## Аномалии
Расстояние, м | От левого шва до точки максимума, м | От левого шва до начала, м | От правого шва до точки максимума, м | От правого шва до начала, м | От продольного шва до точки начала дефекта, мм | От продольного шва до точки максимума, мм | От продольного шва до центра, мм | Минимальное расстояние до продольного шва, мм | Минимальное расстояние до кольцевого шва, мм | Номер трубы | Описание | Характер аббр. | Класс размера аббр. | Ориентация точки начала дефекта, ч:мин | Ориентация точки максимума, ч:мин | Ориентация центра, ч:мин | Длина, мм | Ширина, мм | Глубина, % | Расположение | Комментарий | КБД | Опасность
2.37 | 0 | -0.02 | -0.505 | -0.525 | 748 | -982 | -1565 | 0 |  | 2 | Нарушение формы кольцевого шва | GWAN |  | 01:16 | 08:37 | 07:02 | 0 | 4297 |  | EXT | Нарушение формы кольцевого шва |  | (c)
2.875 | 0 | -0.018 | -3.865 | -3.883 | -222 | -2190 | 1948 | 0 |  | 3 | Нарушение формы кольцевого шва | GWAN |  | 07:21 | 02:04 | 13:12 | 0 | 4340 |  | EXT | Нарушение формы кольцевого шва |  | (c)
6.74 | 0 | -0.028 | -0.54 | -0.568 | -482 | 906 | 960 | 0 |  | 4 | Нарушение формы кольцевого шва | GWAN |  | 00:53 | 04:37 | 04:46 | 0 | 2884 |  | EXT | Нарушение формы кольцевого шва |  | (c)
10.115 | 0 | -0.05 | -0.525 | -0.575 | 1960 | -1211 | -493 | 1516 |  | 6 | Нарушение формы кольцевого шва | GWAN |  | 08:27 | 11:55 | 13:51 | 0 | 4017 |  | EXT | Нарушение формы кольцевого шва |  | (c)
10.64 | 0 | -0.028 | -11.02 | -11.048 | -92 | 1030 | 2060 | 0 |  | 7 | Нарушение формы кольцевого шва | GWAN |  | 09:10 | 00:11 | 14:57 | 0 | 4304 |  | EXT | Нарушение формы кольцевого шва |  | (c)
45.685 | 0 | -0.028 | -10.52 | -10.548 | -1266 | -97 | -457 | 0 |  | 10а | Нарушение формы кольцевого шва | GWAN |  | 04:42 | 07:51 | 06:52 | 0 | 1619 |  | EXT | Нарушение формы кольцевого шва |  | (c)
147.84 | 0 | -0.035 | -11.27 | -11.305 | -227 | -1995 | 1675 | 0 |  | 19 | Нарушение формы кольцевого шва | GWAN |  | 06:13 | 01:28 | 11:20 | 0 | 3804 |  | EXT | Нарушение формы кольцевого шва |  | (c)
152.868 | 5.028 | 4.909 | -6.242 | -6.361 | 1027 | 1083 | 1088 | 1027 | 4909 | 19 |  | DENT | GENE | 09:35 | 09:44 | 09:45 | 198 | 122 | 0.6 | N/A | Глубина вмятины: 8 мм (0,6%). Линейка: 20 см в (491 см; 09:44 ч:мин) |  | (c)
170.41 | 0 | -0.017 | -11.725 | -11.742 | -2075 | -1686 | -1721 | 1368 |  | 21 | Нарушение формы кольцевого шва | GWAN |  | 10:29 | 11:32 | 11:26 | 0 | 707 |  | EXT | Нарушение формы кольцевого шва |  | (c)
239.39 | 0 | -0.012 | -11.52 | -11.532 | -971 | 862 | 923 | 0 |  | 27 | Нарушение формы кольцевого шва | GWAN |  | 07:43 | 00:39 | 12:48 | 0 | 3787 |  | EXT | Нарушение формы кольцевого шва |  | (c)
262.595 | 0 | -0.034 | -11.7 | -11.734 | 1152 | -597 | -1651 | 7 |  | 29 | Нарушение формы кольцевого шва | GWAN |  | 11:12 | 06:30 | 15:40 | 0 | 3316 |  | EXT | Нарушение формы кольцевого шва |  | (c)
274.295 | 0 | -0.03 | -11.73 | -11.76 | -505 | -143 | 80 | 505 |  | 30 | Нарушение формы кольцевого шва | GWAN |  | 11:27 | 00:25 | 13:01 | 0 | 1170 |  | EXT | Нарушение формы кольцевого шва |  | (c)
357.35 | 0 | -0.031 | -11.535 | -11.566 | 488 | -1221 | -1923 | 127 |  | 38 | Нарушение формы кольцевого шва | GWAN |  | 08:57 | 04:21 | 14:28 | 0 | 4100 |  | EXT | Нарушение формы кольцевого шва |  | (c)
363.828 | 6.478 | 6.468 | -5.057 | -5.067 | -1389 | -1357 | -1309 | 1229 | 5036 | 38 |  | CORR | CIGR | 03:54 | 03:59 | 04:07 | 31 | 160 | 9 | EXT |  | 0.89 | (c)
368.844 | 11.494 | 11.43 | -0.041 | -0.105 | -868 | -766 | -153 | 0 | 26 | 38 |  | CORR | GENE | 05:18 | 05:34 | 07:13 | 79 | 1428 | 11 | EXT |  | 0.89 | (c)
380.135 | 0 | -0.017 | -11.525 | -11.542 | 828 | -1589 | -1554 | 524 |  | 40 | Нарушение формы кольцевого шва | GWAN |  | 07:20 | 00:50 | 12:56 | 0 | 4157 |  | EXT | Нарушение формы кольцевого шва |  | (c)
391.66 | 0 | -0.038 | -11.59 | -11.628 | -784 | -1974 | 1374 | 0 |  | 41 | Нарушение формы кольцевого шва | GWAN |  | 02:30 | 11:18 | 08:18 | 0 | 4314 |  | EXT | Нарушение формы кольцевого шва |  | (c)
414.94 | 0 | -0.03 | -11.695 | -11.725 | -1651 | 525 | 27 | 1651 |  | 43 | Нарушение формы кольцевого шва | GWAN |  | 10:29 | 04:20 | 14:60 | 0 | 3355 |  | EXT | Нарушение формы кольцевого шва |  | (c)
414.94 | 0 | 0 | -11.695 | -11.695 | 1959 | 2191 | -2167 | 1833 | 0 | 43 | Смещение кромок | GWAN |  | 08:11 | 08:49 | 09:05 | 0 | 670 | 15 | EXT | Смещение кромок Наружу Величина смещения - 2.8 мм. |  | (c)
426.635 | 0 | -0.037 | -11.17 | -11.207 | -467 | 444 | 1184 | 0 |  | 44 | Нарушение формы кольцевого шва | GWAN |  | 02:25 | 04:53 | 06:52 | 0 | 3303 |  | EXT | Нарушение формы кольцевого шва |  | (c)
459.065 | 0 | -0.016 | -11.71 | -11.726 | -1928 | 882 | 118 | 0 |  | 47 | Нарушение формы кольцевого шва | GWAN |  | 04:07 | 11:41 | 09:38 | 0 | 4093 |  | EXT | Нарушение формы кольцевого шва |  | (c)
470.775 | 0 | -0.027 | -11.64 | -11.667 | 507 | 1108 | 1453 | 507 |  | 48 | Нарушение формы кольцевого шва | GWAN |  | 01:17 | 02:54 | 03:50 | 0 | 1893 |  | EXT | Нарушение формы кольцевого шва |  | (c)
482.415 | 0 | -0.029 | -11.325 | -11.354 | -919 | -1542 | 1166 | 0 |  | 49 | Нарушение формы кольцевого шва | GWAN |  | 05:23 | 03:42 | 10:59 | 0 | 4169 |  | EXT | Нарушение формы кольцевого шва |  | (c)
493.74 | 0 | -0.021 | -11.68 | -11.701 | 416 | 713 | -1935 | 174 |  | 50 | Нарушение формы кольцевого шва | GWAN |  | 05:50 | 06:38 | 11:30 | 0 | 4219 |  | EXT | Нарушение формы кольцевого шва |  | (c)
505.42 | 0 | -0.033 | -11.525 | -11.558 | 802 | 1919 | -2165 | 672 |  | 51 | Нарушение формы кольцевого шва | GWAN |  | 07:49 | 10:49 | 11:50 | 0 | 2987 |  | EXT | Нарушение формы кольцевого шва |  | (c)
516.945 | 0 | -0.028 | -11.71 | -11.738 | -1365 | -740 | 725 | 0 |  | 52 | Нарушение формы кольцевого шва | GWAN |  | 01:58 | 03:39 | 07:36 | 0 | 4180 |  | EXT | Нарушение формы кольцевого шва |  | (c)
528.655 | 0 | -0.046 | -11.7 | -11.746 | 951 | 1930 | -1469 | 0 |  | 53 | Нарушение формы кольцевого шва | GWAN |  | 02:08 | 04:46 | 07:38 | 0 | 4082 |  | EXT | Нарушение формы кольцевого шва |  | (c)
540.355 | 0 | -0.031 | -11.13 | -11.161 | -424 | 1681 | 1157 | 0 |  | 54 | Нарушение формы кольцевого шва | GWAN |  | 09:19 | 02:59 | 13:35 | 0 | 3162 |  | EXT | Нарушение формы кольцевого шва |  | (c)
563.06 | 0 | -0.011 | -11.68 | -11.691 | 1383 | -1441 | -1418 | 242 |  | 56 | Нарушение формы кольцевого шва | GWAN |  | 06:14 | 10:39 | 10:42 | 0 | 3319 |  | EXT | Нарушение формы кольцевого шва |  | (c)
608.85 | 0 | -0.041 | -11.505 | -11.546 | -1423 | 1090 | 153 | 1423 |  | 60 | Нарушение формы кольцевого шва | GWAN |  | 09:41 | 04:27 | 13:56 | 0 | 3152 |  | EXT | Нарушение формы кольцевого шва |  | (c)
654.84 | 0 | -0.04 | -11.595 | -11.635 | -1008 | -28 | 691 | 0 |  | 64 | Нарушение формы кольцевого шва | GWAN |  | 02:23 | 05:01 | 06:57 | 0 | 3399 |  | EXT | Нарушение формы кольцевого шва |  | (c)
677.715 | 0 | -0.021 | -11.725 | -11.746 | -1093 | 1186 | 569 | 0 |  | 66 | Нарушение формы кольцевого шва | GWAN |  | 08:02 | 02:10 | 12:31 | 0 | 3324 |  | EXT | Нарушение формы кольцевого шва |  | (c)
695.224 | 5.784 | 5.777 | -5.936 | -5.943 | 1989 | 2051 | 2035 | 1989 | 5777 | 67 |  | GOUG | CIGR | 02:20 | 02:29 | 02:27 | 22 | 93 | 11 | EXT | Задир. |  | (c)
696.157 | 6.717 | 6.701 | -5.003 | -5.019 | 1892 | 1924 | 1931 | 1892 | 4992 | 67 |  | GOUG | CIGR | 02:04 | 02:09 | 02:10 | 27 | 79 | 12 | EXT | Задир. |  | (c)
712.89 | 0 | -0.055 | -11.38 | -11.435 | -513 | 1322 | 1584 | 0 |  | 69 | Нарушение формы кольцевого шва | GWAN |  | 07:48 | 00:44 | 13:26 | 0 | 4194 |  | EXT | Нарушение формы кольцевого шва |  | (c)
724.27 | 0 | -0.01 | -11.66 | -11.67 | -889 | -176 | 1194 | 0 |  | 70 | Нарушение формы кольцевого шва | GWAN |  | 06:42 | 08:37 | 12:18 | 0 | 4168 |  | EXT | Нарушение формы кольцевого шва |  | (c)
735.93 | 0 | -0.018 | -11.42 | -11.438 | 790 | 1610 | -1655 | 362 |  | 71 | Нарушение формы кольцевого шва | GWAN |  | 05:34 | 07:46 | 10:60 | 0 | 4033 |  | EXT | Нарушение формы кольцевого шва |  | (c)
747.35 | 0 | -0.022 | -11.695 | -11.717 | -2229 | -2015 | -1445 | 661 |  | 72 | Нарушение формы кольцевого шва | GWAN |  | 00:44 | 01:18 | 02:50 | 0 | 1568 |  | EXT | Нарушение формы кольцевого шва |  | (c)
759.045 | 0 | -0.014 | -11.625 | -11.639 | -1822 | -23 | 392 | 0 |  | 73 | Нарушение формы кольцевого шва | GWAN |  | 06:18 | 11:08 | 12:15 | 0 | 4428 |  | EXT | Нарушение формы кольцевого шва |  | (c)
793.83 | 0 | -0.026 | -11.66 | -11.686 | -343 | -2108 | 1716 | 0 |  | 76 | Нарушение формы кольцевого шва | GWAN |  | 06:35 | 01:50 | 12:08 | 0 | 4119 |  | EXT | Нарушение формы кольцевого шва |  | (c)
805.49 | 0 | -0.031 | -11.65 | -11.681 | 2068 | 830 | -311 | 1771 |  | 77 | Нарушение формы кольцевого шва | GWAN |  | 10:23 | 07:03 | 15:59 | 0 | 4164 |  | EXT | Нарушение формы кольцевого шва |  | (c)
817.14 | 0 | -0.024 | -11.69 | -11.714 | -274 | 300 | 1804 | 0 |  | 78 | Нарушение формы кольцевого шва | GWAN |  | 07:20 | 08:53 | 12:55 | 0 | 4156 |  | EXT | Нарушение формы кольцевого шва |  | (c)
851.565 | 0 | -0.034 | -11.145 | -11.179 | 710 | -1792 | 2150 | 710 |  | 81 | Нарушение формы кольцевого шва | GWAN |  | 07:49 | 01:05 | 11:42 | 0 | 2882 |  | EXT | Нарушение формы кольцевого шва |  | (c)
862.71 | 0 | -0.021 | -11.595 | -11.616 | -1289 | -782 | -481 | 0 |  | 82 | Нарушение формы кольцевого шва | GWAN |  | 05:15 | 06:37 | 07:26 | 0 | 1615 |  | EXT | Нарушение формы кольцевого шва |  | (c)
885.825 | 0 | -0.024 | -11.69 | -11.714 | 11 | 902 | 1773 | 11 |  | 84 | Нарушение формы кольцевого шва | GWAN |  | 01:41 | 04:05 | 06:26 | 0 | 3523 |  | EXT | Нарушение формы кольцевого шва |  | (c)
908.92 | 0 | -0.038 | -11.69 | -11.728 | 2052 | -1977 | -1547 | 686 |  | 86 | Нарушение формы кольцевого шва | GWAN |  | 04:08 | 05:17 | 06:27 | 0 | 1723 |  | EXT | Нарушение формы кольцевого шва |  | (c)
920.61 | 0 | -0.027 | -10.78 | -10.807 | 626 | 1299 | 2175 | 626 |  | 87 | Нарушение формы кольцевого шва | GWAN |  | 03:03 | 04:52 | 07:13 | 0 | 3098 |  | EXT | Нарушение формы кольцевого шва |  | (c)
953.96 | 0 | -0.033 | -11.46 | -11.493 | -1825 | -1188 | -1049 | 272 |  | 90 | Нарушение формы кольцевого шва | GWAN |  | 02:35 | 04:18 | 04:41 | 0 | 1552 |  | EXT | Нарушение формы кольцевого шва |  | (c)
953.96 | 0 | -0.035 | -11.46 | -11.495 | 99 | 1172 | 1000 | 99 |  | 90 | Нарушение формы кольцевого шва | GWAN |  | 07:46 | 10:39 | 10:11 | 0 | 1802 |  | EXT | Нарушение формы кольцевого шва |  | (c)
988.27 | 0 | -0.035 | -11.135 | -11.17 | 1485 | -371 | -1196 | 583 |  | 93 | Нарушение формы кольцевого шва | GWAN |  | 07:57 | 02:58 | 12:45 | 0 | 3559 |  | EXT | Нарушение формы кольцевого шва |  | (c)
1021.42 | 0 | -0.048 | -11.55 | -11.598 | -2226 | 47 | -380 | 1465 |  | 96 | Нарушение формы кольцевого шва | GWAN |  | 09:26 | 03:33 | 14:24 | 0 | 3692 |  | EXT | Нарушение формы кольцевого шва |  | (c)
1078.775 | 0 | -0.045 | -10.93 | -10.975 | -1625 | -774 | -540 | 0 |  | 101 | Нарушение формы кольцевого шва | GWAN |  | 03:40 | 05:57 | 06:35 | 0 | 2169 |  | EXT | Нарушение формы кольцевого шва |  | (c)
1089.705 | 0 | -0.074 | -11.705 | -11.779 | -1247 | 816 | -28 | 0 |  | 102 | Нарушение формы кольцевого шва | GWAN |  | 08:25 | 01:58 | 11:42 | 0 | 2436 |  | EXT | Нарушение формы кольцевого шва |  | (c)
1089.705 | 0 | -0.042 | -11.705 | -11.747 | 1291 | -2014 | 2059 | 1291 |  | 102 | Нарушение формы кольцевого шва | GWAN |  | 03:15 | 06:21 | 05:19 | 0 | 1536 |  | EXT | Нарушение формы кольцевого шва |  | (c)
1317.95 | 0 | -0.021 | -11.29 | -11.311 | -1928 | -1797 | -1794 | 1660 | 0 | 123 | Подгиб кромки со смещением | GWAN |  | 04:20 | 04:41 | 04:42 | 0 | 268 | 26 | EXT | Подгиб кромки со смещением Величина смещения - 4.1 мм. |  | (c)
1329.24 | 0 | -0.029 | -11.615 | -11.644 | 348 | 1163 | -2021 | 71 |  | 124 | Нарушение формы кольцевого шва | GWAN |  | 03:45 | 05:56 | 09:22 | 0 | 4184 |  | EXT | Нарушение формы кольцевого шва |  | (c)
1340.855 | 0 | -0.04 | -11.7 | -11.74 | -874 | 1863 | 570 | 0 |  | 125 | Нарушение формы кольцевого шва | GWAN |  | 06:31 | 01:53 | 10:24 | 0 | 2887 |  | EXT | Нарушение формы кольцевого шва |  | (c)
1364.59 | 0 | -0.054 | -2.145 | -2.199 | 379 | 1601 | 1190 | 379 |  | 128 | Нарушение формы кольцевого шва | GWAN |  | 09:46 | 01:03 | 11:57 | 0 | 1623 |  | EXT | Нарушение формы кольцевого шва |  | (c)
1366.735 | 0 | -0.046 | -0.555 | -0.601 | 1247 | 527 | -1104 | 1006 |  | 129 | Нарушение формы кольцевого шва | GWAN |  | 08:43 | 06:47 | 14:23 | 0 | 4220 |  | EXT | Нарушение формы кольцевого шва |  | (c)
1367.29 | 0 | -0.012 | -11.575 | -11.587 | 662 | -1164 | -1638 | 523 |  | 130 | Нарушение формы кольцевого шва | GWAN |  | 08:35 | 03:40 | 14:23 | 0 | 4322 |  | EXT | Нарушение формы кольцевого шва |  | (c)
1391.414 | 5.004 | 4.874 | -6.666 | -6.796 | -1 | 154 | 225 | 0 | 4874 | 132 |  | DENT | GENE | 05:36 | 06:01 | 06:12 | 250 | 452 | 0.5 | N/A | Глубина вмятины: 7 мм (0,5%). Линейка: 25 см в (487 см; 06:01 ч:мин) Аномалия находится вблизи продольного шва. |  | (c)
1391.948 | 5.538 | 5.412 | -6.132 | -6.258 | 16 | 165 | 210 | 16 | 5412 | 132 |  | DENT | GENE | 05:39 | 06:03 | 06:10 | 233 | 388 | 0.6 | N/A | Глубина вмятины: 8 мм (0,6%). Линейка: 23 см в (541 см; 06:03 ч:мин) Аномалия находится вблизи продольного шва. |  | (c)
1420.265 | 0 | -0.056 | -0.545 | -0.601 | 362 | 478 | 627 | 362 |  | 135 | Нарушение формы кольцевого шва | GWAN |  | 11:45 | 00:03 | 12:27 | 0 | 531 |  | EXT | Нарушение формы кольцевого шва |  | (c)
1420.81 | 0 | -0.042 | -2.085 | -2.127 | 2193 | -1054 | -145 | 1978 |  | 136 | Нарушение формы кольцевого шва | GWAN |  | 08:51 | 00:07 | 14:34 | 0 | 4246 |  | EXT | Нарушение формы кольцевого шва |  | (c)
1422.895 | 0 | -0.102 | -0.54 | -0.642 | 888 | -2221 | 2123 | 888 |  | 137 | Нарушение формы кольцевого шва | GWAN |  | 07:36 | 11:14 | 10:55 | 0 | 2471 |  | EXT | Нарушение формы кольцевого шва |  | (c)
1423.435 | 0 | -0.07 | -11.71 | -11.78 | -215 | -1150 | 1804 | 0 |  | 138 | Нарушение формы кольцевого шва | GWAN |  | 05:20 | 02:49 | 10:46 | 0 | 4038 |  | EXT | Нарушение формы кольцевого шва |  | (c)
1480.705 | 0 | -0.04 | -0.78 | -0.82 | -450 | -1770 | 1338 | 0 |  | 143 | Нарушение формы кольцевого шва | GWAN |  | 01:08 | 09:35 | 05:57 | 0 | 3575 |  | EXT | Нарушение формы кольцевого шва |  | (c)
1485.565 | 0 | -0.032 | -0.785 | -0.817 | -755 | -2156 | 977 | 0 |  | 147 | Нарушение формы кольцевого шва | GWAN |  | 01:14 | 09:28 | 05:54 | 0 | 3463 |  | EXT | Нарушение формы кольцевого шва |  | (c)
1486.35 | 0 | -0.017 | -11.675 | -11.692 | -1321 | 1954 | 613 | 0 |  | 148 | Нарушение формы кольцевого шва | GWAN |  | 00:30 | 09:18 | 05:42 | 0 | 3869 |  | EXT | Нарушение формы кольцевого шва |  | (c)
1498.025 | 0 | -0.023 | -11.415 | -11.438 | -1200 | 625 | 800 | 1200 |  | 149 | Нарушение формы кольцевого шва | GWAN |  | 10:01 | 02:56 | 15:24 | 0 | 4001 |  | EXT | Нарушение формы кольцевого шва |  | (c)
1509.44 | 0 | -0.027 | -9.52 | -9.547 | 2129 | -1339 | -1260 | 188 |  | 150 | Нарушение формы кольцевого шва | GWAN |  | 10:49 | 01:29 | 13:42 | 0 | 2144 |  | EXT | Нарушение формы кольцевого шва |  | (c)
1513.36 | 3.92 | 3.841 | -5.6 | -5.679 | -1211 | -1166 | -1160 | 1108 | 3841 | 150 |  | DENT | GENE | 01:50 | 01:57 | 01:58 | 185 | 103 | 0.4 | N/A | Глубина вмятины: 6 мм (0,4%). Линейка: 19 см в (384 см; 01:57 ч:мин) |  | (c)
1518.96 | 0 | -0.037 | -11.07 | -11.107 | 1615 | -2212 | -655 | 1537 |  | 151 | Нарушение формы кольцевого шва | GWAN |  | 09:42 | 11:24 | 15:36 | 0 | 4383 |  | EXT | Нарушение формы кольцевого шва |  | (c)
1530.03 | 0 | -0.021 | -11.43 | -11.451 | 1457 | -1141 | -1817 | 631 |  | 152 | Нарушение формы кольцевого шва | GWAN |  | 08:13 | 01:14 | 11:24 | 0 | 2373 |  | EXT | Нарушение формы кольцевого шва |  | (c)
1541.46 | 0 | -0.04 | -11.425 | -11.465 | -1584 | -1002 | -710 | 164 |  | 153 | Нарушение формы кольцевого шва | GWAN |  | 11:55 | 01:29 | 14:16 | 0 | 1748 |  | EXT | Нарушение формы кольцевого шва |  | (c)
1642.505 | 0.095 | 0.044 | -11.64 | -11.691 | 920 | 1169 | 1283 | 920 | 44 | 162 |  | CORR | GENE | 05:06 | 05:46 | 06:05 | 97 | 724 | 10 | EXT |  | 0.89 | (c)
1749.731 | 4.681 | 4.674 | -6.569 | -6.576 | -1722 | -1688 | -1678 | 1634 | 4674 | 171 |  | GOUG | CIGR | 09:09 | 09:14 | 09:16 | 17 | 88 | 12 | EXT | Задир. |  | (c)
1749.76 | 4.71 | 4.701 | -6.54 | -6.549 | -2101 | -2083 | -2082 | 2063 | 4701 | 171 |  | GOUG | PITT | 08:08 | 08:11 | 08:11 | 22 | 39 | 11 | EXT | Задир. |  | (c)
1767.91 | 0 | 0 | -0.545 | -0.545 | 1031 | 1304 | 1195 | 1031 | 0 | 173 | Непровар / утяжина | GWAN |  | 06:39 | 07:23 | 07:05 | 0 | 328 | 17 | INT | Непровар / утяжина |  | (c)
1904.31 | 0 | -0.017 | -11.38 | -11.397 | 1022 | 1244 | 1357 | 1022 |  | 186 | Нарушение формы кольцевого шва | GWAN |  | 05:47 | 06:23 | 06:41 | 0 | 669 |  | EXT | Нарушение формы кольцевого шва |  | (c)
1961.01 | 0 | -0.035 | -11.445 | -11.48 | -780 | 294 | 316 | 0 |  | 191 | Нарушение формы кольцевого шва | GWAN |  | 03:20 | 06:14 | 06:17 | 0 | 2191 |  | EXT | Нарушение формы кольцевого шва |  | (c)
1961.01 | 0 | -0.023 | -11.445 | -11.468 | 2033 | -2083 | -1887 | 1346 |  | 191 | Нарушение формы кольцевого шва | GWAN |  | 10:54 | 11:50 | 12:22 | 0 | 1083 |  | EXT | Нарушение формы кольцевого шва |  | (c)
1995.225 | 0 | -0.029 | -11.575 | -11.604 | 598 | 1044 | 1072 | 598 |  | 194 | Нарушение формы кольцевого шва | GWAN |  | 06:47 | 07:59 | 08:03 | 0 | 948 |  | EXT | Нарушение формы кольцевого шва Аномалия находится в зоне расположения футляра. |  | (c)
2006.8 | 0 | -0.047 | -11.69 | -11.737 | 2106 | -171 | -1096 | 164 |  | 195 | Нарушение формы кольцевого шва | GWAN |  | 07:39 | 01:32 | 11:02 | 0 | 2519 |  | EXT | Нарушение формы кольцевого шва Аномалия находится в зоне расположения футляра. |  | (c)
2018.49 | 0 | -0.024 | -11.62 | -11.644 | -1226 | 617 | 71 | 0 |  | 196 | Нарушение формы кольцевого шва | GWAN |  | 03:25 | 08:22 | 06:54 | 0 | 2593 |  | EXT | Нарушение формы кольцевого шва |  | (c)
2030.11 | 0 | -0.059 | -11.585 | -11.644 | -311 | 1385 | 708 | 0 |  | 197 | Нарушение формы кольцевого шва | GWAN |  | 09:15 | 01:49 | 11:60 | 0 | 2038 |  | EXT | Нарушение формы кольцевого шва |  | (c)
2030.156 | 0.046 | 0.012 | -11.539 | -11.573 | 1794 | -1362 | -1563 | 458 | 12 | 197 |  | CORR | GENE | 02:55 | 06:26 | 05:53 | 117 | 2209 | 21 | EXT |  | 0.9 | (c)
2030.609 | 0.499 | 0.198 | -11.086 | -11.387 | -1992 | -1484 | -1471 | 950 | 198 | 197 |  | CORR | GENE | 04:44 | 06:06 | 06:08 | 359 | 1042 | 14 | EXT |  | 0.94 | (c)
2283.98 | 0 | -0.021 | -11.32 | -11.341 | 618 | 1389 | 1261 | 618 |  | 220 | Нарушение формы кольцевого шва | GWAN |  | 04:39 | 06:43 | 06:22 | 0 | 1285 |  | EXT | Нарушение формы кольцевого шва |  | (c)
2478.405 | 0 | -0.03 | -10.815 | -10.845 | -67 | 607 | 348 | 0 |  | 237 | Нарушение формы кольцевого шва | GWAN |  | 01:29 | 03:17 | 02:36 | 0 | 830 |  | EXT | Нарушение формы кольцевого шва |  | (c)
2478.405 | 0 | 0 | -10.815 | -10.815 | 1367 | -1972 | 2147 | 0 | 0 | 237 | Смещение кромок | GWAN |  | 05:20 | 08:21 | 07:26 | 0 | 1560 | 18 | EXT | Смещение кромок Наружу Величина смещения - 2.9 мм. |  | (c)
2478.405 | 0 | -0.031 | -10.815 | -10.846 | -1136 | -833 | -870 | 605 |  | 237 | Нарушение формы кольцевого шва | GWAN |  | 10:36 | 11:25 | 11:19 | 0 | 532 |  | EXT | Нарушение формы кольцевого шва |  | (c)
2559.406 | 2.381 | 2.363 | -9.279 | -9.297 | 1189 | 1249 | 1256 | 1189 | 2363 | 244 |  | CORR | GENE | 00:45 | 00:55 | 00:56 | 51 | 135 | 12 | EXT |  | 0.89 | (c)
2623.965 | 11.515 | 11.396 | -0.045 | -0.164 | 1412 | 1425 | 1426 | 791 | 44 | 249 |  | ARTD | AXGR | 02:51 | 02:53 | 02:53 | 120 | 27 |  | EXT | Эквивалент потери металла 10%. |  | (c)
2631.337 | 7.327 | 7.242 | -4.018 | -4.103 | 2004 | 2071 | 2071 | 93 | 3891 | 250 |  | DENT | GENE | 03:13 | 03:24 | 03:24 | 212 | 134 | 0.5 | N/A | Глубина вмятины: 7 мм (0,5%). Линейка: 21 см в (724 см; 03:24 ч:мин) Аномалия находится вблизи продольного шва. |  | (c)
2646.845 | 0 | -0.033 | -11.365 | -11.398 | 1276 | -1606 | -1247 | 0 |  | 252 | Нарушение формы кольцевого шва | GWAN |  | 00:37 | 04:52 | 05:50 | 0 | 3875 |  | EXT | Нарушение формы кольцевого шва |  | (c)
2661.77 | 3.56 | 3.548 | -7.895 | -7.907 | 2139 | -2217 | -2195 | 2069 | 3548 | 253 |  | CORR | CIGR | 09:46 | 10:03 | 10:07 | 29 | 254 | 11 | EXT |  | 0.89 | (c)
2745.695 | 0 | -0.022 | -11.33 | -11.352 | 294 | 457 | 591 | 294 |  | 261 | Нарушение формы кольцевого шва | GWAN |  | 03:13 | 03:39 | 04:01 | 0 | 595 |  | EXT | Нарушение формы кольцевого шва |  | (c)
2757.025 | 0 | -0.021 | -11.405 | -11.426 | 1235 | 2165 | 1777 | 0 |  | 262 | Нарушение формы кольцевого шва | GWAN |  | 04:31 | 07:01 | 05:58 | 0 | 1084 |  | EXT | Нарушение формы кольцевого шва |  | (c)
2768.43 | 0 | -0.023 | -11.205 | -11.228 | 1022 | 2064 | 2052 | 0 |  | 263 | Нарушение формы кольцевого шва | GWAN |  | 02:21 | 05:10 | 05:08 | 0 | 2059 |  | EXT | Нарушение формы кольцевого шва |  | (c)
2790.06 | 0 | -0.036 | -12.235 | -12.271 | 2206 | -251 | -862 | 0 |  | 264б | Нарушение формы кольцевого шва | GWAN |  | 02:14 | 07:37 | 05:59 | 0 | 2787 |  | EXT | Нарушение формы кольцевого шва |  | (c)
2802.295 | 0 | -0.031 | -10.635 | -10.666 | 1409 | -1451 | -1199 | 0 |  | 266 | Нарушение формы кольцевого шва | GWAN |  | 03:31 | 07:50 | 08:30 | 0 | 3706 |  | EXT | Нарушение формы кольцевого шва |  | (c)
3132.61 | 0 | -0.025 | -11.175 | -11.2 | 2217 | -949 | -1374 | 503 |  | 295 | Нарушение формы кольцевого шва | GWAN |  | 08:43 | 00:12 | 11:04 | 0 | 1741 |  | EXT | Нарушение формы кольцевого шва |  | (c)
3132.61 | 0 | -0.036 | -11.175 | -11.211 | -77 | 339 | 207 | 0 |  | 295 | Нарушение формы кольцевого шва | GWAN |  | 02:33 | 03:40 | 03:19 | 0 | 568 |  | EXT | Нарушение формы кольцевого шва |  | (c)
3169.12 | 2.13 | 1.895 | -9.385 | -9.62 | 2161 | -1753 | -1896 | 1492 | 1895 | 298 |  | CORR | GENE | 05:03 | 06:31 | 06:08 | 270 | 808 | 10 | EXT |  | 0.91 | (c)
3204.349 | 2.814 | 2.766 | -8.926 | -8.974 | -1957 | -1558 | -1633 | 1309 | 2766 | 301 |  | CORR | GENE | 06:34 | 07:39 | 07:27 | 76 | 649 | 14 | EXT |  | 0.89 | (c)
3270.37 | 0 | -0.046 | -11.735 | -11.781 | 1975 | -1874 | -1737 | 988 |  | 307 | Нарушение формы кольцевого шва | GWAN |  | 03:36 | 05:15 | 05:37 | 0 | 1498 |  | EXT | Нарушение формы кольцевого шва |  | (c)
3331.755 | 3.285 | 3.218 | -8.42 | -8.487 | -1755 | -1581 | -1639 | 1524 | 3218 | 312 |  | DENT | GENE | 08:23 | 08:52 | 08:42 | 136 | 232 | 0.8 | N/A | Глубина вмятины: 11 мм (0,8%). Линейка: 14 см в (322 см; 08:52 ч:мин) |  | (c)
3375.265 | 0 | -0.017 | -11.285 | -11.302 | 2060 | 2164 | -1309 | 217 |  | 316 | Нарушение формы кольцевого шва | GWAN |  | 10:44 | 11:01 | 13:41 | 0 | 2184 |  | EXT | Нарушение формы кольцевого шва Аномалия находится на отводе. |  | (c)
3380.374 | 5.109 | 5.071 | -6.176 | -6.214 | -274 | -67 | -97 | 0 | 5071 | 316 |  | CORR | GENE | 04:28 | 05:01 | 04:56 | 85 | 355 | 11 | EXT | Аномалия находится на отводе. | 0.89 | (c)
3432.275 | 0 | -0.027 | -11.64 | -11.667 | 1277 | 1796 | 1647 | 1277 |  | 321 | Нарушение формы кольцевого шва | GWAN |  | 01:13 | 02:37 | 02:13 | 0 | 741 |  | EXT | Нарушение формы кольцевого шва |  | (c)
3432.275 | 0 | -0.027 | -11.64 | -11.667 | -1592 | -1387 | -719 | 0 |  | 321 | Нарушение формы кольцевого шва | GWAN |  | 05:30 | 06:03 | 07:51 | 0 | 1746 |  | EXT | Нарушение формы кольцевого шва |  | (c)
3458.997 | 3.542 | 3.521 | -8.163 | -8.184 | -1930 | -1709 | -1658 | 1386 | 3521 | 323 |  | CORR | CIGR | 05:12 | 05:47 | 05:55 | 44 | 544 | 15 | EXT |  | 0.89 | (c)
3580.55 | 0 | -0.04 | -11.63 | -11.67 | 1855 | -1983 | -1960 | 1313 |  | 334 | Нарушение формы кольцевого шва | GWAN |  | 10:47 | 00:27 | 12:31 | 0 | 1293 |  | EXT | Нарушение формы кольцевого шва |  | (c)
3580.55 | 0 | -0.04 | -11.63 | -11.67 | 961 | 1190 | 1262 | 961 |  | 334 | Нарушение формы кольцевого шва | GWAN |  | 08:23 | 08:59 | 09:11 | 0 | 603 |  | EXT | Нарушение формы кольцевого шва |  | (c)
3592.18 | 0 | -0.024 | -11.19 | -11.214 | 997 | 1126 | 1137 | 997 | 0 | 335 | Подгиб кромки со смещением | GWAN |  | 05:34 | 05:54 | 05:56 | 0 | 280 | 34 | EXT | Подгиб кромки со смещением Величина смещения - 5.3 мм. |  | (c)
3592.18 | 0 | -0.025 | -11.19 | -11.215 | 1311 | -2168 | -2130 | 1110 |  | 335 | Нарушение формы кольцевого шва | GWAN |  | 06:24 | 09:03 | 09:09 | 0 | 2040 |  | EXT | Нарушение формы кольцевого шва |  | (c)
3671.34 | 0 | -0.042 | -11.27 | -11.312 | -606 | -65 | -222 | 162 |  | 342 | Нарушение формы кольцевого шва | GWAN |  | 11:47 | 01:15 | 12:49 | 0 | 768 |  | EXT | Нарушение формы кольцевого шва |  | (c)
3671.34 | 0 | -0.011 | -11.27 | -11.281 | 867 | 1000 | 1393 | 312 |  | 342 | Нарушение формы кольцевого шва | GWAN |  | 03:45 | 04:06 | 05:10 | 0 | 1051 |  | EXT | Нарушение формы кольцевого шва |  | (c)
3671.34 | 0 | -0.023 | -11.27 | -11.293 | 1984 | 2059 | -2178 | 0 |  | 342 | Нарушение формы кольцевого шва | GWAN |  | 06:45 | 06:57 | 07:34 | 0 | 598 |  | EXT | Нарушение формы кольцевого шва |  | (c)
3671.411 | 0.071 | 0.045 | -11.199 | -11.225 | -149 | -127 | -126 | 103 | 45 | 342 |  | ARTD | AXGR | 01:01 | 01:05 | 01:05 | 263 | 46 |  | EXT | Эквивалент потери металла 10%. |  | (c)
3672.842 | 1.502 | 1.407 | -9.768 | -9.863 | -2198 | -2188 | -2188 | 33 | 1407 | 342 |  | LWCR |  | 07:30 | 07:32 | 07:32 | 237 | 0 | 34 | EXT | Вдоль оси шва. |  | (a)
3682.61 | 0 | -0.024 | -11.275 | -11.299 | 27 | 1236 | 946 | 27 |  | 343 | Нарушение формы кольцевого шва | GWAN |  | 11:46 | 03:02 | 14:15 | 0 | 1838 |  | EXT | Нарушение формы кольцевого шва |  | (c)
3682.61 | 0 | 0 | -11.275 | -11.275 | -736 | -520 | -503 | 270 | 0 | 343 | Смещение кромок | GWAN |  | 09:43 | 10:18 | 10:21 | 0 | 465 | 23 | EXT | Смещение кромок Наружу Величина смещения - 3.6 мм. |  | (c)
3693.885 | 0 | -0.023 | -11.36 | -11.383 | 287 | 435 | 752 | 287 |  | 344 | Нарушение формы кольцевого шва | GWAN |  | 10:33 | 10:57 | 11:48 | 0 | 928 |  | EXT | Нарушение формы кольцевого шва |  | (c)
3698.798 | 4.913 | 4.9 | -6.447 | -6.46 | -388 | -351 | -349 | 309 | 4900 | 344 |  | CORR | CIGR | 08:44 | 08:50 | 08:50 | 28 | 79 | 11 | EXT |  | 0.89 | (c)
3699.76 | 5.875 | 5.692 | -5.485 | -5.668 | -1366 | -1349 | -1348 | 865 | 5350 | 344 |  | CORR | AXGR | 06:06 | 06:09 | 06:09 | 318 | 35 | 10 | EXT |  | 0.92 | (c)
3727.95 | 0 | -0.024 | -11.35 | -11.374 | 1122 | 1243 | -2020 | 701 |  | 347 | Нарушение формы кольцевого шва | GWAN |  | 03:29 | 03:49 | 07:02 | 0 | 2639 |  | EXT | Нарушение формы кольцевого шва |  | (c)
3739.3 | 0 | 0 | -11.43 | -11.43 | -1480 | -1087 | -1069 | 657 | 0 | 348 | Смещение кромок | GWAN |  | 04:53 | 05:56 | 05:59 | 0 | 823 | 19 | EXT | Смещение кромок Наружу Величина смещения - 3 мм. |  | (c)
3932.19 | 0 | -0.019 | -11.655 | -11.674 | -472 | -296 | 25 | 0 |  | 365 | Нарушение формы кольцевого шва | GWAN |  | 06:11 | 06:40 | 07:32 | 0 | 992 |  | EXT | Нарушение формы кольцевого шва |  | (c)
3936.651 | 4.461 | 4.435 | -7.194 | -7.22 | -245 | -94 | -118 | 0 | 4435 | 365 |  | CORR | GENE | 06:48 | 07:12 | 07:09 | 51 | 254 | 12 | EXT |  | 0.89 | (c)
3990.425 | 0 | -0.027 | -11.535 | -11.562 | 1545 | -1741 | -875 | 1167 |  | 370 | Нарушение формы кольцевого шва | GWAN |  | 11:51 | 03:01 | 17:20 | 0 | 4083 |  | EXT | Нарушение формы кольцевого шва |  | (c)
3998.273 | 7.848 | 7.828 | -3.687 | -3.707 | 94 | 186 | 240 | 94 | 3656 | 370 |  | CORR | GENE | 07:57 | 08:12 | 08:20 | 51 | 293 | 10 | EXT |  | 0.89 | (c)
4059.624 | 0.164 | 0.11 | -11.416 | -11.47 | -1474 | -1325 | -1332 | 1189 | 110 | 376 |  | CORR | GENE | 07:34 | 07:58 | 07:57 | 71 | 286 | 10 | EXT |  | 0.89 | (c)
4103.14 | 0 | -0.036 | -11.205 | -11.241 | -1152 | -292 | -355 | 0 |  | 380 | Нарушение формы кольцевого шва | GWAN |  | 02:55 | 05:14 | 05:04 | 0 | 1594 |  | EXT | Нарушение формы кольцевого шва |  | (c)
4137.545 | 0 | -0.024 | -10.035 | -10.059 | 768 | 1331 | 1451 | 768 |  | 383 | Нарушение формы кольцевого шва | GWAN |  | 08:56 | 10:27 | 10:46 | 0 | 1365 |  | EXT | Нарушение формы кольцевого шва |  | (c)
4170.615 | 0 | -0.009 | -11.61 | -11.619 | -224 | 749 | 663 | 0 |  | 386 | Нарушение формы кольцевого шва | GWAN |  | 04:28 | 07:05 | 06:51 | 0 | 1773 |  | EXT | Нарушение формы кольцевого шва |  | (c)
4214.366 | 9.436 | 9.417 | -1.934 | -1.953 | -1158 | -963 | -1008 | 858 | 1893 | 389 |  | CORR | GENE | 09:07 | 09:39 | 09:31 | 60 | 300 | 11 | EXT |  | 0.89 | (c)
4214.472 | 9.542 | 9.487 | -1.828 | -1.883 | -1537 | -1460 | -1383 | 693 | 1805 | 389 |  | CORR | GENE | 08:06 | 08:18 | 08:31 | 78 | 308 | 12 | EXT |  | 0.89 | (c)
4216.3 | 0 | -0.019 | -11.28 | -11.299 | -563 | -375 | 282 | 0 |  | 390 | Нарушение формы кольцевого шва | GWAN |  | 00:51 | 01:22 | 03:08 | 0 | 1691 |  | EXT | Нарушение формы кольцевого шва |  | (c)
4216.3 | 0 | -0.023 | -11.28 | -11.303 | 1713 | -1447 | -1879 | 0 |  | 390 | Нарушение формы кольцевого шва | GWAN |  | 06:59 | 10:29 | 09:19 | 0 | 1739 |  | EXT | Нарушение формы кольцевого шва |  | (c)
4217.863 | 1.563 | 1.467 | -9.717 | -9.813 | -2161 | -2088 | -1936 | 70 | 1467 | 390 |  | CORR | GENE | 08:34 | 08:45 | 09:10 | 120 | 450 | 11 | EXT |  | 0.9 | (c)
4217.883 | 1.583 | 1.262 | -9.697 | -10.018 | 2217 | -2221 | -2222 | 0 | 1262 | 390 |  | CORR | AXGR | 08:20 | 08:24 | 08:24 | 627 | 45 | 12 | EXT |  | 0.96 | (c)
4228.323 | 0.743 | 0.729 | -10.307 | -10.321 | -546 | -509 | -493 | 440 | 729 | 391 |  | CORR | CIGR | 08:57 | 09:03 | 09:05 | 24 | 107 | 8 | EXT |  | 0.89 | (c)
4229.982 | 2.402 | 2.38 | -8.648 | -8.67 | 1592 | 1809 | 1772 | 279 | 2380 | 391 |  | CORR | GENE | 02:42 | 03:17 | 03:11 | 69 | 359 | 11 | EXT |  | 0.89 | (c)
4230.115 | 2.535 | 2.524 | -8.515 | -8.526 | 1967 | 2026 | 2025 | 148 | 2524 | 391 |  | CORR | CIGR | 03:42 | 03:52 | 03:52 | 23 | 116 | 8 | EXT |  | 0.89 | (c)
4231.754 | 4.174 | 4.12 | -6.876 | -6.93 | -339 | -161 | -158 | 0 | 4120 | 391 |  | CORR | GENE | 09:30 | 09:59 | 09:59 | 101 | 363 | 10 | EXT |  | 0.89 | (c)
4233.231 | 5.651 | 5.643 | -5.399 | -5.407 | 1932 | 1968 | 1976 | 211 | 5387 | 391 |  | CORR | CIGR | 03:37 | 03:42 | 03:44 | 20 | 87 | 16 | EXT |  | 0.89 | (c)
4234.394 | 6.814 | 6.792 | -4.236 | -4.258 | 1676 | 1789 | 1785 | 337 | 4205 | 391 |  | CORR | GENE | 02:55 | 03:13 | 03:13 | 53 | 218 | 11 | EXT |  | 0.89 | (c)
4250.005 | 0 | -0.031 | -11.355 | -11.386 | -904 | 170 | -300 | 0 |  | 393 | Нарушение формы кольцевого шва | GWAN |  | 00:32 | 03:25 | 02:09 | 0 | 1209 |  | EXT | Нарушение формы кольцевого шва |  | (c)
4269.167 | 7.807 | 7.797 | -3.613 | -3.623 | 1855 | 1907 | 1901 | 283 | 3598 | 394 |  | CORR | CIGR | 07:22 | 07:30 | 07:29 | 25 | 93 | 10 | EXT |  | 0.89 | (c)
4271.27 | 9.91 | 9.889 | -1.51 | -1.531 | 2096 | 2139 | 2169 | 0 | 1498 | 394 |  | CORR | CIGR | 08:00 | 08:07 | 08:12 | 33 | 147 | 10 | EXT |  | 0.89 | (c)
4272.978 | 0.198 | 0.173 | -11.507 | -11.532 | -772 | -678 | -678 | 583 | 173 | 395 |  | CORR | CIGR | 07:32 | 07:48 | 07:48 | 42 | 190 | 9 | EXT |  | 0.89 | (c)
4273.737 | 0.957 | 0.905 | -10.748 | -10.8 | -865 | -660 | -665 | 464 | 905 | 395 |  | CORR | GENE | 07:17 | 07:50 | 07:50 | 86 | 401 | 11 | EXT |  | 0.89 | (c)
4274.615 | 1.835 | 1.63 | -9.87 | -10.075 | -1001 | -823 | -674 | 347 | 1630 | 395 |  | CORR | GENE | 06:55 | 07:24 | 07:48 | 226 | 653 | 15 | EXT |  | 0.92 | (c)
4274.935 | 2.155 | 2.057 | -9.55 | -9.648 | -890 | -632 | -524 | 158 | 2057 | 395 |  | CORR | GENE | 07:13 | 07:55 | 08:12 | 146 | 732 | 15 | EXT |  | 0.9 | (c)
4275.159 | 2.379 | 2.322 | -9.326 | -9.383 | -834 | -551 | -537 | 240 | 2322 | 395 |  | CORR | GENE | 07:22 | 08:08 | 08:10 | 141 | 594 | 14 | EXT |  | 0.9 | (c)
4275.422 | 2.642 | 2.56 | -9.063 | -9.145 | -920 | -636 | -610 | 301 | 2560 | 395 |  | CORR | GENE | 07:09 | 07:54 | 07:58 | 126 | 619 | 14 | EXT |  | 0.9 | (c)
4275.551 | 2.771 | 2.762 | -8.934 | -8.943 | -694 | -633 | -589 | 485 | 2762 | 395 |  | CORR | CIGR | 07:45 | 07:55 | 08:02 | 35 | 209 | 12 | EXT |  | 0.89 | (c)
4275.662 | 2.882 | 2.812 | -8.823 | -8.893 | -825 | -687 | -668 | 511 | 2812 | 395 |  | CORR | GENE | 07:24 | 07:46 | 07:49 | 105 | 314 | 14 | EXT |  | 0.9 | (c)
4275.779 | 2.999 | 2.958 | -8.706 | -8.747 | -800 | -581 | -582 | 364 | 2958 | 395 |  | CORR | GENE | 07:28 | 08:03 | 08:03 | 120 | 436 | 13 | EXT |  | 0.9 | (c)
4277.265 | 4.485 | 4.474 | -7.22 | -7.231 | -752 | -645 | -674 | 596 | 4474 | 395 |  | CORR | GENE | 07:36 | 07:53 | 07:48 | 84 | 157 | 10 | EXT |  | 0.89 | (c)
4277.432 | 4.652 | 4.625 | -7.053 | -7.08 | -443 | -385 | -353 | 263 | 4625 | 395 |  | CORR | CIGR | 08:25 | 08:35 | 08:40 | 38 | 180 | 9 | EXT |  | 0.89 | (c)
4282.307 | 9.527 | 9.472 | -2.178 | -2.233 | -1964 | -1906 | -1907 | 1851 | 2165 | 395 |  | CORR | GENE | 04:20 | 04:29 | 04:29 | 68 | 113 | 13 | EXT |  | 0.89 | (c)
4282.835 | 10.055 | 9.775 | -1.65 | -1.93 | -1825 | -1715 | -1756 | 1687 | 1546 | 395 |  | CORR | GENE | 04:42 | 05:00 | 04:54 | 384 | 138 | 11 | EXT |  | 0.93 | (c)
4283.319 | 10.539 | 10.226 | -1.166 | -1.479 | -2193 | -2100 | -1927 | 1662 | 1149 | 395 |  | CORR | GENE | 03:43 | 03:58 | 04:26 | 330 | 531 | 14 | EXT |  | 0.94 | (c)
4284.756 | 0.271 | 0.256 | -11.364 | -11.379 | 46 | 121 | 164 | 46 | 256 | 396 |  | CORR | CIGR | 07:33 | 07:45 | 07:52 | 40 | 235 | 15 | EXT |  | 0.89 | (c)
4284.812 | 0.327 | 0.288 | -11.308 | -11.347 | -502 | -90 | -247 | 0 | 288 | 396 |  | CORR | GENE | 06:04 | 07:11 | 06:45 | 118 | 509 | 11 | EXT |  | 0.89 | (c)
4284.96 | 0.475 | 0.435 | -11.16 | -11.2 | -1027 | -971 | -883 | 740 | 435 | 396 |  | CORR | GENE | 04:40 | 04:49 | 05:03 | 55 | 287 | 11 | EXT |  | 0.89 | (c)
4284.988 | 0.503 | 0.496 | -11.132 | -11.139 | -1175 | -1142 | -1140 | 1106 | 496 | 396 |  | CORR | CIGR | 04:16 | 04:21 | 04:21 | 20 | 70 | 13 | EXT |  | 0.89 | (c)
4285.058 | 0.573 | 0.564 | -11.062 | -11.071 | -547 | -34 | -247 | 0 | 564 | 396 |  | CORR | GENE | 05:57 | 07:20 | 06:46 | 188 | 601 | 10 | EXT |  | 0.9 | (c)
4285.674 | 1.189 | 1.143 | -10.446 | -10.492 | -439 | -169 | -212 | 0 | 1143 | 396 |  | CORR | GENE | 06:15 | 06:58 | 06:51 | 85 | 453 | 12 | EXT |  | 0.89 | (c)
4285.727 | 1.242 | 1.228 | -10.393 | -10.407 | -932 | -590 | -741 | 550 | 1228 | 396 |  | CORR | GENE | 04:55 | 05:50 | 05:26 | 88 | 382 | 10 | EXT |  | 0.89 | (c)
4286.476 | 1.991 | 1.458 | -9.644 | -10.177 | -14 | -5 | 3 | 0 | 1458 | 396 |  | CORR | AXGR | 07:23 | 07:25 | 07:26 | 1065 | 35 | 11 | EXT |  | 0.97 | (c)
4286.492 | 2.007 | 1.98 | -9.628 | -9.655 | -583 | -82 | -296 | 8 | 1980 | 396 |  | CORR | GENE | 05:51 | 07:12 | 06:38 | 140 | 575 | 12 | EXT |  | 0.9 | (c)
4286.668 | 2.183 | 2.171 | -9.452 | -9.464 | -1246 | -1086 | -1124 | 1002 | 2171 | 396 |  | CORR | GENE | 04:04 | 04:30 | 04:24 | 65 | 244 | 12 | EXT |  | 0.89 | (c)
4287.108 | 2.623 | 2.545 | -9.012 | -9.09 | -1234 | -1219 | -1195 | 1156 | 2545 | 396 |  | CORR | GENE | 04:06 | 04:09 | 04:12 | 343 | 78 | 10 | EXT |  | 0.92 | (c)
4287.355 | 2.87 | 2.857 | -8.765 | -8.778 | -179 | -158 | -127 | 75 | 2857 | 396 |  | CORR | CIGR | 06:56 | 06:60 | 07:05 | 25 | 105 | 10 | EXT |  | 0.89 | (c)
4287.53 | 3.045 | 3.022 | -8.59 | -8.613 | -1176 | -1117 | -1087 | 998 | 3022 | 396 |  | CORR | CIGR | 04:15 | 04:25 | 04:30 | 39 | 179 | 9 | EXT |  | 0.89 | (c)
4288.537 | 4.052 | 4.035 | -7.583 | -7.6 | 14 | 40 | 66 | 14 | 4035 | 396 |  | CORR | CIGR | 07:28 | 07:32 | 07:36 | 30 | 105 | 12 | EXT |  | 0.89 | (c)
4289.847 | 5.362 | 5.339 | -6.273 | -6.296 | -3 | 115 | 119 | 0 | 5339 | 396 |  | CORR | GENE | 07:25 | 07:44 | 07:45 | 70 | 244 | 20 | EXT |  | 0.89 | (c)
4290.701 | 6.216 | 6.206 | -5.419 | -5.429 | -121 | 86 | 18 | 0 | 5354 | 396 |  | CORR | GENE | 07:06 | 07:39 | 07:28 | 75 | 279 | 14 | EXT |  | 0.89 | (c)
4291.094 | 6.609 | 6.597 | -5.026 | -5.038 | -89 | -41 | -36 | 0 | 5013 | 396 |  | CORR | CIGR | 07:11 | 07:19 | 07:19 | 25 | 105 | 11 | EXT |  | 0.89 | (c)
4293.771 | 9.286 | 8.958 | -2.349 | -2.677 | 42 | 51 | 72 | 42 | 2284 | 396 |  | CORR | GENE | 07:32 | 07:34 | 07:37 | 393 | 60 | 15 | EXT |  | 0.95 | (c)
4293.867 | 9.382 | 9.292 | -2.253 | -2.343 | 6 | 16 | 16 | 6 | 2075 | 396 |  | CORR | AXGR | 07:26 | 07:28 | 07:28 | 268 | 19 | 26 | EXT |  | 0.98 | (c)
4294.108 | 9.623 | 9.605 | -2.012 | -2.03 | 24 | 103 | 112 | 24 | 1980 | 396 |  | CORR | GENE | 07:29 | 07:42 | 07:43 | 50 | 174 | 15 | EXT |  | 0.89 | (c)
4296.683 | 0.563 | 0.489 | -9.997 | -10.071 | 1776 | 1893 | 1999 | 1776 | 489 | 397 |  | CORR | GENE | 07:01 | 07:20 | 07:37 | 100 | 445 | 16 | EXT |  | 0.9 | (c)
4297.888 | 1.768 | 1.655 | -8.792 | -8.905 | -246 | -67 | 163 | 0 | 1655 | 397 |  | CORR | GENE | 01:34 | 02:03 | 02:40 | 152 | 817 | 13 | EXT |  | 0.9 | (c)
4298.32 | 2.2 | 2.182 | -8.36 | -8.378 | 645 | 874 | 806 | 645 | 2182 | 397 |  | CORR | GENE | 03:58 | 04:35 | 04:24 | 69 | 321 | 10 | EXT |  | 0.89 | (c)
4299.202 | 3.082 | 3.069 | -7.478 | -7.491 | 1734 | 2032 | 1908 | 1734 | 3069 | 397 |  | CORR | GENE | 06:54 | 07:42 | 07:22 | 77 | 348 | 15 | EXT |  | 0.89 | (c)
4302.133 | 6.013 | 6.003 | -4.547 | -4.557 | 1785 | 2035 | 1941 | 1785 | 4496 | 397 |  | CORR | GENE | 07:02 | 07:43 | 07:27 | 61 | 313 | 10 | EXT |  | 0.89 | (c)
4306.617 | 10.497 | 10.069 | -0.063 | -0.491 | 1996 | 2042 | 2038 | 1996 | 17 | 397 |  | CORR | GENE | 07:36 | 07:44 | 07:43 | 474 | 84 | 10 | EXT |  | 0.94 | (c)
4306.68 | 0 | -0.034 | -11.655 | -11.689 | -1671 | -925 | -561 | 0 |  | 398 | Нарушение формы кольцевого шва | GWAN |  | 03:30 | 05:30 | 06:29 | 0 | 2221 |  | EXT | Нарушение формы кольцевого шва |  | (c)
4306.797 | 0.117 | 0.059 | -11.538 | -11.596 | -458 | -206 | -247 | 35 | 59 | 398 |  | CORR | GENE | 06:45 | 07:26 | 07:19 | 80 | 423 | 11 | EXT |  | 0.89 | (c)
4307.233 | 0.553 | 0.502 | -11.102 | -11.153 | -415 | -73 | -171 | 0 | 502 | 398 |  | CORR | GENE | 06:52 | 07:47 | 07:32 | 96 | 488 | 12 | EXT |  | 0.89 | (c)
4308.931 | 2.251 | 2.225 | -9.404 | -9.43 | -617 | -283 | -434 | 251 | 2225 | 398 |  | CORR | GENE | 06:20 | 07:14 | 06:49 | 55 | 366 | 12 | EXT |  | 0.89 | (c)
4314.069 | 7.389 | 7.37 | -4.266 | -4.285 | -158 | -82 | -87 | 17 | 4252 | 398 |  | CORR | CIGR | 07:34 | 07:46 | 07:45 | 33 | 142 | 15 | EXT |  | 0.89 | (c)
4318.627 | 0.292 | 0.242 | -11.173 | -11.223 | -629 | -537 | -540 | 451 | 242 | 399 |  | CORR | GENE | 06:59 | 07:14 | 07:14 | 66 | 179 | 10 | EXT |  | 0.89 | (c)
4318.742 | 0.407 | 0.393 | -11.058 | -11.072 | -651 | -541 | -568 | 485 | 393 | 399 |  | CORR | GENE | 06:56 | 07:14 | 07:09 | 75 | 166 | 10 | EXT |  | 0.89 | (c)
4322.467 | 4.132 | 4.094 | -7.333 | -7.371 | -516 | -441 | -438 | 359 | 4094 | 399 |  | CORR | GENE | 07:18 | 07:30 | 07:30 | 65 | 157 | 12 | EXT |  | 0.89 | (c)
4322.741 | 4.406 | 4.354 | -7.059 | -7.111 | -430 | -222 | -308 | 186 | 4354 | 399 |  | CORR | GENE | 07:32 | 08:05 | 07:51 | 90 | 244 | 13 | EXT |  | 0.89 | (c)
4323.369 | 5.034 | 5.014 | -6.431 | -6.451 | -268 | -185 | -168 | 68 | 5014 | 399 |  | CORR | GENE | 07:58 | 08:11 | 08:14 | 50 | 200 | 10 | EXT |  | 0.89 | (c)
4324.701 | 6.366 | 6.333 | -5.099 | -5.132 | -322 | -278 | -269 | 217 | 5058 | 399 |  | CORR | GENE | 07:49 | 07:56 | 07:58 | 74 | 105 | 12 | EXT |  | 0.89 | (c)
4327.601 | 9.266 | 9.243 | -2.199 | -2.222 | -44 | 103 | 74 | 0 | 2172 | 399 |  | CORR | GENE | 08:34 | 08:58 | 08:53 | 50 | 235 | 15 | EXT |  | 0.89 | (c)
4327.646 | 9.311 | 9.28 | -2.154 | -2.185 | -231 | -188 | -151 | 70 | 2133 | 399 |  | CORR | GENE | 08:04 | 08:11 | 08:17 | 52 | 161 | 11 | EXT |  | 0.89 | (c)
4329.177 | 10.842 | 10.839 | -0.623 | -0.626 | -261 | -225 | -208 | 156 | 586 | 399 |  | CORR | CIGR | 07:59 | 08:05 | 08:07 | 40 | 105 | 10 | EXT |  | 0.89 | (c)
4329.346 | 11.011 | 10.985 | -0.454 | -0.48 | -313 | -272 | -222 | 131 | 410 | 399 |  | CORR | GENE | 07:50 | 07:57 | 08:05 | 70 | 183 | 11 | EXT |  | 0.89 | (c)
4335.637 | 5.837 | 5.354 | -5.513 | -5.996 | -1924 | -1890 | -1897 | 1870 | 5354 | 400 |  | CORR | GENE | 08:15 | 08:21 | 08:20 | 599 | 54 | 13 | EXT |  | 0.96 | (c)
4339.127 | 9.327 | 9.131 | -2.023 | -2.219 | -1874 | -1855 | -1850 | 1826 | 1954 | 400 |  | CORR | GENE | 08:23 | 08:26 | 08:27 | 265 | 48 | 15 | EXT |  | 0.93 | (c)
4340.206 | 10.406 | 10.285 | -0.944 | -1.065 | -2039 | -2005 | -2003 | 1967 | 645 | 400 |  | CORR | GENE | 07:57 | 08:02 | 08:02 | 420 | 72 | 10 | EXT |  | 0.93 | (c)
4340.797 | 10.997 | 10.926 | -0.353 | -0.424 | 2086 | 2191 | 2211 | 2086 | 264 | 400 |  | CORR | GENE | 07:02 | 07:19 | 07:23 | 160 | 252 | 10 | EXT |  | 0.9 | (c)
4341.108 | 11.308 | 10.953 | -0.042 | -0.397 | -1904 | -1881 | -1868 | 1833 | 30 | 400 |  | CORR | GENE | 08:18 | 08:22 | 08:24 | 367 | 71 | 15 | EXT |  | 0.95 | (c)
4341.15 | 0 | -0.057 | -11.155 | -11.212 | 2212 | -1329 | -1602 | 0 |  | 401 | Нарушение формы кольцевого шва | GWAN |  | 03:25 | 05:54 | 05:10 | 0 | 1295 |  | EXT | Нарушение формы кольцевого шва |  | (c)
4341.521 | 0.371 | 0.337 | -10.784 | -10.818 | -498 | -232 | -267 | 36 | 337 | 401 |  | CORR | GENE | 08:08 | 08:51 | 08:45 | 98 | 462 | 17 | EXT |  | 0.9 | (c)
4341.613 | 0.463 | 0.441 | -10.692 | -10.714 | -180 | -23 | -46 | 0 | 441 | 401 |  | CORR | GENE | 08:59 | 09:24 | 09:21 | 66 | 268 | 11 | EXT |  | 0.89 | (c)
4341.62 | 0.47 | 0.457 | -10.685 | -10.698 | 2030 | 2143 | 2112 | 37 | 457 | 401 |  | CORR | CIGR | 02:56 | 03:14 | 03:09 | 33 | 163 | 13 | EXT |  | 0.89 | (c)
4342.968 | 1.818 | 1.8 | -9.337 | -9.355 | 1703 | 1771 | 1774 | 385 | 1800 | 401 |  | CORR | CIGR | 02:03 | 02:14 | 02:14 | 32 | 142 | 11 | EXT |  | 0.89 | (c)
4343.393 | 2.243 | 2.233 | -8.912 | -8.922 | -467 | -337 | -377 | 287 | 2233 | 401 |  | CORR | CIGR | 08:13 | 08:34 | 08:27 | 43 | 181 | 14 | EXT |  | 0.89 | (c)
4344.561 | 3.411 | 3.217 | -7.744 | -7.938 | 2138 | 2156 | 2157 | 55 | 3217 | 401 |  | CORR | AXGR | 03:13 | 03:16 | 03:16 | 371 | 37 | 15 | EXT |  | 0.95 | (c)
4346.816 | 5.666 | 5.542 | -5.489 | -5.613 | -1901 | -1886 | -1860 | 329 | 5181 | 401 |  | CORR | GENE | 04:21 | 04:24 | 04:28 | 432 | 83 | 17 | EXT |  | 0.97 | (c)
4348.452 | 7.302 | 7.218 | -3.853 | -3.937 | -385 | -367 | -366 | 348 | 3783 | 401 |  | CORR | AXGR | 08:26 | 08:29 | 08:29 | 154 | 37 | 16 | EXT |  | 0.91 | (c)
4348.453 | 7.303 | 7.274 | -3.852 | -3.881 | -136 | -77 | -56 | 0 | 3834 | 401 |  | CORR | CIGR | 09:06 | 09:16 | 09:19 | 47 | 160 | 13 | EXT |  | 0.89 | (c)
4350.511 | 9.361 | 9.27 | -1.794 | -1.885 | 2209 | 2224 | 2221 | 0 | 1642 | 401 |  | CORR | AXGR | 03:25 | 03:27 | 03:27 | 243 | 26 | 10 | EXT |  | 0.91 | (c)
4351.102 | 9.952 | 9.918 | -1.203 | -1.237 | -638 | -478 | -488 | 337 | 1158 | 401 |  | CORR | GENE | 07:45 | 08:11 | 08:09 | 79 | 301 | 11 | EXT |  | 0.89 | (c)
4352.224 | 11.074 | 10.904 | -0.081 | -0.251 | -2205 | -2175 | -2180 | 26 | 35 | 401 |  | CORR | GENE | 03:32 | 03:37 | 03:36 | 216 | 49 | 13 | EXT |  | 0.91 | (c)
4352.831 | 0.526 | 0.48 | -10.924 | -10.97 | -644 | -595 | -527 | 410 | 480 | 402 |  | CORR | GENE | 08:00 | 08:08 | 08:19 | 59 | 234 | 13 | EXT |  | 0.89 | (c)
4353.147 | 0.842 | 0.793 | -10.608 | -10.657 | 2115 | 2176 | -2182 | 0 | 793 | 402 |  | CORR | GENE | 03:26 | 03:36 | 03:52 | 59 | 329 | 13 | EXT |  | 0.89 | (c)
4353.549 | 1.244 | 1.224 | -10.206 | -10.226 | 2151 | -2224 | 2214 | 0 | 1224 | 402 |  | CORR | CIGR | 03:31 | 03:45 | 03:42 | 32 | 126 | 11 | EXT |  | 0.89 | (c)
4353.648 | 1.343 | 1.317 | -10.107 | -10.133 | -604 | -485 | -493 | 382 | 1317 | 402 |  | CORR | CIGR | 08:07 | 08:26 | 08:25 | 44 | 222 | 10 | EXT |  | 0.89 | (c)
4353.917 | 1.612 | 1.582 | -9.838 | -9.868 | -1877 | -1828 | -1786 | 353 | 1582 | 402 |  | CORR | CIGR | 04:41 | 04:49 | 04:56 | 44 | 182 | 9 | EXT |  | 0.89 | (c)
4354.087 | 1.782 | 1.763 | -9.668 | -9.687 | 1727 | 1764 | 1767 | 425 | 1763 | 402 |  | CORR | CIGR | 02:23 | 02:29 | 02:29 | 30 | 78 | 11 | EXT |  | 0.89 | (c)
4354.492 | 2.187 | 2.162 | -9.263 | -9.288 | -460 | -422 | -381 | 303 | 2162 | 402 |  | CORR | CIGR | 08:30 | 08:36 | 08:43 | 35 | 157 | 13 | EXT |  | 0.89 | (c)
4355.295 | 2.99 | 2.982 | -8.46 | -8.468 | 1824 | 1873 | 1867 | 320 | 2982 | 402 |  | CORR | CIGR | 02:39 | 02:47 | 02:46 | 25 | 87 | 13 | EXT |  | 0.89 | (c)
4355.577 | 3.272 | 3.259 | -8.178 | -8.191 | 1933 | 1971 | 1993 | 179 | 3259 | 402 |  | CORR | CIGR | 02:56 | 03:02 | 03:06 | 28 | 118 | 13 | EXT |  | 0.89 | (c)
4355.729 | 3.424 | 3.416 | -8.026 | -8.034 | -567 | -356 | -441 | 314 | 3416 | 402 |  | CORR | GENE | 08:13 | 08:47 | 08:33 | 57 | 253 | 15 | EXT |  | 0.89 | (c)
4355.953 | 3.648 | 3.631 | -7.802 | -7.819 | -61 | -27 | -18 | 0 | 3631 | 402 |  | CORR | CIGR | 09:34 | 09:40 | 09:41 | 37 | 86 | 8 | EXT |  | 0.89 | (c)
4355.994 | 3.689 | 3.687 | -7.761 | -7.763 | -141 | -109 | -111 | 80 | 3687 | 402 |  | CORR | CIGR | 09:21 | 09:27 | 09:26 | 26 | 61 | 15 | EXT |  | 0.89 | (c)
4356.137 | 3.832 | 3.741 | -7.618 | -7.709 | -498 | -485 | -484 | 470 | 3741 | 402 |  | CORR | AXGR | 08:24 | 08:26 | 08:26 | 203 | 28 | 26 | EXT |  | 0.95 | (c)
4356.396 | 4.091 | 4.071 | -7.359 | -7.379 | 1993 | 2178 | 2111 | 2 | 4071 | 402 |  | CORR | GENE | 03:06 | 03:36 | 03:25 | 67 | 236 | 11 | EXT |  | 0.89 | (c)
4356.547 | 4.242 | 4.23 | -7.208 | -7.22 | 2160 | 2203 | 2208 | 0 | 4230 | 402 |  | CORR | CIGR | 03:33 | 03:40 | 03:41 | 28 | 95 | 14 | EXT |  | 0.89 | (c)
4356.943 | 4.638 | 4.525 | -6.812 | -6.925 | -404 | -389 | -388 | 372 | 4525 | 402 |  | CORR | AXGR | 08:39 | 08:41 | 08:42 | 219 | 33 | 10 | EXT |  | 0.91 | (c)
4357.065 | 4.76 | 4.755 | -6.69 | -6.695 | -550 | -523 | -515 | 480 | 4755 | 402 |  | CORR | CIGR | 08:16 | 08:20 | 08:21 | 20 | 70 | 13 | EXT |  | 0.89 | (c)
4357.27 | 4.965 | 4.943 | -6.485 | -6.507 | 2008 | 2154 | 2109 | 20 | 4943 | 402 |  | CORR | CIGR | 03:08 | 03:32 | 03:25 | 33 | 203 | 12 | EXT |  | 0.89 | (c)
4358.762 | 6.457 | 6.453 | -4.993 | -4.997 | -555 | -482 | -502 | 450 | 4967 | 402 |  | CORR | CIGR | 08:15 | 08:26 | 08:23 | 30 | 105 | 18 | EXT |  | 0.89 | (c)
4359.615 | 7.31 | 7.309 | -4.14 | -4.141 | -596 | -468 | -526 | 457 | 4100 | 402 |  | CORR | CIGR | 08:08 | 08:29 | 08:19 | 41 | 139 | 15 | EXT |  | 0.89 | (c)
4360.484 | 8.179 | 8.108 | -3.271 | -3.342 | -669 | -656 | -631 | 593 | 3006 | 402 |  | CORR | GENE | 07:56 | 07:58 | 08:02 | 336 | 76 | 14 | EXT |  | 0.94 | (c)
4361.334 | 9.029 | 8.954 | -2.421 | -2.496 | -688 | -673 | -674 | 661 | 2299 | 402 |  | CORR | AXGR | 07:53 | 07:56 | 07:55 | 197 | 26 | 13 | EXT |  | 0.91 | (c)
4361.969 | 9.664 | 9.432 | -1.786 | -2.018 | -505 | -435 | -455 | 406 | 1465 | 402 |  | CORR | GENE | 08:23 | 08:34 | 08:31 | 553 | 100 | 14 | EXT |  | 0.97 | (c)
4362.162 | 9.857 | 9.782 | -1.593 | -1.668 | -636 | -622 | -616 | 597 | 1496 | 402 |  | CORR | AXGR | 08:02 | 08:04 | 08:05 | 172 | 39 | 28 | EXT |  | 0.94 | (c)
4362.566 | 10.261 | 10.245 | -1.189 | -1.205 | -575 | -481 | -480 | 386 | 1165 | 402 |  | CORR | CIGR | 08:11 | 08:27 | 08:27 | 40 | 189 | 13 | EXT |  | 0.89 | (c)
4362.616 | 10.311 | 10.298 | -1.139 | -1.152 | -751 | -705 | -689 | 626 | 1124 | 402 |  | CORR | CIGR | 07:43 | 07:51 | 07:53 | 28 | 125 | 11 | EXT |  | 0.89 | (c)
4362.985 | 10.68 | 10.56 | -0.77 | -0.89 | -619 | -595 | -541 | 463 | 359 | 402 |  | CORR | GENE | 08:04 | 08:08 | 08:17 | 531 | 157 | 21 | EXT |  | 1.02 | (b)
4363.514 | 11.209 | 11.109 | -0.241 | -0.341 | -712 | -696 | -697 | 682 | 93 | 402 |  | CORR | AXGR | 07:49 | 07:52 | 07:52 | 248 | 29 | 17 | EXT |  | 0.93 | (c)
4363.755 | 0 | -0.006 | -11.385 | -11.391 | 202 | 554 | 490 | 202 |  | 403 | Нарушение формы кольцевого шва | GWAN |  | 01:22 | 02:19 | 02:08 | 0 | 576 |  | EXT | Нарушение формы кольцевого шва |  | (c)
4363.755 | 0 | -0.017 | -11.385 | -11.402 | -1084 | -433 | -670 | 257 |  | 403 | Нарушение формы кольцевого шва | GWAN |  | 09:54 | 11:39 | 11:01 | 0 | 827 |  | EXT | Нарушение формы кольцевого шва |  | (c)
4363.841 | 0.086 | 0.021 | -11.299 | -11.364 | -1766 | -1724 | -1735 | 465 | 21 | 403 |  | CORR | GENE | 08:04 | 08:11 | 08:09 | 237 | 62 | 12 | EXT |  | 0.92 | (c)
4365.674 | 1.919 | 1.887 | -9.466 | -9.498 | -2131 | -1973 | -1979 | 99 | 1887 | 403 |  | CORR | GENE | 07:05 | 07:31 | 07:30 | 57 | 304 | 17 | EXT |  | 0.89 | (c)
4366.066 | 2.311 | 2.276 | -9.074 | -9.109 | -2075 | -1990 | -1968 | 155 | 2276 | 403 |  | CORR | GENE | 07:14 | 07:28 | 07:31 | 50 | 214 | 11 | EXT |  | 0.89 | (c)
4366.819 | 3.064 | 3.024 | -8.321 | -8.361 | 702 | 793 | 847 | 702 | 3024 | 403 |  | CORR | GENE | 02:42 | 02:57 | 03:06 | 56 | 290 | 13 | EXT |  | 0.89 | (c)
4367.708 | 3.953 | 3.936 | -7.432 | -7.449 | -1810 | -1780 | -1744 | 421 | 3936 | 403 |  | CORR | CIGR | 07:57 | 08:02 | 08:08 | 31 | 131 | 9 | EXT |  | 0.89 | (c)
4368.143 | 4.388 | 4.372 | -6.997 | -7.013 | -1633 | -1570 | -1571 | 597 | 4372 | 403 |  | CORR | CIGR | 08:26 | 08:36 | 08:36 | 38 | 124 | 15 | EXT |  | 0.89 | (c)
4368.304 | 4.549 | 4.533 | -6.836 | -6.852 | 843 | 898 | 912 | 843 | 4533 | 403 |  | CORR | GENE | 03:05 | 03:14 | 03:16 | 54 | 139 | 17 | EXT |  | 0.89 | (c)
4374.964 | 11.209 | 11.154 | -0.176 | -0.231 | -2023 | -1768 | -1759 | 207 | 111 | 403 |  | CORR | GENE | 07:23 | 08:04 | 08:05 | 120 | 528 | 11 | EXT |  | 0.9 | (c)
4375.236 | 0.096 | 0.067 | -9.124 | -9.153 | 2061 | -2098 | -1958 | 1516 | 67 | 404 |  | CORR | GENE | 06:38 | 07:27 | 07:50 | 247 | 884 | 14 | EXT |  | 0.92 | (c)
4375.822 | 0.682 | 0.661 | -8.538 | -8.559 | -1973 | -1910 | -1909 | 1845 | 661 | 404 |  | CORR | CIGR | 07:47 | 07:58 | 07:58 | 37 | 128 | 11 | EXT |  | 0.89 | (c)
4376.74 | 1.6 | 1.592 | -7.62 | -7.628 | 2159 | 2218 | 2216 | 2159 | 1592 | 404 |  | CORR | CIGR | 06:54 | 07:04 | 07:04 | 25 | 113 | 12 | EXT |  | 0.89 | (c)
4376.773 | 1.633 | 1.483 | -7.587 | -7.737 | -1810 | -1751 | -1752 | 1694 | 1483 | 404 |  | CORR | GENE | 08:14 | 08:23 | 08:23 | 277 | 117 | 11 | EXT |  | 0.92 | (c)
4377.148 | 2.008 | 1.964 | -7.212 | -7.256 | 1623 | 2125 | 1919 | 1623 | 1964 | 404 |  | CORR | GENE | 05:28 | 06:49 | 06:16 | 155 | 592 | 15 | EXT |  | 0.91 | (c)
4377.289 | 2.149 | 2.139 | -7.071 | -7.081 | 1315 | 1367 | 1368 | 1315 | 2139 | 404 |  | CORR | CIGR | 04:38 | 04:47 | 04:47 | 25 | 105 | 11 | EXT |  | 0.89 | (c)
4377.334 | 2.194 | 2.164 | -7.026 | -7.056 | 888 | 1074 | 1071 | 888 | 2164 | 404 |  | CORR | GENE | 03:29 | 03:59 | 03:59 | 66 | 366 | 23 | EXT |  | 0.89 | (c)
4377.393 | 2.253 | 2.215 | -6.967 | -7.005 | 669 | 709 | 730 | 669 | 2215 | 404 |  | CORR | GENE | 02:54 | 03:00 | 03:04 | 55 | 122 | 11 | EXT |  | 0.89 | (c)
4377.519 | 2.379 | 2.365 | -6.841 | -6.855 | -2051 | -1898 | -1933 | 1816 | 2365 | 404 |  | CORR | GENE | 07:35 | 07:60 | 07:54 | 61 | 235 | 22 | EXT |  | 0.89 | (c)
4377.816 | 2.676 | 2.672 | -6.544 | -6.548 | 960 | 1006 | 1008 | 960 | 2672 | 404 |  | CORR | CIGR | 03:41 | 03:48 | 03:49 | 20 | 96 | 11 | EXT |  | 0.89 | (c)
4377.893 | 2.753 | 2.722 | -6.467 | -6.498 | 2188 | -1840 | -2029 | 1785 | 2722 | 404 |  | CORR | GENE | 06:59 | 08:09 | 07:38 | 125 | 488 | 16 | EXT |  | 0.9 | (c)
4378.39 | 3.25 | 3.208 | -5.97 | -6.012 | 2177 | -1799 | -2007 | 1730 | 3208 | 404 |  | CORR | GENE | 06:57 | 08:16 | 07:42 | 109 | 554 | 11 | EXT |  | 0.89 | (c)
4379.237 | 4.097 | 4.08 | -5.123 | -5.14 | -1968 | -1918 | -1890 | 1813 | 4080 | 404 |  | CORR | CIGR | 07:48 | 07:56 | 08:01 | 36 | 154 | 8 | EXT |  | 0.89 | (c)
4382.73 | 7.59 | 7.58 | -1.63 | -1.64 | -2019 | -1967 | -1966 | 1913 | 1617 | 404 |  | CORR | CIGR | 07:40 | 07:48 | 07:49 | 23 | 106 | 12 | EXT |  | 0.89 | (c)
4384.36 | 0 | -0.039 | -12.25 | -12.289 | 2010 | -931 | -860 | 730 |  | 405а | Нарушение формы кольцевого шва | GWAN |  | 11:47 | 03:53 | 16:04 | 0 | 3182 |  | EXT | Нарушение формы кольцевого шва |  | (c)
4384.36 | 0 | -0.038 | -12.25 | -12.288 | 814 | 1031 | 1093 | 814 |  | 405а | Нарушение формы кольцевого шва | GWAN |  | 08:34 | 09:09 | 09:19 | 0 | 559 |  | EXT | Нарушение формы кольцевого шва |  | (c)
4396.61 | 0 | -0.047 | -10.74 | -10.787 | -691 | 147 | 819 | 0 |  | 406а | Нарушение формы кольцевого шва | GWAN |  | 02:30 | 04:46 | 06:34 | 0 | 3020 |  | EXT | Нарушение формы кольцевого шва |  | (c)
4422.799 | 4.264 | 4.166 | -6.946 | -7.044 | -1151 | -937 | -959 | 768 | 4166 | 408 |  | CORR | GENE | 07:04 | 07:39 | 07:35 | 141 | 383 | 12 | EXT |  | 0.9 | (c)
4448.08 | 6.875 | 6.811 | -4.815 | -4.879 | -1515 | -1229 | -1283 | 1052 | 4794 | 410 |  | CORR | GENE | 05:41 | 06:27 | 06:19 | 85 | 464 | 10 | EXT |  | 0.89 | (c)
4521.62 | 0 | -0.026 | -11.105 | -11.131 | -130 | 1072 | 1687 | 0 |  | 417 | Нарушение формы кольцевого шва | GWAN |  | 09:29 | 00:43 | 14:23 | 0 | 3635 |  | EXT | Нарушение формы кольцевого шва |  | (c)
4629.488 | 7.318 | 7.238 | -4.067 | -4.147 | -2193 | -2134 | -2134 | 2076 | 4006 | 427 |  | DENT | GENE | 03:13 | 03:22 | 03:22 | 141 | 117 | 0.6 | N/A | Глубина вмятины: 8 мм (0,6%). Линейка: 14 см в (724 см; 03:22 ч:мин) |  | (c)
4639.289 | 5.734 | 5.646 | -5.871 | -5.959 | -1927 | -1812 | -1776 | 1625 | 5646 | 428 |  | CORR | GENE | 06:02 | 06:20 | 06:26 | 108 | 302 | 10 | EXT |  | 0.89 | (c)
4639.864 | 6.309 | 6.29 | -5.296 | -5.315 | 1935 | 2032 | 2033 | 1935 | 5230 | 428 |  | CORR | GENE | 04:25 | 04:41 | 04:41 | 85 | 197 | 10 | EXT |  | 0.89 | (c)
4677.455 | 0 | -0.006 | -11.485 | -11.491 | -1318 | -1191 | -892 | 467 |  | 432 | Нарушение формы кольцевого шва | GWAN |  | 04:37 | 04:57 | 05:46 | 0 | 851 |  | EXT | Нарушение формы кольцевого шва |  | (c)
4734.735 | 0 | -0.008 | -11.485 | -11.493 | -1999 | -1383 | -1450 | 232 |  | 437 | Нарушение формы кольцевого шва | GWAN |  | 06:33 | 08:12 | 08:01 | 0 | 1098 |  | EXT | Нарушение формы кольцевого шва |  | (c)
4780.14 | 0 | -0.067 | -11.47 | -11.537 | -204 | -1950 | 1865 | 0 |  | 441 | Нарушение формы кольцевого шва | GWAN |  | 00:14 | 07:32 | 05:48 | 0 | 4137 |  | EXT | Нарушение формы кольцевого шва |  | (c)
4802.95 | 0 | -0.03 | -11.495 | -11.525 | 1209 | 1405 | 1381 | 677 |  | 443 | Нарушение формы кольцевого шва | GWAN |  | 00:16 | 00:48 | 00:44 | 0 | 345 |  | EXT | Нарушение формы кольцевого шва |  | (c)
4802.95 | 0 | -0.022 | -11.495 | -11.517 | -1948 | -1669 | -527 | 0 |  | 443 | Нарушение формы кольцевого шва | GWAN |  | 03:47 | 04:32 | 07:36 | 0 | 2842 |  | EXT | Нарушение формы кольцевого шва |  | (c)
4860.175 | 0 | -0.031 | -11.23 | -11.261 | 1226 | -283 | -1197 | 0 |  | 448 | Нарушение формы кольцевого шва | GWAN |  | 03:29 | 11:25 | 08:58 | 0 | 4076 |  | EXT | Нарушение формы кольцевого шва |  | (c)
4871.405 | 0 | -0.023 | -11.43 | -11.453 | 182 | -582 | 2217 | 0 |  | 449 | Нарушение формы кольцевого шва | GWAN |  | 03:12 | 01:09 | 08:41 | 0 | 4071 |  | EXT | Нарушение формы кольцевого шва |  | (c)
4887.554 | 4.719 | 4.708 | -6.736 | -6.747 | 1419 | 1479 | 1472 | 705 | 4708 | 450 |  | CORR | CIGR | 04:11 | 04:21 | 04:20 | 24 | 107 | 8 | EXT |  | 0.89 | (c)
4894.29 | 0 | -0.03 | -11.265 | -11.295 | -675 | -521 | -354 | 32 |  | 451 | Нарушение формы кольцевого шва | GWAN |  | 00:44 | 01:09 | 01:36 | 0 | 643 |  | EXT | Нарушение формы кольцевого шва |  | (c)
4894.29 | 0 | 0 | -11.265 | -11.265 | 426 | 685 | 856 | 426 | 0 | 451 | Смещение кромок | GWAN |  | 03:41 | 04:23 | 04:51 | 0 | 861 | 19 | EXT | Смещение кромок Наружу Величина смещения - 3 мм. |  | (c)
4894.29 | 0 | -0.025 | -11.265 | -11.29 | 1960 | -1721 | -1969 | 0 |  | 451 | Нарушение формы кольцевого шва | GWAN |  | 07:49 | 09:55 | 09:15 | 0 | 1065 |  | EXT | Нарушение формы кольцевого шва |  | (c)
4905.555 | 0 | -0.024 | -11.265 | -11.289 | 1420 | -1448 | -2146 | 0 |  | 452 | Нарушение формы кольцевого шва | GWAN |  | 00:59 | 05:16 | 03:23 | 0 | 1791 |  | EXT | Нарушение формы кольцевого шва |  | (c)
4905.555 | 0 | -0.038 | -11.265 | -11.303 | -456 | 91 | -71 | 0 |  | 452 | Нарушение формы кольцевого шва | GWAN |  | 07:56 | 09:24 | 08:58 | 0 | 770 |  | EXT | Нарушение формы кольцевого шва |  | (c)
4916.82 | 0 | -0.023 | -11.35 | -11.373 | -142 | 1721 | 1066 | 0 |  | 453 | Нарушение формы кольцевого шва | GWAN |  | 00:30 | 05:31 | 03:45 | 0 | 2417 |  | EXT | Нарушение формы кольцевого шва |  | (c)
4916.82 | 0 | -0.032 | -11.35 | -11.382 | -1550 | -1377 | -1415 | 681 |  | 453 | Нарушение формы кольцевого шва | GWAN |  | 08:43 | 09:11 | 09:05 | 0 | 269 |  | EXT | Нарушение формы кольцевого шва |  | (c)
4928.17 | 0 | -0.021 | -10.325 | -10.346 | -848 | -531 | -245 | 0 |  | 454 | Нарушение формы кольцевого шва | GWAN |  | 00:06 | 00:57 | 01:43 | 0 | 1205 |  | EXT | Нарушение формы кольцевого шва |  | (c)
4928.17 | 0 | -0.017 | -10.325 | -10.342 | 1399 | -1709 | -2168 | 0 |  | 454 | Нарушение формы кольцевого шва | GWAN |  | 06:08 | 09:47 | 08:33 | 0 | 1787 |  | EXT | Нарушение формы кольцевого шва |  | (c)
4938.495 | 0 | -0.032 | -11.485 | -11.517 | 579 | 1432 | 1070 | 579 |  | 455 | Нарушение формы кольцевого шва | GWAN |  | 11:30 | 01:48 | 12:49 | 0 | 982 |  | EXT | Нарушение формы кольцевого шва |  | (c)
4938.495 | 0 | 0 | -11.485 | -11.485 | -1800 | -1595 | -1496 | 430 | 0 | 455 | Смещение кромок | GWAN |  | 05:06 | 05:39 | 05:55 | 0 | 609 | 17 | EXT | Смещение кромок Наружу Величина смещения - 2.6 мм. |  | (c)
4982.125 | 0 | -0.037 | -11.335 | -11.372 | -1426 | 146 | 29 | 0 |  | 459 | Нарушение формы кольцевого шва | GWAN |  | 01:00 | 05:14 | 04:55 | 0 | 2911 |  | EXT | Нарушение формы кольцевого шва |  | (c)
5075.7 | 5.22 | 5.191 | -6.145 | -6.174 | 2224 | -2081 | -2086 | 1934 | 5191 | 467 |  | CORR | GENE | 02:45 | 03:10 | 03:09 | 63 | 304 | 10 | EXT |  | 0.89 | (c)
5093.135 | 0 | -0.026 | -11.295 | -11.321 | 1101 | 2220 | -1520 | 0 |  | 469 | Нарушение формы кольцевого шва | GWAN |  | 00:45 | 03:45 | 05:42 | 0 | 3680 |  | EXT | Нарушение формы кольцевого шва |  | (c)
5138.775 | 0 | -0.015 | -11.39 | -11.405 | 2109 | 247 | -607 | 0 |  | 473 | Нарушение формы кольцевого шва | GWAN |  | 06:07 | 01:06 | 10:48 | 0 | 3490 |  | EXT | Нарушение формы кольцевого шва |  | (c)
5150.165 | 0 | -0.027 | -11.07 | -11.097 | 1265 | -1310 | -1542 | 0 |  | 474 | Нарушение формы кольцевого шва | GWAN |  | 00:35 | 05:39 | 05:01 | 0 | 3306 |  | EXT | Нарушение формы кольцевого шва |  | (c)
5161.235 | 0 | -0.05 | -11.495 | -11.545 | -847 | -561 | -542 | 237 |  | 475 | Нарушение формы кольцевого шва | GWAN |  | 00:16 | 01:02 | 01:05 | 0 | 610 |  | EXT | Нарушение формы кольцевого шва |  | (c)
5161.235 | 0 | -0.033 | -11.495 | -11.528 | 4 | 553 | 470 | 4 |  | 475 | Нарушение формы кольцевого шва | GWAN |  | 02:33 | 04:02 | 03:48 | 0 | 932 |  | EXT | Нарушение формы кольцевого шва |  | (c)
5161.287 | 0.052 | 0.029 | -11.443 | -11.466 | -65 | 181 | 127 | 0 | 29 | 475 |  | CORR | GENE | 02:22 | 03:02 | 02:53 | 108 | 384 | 10 | EXT |  | 0.89 | (c)
5169.941 | 8.706 | 8.69 | -2.789 | -2.805 | 438 | 535 | 522 | 438 | 2760 | 475 |  | CORR | CIGR | 03:43 | 03:59 | 03:57 | 45 | 169 | 11 | EXT |  | 0.89 | (c)
5172.73 | 0 | -0.024 | -11.605 | -11.629 | 335 | 527 | 1099 | 335 |  | 476 | Нарушение формы кольцевого шва | GWAN |  | 02:26 | 02:57 | 04:29 | 0 | 1528 |  | EXT | Нарушение формы кольцевого шва |  | (c)
5172.73 | 0 | -0.039 | -11.605 | -11.644 | -2002 | -712 | -1096 | 190 |  | 476 | Нарушение формы кольцевого шва | GWAN |  | 08:09 | 11:37 | 10:35 | 0 | 1811 |  | EXT | Нарушение формы кольцевого шва |  | (c)
5184.413 | 0.078 | 0.043 | -10.362 | -10.397 | 1480 | 2115 | 1876 | 0 | 43 | 477 |  | CORR | GENE | 05:27 | 07:09 | 06:31 | 87 | 791 | 17 | EXT |  | 0.89 | (c)
5188.84 | 4.505 | 4.493 | -5.935 | -5.947 | 901 | 949 | 953 | 901 | 4493 | 477 |  | CORR | CIGR | 03:54 | 04:01 | 04:02 | 26 | 103 | 14 | EXT |  | 0.89 | (c)
5192.816 | 8.481 | 8.45 | -1.959 | -1.99 | 1573 | 1646 | 1654 | 496 | 1931 | 477 |  | CORR | GENE | 05:42 | 05:54 | 05:55 | 59 | 162 | 16 | EXT |  | 0.89 | (c)
5194.775 | 0 | -0.06 | -10.67 | -10.73 | -244 | 357 | 1354 | 0 |  | 478 | Нарушение формы кольцевого шва | GWAN |  | 01:28 | 03:05 | 05:46 | 0 | 3196 |  | EXT | Нарушение формы кольцевого шва |  | (c)
5194.775 | 0 | -0.05 | -10.67 | -10.72 | -1134 | -839 | -897 | 661 |  | 478 | Нарушение формы кольцевого шва | GWAN |  | 11:05 | 11:52 | 11:43 | 0 | 473 |  | EXT | Нарушение формы кольцевого шва |  | (c)
5197.653 | 2.878 | 2.869 | -7.792 | -7.801 | 1788 | 1828 | 1883 | 253 | 2869 | 478 |  | CORR | CIGR | 06:56 | 07:02 | 07:11 | 43 | 189 | 12 | EXT |  | 0.89 | (c)
5198.122 | 3.347 | 3.336 | -7.323 | -7.334 | -2143 | -2109 | -2099 | 87 | 3336 | 478 |  | CORR | CIGR | 08:22 | 08:27 | 08:29 | 21 | 89 | 21 | EXT |  | 0.89 | (c)
5199.867 | 5.092 | 5.077 | -5.578 | -5.593 | 563 | 636 | 629 | 563 | 5077 | 478 |  | CORR | CIGR | 03:38 | 03:50 | 03:49 | 31 | 131 | 16 | EXT |  | 0.89 | (c)
5203.662 | 8.887 | 8.874 | -1.783 | -1.796 | 400 | 470 | 471 | 400 | 1754 | 478 |  | CORR | CIGR | 03:12 | 03:23 | 03:23 | 42 | 141 | 17 | EXT |  | 0.89 | (c)
5244.51 | 4.7 | 4.676 | -6.715 | -6.739 | -1853 | -1749 | -1540 | 1226 | 4676 | 482 |  | CORR | CIGR | 07:38 | 07:55 | 08:29 | 43 | 626 | 11 | EXT |  | 0.89 | (c)
5273.762 | 11.097 | 11.076 | -0.063 | -0.084 | 1910 | 2026 | 2021 | 1910 | 47 | 484 |  | CORR | CIGR | 08:56 | 09:15 | 09:14 | 37 | 223 | 14 | EXT |  | 0.89 | (c)
5296.66 | 0 | -0.018 | -11.455 | -11.473 | 404 | 539 | 648 | 404 |  | 487 | Нарушение формы кольцевого шва | GWAN |  | 11:59 | 00:21 | 12:39 | 0 | 489 |  | EXT | Нарушение формы кольцевого шва |  | (c)
5296.66 | 0 | -0.014 | -11.455 | -11.469 | -1926 | -1107 | -1142 | 305 |  | 487 | Нарушение формы кольцевого шва | GWAN |  | 05:43 | 07:55 | 07:50 | 0 | 1567 |  | EXT | Нарушение формы кольцевого шва |  | (c)
5545.125 | 0 | -0.035 | -11.385 | -11.42 | 1650 | 25 | -1281 | 0 |  | 509 | Нарушение формы кольцевого шва | GWAN |  | 00:39 | 08:17 | 04:46 | 0 | 3061 |  | EXT | Нарушение формы кольцевого шва |  | (c)
5574.407 | 6.397 | 6.379 | -2.918 | -2.936 | -354 | -305 | -304 | 254 | 2908 | 511 |  | CORR | CIGR | 02:07 | 02:15 | 02:15 | 28 | 99 | 12 | EXT |  | 0.89 | (c)
5620.985 | 0 | -0.022 | -10.99 | -11.012 | 178 | 496 | 504 | 178 |  | 516 | Нарушение формы кольцевого шва | GWAN |  | 00:34 | 01:25 | 01:27 | 0 | 651 |  | EXT | Нарушение формы кольцевого шва |  | (c)
5871.94 | 0 | -0.044 | -11.305 | -11.349 | -618 | -454 | 64 | 0 |  | 538 | Нарушение формы кольцевого шва | GWAN |  | 00:04 | 00:31 | 01:54 | 0 | 1365 |  | EXT | Нарушение формы кольцевого шва |  | (c)
5871.94 | 0 | -0.037 | -11.305 | -11.342 | -1942 | -1328 | -1605 | 289 |  | 538 | Нарушение формы кольцевого шва | GWAN |  | 08:30 | 10:10 | 09:25 | 0 | 673 |  | EXT | Нарушение формы кольцевого шва |  | (c)
5905.925 | 0 | 0 | -11.245 | -11.245 | -2024 | -1168 | -1514 | 207 | 0 | 541 | Смещение кромок | GWAN |  | 04:36 | 06:54 | 05:59 | 0 | 1021 | 17 | EXT | Смещение кромок Наружу Величина смещения - 2.7 мм. |  | (c)
5905.925 | 0 | -0.004 | -11.245 | -11.249 | -848 | -549 | -609 | 371 |  | 541 | Нарушение формы кольцевого шва | GWAN |  | 07:46 | 08:34 | 08:24 | 0 | 476 |  | EXT | Нарушение формы кольцевого шва |  | (c)
5905.925 | 0 | -0.013 | -11.245 | -11.258 | 205 | 716 | 969 | 205 |  | 541 | Нарушение формы кольцевого шва | GWAN |  | 10:36 | 11:58 | 12:39 | 0 | 1530 |  | EXT | Нарушение формы кольцевого шва |  | (c)
5917.17 | 0 | -0.009 | -11.075 | -11.084 | 1918 | -1977 | -2042 | 0 |  | 542 | Нарушение формы кольцевого шва | GWAN |  | 05:38 | 07:10 | 06:59 | 0 | 1004 |  | EXT | Нарушение формы кольцевого шва |  | (c)
5917.17 | 0 | -0.022 | -11.075 | -11.097 | -708 | -606 | 87 | 708 |  | 542 | Нарушение формы кольцевого шва | GWAN |  | 10:35 | 10:51 | 12:43 | 0 | 1590 |  | EXT | Нарушение формы кольцевого шва |  | (c)
5961.96 | 0 | -0.044 | -11.155 | -11.199 | 204 | 1208 | 1112 | 204 |  | 546 | Нарушение формы кольцевого шва | GWAN |  | 02:14 | 04:56 | 04:40 | 0 | 1816 |  | EXT | Нарушение формы кольцевого шва |  | (c)
5973.115 | 0 | -0.035 | -11.47 | -11.505 | -633 | 1661 | 1156 | 633 |  | 547 | Нарушение формы кольцевого шва | GWAN |  | 10:26 | 04:37 | 15:15 | 0 | 3579 |  | EXT | Нарушение формы кольцевого шва |  | (c)
6099.36 | 11.25 | 11.005 | -0.21 | -0.455 | -1167 | -1102 | -1097 | 1026 | 89 | 557 |  | CORR | GENE | 04:57 | 05:07 | 05:08 | 366 | 141 | 11 | EXT |  | 0.93 | (c)
6099.635 | 0.065 | 0.033 | -11.255 | -11.287 | 1645 | 1929 | 1870 | 135 | 33 | 558 |  | CORR | GENE | 03:34 | 04:20 | 04:11 | 76 | 451 | 14 | EXT |  | 0.89 | (c)
6102.262 | 2.692 | 2.66 | -8.628 | -8.66 | -1099 | -925 | -975 | 851 | 2660 | 558 |  | CORR | GENE | 08:11 | 08:40 | 08:31 | 58 | 248 | 10 | EXT |  | 0.89 | (c)
6102.48 | 2.91 | 2.822 | -8.41 | -8.498 | 1668 | 1801 | 1851 | 195 | 2822 | 558 |  | CORR | GENE | 03:38 | 03:59 | 04:08 | 114 | 367 | 10 | EXT |  | 0.89 | (c)
6103.258 | 3.688 | 3.649 | -7.632 | -7.671 | 1732 | 1855 | 1862 | 240 | 3649 | 558 |  | CORR | GENE | 03:48 | 04:08 | 04:09 | 73 | 259 | 11 | EXT |  | 0.89 | (c)
6125.286 | 3.081 | 3.053 | -8.074 | -8.102 | -677 | -606 | -585 | 493 | 3053 | 560 |  | CORR | GENE | 08:08 | 08:20 | 08:23 | 61 | 184 | 10 | EXT |  | 0.89 | (c)
6143.808 | 10.448 | 10.403 | -0.907 | -0.952 | -1828 | -1776 | -1776 | 1724 | 895 | 561 | Металлургический дефект | MIAN | GENE | 06:23 | 06:32 | 06:32 | 57 | 104 |  | INT | Металлургический дефект Эквивалент потери металла 20%. |  | (c)
6174.125 | 6.62 | 6.498 | -4.52 | -4.642 | 1065 | 1180 | 1322 | 1065 | 4389 | 564 |  | CORR | GENE | 03:56 | 04:14 | 04:37 | 253 | 515 | 15 | EXT |  | 0.93 | (c)
6257.069 | 7.969 | 7.958 | -3.506 | -3.517 | 1740 | 1863 | 1908 | 1740 | 3493 | 572 |  | CORR | CIGR | 07:52 | 08:12 | 08:19 | 24 | 337 | 11 | EXT |  | 0.89 | (c)
6259.873 | 10.773 | 10.743 | -0.702 | -0.732 | 302 | 434 | 422 | 302 | 684 | 572 |  | CORR | GENE | 03:60 | 04:21 | 04:19 | 48 | 241 | 13 | EXT |  | 0.89 | (c)
6265.487 | 4.912 | 4.779 | -6.578 | -6.711 | 1860 | -2122 | 2135 | 1860 | 4779 | 573 |  | CORR | GENE | 02:08 | 03:26 | 02:53 | 186 | 551 | 10 | EXT | Аномалия находится на отводе. | 0.9 | (c)
6265.631 | 5.056 | 5.005 | -6.434 | -6.485 | -1938 | -1793 | -1733 | 1528 | 5005 | 573 |  | CORR | GENE | 03:55 | 04:19 | 04:28 | 129 | 410 | 12 | EXT | Аномалия находится на отводе. | 0.9 | (c)
6265.813 | 5.238 | 4.992 | -6.252 | -6.498 | -594 | -560 | -567 | 540 | 4992 | 573 |  | GOUG | GENE | 07:32 | 07:38 | 07:37 | 361 | 54 | 11 | EXT | Аномалия находится на отводе. Зона задиров. |  | (c)
6265.834 | 5.259 | 5.094 | -6.231 | -6.396 | 1723 | 2090 | 2105 | 1723 | 5094 | 573 |  | CORR | GENE | 01:46 | 02:45 | 02:48 | 311 | 764 | 10 | EXT | Аномалия находится на отводе. | 0.92 | (c)
6266.256 | 5.681 | 5.585 | -5.809 | -5.905 | -1970 | -1747 | -1714 | 1459 | 5585 | 573 |  | CORR | GENE | 03:50 | 04:26 | 04:31 | 195 | 511 | 10 | EXT | Аномалия находится на отводе. | 0.9 | (c)
6267.114 | 6.539 | 6.493 | -4.951 | -4.997 | -2195 | -1805 | -1826 | 1456 | 4880 | 573 |  | CORR | GENE | 03:14 | 04:17 | 04:13 | 117 | 739 | 10 | EXT | Аномалия находится на отводе. | 0.89 | (c)
6267.206 | 6.631 | 6.617 | -4.859 | -4.873 | -873 | -591 | -241 | 0 | 4744 | 573 |  | CORR | GENE | 06:47 | 07:33 | 08:29 | 129 | 1263 | 16 | EXT | Аномалия находится на отводе. | 0.9 | (c)
6267.45 | 6.875 | 6.774 | -4.615 | -4.716 | -1856 | -1673 | -1450 | 1045 | 4562 | 573 |  | CORR | GENE | 04:09 | 04:38 | 05:14 | 154 | 811 | 10 | EXT | Аномалия находится на отводе. | 0.9 | (c)
6267.564 | 6.989 | 6.966 | -4.501 | -4.524 | 1417 | 1796 | 1783 | 1417 | 4343 | 573 |  | CORR | GENE | 00:57 | 01:58 | 01:56 | 181 | 733 | 11 | EXT | Аномалия находится на отводе. | 0.9 | (c)
6267.709 | 7.134 | 7.062 | -4.356 | -4.428 | -1568 | -1181 | -1214 | 860 | 4323 | 573 |  | CORR | GENE | 04:55 | 05:57 | 05:52 | 105 | 708 | 11 | EXT | Аномалия находится на отводе. | 0.89 | (c)
6267.979 | 7.404 | 7.341 | -4.086 | -4.149 | 1547 | 1845 | 1794 | 1547 | 4017 | 573 |  | CORR | GENE | 01:18 | 02:06 | 01:58 | 132 | 495 | 10 | EXT | Аномалия находится на отводе. | 0.9 | (c)
6267.985 | 7.41 | 7.38 | -4.08 | -4.11 | -1198 | -1001 | -1006 | 814 | 4050 | 573 |  | CORR | GENE | 05:55 | 06:26 | 06:26 | 60 | 384 | 9 | EXT | Аномалия находится на отводе. | 0.89 | (c)
6270.502 | 9.927 | 9.891 | -1.563 | -1.599 | -1528 | -1420 | -1419 | 1310 | 1540 | 573 |  | CORR | GENE | 05:01 | 05:19 | 05:19 | 59 | 218 | 11 | EXT | Аномалия находится на отводе. | 0.89 | (c)
6271.963 | 11.388 | 11.246 | -0.102 | -0.244 | -849 | -777 | -781 | 713 | 21 | 573 |  | CORR | GENE | 06:51 | 07:03 | 07:02 | 223 | 136 | 15 | EXT | Аномалия находится на отводе. | 0.92 | (c)
6272.045 | 11.47 | 11.391 | -0.02 | -0.099 | -1355 | -1056 | -1131 | 907 | 9 | 573 |  | CORR | GENE | 05:29 | 06:18 | 06:06 | 90 | 449 | 14 | EXT | Аномалия находится на отводе. | 0.89 | (c)
6272.065 | 0 | -0.046 | -6.585 | -6.631 | -292 | -183 | -168 | 45 |  | 574 | Нарушение формы кольцевого шва | GWAN |  | 11:53 | 00:11 | 12:13 | 0 | 247 |  | EXT | Нарушение формы кольцевого шва Аномалия находится на отводе. |  | (c)
6272.065 | 0 | -0.012 | -6.585 | -6.597 | 1023 | 1781 | 1760 | 1023 |  | 574 | Коррозия на шве | GWAN | CIGR | 03:25 | 05:28 | 05:24 | 32 | 1474 | 20 | N/A | Коррозия на шве Аномалия находится на отводе. |  | (c)
6301.622 | 0.472 | 0.434 | -10.958 | -10.996 | 2023 | 2126 | 2221 | 2023 | 434 | 577 |  | CORR | GENE | 06:10 | 06:27 | 06:42 | 185 | 395 | 11 | EXT |  | 0.91 | (c)
6302.068 | 0.918 | 0.703 | -10.512 | -10.727 | 1704 | 1782 | 2207 | 1704 | 703 | 577 |  | CORR | GENE | 05:19 | 05:31 | 06:40 | 216 | 1005 | 13 | EXT |  | 0.91 | (c)
6302.146 | 0.996 | 0.984 | -10.434 | -10.446 | 1711 | 1780 | 1816 | 1711 | 984 | 577 |  | CORR | CIGR | 05:20 | 05:31 | 05:37 | 24 | 212 | 11 | EXT |  | 0.89 | (c)
6302.464 | 1.314 | 1.208 | -10.116 | -10.222 | 1629 | 2202 | 2100 | 1629 | 1208 | 577 |  | CORR | GENE | 05:07 | 06:39 | 06:23 | 144 | 943 | 13 | EXT |  | 0.9 | (c)
6303.143 | 1.993 | 1.946 | -9.437 | -9.484 | -2173 | -2052 | -1995 | 1817 | 1946 | 577 |  | CORR | GENE | 06:53 | 07:13 | 07:22 | 89 | 357 | 11 | EXT |  | 0.89 | (c)
6307.948 | 6.798 | 6.775 | -4.632 | -4.655 | 1550 | 1766 | 1952 | 1550 | 4580 | 577 |  | CORR | GENE | 04:54 | 05:29 | 05:59 | 75 | 804 | 12 | EXT |  | 0.89 | (c)
6308.184 | 7.034 | 7.014 | -4.396 | -4.416 | 1559 | 1720 | 1704 | 1559 | 4366 | 577 |  | CORR | GENE | 04:55 | 05:21 | 05:19 | 50 | 290 | 9 | EXT |  | 0.89 | (c)
6308.524 | 7.374 | 7.325 | -4.056 | -4.105 | 2152 | 2216 | -2163 | 2017 | 4042 | 577 |  | CORR | GENE | 06:31 | 06:41 | 06:55 | 63 | 292 | 13 | EXT |  | 0.89 | (c)
6312.451 | 11.301 | 11.28 | -0.129 | -0.15 | 1130 | 1219 | 1214 | 1130 | 104 | 577 |  | CORR | CIGR | 03:46 | 04:00 | 03:60 | 46 | 169 | 8 | EXT |  | 0.89 | (c)
6346.179 | 9.084 | 9.016 | -0.821 | -0.889 | -481 | -437 | -440 | 400 | 724 | 581 | Металлургический дефект | MIAN | GENE | 10:40 | 10:47 | 10:46 | 165 | 81 |  | INT | Металлургический дефект Эквивалент потери металла 9%. |  | (c)
6346.198 | 9.103 | 9.042 | -0.802 | -0.863 | 2040 | 2083 | 2091 | 2040 | 776 | 581 | Металлургический дефект | MIAN | GENE | 05:26 | 05:33 | 05:35 | 87 | 102 |  | INT | Металлургический дефект Эквивалент потери металла 14%. |  | (c)
6346.405 | 9.31 | 9.215 | -0.595 | -0.69 | 45 | 65 | 75 | 45 | 573 | 581 | Металлургический дефект | MIAN | GENE | 00:04 | 00:08 | 00:09 | 117 | 60 |  | INT | Металлургический дефект Эквивалент потери металла 10%. |  | (c)
6347.462 | 0.462 | 0.342 | -10.938 | -11.058 | 894 | 1122 | 1050 | 894 | 342 | 582 | Металлургический дефект | MIAN | GENE | 06:35 | 07:12 | 06:60 | 180 | 311 |  | INT | Металлургический дефект Эквивалент потери металла 12%. |  | (c)
6347.504 | 0.504 | 0.49 | -10.896 | -10.91 | 2130 | 2208 | 2179 | 2130 | 490 | 582 | Металлургический дефект | MIAN | GENE | 09:54 | 10:07 | 10:02 | 82 | 98 |  | INT | Металлургический дефект Эквивалент потери металла 11%. |  | (c)
6347.626 | 0.626 | 0.608 | -10.774 | -10.792 | 1618 | 1668 | 1661 | 1618 | 608 | 582 | Металлургический дефект | MIAN | GENE | 08:32 | 08:40 | 08:39 | 54 | 86 |  | INT | Металлургический дефект Эквивалент потери металла 11%. |  | (c)
6376.733 | 7.148 | 7.13 | -4.292 | -4.31 | -1083 | -868 | -923 | 763 | 4255 | 584 |  | CORR | GENE | 05:12 | 05:47 | 05:38 | 55 | 320 | 10 | EXT |  | 0.89 | (c)
6504.15 | 0 | -0.015 | -11.26 | -11.275 | 1789 | -909 | -1178 | 0 |  | 596 | Нарушение формы кольцевого шва | GWAN |  | 02:44 | 07:28 | 06:45 | 0 | 2987 |  | EXT | Нарушение формы кольцевого шва |  | (c)
6573.335 | 0 | -0.03 | -11.33 | -11.36 | 1103 | 1567 | 1554 | 1103 |  | 602 | Нарушение формы кольцевого шва | GWAN |  | 00:14 | 01:29 | 01:27 | 0 | 903 |  | EXT | Нарушение формы кольцевого шва Аномалия находится на упругопластическом изгибе: R=795 D, максимальное растяжение на 0.4 час. |  | (c)
6573.335 | 0 | -0.008 | -11.33 | -11.338 | -1488 | -744 | -1083 | 679 |  | 602 | Нарушение формы кольцевого шва | GWAN |  | 05:16 | 07:16 | 06:21 | 0 | 810 |  | EXT | Нарушение формы кольцевого шва Аномалия находится на упругопластическом изгибе: R=795 D, максимальное растяжение на 0.4 час. |  | (c)
6619.029 | 0.054 | 0.017 | -11.461 | -11.498 | 1214 | 1315 | 1284 | 1214 | 17 | 606 |  | ARTD | GENE | 02:20 | 02:37 | 02:32 | 169 | 140 |  | EXT | Эквивалент потери металла 15%. Аномалия находится на упругопластическом изгибе: R=651 D, максимальное растяжение на 6.6 час. |  | (c)
6641.97 | 0 | -0.04 | -11.275 | -11.315 | -1395 | 49 | -407 | 581 |  | 608 | Нарушение формы кольцевого шва | GWAN |  | 10:58 | 02:51 | 13:38 | 0 | 1976 |  | EXT | Нарушение формы кольцевого шва Аномалия находится на упругопластическом изгибе: R=470 D, максимальное растяжение на 6.2 час. |  | (c)
6641.97 | 0 | -0.035 | -11.275 | -11.31 | 968 | -2194 | 1885 | 968 |  | 608 | Нарушение формы кольцевого шва | GWAN |  | 05:20 | 08:49 | 07:48 | 0 | 1833 |  | EXT | Нарушение формы кольцевого шва Аномалия находится на упругопластическом изгибе: R=470 D, максимальное растяжение на 6.2 час. |  | (c)
6688.13 | 0 | -0.029 | -10.805 | -10.834 | 829 | 1007 | 972 | 829 |  | 612 | Нарушение формы кольцевого шва | GWAN |  | 03:03 | 03:31 | 03:26 | 0 | 286 |  | EXT | Нарушение формы кольцевого шва |  | (c)
6688.13 | 0 | 0 | -10.805 | -10.805 | 1217 | 2184 | 1925 | 0 | 0 | 612 | Смещение кромок | GWAN |  | 04:05 | 06:41 | 05:59 | 0 | 1415 | 18 | EXT | Смещение кромок Наружу Величина смещения - 2.8 мм. |  | (c)
6744.92 | 0 | 0 | -11.67 | -11.67 | -1644 | -1310 | -1274 | 903 | 0 | 617 | Смещение кромок | GWAN |  | 06:09 | 07:03 | 07:08 | 0 | 740 | 17 | EXT | Смещение кромок Наружу Величина смещения - 2.7 мм. |  | (c)
6744.92 | 0 | -0.038 | -11.67 | -11.708 | -671 | -430 | -447 | 223 |  | 617 | Нарушение формы кольцевого шва | GWAN |  | 08:46 | 09:25 | 09:22 | 0 | 448 |  | EXT | Нарушение формы кольцевого шва |  | (c)
6756.59 | 0 | -0.047 | -11.535 | -11.582 | 1328 | 1858 | -1780 | 0 |  | 618 | Нарушение формы кольцевого шва | GWAN |  | 02:48 | 04:14 | 06:27 | 0 | 2706 |  | EXT | Нарушение формы кольцевого шва |  | (c)
6768.125 | 0 | -0.032 | -11.415 | -11.447 | -350 | 548 | 853 | 0 |  | 619 | Нарушение формы кольцевого шва | GWAN |  | 09:49 | 00:14 | 13:03 | 0 | 2406 |  | EXT | Нарушение формы кольцевого шва |  | (c)
6768.125 | 0 | -0.007 | -11.415 | -11.422 | -1739 | -1413 | -1522 | 492 |  | 619 | Нарушение формы кольцевого шва | GWAN |  | 06:05 | 06:58 | 06:40 | 0 | 435 |  | EXT | Нарушение формы кольцевого шва |  | (c)
6936.889 | 8.369 | 8.335 | -3.061 | -3.095 | 1477 | 1601 | 1613 | 1477 | 2958 | 633 |  | CORR | GENE | 05:38 | 05:58 | 06:00 | 137 | 273 | 11 | EXT |  | 0.9 | (c)
6985.528 | 1.923 | 1.869 | -9.772 | -9.826 | 769 | 1221 | 1150 | 769 | 1869 | 638 |  | CORR | GENE | 05:15 | 06:28 | 06:16 | 90 | 762 | 11 | EXT |  | 0.89 | (c)
7041.715 | 0 | -0.02 | -11.605 | -11.625 | 699 | 1481 | -1712 | 338 |  | 643 | Нарушение формы кольцевого шва | GWAN |  | 09:53 | 11:59 | 15:24 | 0 | 4100 |  | EXT | Нарушение формы кольцевого шва |  | (c)
7053.32 | 0 | -0.037 | -11.455 | -11.492 | 1365 | 1922 | -2161 | 1226 |  | 644 | Нарушение формы кольцевого шва | GWAN |  | 11:19 | 00:49 | 13:50 | 0 | 1870 |  | EXT | Нарушение формы кольцевого шва |  | (c)
7053.32 | 0 | -0.009 | -11.455 | -11.464 | -608 | 1 | -71 | 0 |  | 644 | Нарушение формы кольцевого шва | GWAN |  | 06:01 | 07:39 | 07:27 | 0 | 1073 |  | EXT | Нарушение формы кольцевого шва |  | (c)
7076.41 | 0 | -0.022 | -11.67 | -11.692 | 700 | 1885 | -1896 | 30 |  | 646 | Нарушение формы кольцевого шва | GWAN |  | 00:56 | 04:07 | 05:57 | 0 | 3731 |  | EXT | Нарушение формы кольцевого шва |  | (c)
7099.73 | 0 | -0.012 | -11.335 | -11.347 | 663 | 1272 | 1324 | 663 |  | 648 | Нарушение формы кольцевого шва | GWAN |  | 01:31 | 03:10 | 03:18 | 0 | 1321 |  | EXT | Нарушение формы кольцевого шва |  | (c)
7099.73 | 0 | -0.011 | -11.335 | -11.346 | -1494 | -744 | -816 | 137 |  | 648 | Нарушение формы кольцевого шва | GWAN |  | 07:43 | 09:44 | 09:33 | 0 | 1357 |  | EXT | Нарушение формы кольцевого шва |  | (c)
7272.578 | 0.123 | 0.005 | -11.317 | -11.435 | 1537 | 1567 | 1561 | 1537 | 5 | 663 |  | ARTD | AXGR | 11:36 | 11:41 | 11:40 | 405 | 47 |  | EXT | Эквивалент потери металла 22%. |  | (c)
7468.18 | 0 | -0.02 | -11.345 | -11.365 | -632 | -330 | 1169 | 0 |  | 680 | Нарушение формы кольцевого шва | GWAN |  | 01:03 | 01:51 | 05:53 | 0 | 3603 |  | EXT | Нарушение формы кольцевого шва |  | (c)
7637.662 | 1.502 | 1.484 | -10.128 | -10.146 | -598 | -464 | -479 | 361 | 1484 | 695 |  | CORR | CIGR | 06:20 | 06:41 | 06:39 | 32 | 237 | 10 | EXT |  | 0.89 | (c)
7659.22 | 0 | -0.031 | -11.46 | -11.491 | 951 | 1533 | -1829 | 148 |  | 697 | Нарушение формы кольцевого шва | GWAN |  | 00:21 | 01:55 | 04:52 | 0 | 3362 |  | EXT | Нарушение формы кольцевого шва |  | (c)
7840.765 | 0 | 0 | -11.375 | -11.375 | 1524 | 1684 | 1903 | 0 | 0 | 713 | Смещение кромок | GWAN |  | 01:57 | 02:22 | 02:58 | 0 | 758 | 15 | EXT | Смещение кромок Наружу Величина смещения - 2.4 мм. |  | (c)
7840.765 | 0 | 0 | -11.375 | -11.375 | -2046 | -1740 | -1627 | 185 | 0 | 713 | Смещение кромок | GWAN |  | 04:20 | 05:10 | 05:28 | 0 | 838 | 15 | EXT | Смещение кромок Наружу Величина смещения - 2.4 мм. |  | (c)
7840.765 | 0 | 0 | -11.375 | -11.375 | -1005 | -447 | -530 | 56 | 0 | 713 | Смещение кромок | GWAN |  | 07:08 | 08:38 | 08:25 | 0 | 950 | 20 | EXT | Смещение кромок Наружу Величина смещения - 3.2 мм. |  | (c)
7840.765 | 0 | -0.041 | -11.375 | -11.416 | 412 | 590 | 642 | 412 |  | 713 | Нарушение формы кольцевого шва | GWAN |  | 10:57 | 11:26 | 11:34 | 0 | 459 |  | EXT | Нарушение формы кольцевого шва |  | (c)
7852.14 | 0 | -0.02 | -11.415 | -11.435 | 2046 | -1712 | -1666 | 917 |  | 714 | Нарушение формы кольцевого шва | GWAN |  | 05:47 | 07:40 | 07:47 | 0 | 1498 |  | EXT | Нарушение формы кольцевого шва |  | (c)
7919.09 | 0 | 0 | -11.315 | -11.315 | 1553 | 2072 | -1764 | 0 | 0 | 720 | Смещение кромок | GWAN |  | 01:55 | 03:19 | 04:60 | 0 | 2289 | 15 | EXT | Смещение кромок Наружу Величина смещения - 2.3 мм. |  | (c)
7919.09 | 0 | -0.082 | -11.315 | -11.397 | -390 | 789 | 323 | 0 |  | 720 | Нарушение формы кольцевого шва | GWAN |  | 08:42 | 11:52 | 10:37 | 0 | 1425 |  | EXT | Нарушение формы кольцевого шва |  | (c)
8095.845 | 0 | -0.015 | -11.355 | -11.37 | -405 | 660 | 804 | 0 |  | 736 | Нарушение формы кольцевого шва | GWAN |  | 00:12 | 03:04 | 03:27 | 0 | 2417 |  | EXT | Нарушение формы кольцевого шва |  | (c)
8095.845 | 0 | -0.037 | -11.355 | -11.392 | -1164 | -1032 | -1055 | 945 |  | 736 | Нарушение формы кольцевого шва | GWAN |  | 10:10 | 10:31 | 10:27 | 0 | 219 |  | EXT | Нарушение формы кольцевого шва |  | (c)
8118.525 | 0 | -0.019 | -11.4 | -11.419 | -2205 | -932 | -1415 | 25 |  | 738 | Нарушение формы кольцевого шва | GWAN |  | 03:31 | 06:57 | 05:39 | 0 | 1580 |  | EXT | Нарушение формы кольцевого шва |  | (c)
8141.31 | 0 | -0.028 | -11.335 | -11.363 | 217 | 712 | 1088 | 217 |  | 740 | Нарушение формы кольцевого шва | GWAN |  | 11:30 | 00:50 | 13:50 | 0 | 1742 |  | EXT | Нарушение формы кольцевого шва Аномалия находится на упругопластическом изгибе: R=533 D, максимальное растяжение на 5.9 час. |  | (c)
8333.585 | 0 | -0.047 | -11.365 | -11.412 | 1118 | 1249 | 1203 | 942 |  | 757 | Нарушение формы кольцевого шва | GWAN |  | 00:31 | 00:52 | 00:45 | 0 | 170 |  | EXT | Нарушение формы кольцевого шва |  | (c)
8333.585 | 0 | -0.028 | -11.365 | -11.393 | 2091 | 2203 | -2185 | 0 |  | 757 | Нарушение формы кольцевого шва | GWAN |  | 03:08 | 03:26 | 03:38 | 0 | 369 |  | EXT | Нарушение формы кольцевого шва |  | (c)
8376.105 | 8.215 | 8.161 | -3.34 | -3.394 | 531 | 625 | 666 | 531 | 3308 | 760 |  | CORR | GENE | 04:10 | 04:25 | 04:31 | 86 | 270 | 13 | EXT |  | 0.89 | (c)
8469.805 | 0 | -0.017 | -11.31 | -11.327 | -2139 | -899 | -1466 | 92 |  | 769 | Нарушение формы кольцевого шва | GWAN |  | 04:49 | 08:09 | 06:38 | 0 | 1346 |  | EXT | Нарушение формы кольцевого шва |  | (c)
8491.64 | 0 | -0.01 | -11.42 | -11.43 | 2170 | -2169 | -2170 | 0 |  | 771 | Нарушение формы кольцевого шва | GWAN |  | 05:25 | 05:45 | 05:44 | 0 | 241 |  | EXT | Нарушение формы кольцевого шва |  | (c)
8514.54 | 0 | -0.026 | -11.22 | -11.246 | 1276 | 1792 | 1674 | 158 |  | 773 | Нарушение формы кольцевого шва | GWAN |  | 00:47 | 02:10 | 01:51 | 0 | 797 |  | EXT | Нарушение формы кольцевого шва |  | (c)
8514.54 | 0 | -0.03 | -11.22 | -11.25 | -617 | -472 | -401 | 186 |  | 773 | Нарушение формы кольцевого шва | GWAN |  | 07:41 | 08:05 | 08:16 | 0 | 431 |  | EXT | Нарушение формы кольцевого шва |  | (c)
8514.54 | 0 | -0.031 | -11.22 | -11.251 | 295 | 504 | 558 | 295 |  | 773 | Нарушение формы кольцевого шва | GWAN |  | 10:08 | 10:42 | 10:51 | 0 | 526 |  | EXT | Нарушение формы кольцевого шва |  | (c)
8537.18 | 0 | -0.019 | -11.56 | -11.579 | -1255 | 80 | 638 | 301 |  | 775 | Нарушение формы кольцевого шва | GWAN |  | 08:60 | 00:35 | 14:05 | 0 | 3787 |  | EXT | Нарушение формы кольцевого шва |  | (c)
8548.74 | 0 | -0.024 | -11.305 | -11.329 | 245 | 417 | 730 | 245 |  | 776 | Нарушение формы кольцевого шва | GWAN |  | 03:32 | 03:59 | 04:50 | 0 | 970 |  | EXT | Нарушение формы кольцевого шва |  | (c)
8548.74 | 0 | -0.018 | -11.305 | -11.323 | 1549 | -1856 | 2219 | 0 |  | 776 | Нарушение формы кольцевого шва | GWAN |  | 07:02 | 09:53 | 08:50 | 0 | 1339 |  | EXT | Нарушение формы кольцевого шва |  | (c)
8571.485 | 0 | -0.019 | -11.14 | -11.159 | 441 | -1638 | 2211 | 0 |  | 778 | Нарушение формы кольцевого шва | GWAN |  | 03:33 | 09:58 | 08:19 | 0 | 3539 |  | EXT | Нарушение формы кольцевого шва |  | (c)
8582.625 | 0 | -0.02 | -10.9 | -10.92 | 404 | 1024 | 1297 | 40 |  | 779 | Нарушение формы кольцевого шва | GWAN |  | 02:16 | 03:56 | 04:40 | 0 | 1786 |  | EXT | Нарушение формы кольцевого шва |  | (c)
8673.53 | 0 | 0 | -11.3 | -11.3 | 935 | 1154 | 1133 | 900 | 0 | 787 | Смещение кромок | GWAN |  | 04:57 | 05:32 | 05:29 | 0 | 395 | 17 | EXT | Смещение кромок Вовнутрь Величина смещения - 2.6 мм. |  | (c)
8673.53 | 0 | 0 | -11.3 | -11.3 | 1438 | 1680 | 1746 | 175 | 0 | 787 | Смещение кромок | GWAN |  | 06:18 | 06:57 | 07:08 | 0 | 618 | 17 | EXT | Смещение кромок Наружу Величина смещения - 2.7 мм. |  | (c)
8673.53 | 0 | -0.04 | -11.3 | -11.34 | -1745 | -1620 | -506 | 486 |  | 787 | Нарушение формы кольцевого шва | GWAN |  | 09:45 | 10:05 | 13:05 | 0 | 2477 |  | EXT | Нарушение формы кольцевого шва |  | (c)
8684.83 | 0 | -0.031 | -11.325 | -11.356 | -2160 | -1985 | -1917 | 71 |  | 788 | Нарушение формы кольцевого шва | GWAN |  | 03:31 | 03:59 | 04:10 | 0 | 485 |  | EXT | Нарушение формы кольцевого шва |  | (c)
8684.83 | 0 | 0 | -11.325 | -11.325 | -1357 | -998 | -1051 | 745 | 0 | 788 | Смещение кромок | GWAN |  | 05:41 | 06:39 | 06:30 | 0 | 612 | 19 | EXT | Смещение кромок Вовнутрь Величина смещения - 2.9 мм. |  | (c)
8684.83 | 0 | -0.039 | -11.325 | -11.364 | -709 | -551 | -476 | 244 |  | 788 | Нарушение формы кольцевого шва | GWAN |  | 07:25 | 07:51 | 08:03 | 0 | 464 |  | EXT | Нарушение формы кольцевого шва |  | (c)
8684.83 | 0 | -0.045 | -11.325 | -11.37 | 287 | 495 | 1065 | 287 |  | 788 | Нарушение формы кольцевого шва | GWAN |  | 10:06 | 10:40 | 12:12 | 0 | 1556 |  | EXT | Нарушение формы кольцевого шва |  | (c)
8699.512 | 3.357 | 3.246 | -8.398 | -8.509 | 439 | 479 | 492 | 439 | 3246 | 789 | Дефект проката | MIAN | GENE | 06:53 | 06:60 | 07:02 | 266 | 105 |  | INT | Дефект проката Эквивалент потери металла 11%. Аномалия находится на отводе. |  | (c)
8752.35 | 0 | -0.018 | -11.32 | -11.338 | 2170 | -414 | -858 | 0 |  | 795 | Нарушение формы кольцевого шва | GWAN |  | 03:50 | 08:53 | 07:41 | 0 | 2865 |  | EXT | Нарушение формы кольцевого шва |  | (c)
8798.51 | 0 | -0.035 | -11.41 | -11.445 | 1326 | 1441 | 1596 | 364 |  | 799 | Нарушение формы кольцевого шва | GWAN |  | 00:46 | 01:04 | 01:29 | 0 | 540 |  | EXT | Нарушение формы кольцевого шва |  | (c)
8798.51 | 0 | -0.008 | -11.41 | -11.418 | -1753 | -1577 | -1614 | 477 |  | 799 | Нарушение формы кольцевого шва | GWAN |  | 04:29 | 04:57 | 04:51 | 0 | 279 |  | EXT | Нарушение формы кольцевого шва |  | (c)
8798.51 | 0 | -0.023 | -11.41 | -11.433 | -821 | -614 | -532 | 243 |  | 799 | Нарушение формы кольцевого шва | GWAN |  | 06:59 | 07:33 | 07:46 | 0 | 578 |  | EXT | Нарушение формы кольцевого шва |  | (c)
8813.255 | 3.335 | 3.324 | -7.92 | -7.931 | 1468 | 1541 | 1548 | 603 | 3324 | 800 |  | CORR | CIGR | 03:06 | 03:17 | 03:19 | 25 | 159 | 14 | EXT |  | 0.89 | (c)
8821.175 | 0 | -0.014 | -11.57 | -11.584 | -1450 | 288 | -88 | 0 |  | 801 | Нарушение формы кольцевого шва | GWAN |  | 04:30 | 09:10 | 08:10 | 0 | 2724 |  | EXT | Нарушение формы кольцевого шва |  | (c)
8828.517 | 7.342 | 7.321 | -4.228 | -4.249 | -192 | -46 | -58 | 0 | 4212 | 801 |  | CORR | CIGR | 07:53 | 08:17 | 08:15 | 37 | 269 | 9 | EXT |  | 0.89 | (c)
8832.745 | 0 | 0 | -11.35 | -11.35 | -1921 | -1790 | -1710 | 1499 | 0 | 802 | Смещение кромок | GWAN |  | 00:52 | 01:13 | 01:26 | 0 | 422 | 19 | EXT | Смещение кромок Вовнутрь Величина смещения - 3 мм. |  | (c)
8832.745 | 0 | 0 | -11.35 | -11.35 | -451 | -184 | -46 | 0 | 0 | 802 | Смещение кромок | GWAN |  | 04:49 | 05:32 | 05:55 | 0 | 809 | 16 | EXT | Смещение кромок Наружу Величина смещения - 2.5 мм. |  | (c)
8832.745 | 0 | -0.044 | -11.35 | -11.394 | 1017 | 2146 | 1759 | 1017 |  | 802 | Нарушение формы кольцевого шва | GWAN |  | 08:46 | 11:48 | 10:46 | 0 | 1484 |  | EXT | Нарушение формы кольцевого шва |  | (c)
8849.951 | 5.856 | 5.829 | -3.394 | -3.421 | 304 | 527 | 462 | 304 | 3380 | 803 |  | CORR | CIGR | 04:39 | 05:15 | 05:04 | 41 | 315 | 15 | EXT |  | 0.89 | (c)
8864.16 | 0 | -0.024 | -10.89 | -10.914 | -110 | 6 | 1926 | 0 |  | 805 | Нарушение формы кольцевого шва | GWAN |  | 01:24 | 01:43 | 06:53 | 0 | 4072 |  | EXT | Нарушение формы кольцевого шва |  | (c)
8886.645 | 0 | -0.015 | -11.47 | -11.485 | -1024 | -863 | -662 | 299 |  | 807 | Нарушение формы кольцевого шва | GWAN |  | 05:37 | 06:03 | 06:35 | 0 | 724 |  | EXT | Нарушение формы кольцевого шва |  | (c)
9050.808 | 5.418 | 5.395 | -5.942 | -5.965 | -33 | 154 | 146 | 0 | 5395 | 821 |  | CORR | GENE | 00:11 | 00:41 | 00:40 | 49 | 359 | 10 | EXT |  | 0.89 | (c)
9068.37 | 0 | 0 | -11.455 | -11.455 | -902 | -695 | -682 | 463 | 0 | 823 | Смещение кромок | GWAN |  | 01:27 | 02:01 | 02:03 | 0 | 439 | 16 | EXT | Смещение кромок Вовнутрь Величина смещения - 2.6 мм. |  | (c)
9068.37 | 0 | 0 | -11.455 | -11.455 | -136 | 371 | 214 | 0 | 0 | 823 | Смещение кромок | GWAN |  | 03:31 | 04:53 | 04:27 | 0 | 701 | 15 | EXT | Смещение кромок Наружу Величина смещения - 2.4 мм. |  | (c)
9171.515 | 0 | -0.023 | -11.535 | -11.558 | 813 | 1034 | 1029 | 813 |  | 832 | Нарушение формы кольцевого шва | GWAN |  | 01:51 | 02:26 | 02:26 | 0 | 434 |  | EXT | Нарушение формы кольцевого шва |  | (c)
9171.515 | 0 | 0 | -11.535 | -11.535 | 1400 | 1621 | 1690 | 251 | 0 | 832 | Смещение кромок | GWAN |  | 03:25 | 04:01 | 04:12 | 0 | 580 | 17 | EXT | Смещение кромок Наружу Величина смещения - 2.7 мм. |  | (c)
9195.803 | 1.243 | 1.195 | -10.152 | -10.2 | 1397 | 1507 | 1615 | 399 | 1195 | 834 |  | CORR | GENE | 04:55 | 05:13 | 05:31 | 78 | 435 | 8 | EXT |  | 0.89 | (c)
9205.955 | 0 | -0.017 | -11.335 | -11.352 | -128 | 362 | 366 | 0 |  | 835 | Нарушение формы кольцевого шва | GWAN |  | 01:07 | 02:26 | 02:27 | 0 | 987 |  | EXT | Нарушение формы кольцевого шва |  | (c)
9205.955 | 0 | -0.016 | -11.335 | -11.351 | -2171 | -1746 | -1340 | 59 |  | 835 | Нарушение формы кольцевого шва | GWAN |  | 07:37 | 08:46 | 09:52 | 0 | 1664 |  | EXT | Нарушение формы кольцевого шва |  | (c)
9332.331 | 2.066 | 1.989 | -9.554 | -9.631 | -1781 | -1478 | -1508 | 1236 | 1989 | 846 | Дефект проката | MIAN | GENE | 08:32 | 09:21 | 09:16 | 137 | 545 |  | INT | Дефект проката Эквивалент потери металла 14%. |  | (c)
9410.5 | 0 | -0.047 | -11.645 | -11.692 | -1849 | -1583 | -1468 | 1088 |  | 853 | Нарушение формы кольцевого шва | GWAN |  | 09:39 | 10:22 | 10:41 | 0 | 762 |  | EXT | Нарушение формы кольцевого шва |  | (c)
9456.05 | 0 | -0.038 | -11.44 | -11.478 | 133 | 624 | 513 | 133 |  | 857 | Нарушение формы кольцевого шва | GWAN |  | 09:56 | 11:15 | 10:57 | 0 | 759 |  | EXT | Нарушение формы кольцевого шва Аномалия находится на упругопластическом изгибе: R=918 D, максимальное растяжение на 5.3 час. |  | (c)
9467.49 | 0 | -0.022 | -11.375 | -11.397 | 1180 | 1843 | -2018 | 0 |  | 858 | Нарушение формы кольцевого шва | GWAN |  | 05:35 | 07:22 | 08:58 | 0 | 2524 |  | EXT | Нарушение формы кольцевого шва Аномалия находится на упругопластическом изгибе: R=518 D, максимальное растяжение на 5.3 час. |  | (c)
9478.865 | 0 | -0.044 | -11.125 | -11.169 | -923 | 376 | 415 | 478 |  | 859 | Нарушение формы кольцевого шва | GWAN |  | 09:39 | 01:09 | 13:15 | 0 | 2676 |  | EXT | Нарушение формы кольцевого шва Аномалия находится на упругопластическом изгибе: R=608 D, максимальное растяжение на 5.9 час. |  | (c)
9489.99 | 0 | -0.032 | -11.43 | -11.462 | 444 | 1483 | 1177 | 320 |  | 860 | Нарушение формы кольцевого шва | GWAN |  | 10:57 | 01:45 | 12:55 | 0 | 1466 |  | EXT | Нарушение формы кольцевого шва Аномалия находится на упругопластическом изгибе: R=434 D, максимальное растяжение на 5.9 час. |  | (c)
9512.87 | 0 | -0.012 | -11.35 | -11.362 | 902 | -2223 | 2173 | 0 |  | 862 | Нарушение формы кольцевого шва | GWAN |  | 01:56 | 05:32 | 05:22 | 0 | 2544 |  | EXT | Нарушение формы кольцевого шва |  | (c)
9524.22 | 0 | 0 | -11.415 | -11.415 | 525 | 763 | 805 | 525 | 0 | 863 | Смещение кромок | GWAN |  | 01:19 | 01:58 | 02:04 | 0 | 560 | 17 | EXT | Смещение кромок Наружу Величина смещения - 2.7 мм. Аномалия находится на упругопластическом изгибе: R=415 D, максимальное растяжение на 0.4 час. |  | (c)
9524.22 | 0 | -0.019 | -11.415 | -11.434 | 1811 | -501 | -1461 | 0 |  | 863 | Нарушение формы кольцевого шва | GWAN |  | 04:47 | 10:34 | 07:59 | 0 | 2379 |  | EXT | Нарушение формы кольцевого шва Аномалия находится на упругопластическом изгибе: R=415 D, максимальное растяжение на 0.4 час. |  | (c)
9535.635 | 0 | -0.05 | -11.275 | -11.325 | 718 | -1977 | 1880 | 718 |  | 864 | Нарушение формы кольцевого шва | GWAN |  | 02:23 | 07:08 | 05:31 | 0 | 2324 |  | EXT | Нарушение формы кольцевого шва Аномалия находится на упругопластическом изгибе: R=638 D, максимальное растяжение на 0.3 час. |  | (c)
9569.365 | 10.985 | 10.944 | -0.58 | -0.621 | -2033 | -1759 | -1800 | 1567 | 500 | 866 |  | CORR | GENE | 02:43 | 03:27 | 03:21 | 121 | 466 | 12 | EXT |  | 0.9 | (c)
9592.355 | 0 | -0.023 | -11.225 | -11.248 | 1522 | 1781 | 1867 | 18 |  | 869 | Нарушение формы кольцевого шва | GWAN |  | 06:22 | 07:03 | 07:17 | 0 | 691 |  | EXT | Нарушение формы кольцевого шва |  | (c)
9614.885 | 0 | 0 | -11.295 | -11.295 | -2119 | -1601 | -1769 | 112 | 0 | 871 | Смещение кромок | GWAN |  | 04:20 | 05:44 | 05:17 | 0 | 700 | 16 | EXT | Смещение кромок Наружу Величина смещения - 2.5 мм. |  | (c)
9614.885 | 0 | -0.025 | -11.295 | -11.32 | -743 | -369 | 673 | 0 |  | 871 | Нарушение формы кольцевого шва | GWAN |  | 08:03 | 09:03 | 11:51 | 0 | 2831 |  | EXT | Нарушение формы кольцевого шва |  | (c)
9727.815 | 0 | -0.025 | -10.995 | -11.02 | 1894 | -472 | -658 | 0 |  | 882 | Нарушение формы кольцевого шва | GWAN |  | 06:51 | 00:29 | 11:59 | 0 | 3818 |  | EXT | Нарушение формы кольцевого шва |  | (c)
9761.5 | 0 | -0.015 | -11.24 | -11.255 | -741 | 410 | 51 | 741 |  | 885 | Нарушение формы кольцевого шва | GWAN |  | 10:57 | 02:02 | 13:05 | 0 | 1585 |  | EXT | Нарушение формы кольцевого шва |  | (c)
9761.5 | 0 | -0.011 | -11.24 | -11.251 | -2059 | -1950 | -1593 | 172 |  | 885 | Нарушение формы кольцевого шва | GWAN |  | 07:24 | 07:41 | 08:39 | 0 | 932 |  | EXT | Нарушение формы кольцевого шва |  | (c)
9774.761 | 2.021 | 1.893 | -9.614 | -9.742 | -2122 | -1977 | -1874 | 1625 | 1893 | 886 |  | CORR | GENE | 05:36 | 05:59 | 06:16 | 151 | 496 | 10 | EXT |  | 0.9 | (c)
9898.134 | 0.614 | 0.531 | -10.496 | -10.579 | -103 | -2 | -37 | 0 | 531 | 897 |  | ARTD | GENE | 01:42 | 01:58 | 01:53 | 175 | 133 |  | EXT | Наплавка. |  | (c)
9900.833 | 3.313 | 3.258 | -7.797 | -7.852 | -243 | -183 | -173 | 103 | 3258 | 897 |  | ARTD | GENE | 01:19 | 01:29 | 01:31 | 182 | 140 |  | EXT | Наплавка. |  | (c)
9908.63 | 0 | -0.014 | -10.915 | -10.929 | -2027 | 62 | -879 | 0 |  | 898 | Нарушение формы кольцевого шва | GWAN |  | 02:51 | 08:28 | 05:56 | 0 | 2295 |  | EXT | Нарушение формы кольцевого шва |  | (c)
9908.63 | 0 | -0.029 | -10.915 | -10.944 | 842 | 1297 | 1467 | 842 |  | 898 | Нарушение формы кольцевого шва | GWAN |  | 10:34 | 11:47 | 12:14 | 0 | 1250 |  | EXT | Нарушение формы кольцевого шва |  | (c)
10061.705 | 0 | -0.01 | -11.15 | -11.16 | -1180 | -891 | -275 | 629 |  | 913 | Нарушение формы кольцевого шва | GWAN |  | 11:15 | 00:02 | 13:41 | 0 | 1809 |  | EXT | Нарушение формы кольцевого шва |  | (c)
10061.705 | 0 | -0.01 | -11.15 | -11.16 | 1246 | 1680 | 1638 | 200 |  | 913 | Нарушение формы кольцевого шва | GWAN |  | 05:47 | 06:57 | 06:50 | 0 | 785 |  | EXT | Нарушение формы кольцевого шва |  | (c)
10187.07 | 0 | -0.022 | -11.18 | -11.202 | 279 | 447 | 692 | 279 |  | 924 | Нарушение формы кольцевого шва | GWAN |  | 00:01 | 00:28 | 01:07 | 0 | 827 |  | EXT | Нарушение формы кольцевого шва |  | (c)
10187.07 | 0 | 0 | -11.18 | -11.18 | 2185 | -1692 | -1918 | 0 | 0 | 924 | Смещение кромок | GWAN |  | 05:08 | 06:43 | 06:06 | 0 | 718 | 17 | EXT | Смещение кромок Наружу Величина смещения - 2.7 мм. |  | (c)
10198.25 | 0 | -0.022 | -11.38 | -11.402 | -1388 | 833 | 271 | 301 |  | 925 | Нарушение формы кольцевого шва | GWAN |  | 10:28 | 04:26 | 14:55 | 0 | 3317 |  | EXT | Нарушение формы кольцевого шва |  | (c)
10221.18 | 0 | -0.008 | -11.125 | -11.133 | 574 | 794 | 735 | 574 |  | 927 | Нарушение формы кольцевого шва | GWAN |  | 03:59 | 04:34 | 04:25 | 0 | 323 |  | EXT | Нарушение формы кольцевого шва |  | (c)
10221.18 | 0 | -0.03 | -11.125 | -11.155 | -2103 | -1528 | -1716 | 128 |  | 927 | Нарушение формы кольцевого шва | GWAN |  | 08:47 | 10:20 | 09:49 | 0 | 775 |  | EXT | Нарушение формы кольцевого шва |  | (c)
10232.305 | 0 | -0.028 | -11.3 | -11.328 | -1897 | -619 | -1100 | 303 |  | 928 | Нарушение формы кольцевого шва | GWAN |  | 06:53 | 10:19 | 09:01 | 0 | 1594 |  | EXT | Нарушение формы кольцевого шва |  | (c)
10355.265 | 0 | -0.027 | -11.345 | -11.372 | -1483 | -372 | -149 | 0 |  | 939 | Нарушение формы кольцевого шва | GWAN |  | 06:07 | 09:06 | 09:42 | 0 | 2667 |  | EXT | Нарушение формы кольцевого шва |  | (c)
10389.22 | 0 | -0.023 | -11.29 | -11.313 | 580 | -1291 | 2206 | 0 |  | 942 | Нарушение формы кольцевого шва | GWAN |  | 00:21 | 07:19 | 04:43 | 0 | 3251 |  | EXT | Нарушение формы кольцевого шва |  | (c)
10423.46 | 0 | -0.026 | -11.34 | -11.366 | 2124 | -2092 | -516 | 0 |  | 945 | Нарушение формы кольцевого шва | GWAN |  | 06:17 | 06:57 | 11:11 | 0 | 3643 |  | EXT | Нарушение формы кольцевого шва |  | (c)
10457.525 | 0 | -0.037 | -11.21 | -11.247 | -1043 | 442 | -69 | 905 |  | 948 | Нарушение формы кольцевого шва | GWAN |  | 11:36 | 03:36 | 14:13 | 0 | 1948 |  | EXT | Нарушение формы кольцевого шва |  | (c)
10457.525 | 0 | -0.042 | -11.21 | -11.252 | -1907 | -1434 | -1617 | 324 |  | 948 | Нарушение формы кольцевого шва | GWAN |  | 09:17 | 10:33 | 10:04 | 0 | 579 |  | EXT | Нарушение формы кольцевого шва |  | (c)
10491.155 | 0 | -0.035 | -11.155 | -11.19 | -366 | 443 | 214 | 0 |  | 951 | Нарушение формы кольцевого шва | GWAN |  | 10:28 | 00:38 | 12:01 | 0 | 1160 |  | EXT | Нарушение формы кольцевого шва |  | (c)
10491.155 | 0 | -0.033 | -11.155 | -11.188 | 1185 | 1641 | 2168 | 0 |  | 951 | Нарушение формы кольцевого шва | GWAN |  | 02:38 | 03:52 | 05:16 | 0 | 1966 |  | EXT | Нарушение формы кольцевого шва |  | (c)
10524.985 | 0 | 0 | -11.385 | -11.385 | 286 | 455 | 504 | 286 | 0 | 954 | Смещение кромок | GWAN |  | 00:60 | 01:27 | 01:35 | 0 | 434 | 18 | EXT | Смещение кромок Наружу Величина смещения - 2.8 мм. |  | (c)
10524.985 | 0 | -0.022 | -11.385 | -11.407 | 787 | 987 | 952 | 787 |  | 954 | Нарушение формы кольцевого шва | GWAN |  | 02:20 | 02:53 | 02:47 | 0 | 329 |  | EXT | Нарушение формы кольцевого шва |  | (c)
10536.37 | 0 | -0.013 | -11.395 | -11.408 | -1349 | -536 | 759 | 636 |  | 955 | Нарушение формы кольцевого шва | GWAN |  | 09:45 | 11:56 | 15:25 | 0 | 4216 |  | EXT | Нарушение формы кольцевого шва |  | (c)
10638.47 | 0 | -0.029 | -11.36 | -11.389 | 16 | 828 | 659 | 16 |  | 964 | Нарушение формы кольцевого шва | GWAN |  | 01:53 | 04:04 | 03:37 | 0 | 1285 |  | EXT | Нарушение формы кольцевого шва |  | (c)
10638.47 | 0 | -0.029 | -11.36 | -11.389 | -1920 | -1744 | -1645 | 311 |  | 964 | Нарушение формы кольцевого шва | GWAN |  | 08:41 | 09:09 | 09:25 | 0 | 550 |  | EXT | Нарушение формы кольцевого шва |  | (c)
10638.47 | 0 | -0.032 | -11.36 | -11.392 | -938 | -779 | -595 | 253 |  | 964 | Нарушение формы кольцевого шва | GWAN |  | 11:19 | 11:45 | 12:15 | 0 | 685 |  | EXT | Нарушение формы кольцевого шва |  | (c)
10695.61 | 0 | -0.023 | -11.175 | -11.198 | -615 | 949 | 281 | 615 |  | 969 | Нарушение формы кольцевого шва | GWAN |  | 11:19 | 03:31 | 13:43 | 0 | 1792 |  | EXT | Нарушение формы кольцевого шва |  | (c)
10695.61 | 0 | 0 | -11.175 | -11.175 | -2191 | -1970 | -1804 | 40 | 0 | 969 | Смещение кромок | GWAN |  | 07:04 | 07:40 | 08:07 | 0 | 774 | 20 | EXT | Смещение кромок Наружу Величина смещения - 3.2 мм. |  | (c)
10740.711 | 11.146 | 11.059 | -0.079 | -0.166 | 1117 | 1339 | 1288 | 772 | 55 | 972 |  | CORR | GENE | 05:37 | 06:13 | 06:05 | 111 | 341 | 10 | EXT |  | 0.89 | (c)
10740.79 | 0 | -0.04 | -11.37 | -11.41 | -827 | -680 | -411 | 0 |  | 973 | Нарушение формы кольцевого шва | GWAN |  | 00:46 | 01:10 | 01:53 | 0 | 832 |  | EXT | Нарушение формы кольцевого шва |  | (c)
10740.79 | 0 | -0.028 | -11.37 | -11.398 | 267 | 503 | 611 | 267 |  | 973 | Нарушение формы кольцевого шва | GWAN |  | 03:43 | 04:21 | 04:38 | 0 | 687 |  | EXT | Нарушение формы кольцевого шва |  | (c)
10740.79 | 0 | -0.02 | -11.37 | -11.39 | 1696 | 1834 | 1913 | 100 |  | 973 | Нарушение формы кольцевого шва | GWAN |  | 07:34 | 07:56 | 08:09 | 0 | 434 |  | EXT | Нарушение формы кольцевого шва |  | (c)
10740.79 | 0 | 0 | -11.37 | -11.37 | -1886 | -1725 | -1689 | 345 | 0 | 973 | Смещение кромок | GWAN |  | 09:55 | 10:21 | 10:27 | 0 | 394 | 24 | EXT | Смещение кромок Наружу Величина смещения - 3.8 мм. |  | (c)
10752.16 | 0 | -0.006 | -11.25 | -11.256 | -1959 | -1540 | -1533 | 272 |  | 974 | Нарушение формы кольцевого шва | GWAN |  | 06:36 | 07:43 | 07:44 | 0 | 852 |  | EXT | Нарушение формы кольцевого шва |  | (c)
10774.8 | 0 | -0.025 | -11.17 | -11.195 | 1390 | 1549 | 1901 | 0 |  | 976 | Нарушение формы кольцевого шва | GWAN |  | 00:55 | 01:20 | 02:17 | 0 | 1023 |  | EXT | Нарушение формы кольцевого шва |  | (c)
10774.8 | 0 | -0.025 | -11.17 | -11.195 | -1184 | -850 | -173 | 0 |  | 976 | Нарушение формы кольцевого шва | GWAN |  | 05:59 | 06:53 | 08:42 | 0 | 2023 |  | EXT | Нарушение формы кольцевого шва |  | (c)
10785.97 | 0 | -0.034 | -11.55 | -11.584 | 932 | 1750 | 1493 | 176 |  | 977 | Нарушение формы кольцевого шва | GWAN |  | 04:05 | 06:17 | 05:36 | 0 | 1123 |  | EXT | Нарушение формы кольцевого шва Аномалия находится на упругопластическом изгибе: R=386 D, максимальное растяжение на 0 час. |  | (c)
10797.52 | 0 | -0.013 | -11.315 | -11.328 | 824 | 1211 | 1674 | 0 |  | 978 | Нарушение формы кольцевого шва | GWAN |  | 02:23 | 03:25 | 04:40 | 0 | 1700 |  | EXT | Нарушение формы кольцевого шва Аномалия находится на упругопластическом изгибе: R=341 D, максимальное растяжение на 0.1 час. |  | (c)
10808.835 | 0 | -0.023 | -11.45 | -11.473 | 101 | 294 | 2192 | 0 |  | 979 | Нарушение формы кольцевого шва | GWAN |  | 01:23 | 01:54 | 07:00 | 0 | 4182 |  | EXT | Нарушение формы кольцевого шва Аномалия находится на упругопластическом изгибе: R=654 D, максимальное растяжение на 11.8 час. |  | (c)
10817.977 | 9.142 | 7.886 | -2.308 | -3.564 | -1709 | -1614 | -1508 | 522 | 2109 | 979 |  | GOUG | GENE | 08:31 | 08:46 | 09:03 | 1455 | 402 | 7 | EXT | Зона задиров. |  | (c)
10819.752 | 10.917 | 10.692 | -0.533 | -0.758 | -1790 | -1712 | -1599 | 441 | 338 | 979 |  | GOUG | GENE | 08:18 | 08:30 | 08:49 | 420 | 382 | 8 | EXT | Зона задиров. |  | (c)
10820.285 | 0 | -0.037 | -11.225 | -11.262 | 1309 | 1513 | 1588 | 364 |  | 980 | Нарушение формы кольцевого шва | GWAN |  | 05:34 | 06:07 | 06:19 | 0 | 558 |  | EXT | Нарушение формы кольцевого шва |  | (c)
10831.51 | 0 | -0.025 | -11.18 | -11.205 | -351 | -231 | -220 | 89 |  | 981 | Нарушение формы кольцевого шва | GWAN |  | 00:51 | 01:11 | 01:12 | 0 | 262 |  | EXT | Нарушение формы кольцевого шва |  | (c)
10831.51 | 0 | -0.014 | -11.18 | -11.194 | 491 | 1011 | 1738 | 0 |  | 981 | Нарушение формы кольцевого шва | GWAN |  | 03:07 | 04:31 | 06:28 | 0 | 2494 |  | EXT | Нарушение формы кольцевого шва |  | (c)
10836.204 | 4.694 | 4.672 | -6.486 | -6.508 | -229 | -190 | -192 | 156 | 4672 | 981 |  | GOUG | CIGR | 01:11 | 01:17 | 01:17 | 33 | 73 | 7 | EXT | Задир. |  | (c)
10836.223 | 4.713 | 4.606 | -6.467 | -6.574 | -280 | -226 | -221 | 162 | 4606 | 981 |  | DENT | GENE | 01:03 | 01:11 | 01:12 | 186 | 119 | 0.5 | N/A | Глубина вмятины: 7 мм (0,5%). Линейка: 19 см в (461 см; 01:11 ч:мин) Аномалия находится вблизи дефекта потери металла. |  | (c)
10841.562 | 10.052 | 10.045 | -1.128 | -1.135 | -2060 | -2008 | -1990 | 171 | 1093 | 981 |  | CORR | CIGR | 08:15 | 08:24 | 08:27 | 42 | 140 | 9 | EXT |  | 0.89 | (c)
10842.69 | 0 | -0.028 | -11.11 | -11.138 | -2134 | -1621 | -1616 | 97 |  | 982 | Нарушение формы кольцевого шва | GWAN |  | 03:29 | 04:51 | 04:52 | 0 | 1036 |  | EXT | Нарушение формы кольцевого шва |  | (c)
10842.69 | 0 | -0.045 | -11.11 | -11.155 | -880 | -272 | 212 | 0 |  | 982 | Нарушение формы кольцевого шва | GWAN |  | 06:51 | 08:29 | 09:47 | 0 | 2185 |  | EXT | Нарушение формы кольцевого шва |  | (c)
10865.73 | 0 | -0.019 | -11.02 | -11.039 | -340 | 2160 | 1747 | 0 |  | 985 | Нарушение формы кольцевого шва | GWAN |  | 01:23 | 08:07 | 06:60 | 0 | 4174 |  | EXT | Нарушение формы кольцевого шва |  | (c)
10876.75 | 0 | -0.019 | -11.41 | -11.429 | 1782 | -624 | -662 | 0 |  | 986 | Нарушение формы кольцевого шва | GWAN |  | 03:28 | 09:00 | 08:54 | 0 | 4033 |  | EXT | Нарушение формы кольцевого шва |  | (c)
10911.065 | 0 | -0.021 | -11.365 | -11.386 | 407 | 1233 | 1363 | 0 |  | 989 | Нарушение формы кольцевого шва | GWAN |  | 01:22 | 03:35 | 03:56 | 0 | 1912 |  | EXT | Нарушение формы кольцевого шва |  | (c)
10911.065 | 0 | -0.023 | -11.365 | -11.388 | -1491 | -437 | -906 | 321 |  | 989 | Нарушение формы кольцевого шва | GWAN |  | 08:15 | 11:05 | 09:50 | 0 | 1170 |  | EXT | Нарушение формы кольцевого шва |  | (c)
10944.895 | 0 | -0.029 | -11.475 | -11.504 | -879 | -705 | 1123 | 0 |  | 992 | Нарушение формы кольцевого шва | GWAN |  | 00:04 | 00:32 | 05:27 | 0 | 4005 |  | EXT | Нарушение формы кольцевого шва |  | (c)
10957.681 | 1.311 | 1.297 | -10.199 | -10.213 | -855 | -788 | -789 | 722 | 1297 | 993 |  | GOUG | CIGR | 00:41 | 00:52 | 00:52 | 29 | 133 | 12 | EXT | Задир. |  | (c)
10959.499 | 3.129 | 3.117 | -8.381 | -8.393 | -765 | -721 | -720 | 675 | 3117 | 993 |  | GOUG | CIGR | 00:56 | 01:03 | 01:03 | 24 | 91 | 14 | EXT | Задир. |  | (c)
10967.88 | 0 | -0.05 | -11.465 | -11.515 | 1433 | 1692 | 1720 | 223 |  | 994 | Нарушение формы кольцевого шва | GWAN |  | 00:53 | 01:35 | 01:40 | 0 | 574 |  | EXT | Нарушение формы кольцевого шва |  | (c)
10967.88 | 0 | -0.012 | -11.465 | -11.477 | -1156 | -573 | -793 | 430 |  | 994 | Нарушение формы кольцевого шва | GWAN |  | 05:56 | 07:30 | 06:54 | 0 | 726 |  | EXT | Нарушение формы кольцевого шва |  | (c)
10967.88 | 0 | -0.027 | -11.465 | -11.492 | 436 | 541 | 617 | 436 |  | 994 | Нарушение формы кольцевого шва | GWAN |  | 10:12 | 10:29 | 10:42 | 0 | 362 |  | EXT | Нарушение формы кольцевого шва |  | (c)
10979.345 | 0 | -0.033 | -11.15 | -11.183 | -2145 | -1890 | -186 | 0 |  | 995 | Нарушение формы кольцевого шва | GWAN |  | 04:53 | 05:34 | 10:09 | 0 | 3917 |  | EXT | Нарушение формы кольцевого шва |  | (c)
11012.865 | 0 | -0.02 | -11.41 | -11.43 | -1238 | 1795 | 713 | 432 |  | 998 | Нарушение формы кольцевого шва | GWAN |  | 08:56 | 05:05 | 14:10 | 0 | 3901 |  | EXT | Нарушение формы кольцевого шва |  | (c)
11015.887 | 3.022 | 3.006 | -8.388 | -8.404 | 277 | 328 | 331 | 277 | 3006 | 998 |  | GOUG | CIGR | 01:00 | 01:08 | 01:09 | 32 | 109 | 18 | EXT | Задир. |  | (c)
11024.275 | 0 | -0.023 | -11.395 | -11.418 | 657 | 1047 | 1287 | 314 |  | 999 | Нарушение формы кольцевого шва | GWAN |  | 00:04 | 01:07 | 01:46 | 0 | 1260 |  | EXT | Нарушение формы кольцевого шва |  | (c)
11024.275 | 0 | -0.021 | -11.395 | -11.416 | -1919 | -1416 | -1376 | 311 |  | 999 | Нарушение формы кольцевого шва | GWAN |  | 05:08 | 06:30 | 06:36 | 0 | 1087 |  | EXT | Нарушение формы кольцевого шва |  | (c)
11035.67 | 0 | -0.024 | -11.54 | -11.564 | -907 | 1544 | 584 | 0 |  | 1000 | Нарушение формы кольцевого шва | GWAN |  | 08:15 | 02:51 | 12:16 | 0 | 2982 |  | EXT | Нарушение формы кольцевого шва |  | (c)
11081.6 | 0 | -0.048 | -11.345 | -11.393 | 2195 | -725 | -1056 | 154 |  | 1004 | Нарушение формы кольцевого шва | GWAN |  | 09:33 | 01:42 | 12:48 | 0 | 2420 |  | EXT | Нарушение формы кольцевого шва |  | (c)
11081.6 | 0 | -0.039 | -11.345 | -11.384 | 227 | 1512 | 992 | 227 |  | 1004 | Нарушение формы кольцевого шва | GWAN |  | 04:15 | 07:43 | 06:19 | 0 | 1529 |  | EXT | Нарушение формы кольцевого шва |  | (c)
11121.328 | 5.778 | 5.696 | -5.812 | -5.894 | 64 | 72 | 72 | 64 | 5696 | 1007 |  | LWAN | AXGR | 04:46 | 04:47 | 04:47 | 189 | 17 |  | INT | Эквивалент потери металла 10%. |  | (c)
11138.87 | 0 | 0 | -11.715 | -11.715 | -138 | -130 | -129 | 120 | 0 | 1009 | Непровар / утяжина | GWAN |  | 03:26 | 03:27 | 03:27 | 0 | 18 | 11 | INT | Непровар / утяжина |  | (c)
11162.822 | 0.537 | 0.423 | -11.193 | -11.307 | -1955 | -566 | -1138 | 320 | 423 | 1011 |  | CORR | GENE | 04:00 | 07:45 | 06:12 | 147 | 1635 | 10 | EXT |  | 0.9 | (c)
11262.217 | 7.992 | 7.979 | -3.158 | -3.171 | 387 | 429 | 431 | 387 | 3143 | 1019 |  | CORR | CIGR | 02:55 | 03:02 | 03:02 | 28 | 88 | 12 | EXT |  | 0.89 | (c)
11276.005 | 0 | -0.051 | -11.225 | -11.276 | 1358 | -2037 | -1972 | 841 |  | 1021 | Нарушение формы кольцевого шва | GWAN |  | 07:30 | 10:22 | 10:33 | 0 | 2262 |  | EXT | Нарушение формы кольцевого шва |  | (c)
11298.865 | 0 | -0.053 | -11.655 | -11.708 | -312 | -1256 | 1721 | 0 |  | 1023 | Нарушение формы кольцевого шва | GWAN |  | 10:42 | 08:10 | 16:10 | 0 | 4065 |  | EXT | Нарушение формы кольцевого шва |  | (c)
11310.52 | 0 | -0.057 | -11.72 | -11.777 | -1268 | -1158 | -1108 | 948 |  | 1024 | Нарушение формы кольцевого шва | GWAN |  | 08:05 | 08:23 | 08:31 | 0 | 320 |  | EXT | Нарушение формы кольцевого шва |  | (c)
11345.555 | 0 | -0.056 | -11.715 | -11.771 | -624 | -478 | -43 | 0 |  | 1027 | Нарушение формы кольцевого шва | GWAN |  | 07:42 | 08:05 | 09:16 | 0 | 1161 |  | EXT | Нарушение формы кольцевого шва |  | (c)
11387.939 | 7.519 | 7.49 | -4.206 | -4.235 | 1937 | 2067 | 2026 | 1937 | 4188 | 1030 |  | CORR | CIGR | 03:10 | 03:31 | 03:24 | 47 | 178 | 13 | EXT |  | 0.89 | (c)
11414.325 | 0 | 0 | -11.475 | -11.475 | -827 | -791 | -794 | 761 | 0 | 1033 | Непровар / утяжина | GWAN |  | 10:18 | 10:23 | 10:23 | 0 | 66 | 16 | INT | Непровар / утяжина |  | (c)
11456.4 | 7.76 | 7.747 | -3.87 | -3.883 | 268 | 344 | 341 | 268 | 3856 | 1036 |  | CORR | CIGR | 02:29 | 02:41 | 02:41 | 27 | 147 | 15 | EXT |  | 0.89 | (c)
11457.251 | 8.611 | 8.581 | -3.019 | -3.049 | 224 | 393 | 401 | 224 | 2985 | 1036 |  | CORR | GENE | 02:22 | 02:49 | 02:51 | 64 | 355 | 20 | EXT |  | 0.89 | (c)
11459.013 | 10.373 | 10.351 | -1.257 | -1.279 | 84 | 124 | 164 | 84 | 1250 | 1036 |  | CORR | CIGR | 01:59 | 02:06 | 02:12 | 29 | 161 | 10 | EXT |  | 0.89 | (c)
11460.372 | 0.102 | 0.092 | -11.538 | -11.548 | -99 | -56 | -60 | 20 | 92 | 1037 |  | CORR | CIGR | 01:60 | 02:07 | 02:06 | 20 | 79 | 13 | EXT |  | 0.89 | (c)
11471.952 | 0.042 | 0.017 | -11.538 | -11.563 | 684 | 708 | 703 | 684 | 17 | 1038 |  | ARTD | AXGR | 05:49 | 05:53 | 05:52 | 113 | 38 |  | EXT | Эквивалент потери металла 10%. |  | (c)
11495.477 | 0.387 | 0.373 | -10.928 | -10.942 | -1306 | -1194 | -1159 | 1011 | 373 | 1040 |  | CORR | CIGR | 03:03 | 03:21 | 03:26 | 25 | 296 | 11 | EXT |  | 0.89 | (c)
11517.365 | 0 | -0.057 | -11.395 | -11.452 | -2087 | -1529 | -601 | 884 |  | 1042 | Нарушение формы кольцевого шва | GWAN |  | 08:17 | 09:47 | 12:17 | 0 | 2971 |  | EXT | Нарушение формы кольцевого шва |  | (c)
11559.879 | 8.499 | 8.484 | -2.881 | -2.896 | 477 | 547 | 546 | 477 | 2865 | 1045 |  | CORR | CIGR | 02:30 | 02:41 | 02:41 | 31 | 139 | 12 | EXT |  | 0.89 | (c)
11569.284 | 6.524 | 6.446 | -4.686 | -4.764 | -2075 | -2008 | -2011 | 1946 | 4547 | 1046 |  | CORR | GENE | 07:40 | 07:51 | 07:50 | 217 | 129 | 28 | EXT |  | 0.96 | (c)
11573.97 | 0 | -0.042 | -11.71 | -11.752 | 550 | 1875 | 1663 | 550 |  | 1047 | Нарушение формы кольцевого шва | GWAN |  | 11:31 | 03:05 | 14:31 | 0 | 2228 |  | EXT | Нарушение формы кольцевого шва |  | (c)
11594.345 | 8.665 | 8.651 | -3.04 | -3.054 | -743 | -688 | -678 | 613 | 3025 | 1048 |  | CORR | CIGR | 03:08 | 03:17 | 03:19 | 29 | 130 | 13 | EXT |  | 0.89 | (c)
11602.111 | 4.726 | 4.657 | -6.824 | -6.893 | 1765 | 1843 | 2017 | 1765 | 4657 | 1049 |  | CORR | GENE | 02:33 | 02:45 | 03:13 | 86 | 503 | 12 | EXT |  | 0.89 | (c)
11613.71 | 4.775 | 4.746 | -6.865 | -6.894 | -26 | 188 | 152 | 0 | 4746 | 1050 |  | CORR | GENE | 08:09 | 08:44 | 08:38 | 68 | 356 | 10 | EXT |  | 0.89 | (c)
11618.184 | 9.249 | 9.227 | -2.391 | -2.413 | 2149 | -2223 | -2174 | 2036 | 2372 | 1050 |  | CORR | CIGR | 02:00 | 02:15 | 02:22 | 41 | 275 | 9 | EXT |  | 0.89 | (c)
11641.483 | 9.218 | 9.193 | -2.357 | -2.382 | 1599 | 1747 | 1734 | 1599 | 2332 | 1052 |  | CORR | CIGR | 04:24 | 04:48 | 04:46 | 50 | 271 | 12 | EXT |  | 0.89 | (c)
11643.84 | 0 | -0.043 | -11.54 | -11.583 | -787 | 644 | 712 | 0 |  | 1053 | Нарушение формы кольцевого шва | GWAN |  | 08:40 | 00:31 | 12:41 | 0 | 2997 |  | EXT | Нарушение формы кольцевого шва |  | (c)
11655.38 | 0 | -0.051 | -11.005 | -11.056 | 1302 | 1519 | 1750 | 32 |  | 1054 | Нарушение формы кольцевого шва | GWAN |  | 00:30 | 01:05 | 01:43 | 0 | 897 |  | EXT | Нарушение формы кольцевого шва |  | (c)
11689.075 | 0 | -0.058 | -10.995 | -11.053 | -900 | 2052 | 1309 | 0 |  | 1057 | Нарушение формы кольцевого шва | GWAN |  | 08:49 | 04:46 | 14:46 | 0 | 4417 |  | EXT | Нарушение формы кольцевого шва |  | (c)
11689.933 | 0.858 | 0.84 | -10.137 | -10.155 | 228 | 422 | 357 | 228 | 840 | 1057 |  | GOUG | GENE | 11:51 | 00:23 | 12:12 | 79 | 258 | 7 | EXT | Зона задиров. |  | (c)
11690.204 | 1.129 | 1.071 | -9.866 | -9.924 | 139 | 211 | 367 | 139 | 1071 | 1057 |  | GOUG | GENE | 11:37 | 11:49 | 12:14 | 130 | 456 | 9 | EXT | Зона задиров. |  | (c)
11690.243 | 1.168 | 1.111 | -9.827 | -9.884 | 224 | 274 | 356 | 224 | 1111 | 1057 |  | DENT | GENE | 11:51 | 11:59 | 12:12 | 91 | 265 | 0.6 | N/A | Глубина вмятины: 8 мм (0,6%). Линейка: 9 см в (111 см; 11:59 ч:мин) Аномалия находится вблизи дефекта потери металла. |  | (c)
11690.529 | 1.454 | 1.343 | -9.541 | -9.652 | 276 | 350 | 423 | 276 | 1343 | 1057 |  | GOUG | GENE | 11:59 | 00:11 | 12:23 | 122 | 294 | 11 | EXT | Зона задиров. |  | (c)
11700.07 | 0 | -0.052 | -11.315 | -11.367 | 99 | 437 | 1747 | 99 |  | 1058 | Нарушение формы кольцевого шва | GWAN |  | 10:08 | 11:02 | 14:34 | 0 | 3296 |  | EXT | Нарушение формы кольцевого шва |  | (c)
11711.385 | 0 | -0.049 | -11.095 | -11.144 | -1652 | -1316 | -1275 | 579 |  | 1059 | Нарушение формы кольцевого шва | GWAN |  | 05:07 | 06:01 | 06:08 | 0 | 753 |  | EXT | Нарушение формы кольцевого шва |  | (c)
11733.88 | 0 | -0.058 | -11.155 | -11.213 | 873 | 1098 | 1098 | 873 |  | 1061 | Нарушение формы кольцевого шва | GWAN |  | 01:17 | 01:53 | 01:53 | 0 | 450 |  | EXT | Нарушение формы кольцевого шва |  | (c)
11756.405 | 0 | -0.035 | -11.535 | -11.57 | -2114 | -713 | -1258 | 117 |  | 1063 | Нарушение формы кольцевого шва | GWAN |  | 08:59 | 00:45 | 11:17 | 0 | 1712 |  | EXT | Нарушение формы кольцевого шва Аномалия находится на упругопластическом изгибе: R=440 D, максимальное растяжение на 11.7 час. |  | (c)
11756.405 | 0 | -0.021 | -11.535 | -11.556 | -10 | 399 | 735 | 0 |  | 1063 | Нарушение формы кольцевого шва | GWAN |  | 02:39 | 03:45 | 04:39 | 0 | 1491 |  | EXT | Нарушение формы кольцевого шва Аномалия находится на упругопластическом изгибе: R=440 D, максимальное растяжение на 11.7 час. |  | (c)
11761.763 | 5.358 | 5.345 | -6.177 | -6.19 | -1803 | -1757 | -1755 | 427 | 5345 | 1063 |  | GOUG | CIGR | 09:49 | 09:57 | 09:57 | 27 | 98 | 10 | EXT | Задир. Аномалия находится на упругопластическом изгибе: R=391 D, максимальное растяжение на 11.5 час. |  | (c)
11767.703 | 11.298 | 11.005 | -0.237 | -0.53 | -2 | 4 | 7 | 0 | 105 | 1063 |  | LWCR |  | 02:40 | 02:41 | 02:41 | 425 | 0 | 35 | EXT | Аномалия находится на упругопластическом изгибе: R=607 D, максимальное растяжение на 11.1 час. Вдоль оси шва. |  | (a)
11767.94 | 0 | -0.05 | -11.32 | -11.37 | -714 | -653 | -404 | 93 |  | 1064 | Нарушение формы кольцевого шва | GWAN |  | 00:18 | 00:28 | 01:09 | 0 | 622 |  | EXT | Нарушение формы кольцевого шва Аномалия находится на упругопластическом изгибе: R=616 D, максимальное растяжение на 11 час. |  | (c)
11767.94 | 0 | -0.04 | -11.32 | -11.36 | 64 | 877 | 1756 | 0 |  | 1064 | Нарушение формы кольцевого шва | GWAN |  | 02:24 | 04:35 | 06:57 | 0 | 3384 |  | EXT | Нарушение формы кольцевого шва Аномалия находится на упругопластическом изгибе: R=616 D, максимальное растяжение на 11 час. |  | (c)
11779.26 | 0 | 0 | -11.39 | -11.39 | 1804 | 1813 | 1812 | 411 | 0 | 1065 | Непровар / утяжина | GWAN |  | 05:34 | 05:36 | 05:35 | 0 | 15 | 10 | INT | Непровар / утяжина |  | (c)
11802.1 | 0 | -0.046 | -11.235 | -11.281 | -1865 | -1671 | -1572 | 366 |  | 1067 | Нарушение формы кольцевого шва | GWAN |  | 08:50 | 09:22 | 09:38 | 0 | 586 |  | EXT | Нарушение формы кольцевого шва |  | (c)
11802.1 | 0 | -0.047 | -11.235 | -11.282 | -1094 | -883 | -912 | 730 |  | 1067 | Нарушение формы кольцевого шва | GWAN |  | 10:55 | 11:29 | 11:24 | 0 | 363 |  | EXT | Нарушение формы кольцевого шва |  | (c)
11813.335 | 0 | -0.054 | -11.39 | -11.444 | 106 | 243 | 387 | 106 |  | 1068 | Нарушение формы кольцевого шва | GWAN |  | 00:54 | 01:16 | 01:39 | 0 | 562 |  | EXT | Нарушение формы кольцевого шва |  | (c)
11858.365 | 0 | -0.067 | -11.32 | -11.387 | -1848 | -908 | 9 | 365 |  | 1072 | Нарушение формы кольцевого шва | GWAN |  | 09:29 | 00:01 | 14:29 | 0 | 3713 |  | EXT | Нарушение формы кольцевого шва |  | (c)
11869.685 | 0 | -0.047 | -7.18 | -7.227 | -1964 | -651 | -276 | 267 |  | 1073 | Нарушение формы кольцевого шва | GWAN |  | 09:22 | 00:54 | 13:54 | 0 | 3376 |  | EXT | Нарушение формы кольцевого шва |  | (c)
11880.66 | 0 | -0.056 | -11.475 | -11.531 | 895 | 1360 | 2002 | 0 |  | 1075 | Нарушение формы кольцевого шва | GWAN |  | 03:26 | 04:41 | 06:25 | 0 | 2212 |  | EXT | Нарушение формы кольцевого шва |  | (c)
11903.485 | 0 | -0.054 | -11.48 | -11.534 | 1009 | 1163 | 1224 | 791 |  | 1077 | Нарушение формы кольцевого шва | GWAN |  | 01:57 | 02:22 | 02:32 | 0 | 430 |  | EXT | Нарушение формы кольцевого шва Аномалия находится на упругопластическом изгибе: R=781 D, максимальное растяжение на 0.6 час. |  | (c)
11914.965 | 0 | -0.044 | -11.25 | -11.294 | 509 | 577 | 774 | 509 |  | 1078 | Нарушение формы кольцевого шва | GWAN |  | 03:15 | 03:25 | 03:57 | 0 | 529 |  | EXT | Нарушение формы кольцевого шва Аномалия находится на упругопластическом изгибе: R=556 D, максимальное растяжение на 0.7 час. |  | (c)
11925.808 | 10.843 | 10.769 | -0.407 | -0.481 | 2061 | 2078 | 2075 | 140 | 304 | 1078 | Дефект проката | MIAN | AXGR | 07:25 | 07:28 | 07:27 | 177 | 30 |  | INT | Дефект проката Эквивалент потери металла 11%. Аномалия находится на упругопластическом изгибе: R=818 D, максимальное растяжение на 2.3 час. |  | (c)
11937.58 | 0 | -0.054 | -11.025 | -11.079 | 729 | -1590 | -1949 | 166 |  | 1080 | Нарушение формы кольцевого шва | GWAN |  | 11:19 | 05:04 | 16:06 | 0 | 3566 |  | EXT | Нарушение формы кольцевого шва |  | (c)
12039.05 | 0 | -0.064 | -11.58 | -11.644 | -1616 | -1312 | -1410 | 615 |  | 1089 | Нарушение формы кольцевого шва | GWAN |  | 05:46 | 06:35 | 06:19 | 0 | 413 |  | EXT | Нарушение формы кольцевого шва |  | (c)
12083.84 | 0 | -0.054 | -11.51 | -11.564 | -953 | -613 | 1145 | 0 |  | 1094 | Нарушение формы кольцевого шва | GWAN |  | 07:25 | 08:20 | 13:04 | 0 | 4196 |  | EXT | Нарушение формы кольцевого шва |  | (c)
12140.14 | 0 | -0.049 | -11.375 | -11.424 | -1834 | 1760 | 133 | 0 |  | 1100 | Нарушение формы кольцевого шва | GWAN |  | 06:03 | 03:43 | 11:20 | 0 | 3934 |  | EXT | Нарушение формы кольцевого шва |  | (c)
12219.535 | 0 | -0.047 | -11.455 | -11.502 | -85 | 1816 | 1047 | 0 |  | 1107 | Нарушение формы кольцевого шва | GWAN |  | 01:03 | 06:10 | 04:06 | 0 | 2266 |  | EXT | Нарушение формы кольцевого шва |  | (c)
12242.517 | 11.527 | 11.49 | -0.123 | -0.16 | 432 | 620 | 636 | 432 | 97 | 1108 |  | ARTD | GENE | 05:51 | 06:21 | 06:24 | 63 | 409 |  | EXT | Эквивалент потери металла 10%. |  | (c)
12289.22 | 0 | -0.059 | -11.425 | -11.484 | -6 | 673 | 1882 | 0 |  | 1113 | Нарушение формы кольцевого шва | GWAN |  | 10:41 | 00:31 | 15:46 | 0 | 3776 |  | EXT | Нарушение формы кольцевого шва |  | (c)
12300.645 | 0 | -0.061 | -11.465 | -11.526 | -1099 | -991 | -658 | 217 |  | 1114 | Нарушение формы кольцевого шва | GWAN |  | 00:01 | 00:18 | 01:12 | 0 | 882 |  | EXT | Нарушение формы кольцевого шва |  | (c)
12300.645 | 0 | -0.04 | -11.465 | -11.505 | 167 | 221 | 216 | 167 |  | 1114 | Нарушение формы кольцевого шва | GWAN |  | 03:25 | 03:34 | 03:33 | 0 | 99 |  | EXT | Нарушение формы кольцевого шва |  | (c)
12300.645 | 0 | -0.042 | -11.465 | -11.507 | 448 | 617 | 639 | 448 |  | 1114 | Нарушение формы кольцевого шва | GWAN |  | 04:10 | 04:38 | 04:41 | 0 | 382 |  | EXT | Нарушение формы кольцевого шва |  | (c)
12300.645 | 0 | -0.042 | -11.465 | -11.507 | 1282 | 1718 | 1569 | 375 |  | 1114 | Нарушение формы кольцевого шва | GWAN |  | 06:25 | 07:35 | 07:11 | 0 | 574 |  | EXT | Нарушение формы кольцевого шва |  | (c)
12300.645 | 0 | -0.051 | -11.465 | -11.516 | -1918 | -1745 | -1762 | 312 |  | 1114 | Нарушение формы кольцевого шва | GWAN |  | 09:48 | 10:16 | 10:14 | 0 | 313 |  | EXT | Нарушение формы кольцевого шва |  | (c)
12312.11 | 0 | -0.06 | -11.42 | -11.48 | 324 | 612 | 614 | 324 | 0 | 1115 | Внутришовный дефект | GWAN |  | 10:18 | 11:05 | 11:05 | 0 | 580 | 12 | MID | Внутришовный дефект |  | (c)
12334.685 | 0 | -0.065 | -11.22 | -11.285 | -2157 | 2 | -354 | 74 |  | 1117 | Нарушение формы кольцевого шва | GWAN |  | 07:30 | 01:19 | 12:21 | 0 | 3605 |  | EXT | Нарушение формы кольцевого шва |  | (c)
12345.905 | 0 | -0.046 | -11.47 | -11.516 | 1278 | 1959 | -1639 | 0 |  | 1118 | Нарушение формы кольцевого шва | GWAN |  | 01:26 | 03:16 | 05:35 | 0 | 3087 |  | EXT | Нарушение формы кольцевого шва |  | (c)
12357.375 | 0 | -0.054 | -11.48 | -11.534 | 1186 | -1683 | -1697 | 0 |  | 1119 | Нарушение формы кольцевого шва | GWAN |  | 00:34 | 04:51 | 04:49 | 0 | 3157 |  | EXT | Нарушение формы кольцевого шва |  | (c)
12368.855 | 0 | -0.043 | -11.455 | -11.498 | 61 | 1095 | 1107 | 61 |  | 1120 | Нарушение формы кольцевого шва | GWAN |  | 00:23 | 03:10 | 03:12 | 0 | 2092 |  | EXT | Нарушение формы кольцевого шва |  | (c)
12368.855 | 0 | -0.06 | -11.455 | -11.515 | -683 | -621 | -455 | 227 |  | 1120 | Нарушение формы кольцевого шва | GWAN |  | 10:23 | 10:33 | 11:00 | 0 | 455 |  | EXT | Нарушение формы кольцевого шва |  | (c)
12380.257 | 11.402 | 11.351 | -0.053 | -0.104 | -1496 | -1479 | -1480 | 734 | 12 | 1120 |  | ARTD | AXGR | 08:12 | 08:15 | 08:15 | 92 | 32 |  | EXT | Эквивалент потери металла 10%. |  | (c)
12380.31 | 0 | -0.055 | -11.46 | -11.515 | 1323 | 1465 | 1678 | 197 |  | 1121 | Нарушение формы кольцевого шва | GWAN |  | 04:20 | 04:43 | 05:17 | 0 | 711 |  | EXT | Нарушение формы кольцевого шва |  | (c)
12380.31 | 0 | -0.067 | -11.46 | -11.527 | 2225 | -1699 | -1294 | 0 |  | 1121 | Нарушение формы кольцевого шва | GWAN |  | 06:45 | 08:12 | 09:17 | 0 | 1883 |  | EXT | Нарушение формы кольцевого шва |  | (c)
12404.055 | 1.045 | 1.004 | -10.43 | -10.471 | 2188 | -2208 | -2217 | 0 | 1004 | 1123 |  | LWAN | GENE | 07:47 | 07:58 | 07:56 | 61 | 112 |  | INT | Эквивалент потери металла 10%. |  | (c)
12470.35 | 0 | -0.049 | -10.72 | -10.769 | 1398 | 1561 | 1593 | 443 |  | 1129 | Нарушение формы кольцевого шва | GWAN |  | 01:00 | 01:27 | 01:32 | 0 | 389 |  | EXT | Нарушение формы кольцевого шва |  | (c)
12526.18 | 0 | -0.033 | -11.48 | -11.513 | 2172 | -1602 | -1120 | 0 |  | 1134 | Нарушение формы кольцевого шва | GWAN |  | 01:09 | 02:60 | 04:17 | 0 | 2337 |  | EXT | Нарушение формы кольцевого шва |  | (c)
12560.71 | 0 | -0.052 | -11.575 | -11.627 | 501 | 1911 | 1541 | 501 |  | 1137 | Нарушение формы кольцевого шва | GWAN |  | 01:47 | 05:34 | 04:35 | 0 | 2080 |  | EXT | Нарушение формы кольцевого шва |  | (c)
12606.37 | 0 | -0.051 | -11.305 | -11.356 | -2190 | 1201 | -270 | 0 |  | 1141 | Нарушение формы кольцевого шва | GWAN |  | 05:12 | 02:19 | 10:22 | 0 | 3839 |  | EXT | Нарушение формы кольцевого шва |  | (c)
12628.81 | 0 | -0.05 | -11.435 | -11.485 | -1357 | -696 | -88 | 0 |  | 1143 | Нарушение формы кольцевого шва | GWAN |  | 08:09 | 09:56 | 11:34 | 0 | 2538 |  | EXT | Нарушение формы кольцевого шва |  | (c)
12651.055 | 0 | -0.048 | -11.315 | -11.363 | 920 | -1305 | -1752 | 38 |  | 1145 | Нарушение формы кольцевого шва | GWAN |  | 11:50 | 05:51 | 16:39 | 0 | 3579 |  | EXT | Нарушение формы кольцевого шва |  | (c)
12696.395 | 0 | -0.046 | -11.41 | -11.456 | 1932 | -1916 | -1895 | 1260 |  | 1149 | Нарушение формы кольцевого шва | GWAN |  | 04:02 | 05:41 | 05:45 | 0 | 1269 |  | EXT | Нарушение формы кольцевого шва |  | (c)
12719.2 | 0 | -0.043 | -11.375 | -11.418 | -713 | 1317 | 679 | 0 |  | 1151 | Нарушение формы кольцевого шва | GWAN |  | 07:01 | 00:29 | 10:46 | 0 | 2783 |  | EXT | Нарушение формы кольцевого шва |  | (c)
12810.64 | 0 | -0.041 | -11.38 | -11.421 | 235 | 1638 | 1485 | 235 |  | 1159 | Нарушение формы кольцевого шва | GWAN |  | 03:37 | 07:23 | 06:59 | 0 | 2501 |  | EXT | Нарушение формы кольцевого шва |  | (c)
12873.152 | 5.672 | 5.639 | -5.933 | -5.966 | -2062 | -1937 | -1928 | 1794 | 5639 | 1164 |  | CORR | GENE | 04:09 | 04:29 | 04:31 | 48 | 268 | 12 | EXT |  | 0.89 | (c)
12875.346 | 7.866 | 7.812 | -3.739 | -3.793 | -1634 | -1439 | -1407 | 1180 | 3717 | 1164 |  | CORR | GENE | 05:18 | 05:50 | 05:55 | 76 | 453 | 10 | EXT |  | 0.89 | (c)
12879.085 | 0 | -0.03 | -11.245 | -11.275 | 1274 | -234 | -1478 | 0 |  | 1165 | Нарушение формы кольцевого шва | GWAN |  | 01:02 | 08:59 | 05:38 | 0 | 3417 |  | EXT | Нарушение формы кольцевого шва |  | (c)
12947.03 | 0 | -0.042 | -11.325 | -11.367 | 154 | -637 | 2114 | 0 |  | 1171 | Нарушение формы кольцевого шва | GWAN |  | 02:39 | 00:31 | 07:55 | 0 | 3919 |  | EXT | Нарушение формы кольцевого шва |  | (c)
13038.115 | 0 | -0.052 | -11.38 | -11.432 | -2176 | -1614 | -1319 | 54 |  | 1179 | Нарушение формы кольцевого шва | GWAN |  | 03:14 | 04:45 | 05:33 | 0 | 1714 |  | EXT | Нарушение формы кольцевого шва |  | (c)
13046.62 | 8.505 | 8.443 | -2.875 | -2.937 | 1491 | 1621 | 1636 | 450 | 2748 | 1179 | Дефект проката | MIAN | GENE | 01:06 | 01:27 | 01:30 | 189 | 289 |  | INT | Дефект проката Эквивалент потери металла 13%. |  | (c)
13049.495 | 0 | -0.056 | -11.465 | -11.521 | 316 | 471 | 693 | 316 |  | 1180 | Нарушение формы кольцевого шва | GWAN |  | 03:38 | 04:03 | 04:39 | 0 | 754 |  | EXT | Нарушение формы кольцевого шва |  | (c)
13049.495 | 0 | -0.054 | -11.465 | -11.519 | -2121 | -2047 | -1093 | 64 |  | 1180 | Нарушение формы кольцевого шва | GWAN |  | 09:05 | 09:16 | 11:50 | 0 | 2057 |  | EXT | Нарушение формы кольцевого шва |  | (c)
13083.605 | 0 | -0.053 | -11.39 | -11.443 | 1918 | -2223 | -1937 | 0 |  | 1183 | Нарушение формы кольцевого шва | GWAN |  | 04:17 | 05:09 | 05:55 | 0 | 1212 |  | EXT | Нарушение формы кольцевого шва |  | (c)
13083.605 | 0 | -0.049 | -11.39 | -11.439 | -964 | -55 | -51 | 0 |  | 1183 | Нарушение формы кольцевого шва | GWAN |  | 08:32 | 10:58 | 10:59 | 0 | 1825 |  | EXT | Нарушение формы кольцевого шва |  | (c)
13117.27 | 0 | -0.056 | -11.3 | -11.356 | 1303 | -1077 | -2001 | 0 |  | 1187 | Нарушение формы кольцевого шва | GWAN |  | 05:52 | 11:28 | 08:59 | 0 | 2314 |  | EXT | Нарушение формы кольцевого шва |  | (c)
13130.071 | 1.501 | 1.454 | -9.709 | -9.756 | 1629 | 1771 | 1773 | 315 | 1454 | 1188 | Дефект проката | MIAN | GENE | 03:36 | 03:59 | 03:59 | 73 | 286 |  | INT | Дефект проката Эквивалент потери металла 15%. |  | (c)
13162.225 | 0 | -0.049 | -11.045 | -11.094 | 70 | 560 | 720 | 70 |  | 1191 | Нарушение формы кольцевого шва | GWAN |  | 01:22 | 02:41 | 03:07 | 0 | 1299 |  | EXT | Нарушение формы кольцевого шва |  | (c)
13162.225 | 0 | -0.046 | -11.045 | -11.091 | -1903 | -1632 | -1646 | 327 |  | 1191 | Нарушение формы кольцевого шва | GWAN |  | 08:03 | 08:47 | 08:45 | 0 | 516 |  | EXT | Нарушение формы кольцевого шва |  | (c)
13162.225 | 0 | -0.051 | -11.045 | -11.096 | -959 | -698 | -599 | 240 |  | 1191 | Нарушение формы кольцевого шва | GWAN |  | 10:36 | 11:18 | 11:34 | 0 | 720 |  | EXT | Нарушение формы кольцевого шва |  | (c)
13218.152 | 10.702 | 10.674 | -0.863 | -0.891 | 636 | 798 | 759 | 636 | 835 | 1195 |  | CORR | GENE | 05:29 | 05:55 | 05:49 | 56 | 246 | 10 | EXT |  | 0.89 | (c)
13241.665 | 0 | -0.059 | -11 | -11.059 | -807 | -302 | -45 | 0 |  | 1198 | Нарушение формы кольцевого шва | GWAN |  | 00:55 | 02:17 | 02:58 | 0 | 1525 |  | EXT | Нарушение формы кольцевого шва Аномалия находится на отводе. |  | (c)
13280.53 | 4.93 | 4.912 | -6.4 | -6.418 | 725 | 841 | 826 | 725 | 4912 | 1201 |  | CORR | CIGR | 07:40 | 07:59 | 07:56 | 37 | 201 | 10 | EXT |  | 0.89 | (c)
13280.718 | 5.118 | 5.094 | -6.212 | -6.236 | 1966 | 2177 | 2174 | 1966 | 5094 | 1201 |  | CORR | CIGR | 11:00 | 11:34 | 11:34 | 43 | 416 | 13 | EXT |  | 0.89 | (c)
13306.31 | 0 | -0.046 | -11.505 | -11.551 | 1378 | 1516 | 1622 | 1378 |  | 1204 | Нарушение формы кольцевого шва | GWAN |  | 00:12 | 00:34 | 00:51 | 0 | 487 |  | EXT | Нарушение формы кольцевого шва |  | (c)
13306.31 | 0 | -0.047 | -11.505 | -11.552 | -611 | -77 | -266 | 0 |  | 1204 | Нарушение формы кольцевого шва | GWAN |  | 06:51 | 08:17 | 07:47 | 0 | 691 |  | EXT | Нарушение формы кольцевого шва |  | (c)
13340.42 | 0 | -0.059 | -11.245 | -11.304 | 130 | 1007 | 690 | 130 |  | 1207 | Нарушение формы кольцевого шва | GWAN |  | 04:55 | 07:17 | 06:26 | 0 | 1121 |  | EXT | Нарушение формы кольцевого шва |  | (c)
13407.275 | 0 | -0.052 | -11.59 | -11.642 | -304 | 671 | 1830 | 0 |  | 1213 | Нарушение формы кольцевого шва | GWAN |  | 00:10 | 02:47 | 05:54 | 0 | 4268 |  | EXT | Нарушение формы кольцевого шва |  | (c)
13418.865 | 0 | -0.059 | -11.12 | -11.179 | 1862 | -2023 | -502 | 0 |  | 1214 | Нарушение формы кольцевого шва | GWAN |  | 01:34 | 03:07 | 07:12 | 0 | 4195 |  | EXT | Нарушение формы кольцевого шва Аномалия находится на упругопластическом изгибе: R=440 D, максимальное растяжение на 6.6 час. |  | (c)
13441.575 | 0 | -0.059 | -11.55 | -11.609 | -778 | 1428 | 493 | 0 |  | 1216 | Нарушение формы кольцевого шва | GWAN |  | 08:49 | 02:45 | 12:14 | 0 | 2542 |  | EXT | Нарушение формы кольцевого шва Аномалия находится на упругопластическом изгибе: R=778 D, максимальное растяжение на 6.5 час. |  | (c)
13453.125 | 0 | -0.051 | -11.595 | -11.646 | -1599 | 1129 | 224 | 0 |  | 1217 | Нарушение формы кольцевого шва | GWAN |  | 06:16 | 01:37 | 11:11 | 0 | 3648 |  | EXT | Нарушение формы кольцевого шва |  | (c)
13464.72 | 0 | -0.044 | -11.065 | -11.109 | 365 | 772 | -2177 | 257 |  | 1218 | Нарушение формы кольцевого шва | GWAN |  | 05:34 | 06:39 | 10:44 | 0 | 3839 |  | EXT | Нарушение формы кольцевого шва |  | (c)
13521.315 | 0 | -0.041 | -11.52 | -11.561 | 177 | 1906 | 2195 | 177 |  | 1223 | Нарушение формы кольцевого шва | GWAN |  | 01:06 | 05:45 | 06:32 | 0 | 4035 |  | EXT | Нарушение формы кольцевого шва |  | (c)
13532.835 | 0 | -0.052 | -11.255 | -11.307 | 1072 | -741 | -1252 | 886 |  | 1224 | Нарушение формы кольцевого шва | GWAN |  | 11:16 | 06:23 | 17:01 | 0 | 4275 |  | EXT | Нарушение формы кольцевого шва |  | (c)
13544.09 | 0 | -0.042 | -11.44 | -11.482 | -1494 | 2051 | 699 | 1494 |  | 1225 | Нарушение формы кольцевого шва | GWAN |  | 11:55 | 09:27 | 17:49 | 0 | 4388 |  | EXT | Нарушение формы кольцевого шва |  | (c)
13567.115 | 0 | -0.046 | -11.135 | -11.181 | 2192 | -1150 | -282 | 0 |  | 1227 | Нарушение формы кольцевого шва | GWAN |  | 04:09 | 07:10 | 09:30 | 0 | 3973 |  | EXT | Нарушение формы кольцевого шва |  | (c)
13578.25 | 0 | -0.043 | -11.605 | -11.648 | 220 | 1878 | -2161 | 81 |  | 1228 | Нарушение формы кольцевого шва | GWAN |  | 06:56 | 11:24 | 12:32 | 0 | 4160 |  | EXT | Нарушение формы кольцевого шва |  | (c)
13589.855 | 0 | -0.046 | -11.545 | -11.591 | 1485 | 325 | -866 | 0 |  | 1229 | Нарушение формы кольцевого шва | GWAN |  | 01:30 | 10:23 | 07:11 | 0 | 4220 |  | EXT | Нарушение формы кольцевого шва |  | (c)
13601.4 | 0 | -0.06 | -11.34 | -11.4 | -1560 | -840 | -82 | 0 |  | 1230 | Нарушение формы кольцевого шва | GWAN |  | 05:12 | 07:08 | 09:11 | 0 | 2956 |  | EXT | Нарушение формы кольцевого шва |  | (c)
13612.74 | 0 | -0.042 | -11.12 | -11.162 | 1882 | -1899 | -488 | 0 |  | 1231 | Нарушение формы кольцевого шва | GWAN |  | 03:32 | 05:22 | 09:10 | 0 | 4182 |  | EXT | Нарушение формы кольцевого шва |  | (c)
13623.86 | 0 | -0.057 | -11.43 | -11.487 | 933 | 1192 | -1409 | 710 |  | 1232 | Нарушение формы кольцевого шва | GWAN |  | 09:25 | 10:07 | 15:07 | 0 | 4239 |  | EXT | Нарушение формы кольцевого шва |  | (c)
13658.435 | 0 | -0.066 | -11.515 | -11.581 | 564 | -1071 | 2077 | 564 |  | 1235 | Нарушение формы кольцевого шва | GWAN |  | 00:35 | 08:11 | 04:39 | 0 | 3026 |  | EXT | Нарушение формы кольцевого шва |  | (c)
13681.49 | 0 | -0.049 | -11.585 | -11.634 | 755 | 1529 | -1820 | 67 |  | 1237 | Нарушение формы кольцевого шва | GWAN |  | 06:21 | 08:26 | 11:26 | 0 | 3773 |  | EXT | Нарушение формы кольцевого шва |  | (c)
13715.985 | 0 | -0.053 | -11.295 | -11.348 | 68 | 888 | 1070 | 68 |  | 1240 | Нарушение формы кольцевого шва | GWAN |  | 11:38 | 01:51 | 14:20 | 0 | 2004 |  | EXT | Нарушение формы кольцевого шва Аномалия находится на упругопластическом изгибе: R=442 D, максимальное растяжение на 5.1 час. |  | (c)
13750.2 | 0 | -0.045 | -11.515 | -11.56 | -1668 | -1087 | -276 | 0 |  | 1243 | Нарушение формы кольцевого шва | GWAN |  | 00:58 | 02:31 | 04:42 | 0 | 2784 |  | EXT | Нарушение формы кольцевого шва |  | (c)
13819.735 | 0 | -0.069 | -11.235 | -11.304 | -2032 | -1081 | -832 | 368 |  | 1249 | Нарушение формы кольцевого шва | GWAN |  | 08:09 | 10:42 | 11:22 | 0 | 2400 |  | EXT | Нарушение формы кольцевого шва |  | (c)
13991.02 | 0 | 0 | -11.155 | -11.155 | -380 | -367 | -368 | 357 | 0 | 1264 | Непровар / утяжина | GWAN |  | 11:44 | 11:46 | 11:46 | 0 | 23 | 16 | INT | Непровар / утяжина |  | (c)
14207.175 | 0 | -0.042 | -10.955 | -10.997 | -100 | 790 | 1193 | 0 |  | 1283 | Нарушение формы кольцевого шва | GWAN |  | 01:56 | 04:19 | 05:24 | 0 | 2586 |  | EXT | Нарушение формы кольцевого шва Аномалия находится на упругопластическом изгибе: R=402 D, максимальное растяжение на 0.3 час. |  | (c)
14228.945 | 0 | -0.05 | -11.05 | -11.1 | -1325 | 483 | -225 | 875 |  | 1285 | Нарушение формы кольцевого шва | GWAN |  | 09:05 | 01:57 | 12:02 | 0 | 2201 |  | EXT | Нарушение формы кольцевого шва |  | (c)
14295.441 | 11.346 | 11.313 | -0.049 | -0.082 | 41 | 755 | 615 | 41 | 14 | 1290 |  | CORR | GENE | 04:14 | 06:09 | 05:46 | 68 | 1147 | 13 | EXT |  | 0.89 | (c)
14301.509 | 6.019 | 5.983 | -5.211 | -5.247 | -1473 | -1402 | -1415 | 758 | 5196 | 1291 |  | CORR | GENE | 10:30 | 10:42 | 10:40 | 51 | 117 | 10 | EXT |  | 0.89 | (c)
14329.4 | 0 | -0.045 | -11.45 | -11.495 | 2129 | -1931 | -1447 | 0 |  | 1294 | Нарушение формы кольцевого шва | GWAN |  | 02:58 | 04:03 | 05:21 | 0 | 1771 |  | EXT | Нарушение формы кольцевого шва |  | (c)
14340.85 | 0 | -0.054 | -11.455 | -11.509 | 980 | 239 | -1467 | 0 |  | 1295 | Нарушение формы кольцевого шва | GWAN |  | 01:17 | 11:17 | 06:42 | 0 | 4027 |  | EXT | Нарушение формы кольцевого шва |  | (c)
14423.05 | 2.76 | 2.747 | -8.77 | -8.783 | 1996 | 2044 | 2038 | 1996 | 2747 | 1302 |  | CORR | CIGR | 05:28 | 05:36 | 05:35 | 22 | 83 | 10 | EXT |  | 0.89 | (c)
14454.765 | 0 | -0.041 | -11.325 | -11.366 | 2145 | -2158 | -2102 | 1889 |  | 1305 | Нарушение формы кольцевого шва | GWAN |  | 06:23 | 06:48 | 06:57 | 0 | 427 |  | EXT | Нарушение формы кольцевого шва |  | (c)
14514.656 | 2.841 | 2.827 | -8.359 | -8.373 | -451 | -422 | -418 | 385 | 2827 | 1310 |  | CORR | CIGR | 08:59 | 09:04 | 09:05 | 24 | 66 | 10 | EXT |  | 0.89 | (c)
14534.41 | 0 | -0.063 | -11.445 | -11.508 | 134 | 1200 | 1301 | 134 |  | 1312 | Нарушение формы кольцевого шва | GWAN |  | 09:46 | 00:38 | 12:54 | 0 | 2334 |  | EXT | Нарушение формы кольцевого шва |  | (c)
14534.41 | 0 | -0.048 | -11.445 | -11.493 | -1754 | -769 | -1066 | 378 |  | 1312 | Нарушение формы кольцевого шва | GWAN |  | 04:41 | 07:20 | 06:32 | 0 | 1376 |  | EXT | Нарушение формы кольцевого шва |  | (c)
14545.431 | 11.021 | 10.34 | -0.424 | -1.105 | 119 | 209 | 190 | 119 | 63 | 1312 |  | GOUG | GENE | 09:44 | 09:58 | 09:55 | 1042 | 142 | 7 | EXT | Зона задиров. |  | (b)
14546.999 | 1.144 | 0.06 | -10.441 | -11.525 | -563 | -360 | -401 | 240 | 60 | 1313 |  | GOUG | GENE | 09:11 | 09:44 | 09:37 | 1404 | 323 | 7 | EXT | Зона задиров. |  | (b)
14547.216 | 1.361 | 1.348 | -10.224 | -10.237 | -39 | 3 | 3 | 0 | 1348 | 1313 |  | CORR | CIGR | 10:35 | 10:42 | 10:42 | 30 | 85 | 11 | EXT |  | 0.89 | (c)
14549.187 | 3.332 | 3.318 | -8.253 | -8.267 | -362 | -317 | -321 | 281 | 3318 | 1313 |  | CORR | CIGR | 09:43 | 09:51 | 09:50 | 28 | 81 | 10 | EXT |  | 0.89 | (c)
14549.958 | 4.103 | 3.699 | -7.482 | -7.886 | -646 | -498 | -512 | 377 | 3699 | 1313 |  | GOUG | GENE | 08:58 | 09:21 | 09:19 | 1001 | 269 | 7 | EXT | Зона задиров. |  | (c)
14550.712 | 4.857 | 4.831 | -6.728 | -6.754 | -220 | -164 | -134 | 48 | 4831 | 1313 |  | CORR | GENE | 10:06 | 10:15 | 10:20 | 54 | 172 | 10 | EXT |  | 0.89 | (c)
14553.228 | 7.373 | 6.74 | -4.212 | -4.845 | -593 | -529 | -504 | 415 | 4182 | 1313 |  | GOUG | GENE | 09:06 | 09:16 | 09:21 | 663 | 178 | 15 | EXT | Зона задиров. |  | (c)
14568.87 | 0 | -0.041 | -11.51 | -11.551 | -1005 | -439 | -673 | 342 |  | 1315 | Нарушение формы кольцевого шва | GWAN |  | 10:27 | 11:58 | 11:20 | 0 | 664 |  | EXT | Нарушение формы кольцевого шва |  | (c)
14602.65 | 0 | -0.034 | -9.895 | -9.929 | 64 | 499 | 1971 | 0 |  | 1318 | Нарушение формы кольцевого шва | GWAN |  | 02:22 | 03:32 | 07:30 | 0 | 3814 |  | EXT | Нарушение формы кольцевого шва |  | (c)
14759.27 | 0 | -0.063 | -11.475 | -11.538 | -574 | 532 | 1165 | 0 |  | 1334 | Нарушение формы кольцевого шва | GWAN |  | 01:07 | 04:06 | 05:48 | 0 | 3479 |  | EXT | Нарушение формы кольцевого шва |  | (c)
14793.525 | 0 | -0.059 | -11.585 | -11.644 | -2044 | -1618 | -1654 | 1264 |  | 1337 | Нарушение формы кольцевого шва | GWAN |  | 07:57 | 09:06 | 09:00 | 0 | 779 |  | EXT | Нарушение формы кольцевого шва |  | (c)
14896.12 | 0 | -0.061 | -11.12 | -11.181 | 21 | 645 | 370 | 21 |  | 1346 | Нарушение формы кольцевого шва | GWAN |  | 01:38 | 03:19 | 02:35 | 0 | 698 |  | EXT | Нарушение формы кольцевого шва |  | (c)
14896.12 | 0 | -0.071 | -11.12 | -11.191 | 1497 | 1620 | 1734 | 260 |  | 1346 | Нарушение формы кольцевого шва | GWAN |  | 05:37 | 05:56 | 06:15 | 0 | 473 |  | EXT | Нарушение формы кольцевого шва |  | (c)
14896.12 | 0 | -0.066 | -11.12 | -11.186 | -2053 | -1748 | -1150 | 178 |  | 1346 | Нарушение формы кольцевого шва | GWAN |  | 08:04 | 08:53 | 10:29 | 0 | 1805 |  | EXT | Нарушение формы кольцевого шва |  | (c)
14963.725 | 0 | -0.05 | -6.735 | -6.785 | -703 | -642 | -472 | 242 |  | 1352 | Нарушение формы кольцевого шва | GWAN |  | 00:32 | 00:41 | 01:09 | 0 | 461 |  | EXT | Нарушение формы кольцевого шва |  | (c)
14963.725 | 0 | -0.059 | -6.735 | -6.794 | 374 | 643 | 1322 | 0 |  | 1352 | Нарушение формы кольцевого шва | GWAN |  | 03:25 | 04:09 | 05:58 | 0 | 1898 |  | EXT | Нарушение формы кольцевого шва |  | (c)
14969.698 | 5.973 | 4.968 | -0.762 | -1.767 | -898 | -2225 | 1333 | 0 |  | 1352 |  | OVAL |  | 00:00 | 08:26 | 06:00 | 3362 |  |  | N/A | Овальность: 0,02 |  | (c)
15007.075 | 3.1 | 3.083 | -7.915 | -7.932 | 1103 | 1195 | 1188 | 1103 | 3083 | 1356 |  | CORR | CIGR | 05:50 | 06:05 | 06:04 | 27 | 170 | 10 | EXT | Аномалия находится на отводе. | 0.89 | (c)
15060.915 | 0 | 0 | -11.31 | -11.31 | -1242 | -1237 | -1235 | 1229 | 0 | 1361 | Непровар / утяжина | GWAN |  | 05:41 | 05:42 | 05:42 | 0 | 13 | 10 | INT | Непровар / утяжина Аномалия находится на отводе. |  | (c)
15128.245 | 0 | -0.063 | -11.255 | -11.318 | -2171 | -491 | -666 | 0 |  | 1367 | Нарушение формы кольцевого шва | GWAN |  | 03:30 | 08:01 | 07:33 | 0 | 3010 |  | EXT | Нарушение формы кольцевого шва |  | (c)
15145.207 | 5.707 | 5.693 | -0.493 | -0.507 | 340 | 412 | 404 | 340 | 479 | 1368 |  | CORR | CIGR | 01:60 | 02:11 | 02:10 | 28 | 128 | 12 | EXT |  | 0.89 | (c)
15160.995 | 0 | -0.048 | -10.98 | -11.028 | 294 | 1698 | 1609 | 0 |  | 1371 | Нарушение формы кольцевого шва | GWAN |  | 02:35 | 06:22 | 06:08 | 0 | 2630 |  | EXT | Нарушение формы кольцевого шва |  | (c)
15160.995 | 0 | -0.063 | -10.98 | -11.043 | -870 | -758 | -693 | 516 |  | 1371 | Нарушение формы кольцевого шва | GWAN |  | 11:27 | 11:45 | 11:56 | 0 | 354 |  | EXT | Нарушение формы кольцевого шва |  | (c)
15194.75 | 0 | -0.056 | -11.385 | -11.441 | -1093 | -370 | 1030 | 0 |  | 1375 | Нарушение формы кольцевого шва | GWAN |  | 08:18 | 10:14 | 14:00 | 0 | 4245 |  | EXT | Нарушение формы кольцевого шва |  | (c)
15296.465 | 0 | -0.035 | -4.845 | -4.88 | 1522 | -1895 | -1816 | 0 |  | 1384 | Нарушение формы кольцевого шва | GWAN |  | 03:28 | 06:17 | 06:30 | 0 | 2248 |  | EXT | Нарушение формы кольцевого шва |  | (c)
15306.235 | 0 | -0.066 | -11.155 | -11.221 | -1072 | 1879 | 1091 | 0 |  | 1386 | Нарушение формы кольцевого шва | GWAN |  | 08:10 | 04:06 | 13:59 | 0 | 4326 |  | EXT | Нарушение формы кольцевого шва |  | (c)
15317.39 | 0 | -0.029 | -11.415 | -11.444 | 982 | 2069 | 1627 | 0 |  | 1387 | Нарушение формы кольцевого шва | GWAN |  | 05:23 | 08:19 | 07:08 | 0 | 1291 |  | EXT | Нарушение формы кольцевого шва |  | (c)
15317.39 | 0 | -0.034 | -11.415 | -11.449 | -1520 | -1242 | -1096 | 672 |  | 1387 | Нарушение формы кольцевого шва | GWAN |  | 10:40 | 11:24 | 11:48 | 0 | 848 |  | EXT | Нарушение формы кольцевого шва |  | (c)
15340.075 | 0 | -0.052 | -11.48 | -11.532 | 1323 | 1620 | 1586 | 381 |  | 1389 | Нарушение формы кольцевого шва | GWAN |  | 00:39 | 01:28 | 01:22 | 0 | 527 |  | EXT | Нарушение формы кольцевого шва |  | (c)
15476.355 | 0 | -0.052 | -10.81 | -10.862 | 362 | 1604 | 1279 | 35 |  | 1401 | Нарушение формы кольцевого шва | GWAN |  | 00:59 | 04:20 | 03:27 | 0 | 1834 |  | EXT | Нарушение формы кольцевого шва Аномалия находится на упругопластическом изгибе: R=419 D, максимальное растяжение на 6.4 час. |  | (c)
15542.683 | 10.363 | 10.351 | -0.627 | -0.639 | -1628 | -1524 | -1542 | 602 | 605 | 1406 |  | CORR | CIGR | 09:36 | 09:53 | 09:50 | 34 | 173 | 10 | EXT | Аномалия находится на упругопластическом изгибе: R=495 D, максимальное растяжение на 0.8 час. | 0.89 | (c)
15554.61 | 0 | 0 | -11.355 | -11.355 | -566 | -537 | -538 | 511 | 0 | 1408 | Непровар / утяжина | GWAN |  | 09:26 | 09:31 | 09:31 | 0 | 55 | 10 | INT | Непровар / утяжина |  | (c)
15565.965 | 0 | -0.053 | -11.145 | -11.198 | 615 | -1308 | -1743 | 0 |  | 1409 | Нарушение формы кольцевого шва | GWAN |  | 02:10 | 08:59 | 07:49 | 0 | 4205 |  | EXT | Нарушение формы кольцевого шва |  | (c)
15577.11 | 0 | -0.044 | -11.05 | -11.094 | 1122 | 1407 | -1829 | 0 |  | 1410 | Нарушение формы кольцевого шва | GWAN |  | 01:32 | 02:18 | 05:35 | 0 | 3019 |  | EXT | Нарушение формы кольцевого шва |  | (c)
15607.584 | 8.119 | 8.095 | -3.301 | -3.325 | 1879 | 1941 | 1938 | 233 | 3282 | 1412 |  | CORR | CIGR | 03:50 | 03:60 | 03:59 | 43 | 118 | 11 | EXT |  | 0.89 | (c)
15607.792 | 8.327 | 8.257 | -3.093 | -3.163 | 1885 | 1939 | 1933 | 248 | 3064 | 1412 |  | CORR | GENE | 03:50 | 03:59 | 03:58 | 99 | 97 | 10 | EXT |  | 0.89 | (c)
15633.625 | 0 | -0.073 | -6.305 | -6.378 | 1098 | -1993 | -1320 | 0 |  | 1415 | Нарушение формы кольцевого шва | GWAN |  | 02:35 | 06:16 | 08:05 | 0 | 4085 |  | EXT | Нарушение формы кольцевого шва |  | (c)
15671.357 | 5.142 | 5.1 | -6.288 | -6.33 | 1187 | 1630 | 1547 | 1187 | 5100 | 1419 |  | CORR | GENE | 02:59 | 04:10 | 03:57 | 71 | 720 | 9 | EXT |  | 0.89 | (c)
15671.366 | 5.151 | 5.13 | -6.279 | -6.3 | 662 | 741 | 750 | 662 | 5130 | 1419 |  | CORR | CIGR | 01:34 | 01:47 | 01:49 | 42 | 176 | 10 | EXT |  | 0.89 | (c)
15671.461 | 5.246 | 5.224 | -6.184 | -6.206 | -1566 | -1353 | -1364 | 1162 | 5224 | 1419 |  | CORR | CIGR | 07:35 | 08:09 | 08:07 | 44 | 404 | 13 | EXT |  | 0.89 | (c)
15671.806 | 5.591 | 5.498 | -5.839 | -5.932 | 400 | 641 | 684 | 400 | 5498 | 1419 |  | CORR | GENE | 00:52 | 01:31 | 01:38 | 126 | 569 | 9 | EXT |  | 0.89 | (c)
15706.561 | 6.761 | 6.721 | -4.594 | -4.634 | 1039 | 1050 | 1051 | 1039 | 4545 | 1422 |  | GOUG | AXGR | 00:52 | 00:54 | 00:54 | 89 | 23 | 13 | EXT | Задир. |  | (c)
15711.155 | 0 | -0.045 | -11.435 | -11.48 | -2175 | -638 | -950 | 55 |  | 1423 | Нарушение формы кольцевого шва | GWAN |  | 08:31 | 00:39 | 11:49 | 0 | 2450 |  | EXT | Нарушение формы кольцевого шва |  | (c)
15713.979 | 2.824 | 2.811 | -8.611 | -8.624 | 1114 | 1138 | 1135 | 1073 | 2811 | 1423 |  | CORR | PITT | 05:22 | 05:26 | 05:26 | 27 | 43 | 16 | EXT |  | 0.89 | (c)
15811.805 | 0 | -0.037 | -11.435 | -11.472 | 1915 | -1019 | -672 | 0 |  | 1432 | Нарушение формы кольцевого шва | GWAN |  | 05:11 | 09:18 | 10:14 | 0 | 3748 |  | EXT | Нарушение формы кольцевого шва |  | (c)
15834.55 | 0 | -0.057 | -10.64 | -10.697 | 1768 | -2111 | -2094 | 0 |  | 1434 | Нарушение формы кольцевого шва | GWAN |  | 06:43 | 08:17 | 08:20 | 0 | 1197 |  | EXT | Нарушение формы кольцевого шва |  | (c)
15913.67 | 0 | -0.053 | -10.99 | -11.043 | -934 | 680 | 210 | 877 |  | 1441 | Нарушение формы кольцевого шва | GWAN |  | 11:22 | 03:43 | 14:27 | 0 | 2288 |  | EXT | Нарушение формы кольцевого шва |  | (c)
15970.7 | 0 | -0.043 | -11.365 | -11.408 | -96 | -1361 | 1714 | 96 |  | 1446 | Нарушение формы кольцевого шва | GWAN |  | 11:52 | 08:28 | 16:44 | 0 | 3619 |  | EXT | Нарушение формы кольцевого шва |  | (c)
16060.848 | 0.083 | 0.069 | -11.452 | -11.466 | 1903 | 1962 | 1976 | 181 | 69 | 1456 |  | CORR | CIGR | 04:26 | 04:36 | 04:38 | 38 | 146 | 11 | EXT | Аномалия находится на упругопластическом изгибе: R=517 D, максимальное растяжение на 6.8 час. | 0.89 | (c)
16072.063 | 11.298 | 11.011 | -0.237 | -0.524 | 1941 | 1955 | 1966 | 239 | 208 | 1456 |  | ARTD | GENE | 04:32 | 04:34 | 04:36 | 316 | 51 |  | EXT | Эквивалент потери металла 11%. Аномалия находится на упругопластическом изгибе: R=789 D, максимальное растяжение на 6 час. |  | (c)
16072.3 | 0 | -0.047 | -10.645 | -10.692 | 39 | 623 | 1860 | 0 |  | 1457 | Нарушение формы кольцевого шва | GWAN |  | 02:24 | 03:58 | 07:18 | 0 | 3640 |  | EXT | Нарушение формы кольцевого шва Аномалия находится на упругопластическом изгибе: R=783 D, максимальное растяжение на 5.9 час. |  | (c)
16180.883 | 8.453 | 8.154 | -2.832 | -3.131 | 30 | 74 | 64 | 30 | 2416 | 1468 |  | ARTD | GENE | 08:45 | 08:52 | 08:51 | 715 | 69 |  | EXT | Эквивалент потери металла 15%. |  | (c)
16183.643 | 11.213 | 11.174 | -0.072 | -0.111 | -564 | -249 | -172 | 0 | 27 | 1468 |  | CORR | GENE | 07:09 | 08:00 | 08:13 | 84 | 785 | 11 | EXT |  | 0.89 | (c)
16321.065 | 0 | -0.053 | -11.515 | -11.568 | 742 | -2045 | -2097 | 0 |  | 1481 | Нарушение формы кольцевого шва | GWAN |  | 00:47 | 05:17 | 05:09 | 0 | 3243 |  | EXT | Нарушение формы кольцевого шва |  | (c)
16355.425 | 0 | -0.049 | -11.415 | -11.464 | 269 | -405 | -2041 | 0 |  | 1484 | Нарушение формы кольцевого шва | GWAN |  | 03:42 | 01:53 | 09:29 | 0 | 4302 |  | EXT | Нарушение формы кольцевого шва |  | (c)
16388.665 | 0 | -0.055 | -11.475 | -11.53 | 1162 | 2162 | 2220 | 0 |  | 1487 | Нарушение формы кольцевого шва | GWAN |  | 05:55 | 08:36 | 08:45 | 0 | 2115 |  | EXT | Нарушение формы кольцевого шва |  | (c)
16422.64 | 0 | -0.04 | -11.54 | -11.58 | 1226 | 1384 | 1910 | 0 |  | 1490 | Нарушение формы кольцевого шва | GWAN |  | 02:37 | 03:03 | 04:28 | 0 | 1368 |  | EXT | Нарушение формы кольцевого шва |  | (c)
16422.64 | 0 | -0.054 | -11.54 | -11.594 | -971 | -732 | -697 | 422 |  | 1490 | Нарушение формы кольцевого шва | GWAN |  | 08:43 | 09:21 | 09:27 | 0 | 549 |  | EXT | Нарушение формы кольцевого шва |  | (c)
16435.074 | 0.894 | 0.878 | -10.321 | -10.337 | -1526 | -1474 | -1475 | 704 | 878 | 1491 |  | CORR | CIGR | 06:10 | 06:18 | 06:18 | 28 | 103 | 15 | EXT |  | 0.89 | (c)
16456.58 | 0 | -0.028 | -11.16 | -11.188 | 1295 | -1218 | -1081 | 0 |  | 1493 | Нарушение формы кольцевого шва | GWAN |  | 03:58 | 09:12 | 09:34 | 0 | 4170 |  | EXT | Нарушение формы кольцевого шва |  | (c)
16467.74 | 0 | -0.041 | -11.25 | -11.291 | -2180 | -1025 | -747 | 0 |  | 1494 | Нарушение формы кольцевого шва | GWAN |  | 03:28 | 06:34 | 07:19 | 0 | 2867 |  | EXT | Нарушение формы кольцевого шва |  | (c)
16478.99 | 0 | -0.06 | -11.5 | -11.56 | 1671 | -2039 | -976 | 0 |  | 1495 | Нарушение формы кольцевого шва | GWAN |  | 06:13 | 08:14 | 11:06 | 0 | 3628 |  | EXT | Нарушение формы кольцевого шва |  | (c)
16513.145 | 0 | -0.056 | -11.335 | -11.391 | -891 | -620 | -410 | 0 |  | 1498 | Нарушение формы кольцевого шва | GWAN |  | 07:23 | 08:07 | 08:41 | 0 | 963 |  | EXT | Нарушение формы кольцевого шва |  | (c)
16535.93 | 0 | -0.047 | -11.03 | -11.077 | 1142 | -973 | -1984 | 0 |  | 1500 | Нарушение формы кольцевого шва | GWAN |  | 04:42 | 11:01 | 08:18 | 0 | 2670 |  | EXT | Нарушение формы кольцевого шва |  | (c)
16581.04 | 0 | -0.048 | -11.16 | -11.208 | 925 | 1352 | 1192 | 771 |  | 1504 | Нарушение формы кольцевого шва | GWAN |  | 01:44 | 02:53 | 02:27 | 0 | 535 |  | EXT | Нарушение формы кольцевого шва |  | (c)
16581.04 | 0 | 0 | -11.16 | -11.16 | 1494 | 1811 | 1802 | 120 | 0 | 1504 | Смещение кромок | GWAN |  | 03:16 | 04:07 | 04:06 | 0 | 617 | 17 | EXT | Смещение кромок Наружу Величина смещения - 2.6 мм. |  | (c)
16581.04 | 0 | 0 | -11.16 | -11.16 | 2193 | -1363 | -1525 | 0 | 0 | 1504 | Смещение кромок | GWAN |  | 05:09 | 07:35 | 07:09 | 0 | 1485 | 21 | EXT | Смещение кромок Наружу Величина смещения - 3.3 мм. |  | (c)
16839.639 | 11.189 | 11.171 | -0.091 | -0.109 | 1952 | 2041 | 2045 | 92 | 67 | 1527 |  | CORR | CIGR | 06:12 | 06:26 | 06:27 | 42 | 186 | 14 | EXT |  | 0.89 | (c)
16850.98 | 0 | -0.017 | -10.815 | -10.832 | 628 | 1153 | 1060 | 628 |  | 1529 | Нарушение формы кольцевого шва | GWAN |  | 02:50 | 04:15 | 03:60 | 0 | 863 |  | EXT | Нарушение формы кольцевого шва |  | (c)
16992.623 | 6.228 | 6.192 | -5.237 | -5.273 | 1812 | 1822 | 1831 | 380 | 5205 | 1541 |  | CORR | PITT | 07:25 | 07:27 | 07:28 | 68 | 39 | 28 | EXT |  | 0.9 | (c)
16997.86 | 0 | -0.051 | -11.34 | -11.391 | -875 | -605 | -506 | 138 |  | 1542 | Нарушение формы кольцевого шва | GWAN |  | 00:31 | 01:15 | 01:31 | 0 | 737 |  | EXT | Нарушение формы кольцевого шва |  | (c)
16997.86 | 0 | 0 | -11.34 | -11.34 | 427 | 969 | 1010 | 427 | 0 | 1542 | Смещение кромок | GWAN |  | 04:01 | 05:29 | 05:35 | 0 | 1166 | 18 | EXT | Смещение кромок Наружу Величина смещения - 2.8 мм. |  | (c)
16997.86 | 0 | 0 | -11.34 | -11.34 | -2094 | -1799 | -1923 | 137 | 0 | 1542 | Смещение кромок | GWAN |  | 09:14 | 10:02 | 09:42 | 0 | 342 | 17 | EXT | Смещение кромок Вовнутрь Величина смещения - 2.6 мм. |  | (c)
17077.03 | 0 | -0.049 | -10.94 | -10.989 | 980 | 990 | 992 | 980 | 0 | 1549 | Внутришовный дефект | GWAN |  | 11:54 | 11:56 | 11:56 | 0 | 25 | 13 | MID | Внутришовный дефект |  | (c)
17132.28 | 0 | -0.047 | -11.355 | -11.402 | 1632 | 1786 | 1748 | 366 |  | 1555 | Нарушение формы кольцевого шва | GWAN |  | 03:27 | 03:52 | 03:46 | 0 | 232 |  | EXT | Нарушение формы кольцевого шва |  | (c)
17143.635 | 0 | -0.015 | -11.205 | -11.22 | 228 | 1632 | 1465 | 0 |  | 1556 | Нарушение формы кольцевого шва | GWAN |  | 00:37 | 04:24 | 03:57 | 0 | 2475 |  | EXT | Нарушение формы кольцевого шва |  | (c)
17143.733 | 0.098 | 0.065 | -11.107 | -11.14 | 1653 | 1754 | 1794 | 295 | 65 | 1556 |  | CORR | GENE | 04:27 | 04:43 | 04:50 | 64 | 283 | 10 | EXT |  | 0.89 | (c)
17154.84 | 0 | 0 | -11.38 | -11.38 | 804 | 1025 | 1101 | 804 | 0 | 1557 | Смещение кромок | GWAN |  | 01:06 | 01:42 | 01:54 | 0 | 594 | 21 | EXT | Смещение кромок Вовнутрь Величина смещения - 3.3 мм. |  | (c)
17199.71 | 0 | -0.073 | -6.245 | -6.318 | -1860 | -1750 | -1643 | 370 |  | 1562 | Нарушение формы кольцевого шва | GWAN |  | 09:30 | 09:48 | 10:05 | 0 | 434 |  | EXT | Нарушение формы кольцевого шва |  | (c)
17283.994 | 4.899 | 4.863 | -6.006 | -6.042 | 974 | 1246 | 1198 | 808 | 4863 | 1570 |  | CORR | GENE | 05:20 | 06:04 | 05:56 | 85 | 449 | 13 | EXT |  | 0.89 | (c)
17323.56 | 0 | -0.032 | -11.21 | -11.242 | 832 | 1299 | 1971 | 0 |  | 1575 | Нарушение формы кольцевого шва | GWAN |  | 02:42 | 03:57 | 05:46 | 0 | 2278 |  | EXT | Нарушение формы кольцевого шва |  | (c)
17345.835 | 0 | -0.024 | -11.545 | -11.569 | 33 | 1128 | 785 | 33 |  | 1578 | Нарушение формы кольцевого шва | GWAN |  | 02:17 | 05:14 | 04:19 | 0 | 1505 |  | EXT | Нарушение формы кольцевого шва |  | (c)
17357.38 | 0 | -0.046 | -11.05 | -11.096 | 1193 | 1354 | 1322 | 781 |  | 1579 | Нарушение формы кольцевого шва | GWAN |  | 05:17 | 05:43 | 05:38 | 0 | 256 |  | EXT | Нарушение формы кольцевого шва |  | (c)
17414.07 | 0 | 0 | -11.315 | -11.315 | 1427 | 1461 | 1457 | 743 | 0 | 1584 | Непровар / утяжина | GWAN |  | 04:54 | 04:59 | 04:59 | 0 | 61 | 16 | INT | Непровар / утяжина |  | (c)
17549.716 | 0.481 | 0.449 | -10.779 | -10.811 | -1301 | -859 | -730 | 159 | 449 | 1596 |  | CORR | GENE | 05:02 | 06:14 | 06:34 | 129 | 1142 | 10 | EXT |  | 0.9 | (c)
17583.128 | 11.503 | 11.437 | -0.017 | -0.083 | 834 | 907 | 1195 | 834 | 12 | 1598 |  | CORR | GENE | 04:29 | 04:41 | 05:28 | 71 | 722 | 11 | EXT |  | 0.89 | (c)
17586.445 | 3.3 | 3.291 | -7.95 | -7.959 | -2115 | -1869 | -1953 | 1790 | 3291 | 1599 |  | CORR | GENE | 06:11 | 06:51 | 06:38 | 85 | 325 | 10 | EXT | Аномалия находится на отводе. | 0.89 | (c)
17594.395 | 0 | -0.055 | -11.545 | -11.6 | -79 | -72 | -73 | 66 | 0 | 1600 | Внутришовный дефект | GWAN |  | 11:38 | 11:39 | 11:39 | 0 | 13 | 11 | MID | Внутришовный дефект Аномалия находится на отводе. |  | (c)
17605.891 | 11.496 | 11.456 | -0.049 | -0.089 | -1309 | -987 | -762 | 216 | 36 | 1600 |  | CORR | GENE | 08:19 | 09:11 | 09:48 | 53 | 1093 | 11 | EXT | Аномалия находится на отводе. | 0.89 | (c)
17605.94 | 0 | 0 | -10.88 | -10.88 | 793 | 1051 | 942 | 793 | 0 | 1601 | Смещение кромок | GWAN |  | 08:03 | 08:45 | 08:27 | 0 | 298 | 19 | EXT | Смещение кромок Вовнутрь Аномалия находится на отводе. Величина смещения - 2.9 мм. |  | (c)
17605.94 | 0 | 0 | -10.88 | -10.88 | 1860 | 2000 | 2092 | 1860 | 0 | 1601 | Смещение кромок | GWAN |  | 10:55 | 11:18 | 11:33 | 0 | 464 | 21 | EXT | Смещение кромок Вовнутрь Аномалия находится на отводе. Величина смещения - 3.3 мм. |  | (c)
17684.99 | 0 | -0.019 | -11.615 | -11.634 | 969 | 2030 | 1661 | 969 |  | 1608 | Нарушение формы кольцевого шва | GWAN |  | 03:47 | 06:38 | 05:39 | 0 | 1383 |  | EXT | Нарушение формы кольцевого шва |  | (c)
17833.39 | 0 | -0.036 | -12.245 | -12.281 | 1473 | 1853 | 2156 | 1473 |  | 1620а | Нарушение формы кольцевого шва | GWAN |  | 00:33 | 01:35 | 02:23 | 0 | 1365 |  | EXT | Нарушение формы кольцевого шва |  | (c)
17833.39 | 0 | -0.016 | -12.245 | -12.261 | -1218 | -662 | -501 | 0 |  | 1620а | Нарушение формы кольцевого шва | GWAN |  | 05:19 | 06:49 | 07:15 | 0 | 1433 |  | EXT | Нарушение формы кольцевого шва |  | (c)
17857.315 | 0 | -0.052 | -12.21 | -12.262 | 743 | 889 | 1308 | 743 |  | 1623а | Нарушение формы кольцевого шва | GWAN |  | 00:41 | 01:05 | 02:12 | 0 | 1129 |  | EXT | Нарушение формы кольцевого шва |  | (c)
17893.79 | 0 | -0.043 | -12.215 | -12.258 | 291 | 709 | 586 | 291 |  | 1626а | Нарушение формы кольцевого шва | GWAN |  | 08:16 | 09:24 | 09:04 | 0 | 590 |  | EXT | Нарушение формы кольцевого шва |  | (c)
17930.415 | 0 | -0.054 | -12.21 | -12.264 | -2176 | 68 | -781 | 615 |  | 1629а | Нарушение формы кольцевого шва | GWAN |  | 08:56 | 02:58 | 12:41 | 0 | 2792 |  | EXT | Нарушение формы кольцевого шва |  | (c)
17967.025 | 0 | -0.026 | -12.19 | -12.216 | -831 | -707 | -697 | 562 | 0 | 1632а | Внутришовный дефект | GWAN |  | 06:02 | 06:22 | 06:24 | 0 | 269 | 20 | MID | Внутришовный дефект |  | (c)
18003.675 | 0 | -0.027 | -9.085 | -9.112 | 1608 | 2106 | -1904 | 0 |  | 1637а | Нарушение формы кольцевого шва | GWAN |  | 05:30 | 06:50 | 08:03 | 0 | 1898 |  | EXT | Нарушение формы кольцевого шва |  | (c)
18025.925 | 0 | -0.029 | -4.965 | -4.994 | -548 | 478 | 247 | 0 |  | 1639а | Нарушение формы кольцевого шва | GWAN |  | 09:09 | 11:55 | 11:18 | 0 | 1590 |  | EXT | Нарушение формы кольцевого шва |  | (c)
18035.248 | 4.358 | 4.303 | -1.747 | -1.802 | -770 | -677 | -589 | 408 | 1724 | 1640а |  | CORR | GENE | 08:32 | 08:47 | 09:01 | 78 | 363 | 11 | EXT |  | 0.89 | (c)
18070.47 | 0 | -0.039 | -11.245 | -11.284 | -1678 | -1420 | -1291 | 553 |  | 1645а | Нарушение формы кольцевого шва | GWAN |  | 09:58 | 10:39 | 11:00 | 0 | 773 |  | EXT | Нарушение формы кольцевого шва |  | (c)
18104.575 | 0 | -0.043 | -10.865 | -10.908 | 507 | 962 | 1428 | 0 |  | 1648а | Нарушение формы кольцевого шва | GWAN |  | 00:39 | 01:52 | 03:08 | 0 | 1842 |  | EXT | Нарушение формы кольцевого шва |  | (c)
18115.44 | 0 | -0.036 | -9.255 | -9.291 | 384 | 1958 | 1647 | 384 |  | 1649а | Нарушение формы кольцевого шва | GWAN |  | 02:15 | 06:29 | 05:39 | 0 | 2526 |  | EXT | Нарушение формы кольцевого шва |  | (c)
18136.895 | 0 | -0.016 | -12.15 | -12.166 | 1548 | 1934 | 1875 | 1548 |  | 1651а | Нарушение формы кольцевого шва | GWAN |  | 06:56 | 07:58 | 07:49 | 0 | 655 |  | EXT | Нарушение формы кольцевого шва |  | (c)
18161.23 | 0 | -0.035 | -11.235 | -11.27 | -1805 | -1419 | -595 | 425 |  | 1654 | Нарушение формы кольцевого шва | GWAN |  | 09:60 | 11:02 | 13:15 | 0 | 2421 |  | EXT | Нарушение формы кольцевого шва |  | (c)
18206.485 | 0 | -0.03 | -11.39 | -11.42 | -958 | -712 | -753 | 548 |  | 1658 | Нарушение формы кольцевого шва | GWAN |  | 10:05 | 10:45 | 10:38 | 0 | 411 |  | EXT | Нарушение формы кольцевого шва |  | (c)
18238.969 | 9.659 | 9.566 | -1.671 | -1.764 | -2183 | -2172 | -2171 | 48 | 1563 | 1660 |  | LWAN | AXGR | 07:43 | 07:45 | 07:45 | 201 | 24 |  | INT | Эквивалент потери металла 10%. |  | (c)
18239.484 | 10.174 | 10.063 | -1.156 | -1.267 | -2185 | -2172 | -2171 | 46 | 1083 | 1660 |  | LWAN | AXGR | 07:43 | 07:45 | 07:45 | 184 | 28 |  | INT | Эквивалент потери металла 9%. |  | (c)
18240.64 | 0 | -0.035 | -11.135 | -11.17 | -888 | -66 | -335 | 218 |  | 1661 | Нарушение формы кольцевого шва | GWAN |  | 11:25 | 01:38 | 12:54 | 0 | 1105 |  | EXT | Нарушение формы кольцевого шва |  | (c)
18240.64 | 0 | -0.015 | -11.135 | -11.15 | 1488 | 1788 | 1968 | 0 |  | 1661 | Нарушение формы кольцевого шва | GWAN |  | 05:48 | 06:37 | 07:06 | 0 | 959 |  | EXT | Нарушение формы кольцевого шва |  | (c)
18258.109 | 6.334 | 6.312 | -4.966 | -4.988 | 2044 | 2103 | 2107 | 60 | 4953 | 1662 |  | CORR | CIGR | 04:35 | 04:44 | 04:45 | 35 | 126 | 13 | EXT |  | 0.89 | (c)
18262.48 | 10.705 | 10.646 | -0.595 | -0.654 | -1212 | -1136 | -1075 | 937 | 584 | 1662 |  | CORR | GENE | 07:49 | 08:01 | 08:11 | 70 | 275 | 10 | EXT |  | 0.89 | (c)
18262.543 | 10.768 | 10.751 | -0.532 | -0.549 | -1830 | -1707 | -1677 | 401 | 506 | 1662 |  | CORR | CIGR | 06:09 | 06:29 | 06:34 | 43 | 305 | 13 | EXT |  | 0.89 | (c)
18263.221 | 0.146 | 0.124 | -11.394 | -11.416 | 1790 | 2022 | 1942 | 136 | 124 | 1663 |  | CORR | GENE | 02:20 | 02:58 | 02:45 | 73 | 305 | 8 | EXT |  | 0.89 | (c)
18319.692 | 10.932 | 10.911 | -0.658 | -0.679 | -1973 | -1874 | -1846 | 257 | 628 | 1667 |  | CORR | GENE | 04:22 | 04:38 | 04:43 | 51 | 254 | 10 | EXT |  | 0.89 | (c)
18331.81 | 0 | -0.015 | -11.245 | -11.26 | 1093 | 1217 | 1201 | 922 |  | 1669 | Нарушение формы кольцевого шва | GWAN |  | 04:07 | 04:27 | 04:25 | 0 | 216 |  | EXT | Нарушение формы кольцевого шва |  | (c)
18348.806 | 5.751 | 5.715 | -5.439 | -5.475 | 1157 | 1680 | 1618 | 151 | 5407 | 1670 |  | CORR | GENE | 04:43 | 06:08 | 05:58 | 68 | 922 | 10 | EXT |  | 0.89 | (c)
18354.245 | 0 | -0.027 | -1.685 | -1.712 | 856 | 1017 | 1580 | 74 |  | 1671 | Нарушение формы кольцевого шва | GWAN |  | 11:57 | 00:23 | 13:54 | 0 | 1449 |  | EXT | Нарушение формы кольцевого шва |  | (c)
18365.005 | 0 | -0.025 | -11.165 | -11.19 | 386 | 2034 | 1514 | 0 |  | 1673 | Нарушение формы кольцевого шва | GWAN |  | 01:40 | 06:06 | 04:42 | 0 | 2255 |  | EXT | Нарушение формы кольцевого шва |  | (c)
18376.133 | 11.128 | 11.103 | -0.037 | -0.062 | 1549 | 1805 | 1779 | 220 | 21 | 1673 |  | CORR | CIGR | 04:47 | 05:29 | 05:25 | 41 | 462 | 10 | EXT |  | 0.89 | (c)
18376.17 | 0 | -0.036 | -11.41 | -11.446 | -354 | -99 | -104 | 0 |  | 1674 | Нарушение формы кольцевого шва | GWAN |  | 01:21 | 02:03 | 02:02 | 0 | 500 |  | EXT | Нарушение формы кольцевого шва |  | (c)
18376.17 | 0 | -0.009 | -11.41 | -11.419 | 408 | 1358 | 964 | 408 |  | 1674 | Нарушение формы кольцевого шва | GWAN |  | 03:24 | 05:58 | 04:54 | 0 | 1112 |  | EXT | Нарушение формы кольцевого шва |  | (c)
18376.17 | 0 | -0.012 | -11.41 | -11.422 | 1959 | -2118 | -2176 | 0 |  | 1674 | Нарушение формы кольцевого шва | GWAN |  | 07:35 | 08:37 | 08:27 | 0 | 652 |  | EXT | Нарушение формы кольцевого шва |  | (c)
18376.17 | 0 | -0.037 | -11.41 | -11.447 | -1362 | -1170 | -1166 | 868 |  | 1674 | Нарушение формы кольцевого шва | GWAN |  | 10:39 | 11:10 | 11:10 | 0 | 392 |  | EXT | Нарушение формы кольцевого шва |  | (c)
18410.28 | 0 | -0.066 | -11.29 | -11.356 | -823 | -565 | -453 | 83 |  | 1677 | Нарушение формы кольцевого шва | GWAN |  | 10:28 | 11:09 | 11:27 | 0 | 739 |  | EXT | Нарушение формы кольцевого шва |  | (c)
18421.57 | 0 | -0.034 | -11.46 | -11.494 | 362 | 560 | 676 | 362 |  | 1678 | Нарушение формы кольцевого шва | GWAN |  | 03:18 | 03:50 | 04:09 | 0 | 627 |  | EXT | Нарушение формы кольцевого шва |  | (c)
18421.57 | 0 | -0.034 | -11.46 | -11.494 | 1503 | 1620 | 1680 | 373 |  | 1678 | Нарушение формы кольцевого шва | GWAN |  | 06:22 | 06:41 | 06:51 | 0 | 355 |  | EXT | Нарушение формы кольцевого шва |  | (c)
18433.03 | 0 | -0.027 | -11.505 | -11.532 | 641 | 876 | 1309 | 254 |  | 1679 | Нарушение формы кольцевого шва | GWAN |  | 02:54 | 03:32 | 04:42 | 0 | 1336 |  | EXT | Нарушение формы кольцевого шва |  | (c)
18455.695 | 0 | -0.037 | -11.3 | -11.337 | 4 | 233 | 356 | 4 |  | 1681 | Нарушение формы кольцевого шва | GWAN |  | 09:43 | 10:20 | 10:40 | 0 | 705 |  | EXT | Нарушение формы кольцевого шва |  | (c)
18478.515 | 0 | -0.037 | -11.33 | -11.367 | 803 | 1209 | 1214 | 605 |  | 1683 | Нарушение формы кольцевого шва | GWAN |  | 11:53 | 00:59 | 12:60 | 0 | 823 |  | EXT | Нарушение формы кольцевого шва |  | (c)
18489.845 | 0 | -0.037 | -11.42 | -11.457 | 840 | 958 | 1057 | 840 |  | 1684 | Нарушение формы кольцевого шва | GWAN |  | 04:54 | 05:13 | 05:29 | 0 | 435 |  | EXT | Нарушение формы кольцевого шва |  | (c)
18501.265 | 0 | -0.026 | -11.29 | -11.316 | 770 | 1212 | 1279 | 443 |  | 1685 | Нарушение формы кольцевого шва | GWAN |  | 04:33 | 05:44 | 05:55 | 0 | 1018 |  | EXT | Нарушение формы кольцевого шва |  | (c)
18523.82 | 0 | -0.033 | -11.17 | -11.203 | 1427 | 1760 | -2177 | 0 |  | 1687 | Нарушение формы кольцевого шва | GWAN |  | 01:44 | 02:38 | 04:03 | 0 | 1714 |  | EXT | Нарушение формы кольцевого шва |  | (c)
18535.092 | 0.102 | 0.088 | -11.478 | -11.492 | 189 | 373 | 378 | 189 | 88 | 1688 |  | CORR | CIGR | 07:32 | 08:01 | 08:02 | 36 | 378 | 10 | EXT |  | 0.89 | (c)
18562.728 | 4.853 | 4.844 | -6.702 | -6.711 | -1188 | -1137 | -1138 | 1087 | 4844 | 1690 |  | CORR | CIGR | 06:43 | 06:51 | 06:51 | 23 | 101 | 9 | EXT |  | 0.89 | (c)
18603.31 | 0 | -0.017 | -11.265 | -11.282 | -444 | -60 | -97 | 0 |  | 1694 | Нарушение формы кольцевого шва | GWAN |  | 01:17 | 02:19 | 02:13 | 0 | 695 |  | EXT | Нарушение формы кольцевого шва |  | (c)
18648.71 | 0 | -0.046 | -11.68 | -11.726 | -224 | 391 | 299 | 0 |  | 1698 | Нарушение формы кольцевого шва | GWAN |  | 05:08 | 06:48 | 06:33 | 0 | 1046 |  | EXT | Нарушение формы кольцевого шва Аномалия находится на отводе. |  | (c)
18660.434 | 0.044 | 0.033 | -11.026 | -11.037 | 540 | 780 | 1024 | 540 | 33 | 1699 |  | CORR | GENE | 07:53 | 08:32 | 09:11 | 89 | 967 | 11 | EXT | Аномалия находится на отводе. | 0.89 | (c)
18671.426 | 11.036 | 11.004 | -0.034 | -0.066 | -17 | 133 | 357 | 0 | 11 | 1699 |  | CORR | GENE | 06:23 | 06:47 | 07:23 | 55 | 750 | 10 | EXT | Аномалия находится на отводе. | 0.89 | (c)
18702.345 | 8.06 | 8.041 | -3.405 | -3.424 | 37 | 101 | 200 | 37 | 3372 | 1702 |  | CORR | GENE | 03:25 | 03:35 | 03:51 | 52 | 325 | 9 | EXT |  | 0.89 | (c)
18761.965 | 0 | 0 | -11.09 | -11.09 | 1407 | 1773 | 1715 | 208 | 0 | 1708 | Смещение кромок | GWAN |  | 05:32 | 06:31 | 06:22 | 0 | 616 | 20 | EXT | Смещение кромок Наружу Величина смещения - 3.1 мм. |  | (c)
18795.953 | 0.078 | 0.004 | -11.137 | -11.211 | 1606 | 1632 | 1636 | 564 | 4 | 1711 |  | ARTD | GENE | 04:11 | 04:15 | 04:15 | 267 | 61 |  | EXT | Эквивалент потери металла 9%. |  | (c)
18807.139 | 0.049 | 0.049 | -11.231 | -11.231 | -2164 | -2120 | -1692 | 66 | 49 | 1712 |  | CORR | GENE | 03:29 | 03:36 | 04:45 | 56 | 945 | 10 | EXT |  | 0.89 | (c)
18807.175 | 0.085 | 0.047 | -11.195 | -11.233 | -1069 | -870 | -714 | 358 | 47 | 1712 |  | CORR | GENE | 06:26 | 06:58 | 07:23 | 86 | 711 | 10 | EXT |  | 0.89 | (c)
18829.045 | 0 | -0.009 | -11.33 | -11.339 | 1875 | -1898 | -1860 | 0 |  | 1714 | Нарушение формы кольцевого шва | GWAN |  | 02:57 | 04:48 | 04:54 | 0 | 1451 |  | EXT | Нарушение формы кольцевого шва |  | (c)
18829.045 | 0 | -0.031 | -11.33 | -11.361 | -28 | 476 | 609 | 0 |  | 1714 | Нарушение формы кольцевого шва | GWAN |  | 09:50 | 11:11 | 11:33 | 0 | 1273 |  | EXT | Нарушение формы кольцевого шва |  | (c)
18874.675 | 0 | -0.019 | -11.18 | -11.199 | 715 | 1300 | 1231 | 715 |  | 1718 | Нарушение формы кольцевого шва | GWAN |  | 04:33 | 06:07 | 05:56 | 0 | 1030 |  | EXT | Нарушение формы кольцевого шва |  | (c)
18920.055 | 0 | -0.048 | -11.13 | -11.178 | 837 | 1235 | 1282 | 503 |  | 1722 | Нарушение формы кольцевого шва | GWAN |  | 11:31 | 00:35 | 12:43 | 0 | 891 |  | EXT | Нарушение формы кольцевого шва |  | (c)
18928.476 | 8.421 | 8.405 | -2.709 | -2.725 | -1594 | -1547 | -1545 | 637 | 2692 | 1722 |  | CORR | CIGR | 04:59 | 05:06 | 05:07 | 33 | 98 | 10 | EXT |  | 0.89 | (c)
18987.098 | 11.533 | 11.484 | -0.027 | -0.076 | 638 | 820 | 774 | 638 | 18 | 1727 |  | CORR | GENE | 05:23 | 05:53 | 05:45 | 58 | 271 | 10 | EXT |  | 0.89 | (c)
18987.125 | 0 | -0.04 | -11.5 | -11.54 | 390 | -2044 | 1968 | 390 |  | 1728 | Нарушение формы кольцевого шва | GWAN |  | 06:38 | 00:06 | 10:53 | 0 | 3156 |  | EXT | Нарушение формы кольцевого шва |  | (c)
19010.015 | 0 | -0.029 | -11.4 | -11.429 | 533 | 721 | 796 | 533 |  | 1730 | Нарушение формы кольцевого шва | GWAN |  | 05:48 | 06:18 | 06:31 | 0 | 525 |  | EXT | Нарушение формы кольцевого шва |  | (c)
19055.04 | 0 | -0.033 | -11.565 | -11.598 | 787 | 1072 | 1014 | 787 |  | 1734 | Нарушение формы кольцевого шва | GWAN |  | 04:19 | 05:05 | 04:55 | 0 | 455 |  | EXT | Нарушение формы кольцевого шва |  | (c)
19100.942 | 0.147 | 0.1 | -11.233 | -11.28 | -2117 | -2013 | -2011 | 114 | 100 | 1738 | Дефект проката | MIAN | GENE | 06:50 | 07:06 | 07:07 | 128 | 211 |  | EXT | Дефект проката Эквивалент потери металла 11%. |  | (c)
19144.409 | 9.459 | 9.441 | -1.956 | -1.974 | 2176 | -2033 | -2135 | 1985 | 1905 | 1741 |  | CORR | GENE | 07:43 | 08:23 | 08:07 | 69 | 300 | 10 | EXT |  | 0.89 | (c)
19282.88 | 0 | -0.015 | -11.485 | -11.5 | -2120 | -1949 | -1926 | 1733 |  | 1754 | Нарушение формы кольцевого шва | GWAN |  | 06:24 | 06:52 | 06:55 | 0 | 386 |  | EXT | Нарушение формы кольцевого шва |  | (c)
19302.949 | 8.584 | 8.567 | -2.991 | -3.008 | -1163 | -1009 | -1063 | 963 | 2982 | 1755 |  | CORR | CIGR | 02:33 | 02:57 | 02:49 | 26 | 201 | 9 | EXT |  | 0.89 | (c)
19499.994 | 0.089 | 0.009 | -11.426 | -11.506 | 741 | 783 | 781 | 741 | 9 | 1774 |  | ARTD | GENE | 04:04 | 04:11 | 04:11 | 199 | 80 |  | EXT | Эквивалент потери металла 9%. |  | (c)
19515.253 | 3.833 | 3.808 | -7.402 | -7.427 | 779 | 829 | 842 | 779 | 3808 | 1775 |  | ARTD | CIGR | 00:48 | 00:56 | 00:58 | 36 | 125 |  | EXT | Эквивалент потери металла 13%. |  | (c)
19534.205 | 0 | -0.03 | -11.05 | -11.08 | 1522 | 1646 | 1674 | 405 |  | 1777 | Нарушение формы кольцевого шва | GWAN |  | 06:12 | 06:32 | 06:36 | 0 | 303 |  | EXT | Нарушение формы кольцевого шва |  | (c)
19545.255 | 0 | -0.035 | -11.085 | -11.12 | -1709 | -1421 | -1477 | 522 |  | 1778 | Нарушение формы кольцевого шва | GWAN |  | 05:52 | 06:39 | 06:30 | 0 | 464 |  | EXT | Нарушение формы кольцевого шва |  | (c)
19567.58 | 0 | -0.035 | -6.275 | -6.31 | -1083 | -266 | 684 | 1083 |  | 1780а | Нарушение формы кольцевого шва | GWAN |  | 11:42 | 01:54 | 16:27 | 0 | 3536 |  | EXT | Нарушение формы кольцевого шва |  | (c)
19573.855 | 0 | 0 | -12.215 | -12.215 | 259 | 315 | 338 | 259 | 0 | 1780б | Непровар / утяжина | GWAN |  | 06:12 | 06:21 | 06:25 | 0 | 159 | 16 | INT | Непровар / утяжина |  | (c)
19647.01 | 0 | -0.002 | -12.17 | -12.172 | -573 | -45 | -235 | 0 |  | 1786а | Нарушение формы кольцевого шва | GWAN |  | 04:13 | 05:38 | 05:08 | 0 | 677 |  | EXT | Нарушение формы кольцевого шва |  | (c)
19659.18 | 0 | -0.045 | -12.145 | -12.19 | 1045 | 1609 | 1544 | 1045 |  | 1788а | Нарушение формы кольцевого шва | GWAN |  | 06:42 | 08:13 | 08:02 | 0 | 998 |  | EXT | Нарушение формы кольцевого шва |  | (c)
19719.313 | 4.508 | 4.484 | -6.967 | -6.991 | -630 | -548 | -558 | 485 | 4484 | 1793 |  | GOUG | GENE | 00:43 | 00:56 | 00:54 | 63 | 145 | 15 | EXT | Задир. |  | (c)
19737.57 | 0 | -0.03 | -11.245 | -11.275 | -429 | -81 | -128 | 0 |  | 1795 | Нарушение формы кольцевого шва | GWAN |  | 01:20 | 02:16 | 02:08 | 0 | 603 |  | EXT | Нарушение формы кольцевого шва |  | (c)
19737.57 | 0 | -0.031 | -11.245 | -11.276 | 954 | 1171 | 1191 | 802 |  | 1795 | Нарушение формы кольцевого шва | GWAN |  | 05:03 | 05:38 | 05:41 | 0 | 474 |  | EXT | Нарушение формы кольцевого шва |  | (c)
19782.905 | 0 | -0.03 | -11.07 | -11.1 | -902 | 223 | -118 | 666 |  | 1799 | Нарушение формы кольцевого шва | GWAN |  | 10:60 | 02:01 | 13:06 | 0 | 1567 |  | EXT | Нарушение формы кольцевого шва |  | (c)
19850.625 | 0 | -0.033 | -10.995 | -11.028 | 732 | 817 | 1090 | 732 |  | 1805 | Нарушение формы кольцевого шва | GWAN |  | 01:33 | 01:47 | 02:31 | 0 | 714 |  | EXT | Нарушение формы кольцевого шва |  | (c)
19850.625 | 0 | -0.018 | -10.995 | -11.013 | 1548 | 1706 | 1865 | 48 |  | 1805 | Нарушение формы кольцевого шва | GWAN |  | 03:45 | 04:10 | 04:36 | 0 | 634 |  | EXT | Нарушение формы кольцевого шва |  | (c)
19864.537 | 2.917 | 2.882 | -8.528 | -8.563 | -1846 | -1584 | -1682 | 385 | 2882 | 1806 |  | CORR | GENE | 05:00 | 05:43 | 05:27 | 92 | 327 | 10 | EXT |  | 0.89 | (c)
19868.305 | 6.685 | 6.674 | -4.76 | -4.771 | -1096 | -987 | -1021 | 947 | 4745 | 1806 |  | CORR | CIGR | 07:01 | 07:19 | 07:13 | 26 | 150 | 10 | EXT |  | 0.89 | (c)
19928.732 | 0.057 | 0.045 | -11.293 | -11.305 | -724 | -561 | -610 | 496 | 45 | 1812 |  | CORR | GENE | 07:53 | 08:20 | 08:12 | 54 | 228 | 10 | EXT |  | 0.89 | (c)
19985.01 | 0 | -0.044 | -11.48 | -11.524 | -1832 | -1668 | -1533 | 398 |  | 1817 | Нарушение формы кольцевого шва | GWAN |  | 06:27 | 06:54 | 07:15 | 0 | 597 |  | EXT | Нарушение формы кольцевого шва |  | (c)
20006.126 | 9.636 | 9.629 | -1.814 | -1.821 | 1737 | 1920 | 1857 | 253 | 1776 | 1818 |  | CORR | CIGR | 05:55 | 06:25 | 06:14 | 45 | 240 | 9 | EXT |  | 0.89 | (c)
20007.836 | 11.346 | 11.269 | -0.104 | -0.181 | 1719 | 1827 | 1989 | 0 | 82 | 1818 |  | CORR | GENE | 05:52 | 06:09 | 06:36 | 99 | 541 | 13 | EXT |  | 0.89 | (c)
20013.718 | 5.778 | 5.75 | -5.552 | -5.58 | 1206 | 1746 | 1515 | 406 | 5432 | 1819 |  | CORR | GENE | 05:56 | 07:24 | 06:46 | 148 | 619 | 10 | EXT |  | 0.9 | (c)
20024.857 | 5.587 | 5.501 | -5.878 | -5.964 | -2213 | -2192 | -2191 | 18 | 5501 | 1820 |  | ARTD | AXGR | 04:05 | 04:08 | 04:08 | 168 | 43 |  | EXT | Эквивалент потери металла 10%. |  | (c)
20087.99 | 0 | -0.02 | -11.255 | -11.275 | -1749 | -286 | -827 | 0 |  | 1826 | Нарушение формы кольцевого шва | GWAN |  | 04:43 | 08:39 | 07:12 | 0 | 1845 |  | EXT | Нарушение формы кольцевого шва |  | (c)
20113.508 | 2.638 | 2.604 | -8.857 | -8.891 | 441 | 516 | 494 | 441 | 2604 | 1828 |  | GOUG | GENE | 08:39 | 08:51 | 08:48 | 48 | 105 | 12 | EXT | Задир. |  | (c)
20133.75 | 11.385 | 11.361 | -0.03 | -0.054 | 711 | 831 | 941 | 711 | 10 | 1829 |  | CORR | CIGR | 06:46 | 07:06 | 07:23 | 44 | 459 | 14 | EXT |  | 0.89 | (c)
20190.725 | 0 | 0 | -11.365 | -11.365 | 246 | 855 | 1066 | 246 | 0 | 1835 | Смещение кромок | GWAN |  | 03:36 | 05:15 | 05:49 | 0 | 1642 | 19 | EXT | Смещение кромок Наружу Величина смещения - 2.9 мм. |  | (c)
20207.05 | 4.96 | 4.945 | -6.62 | -6.635 | 1044 | 1084 | 1087 | 1044 | 4945 | 1836 |  | GOUG | CIGR | 11:51 | 11:58 | 11:58 | 28 | 86 | 14 | EXT | Задир. |  | (c)
20209.969 | 7.879 | 7.868 | -3.701 | -3.712 | 1047 | 1079 | 1090 | 1047 | 3685 | 1836 |  | GOUG | CIGR | 11:52 | 11:57 | 11:59 | 27 | 87 | 13 | EXT | Задир. |  | (c)
20383.21 | 0 | -0.037 | -10.935 | -10.972 | 1135 | 1301 | 1381 | 604 |  | 1852 | Нарушение формы кольцевого шва | GWAN |  | 02:29 | 02:56 | 03:09 | 0 | 492 |  | EXT | Нарушение формы кольцевого шва |  | (c)
20394.145 | 0 | -0.029 | -10.65 | -10.679 | -1904 | -1682 | -1556 | 326 |  | 1853 | Нарушение формы кольцевого шва | GWAN |  | 04:55 | 05:31 | 05:51 | 0 | 696 |  | EXT | Нарушение формы кольцевого шва |  | (c)
20394.145 | 0 | -0.042 | -10.65 | -10.692 | -853 | -594 | -530 | 207 |  | 1853 | Нарушение формы кольцевого шва | GWAN |  | 07:45 | 08:26 | 08:37 | 0 | 646 |  | EXT | Нарушение формы кольцевого шва |  | (c)
20399.923 | 5.778 | 5.702 | -4.872 | -4.948 | -2034 | -2019 | -2012 | 196 | 4605 | 1853 |  | SCC | AXGR | 04:34 | 04:36 | 04:38 | 343 | 44 | 15 | EXT |  | 1 | (b)
20402.962 | 8.817 | 8.695 | -1.833 | -1.955 | -1540 | -1426 | -1464 | 691 | 1816 | 1853 |  | CORR | GENE | 05:54 | 06:12 | 06:06 | 139 | 150 | 11 | EXT |  | 0.9 | (c)
20449.49 | 0.045 | 0.024 | -11.615 | -11.636 | 617 | 828 | 859 | 617 | 24 | 1858 |  | CORR | CIGR | 07:56 | 08:30 | 08:35 | 34 | 484 | 11 | EXT |  | 0.89 | (c)
20449.495 | 0.05 | 0.027 | -11.61 | -11.633 | -1028 | -183 | -401 | 0 | 27 | 1858 |  | CORR | GENE | 03:30 | 05:47 | 05:11 | 49 | 1254 | 14 | EXT |  | 0.89 | (c)
20461.065 | 11.62 | 11.58 | -0.04 | -0.08 | -403 | 725 | 477 | 0 | 29 | 1858 |  | CORR | GENE | 05:11 | 08:13 | 07:33 | 51 | 1760 | 11 | EXT |  | 0.89 | (c)
20495.415 | 0 | -0.044 | -11.1 | -11.144 | 446 | 649 | 696 | 446 |  | 1862 | Нарушение формы кольцевого шва | GWAN |  | 07:16 | 07:49 | 07:57 | 0 | 501 |  | EXT | Нарушение формы кольцевого шва |  | (c)
20495.415 | 0 | -0.067 | -11.1 | -11.167 | 1542 | 1711 | 1686 | 1542 |  | 1862 | Нарушение формы кольцевого шва | GWAN |  | 10:13 | 10:41 | 10:37 | 0 | 289 |  | EXT | Нарушение формы кольцевого шва |  | (c)
20583.547 | 8.192 | 8.18 | -3.418 | -3.43 | -832 | -785 | -785 | 738 | 3402 | 1869 |  | GOUG | CIGR | 01:22 | 01:30 | 01:30 | 28 | 94 | 9 | EXT | Задир. |  | (c)
20586.965 | 0 | -0.039 | -11.245 | -11.284 | 1655 | 1786 | 1980 | 1655 |  | 1870 | Нарушение формы кольцевого шва | GWAN |  | 11:26 | 11:47 | 12:18 | 0 | 649 |  | EXT | Нарушение формы кольцевого шва |  | (c)
20598.06 | 11.095 | 11.085 | -0.15 | -0.16 | -1101 | -204 | -563 | 25 | 136 | 1870 |  | CORR | CIGR | 04:01 | 06:26 | 05:28 | 24 | 1076 | 11 | EXT |  | 0.89 | (c)
20690.04 | 0 | -0.041 | -11.58 | -11.621 | 1494 | 2106 | 2048 | 1494 |  | 1879 | Нарушение формы кольцевого шва | GWAN |  | 02:54 | 04:33 | 04:23 | 0 | 1109 |  | EXT | Нарушение формы кольцевого шва |  | (c)
20690.04 | 0 | -0.057 | -11.58 | -11.637 | 0 | 246 | 227 | 0 |  | 1879 | Нарушение формы кольцевого шва | GWAN |  | 10:53 | 11:33 | 11:30 | 0 | 454 |  | EXT | Нарушение формы кольцевого шва |  | (c)
20701.62 | 0 | -0.034 | -11.545 | -11.579 | -1281 | -853 | -881 | 481 |  | 1880 | Нарушение формы кольцевого шва | GWAN |  | 07:56 | 09:05 | 09:00 | 0 | 799 |  | EXT | Нарушение формы кольцевого шва |  | (c)
20713.165 | 0 | -0.038 | -11.645 | -11.683 | 599 | 1516 | 1743 | 599 |  | 1881 | Нарушение формы кольцевого шва | GWAN |  | 10:36 | 01:04 | 13:41 | 0 | 2288 |  | EXT | Нарушение формы кольцевого шва |  | (c)
20849.915 | 0 | -0.037 | -11.255 | -11.292 | -434 | -425 | -422 | 411 | 0 | 1893 | Внутришовный дефект | GWAN |  | 05:19 | 05:21 | 05:21 | 0 | 23 | 13 | MID | Внутришовный дефект |  | (c)
20861.17 | 0 | -0.023 | -11.395 | -11.418 | -2161 | -1778 | -1867 | 1574 |  | 1894 | Нарушение формы кольцевого шва | GWAN |  | 02:27 | 03:29 | 03:15 | 0 | 587 |  | EXT | Нарушение формы кольцевого шва |  | (c)
20906.922 | 0.112 | 0.094 | -11.263 | -11.281 | 23 | 583 | 788 | 23 | 94 | 1898 |  | CORR | CIGR | 03:50 | 05:20 | 05:54 | 40 | 1530 | 14 | EXT |  | 0.89 | (c)
20918.261 | 0.076 | 0.054 | -11.189 | -11.211 | -902 | -723 | -705 | 509 | 54 | 1899 |  | CORR | CIGR | 05:51 | 06:19 | 06:22 | 45 | 393 | 11 | EXT |  | 0.89 | (c)
20918.262 | 0.077 | 0.053 | -11.188 | -11.212 | -1389 | -1140 | -1183 | 977 | 53 | 1899 |  | CORR | GENE | 04:32 | 05:12 | 05:05 | 67 | 412 | 11 | EXT |  | 0.89 | (c)
20986.287 | 0.092 | 0.051 | -11.198 | -11.239 | -252 | -169 | -106 | 0 | 51 | 1905 |  | CORR | GENE | 08:19 | 08:32 | 08:42 | 60 | 292 | 9 | EXT |  | 0.89 | (c)
20986.365 | 0.17 | 0.165 | -11.12 | -11.125 | -983 | -633 | -746 | 509 | 165 | 1905 |  | CORR | CIGR | 06:21 | 07:17 | 06:59 | 18 | 473 | 17 | EXT |  | 0.89 | (c)
21064.84 | 11.13 | 11.111 | -0.02 | -0.039 | -338 | 190 | 61 | 0 | 17 | 1911 |  | CORR | CIGR | 06:30 | 07:56 | 07:35 | 22 | 800 | 19 | EXT |  | 0.89 | (c)
21064.869 | 0.009 | 0.002 | -11.351 | -11.358 | 1733 | 1913 | 2051 | 1733 | 2 | 1912 |  | CORR | CIGR | 04:20 | 04:49 | 05:12 | 28 | 637 | 18 | EXT |  | 0.89 | (c)
21064.871 | 0.011 | 0.003 | -11.349 | -11.357 | -1827 | -1575 | -1543 | 1258 | 3 | 1912 |  | CORR | CIGR | 06:46 | 07:26 | 07:32 | 17 | 569 | 15 | EXT |  | 0.89 | (c)
21076.22 | 0 | -0.021 | -11.48 | -11.501 | -1875 | -1789 | -1804 | 1733 |  | 1913 | Нарушение формы кольцевого шва | GWAN |  | 03:19 | 03:33 | 03:31 | 0 | 142 |  | EXT | Нарушение формы кольцевого шва |  | (c)
21087.571 | 11.351 | 11.336 | -0.129 | -0.144 | -1957 | -1813 | -1818 | 1679 | 117 | 1913 |  | CORR | CIGR | 03:06 | 03:29 | 03:28 | 27 | 278 | 45 | EXT |  | 0.89 | (c)
21087.68 | 11.46 | 11.397 | -0.02 | -0.083 | -545 | -432 | -443 | 342 | 7 | 1913 |  | CORR | GENE | 06:54 | 07:12 | 07:10 | 76 | 203 | 28 | EXT |  | 0.9 | (c)
21087.742 | 0.042 | 0.03 | -11.158 | -11.17 | 2113 | -2216 | -2229 | 2110 | 30 | 1914 |  | CORR | CIGR | 03:33 | 03:54 | 03:52 | 43 | 238 | 22 | EXT |  | 0.89 | (c)
21087.783 | 0.083 | 0.044 | -11.117 | -11.156 | -1036 | -803 | -873 | 710 | 44 | 1914 |  | CORR | GENE | 07:05 | 07:42 | 07:31 | 60 | 326 | 29 | EXT |  | 0.89 | (c)
21087.833 | 0.133 | 0.125 | -11.067 | -11.075 | -952 | -895 | -904 | 856 | 125 | 1914 |  | CORR | CIGR | 07:18 | 07:27 | 07:26 | 17 | 96 | 10 | EXT |  | 0.89 | (c)
21098.959 | 0.059 | 0.048 | -11.586 | -11.597 | 1107 | 1141 | 1187 | 1107 | 48 | 1915 |  | CORR | GENE | 03:08 | 03:14 | 03:21 | 89 | 161 | 15 | EXT |  | 0.89 | (c)
21110.469 | 11.569 | 11.563 | -0.076 | -0.082 | 1203 | 1240 | 1252 | 1203 | 65 | 1915 |  | CORR | CIGR | 03:24 | 03:30 | 03:32 | 17 | 97 | 9 | EXT |  | 0.89 | (c)
21110.545 | 0 | -0.009 | -11.25 | -11.259 | -782 | -462 | -529 | 277 |  | 1916 | Коррозия на шве | GWAN | GENE | 06:44 | 07:35 | 07:24 | 67 | 505 | 17 | EXT | Коррозия на шве |  | (c)
21110.574 | 0.029 | 0.021 | -11.221 | -11.229 | -2212 | -2014 | -1974 | 1737 | 21 | 1916 |  | CORR | CIGR | 02:53 | 03:25 | 03:31 | 22 | 475 | 13 | EXT |  | 0.89 | (c)
21110.586 | 0.041 | 0.035 | -11.209 | -11.215 | -1108 | -1051 | -1010 | 912 | 35 | 1916 |  | CORR | CIGR | 05:51 | 06:00 | 06:07 | 16 | 196 | 12 | EXT |  | 0.89 | (c)
21110.603 | 0.058 | 0.053 | -11.192 | -11.197 | 1870 | 1922 | 1937 | 1870 | 53 | 1916 |  | CORR | CIGR | 01:52 | 02:00 | 02:03 | 16 | 135 | 10 | EXT |  | 0.89 | (c)
21121.795 | 0 | -0.005 | -11.39 | -11.395 | 1351 | 1777 | 1588 | 1351 |  | 1917 | Коррозия на шве | GWAN | GENE | 02:56 | 04:05 | 03:35 | 55 | 474 | 12 | EXT | Коррозия на шве |  | (c)
21121.875 | 0.08 | 0.066 | -11.31 | -11.324 | 1842 | -2165 | -1842 | 1064 | 66 | 1917 |  | CORR | CIGR | 04:16 | 05:29 | 06:21 | 21 | 1555 | 12 | EXT |  | 0.89 | (c)
21133.171 | 11.376 | 11.366 | -0.014 | -0.024 | 2070 | 2146 | 2150 | 2070 | 5 | 1917 |  | CORR | CIGR | 04:53 | 05:05 | 05:05 | 19 | 160 | 24 | EXT |  | 0.89 | (c)
21133.185 | 0 | -0.05 | -11.515 | -11.565 | 2094 | 2112 | 2114 | 2094 |  | 1918 | Коррозия на шве | GWAN | AXGR | 07:56 | 07:58 | 07:59 | 91 | 41 | 22 | N/A | Коррозия на шве |  | (c)
21133.22 | 0.035 | 0.03 | -11.48 | -11.485 | 573 | 722 | 739 | 573 | 30 | 1918 |  | CORR | CIGR | 03:50 | 04:14 | 04:17 | 24 | 332 | 18 | EXT |  | 0.89 | (c)
21133.231 | 0.046 | 0.035 | -11.469 | -11.48 | 990 | 1063 | 1068 | 990 | 35 | 1918 |  | CORR | CIGR | 04:57 | 05:09 | 05:10 | 24 | 157 | 26 | EXT |  | 0.89 | (c)
21133.253 | 0.068 | 0.046 | -11.447 | -11.469 | 1263 | 1287 | 1462 | 1263 | 46 | 1918 |  | CORR | CIGR | 05:42 | 05:45 | 06:14 | 30 | 397 | 10 | EXT |  | 0.89 | (c)
21155.946 | 11.246 | 11.235 | -0.034 | -0.045 | 1058 | 1142 | 1124 | 1058 | 22 | 1919 |  | CORR | CIGR | 07:14 | 07:28 | 07:25 | 23 | 131 | 10 | EXT |  | 0.89 | (c)
21156.041 | 0.061 | 0.053 | -11.464 | -11.472 | 947 | 1038 | 1046 | 947 | 53 | 1920 |  | CORR | CIGR | 07:09 | 07:23 | 07:25 | 16 | 197 | 14 | EXT |  | 0.89 | (c)
21167.49 | 11.51 | 11.491 | -0.015 | -0.034 | 928 | 1483 | 1278 | 928 | 14 | 1920 |  | CORR | CIGR | 07:06 | 08:35 | 08:02 | 20 | 700 | 17 | EXT |  | 0.89 | (c)
21201.846 | 11.221 | 11.212 | -0.124 | -0.133 | -1466 | -1399 | -1350 | 1234 | 115 | 1923 |  | CORR | CIGR | 06:20 | 06:31 | 06:39 | 18 | 232 | 11 | EXT |  | 0.89 | (c)
21201.861 | 11.236 | 11.229 | -0.109 | -0.116 | 2120 | -2159 | -2206 | 2070 | 100 | 1923 |  | CORR | CIGR | 03:59 | 04:28 | 04:21 | 16 | 271 | 12 | EXT |  | 0.89 | (c)
21201.892 | 11.267 | 11.254 | -0.078 | -0.091 | -1500 | -1454 | -1414 | 1328 | 60 | 1923 |  | CORR | CIGR | 06:15 | 06:22 | 06:28 | 31 | 172 | 10 | EXT |  | 0.89 | (c)
21201.948 | 11.323 | 11.316 | -0.022 | -0.029 | -1432 | -1360 | -1386 | 1339 | 11 | 1923 |  | CORR | CIGR | 06:25 | 06:37 | 06:33 | 18 | 94 | 12 | EXT |  | 0.89 | (c)
21201.954 | 11.329 | 11.315 | -0.016 | -0.03 | 2166 | -2222 | -2216 | 2137 | 8 | 1923 |  | CORR | CIGR | 04:06 | 04:18 | 04:19 | 22 | 158 | 10 | EXT |  | 0.89 | (c)
21201.97 | 0 | -0.012 | -11.305 | -11.317 | -345 | 348 | 282 | 0 |  | 1924 | Нарушение формы кольцевого шва | GWAN |  | 01:09 | 03:01 | 02:50 | 0 | 1254 |  | EXT | Нарушение формы кольцевого шва |  | (c)
21201.996 | 0.026 | 0.018 | -11.279 | -11.287 | 1588 | 1643 | 1650 | 1588 | 18 | 1924 |  | CORR | CIGR | 06:21 | 06:30 | 06:31 | 19 | 124 | 15 | EXT |  | 0.89 | (c)
21293.558 | 0.048 | 0.044 | -11.382 | -11.386 | -340 | 481 | 306 | 0 | 44 | 1932 |  | CORR | GENE | 04:42 | 06:54 | 06:26 | 104 | 1293 | 12 | EXT |  | 0.89 | (c)
21374.105 | 0 | -0.05 | -11.625 | -11.675 | 1262 | 1485 | 1615 | 1262 |  | 1939 | Нарушение формы кольцевого шва | GWAN |  | 00:21 | 00:57 | 01:18 | 0 | 708 |  | EXT | Нарушение формы кольцевого шва |  | (c)
21385.73 | 0 | -0.039 | -11.155 | -11.194 | -143 | 283 | 513 | 0 |  | 1940 | Нарушение формы кольцевого шва | GWAN |  | 04:08 | 05:17 | 05:54 | 0 | 1312 |  | EXT | Нарушение формы кольцевого шва |  | (c)
21396.856 | 11.126 | 11.075 | -0.029 | -0.08 | -536 | 20 | -114 | 0 | 20 | 1940 |  | CORR | GENE | 03:04 | 04:34 | 04:13 | 60 | 844 | 15 | EXT |  | 0.89 | (c)
21408.53 | 0 | -0.013 | -11.21 | -11.223 | -1630 | -1116 | -1131 | 632 |  | 1942 | Нарушение формы кольцевого шва | GWAN |  | 04:07 | 05:30 | 05:27 | 0 | 998 |  | EXT | Нарушение формы кольцевого шва |  | (c)
21408.53 | 0 | -0.027 | -11.21 | -11.237 | -191 | -5 | 86 | 0 |  | 1942 | Нарушение формы кольцевого шва | GWAN |  | 07:59 | 08:29 | 08:44 | 0 | 555 |  | EXT | Нарушение формы кольцевого шва |  | (c)
21454.2 | 0 | -0.006 | -11.645 | -11.651 | -275 | -105 | -98 | 0 |  | 1946 | Коррозия на шве | GWAN | GENE | 05:18 | 05:45 | 05:46 | 55 | 353 | 10 | EXT | Коррозия на шве |  | (c)
21477.455 | 0 | -0.028 | -11.21 | -11.238 | -610 | -79 | -171 | 0 |  | 1948 | Нарушение формы кольцевого шва | GWAN |  | 04:32 | 05:58 | 05:43 | 0 | 877 |  | EXT | Нарушение формы кольцевого шва |  | (c)
21477.501 | 0.046 | 0.034 | -11.164 | -11.176 | -828 | -85 | -328 | 0 | 34 | 1948 |  | CORR | GENE | 03:57 | 05:57 | 05:18 | 56 | 1000 | 13 | EXT |  | 0.89 | (c)
21483.321 | 5.866 | 5.655 | -5.344 | -5.555 | 1515 | 1755 | 1682 | 1515 | 5246 | 1948 |  | GOUG | GENE | 10:15 | 10:54 | 10:42 | 309 | 334 | 9 | EXT | Задир. |  | (c)
21488.637 | 11.182 | 11.166 | -0.028 | -0.044 | -213 | 259 | 81 | 0 | 5 | 1948 |  | CORR | CIGR | 05:37 | 06:53 | 06:24 | 39 | 587 | 16 | EXT |  | 0.89 | (c)
21488.66 | 11.205 | 11.189 | -0.005 | -0.021 | 506 | 772 | 712 | 506 | 4 | 1948 |  | CORR | CIGR | 07:33 | 08:16 | 08:06 | 17 | 412 | 15 | EXT |  | 0.89 | (c)
21494.651 | 5.986 | 5.977 | -4.449 | -4.458 | -2008 | -1926 | -1905 | 1803 | 4392 | 1949 |  | CORR | GENE | 02:21 | 02:34 | 02:37 | 66 | 206 | 11 | EXT |  | 0.89 | (c)
21499.142 | 0.042 | 0.041 | -11.003 | -11.004 | -1993 | -1728 | -1697 | 1400 | 41 | 1950 |  | CORR | CIGR | 05:35 | 06:18 | 06:23 | 20 | 592 | 14 | EXT |  | 0.89 | (c)
21499.276 | 0.176 | 0.168 | -10.869 | -10.877 | -1195 | -1030 | -1028 | 861 | 168 | 1950 |  | CORR | CIGR | 07:44 | 08:10 | 08:11 | 16 | 334 | 9 | EXT |  | 0.89 | (c)
21499.282 | 0.182 | 0.17 | -10.863 | -10.875 | 1821 | -2091 | 2139 | 1821 | 170 | 1950 |  | CORR | CIGR | 03:51 | 05:19 | 04:42 | 21 | 635 | 9 | EXT |  | 0.89 | (c)
21499.285 | 0.185 | 0.176 | -10.86 | -10.869 | -1777 | -1631 | -1588 | 1399 | 176 | 1950 |  | CORR | CIGR | 06:10 | 06:33 | 06:40 | 19 | 379 | 13 | EXT |  | 0.89 | (c)
21532.99 | 0.17 | 0.162 | -11.43 | -11.438 | 1972 | 2041 | 2038 | 1972 | 162 | 1953 |  | CORR | CIGR | 04:59 | 05:10 | 05:10 | 19 | 132 | 19 | EXT |  | 0.89 | (c)
21532.999 | 0.179 | 0.172 | -11.421 | -11.428 | -2033 | -1931 | -1953 | 1874 | 172 | 1953 |  | CORR | CIGR | 06:13 | 06:29 | 06:26 | 16 | 159 | 17 | EXT |  | 0.89 | (c)
21532.999 | 0.179 | 0.17 | -11.421 | -11.43 | -1833 | -1729 | -1704 | 1575 | 170 | 1953 |  | CORR | CIGR | 06:45 | 07:02 | 07:06 | 21 | 257 | 25 | EXT |  | 0.89 | (c)
21544.42 | 0 | -0.03 | -11.48 | -11.51 | -1587 | -405 | -725 | 0 |  | 1954 | Нарушение формы кольцевого шва | GWAN |  | 04:48 | 07:58 | 07:07 | 0 | 1724 |  | EXT | Нарушение формы кольцевого шва |  | (c)
21544.42 | 0 | -0.072 | -11.48 | -11.552 | 884 | 995 | 994 | 884 |  | 1954 | Нарушение формы кольцевого шва | GWAN |  | 11:26 | 11:44 | 11:44 | 0 | 220 |  | EXT | Нарушение формы кольцевого шва |  | (c)
21555.949 | 0.049 | 0.044 | -11.376 | -11.381 | -2093 | -2061 | -2062 | 2030 | 44 | 1955 |  | CORR | CIGR | 03:23 | 03:28 | 03:28 | 16 | 63 | 12 | EXT |  | 0.89 | (c)
21578.725 | 0 | -0.023 | -11.495 | -11.518 | -256 | 217 | 91 | 0 |  | 1957 | Нарушение формы кольцевого шва | GWAN |  | 00:12 | 01:28 | 01:08 | 0 | 696 |  | EXT | Нарушение формы кольцевого шва |  | (c)
21578.725 | 0 | -0.032 | -11.495 | -11.527 | -2202 | -2098 | -2021 | 1840 |  | 1957 | Коррозия на шве | GWAN | GENE | 06:58 | 07:14 | 07:27 | 94 | 362 | 16 | N/A | Коррозия на шве |  | (c)
21578.907 | 0.182 | 0.158 | -11.313 | -11.337 | -2100 | -2004 | -2004 | 1909 | 158 | 1957 |  | CORR | CIGR | 07:14 | 07:30 | 07:30 | 39 | 191 | 40 | EXT |  | 0.89 | (c)
21578.937 | 0.212 | 0.205 | -11.283 | -11.29 | -1949 | -1910 | -1909 | 1869 | 205 | 1957 |  | CORR | CIGR | 07:38 | 07:45 | 07:45 | 23 | 81 | 23 | EXT |  | 0.89 | (c)
21578.967 | 0.242 | 0.228 | -11.253 | -11.267 | -1830 | -1772 | -1767 | 1704 | 228 | 1957 |  | CORR | CIGR | 07:58 | 08:07 | 08:08 | 25 | 126 | 34 | EXT |  | 0.89 | (c)
21589.295 | 10.57 | 10.452 | -0.925 | -1.043 | 1 | 18 | 38 | 1 | 813 | 1957 |  | LWAN | GENE | 00:53 | 00:56 | 00:59 | 230 | 75 |  | EXT | Эквивалент потери металла 9%. |  | (c)
21590.22 | 0 | -0.052 | -11.585 | -11.637 | -1617 | -1276 | -1373 | 1128 |  | 1958 | Нарушение формы кольцевого шва | GWAN |  | 00:02 | 00:57 | 00:41 | 0 | 489 |  | EXT | Нарушение формы кольцевого шва |  | (c)
21590.22 | 0 | -0.012 | -11.585 | -11.597 | -90 | 7 | 210 | 0 |  | 1958 | Нарушение формы кольцевого шва | GWAN |  | 04:08 | 04:24 | 04:57 | 0 | 599 |  | EXT | Нарушение формы кольцевого шва |  | (c)
21601.805 | 0 | -0.012 | -11.66 | -11.672 | -785 | 105 | -235 | 0 |  | 1959 | Нарушение формы кольцевого шва | GWAN |  | 03:10 | 05:34 | 04:39 | 0 | 1099 |  | EXT | Нарушение формы кольцевого шва |  | (c)
21691.888 | 11.388 | 11.35 | -0.057 | -0.095 | 1801 | -2221 | -2191 | 1722 | 32 | 1966 |  | CORR | GENE | 10:33 | 11:44 | 11:49 | 63 | 937 | 10 | EXT |  | 0.89 | (c)
21691.891 | 11.391 | 11.367 | -0.054 | -0.078 | -391 | -205 | 614 | 0 | 14 | 1966 |  | CORR | GENE | 04:40 | 05:10 | 07:22 | 64 | 2010 | 12 | EXT |  | 0.89 | (c)
21703.012 | 0.047 | 0.028 | -10.803 | -10.822 | -310 | -59 | 372 | 310 | 28 | 1968 |  | CORR | CIGR | 11:29 | 00:10 | 13:19 | 43 | 1364 | 12 | EXT |  | 0.89 | (c)
21703.013 | 0.048 | 0.033 | -10.802 | -10.817 | -1992 | -1539 | -1674 | 1357 | 33 | 1968 |  | CORR | GENE | 06:58 | 08:11 | 07:49 | 54 | 634 | 10 | EXT |  | 0.89 | (c)
21703.019 | 0.054 | 0.034 | -10.796 | -10.816 | 1401 | 1628 | 1885 | 1401 | 34 | 1968 |  | CORR | GENE | 04:05 | 04:42 | 05:23 | 53 | 968 | 12 | EXT |  | 0.89 | (c)
21703.02 | 0.055 | 0.023 | -10.795 | -10.827 | -1225 | -700 | -884 | 543 | 23 | 1968 |  | CORR | GENE | 09:02 | 10:26 | 09:57 | 66 | 683 | 10 | EXT |  | 0.89 | (c)
21736.68 | 0 | -0.022 | -11.16 | -11.182 | -1621 | -1460 | -1222 | 823 |  | 1971 | Нарушение формы кольцевого шва | GWAN |  | 03:11 | 03:37 | 04:16 | 0 | 798 |  | EXT | Нарушение формы кольцевого шва |  | (c)
21747.84 | 0 | -0.028 | -11.245 | -11.273 | -2214 | -2107 | -2081 | 1949 |  | 1972 | Нарушение формы кольцевого шва | GWAN |  | 07:17 | 07:34 | 07:39 | 0 | 264 |  | EXT | Нарушение формы кольцевого шва |  | (c)
21759.085 | 0 | -0.025 | -11.575 | -11.6 | 1557 | 1658 | 1751 | 1557 |  | 1973 | Коррозия на шве | GWAN | GENE | 05:03 | 05:19 | 05:34 | 57 | 389 | 12 | N/A | Коррозия на шве |  | (c)
21770.724 | 0.064 | 0.051 | -10.226 | -10.239 | 1778 | 1986 | 1912 | 1778 | 51 | 1974 |  | CORR | CIGR | 06:28 | 07:02 | 06:50 | 27 | 268 | 10 | EXT |  | 0.89 | (c)
21826.47 | 0 | -0.037 | -11.555 | -11.592 | -1013 | -834 | -761 | 510 |  | 1979 | Нарушение формы кольцевого шва | GWAN |  | 02:43 | 03:11 | 03:23 | 0 | 503 |  | EXT | Нарушение формы кольцевого шва |  | (c)
21826.47 | 0 | -0.046 | -11.555 | -11.601 | 2032 | 2226 | -2149 | 1868 |  | 1979 | Нарушение формы кольцевого шва | GWAN |  | 10:54 | 11:25 | 11:39 | 0 | 562 |  | EXT | Нарушение формы кольцевого шва |  | (c)
21849.495 | 0 | -0.06 | -11.395 | -11.455 | -425 | -90 | -173 | 0 |  | 1981 | Нарушение формы кольцевого шва | GWAN |  | 00:00 | 00:54 | 00:41 | 0 | 503 |  | EXT | Нарушение формы кольцевого шва |  | (c)
21940.145 | 11.39 | 11.385 | -0.06 | -0.065 | -319 | 348 | 177 | 0 | 10 | 1988 |  | CORR | GENE | 04:29 | 06:17 | 05:49 | 55 | 992 | 13 | EXT |  | 0.89 | (c)
21940.205 | 0 | -0.007 | -11.13 | -11.137 | 350 | 671 | 813 | 350 |  | 1989 | Коррозия на шве | GWAN | GENE | 04:41 | 05:32 | 05:55 | 59 | 925 | 20 | N/A | Коррозия на шве |  | (c)
21962.61 | 11.275 | 11.239 | -0.03 | -0.066 | 148 | 160 | 158 | 148 | 5 | 1990 |  | CORR | AXGR | 04:52 | 04:53 | 04:53 | 61 | 21 | 10 | EXT |  | 0.89 | (c)
21962.667 | 0.027 | 0.003 | -11.063 | -11.087 | 886 | 897 | 897 | 886 | 3 | 1991 |  | CORR | AXGR | 06:46 | 06:47 | 06:47 | 62 | 22 | 10 | EXT |  | 0.89 | (c)
21962.691 | 0.051 | 0.044 | -11.039 | -11.046 | 329 | 388 | 401 | 329 | 44 | 1991 |  | CORR | CIGR | 05:16 | 05:25 | 05:27 | 22 | 144 | 10 | EXT |  | 0.89 | (c)
21970.146 | 7.506 | 7.475 | -3.584 | -3.615 | 1923 | 2028 | 2001 | 1923 | 3564 | 1991 |  | CORR | GENE | 09:33 | 09:50 | 09:45 | 51 | 156 | 11 | EXT |  | 0.89 | (c)
21985.095 | 0 | -0.037 | -11.335 | -11.372 | -1894 | -1880 | -1879 | 1865 |  | 1993 | Коррозия на шве | GWAN | AXGR | 07:18 | 07:20 | 07:20 | 82 | 29 | 14 | N/A | Коррозия на шве |  | (c)
21985.126 | 0.031 | 0.007 | -11.304 | -11.328 | 1798 | 1801 | 1807 | 1798 | 7 | 1993 |  | CORR | AXGR | 05:14 | 05:14 | 05:15 | 55 | 20 | 15 | EXT |  | 0.89 | (c)
21985.23 | 0.135 | 0.126 | -11.2 | -11.209 | -1717 | -1667 | -1670 | 1624 | 126 | 1993 |  | CORR | CISL | 07:46 | 07:54 | 07:54 | 15 | 92 | 14 | EXT |  | 0.89 | (c)
21996.621 | 0.191 | 0.186 | -11.384 | -11.389 | 448 | 546 | 547 | 448 | 186 | 1994 |  | CORR | CIGR | 06:33 | 06:48 | 06:49 | 19 | 198 | 13 | EXT |  | 0.89 | (c)
22007.865 | 11.435 | 11.427 | -0.14 | -0.148 | 585 | 722 | 719 | 585 | 132 | 1994 |  | CORR | CIGR | 06:55 | 07:17 | 07:17 | 16 | 269 | 12 | EXT |  | 0.89 | (c)
22007.871 | 11.441 | 11.429 | -0.134 | -0.146 | 157 | 315 | 261 | 157 | 123 | 1994 |  | CORR | CIGR | 05:46 | 06:11 | 06:03 | 23 | 208 | 8 | EXT |  | 0.89 | (c)
22008.005 | 0 | 0 | -11.685 | -11.685 | -87 | 671 | 349 | 0 | 0 | 1995 |  | GWAN |  | 04:30 | 06:33 | 05:41 | 0 | 871 |  | EXT | Место ремонта. |  | (c)
22030.513 | 10.823 | 10.786 | -0.017 | -0.054 | -682 | -571 | -563 | 445 | 4 | 1996 |  | CORR | GENE | 05:01 | 05:19 | 05:20 | 50 | 237 | 23 | EXT |  | 0.89 | (c)
22030.523 | 10.833 | 10.799 | -0.007 | -0.041 | -261 | -89 | -103 | 0 | 6 | 1996 |  | CORR | CIGR | 06:09 | 06:37 | 06:35 | 35 | 315 | 17 | EXT |  | 0.89 | (c)
22063.714 | 10.229 | 10.189 | -0.016 | -0.056 | 800 | 818 | 837 | 800 | 5 | 1999 |  | CORR | GENE | 07:22 | 07:24 | 07:27 | 51 | 74 | 14 | EXT |  | 0.89 | (c)
22063.752 | 0.022 | 0.002 | -11.253 | -11.273 | -1632 | -1518 | -1559 | 1486 | 2 | 2000 |  | CORR | GENE | 07:22 | 07:40 | 07:34 | 48 | 146 | 11 | EXT |  | 0.89 | (c)
22097.734 | 11.339 | 11.296 | -0.016 | -0.059 | 1315 | 1856 | 1784 | 1315 | 8 | 2002 |  | CORR | GENE | 04:58 | 06:25 | 06:13 | 51 | 937 | 21 | EXT |  | 0.89 | (c)
22097.777 | 0.027 | 0.015 | -11.608 | -11.62 | -1730 | -1654 | -1556 | 1382 | 15 | 2003 |  | CORR | CIGR | 05:24 | 05:37 | 05:52 | 28 | 348 | 13 | EXT |  | 0.89 | (c)
22109.242 | 11.492 | 11.486 | -0.143 | -0.149 | -1224 | -841 | -979 | 735 | 118 | 2003 |  | CORR | CIGR | 06:46 | 07:48 | 07:25 | 31 | 489 | 12 | EXT |  | 0.89 | (c)
22109.251 | 11.501 | 11.478 | -0.134 | -0.157 | -1837 | -1705 | -1571 | 1304 | 32 | 2003 |  | CORR | GENE | 05:07 | 05:28 | 05:50 | 125 | 534 | 11 | EXT |  | 0.9 | (c)
22109.413 | 0.028 | 0.02 | -11.237 | -11.245 | 276 | 596 | 527 | 276 | 20 | 2004 |  | CORR | GENE | 05:48 | 06:40 | 06:28 | 59 | 502 | 16 | EXT |  | 0.89 | (c)
22120.798 | 0.148 | 0.142 | -11.252 | -11.258 | -1670 | -1506 | -1478 | 1286 | 142 | 2005 |  | CORR | CIGR | 07:00 | 07:27 | 07:31 | 17 | 385 | 11 | EXT |  | 0.89 | (c)
22154.831 | 0.051 | 0.021 | -11.089 | -11.119 | 1444 | 1547 | 1720 | 1444 | 21 | 2008 |  | CORR | GENE | 05:23 | 05:40 | 06:08 | 63 | 553 | 11 | EXT |  | 0.89 | (c)
22165.92 | 0 | -0.024 | -11.275 | -11.299 | -1317 | -819 | -854 | 391 |  | 2009 | Коррозия на шве | GWAN | GENE | 05:03 | 06:23 | 06:17 | 67 | 926 | 21 | EXT | Коррозия на шве |  | (c)
22177.215 | 0.02 | 0.014 | -11.5 | -11.506 | -1315 | -1218 | -1226 | 1137 | 14 | 2010 |  | CORR | CIGR | 06:22 | 06:37 | 06:36 | 22 | 178 | 11 | EXT |  | 0.89 | (c)
22246.065 | 0 | -0.002 | -11.705 | -11.707 | -70 | 164 | 311 | 0 |  | 2016 | Коррозия на шве | GWAN | CIGR | 05:19 | 05:57 | 06:21 | 37 | 761 | 20 | EXT | Коррозия на шве |  | (c)
22246.129 | 0.064 | 0.055 | -11.641 | -11.65 | 75 | 233 | 248 | 75 | 55 | 2016 |  | CORR | GENE | 05:43 | 06:08 | 06:10 | 77 | 345 | 13 | EXT |  | 0.89 | (c)
22269.36 | 0 | -0.017 | -11.315 | -11.332 | 1940 | -2148 | -2087 | 1654 |  | 2018 | Коррозия на шве | GWAN | GENE | 05:10 | 06:10 | 06:20 | 48 | 868 | 15 | EXT | Коррозия на шве |  | (c)
22269.36 | 0 | -0.016 | -11.315 | -11.331 | -1492 | -1148 | -749 | 6 |  | 2018 | Нарушение формы кольцевого шва | GWAN |  | 07:56 | 08:52 | 09:56 | 0 | 1486 |  | EXT | Нарушение формы кольцевого шва |  | (c)
22280.675 | 0 | -0.006 | -11.625 | -11.631 | -1309 | -638 | -851 | 394 |  | 2019 | Коррозия на шве | GWAN | CIGR | 04:16 | 06:05 | 05:30 | 38 | 915 | 23 | EXT | Коррозия на шве |  | (c)
22315.06 | 0 | -0.012 | -11.24 | -11.252 | -2131 | -1891 | -1938 | 1745 |  | 2022 | Коррозия на шве | GWAN | GENE | 06:47 | 07:26 | 07:19 | 62 | 386 | 32 | EXT | Коррозия на шве |  | (c)
22349.061 | 11.136 | 11.077 | -0.069 | -0.128 | 1000 | 1016 | 1018 | 1000 | 41 | 2024 |  | CORR | AXGR | 05:06 | 05:08 | 05:09 | 87 | 35 | 12 | EXT |  | 0.89 | (c)
22349.13 | 0 | -0.002 | -11.38 | -11.382 | -2061 | -935 | -1424 | 786 |  | 2025 | Коррозия на шве | GWAN | CIGR | 02:12 | 05:14 | 03:55 | 39 | 1275 | 20 | EXT | Коррозия на шве |  | (c)
22349.13 | 0 | -0.011 | -11.38 | -11.391 | 110 | 408 | 350 | 110 |  | 2025 | Коррозия на шве | GWAN | CIGR | 08:03 | 08:51 | 08:41 | 44 | 479 | 12 | EXT | Коррозия на шве |  | (c)
22349.164 | 0.034 | 0.024 | -11.346 | -11.356 | -348 | -188 | -203 | 59 | 24 | 2025 |  | CORR | GENE | 06:49 | 07:14 | 07:12 | 94 | 289 | 19 | EXT |  | 0.9 | (c)
22349.265 | 0.135 | 0.082 | -11.245 | -11.298 | -1700 | -1099 | -1241 | 782 | 82 | 2025 |  | CORR | GENE | 03:11 | 04:48 | 04:25 | 85 | 917 | 12 | EXT |  | 0.89 | (c)
22360.495 | 11.365 | 11.239 | -0.015 | -0.141 | -994 | -281 | -479 | 0 | 4 | 2025 |  | CORR | GENE | 05:04 | 06:59 | 06:28 | 137 | 1030 | 16 | EXT |  | 0.9 | (c)
22360.538 | 0.028 | 0.011 | -10.827 | -10.844 | -1842 | -1835 | -1831 | 1820 | 11 | 2026 |  | CORR | AXGR | 07:07 | 07:08 | 07:09 | 75 | 22 | 15 | EXT |  | 0.89 | (c)
22371.306 | 10.796 | 10.765 | -0.059 | -0.09 | 2011 | -1537 | -1915 | 1379 | 3 | 2026 |  | CORR | GENE | 05:29 | 07:56 | 06:55 | 87 | 1071 | 23 | EXT |  | 0.9 | (c)
22371.365 | 0 | -0.042 | -11.42 | -11.462 | -1411 | -1276 | -1246 | 1081 |  | 2027 | Нарушение формы кольцевого шва | GWAN |  | 11:56 | 00:18 | 12:23 | 0 | 330 |  | EXT | Нарушение формы кольцевого шва |  | (c)
22371.365 | 0 | -0.014 | -11.42 | -11.434 | -155 | -4 | -39 | 0 |  | 2027 | Нарушение формы кольцевого шва | GWAN |  | 03:19 | 03:43 | 03:38 | 0 | 231 |  | EXT | Нарушение формы кольцевого шва |  | (c)
22371.385 | 0.02 | 0.013 | -11.4 | -11.407 | 456 | 913 | 833 | 456 | 13 | 2027 |  | CORR | GENE | 04:58 | 06:11 | 05:59 | 77 | 755 | 24 | EXT |  | 0.9 | (c)
22371.399 | 0.034 | 0.001 | -11.386 | -11.419 | 1714 | 1739 | 1740 | 1714 | 1 | 2027 |  | CORR | GENE | 08:21 | 08:25 | 08:25 | 126 | 53 | 17 | EXT |  | 0.9 | (c)
22382.785 | 0 | 0 | -11.625 | -11.625 | -86 | 1073 | 794 | 0 | 0 | 2028 |  | GWAN |  | 03:53 | 06:60 | 06:15 | 0 | 1761 |  | EXT | Место ремонта. |  | (c)
22394.268 | 11.483 | 11.472 | -0.142 | -0.153 | 8 | 80 | 142 | 8 | 130 | 2028 |  | CORR | CIGR | 04:08 | 04:20 | 04:29 | 23 | 267 | 26 | EXT |  | 0.89 | (c)
22394.395 | 11.61 | 11.533 | -0.015 | -0.092 | 1603 | 1627 | 1620 | 1603 | 5 | 2028 |  | CORR | AXGR | 08:25 | 08:29 | 08:28 | 87 | 36 | 18 | EXT |  | 0.9 | (c)
22394.41 | 0 | -0.009 | -11.365 | -11.374 | 2021 | 2220 | -2133 | 1826 |  | 2029 | Нарушение формы кольцевого шва | GWAN |  | 03:09 | 03:41 | 03:58 | 0 | 614 |  | EXT | Нарушение формы кольцевого шва |  | (c)
22394.413 | 0.003 | 0.003 | -11.362 | -11.362 | -468 | -454 | -450 | 432 | 3 | 2029 |  | CORR | AXGR | 08:27 | 08:30 | 08:30 | 83 | 37 | 13 | EXT |  | 0.89 | (c)
22405.747 | 11.337 | 11.3 | -0.028 | -0.065 | 2162 | 2174 | 2174 | 2162 | 17 | 2029 |  | CORR | AXGR | 03:32 | 03:34 | 03:34 | 48 | 23 | 14 | EXT |  | 0.89 | (c)
22405.75 | 11.34 | 11.285 | -0.025 | -0.08 | -1686 | -1674 | -1676 | 1665 | 5 | 2029 |  | CORR | AXGR | 05:11 | 05:13 | 05:12 | 75 | 21 | 15 | EXT |  | 0.89 | (c)
22405.76 | 11.35 | 11.293 | -0.015 | -0.072 | -1931 | -1921 | -1920 | 1908 | 4 | 2029 |  | CORR | AXGR | 04:31 | 04:33 | 04:33 | 68 | 23 | 10 | EXT |  | 0.89 | (c)
22405.775 | 0 | -0.022 | -11.24 | -11.262 | 15 | 942 | 573 | 15 |  | 2030 | Коррозия на шве | GWAN | CIGR | 11:10 | 01:40 | 12:40 | 34 | 1115 | 14 | EXT | Коррозия на шве |  | (c)
22405.775 | 0 | -0.028 | -11.24 | -11.268 | -1740 | -1410 | -1184 | 628 |  | 2030 | Коррозия на шве | GWAN | GENE | 06:27 | 07:20 | 07:57 | 77 | 1112 | 21 | EXT | Коррозия на шве |  | (c)
22416.928 | 11.153 | 11.12 | -0.087 | -0.12 | -1957 | -1856 | -1864 | 1772 | 78 | 2030 |  | CORR | CIGR | 05:52 | 06:08 | 06:07 | 42 | 185 | 11 | EXT |  | 0.89 | (c)
22417.015 | 0 | 0 | -10.9 | -10.9 | -522 | 135 | 123 | 0 | 0 | 2031 |  | GWAN |  | 02:24 | 04:10 | 04:08 | 0 | 1290 |  | EXT | Место ремонта. |  | (c)
22417.015 | 0 | 0 | -10.9 | -10.9 | 1088 | 2086 | 1637 | 1088 | 0 | 2031 |  | GWAN |  | 06:43 | 09:24 | 08:12 | 0 | 1097 |  | EXT | Место ремонта. |  | (c)
22427.915 | 0 | 0 | -10.985 | -10.985 | -1244 | -925 | -907 | 569 | 0 | 2032 |  | GWAN |  | 03:13 | 04:04 | 04:07 | 0 | 675 |  | EXT | Место ремонта. |  | (c)
22427.915 | 0 | 0 | -10.985 | -10.985 | 131 | 378 | 503 | 131 | 0 | 2032 |  | GWAN |  | 06:54 | 07:34 | 07:55 | 0 | 745 |  | EXT | Место ремонта. |  | (c)
22438.9 | 0 | -0.008 | -11.285 | -11.293 | -899 | -118 | 121 | 0 |  | 2033 | Нарушение формы кольцевого шва | GWAN |  | 02:54 | 04:59 | 05:38 | 0 | 2039 |  | EXT | Нарушение формы кольцевого шва |  | (c)
22438.9 | 0 | -0.039 | -11.285 | -11.324 | 2127 | -2156 | -2166 | 1998 |  | 2033 | Нарушение формы кольцевого шва | GWAN |  | 11:02 | 11:31 | 11:29 | 0 | 337 |  | EXT | Нарушение формы кольцевого шва |  | (c)
22439.048 | 0.148 | 0.108 | -11.137 | -11.177 | 1149 | 1315 | 1279 | 1149 | 108 | 2033 |  | ARTD | GENE | 08:24 | 08:51 | 08:45 | 72 | 260 |  | EXT | Эквивалент потери металла 10%. |  | (c)
22442.77 | 3.87 | 3.856 | -7.415 | -7.429 | 1234 | 1279 | 1281 | 1234 | 3856 | 2033 |  | CORR | CIGR | 08:38 | 08:45 | 08:45 | 23 | 94 | 12 | EXT |  | 0.89 | (c)
22450.04 | 11.14 | 11.134 | -0.145 | -0.151 | 874 | 981 | 1024 | 874 | 135 | 2033 |  | CORR | CIGR | 07:40 | 07:57 | 08:04 | 16 | 299 | 11 | EXT |  | 0.89 | (c)
22450.119 | 11.219 | 11.189 | -0.066 | -0.096 | 932 | 1057 | 1034 | 932 | 49 | 2033 |  | CORR | CIGR | 07:49 | 08:09 | 08:05 | 47 | 203 | 13 | EXT |  | 0.89 | (c)
22450.152 | 11.252 | 11.161 | -0.033 | -0.124 | 489 | 650 | 613 | 489 | 15 | 2033 |  | CORR | GENE | 06:37 | 07:03 | 06:58 | 109 | 249 | 14 | EXT |  | 0.9 | (c)
22450.16 | 11.26 | 11.145 | -0.025 | -0.14 | -641 | -402 | -361 | 80 | 7 | 2033 |  | CORR | GENE | 03:35 | 04:14 | 04:20 | 133 | 562 | 13 | EXT |  | 0.9 | (c)
22461.875 | 0 | -0.031 | -11.34 | -11.371 | -577 | 32 | 197 | 0 |  | 2035 | Нарушение формы кольцевого шва | GWAN |  | 01:36 | 03:14 | 03:41 | 0 | 1547 |  | EXT | Нарушение формы кольцевого шва |  | (c)
22473.215 | 0 | -0.025 | -11.12 | -11.145 | -1453 | -802 | -700 | 0 |  | 2036 | Нарушение формы кольцевого шва | GWAN |  | 05:30 | 07:15 | 07:31 | 0 | 1506 |  | EXT | Нарушение формы кольцевого шва |  | (c)
22484.299 | 11.084 | 11.018 | -0.036 | -0.102 | -505 | -494 | -491 | 476 | 12 | 2036 |  | CORR | AXGR | 08:03 | 08:05 | 08:05 | 90 | 29 | 11 | EXT |  | 0.89 | (c)
22484.335 | 0 | -0.007 | -11.18 | -11.187 | 1400 | 1573 | 1613 | 1400 |  | 2037 | Нарушение формы кольцевого шва | GWAN |  | 07:29 | 07:57 | 08:03 | 0 | 426 |  | EXT | Нарушение формы кольцевого шва |  | (c)
22495.515 | 0 | -0.018 | -11.61 | -11.628 | 1126 | 1604 | 2037 | 1126 |  | 2038 | Нарушение формы кольцевого шва | GWAN |  | 01:59 | 03:16 | 04:26 | 0 | 1821 |  | EXT | Нарушение формы кольцевого шва |  | (c)
22506.996 | 11.481 | 11.464 | -0.129 | -0.146 | 1777 | 1918 | 1889 | 1777 | 119 | 2038 |  | CORR | CIGR | 03:44 | 04:06 | 04:02 | 27 | 223 | 10 | EXT |  | 0.89 | (c)
22507.013 | 11.498 | 11.483 | -0.112 | -0.127 | -2220 | -2153 | -2143 | 2066 | 69 | 2038 |  | CORR | GENE | 04:59 | 05:09 | 05:11 | 58 | 154 | 14 | EXT |  | 0.89 | (c)
22507.125 | 0 | -0.008 | -11.135 | -11.143 | -924 | 16 | -350 | 0 |  | 2039 | Нарушение формы кольцевого шва | GWAN |  | 05:34 | 08:06 | 07:07 | 0 | 1148 |  | EXT | Нарушение формы кольцевого шва |  | (c)
22518.26 | 0 | 0 | -10.27 | -10.27 | 1301 | 1423 | 1451 | 1301 | 0 | 2040 |  | GWAN |  | 03:09 | 03:29 | 03:34 | 0 | 299 |  | EXT | Место ремонта. |  | (c)
22518.26 | 0 | 0 | -10.27 | -10.27 | 1861 | -2038 | -2032 | 1463 | 0 | 2040 |  | GWAN |  | 04:40 | 06:10 | 06:11 | 0 | 1137 |  | EXT | Место ремонта. |  | (c)
22540.283 | 0.118 | 0.085 | -11.402 | -11.435 | -1676 | -1589 | -1498 | 1321 | 85 | 2042 |  | CORR | CIGR | 03:51 | 04:05 | 04:20 | 45 | 355 | 19 | EXT |  | 0.89 | (c)
22551.584 | 11.419 | 11.402 | -0.101 | -0.118 | -1256 | -398 | -772 | 288 | 35 | 2042 |  | CORR | GENE | 04:59 | 07:17 | 06:17 | 83 | 968 | 22 | EXT |  | 0.9 | (c)
22551.685 | 0 | -0.016 | -11.635 | -11.651 | 1386 | 1992 | 2127 | 1386 |  | 2043 | Нарушение формы кольцевого шва | GWAN |  | 09:04 | 10:42 | 11:04 | 0 | 1482 |  | EXT | Нарушение формы кольцевого шва |  | (c)
22551.715 | 0.03 | 0.011 | -11.605 | -11.624 | -315 | -38 | -33 | 0 | 11 | 2043 |  | CORR | CIGR | 04:30 | 05:15 | 05:15 | 34 | 564 | 32 | EXT |  | 0.89 | (c)
22551.853 | 0.168 | 0.15 | -11.467 | -11.485 | 535 | 645 | 856 | 535 | 150 | 2043 |  | CORR | CIGR | 06:47 | 07:05 | 07:39 | 29 | 640 | 14 | EXT |  | 0.89 | (c)
22551.854 | 0.169 | 0.161 | -11.466 | -11.474 | -207 | -136 | -44 | 0 | 161 | 2043 |  | CORR | CIGR | 04:47 | 04:59 | 05:14 | 20 | 326 | 15 | EXT |  | 0.89 | (c)
22563.156 | 11.471 | 11.465 | -0.164 | -0.17 | -585 | -521 | -518 | 451 | 151 | 2043 |  | CORR | CIGR | 03:46 | 03:56 | 03:57 | 19 | 134 | 10 | EXT |  | 0.89 | (c)
22563.247 | 11.562 | 11.545 | -0.073 | -0.09 | 15 | 120 | 141 | 15 | 60 | 2043 |  | CORR | CIGR | 05:23 | 05:40 | 05:43 | 30 | 252 | 14 | EXT |  | 0.89 | (c)
22563.32 | 0 | -0.026 | -11.61 | -11.636 | -992 | 1738 | 993 | 992 |  | 2044 | Нарушение формы кольцевого шва | GWAN |  | 09:48 | 05:09 | 15:08 | 0 | 3971 |  | EXT | Нарушение формы кольцевого шва |  | (c)
22563.417 | 0.097 | 0.084 | -11.513 | -11.526 | 2166 | -2082 | -2125 | 1954 | 84 | 2044 |  | CORR | CIGR | 06:17 | 06:52 | 06:45 | 27 | 341 | 14 | EXT |  | 0.89 | (c)
22574.93 | 0 | -0.017 | -11.22 | -11.237 | 1636 | -917 | -790 | 1245 |  | 2045 | Нарушение формы кольцевого шва | GWAN |  | 09:25 | 02:33 | 14:54 | 0 | 4071 |  | EXT | Нарушение формы кольцевого шва |  | (c)
22586.095 | 11.165 | 11.097 | -0.055 | -0.123 | 637 | 667 | 680 | 637 | 42 | 2045 |  | CORR | GENE | 06:44 | 06:49 | 06:51 | 81 | 85 | 11 | EXT |  | 0.89 | (c)
22586.311 | 0.161 | 0.15 | -10.699 | -10.71 | 1057 | 1159 | 1139 | 1057 | 150 | 2046 |  | CORR | CIGR | 03:15 | 03:32 | 03:28 | 22 | 165 | 10 | EXT |  | 0.89 | (c)
22597.01 | 0 | -0.015 | -11.505 | -11.52 | -1944 | -1531 | -941 | 62 |  | 2047 | Нарушение формы кольцевого шва | GWAN |  | 11:42 | 00:48 | 14:23 | 0 | 2006 |  | EXT | Нарушение формы кольцевого шва |  | (c)
22597.01 | 0 | -0.008 | -11.505 | -11.513 | 606 | 756 | 751 | 606 |  | 2047 | Нарушение формы кольцевого шва | GWAN |  | 06:33 | 06:57 | 06:57 | 0 | 290 |  | EXT | Нарушение формы кольцевого шва |  | (c)
22597.01 | 0 | -0.018 | -11.505 | -11.523 | 1095 | 1222 | 1555 | 1095 |  | 2047 | Нарушение формы кольцевого шва | GWAN |  | 07:52 | 08:13 | 09:06 | 0 | 921 |  | EXT | Нарушение формы кольцевого шва |  | (c)
22654.13 | 0 | -0.059 | -11.2 | -11.259 | 1112 | 1908 | 1604 | 1112 |  | 2052 | Коррозия на шве | GWAN | GENE | 04:53 | 07:01 | 06:12 | 172 | 983 | 17 | EXT | Коррозия на шве |  | (c)
22676.775 | 0 | 0 | -10.135 | -10.135 | -215 | 38 | 61 | 0 | 0 | 2054 |  | GWAN |  | 05:42 | 06:23 | 06:27 | 0 | 552 |  | EXT | Место ремонта. |  | (c)
22686.862 | 10.087 | 10.069 | -0.048 | -0.066 | -52 | 19 | 90 | 0 | 8 | 2054 |  | CORR | GENE | 06:09 | 06:20 | 06:32 | 58 | 285 | 11 | EXT |  | 0.89 | (c)
22698.24 | 0 | -0.015 | -11.38 | -11.395 | -1613 | -1473 | -1329 | 1046 |  | 2056 | Нарушение формы кольцевого шва | GWAN |  | 05:29 | 05:52 | 06:15 | 0 | 567 |  | EXT | Нарушение формы кольцевого шва |  | (c)
22709.601 | 11.361 | 11.347 | -0.019 | -0.033 | -1431 | -1298 | -1297 | 1163 | 10 | 2056 |  | CORR | CIGR | 05:58 | 06:20 | 06:20 | 23 | 267 | 13 | EXT |  | 0.89 | (c)
22709.64 | 0.02 | 0.018 | -11.275 | -11.277 | 2225 | -1993 | -1976 | 1716 | 18 | 2057 |  | CORR | CIGR | 05:22 | 06:01 | 06:04 | 23 | 520 | 12 | EXT |  | 0.89 | (c)
22743.06 | 0 | -0.005 | -11.38 | -11.385 | -109 | 42 | 28 | 0 |  | 2060 | Нарушение формы кольцевого шва | GWAN |  | 06:47 | 07:11 | 07:09 | 0 | 274 |  | EXT | Нарушение формы кольцевого шва |  | (c)
22754.435 | 11.375 | 11.241 | -0.005 | -0.139 | -392 | -156 | -164 | 0 | 2 | 2060 |  | CORR | GENE | 06:01 | 06:39 | 06:38 | 137 | 455 | 21 | EXT |  | 0.91 | (c)
22754.474 | 0.034 | 0.009 | -1.856 | -1.881 | 1423 | 1439 | 1439 | 1423 | 9 | 2061 |  | CORR | AXGR | 06:26 | 06:28 | 06:28 | 78 | 30 | 16 | EXT |  | 0.89 | (c)
22754.804 | 0.364 | 0.225 | -1.526 | -1.665 | 1332 | 1703 | 1587 | 1332 | 225 | 2061 |  | CORR | GENE | 06:11 | 07:11 | 06:52 | 166 | 511 | 12 | EXT |  | 0.9 | (c)
22755.329 | 0.889 | 0.707 | -1.001 | -1.183 | 322 | 1205 | 783 | 322 | 707 | 2061 |  | CORR | GENE | 03:28 | 05:50 | 04:42 | 202 | 921 | 10 | EXT |  | 0.91 | (c)
22755.477 | 1.037 | 1.004 | -0.853 | -0.886 | 329 | 494 | 543 | 329 | 839 | 2061 |  | CORR | CIGR | 03:29 | 03:55 | 04:03 | 47 | 428 | 11 | EXT |  | 0.89 | (c)
22755.723 | 1.283 | 1.245 | -0.607 | -0.645 | 359 | 963 | 822 | 359 | 544 | 2061 |  | CORR | GENE | 03:34 | 05:11 | 04:49 | 101 | 926 | 20 | EXT |  | 0.9 | (c)
22755.951 | 1.511 | 1.446 | -0.379 | -0.444 | 442 | 1105 | 885 | 442 | 361 | 2061 |  | CORR | GENE | 03:47 | 05:34 | 04:59 | 83 | 884 | 13 | EXT |  | 0.89 | (c)
22756.212 | 1.772 | 1.685 | -0.118 | -0.205 | 367 | 1093 | 797 | 367 | 54 | 2061 |  | CORR | GENE | 03:35 | 05:32 | 04:44 | 151 | 860 | 12 | EXT |  | 0.9 | (c)
22756.371 | 0.041 | 0.02 | -11.214 | -11.235 | 2192 | -1876 | -1933 | 1597 | 20 | 2062 |  | CORR | GENE | 04:47 | 05:50 | 05:41 | 62 | 672 | 12 | EXT |  | 0.89 | (c)
22756.442 | 0.112 | 0.049 | -11.143 | -11.206 | -1315 | -1060 | -1110 | 905 | 49 | 2062 |  | CORR | GENE | 07:20 | 08:02 | 07:54 | 79 | 410 | 14 | EXT |  | 0.89 | (c)
22778.903 | 0.113 | 0.028 | -10.977 | -11.062 | -1583 | -1482 | -1464 | 1346 | 28 | 2064 |  | CORR | GENE | 02:45 | 03:01 | 03:04 | 110 | 237 | 24 | EXT |  | 0.91 | (c)
22789.811 | 11.021 | 10.971 | -0.069 | -0.119 | -962 | -859 | -753 | 544 | 33 | 2064 |  | CORR | GENE | 04:25 | 04:41 | 04:58 | 86 | 417 | 13 | EXT |  | 0.89 | (c)
22789.88 | 0 | -0.01 | -11.3 | -11.31 | 834 | 1109 | 1228 | 834 |  | 2065 | Нарушение формы кольцевого шва | GWAN |  | 06:24 | 07:08 | 07:27 | 0 | 787 |  | EXT | Нарушение формы кольцевого шва |  | (c)
22789.99 | 0.11 | 0.069 | -11.19 | -11.231 | 11 | 164 | 275 | 11 | 69 | 2065 |  | CORR | GENE | 04:11 | 04:36 | 04:53 | 95 | 527 | 14 | EXT |  | 0.89 | (c)
22801.18 | 0 | -0.02 | -11.175 | -11.195 | -2122 | -1187 | -1503 | 885 |  | 2066 | Нарушение формы кольцевого шва | GWAN |  | 00:53 | 03:23 | 02:32 | 0 | 1237 |  | EXT | Нарушение формы кольцевого шва |  | (c)
22801.18 | 0 | -0.004 | -11.175 | -11.179 | -437 | 104 | 503 | 0 |  | 2066 | Нарушение формы кольцевого шва | GWAN |  | 05:25 | 06:52 | 07:56 | 0 | 1880 |  | EXT | Нарушение формы кольцевого шва |  | (c)
22825.556 | 3.836 | 3.83 | -6.199 | -6.205 | 349 | 390 | 393 | 349 | 3830 | 2068 |  | CORR | CIGR | 02:41 | 02:47 | 02:48 | 18 | 89 | 13 | EXT |  | 0.89 | (c)
22831.738 | 10.018 | 9.994 | -0.017 | -0.041 | 929 | 1130 | 1243 | 929 | 5 | 2068 |  | CORR | CIGR | 04:14 | 04:47 | 05:05 | 36 | 626 | 18 | EXT |  | 0.89 | (c)
22831.755 | 0 | -0.034 | -11.45 | -11.484 | 2075 | -905 | -1396 | 406 |  | 2069 | Нарушение формы кольцевого шва | GWAN |  | 10:22 | 02:21 | 13:02 | 0 | 1981 |  | EXT | Нарушение формы кольцевого шва |  | (c)
22831.755 | 0 | -0.021 | -11.45 | -11.471 | 1014 | 1317 | 1439 | 1014 |  | 2069 | Нарушение формы кольцевого шва | GWAN |  | 07:31 | 08:20 | 08:40 | 0 | 850 |  | EXT | Нарушение формы кольцевого шва |  | (c)
22843.112 | 11.357 | 11.315 | -0.093 | -0.135 | -76 | 280 | 398 | 0 | 35 | 2069 |  | CORR | GENE | 04:35 | 05:33 | 05:52 | 100 | 947 | 23 | EXT |  | 0.9 | (c)
22843.205 | 0 | -0.013 | -11.42 | -11.433 | -2064 | -1870 | -1621 | 1179 |  | 2070 | Коррозия на шве | GWAN | GENE | 04:53 | 05:24 | 06:05 | 54 | 885 | 20 | EXT | Коррозия на шве |  | (c)
22843.313 | 0.108 | 0.091 | -11.312 | -11.329 | -2050 | -1481 | -1697 | 1344 | 91 | 2070 |  | CORR | GENE | 04:55 | 06:27 | 05:52 | 62 | 706 | 22 | EXT |  | 0.89 | (c)
22853.211 | 10.006 | 9.99 | -1.414 | -1.43 | -1976 | -1820 | -1868 | 1760 | 1397 | 2070 |  | CORR | CIGR | 05:07 | 05:33 | 05:25 | 33 | 216 | 13 | EXT |  | 0.89 | (c)
22853.35 | 10.145 | 10.128 | -1.275 | -1.292 | -2021 | -1823 | -1892 | 1762 | 1238 | 2070 |  | CORR | GENE | 05:00 | 05:32 | 05:21 | 54 | 259 | 10 | EXT |  | 0.89 | (c)
22854.556 | 11.351 | 11.305 | -0.069 | -0.115 | -2138 | -1997 | -1962 | 1785 | 53 | 2070 |  | CORR | GENE | 04:41 | 05:04 | 05:10 | 62 | 353 | 14 | EXT |  | 0.89 | (c)
22854.575 | 11.37 | 11.351 | -0.05 | -0.069 | -1472 | -1294 | -1305 | 1138 | 29 | 2070 |  | CORR | CIGR | 06:29 | 06:57 | 06:56 | 40 | 333 | 16 | EXT |  | 0.89 | (c)
22854.625 | 0 | -0.001 | -11.12 | -11.121 | 1393 | -1857 | 2170 | 1393 |  | 2071 | Нарушение формы кольцевого шва | GWAN |  | 01:54 | 05:10 | 03:60 | 0 | 1555 |  | EXT | Нарушение формы кольцевого шва |  | (c)
22854.625 | 0 | -0.006 | -11.12 | -11.126 | -1427 | -1161 | -1044 | 661 |  | 2071 | Коррозия на шве | GWAN | GENE | 06:19 | 07:02 | 07:21 | 73 | 766 | 26 | EXT | Коррозия на шве |  | (c)
22854.745 | 0.12 | 0.113 | -11 | -11.007 | -1345 | -1077 | -1166 | 987 | 113 | 2071 |  | CORR | GENE | 06:32 | 07:16 | 07:01 | 54 | 357 | 15 | EXT |  | 0.89 | (c)
22854.784 | 0.159 | 0.126 | -10.961 | -10.994 | -2009 | -1768 | -1836 | 1664 | 126 | 2071 |  | CORR | GENE | 04:45 | 05:24 | 05:13 | 54 | 346 | 11 | EXT |  | 0.89 | (c)
22865.745 | 0 | -0.035 | -11.465 | -11.5 | -243 | 1232 | 549 | 0 |  | 2072 | Нарушение формы кольцевого шва | GWAN |  | 00:05 | 04:04 | 02:13 | 0 | 1584 |  | EXT | Нарушение формы кольцевого шва |  | (c)
22865.745 | 0 | -0.026 | -11.465 | -11.491 | 2190 | -1926 | -1633 | 994 |  | 2072 | Нарушение формы кольцевого шва | GWAN |  | 06:38 | 07:34 | 08:21 | 0 | 1277 |  | EXT | Нарушение формы кольцевого шва |  | (c)
22865.839 | 0.094 | 0.056 | -11.371 | -11.409 | 2055 | 2127 | 2194 | 2055 | 56 | 2072 |  | CORR | GENE | 06:16 | 06:28 | 06:39 | 63 | 279 | 14 | EXT |  | 0.89 | (c)
22877.172 | 11.427 | 11.377 | -0.038 | -0.088 | 1835 | 2190 | 2141 | 1835 | 13 | 2072 |  | CORR | GENE | 05:41 | 06:38 | 06:30 | 75 | 612 | 14 | EXT |  | 0.89 | (c)
22877.24 | 0.03 | 0.026 | -11.33 | -11.334 | 40 | 219 | 162 | 40 | 26 | 2073 |  | CORR | CIGR | 07:20 | 07:49 | 07:40 | 16 | 245 | 21 | EXT |  | 0.89 | (c)
22877.357 | 0.147 | 0.129 | -11.213 | -11.231 | -316 | -223 | -221 | 126 | 129 | 2073 |  | CORR | CIGR | 06:22 | 06:38 | 06:38 | 29 | 190 | 14 | EXT |  | 0.89 | (c)
22888.563 | 11.353 | 11.255 | -0.007 | -0.105 | -37 | 189 | 243 | 0 | 6 | 2073 |  | CORR | GENE | 07:08 | 07:44 | 07:53 | 99 | 561 | 14 | EXT |  | 0.89 | (c)
22900.175 | 0 | 0 | -11.605 | -11.605 | -1809 | -1632 | -1642 | 1475 | 0 | 2075 |  | GWAN |  | 02:42 | 03:10 | 03:09 | 0 | 334 |  | EXT | Место ремонта. |  | (c)
22911.849 | 0.069 | 0.055 | -11.371 | -11.385 | 319 | 752 | 609 | 319 | 55 | 2076 |  | CORR | CIGR | 05:49 | 06:59 | 06:36 | 44 | 581 | 10 | EXT |  | 0.89 | (c)
22923.118 | 11.338 | 11.321 | -0.102 | -0.119 | 1224 | 1294 | 1291 | 1224 | 91 | 2076 |  | CORR | CIGR | 08:16 | 08:27 | 08:26 | 28 | 133 | 12 | EXT |  | 0.89 | (c)
22923.22 | 0 | -0.003 | -11.59 | -11.593 | -1147 | -1032 | -303 | 0 |  | 2077 | Нарушение формы кольцевого шва | GWAN |  | 04:25 | 04:44 | 06:41 | 0 | 1688 |  | EXT | Нарушение формы кольцевого шва |  | (c)
22934.81 | 0 | -0.026 | -11.64 | -11.666 | 664 | 1914 | -2067 | 337 |  | 2078 | Нарушение формы кольцевого шва | GWAN |  | 02:55 | 06:16 | 07:34 | 0 | 3460 |  | EXT | Нарушение формы кольцевого шва |  | (c)
22934.94 | 0.13 | 0.094 | -11.51 | -11.546 | 2162 | -2161 | -2072 | 1845 | 94 | 2078 |  | CORR | GENE | 06:56 | 07:19 | 07:33 | 64 | 454 | 11 | EXT |  | 0.89 | (c)
22946.341 | 11.531 | 11.504 | -0.109 | -0.136 | 1877 | -2032 | 2188 | 1877 | 100 | 2078 |  | CORR | CIGR | 06:11 | 07:40 | 07:01 | 36 | 620 | 13 | EXT |  | 0.89 | (c)
22946.45 | 0 | -0.014 | -9.455 | -9.469 | 615 | 1194 | 1099 | 615 |  | 2079 | Нарушение формы кольцевого шва | GWAN |  | 05:21 | 06:54 | 06:39 | 0 | 968 |  | EXT | Нарушение формы кольцевого шва |  | (c)
22955.905 | 0 | -0.001 | -11.27 | -11.271 | 1425 | -1674 | 2192 | 1425 |  | 2080 | Нарушение формы кольцевого шва | GWAN |  | 03:56 | 07:36 | 05:60 | 0 | 1535 |  | EXT | Нарушение формы кольцевого шва |  | (c)
22989.753 | 11.403 | 11.375 | -0.117 | -0.145 | -1964 | -1439 | -1668 | 1372 | 108 | 2082 |  | CORR | CIGR | 04:58 | 06:23 | 05:46 | 37 | 592 | 10 | EXT |  | 0.89 | (c)
23001.315 | 0 | -0.028 | -11.385 | -11.413 | -1744 | 48 | 144 | 1744 |  | 2084 | Нарушение формы кольцевого шва | GWAN |  | 08:32 | 01:21 | 13:36 | 0 | 3776 |  | EXT | Нарушение формы кольцевого шва |  | (c)
23022.23 | 0 | -0.014 | -11.32 | -11.334 | -1853 | -1567 | -1401 | 949 |  | 2086 | Нарушение формы кольцевого шва | GWAN |  | 03:47 | 04:34 | 05:00 | 0 | 904 |  | EXT | Нарушение формы кольцевого шва |  | (c)
23055.962 | 11.197 | 11.123 | -0.088 | -0.162 | -1917 | -1900 | -1904 | 1890 | 39 | 2088 |  | CORR | AXGR | 06:60 | 07:02 | 07:02 | 123 | 28 | 13 | EXT |  | 0.9 | (c)
23067.042 | 10.992 | 10.932 | -0.078 | -0.138 | 1888 | 1968 | 2091 | 1888 | 37 | 2089 |  | CORR | GENE | 05:51 | 06:03 | 06:23 | 101 | 406 | 11 | EXT |  | 0.89 | (c)
23067.204 | 0.084 | 0.057 | -11.046 | -11.073 | 933 | 1333 | 1310 | 933 | 57 | 2090 |  | CORR | GENE | 05:37 | 06:41 | 06:38 | 81 | 752 | 14 | EXT |  | 0.89 | (c)
23111.476 | 11.041 | 11.002 | -0.074 | -0.113 | 1986 | -2162 | 2197 | 1986 | 38 | 2093 |  | CORR | GENE | 05:30 | 06:20 | 06:04 | 75 | 423 | 14 | EXT |  | 0.89 | (c)
23111.55 | 0 | -0.017 | -11.285 | -11.302 | 455 | 672 | 641 | 455 |  | 2094 | Нарушение формы кольцевого шва | GWAN |  | 04:23 | 04:58 | 04:53 | 0 | 372 |  | EXT | Нарушение формы кольцевого шва |  | (c)
23111.68 | 0.13 | 0.062 | -11.155 | -11.223 | 858 | 1209 | 1093 | 858 | 62 | 2094 |  | CORR | GENE | 05:28 | 06:25 | 06:06 | 82 | 471 | 12 | EXT |  | 0.89 | (c)
23133.785 | 0 | -0.034 | -2.2 | -2.234 | 1189 | 1494 | 1453 | 1189 |  | 2096 | Нарушение формы кольцевого шва | GWAN |  | 00:26 | 01:15 | 01:08 | 0 | 529 |  | EXT | Нарушение формы кольцевого шва |  | (c)
23133.785 | 0 | -0.012 | -2.2 | -2.212 | -1446 | -1092 | -1181 | 916 |  | 2096 | Нарушение формы кольцевого шва | GWAN |  | 05:21 | 06:18 | 06:03 | 0 | 530 |  | EXT | Нарушение формы кольцевого шва |  | (c)
23133.785 | 0 | -0.028 | -2.2 | -2.228 | -149 | 279 | 382 | 0 |  | 2096 | Нарушение формы кольцевого шва | GWAN |  | 08:50 | 09:59 | 10:16 | 0 | 1063 |  | EXT | Нарушение формы кольцевого шва |  | (c)
23133.836 | 0.051 | 0.027 | -2.149 | -2.173 | -1076 | -841 | -747 | 419 | 27 | 2096 |  | CORR | GENE | 06:20 | 06:58 | 07:13 | 130 | 657 | 13 | EXT |  | 0.9 | (c)
23134.218 | 0.433 | 0.228 | -1.767 | -1.972 | -2095 | -2080 | -1988 | 1881 | 228 | 2096 |  | CORR | GENE | 03:36 | 03:38 | 03:53 | 525 | 214 | 14 | EXT |  | 0.96 | (c)
23135.704 | 1.919 | 1.598 | -0.281 | -0.602 | -944 | -730 | -712 | 479 | 40 | 2096 |  | CORR | GENE | 06:41 | 07:16 | 07:19 | 562 | 466 | 13 | EXT |  | 0.96 | (c)
23136.039 | 0.054 | 0.036 | -9.021 | -9.039 | 1068 | 1094 | 1112 | 1068 | 36 | 2097 |  | CORR | GENE | 03:48 | 03:52 | 03:55 | 300 | 87 | 10 | EXT |  | 0.92 | (c)
23145.06 | 0 | -0.013 | -11.335 | -11.348 | 27 | 230 | 264 | 27 |  | 2098 | Нарушение формы кольцевого шва | GWAN |  | 03:40 | 04:13 | 04:18 | 0 | 475 |  | EXT | Нарушение формы кольцевого шва |  | (c)
23145.06 | 0 | -0.026 | -11.335 | -11.361 | -2151 | -1494 | -1305 | 460 |  | 2098 | Нарушение формы кольцевого шва | GWAN |  | 09:49 | 11:35 | 12:05 | 0 | 1691 |  | EXT | Нарушение формы кольцевого шва |  | (c)
23179.435 | 0 | 0 | -11.685 | -11.685 | -1910 | -1493 | -1526 | 1142 | 0 | 2101 | Смещение кромок | GWAN |  | 01:31 | 02:38 | 02:32 | 0 | 768 | 20 | EXT | Смещение кромок Наружу Величина смещения - 3.1 мм. |  | (c)
23179.435 | 0 | -0.023 | -11.685 | -11.708 | 475 | 1676 | 1297 | 475 |  | 2101 | Нарушение формы кольцевого шва | GWAN |  | 07:55 | 11:09 | 10:08 | 0 | 1643 |  | EXT | Нарушение формы кольцевого шва |  | (c)
23190.959 | 11.524 | 11.513 | -0.161 | -0.172 | -1662 | -1555 | -1539 | 1415 | 148 | 2101 |  | CORR | CIGR | 02:11 | 02:28 | 02:30 | 24 | 247 | 10 | EXT |  | 0.89 | (c)
23190.976 | 11.541 | 11.53 | -0.144 | -0.155 | 398 | 557 | 561 | 398 | 132 | 2101 |  | CORR | CIGR | 07:43 | 08:09 | 08:09 | 23 | 325 | 22 | EXT |  | 0.89 | (c)
23191.238 | 0.118 | 0.042 | -11.502 | -11.578 | -1491 | -1364 | -1414 | 1338 | 42 | 2102 |  | CORR | GENE | 07:41 | 08:01 | 07:53 | 136 | 153 | 19 | EXT |  | 0.91 | (c)
23213.976 | 0.071 | 0.037 | -9.404 | -9.438 | -1820 | -1802 | -1802 | 1785 | 37 | 2104а |  | CORR | AXGR | 08:02 | 08:05 | 08:05 | 125 | 35 | 10 | EXT |  | 0.9 | (c)
23222.647 | 8.742 | 8.73 | -0.733 | -0.745 | 1208 | 1363 | 1331 | 1208 | 707 | 2104а |  | CORR | CIGR | 04:11 | 04:36 | 04:30 | 38 | 246 | 17 | EXT |  | 0.89 | (c)
23222.7 | 8.795 | 8.734 | -0.68 | -0.741 | 2039 | 2204 | -2085 | 1748 | 657 | 2104а |  | CORR | GENE | 06:25 | 06:51 | 07:19 | 84 | 674 | 16 | EXT |  | 0.89 | (c)
23222.969 | 9.064 | 8.85 | -0.411 | -0.625 | 1955 | 2041 | 2032 | 1955 | 51 | 2104а |  | CORR | GENE | 06:11 | 06:25 | 06:24 | 574 | 154 | 15 | EXT |  | 0.97 | (c)
23223.38 | 0 | -0.033 | -2.02 | -2.053 | -940 | 289 | 1222 | 0 |  | 2104б | Нарушение формы кольцевого шва | GWAN |  | 01:17 | 04:35 | 07:06 | 0 | 4324 |  | EXT | Нарушение формы кольцевого шва |  | (c)
23224.06 | 0.68 | 0.666 | -1.34 | -1.354 | 1508 | 1622 | 1610 | 1508 | 666 | 2104б |  | CORR | CIGR | 07:52 | 08:11 | 08:09 | 32 | 205 | 11 | EXT |  | 0.89 | (c)
23224.061 | 0.681 | 0.141 | -1.339 | -1.879 | 867 | 1029 | 1120 | 867 | 141 | 2104б |  | CORR | GENE | 06:09 | 06:35 | 06:50 | 567 | 506 | 12 | EXT |  | 0.95 | (c)
23235.9 | 0 | -0.039 | -11.245 | -11.284 | -1061 | 889 | 903 | 1061 |  | 2106 | Нарушение формы кольцевого шва | GWAN |  | 11:12 | 04:26 | 16:29 | 0 | 3929 |  | EXT | Нарушение формы кольцевого шва |  | (c)
23247.145 | 0 | -0.039 | -11.485 | -11.524 | -1826 | -544 | 245 | 0 |  | 2107 | Нарушение формы кольцевого шва | GWAN |  | 01:27 | 04:54 | 07:01 | 0 | 4142 |  | EXT | Нарушение формы кольцевого шва |  | (c)
23258.491 | 11.346 | 11.328 | -0.139 | -0.157 | -1343 | -969 | -1002 | 661 | 127 | 2107 |  | CORR | CIGR | 02:45 | 03:45 | 03:40 | 30 | 682 | 14 | EXT |  | 0.89 | (c)
23258.63 | 0 | -0.017 | -11.345 | -11.362 | -569 | 445 | 1563 | 0 |  | 2108 | Нарушение формы кольцевого шва | GWAN |  | 06:15 | 08:59 | 11:59 | 0 | 4264 |  | EXT | Нарушение формы кольцевого шва |  | (c)
23281.398 | 11.423 | 11.367 | -0.037 | -0.093 | -1295 | -1281 | -1280 | 1265 | 25 | 2109 |  | CORR | AXGR | 08:09 | 08:11 | 08:11 | 68 | 29 | 21 | EXT |  | 0.89 | (c)
23281.456 | 0.021 | 0.013 | -11.204 | -11.212 | 192 | 293 | 273 | 192 | 13 | 2110 |  | CORR | GENE | 07:59 | 08:15 | 08:12 | 63 | 161 | 19 | EXT |  | 0.89 | (c)
23310.813 | 6.623 | 6.614 | -4.797 | -4.806 | -1495 | -1446 | -1450 | 1405 | 4785 | 2112 |  | CORR | CIGR | 09:26 | 09:34 | 09:33 | 21 | 90 | 11 | EXT |  | 0.89 | (c)
23310.874 | 6.684 | 6.669 | -4.736 | -4.751 | -1638 | -1588 | -1584 | 1531 | 4723 | 2112 |  | CORR | CIGR | 09:03 | 09:11 | 09:12 | 28 | 107 | 11 | EXT |  | 0.89 | (c)
23428.981 | 11.231 | 11.123 | -0.044 | -0.152 | -1130 | -1119 | -1120 | 1109 | 8 | 2122 |  | CORR | AXGR | 06:55 | 06:57 | 06:56 | 144 | 21 | 11 | EXT |  | 0.9 | (c)
23440.275 | 0 | -0.016 | -11.405 | -11.421 | -2070 | -677 | -1257 | 443 |  | 2124 | Нарушение формы кольцевого шва | GWAN |  | 11:37 | 03:22 | 13:48 | 0 | 1626 |  | EXT | Нарушение формы кольцевого шва |  | (c)
23440.275 | 0 | -0.008 | -11.405 | -11.413 | -383 | 1507 | 642 | 0 |  | 2124 | Нарушение формы кольцевого шва | GWAN |  | 04:09 | 09:14 | 06:55 | 0 | 2050 |  | EXT | Нарушение формы кольцевого шва |  | (c)
23466.898 | 4.013 | 3.737 | -7.482 | -7.758 | -19 | 40 | 47 | 0 | 3737 | 2126 |  | ARTD | GENE | 05:12 | 05:22 | 05:23 | 345 | 131 |  | EXT | Наплавка. |  | (c)
23474.38 | 0 | -0.011 | -11.565 | -11.576 | 1468 | -2121 | -2017 | 1041 |  | 2127 | Нарушение формы кольцевого шва | GWAN |  | 05:11 | 07:32 | 07:49 | 0 | 1952 |  | EXT | Нарушение формы кольцевого шва |  | (c)
23497.3 | 0 | -0.036 | -11.61 | -11.646 | 50 | 1006 | 701 | 50 |  | 2129 | Нарушение формы кольцевого шва | GWAN |  | 11:51 | 02:26 | 13:37 | 0 | 1303 |  | EXT | Нарушение формы кольцевого шва |  | (c)
23497.3 | 0 | -0.021 | -11.61 | -11.631 | 1714 | -1679 | -2020 | 1294 |  | 2129 | Нарушение формы кольцевого шва | GWAN |  | 04:20 | 07:12 | 06:17 | 0 | 1453 |  | EXT | Нарушение формы кольцевого шва |  | (c)
23566.86 | 0 | -0.03 | -11.585 | -11.615 | 530 | 2097 | -1794 | 0 |  | 2135 | Нарушение формы кольцевого шва | GWAN |  | 00:31 | 04:44 | 06:16 | 0 | 4274 |  | EXT | Нарушение формы кольцевого шва |  | (c)
23589.952 | 11.507 | 11.496 | -0.143 | -0.154 | 1355 | 1888 | 1691 | 1355 | 68 | 2136 |  | CORR | GENE | 06:23 | 07:49 | 07:17 | 86 | 673 | 15 | EXT |  | 0.89 | (c)
23589.958 | 11.513 | 11.503 | -0.137 | -0.147 | 973 | 1070 | 1117 | 973 | 121 | 2136 |  | CORR | CIGR | 05:21 | 05:37 | 05:44 | 26 | 288 | 12 | EXT |  | 0.89 | (c)
23590.107 | 0.012 | 0.01 | -11.298 | -11.3 | 1337 | 1701 | 1574 | 1337 | 10 | 2137 |  | CORR | CIGR | 06:44 | 07:42 | 07:22 | 32 | 474 | 13 | EXT |  | 0.89 | (c)
23601.405 | 0 | -0.023 | -1.985 | -2.008 | -972 | -543 | -677 | 382 |  | 2138а | Нарушение формы кольцевого шва | GWAN |  | 05:24 | 06:33 | 06:11 | 0 | 590 |  | EXT | Нарушение формы кольцевого шва |  | (c)
23601.405 | 0 | -0.025 | -1.985 | -2.01 | -108 | 904 | 1362 | 0 |  | 2138а | Нарушение формы кольцевого шва | GWAN |  | 07:43 | 10:27 | 11:41 | 0 | 2941 |  | EXT | Нарушение формы кольцевого шва |  | (c)
23603.841 | 0.451 | 0.313 | -9.029 | -9.167 | -350 | -263 | -188 | 26 | 313 | 2138б |  | CORR | GENE | 04:48 | 05:02 | 05:14 | 192 | 324 | 13 | EXT |  | 0.91 | (c)
23603.882 | 0.492 | 0.442 | -8.988 | -9.038 | 161 | 334 | 392 | 161 | 442 | 2138б |  | CORR | GENE | 06:10 | 06:38 | 06:47 | 77 | 462 | 23 | EXT |  | 0.9 | (c)
23603.909 | 0.519 | 0.482 | -8.961 | -8.998 | -822 | -584 | -664 | 506 | 482 | 2138б |  | CORR | GENE | 03:31 | 04:10 | 03:57 | 74 | 316 | 11 | EXT |  | 0.89 | (c)
23612.423 | 9.033 | 9.003 | -0.447 | -0.477 | 593 | 821 | 961 | 593 | 422 | 2138б |  | CORR | CIGR | 07:20 | 07:57 | 08:19 | 55 | 736 | 31 | EXT |  | 0.89 | (c)
23612.429 | 9.039 | 9.015 | -0.441 | -0.465 | -622 | -571 | -564 | 507 | 428 | 2138б |  | CORR | CIGR | 04:04 | 04:12 | 04:13 | 37 | 114 | 14 | EXT |  | 0.89 | (c)
23612.434 | 9.044 | 8.976 | -0.436 | -0.504 | 146 | 423 | 337 | 146 | 162 | 2138б |  | CORR | GENE | 06:08 | 06:52 | 06:38 | 342 | 382 | 18 | EXT |  | 0.96 | (c)
23612.466 | 9.076 | 9.04 | -0.404 | -0.44 | -366 | -223 | -202 | 38 | 235 | 2138б |  | CORR | GENE | 04:45 | 05:08 | 05:11 | 205 | 329 | 11 | EXT |  | 0.91 | (c)
23612.638 | 9.248 | 9.218 | -0.232 | -0.262 | 568 | 607 | 596 | 568 | 169 | 2138б |  | CORR | GENE | 07:16 | 07:22 | 07:20 | 93 | 57 | 10 | EXT |  | 0.89 | (c)
23612.845 | 9.455 | 9.44 | -0.025 | -0.04 | 751 | 863 | 846 | 751 | 15 | 2138б |  | CORR | CIGR | 07:45 | 08:03 | 08:01 | 25 | 189 | 15 | EXT |  | 0.89 | (c)
23613.087 | 0.217 | 0.143 | -1.813 | -1.887 | -570 | -396 | -412 | 253 | 143 | 2138в |  | CORR | GENE | 06:47 | 07:15 | 07:13 | 132 | 317 | 13 | EXT |  | 0.9 | (c)
23614.247 | 1.377 | 1.204 | -0.653 | -0.826 | -718 | -647 | -501 | 283 | 594 | 2138в |  | CORR | GENE | 06:23 | 06:35 | 06:58 | 232 | 435 | 11 | EXT |  | 0.91 | (c)
23624.742 | 9.842 | 9.83 | -0.093 | -0.105 | 1709 | 1805 | 1802 | 1709 | 79 | 2139а |  | CORR | CIGR | 04:12 | 04:27 | 04:27 | 26 | 185 | 17 | EXT |  | 0.89 | (c)
23624.854 | 0.019 | 0.013 | -11.101 | -11.107 | 1928 | 2033 | 2044 | 1928 | 13 | 2140 |  | CORR | CIGR | 07:29 | 07:46 | 07:48 | 21 | 232 | 27 | EXT |  | 0.89 | (c)
23635.955 | 0 | 0 | -11.495 | -11.495 | -423 | 269 | 310 | 0 | 0 | 2141 |  | GWAN |  | 04:39 | 06:30 | 06:37 | 0 | 1466 |  | EXT | Место ремонта. |  | (c)
23635.955 | 0 | -0.019 | -11.495 | -11.514 | 1108 | 1613 | 2205 | 1108 |  | 2141 | Нарушение формы кольцевого шва | GWAN |  | 08:46 | 10:07 | 11:43 | 0 | 2194 |  | EXT | Нарушение формы кольцевого шва |  | (c)
23658.923 | 11.473 | 11.46 | -0.137 | -0.15 | 262 | 316 | 321 | 262 | 126 | 2142 |  | CORR | CIGR | 08:29 | 08:38 | 08:39 | 24 | 117 | 15 | EXT |  | 0.89 | (c)
23658.955 | 11.505 | 11.46 | -0.105 | -0.15 | -579 | -277 | -338 | 96 | 87 | 2142 |  | CORR | GENE | 06:13 | 07:02 | 06:52 | 63 | 483 | 12 | EXT |  | 0.89 | (c)
23670.46 | 0 | -0.007 | -11.665 | -11.672 | -2110 | -1933 | -1566 | 1022 |  | 2144 | Нарушение формы кольцевого шва | GWAN |  | 03:51 | 04:20 | 05:19 | 0 | 1088 |  | EXT | Нарушение формы кольцевого шва |  | (c)
23670.46 | 0 | -0.017 | -11.665 | -11.682 | -152 | 424 | 504 | 0 |  | 2144 | Нарушение формы кольцевого шва | GWAN |  | 09:07 | 10:40 | 10:53 | 0 | 1312 |  | EXT | Нарушение формы кольцевого шва |  | (c)
23693.385 | 11.26 | 11.2 | -0.02 | -0.08 | -794 | -782 | -779 | 765 | 19 | 2145 |  | CORR | AXGR | 07:43 | 07:45 | 07:45 | 61 | 29 | 15 | EXT |  | 0.89 | (c)
23693.406 | 0.001 | 0.001 | -11.574 | -11.574 | 372 | 399 | 396 | 372 | 1 | 2146 |  | CORR | AXGR | 07:40 | 07:45 | 07:44 | 97 | 48 | 12 | EXT |  | 0.89 | (c)
23784.175 | 0 | -0.051 | -11.64 | -11.691 | 1543 | -266 | -812 | 1294 |  | 2154 | Нарушение формы кольцевого шва | GWAN |  | 11:31 | 06:39 | 17:11 | 0 | 4212 |  | EXT | Нарушение формы кольцевого шва |  | (c)
23784.324 | 0.149 | 0.14 | -11.491 | -11.5 | -30 | 102 | 106 | 0 | 140 | 2154 |  | CORR | CIGR | 07:18 | 07:39 | 07:39 | 22 | 272 | 14 | EXT |  | 0.89 | (c)
23807.01 | 0 | -0.015 | -11.345 | -11.36 | 1730 | 154 | -597 | 0 |  | 2156 | Нарушение формы кольцевого шва | GWAN |  | 00:55 | 08:41 | 06:40 | 0 | 4269 |  | EXT | Нарушение формы кольцевого шва |  | (c)
23840.33 | 0 | -0.01 | -11.27 | -11.28 | 986 | -968 | -1431 | 614 |  | 2159 | Нарушение формы кольцевого шва | GWAN |  | 07:16 | 02:01 | 12:46 | 0 | 4089 |  | EXT | Нарушение формы кольцевого шва |  | (c)
23989.095 | 0 | -0.02 | -11.635 | -11.655 | 632 | 1387 | 1098 | 632 |  | 2172 | Нарушение формы кольцевого шва | GWAN |  | 11:32 | 01:33 | 12:47 | 0 | 933 |  | EXT | Нарушение формы кольцевого шва |  | (c)
23989.095 | 0 | -0.008 | -11.635 | -11.643 | 1724 | 1877 | 2215 | 1724 |  | 2172 | Нарушение формы кольцевого шва | GWAN |  | 02:28 | 02:53 | 03:47 | 0 | 982 |  | EXT | Нарушение формы кольцевого шва |  | (c)
24000.73 | 0 | -0.017 | -11.36 | -11.377 | 2119 | -1812 | -1988 | 1634 |  | 2173 | Нарушение формы кольцевого шва | GWAN |  | 02:49 | 04:15 | 03:46 | 0 | 708 |  | EXT | Нарушение формы кольцевого шва |  | (c)
24000.73 | 0 | -0.037 | -11.36 | -11.397 | -1420 | -1004 | -1094 | 767 |  | 2173 | Коррозия на шве | GWAN | GENE | 05:18 | 06:25 | 06:11 | 73 | 653 | 26 | EXT | Коррозия на шве |  | (c)
24012.09 | 0 | -0.022 | -11.38 | -11.402 | -2038 | -412 | -437 | 1164 |  | 2174 | Нарушение формы кольцевого шва | GWAN |  | 09:17 | 01:39 | 13:35 | 0 | 3201 |  | EXT | Нарушение формы кольцевого шва |  | (c)
24082.389 | 1.639 | 1.626 | -10.051 | -10.064 | -958 | -910 | -902 | 846 | 1626 | 2180 |  | CORR | CIGR | 06:47 | 06:54 | 06:56 | 24 | 113 | 15 | EXT |  | 0.89 | (c)
24082.445 | 1.695 | 1.686 | -9.995 | -10.004 | -1222 | -1177 | -1167 | 1113 | 1686 | 2180 |  | CORR | CIGR | 06:04 | 06:11 | 06:13 | 21 | 109 | 12 | EXT |  | 0.89 | (c)
24082.53 | 1.78 | 1.766 | -9.91 | -9.924 | -934 | -890 | -865 | 796 | 1766 | 2180 |  | CORR | GENE | 06:50 | 06:58 | 07:02 | 79 | 139 | 12 | EXT |  | 0.89 | (c)
24083.287 | 2.537 | 2.207 | -9.153 | -9.483 | -757 | -724 | -684 | 611 | 2207 | 2180 |  | CORR | GENE | 07:19 | 07:24 | 07:31 | 936 | 146 | 12 | EXT |  | 0.97 | (c)
24103.561 | 11.121 | 10.849 | -0.499 | -0.771 | -54 | -26 | -27 | 1 | 249 | 2181 |  | CORR | AXGR | 06:59 | 07:03 | 07:03 | 522 | 53 | 10 | EXT |  | 0.94 | (c)
24103.998 | 11.558 | 11.515 | -0.062 | -0.105 | -9 | 108 | 74 | 0 | 55 | 2181 |  | CORR | CIGR | 07:06 | 07:25 | 07:19 | 50 | 167 | 10 | EXT |  | 0.89 | (c)
24104.274 | 0.214 | 0.189 | -11.436 | -11.461 | 936 | 1098 | 1057 | 936 | 189 | 2182 |  | CORR | GENE | 06:55 | 07:21 | 07:15 | 171 | 243 | 11 | EXT |  | 0.9 | (c)
24105.006 | 0.946 | 0.626 | -10.704 | -11.024 | 527 | 870 | 814 | 527 | 626 | 2182 |  | CORR | GENE | 05:49 | 06:44 | 06:35 | 349 | 574 | 12 | EXT |  | 0.93 | (c)
24105.512 | 1.452 | 1.437 | -10.198 | -10.213 | 1079 | 1184 | 1186 | 1079 | 1437 | 2182 |  | CORR | CIGR | 07:18 | 07:35 | 07:35 | 34 | 216 | 14 | EXT |  | 0.89 | (c)
24105.79 | 1.73 | 1.703 | -9.92 | -9.947 | 609 | 903 | 824 | 609 | 1703 | 2182 |  | CORR | CIGR | 06:02 | 06:50 | 06:37 | 54 | 429 | 13 | EXT |  | 0.89 | (c)
24106.141 | 2.081 | 2.054 | -9.569 | -9.596 | 307 | 376 | 426 | 307 | 2054 | 2182 |  | CORR | CIGR | 05:13 | 05:25 | 05:33 | 40 | 239 | 10 | EXT |  | 0.89 | (c)
24109.729 | 5.669 | 5.651 | -5.981 | -5.999 | 716 | 900 | 857 | 716 | 5651 | 2182 |  | CORR | CIGR | 06:19 | 06:49 | 06:42 | 34 | 283 | 10 | EXT |  | 0.89 | (c)
24110.071 | 6.011 | 5.861 | -5.639 | -5.789 | 624 | 842 | 1010 | 624 | 5615 | 2182 |  | CORR | GENE | 06:05 | 06:40 | 07:07 | 174 | 772 | 11 | EXT |  | 0.9 | (c)
24110.962 | 6.902 | 6.892 | -4.748 | -4.758 | 735 | 832 | 817 | 735 | 4731 | 2182 |  | CORR | CIGR | 06:23 | 06:38 | 06:36 | 27 | 164 | 10 | EXT |  | 0.89 | (c)
24112.922 | 8.862 | 8.143 | -2.788 | -3.507 | 594 | 922 | 908 | 594 | 2466 | 2182 |  | CORR | GENE | 05:60 | 06:53 | 06:51 | 1041 | 628 | 13 | EXT |  | 0.98 | (c)
24114.026 | 9.966 | 9.935 | -1.684 | -1.715 | 450 | 709 | 638 | 450 | 1642 | 2182 |  | CORR | GENE | 05:37 | 06:18 | 06:07 | 73 | 375 | 10 | EXT |  | 0.89 | (c)
24114.202 | 10.142 | 10.128 | -1.508 | -1.522 | 577 | 747 | 776 | 577 | 1430 | 2182 |  | CORR | GENE | 05:57 | 06:25 | 06:29 | 92 | 396 | 11 | EXT |  | 0.89 | (c)
24116.694 | 0.984 | 0.966 | -8.086 | -8.104 | -600 | -548 | -536 | 471 | 966 | 2183 |  | CORR | CIGR | 06:26 | 06:35 | 06:37 | 36 | 129 | 10 | EXT |  | 0.89 | (c)
24118.795 | 3.085 | 3.075 | -5.985 | -5.995 | -722 | -471 | -546 | 370 | 3075 | 2183 |  | CORR | GENE | 06:06 | 06:47 | 06:35 | 72 | 352 | 15 | EXT |  | 0.89 | (c)
24119.19 | 3.48 | 3.448 | -5.59 | -5.622 | -838 | -584 | -652 | 465 | 3448 | 2183 |  | CORR | GENE | 05:48 | 06:29 | 06:18 | 245 | 373 | 10 | EXT |  | 0.91 | (c)
24121.888 | 6.178 | 6.062 | -2.892 | -3.008 | -725 | -569 | -605 | 486 | 2810 | 2183 |  | CORR | GENE | 06:06 | 06:31 | 06:25 | 198 | 239 | 11 | EXT |  | 0.91 | (c)
24122.881 | 7.171 | 7.156 | -1.899 | -1.914 | -237 | -152 | -153 | 69 | 1874 | 2183 |  | CORR | CIGR | 07:25 | 07:38 | 07:38 | 40 | 168 | 11 | EXT |  | 0.89 | (c)
24126.331 | 1.551 | 1.533 | -9.769 | -9.787 | -1715 | -1510 | -1610 | 1505 | 1533 | 2184 |  | CORR | CIGR | 05:31 | 06:04 | 05:48 | 42 | 209 | 14 | EXT |  | 0.89 | (c)
24126.504 | 1.724 | 1.103 | -9.596 | -10.217 | -1490 | -1468 | -1469 | 1449 | 1103 | 2184 |  | CORR | AXGR | 06:07 | 06:11 | 06:11 | 790 | 41 | 10 | EXT |  | 0.95 | (c)
24129.832 | 5.052 | 5.034 | -6.268 | -6.286 | -1469 | -1372 | -1336 | 1203 | 5034 | 2184 |  | CORR | CIGR | 06:11 | 06:26 | 06:32 | 37 | 266 | 13 | EXT |  | 0.89 | (c)
24158.74 | 0 | -0.036 | -11.525 | -11.561 | -1200 | 402 | 1021 | 0 |  | 2187 | Нарушение формы кольцевого шва | GWAN |  | 01:36 | 05:54 | 07:34 | 0 | 4442 |  | EXT | Нарушение формы кольцевого шва |  | (c)
24203.682 | 11.267 | 11.212 | -0.078 | -0.133 | 90 | 137 | 378 | 90 | 25 | 2190 |  | CORR | GENE | 05:03 | 05:11 | 05:50 | 108 | 576 | 12 | EXT |  | 0.89 | (c)
24203.913 | 0.153 | 0.145 | -11.497 | -11.505 | -1626 | -1441 | -1496 | 1367 | 145 | 2191 |  | CORR | CIGR | 07:50 | 08:20 | 08:11 | 20 | 259 | 13 | EXT |  | 0.89 | (c)
24227.144 | 0.159 | 0.146 | -10.871 | -10.884 | -501 | 1235 | 454 | 0 | 146 | 2193а |  | CORR | CIGR | 03:52 | 08:32 | 06:26 | 39 | 1910 | 12 | EXT |  | 0.89 | (c)
24261.05 | 11.17 | 11.142 | -0.07 | -0.098 | -444 | -358 | 0 | 0 | 5 | 2195 |  | CORR | GENE | 04:09 | 04:23 | 05:21 | 93 | 890 | 23 | EXT |  | 0.9 | (c)
24261.268 | 0.148 | 0.1 | -10.997 | -11.045 | -753 | -248 | -230 | 0 | 100 | 2196 |  | CORR | GENE | 04:11 | 05:33 | 05:35 | 66 | 1046 | 12 | EXT |  | 0.89 | (c)
24272.258 | 11.138 | 11.062 | -0.007 | -0.083 | -403 | -254 | -210 | 18 | 6 | 2196 |  | CORR | GENE | 05:08 | 05:32 | 05:39 | 77 | 385 | 11 | EXT |  | 0.89 | (c)
24272.339 | 0.074 | 0.051 | -11.336 | -11.359 | -1816 | -1563 | -1592 | 1368 | 51 | 2197 |  | CORR | GENE | 05:06 | 05:47 | 05:42 | 117 | 447 | 12 | EXT |  | 0.9 | (c)
24283.589 | 11.324 | 11.301 | -0.086 | -0.109 | -721 | -618 | -640 | 558 | 6 | 2197 |  | CORR | GENE | 08:02 | 08:19 | 08:16 | 103 | 163 | 24 | EXT |  | 0.9 | (c)
24283.653 | 11.388 | 11.38 | -0.022 | -0.03 | 2193 | -2180 | -2182 | 2095 | 13 | 2197 |  | CORR | CIGR | 03:53 | 04:07 | 04:07 | 17 | 173 | 15 | EXT |  | 0.89 | (c)
24306.4 | 11.28 | 11.192 | -0.03 | -0.118 | -1202 | -996 | -843 | 483 | 18 | 2199 |  | CORR | GENE | 06:34 | 07:07 | 07:32 | 100 | 719 | 16 | EXT |  | 0.9 | (c)
24306.417 | 11.297 | 11.195 | -0.013 | -0.115 | 2038 | -2188 | -2057 | 1691 | 2 | 2199 |  | CORR | GENE | 03:17 | 03:55 | 04:16 | 113 | 732 | 22 | EXT |  | 0.91 | (c)
24306.43 | 0 | -0.008 | -11.265 | -11.273 | 1745 | 2083 | 2108 | 1745 |  | 2200 | Коррозия на шве | GWAN | GENE | 06:35 | 07:30 | 07:34 | 55 | 726 | 22 | EXT | Коррозия на шве |  | (c)
24306.532 | 0.102 | 0.086 | -11.163 | -11.179 | 1871 | 1982 | 2106 | 1871 | 86 | 2200 |  | CORR | GENE | 06:55 | 07:13 | 07:33 | 60 | 470 | 16 | EXT |  | 0.89 | (c)
24340.66 | 0.17 | 0.159 | -11.465 | -11.476 | 1919 | -2087 | -2192 | 1843 | 159 | 2203 |  | CORR | CIGR | 03:40 | 04:54 | 04:37 | 19 | 699 | 20 | EXT |  | 0.89 | (c)
24351.978 | 11.488 | 11.476 | -0.147 | -0.159 | -1447 | -862 | -1034 | 622 | 129 | 2203 |  | CORR | CIGR | 06:37 | 08:11 | 07:43 | 30 | 826 | 15 | EXT |  | 0.89 | (c)
24351.982 | 11.492 | 11.484 | -0.143 | -0.151 | 2082 | -2222 | -2198 | 2016 | 49 | 2203 |  | CORR | GENE | 04:06 | 04:32 | 04:36 | 102 | 362 | 27 | EXT |  | 0.91 | (c)
24351.992 | 11.502 | 11.492 | -0.133 | -0.143 | -1987 | -1792 | -1800 | 1613 | 119 | 2203 |  | CORR | CIGR | 05:10 | 05:41 | 05:40 | 24 | 374 | 15 | EXT |  | 0.89 | (c)
24352.134 | 0.009 | 0.001 | -11.481 | -11.489 | 379 | 515 | 517 | 379 | 1 | 2204 |  | CORR | CIGR | 03:48 | 04:09 | 04:10 | 40 | 275 | 33 | EXT |  | 0.89 | (c)
24363.615 | 0 | -0.016 | -11.18 | -11.196 | -1092 | -885 | -223 | 0 |  | 2205 | Нарушение формы кольцевого шва | GWAN |  | 02:38 | 03:12 | 04:59 | 0 | 1738 |  | EXT | Нарушение формы кольцевого шва |  | (c)
24374.795 | 0 | -0.007 | -11.125 | -11.132 | -1021 | -787 | -3 | 0 |  | 2206 | Нарушение формы кольцевого шва | GWAN |  | 03:07 | 03:44 | 05:51 | 0 | 2036 |  | EXT | Нарушение формы кольцевого шва |  | (c)
24385.844 | 11.049 | 11.001 | -0.076 | -0.124 | 200 | 292 | 399 | 200 | 40 | 2206 |  | CORR | GENE | 06:24 | 06:39 | 06:56 | 84 | 399 | 11 | EXT |  | 0.89 | (c)
24385.92 | 0 | -0.004 | -11.405 | -11.409 | 1077 | 1939 | -2190 | 995 |  | 2207 | Нарушение формы кольцевого шва | GWAN |  | 03:03 | 05:22 | 06:15 | 0 | 2390 |  | EXT | Нарушение формы кольцевого шва |  | (c)
24386.083 | 0.163 | 0.157 | -11.242 | -11.248 | 2180 | -2216 | -2217 | 2153 | 157 | 2207 |  | CORR | CIGR | 06:01 | 06:11 | 06:11 | 17 | 128 | 12 | EXT |  | 0.89 | (c)
24397.325 | 0 | -0.024 | -11.305 | -11.329 | 2093 | 63 | -620 | 0 |  | 2208 | Нарушение формы кольцевого шва | GWAN |  | 00:26 | 06:59 | 05:09 | 0 | 3496 |  | EXT | Нарушение формы кольцевого шва |  | (c)
24408.63 | 0 | -0.007 | -11.185 | -11.192 | -1738 | -1477 | -1262 | 787 |  | 2209 | Нарушение формы кольцевого шва | GWAN |  | 02:44 | 03:26 | 04:01 | 0 | 951 |  | EXT | Нарушение формы кольцевого шва |  | (c)
24408.63 | 0 | -0.001 | -11.185 | -11.186 | -315 | -286 | -69 | 0 |  | 2209 | Нарушение формы кольцевого шва | GWAN |  | 06:34 | 06:38 | 07:13 | 0 | 492 |  | EXT | Нарушение формы кольцевого шва |  | (c)
24430.902 | 11.087 | 11.075 | -0.123 | -0.135 | 1217 | 1479 | 1406 | 1217 | 52 | 2210 |  | CORR | GENE | 08:02 | 08:44 | 08:32 | 83 | 377 | 11 | EXT |  | 0.89 | (c)
24430.915 | 11.1 | 11.086 | -0.11 | -0.124 | 160 | 231 | 301 | 160 | 86 | 2210 |  | CORR | CIGR | 05:11 | 05:23 | 05:34 | 38 | 282 | 11 | EXT |  | 0.89 | (c)
24431.142 | 0.117 | 0.102 | -11.488 | -11.503 | -354 | -312 | -304 | 255 | 102 | 2211 |  | CORR | CIGR | 07:57 | 08:04 | 08:05 | 30 | 99 | 11 | EXT |  | 0.89 | (c)
24510.369 | 10.909 | 10.844 | -0.006 | -0.071 | 1024 | 1373 | 1378 | 1024 | 5 | 2217 |  | CORR | GENE | 06:22 | 07:18 | 07:19 | 66 | 707 | 13 | EXT |  | 0.89 | (c)
24510.375 | 0 | -0.022 | -11.335 | -11.357 | 1507 | -1806 | -1620 | 285 |  | 2218 | Нарушение формы кольцевого шва | GWAN |  | 09:18 | 00:24 | 12:54 | 0 | 2669 |  | EXT | Нарушение формы кольцевого шва |  | (c)
24510.399 | 0.024 | 0.02 | -11.311 | -11.315 | 392 | 772 | 714 | 392 | 20 | 2218 |  | CORR | GENE | 06:18 | 07:20 | 07:10 | 120 | 644 | 17 | EXT |  | 0.9 | (c)
24510.517 | 0.142 | 0.079 | -11.193 | -11.256 | -452 | -367 | -202 | 0 | 79 | 2218 |  | CORR | GENE | 04:02 | 04:16 | 04:42 | 81 | 499 | 11 | EXT |  | 0.89 | (c)
24521.575 | 11.2 | 11.187 | -0.135 | -0.148 | -702 | -643 | -639 | 576 | 60 | 2218 |  | CORR | GENE | 03:22 | 03:31 | 03:32 | 88 | 126 | 15 | EXT |  | 0.89 | (c)
24554.946 | 10.881 | 10.861 | -0.134 | -0.154 | -1305 | -1059 | -1141 | 977 | 103 | 2221 |  | CORR | GENE | 07:00 | 07:40 | 07:27 | 51 | 328 | 11 | EXT |  | 0.89 | (c)
24589.132 | 0.132 | 0.016 | -11.003 | -11.119 | -457 | -336 | -308 | 160 | 16 | 2225 |  | CORR | GENE | 07:06 | 07:26 | 07:30 | 135 | 297 | 13 | EXT |  | 0.9 | (c)
24600.014 | 11.014 | 10.995 | -0.121 | -0.14 | -1516 | -480 | -915 | 314 | 62 | 2225 |  | CORR | GENE | 04:15 | 07:02 | 05:52 | 78 | 1202 | 11 | EXT |  | 0.89 | (c)
24600.135 | 0 | -0.021 | -11.195 | -11.216 | 904 | 1114 | 1243 | 904 |  | 2226 | Коррозия на шве | GWAN | GENE | 06:51 | 07:25 | 07:46 | 60 | 679 | 19 | EXT | Коррозия на шве |  | (c)
24611.33 | 0 | -0.019 | -11.585 | -11.604 | -1179 | -449 | -466 | 0 |  | 2227 | Нарушение формы кольцевого шва | GWAN |  | 05:05 | 07:03 | 07:00 | 0 | 1426 |  | EXT | Нарушение формы кольцевого шва |  | (c)
24615.728 | 4.398 | 4.38 | -7.187 | -7.205 | -1271 | -1116 | -1183 | 1095 | 4380 | 2227 |  | GOUG | GENE | 04:50 | 05:15 | 05:04 | 50 | 177 | 6 | EXT | Задир. |  | (c)
24616.884 | 5.554 | 5.539 | -6.031 | -6.046 | -1324 | -1304 | -1242 | 1160 | 5539 | 2227 |  | GOUG | CIGR | 04:41 | 04:45 | 04:55 | 26 | 164 | 6 | EXT | Задир. |  | (c)
24645.867 | 11.332 | 11.259 | -0.033 | -0.106 | 431 | 578 | 945 | 431 | 20 | 2229 |  | CORR | GENE | 04:16 | 04:40 | 05:39 | 86 | 1028 | 10 | EXT |  | 0.89 | (c)
24657.482 | 11.582 | 11.52 | -0.043 | -0.105 | -631 | -495 | -415 | 199 | 7 | 2230 |  | CORR | GENE | 05:54 | 06:16 | 06:29 | 98 | 432 | 11 | EXT |  | 0.89 | (c)
24657.526 | 0.001 | 0.001 | -11.229 | -11.229 | 1547 | 1574 | 1571 | 1547 | 1 | 2231 |  | CORR | AXGR | 06:13 | 06:17 | 06:16 | 106 | 47 | 14 | EXT |  | 0.9 | (c)
24657.663 | 0.138 | 0.121 | -11.092 | -11.109 | 1196 | 1311 | 1294 | 1196 | 121 | 2231 |  | CORR | CIGR | 05:16 | 05:34 | 05:32 | 30 | 196 | 11 | EXT |  | 0.89 | (c)
24665.559 | 8.034 | 7.989 | -3.196 | -3.241 | 970 | 1039 | 1030 | 970 | 3153 | 2231 |  | DENT | GENE | 04:39 | 04:51 | 04:49 | 88 | 120 | 0.4 | N/A | Глубина вмятины: 5 мм (0,4%). Линейка: 9 см в (799 см; 04:51 ч:мин) |  | (c)
24694.397 | 2.787 | 2.771 | -8.463 | -8.479 | -2149 | -1896 | -1995 | 1841 | 2771 | 2234 |  | GOUG | CIGR | 04:40 | 05:21 | 05:05 | 29 | 309 | 7 | EXT | Зона задиров. |  | (c)
24702.831 | 11.221 | 11.206 | -0.029 | -0.044 | -1906 | -1132 | -1282 | 658 | 9 | 2234 |  | CORR | CIGR | 05:20 | 07:25 | 07:00 | 35 | 1248 | 13 | EXT |  | 0.89 | (c)
24702.974 | 0.114 | 0.046 | -11.501 | -11.569 | -1251 | -1204 | -1153 | 1055 | 46 | 2235 |  | CORR | GENE | 05:15 | 05:22 | 05:31 | 82 | 196 | 14 | EXT |  | 0.89 | (c)
24702.984 | 0.124 | 0.06 | -11.491 | -11.555 | -872 | -698 | -707 | 541 | 60 | 2235 |  | CORR | GENE | 06:16 | 06:44 | 06:43 | 79 | 331 | 11 | EXT |  | 0.89 | (c)
24714.332 | 11.472 | 11.441 | -0.143 | -0.174 | -1734 | -1612 | -1593 | 1452 | 29 | 2235 |  | CORR | GENE | 03:57 | 04:17 | 04:20 | 145 | 282 | 10 | EXT |  | 0.9 | (c)
24714.37 | 11.51 | 11.485 | -0.105 | -0.13 | 17 | 124 | 103 | 17 | 91 | 2235 |  | CORR | CIGR | 08:39 | 08:57 | 08:53 | 39 | 173 | 11 | EXT |  | 0.89 | (c)
24714.433 | 11.573 | 11.536 | -0.042 | -0.079 | -427 | -224 | -279 | 131 | 14 | 2235 |  | CORR | GENE | 07:28 | 08:01 | 07:52 | 65 | 296 | 25 | EXT |  | 0.89 | (c)
24725.909 | 11.434 | 11.422 | -0.101 | -0.113 | -1099 | -1035 | -1010 | 922 | 60 | 2236 |  | CORR | GENE | 07:37 | 07:47 | 07:51 | 53 | 178 | 12 | EXT |  | 0.89 | (c)
24725.983 | 11.508 | 11.452 | -0.027 | -0.083 | -1430 | -1302 | -1293 | 1157 | 9 | 2236 |  | CORR | GENE | 06:43 | 07:04 | 07:05 | 74 | 273 | 25 | EXT |  | 0.9 | (c)
24726.035 | 0.025 | 0.014 | -11.175 | -11.186 | 1778 | 1878 | 1877 | 1778 | 14 | 2237 |  | CORR | CIGR | 06:43 | 06:59 | 06:59 | 27 | 199 | 23 | EXT |  | 0.89 | (c)
24794.685 | 0 | -0.011 | -11.64 | -11.651 | -1308 | 1541 | 751 | 0 |  | 2243 | Нарушение формы кольцевого шва | GWAN |  | 06:00 | 01:40 | 11:32 | 0 | 4118 |  | EXT | Нарушение формы кольцевого шва |  | (c)
24806.318 | 11.633 | 11.548 | -0.007 | -0.092 | -1322 | -1176 | -1032 | 742 | 3 | 2243 |  | CORR | GENE | 05:58 | 06:21 | 06:45 | 89 | 580 | 14 | EXT |  | 0.89 | (c)
24806.472 | 0.147 | 0.13 | -11.493 | -11.51 | -1690 | -1456 | -1497 | 1304 | 130 | 2244 |  | CORR | CIGR | 07:26 | 08:04 | 07:57 | 30 | 386 | 12 | EXT |  | 0.89 | (c)
24806.476 | 0.151 | 0.133 | -11.489 | -11.507 | 1554 | 2194 | 1921 | 1554 | 133 | 2244 |  | CORR | CIGR | 04:09 | 05:53 | 05:09 | 37 | 735 | 10 | EXT |  | 0.89 | (c)
24840.52 | 11.415 | 11.367 | -0.045 | -0.093 | 1300 | 1398 | 1396 | 1300 | 31 | 2246 |  | CORR | GENE | 06:16 | 06:32 | 06:32 | 62 | 192 | 15 | EXT |  | 0.89 | (c)
24930.845 | 0 | -0.009 | -11.48 | -11.489 | 428 | -2181 | 1694 | 428 |  | 2255 | Нарушение формы кольцевого шва | GWAN |  | 10:47 | 03:45 | 14:11 | 0 | 2532 |  | EXT | Нарушение формы кольцевого шва |  | (c)
25015.655 | 5.14 | 5.079 | -6.06 | -6.121 | 776 | 835 | 836 | 776 | 5079 | 2262 |  | DENT | GENE | 08:42 | 08:52 | 08:52 | 114 | 119 | 0.9 | N/A | Глубина вмятины: 13 мм (0,9%). Линейка: 11 см в (508 см; 08:52 ч:мин) |  | (c)
25090.177 | 11.207 | 11.161 | -0.073 | -0.119 | -1673 | -1152 | -1342 | 1011 | 50 | 2268 |  | CORR | GENE | 04:54 | 06:18 | 05:47 | 69 | 662 | 13 | EXT |  | 0.89 | (c)
25113.005 | 0 | -0.029 | -9.84 | -9.869 | 145 | 1481 | 1169 | 145 |  | 2271а | Коррозия на шве | GWAN | GENE | 02:09 | 05:45 | 04:55 | 95 | 2048 | 20 | EXT | Коррозия на шве |  | (c)
25122.845 | 0 | -0.009 | -1.57 | -1.579 | 830 | 1414 | 1917 | 830 |  | 2271б | Нарушение формы кольцевого шва | GWAN |  | 03:18 | 04:52 | 06:13 | 0 | 2174 |  | EXT | Нарушение формы кольцевого шва |  | (c)
25123.328 | 0.483 | 0.472 | -1.087 | -1.098 | 1395 | 1479 | 1626 | 1395 | 472 | 2271б |  | CORR | GENE | 04:49 | 05:03 | 05:26 | 51 | 462 | 14 | EXT |  | 0.89 | (c)
25124.111 | 1.266 | 1.243 | -0.304 | -0.327 | 1165 | 1505 | 1446 | 1165 | 280 | 2271б |  | CORR | CIGR | 04:12 | 05:07 | 04:57 | 47 | 562 | 13 | EXT |  | 0.89 | (c)
25124.125 | 1.28 | 1.262 | -0.29 | -0.308 | 1963 | 2053 | 2116 | 1963 | 273 | 2271б |  | CORR | CIGR | 06:21 | 06:35 | 06:45 | 35 | 305 | 10 | EXT |  | 0.89 | (c)
25135.61 | 0 | 0 | -11.395 | -11.395 | -1366 | -801 | -643 | 0 | 0 | 2273 |  | GWAN |  | 03:30 | 05:01 | 05:27 | 0 | 1446 |  | EXT | Место ремонта. |  | (c)
25147.005 | 0 | 0 | -11.405 | -11.405 | 169 | 842 | 1096 | 169 | 0 | 2274 |  | GWAN |  | 03:55 | 05:43 | 06:24 | 0 | 1854 |  | EXT | Место ремонта. |  | (c)
25169.905 | 11.495 | 11.426 | -0.115 | -0.184 | -1368 | -1101 | -1129 | 889 | 72 | 2275 |  | CORR | GENE | 05:49 | 06:32 | 06:27 | 112 | 479 | 18 | EXT |  | 0.9 | (c)
25170.122 | 0.102 | 0.026 | -11.298 | -11.374 | -674 | -632 | -614 | 554 | 26 | 2276 |  | CORR | GENE | 03:58 | 04:05 | 04:07 | 129 | 120 | 30 | EXT |  | 0.92 | (c)
25170.141 | 0.121 | 0.045 | -11.279 | -11.355 | -394 | -100 | 122 | 0 | 45 | 2276 |  | CORR | GENE | 04:43 | 05:30 | 06:06 | 105 | 1031 | 18 | EXT |  | 0.9 | (c)
25181.374 | 11.354 | 11.273 | -0.046 | -0.127 | -455 | -248 | -19 | 0 | 27 | 2276 |  | CORR | GENE | 04:33 | 05:06 | 05:43 | 100 | 872 | 15 | EXT |  | 0.9 | (c)
25192.79 | 0 | -0.007 | -11.09 | -11.097 | 1641 | 1789 | 1779 | 1641 |  | 2278 | Коррозия на шве | GWAN | GENE | 04:34 | 04:58 | 04:56 | 81 | 277 | 30 | EXT | Коррозия на шве |  | (c)
25192.873 | 0.083 | 0.066 | -11.007 | -11.024 | -2229 | -2085 | -2082 | 1936 | 66 | 2278 |  | CORR | CIGR | 06:09 | 06:32 | 06:33 | 42 | 294 | 10 | EXT |  | 0.89 | (c)
25203.88 | 0 | -0.061 | -11.265 | -11.326 | -1976 | -1876 | -1825 | 1674 |  | 2279 | Коррозия на шве | GWAN | GENE | 08:18 | 08:34 | 08:42 | 171 | 302 | 19 | EXT | Коррозия на шве |  | (c)
25226.769 | 0.404 | 0.394 | -1.126 | -1.136 | 1320 | 1432 | 1500 | 1320 | 394 | 2281а |  | CORR | CIGR | 04:51 | 05:09 | 05:21 | 23 | 361 | 15 | EXT |  | 0.89 | (c)
25227.174 | 0.809 | 0.779 | -0.721 | -0.751 | 1469 | 1896 | 1773 | 1469 | 702 | 2281а |  | CORR | GENE | 05:16 | 06:24 | 06:05 | 49 | 607 | 12 | EXT |  | 0.89 | (c)
25227.309 | 0.944 | 0.927 | -0.586 | -0.603 | 1299 | 1383 | 1406 | 1299 | 570 | 2281а |  | CORR | CIGR | 04:48 | 05:02 | 05:05 | 33 | 213 | 12 | EXT |  | 0.89 | (c)
25227.55 | 1.185 | 1.143 | -0.345 | -0.387 | 1295 | 1533 | 1742 | 1295 | 195 | 2281а |  | CORR | GENE | 04:47 | 05:26 | 05:60 | 192 | 895 | 15 | EXT |  | 0.91 | (c)
25227.926 | 0.031 | 0.024 | -10.164 | -10.171 | 375 | 453 | 514 | 375 | 24 | 2281б |  | CORR | CIGR | 06:03 | 06:15 | 06:25 | 18 | 278 | 26 | EXT |  | 0.89 | (c)
25227.968 | 0.073 | 0.031 | -10.122 | -10.164 | -364 | -77 | -20 | 0 | 31 | 2281б |  | CORR | GENE | 04:04 | 04:50 | 04:59 | 124 | 688 | 11 | EXT |  | 0.9 | (c)
25228.236 | 0.341 | 0.3 | -9.854 | -9.895 | -17 | 86 | 199 | 0 | 300 | 2281б |  | CORR | GENE | 04:60 | 05:16 | 05:34 | 79 | 432 | 17 | EXT |  | 0.89 | (c)
25249.465 | 0 | -0.016 | -11.215 | -11.231 | 559 | 650 | 643 | 559 |  | 2283 | Коррозия на шве | GWAN | GENE | 05:04 | 05:19 | 05:18 | 94 | 168 | 12 | EXT | Коррозия на шве |  | (c)
25249.504 | 0.039 | 0.012 | -11.176 | -11.203 | 390 | 422 | 411 | 390 | 12 | 2283 |  | CORR | AXGR | 04:37 | 04:42 | 04:40 | 158 | 43 | 14 | EXT |  | 0.91 | (c)
25260.616 | 11.151 | 11.09 | -0.064 | -0.125 | 85 | 204 | 308 | 85 | 6 | 2283 |  | CORR | GENE | 03:48 | 04:07 | 04:24 | 119 | 448 | 14 | EXT |  | 0.9 | (c)
25271.782 | 11.102 | 11.092 | -0.123 | -0.133 | -873 | -790 | -708 | 543 | 89 | 2284 |  | CORR | CIGR | 06:13 | 06:27 | 06:40 | 44 | 331 | 11 | EXT |  | 0.89 | (c)
25282.878 | 10.973 | 10.964 | -0.137 | -0.146 | 1567 | 1646 | 1639 | 1567 | 112 | 2285 |  | CORR | CIGR | 04:17 | 04:30 | 04:28 | 34 | 143 | 10 | EXT |  | 0.89 | (c)
25293.857 | 10.842 | 10.825 | -0.073 | -0.09 | -1503 | -1372 | -1384 | 1266 | 57 | 2286 |  | CORR | CIGR | 06:57 | 07:18 | 07:16 | 33 | 237 | 11 | EXT |  | 0.89 | (c)
25316.675 | 0 | 0 | -11.215 | -11.215 | -878 | -76 | -40 | 0 | 0 | 2289 |  | GWAN |  | 04:06 | 06:15 | 06:21 | 0 | 1674 |  | EXT | Место ремонта. |  | (c)
25316.675 | 0 | -0.033 | -11.215 | -11.248 | 1419 | 1970 | 1893 | 1419 |  | 2289 | Нарушение формы кольцевого шва | GWAN |  | 10:16 | 11:45 | 11:33 | 0 | 947 |  | EXT | Нарушение формы кольцевого шва |  | (c)
25321.195 | 4.52 | 4.512 | -6.695 | -6.703 | 844 | 967 | 951 | 844 | 4512 | 2289 |  | GOUG | CIGR | 08:44 | 09:04 | 09:01 | 21 | 212 | 13 | EXT | Задир. |  | (c)
25327.776 | 11.101 | 11.093 | -0.114 | -0.122 | -149 | 135 | 104 | 0 | 76 | 2289 |  | CORR | CIGR | 06:03 | 06:49 | 06:44 | 46 | 505 | 18 | EXT |  | 0.89 | (c)
25327.89 | 0 | -0.023 | -11.035 | -11.058 | -1286 | -1012 | -804 | 323 |  | 2290 | Коррозия на шве | GWAN | GENE | 06:26 | 07:11 | 07:44 | 56 | 963 | 22 | EXT | Коррозия на шве |  | (c)
25327.979 | 0.089 | 0.078 | -10.946 | -10.957 | -1177 | -1062 | -1033 | 890 | 78 | 2290 |  | CORR | GENE | 06:44 | 07:03 | 07:07 | 63 | 287 | 10 | EXT |  | 0.89 | (c)
25327.99 | 0.1 | 0.081 | -10.935 | -10.954 | -473 | -433 | -363 | 254 | 81 | 2290 |  | CORR | CIGR | 08:38 | 08:44 | 08:55 | 42 | 219 | 11 | EXT |  | 0.89 | (c)
25338.792 | 10.902 | 10.889 | -0.133 | -0.146 | -1292 | -1178 | -1122 | 951 | 90 | 2290 |  | CORR | GENE | 06:25 | 06:44 | 06:53 | 56 | 341 | 12 | EXT |  | 0.89 | (c)
25338.925 | 0 | -0.013 | -11.46 | -11.473 | -1484 | -1447 | -1137 | 790 |  | 2291 | Нарушение формы кольцевого шва | GWAN |  | 07:46 | 07:52 | 08:42 | 0 | 694 |  | EXT | Нарушение формы кольцевого шва |  | (c)
25338.925 | 0 | -0.033 | -11.46 | -11.493 | -473 | -180 | -105 | 0 |  | 2291 | Нарушение формы кольцевого шва | GWAN |  | 10:29 | 11:17 | 11:29 | 0 | 736 |  | EXT | Нарушение формы кольцевого шва |  | (c)
25338.995 | 0.07 | 0.02 | -11.39 | -11.44 | 1810 | 1967 | 2024 | 1810 | 20 | 2291 |  | CORR | GENE | 04:38 | 05:03 | 05:12 | 108 | 427 | 13 | EXT |  | 0.9 | (c)
25339.033 | 0.108 | 0.065 | -11.352 | -11.395 | -1795 | -1617 | -1507 | 1219 | 65 | 2291 |  | CORR | GENE | 06:56 | 07:25 | 07:42 | 74 | 576 | 13 | EXT |  | 0.89 | (c)
25350.248 | 11.323 | 11.317 | -0.137 | -0.143 | 1092 | 1462 | 1388 | 1092 | 125 | 2291 |  | CORR | CIGR | 02:42 | 03:41 | 03:30 | 18 | 592 | 12 | EXT |  | 0.89 | (c)
25350.295 | 11.37 | 11.312 | -0.09 | -0.148 | 1838 | 2141 | -2167 | 1711 | 6 | 2291 |  | CORR | GENE | 04:42 | 05:31 | 05:56 | 142 | 912 | 10 | EXT |  | 0.9 | (c)
25350.446 | 0.061 | 0.019 | -11.574 | -11.616 | -1249 | -1125 | -1033 | 816 | 19 | 2292 |  | CORR | GENE | 05:59 | 06:19 | 06:34 | 118 | 434 | 17 | EXT |  | 0.9 | (c)
25350.506 | 0.121 | 0.029 | -11.514 | -11.606 | -1729 | -1472 | -1534 | 1339 | 29 | 2292 |  | CORR | GENE | 04:41 | 05:23 | 05:13 | 135 | 390 | 14 | EXT |  | 0.9 | (c)
25350.527 | 0.142 | 0.132 | -11.493 | -11.503 | 2053 | -1981 | -2123 | 1837 | 132 | 2292 |  | CORR | CIGR | 02:52 | 04:01 | 03:38 | 22 | 571 | 12 | EXT |  | 0.89 | (c)
25361.882 | 11.497 | 11.483 | -0.138 | -0.152 | 2018 | 2095 | 2194 | 2018 | 128 | 2292 |  | CORR | CIGR | 02:46 | 02:58 | 03:14 | 24 | 353 | 14 | EXT |  | 0.89 | (c)
25361.885 | 11.5 | 11.485 | -0.135 | -0.15 | -1847 | -778 | -1156 | 466 | 23 | 2292 |  | CORR | GENE | 04:22 | 07:15 | 06:14 | 127 | 1381 | 15 | EXT |  | 0.9 | (c)
25362.089 | 0.069 | 0.03 | -11.116 | -11.155 | -1366 | -976 | -900 | 433 | 30 | 2293 |  | CORR | GENE | 05:04 | 06:07 | 06:19 | 138 | 933 | 20 | EXT |  | 0.91 | (c)
25373.205 | 0 | 0 | -11.28 | -11.28 | 553 | 827 | 985 | 553 | 0 | 2294 |  | GWAN |  | 04:27 | 05:11 | 05:37 | 0 | 864 |  | EXT | Место ремонта. |  | (c)
25384.485 | 0 | 0 | -11.48 | -11.48 | -833 | -565 | -513 | 193 | 0 | 2295 |  | GWAN |  | 04:13 | 04:56 | 05:05 | 0 | 640 |  | EXT | Место ремонта. |  | (c)
25407.141 | 11.176 | 11.164 | -0.119 | -0.131 | -1747 | -1654 | -1664 | 1582 | 108 | 2296 |  | CORR | CIGR | 05:06 | 05:21 | 05:19 | 23 | 166 | 10 | EXT | Аномалия находится на упругопластическом изгибе: R=493 D, максимальное растяжение на 10.8 час. | 0.89 | (c)
25407.26 | 0 | -0.028 | -11.24 | -11.268 | -1527 | -1295 | -1357 | 1187 |  | 2297 | Коррозия на шве | GWAN | GENE | 04:44 | 05:21 | 05:11 | 70 | 339 | 12 | EXT | Коррозия на шве Аномалия находится на упругопластическом изгибе: R=493 D, максимальное растяжение на 10.8 час. |  | (c)
25407.392 | 0.132 | 0.076 | -11.108 | -11.164 | -1526 | -1455 | -1414 | 1302 | 76 | 2297 |  | CORR | GENE | 04:44 | 04:55 | 05:02 | 75 | 224 | 12 | EXT | Аномалия находится на упругопластическом изгибе: R=491 D, максимальное растяжение на 10.8 час. | 0.89 | (c)
25418.386 | 11.126 | 11.112 | -0.114 | -0.128 | -1532 | -1467 | -1430 | 1328 | 81 | 2297 |  | CORR | CIGR | 04:43 | 04:53 | 04:59 | 47 | 204 | 19 | EXT | Аномалия находится на упругопластическом изгибе: R=470 D, максимальное растяжение на 10.8 час. | 0.89 | (c)
25418.536 | 0.036 | 0.021 | -10.524 | -10.539 | 1315 | 1426 | 1443 | 1315 | 21 | 2298 |  | CORR | CIGR | 04:31 | 04:49 | 04:52 | 30 | 258 | 18 | EXT | Аномалия находится на упругопластическом изгибе: R=470 D, максимальное растяжение на 10.8 час. | 0.89 | (c)
25429.01 | 10.51 | 10.428 | -0.05 | -0.132 | 1035 | 1109 | 1223 | 1035 | 34 | 2298 |  | CORR | GENE | 03:46 | 03:58 | 04:16 | 98 | 374 | 14 | EXT | Аномалия находится на упругопластическом изгибе: R=543 D, максимальное растяжение на 10.8 час. | 0.89 | (c)
25429.173 | 0.113 | 0.094 | -11.347 | -11.366 | -558 | -417 | -448 | 338 | 94 | 2299 |  | CORR | CIGR | 04:12 | 04:34 | 04:30 | 34 | 220 | 14 | EXT | Аномалия находится на упругопластическом изгибе: R=551 D, максимальное растяжение на 10.8 час. | 0.89 | (c)
25462.132 | 10.102 | 10.093 | -1.283 | -1.292 | 725 | 856 | 843 | 725 | 1253 | 2301 |  | CORR | CIGR | 03:14 | 03:35 | 03:33 | 39 | 236 | 16 | EXT |  | 0.89 | (c)
25463.415 | 0 | 0 | -11.205 | -11.205 | 792 | 1043 | 1608 | 792 | 0 | 2302 |  | GWAN |  | 03:31 | 04:12 | 05:43 | 0 | 1631 |  | EXT | Место ремонта. |  | (c)
25474.558 | 11.143 | 11.132 | -0.062 | -0.073 | 1343 | 1394 | 1393 | 1343 | 50 | 2302 |  | CORR | CIGR | 05:00 | 05:08 | 05:08 | 23 | 101 | 10 | EXT |  | 0.89 | (c)
25474.696 | 0.076 | 0.054 | -11.369 | -11.391 | 2170 | -1998 | -1956 | 1620 | 54 | 2303 |  | CORR | GENE | 04:42 | 05:29 | 05:36 | 54 | 672 | 11 | EXT |  | 0.89 | (c)
25497.495 | 11.43 | 11.419 | -0.015 | -0.026 | -319 | -258 | -205 | 90 | 9 | 2304 |  | CORR | CIGR | 07:40 | 07:50 | 07:59 | 17 | 230 | 16 | EXT |  | 0.89 | (c)
25564 | 0 | -0.019 | -11.61 | -11.629 | 842 | 1104 | 1203 | 842 |  | 2311 | Нарушение формы кольцевого шва | GWAN |  | 00:36 | 01:18 | 01:34 | 0 | 721 |  | EXT | Нарушение формы кольцевого шва |  | (c)
25564 | 0 | -0.058 | -11.61 | -11.668 | 2151 | -2011 | -2036 | 1763 |  | 2311 | Коррозия на шве | GWAN | GENE | 04:07 | 04:55 | 04:51 | 176 | 547 | 12 | EXT | Коррозия на шве |  | (c)
25564 | 0 | -0.019 | -11.61 | -11.629 | -1379 | -1146 | -1206 | 1033 |  | 2311 | Коррозия на шве | GWAN | GENE | 06:37 | 07:15 | 07:05 | 155 | 347 | 13 | EXT | Коррозия на шве |  | (c)
25587.085 | 11.475 | 11.442 | -0.075 | -0.108 | -2075 | -1930 | -1932 | 1788 | 43 | 2312 |  | CORR | GENE | 06:15 | 06:39 | 06:38 | 65 | 287 | 14 | EXT |  | 0.89 | (c)
25587.194 | 0.034 | 0.024 | -11.351 | -11.361 | 377 | 861 | 723 | 377 | 24 | 2313 |  | CORR | GENE | 04:14 | 05:32 | 05:10 | 133 | 693 | 13 | EXT |  | 0.9 | (c)
25587.199 | 0.039 | 0.029 | -11.346 | -11.356 | 1214 | 1441 | 1424 | 1214 | 29 | 2313 |  | CORR | GENE | 06:29 | 07:06 | 07:03 | 56 | 420 | 24 | EXT |  | 0.89 | (c)
25598.545 | 0 | -0.092 | -11.365 | -11.457 | -576 | 58 | -117 | 0 |  | 2314 | Коррозия на шве | GWAN | GENE | 04:60 | 06:42 | 06:14 | 178 | 918 | 23 | EXT | Коррозия на шве |  | (c)
25598.545 | 0 | -0.013 | -11.365 | -11.378 | 373 | 661 | 580 | 373 |  | 2314 | Коррозия на шве | GWAN | GENE | 07:33 | 08:20 | 08:06 | 61 | 415 | 16 | EXT | Коррозия на шве |  | (c)
25609.804 | 11.259 | 11.243 | -0.106 | -0.122 | -151 | -39 | 58 | 0 | 58 | 2314 |  | CORR | GENE | 06:08 | 06:27 | 06:42 | 64 | 418 | 10 | EXT |  | 0.89 | (c)
25632.928 | 11.618 | 11.571 | -0.032 | -0.079 | -816 | -605 | -596 | 376 | 11 | 2316 |  | CORR | GENE | 05:37 | 06:11 | 06:12 | 68 | 439 | 10 | EXT |  | 0.89 | (c)
25710.771 | 10.926 | 10.885 | -0.094 | -0.135 | -2175 | -2098 | -1940 | 1705 | 83 | 2323 |  | CORR | GENE | 05:26 | 05:38 | 06:04 | 52 | 470 | 15 | EXT |  | 0.89 | (c)
25710.865 | 0 | -0.024 | -11.47 | -11.494 | -1859 | -1700 | -1340 | 822 |  | 2324 | Коррозия на шве | GWAN | CIGR | 05:18 | 05:44 | 06:42 | 38 | 1037 | 27 | EXT | Коррозия на шве |  | (c)
25710.865 | 0 | -0.048 | -11.47 | -11.518 | -778 | 86 | 323 | 0 |  | 2324 | Нарушение формы кольцевого шва | GWAN |  | 08:13 | 10:32 | 11:10 | 0 | 2202 |  | EXT | Нарушение формы кольцевого шва |  | (c)
25710.947 | 0.082 | 0.059 | -11.388 | -11.411 | -1807 | -1720 | -1641 | 1475 | 59 | 2324 |  | CORR | GENE | 05:27 | 05:41 | 05:54 | 48 | 333 | 10 | EXT |  | 0.89 | (c)
25722.461 | 0.126 | 0.112 | -7.044 | -7.058 | -326 | -188 | -217 | 108 | 112 | 2325 |  | CORR | CIGR | 06:05 | 06:27 | 06:22 | 27 | 218 | 11 | EXT |  | 0.89 | (c)
25756.065 | 0 | -0.009 | -11.6 | -11.609 | -24 | 682 | 379 | 0 |  | 2329 | Нарушение формы кольцевого шва | GWAN |  | 02:44 | 04:38 | 03:49 | 0 | 807 |  | EXT | Нарушение формы кольцевого шва |  | (c)
25756.065 | 0 | -0.01 | -11.6 | -11.61 | 1647 | 1821 | 1846 | 1647 |  | 2329 | Нарушение формы кольцевого шва | GWAN |  | 07:14 | 07:42 | 07:46 | 0 | 398 |  | EXT | Нарушение формы кольцевого шва |  | (c)
25847.54 | 0 | -0.04 | -11.205 | -11.245 | 1204 | 2202 | 1797 | 1204 |  | 2337 | Нарушение формы кольцевого шва | GWAN |  | 11:35 | 02:16 | 13:11 | 0 | 1186 |  | EXT | Нарушение формы кольцевого шва |  | (c)
25971.02 | 11.01 | 10.987 | -0.03 | -0.053 | -952 | -853 | -855 | 757 | 21 | 2347 |  | CORR | CIGR | 04:02 | 04:18 | 04:18 | 32 | 195 | 10 | EXT |  | 0.89 | (c)
26073.09 | 0 | -0.018 | -11.54 | -11.558 | -262 | 1130 | 1092 | 0 |  | 2357 | Нарушение формы кольцевого шва | GWAN |  | 00:46 | 04:30 | 04:24 | 0 | 2709 |  | EXT | Нарушение формы кольцевого шва |  | (c)
26073.09 | 0 | -0.018 | -11.54 | -11.558 | -1846 | -1439 | -1417 | 989 |  | 2357 | Нарушение формы кольцевого шва | GWAN |  | 08:30 | 09:36 | 09:39 | 0 | 858 |  | EXT | Нарушение формы кольцевого шва |  | (c)
26084.571 | 11.481 | 11.398 | -0.059 | -0.142 | -36 | 25 | 84 | 0 | 36 | 2357 |  | CORR | GENE | 01:22 | 01:32 | 01:42 | 106 | 240 | 13 | EXT |  | 0.9 | (c)
26117.67 | 0 | -0.021 | -11.345 | -11.366 | 1149 | 1273 | 1285 | 1149 |  | 2361 | Нарушение формы кольцевого шва | GWAN |  | 08:09 | 08:29 | 08:31 | 0 | 271 |  | EXT | Нарушение формы кольцевого шва |  | (c)
26129.015 | 0 | -0.018 | -11.145 | -11.163 | -994 | 760 | 662 | 994 |  | 2362 | Нарушение формы кольцевого шва | GWAN |  | 09:23 | 02:06 | 13:50 | 0 | 3313 |  | EXT | Нарушение формы кольцевого шва |  | (c)
26129.015 | 0 | 0 | -11.145 | -11.145 | -1698 | -1548 | -1463 | 1229 | 0 | 2362 |  | GWAN |  | 07:29 | 07:53 | 08:07 | 0 | 469 |  | EXT | Место ремонта. |  | (c)
26129.089 | 0.074 | 0.062 | -11.071 | -11.083 | -1655 | -1556 | -1554 | 1452 | 62 | 2362 |  | CORR | CIGR | 07:36 | 07:52 | 07:52 | 52 | 203 | 15 | EXT |  | 0.89 | (c)
26129.129 | 0.114 | 0.102 | -11.031 | -11.043 | 1224 | 1290 | 1354 | 1224 | 102 | 2362 |  | CORR | CIGR | 03:21 | 03:31 | 03:41 | 47 | 259 | 10 | EXT |  | 0.89 | (c)
26140.048 | 11.033 | 11.013 | -0.112 | -0.132 | -1649 | -1537 | -1548 | 1446 | 98 | 2362 |  | CORR | CIGR | 07:37 | 07:55 | 07:53 | 34 | 203 | 20 | EXT |  | 0.89 | (c)
26151.715 | 11.555 | 11.467 | -0.09 | -0.178 | -1738 | -1723 | -1718 | 1699 | 72 | 2363 |  | CORR | AXGR | 07:46 | 07:49 | 07:50 | 106 | 39 | 16 | EXT |  | 0.9 | (c)
26151.805 | 0 | 0 | -11.635 | -11.635 | -870 | -558 | -631 | 393 | 0 | 2364 |  | GWAN |  | 07:19 | 08:09 | 07:57 | 0 | 477 |  | EXT | Место ремонта. |  | (c)
26163.44 | 0 | 0 | -11.22 | -11.22 | -501 | -325 | -331 | 162 | 0 | 2365 |  | GWAN |  | 04:06 | 04:35 | 04:34 | 0 | 339 |  | EXT | Место ремонта. |  | (c)
26174.66 | 0 | 0 | -11.34 | -11.34 | 1828 | -1869 | -1912 | 1190 | 0 | 2366а |  | GWAN |  | 06:01 | 08:04 | 07:57 | 0 | 1444 |  | EXT | Место ремонта. |  | (c)
26175.003 | 0.343 | 0.28 | -10.997 | -11.06 | -2145 | -2012 | -2015 | 1885 | 280 | 2366а |  | CORR | GENE | 07:20 | 07:41 | 07:41 | 73 | 260 | 12 | EXT |  | 0.89 | (c)
26186 | 0 | -0.019 | -11.205 | -11.224 | 2091 | -2033 | -1936 | 1502 |  | 2366б | Нарушение формы кольцевого шва | GWAN |  | 11:51 | 00:45 | 13:01 | 0 | 868 |  | EXT | Нарушение формы кольцевого шва |  | (c)
26186 | 0 | -0.03 | -11.205 | -11.235 | -992 | -787 | -728 | 464 |  | 2366б | Коррозия на шве | GWAN | GENE | 03:33 | 04:06 | 04:16 | 79 | 529 | 23 | EXT | Коррозия на шве |  | (c)
26197.047 | 11.047 | 11.035 | -0.158 | -0.17 | 2052 | 2160 | 2167 | 2052 | 146 | 2366б |  | CORR | CIGR | 11:45 | 00:02 | 12:03 | 24 | 231 | 11 | EXT |  | 0.89 | (c)
26197.13 | 11.13 | 11.11 | -0.075 | -0.095 | 2168 | -2029 | -2005 | 1718 | 29 | 2366б |  | CORR | GENE | 00:03 | 00:46 | 00:50 | 66 | 576 | 10 | EXT |  | 0.89 | (c)
26197.141 | 11.141 | 11.109 | -0.064 | -0.096 | -214 | 29 | 46 | 0 | 28 | 2366б |  | CORR | GENE | 05:39 | 06:18 | 06:21 | 68 | 520 | 13 | EXT |  | 0.89 | (c)
26197.293 | 0.088 | 0.036 | -11.287 | -11.339 | 139 | 229 | 441 | 139 | 36 | 2367а |  | CORR | GENE | 00:44 | 00:59 | 01:33 | 80 | 603 | 13 | EXT |  | 0.89 | (c)
26197.327 | 0.122 | 0.072 | -11.253 | -11.303 | -171 | 12 | -30 | 111 | 72 | 2367а |  | CORR | GENE | 11:54 | 00:24 | 12:17 | 90 | 282 | 12 | EXT |  | 0.89 | (c)
26205.886 | 8.681 | 8.641 | -2.694 | -2.734 | -2197 | -2083 | -2054 | 1911 | 2629 | 2367а |  | CORR | GENE | 06:27 | 06:45 | 06:50 | 105 | 286 | 13 | EXT |  | 0.9 | (c)
26208.067 | 10.862 | 10.828 | -0.513 | -0.547 | -1997 | -1662 | -1652 | 1307 | 467 | 2367а |  | CORR | GENE | 06:59 | 07:53 | 07:55 | 80 | 691 | 21 | EXT |  | 0.9 | (c)
26208.138 | 10.933 | 10.896 | -0.442 | -0.479 | 931 | 1327 | 1271 | 931 | 399 | 2367а |  | CORR | GENE | 02:52 | 03:56 | 03:47 | 80 | 678 | 10 | EXT |  | 0.89 | (c)
26208.58 | 0 | -0.019 | -12.11 | -12.129 | 956 | 1390 | 1455 | 956 |  | 2368а | Нарушение формы кольцевого шва | GWAN |  | 00:08 | 01:18 | 01:28 | 0 | 997 |  | EXT | Нарушение формы кольцевого шва |  | (c)
26208.58 | 0 | -0.005 | -12.11 | -12.115 | -2078 | -1497 | -1149 | 220 |  | 2368а | Нарушение формы кольцевого шва | GWAN |  | 03:58 | 05:32 | 06:28 | 0 | 1858 |  | EXT | Нарушение формы кольцевого шва |  | (c)
26222.773 | 2.083 | 1.972 | -10.042 | -10.153 | 1795 | 1969 | 1963 | 1795 | 1972 | 2370а |  | CORR | GENE | 06:35 | 07:03 | 07:02 | 124 | 336 | 13 | EXT |  | 0.9 | (c)
26223.117 | 2.427 | 2.382 | -9.698 | -9.743 | 785 | 1136 | 1087 | 785 | 2382 | 2370а |  | CORR | GENE | 03:52 | 04:49 | 04:41 | 87 | 605 | 15 | EXT |  | 0.89 | (c)
26223.383 | 2.693 | 2.579 | -9.432 | -9.546 | 921 | 1117 | 1191 | 921 | 2579 | 2370а |  | CORR | GENE | 04:14 | 04:45 | 04:57 | 140 | 540 | 14 | EXT |  | 0.9 | (c)
26223.393 | 2.703 | 2.685 | -9.422 | -9.44 | 1701 | 1831 | 1824 | 1701 | 2685 | 2370а |  | CORR | GENE | 06:20 | 06:41 | 06:40 | 66 | 245 | 11 | EXT |  | 0.89 | (c)
26223.886 | 3.196 | 3.174 | -8.929 | -8.951 | 1069 | 1259 | 1283 | 1069 | 3174 | 2370а |  | CORR | CIGR | 04:38 | 05:08 | 05:12 | 43 | 428 | 13 | EXT |  | 0.89 | (c)
26229.585 | 8.895 | 8.825 | -3.23 | -3.3 | 827 | 984 | 953 | 827 | 3181 | 2370а |  | CORR | GENE | 03:59 | 04:24 | 04:19 | 119 | 252 | 11 | EXT |  | 0.9 | (c)
26229.954 | 9.264 | 9.003 | -2.861 | -3.122 | 668 | 806 | 826 | 668 | 2843 | 2370а |  | CORR | GENE | 03:33 | 03:55 | 03:58 | 279 | 316 | 12 | EXT |  | 0.92 | (c)
26232.094 | 11.404 | 11.383 | -0.721 | -0.742 | 522 | 605 | 645 | 522 | 701 | 2370а |  | CORR | CIGR | 03:09 | 03:23 | 03:29 | 41 | 246 | 10 | EXT |  | 0.89 | (c)
26232.745 | 12.055 | 12.036 | -0.07 | -0.089 | 541 | 696 | 752 | 541 | 35 | 2370а |  | CORR | CIGR | 03:12 | 03:38 | 03:47 | 54 | 422 | 12 | EXT |  | 0.89 | (c)
26239.636 | 6.821 | 6.634 | -5.119 | -5.306 | 1126 | 1429 | 1501 | 1126 | 4978 | 2371а |  | CORR | GENE | 05:25 | 06:14 | 06:25 | 328 | 750 | 14 | EXT |  | 0.94 | (c)
26240.095 | 7.28 | 7.254 | -4.66 | -4.686 | 927 | 1102 | 1059 | 927 | 4646 | 2371а |  | CORR | CIGR | 04:53 | 05:21 | 05:14 | 40 | 262 | 11 | EXT |  | 0.89 | (c)
26240.464 | 7.649 | 7.63 | -4.291 | -4.31 | 260 | 506 | 441 | 260 | 4264 | 2371а |  | CORR | CIGR | 03:05 | 03:45 | 03:34 | 46 | 362 | 13 | EXT |  | 0.89 | (c)
26240.487 | 7.672 | 7.63 | -4.268 | -4.31 | 1397 | 1501 | 1806 | 1397 | 4174 | 2371а |  | CORR | GENE | 06:08 | 06:25 | 07:14 | 136 | 818 | 14 | EXT |  | 0.9 | (c)
26240.5 | 7.685 | 7.658 | -4.255 | -4.282 | 687 | 1105 | 995 | 687 | 4112 | 2371а |  | CORR | GENE | 04:14 | 05:21 | 05:03 | 170 | 616 | 15 | EXT |  | 0.91 | (c)
26241.357 | 8.542 | 8.483 | -3.398 | -3.457 | 1518 | 1761 | 1842 | 1518 | 3386 | 2371а |  | CORR | GENE | 06:28 | 07:07 | 07:20 | 71 | 647 | 11 | EXT |  | 0.89 | (c)
26241.553 | 8.738 | 8.732 | -3.202 | -3.208 | 1852 | 1960 | 2033 | 1852 | 3186 | 2371а |  | CORR | CIGR | 07:22 | 07:39 | 07:51 | 22 | 362 | 10 | EXT |  | 0.89 | (c)
26244.774 | 0.019 | 0.009 | -11.301 | -11.311 | -470 | 356 | 420 | 0 | 9 | 2372а |  | CORR | GENE | 03:16 | 05:30 | 05:40 | 75 | 1780 | 29 | EXT |  | 0.9 | (c)
26256.206 | 0.131 | 0.112 | -10.619 | -10.638 | -1962 | -1879 | -1875 | 1788 | 112 | 2373а |  | CORR | CIGR | 09:24 | 09:37 | 09:38 | 42 | 174 | 12 | EXT |  | 0.89 | (c)
26266.825 | 0 | -0.023 | -11.285 | -11.308 | 932 | 1093 | 1202 | 932 |  | 2374а | Коррозия на шве | GWAN | GENE | 04:28 | 04:54 | 05:12 | 67 | 539 | 21 | EXT | Коррозия на шве |  | (c)
26266.825 | 0 | -0.061 | -11.285 | -11.346 | 1938 | -1745 | -1999 | 1474 |  | 2374а | Коррозия на шве | GWAN | GENE | 07:10 | 09:16 | 08:35 | 111 | 1049 | 23 | EXT | Коррозия на шве |  | (c)
26266.97 | 0.145 | 0.136 | -11.14 | -11.149 | 1328 | 1383 | 1392 | 1328 | 136 | 2374а |  | CORR | CIGR | 05:32 | 05:41 | 05:42 | 20 | 128 | 15 | EXT |  | 0.89 | (c)
26274.116 | 7.291 | 7.268 | -3.994 | -4.017 | 999 | 1114 | 1082 | 999 | 3984 | 2374а |  | CORR | CIGR | 04:39 | 04:57 | 04:52 | 33 | 167 | 10 | EXT |  | 0.89 | (c)
26275.012 | 8.187 | 8.168 | -3.098 | -3.117 | 503 | 548 | 559 | 503 | 3084 | 2374а |  | CORR | CIGR | 03:19 | 03:26 | 03:28 | 33 | 111 | 15 | EXT |  | 0.89 | (c)
26276.847 | 10.022 | 10.009 | -1.263 | -1.276 | 914 | 958 | 971 | 914 | 1249 | 2374а |  | CORR | CIGR | 04:25 | 04:32 | 04:34 | 27 | 115 | 12 | EXT |  | 0.89 | (c)
26278.459 | 0.349 | 0.293 | -10.976 | -11.032 | 1060 | 1125 | 1151 | 1060 | 293 | 2375а |  | CORR | GENE | 03:21 | 03:32 | 03:36 | 82 | 183 | 13 | EXT |  | 0.89 | (c)
26289.435 | 0 | 0 | -10.25 | -10.25 | -377 | -189 | -118 | 0 | 0 | 2376а |  | GWAN |  | 01:08 | 01:39 | 01:50 | 0 | 519 |  | EXT | Место ремонта. |  | (c)
26289.435 | 0 | 0 | -10.25 | -10.25 | 216 | 333 | 336 | 216 | 0 | 2376а |  | GWAN |  | 02:44 | 03:03 | 03:03 | 0 | 241 |  | EXT | Место ремонта. |  | (c)
26297.711 | 8.276 | 8.099 | -1.974 | -2.151 | 1617 | 1682 | 1712 | 1617 | 1878 | 2376а |  | GOUG | GENE | 06:30 | 06:41 | 06:45 | 273 | 189 | 10 | EXT | Зона задиров. |  | (c)
26299.444 | 10.009 | 9.999 | -0.241 | -0.251 | -1139 | -1073 | -1058 | 978 | 226 | 2376а |  | CORR | CIGR | 11:05 | 11:16 | 11:18 | 25 | 160 | 13 | EXT |  | 0.89 | (c)
26299.483 | 10.048 | 10.038 | -0.202 | -0.212 | 542 | 591 | 610 | 542 | 187 | 2376а |  | CORR | CIGR | 03:37 | 03:45 | 03:48 | 25 | 135 | 13 | EXT |  | 0.89 | (c)
26299.6 | 10.165 | 10.149 | -0.085 | -0.101 | 327 | 432 | 454 | 327 | 75 | 2376а |  | CORR | CIGR | 03:02 | 03:19 | 03:23 | 26 | 256 | 11 | EXT |  | 0.89 | (c)
26299.685 | 0 | -0.034 | -11.445 | -11.479 | 1284 | 319 | -990 | 1197 |  | 2377а | Нарушение формы кольцевого шва | GWAN |  | 10:30 | 07:54 | 16:23 | 0 | 4374 |  | EXT | Нарушение формы кольцевого шва |  | (c)
26333.775 | 0 | -0.021 | -10.62 | -10.641 | -65 | 862 | 458 | 0 |  | 2380а | Нарушение формы кольцевого шва | GWAN |  | 02:26 | 04:55 | 03:50 | 0 | 1047 |  | EXT | Нарушение формы кольцевого шва |  | (c)
26333.775 | 0 | -0.035 | -10.62 | -10.655 | 1732 | -1018 | -1541 | 353 |  | 2380а | Нарушение формы кольцевого шва | GWAN |  | 07:16 | 11:52 | 10:27 | 0 | 2376 |  | EXT | Нарушение формы кольцевого шва |  | (c)
26345.548 | 1.153 | 1.14 | -10.342 | -10.355 | -1617 | -1523 | -1481 | 1345 | 1140 | 2381а |  | CORR | CIGR | 03:04 | 03:19 | 03:26 | 36 | 272 | 10 | EXT |  | 0.89 | (c)
26355.802 | 11.407 | 11.394 | -0.088 | -0.101 | -2165 | -2066 | -2082 | 1999 | 77 | 2381а |  | CORR | CIGR | 01:36 | 01:52 | 01:49 | 24 | 166 | 12 | EXT |  | 0.89 | (c)
26355.89 | 0 | -0.039 | -11.33 | -11.369 | 1020 | 1211 | 1821 | 1020 |  | 2382а | Коррозия на шве | GWAN | GENE | 00:49 | 01:20 | 02:59 | 68 | 1601 | 17 | EXT | Коррозия на шве |  | (c)
26367.22 | 0 | -0.042 | -11.445 | -11.487 | -277 | 1608 | 1747 | 0 |  | 2383а | Нарушение формы кольцевого шва | GWAN |  | 00:01 | 05:05 | 05:27 | 0 | 4047 |  | EXT | Нарушение формы кольцевого шва |  | (c)
26434.84 | 0 | 0 | -9.765 | -9.765 | 1697 | 2022 | 2021 | 1697 | 0 | 2388а |  | GWAN |  | 03:52 | 04:45 | 04:45 | 0 | 649 |  | EXT | Место ремонта. |  | (c)
26434.84 | 0 | 0 | -9.765 | -9.765 | -1980 | -1480 | -1597 | 1214 | 0 | 2388а |  | GWAN |  | 05:59 | 07:20 | 07:01 | 0 | 766 |  | EXT | Место ремонта. |  | (c)
26446.19 | 0 | -0.075 | -0.765 | -0.84 | 783 | -570 | -1542 | 595 |  | 2389б | Нарушение формы кольцевого шва | GWAN |  | 02:24 | 10:46 | 08:09 | 0 | 4273 |  | EXT | Нарушение формы кольцевого шва |  | (c)
26458.352 | 11.397 | 11.372 | -0.078 | -0.103 | 1630 | 1751 | 1794 | 1630 | 68 | 2390а |  | CORR | CIGR | 06:56 | 07:15 | 07:22 | 35 | 327 | 11 | EXT |  | 0.89 | (c)
26458.43 | 0 | 0 | -11.635 | -11.635 | -907 | -714 | -625 | 343 | 0 | 2391 |  | GWAN |  | 06:33 | 07:04 | 07:19 | 0 | 564 |  | EXT | Место ремонта. |  | (c)
26549.349 | 10.859 | 10.763 | -0.506 | -0.602 | 895 | 1022 | 1017 | 895 | 372 | 2398 |  | DENT | GENE | 05:24 | 05:44 | 05:43 | 230 | 244 | 0.4 | N/A | Глубина вмятины: 5 мм (0,4%). Линейка: 23 см в (1076 см; 05:44 ч:мин) |  | (c)
26606.405 | 0.05 | 0.042 | -11.59 | -11.598 | 2108 | -2195 | -2169 | 1986 | 42 | 2404 |  | CORR | CIGR | 05:06 | 05:32 | 05:36 | 18 | 367 | 23 | EXT |  | 0.89 | (c)
26730.845 | 0 | -0.016 | -11.31 | -11.326 | -1702 | -1372 | -1404 | 1106 |  | 2415 | Нарушение формы кольцевого шва | GWAN |  | 02:31 | 03:24 | 03:19 | 0 | 596 |  | EXT | Нарушение формы кольцевого шва |  | (c)
26742.155 | 0 | -0.019 | -11.235 | -11.254 | 1513 | -1225 | -1718 | 488 |  | 2416 | Нарушение формы кольцевого шва | GWAN |  | 10:44 | 03:22 | 14:02 | 0 | 2461 |  | EXT | Нарушение формы кольцевого шва |  | (c)
26742.155 | 0 | -0.014 | -11.235 | -11.249 | -224 | -21 | 445 | 0 |  | 2416 | Нарушение формы кольцевого шва | GWAN |  | 06:04 | 06:36 | 07:52 | 0 | 1338 |  | EXT | Нарушение формы кольцевого шва |  | (c)
26809.62 | 0 | -0.008 | -11.615 | -11.623 | -1122 | 120 | -409 | 0 |  | 2422 | Нарушение формы кольцевого шва | GWAN |  | 03:57 | 07:18 | 05:52 | 0 | 1426 |  | EXT | Нарушение формы кольцевого шва |  | (c)
26865.945 | 0 | -0.025 | -10.045 | -10.07 | 1765 | -796 | -643 | 1410 |  | 2427 | Нарушение формы кольцевого шва | GWAN |  | 06:22 | 11:29 | 11:53 | 0 | 4106 |  | EXT | Нарушение формы кольцевого шва |  | (c)
26887.255 | 0 | -0.004 | -11.36 | -11.364 | 1689 | 1850 | 1922 | 1689 |  | 2429 | Нарушение формы кольцевого шва | GWAN |  | 05:27 | 05:53 | 06:05 | 0 | 466 |  | EXT | Нарушение формы кольцевого шва |  | (c)
26898.67 | 0.055 | 0.029 | -11.615 | -11.641 | -1316 | -1300 | -1289 | 1263 | 29 | 2430 |  | CORR | GENE | 04:08 | 04:11 | 04:12 | 119 | 53 | 13 | EXT |  | 0.9 | (c)
26898.73 | 0.115 | 0.111 | -11.555 | -11.559 | -1057 | -987 | -931 | 805 | 111 | 2430 |  | CORR | CIGR | 04:50 | 05:01 | 05:10 | 45 | 252 | 10 | EXT |  | 0.89 | (c)
26999.36 | 0 | -0.02 | -11.535 | -11.555 | -1103 | -543 | 315 | 0 |  | 2439 | Нарушение формы кольцевого шва | GWAN |  | 00:45 | 02:15 | 04:33 | 0 | 2835 |  | EXT | Нарушение формы кольцевого шва |  | (c)
27010.806 | 11.446 | 11.435 | -0.089 | -0.1 | 920 | 971 | 995 | 920 | 79 | 2439 |  | CORR | CIGR | 06:11 | 06:19 | 06:23 | 21 | 151 | 15 | EXT |  | 0.89 | (c)
27044.598 | 11.068 | 11.028 | -0.087 | -0.127 | -1784 | -1631 | -1645 | 1506 | 63 | 2442 |  | CORR | GENE | 04:19 | 04:44 | 04:42 | 64 | 279 | 12 | EXT |  | 0.89 | (c)
27044.662 | 11.132 | 11.108 | -0.023 | -0.047 | -1448 | -1385 | -1380 | 1313 | 13 | 2442 |  | CORR | CIGR | 05:14 | 05:24 | 05:25 | 34 | 135 | 13 | EXT |  | 0.89 | (c)
27055.81 | 11.125 | 11.071 | -0.055 | -0.109 | -715 | -516 | -484 | 253 | 20 | 2443 |  | CORR | GENE | 03:58 | 04:30 | 04:35 | 89 | 462 | 10 | EXT |  | 0.89 | (c)
27078.679 | 0.109 | 0.083 | -11.351 | -11.377 | 610 | 741 | 777 | 610 | 83 | 2446 |  | CORR | GENE | 04:39 | 05:01 | 05:06 | 72 | 333 | 10 | EXT |  | 0.89 | (c)
27157.415 | 0 | -0.019 | -11.335 | -11.354 | 1464 | -1416 | -1842 | 687 |  | 2453 | Нарушение формы кольцевого шва | GWAN |  | 01:13 | 05:29 | 04:20 | 0 | 2310 |  | EXT | Нарушение формы кольцевого шва |  | (c)
27179.722 | 10.972 | 10.956 | -0.133 | -0.149 | -963 | -765 | -782 | 601 | 118 | 2454 |  | CORR | CIGR | 06:53 | 07:25 | 07:22 | 31 | 362 | 11 | EXT |  | 0.89 | (c)
27179.909 | 0.054 | 0.019 | -11.181 | -11.216 | -1925 | -1618 | -1564 | 1203 | 19 | 2455 |  | CORR | GENE | 05:25 | 06:14 | 06:23 | 56 | 722 | 10 | EXT |  | 0.89 | (c)
27202.365 | 0 | -0.029 | -11.54 | -11.569 | -1271 | -372 | -586 | 0 |  | 2457 | Коррозия на шве | GWAN | GENE | 04:09 | 06:34 | 05:59 | 57 | 1370 | 23 | EXT | Коррозия на шве |  | (c)
27202.482 | 0.117 | 0.107 | -11.423 | -11.433 | -355 | -308 | -286 | 217 | 107 | 2457 |  | CORR | CIGR | 06:36 | 06:44 | 06:48 | 22 | 138 | 11 | EXT |  | 0.89 | (c)
27213.792 | 11.427 | 11.414 | -0.113 | -0.126 | -783 | -383 | -428 | 73 | 64 | 2457 |  | CORR | GENE | 05:27 | 06:32 | 06:25 | 62 | 710 | 15 | EXT |  | 0.89 | (c)
27213.905 | 0 | -0.053 | -11.095 | -11.148 | 1611 | 1695 | 1723 | 1611 |  | 2458 | Коррозия на шве | GWAN | GENE | 03:51 | 04:05 | 04:09 | 123 | 223 | 10 | EXT | Коррозия на шве |  | (c)
27213.905 | 0 | -0.05 | -11.095 | -11.145 | 2004 | -1446 | -1857 | 1257 |  | 2458 | Коррозия на шве | GWAN | GENE | 04:55 | 07:38 | 06:31 | 112 | 1199 | 17 | EXT | Коррозия на шве |  | (c)
27225 | 0 | -0.008 | -11.475 | -11.483 | -1666 | -991 | -1177 | 688 |  | 2459 | Нарушение формы кольцевого шва | GWAN |  | 04:44 | 06:33 | 06:03 | 0 | 979 |  | EXT | Нарушение формы кольцевого шва |  | (c)
27225.07 | 0.07 | 0.052 | -11.405 | -11.423 | -963 | -895 | -899 | 834 | 52 | 2459 |  | CORR | CIGR | 06:38 | 06:49 | 06:48 | 36 | 129 | 11 | EXT |  | 0.89 | (c)
27259.234 | 11.529 | 11.521 | -0.131 | -0.139 | 928 | 1523 | 1251 | 928 | 113 | 2461 |  | CORR | CIGR | 05:15 | 06:51 | 06:07 | 26 | 646 | 11 | EXT |  | 0.89 | (c)
27276.482 | 6.007 | 5.997 | -5.168 | -5.178 | 2163 | 2209 | 2204 | 2163 | 5154 | 2463 |  | CORR | CIGR | 02:43 | 02:50 | 02:50 | 24 | 81 | 12 | EXT |  | 0.89 | (c)
27276.533 | 6.058 | 6.051 | -5.117 | -5.124 | 2198 | -2230 | -2224 | 2184 | 5105 | 2463 |  | CORR | CIGR | 02:49 | 02:54 | 02:55 | 19 | 80 | 11 | EXT |  | 0.89 | (c)
27292.843 | 11.193 | 11.162 | -0.047 | -0.078 | -1388 | -1272 | -1048 | 707 | 17 | 2464 |  | CORR | GENE | 06:43 | 07:01 | 07:38 | 61 | 682 | 11 | EXT |  | 0.89 | (c)
27304.332 | 11.442 | 11.428 | -0.103 | -0.117 | 639 | 696 | 695 | 639 | 91 | 2465 |  | CORR | CIGR | 04:15 | 04:24 | 04:24 | 26 | 113 | 11 | EXT |  | 0.89 | (c)
27304.435 | 0 | -0.012 | -11.47 | -11.482 | 1648 | -957 | -1706 | 599 |  | 2466 | Нарушение формы кольцевого шва | GWAN |  | 02:01 | 07:01 | 05:00 | 0 | 2214 |  | EXT | Нарушение формы кольцевого шва |  | (c)
27304.435 | 0 | -0.023 | -11.47 | -11.493 | -273 | 191 | 609 | 0 |  | 2466 | Нарушение формы кольцевого шва | GWAN |  | 08:51 | 10:06 | 11:14 | 0 | 1763 |  | EXT | Нарушение формы кольцевого шва |  | (c)
27315.905 | 0 | -0.027 | -11.225 | -11.252 | -819 | 393 | 537 | 0 |  | 2467 | Нарушение формы кольцевого шва | GWAN |  | 02:14 | 05:30 | 05:53 | 0 | 2711 |  | EXT | Нарушение формы кольцевого шва |  | (c)
27315.905 | 0 | -0.02 | -11.225 | -11.245 | -1974 | -1733 | -1468 | 962 |  | 2467 | Нарушение формы кольцевого шва | GWAN |  | 11:07 | 11:46 | 12:29 | 0 | 1012 |  | EXT | Нарушение формы кольцевого шва |  | (c)
27327.043 | 11.138 | 11.093 | -0.087 | -0.132 | 14 | 124 | 146 | 14 | 60 | 2467 |  | CORR | GENE | 04:28 | 04:46 | 04:50 | 72 | 264 | 11 | EXT |  | 0.89 | (c)
27327.13 | 0 | -0.021 | -11.51 | -11.531 | -1907 | -1764 | -1572 | 1238 |  | 2468 | Коррозия на шве | GWAN | GENE | 05:47 | 06:11 | 06:42 | 74 | 670 | 31 | EXT | Коррозия на шве |  | (c)
27327.199 | 0.069 | 0.047 | -11.441 | -11.463 | 2190 | -2180 | -2197 | 2123 | 47 | 2468 |  | CORR | GENE | 04:49 | 05:03 | 05:01 | 62 | 148 | 10 | EXT |  | 0.89 | (c)
27327.232 | 0.102 | 0.068 | -11.408 | -11.442 | -1796 | -1664 | -1570 | 1344 | 68 | 2468 |  | CORR | GENE | 06:05 | 06:27 | 06:42 | 80 | 452 | 43 | EXT |  | 0.91 | (c)
27361.623 | 11.348 | 11.293 | -0.022 | -0.077 | -557 | -460 | -455 | 353 | 10 | 2470 |  | CORR | GENE | 04:60 | 05:15 | 05:16 | 67 | 203 | 11 | EXT |  | 0.89 | (c)
27418.398 | 0.078 | 0.064 | -11.287 | -11.301 | 812 | 1157 | 1038 | 812 | 64 | 2476 |  | CORR | CIGR | 05:45 | 06:41 | 06:22 | 36 | 453 | 10 | EXT |  | 0.89 | (c)
27440.894 | 11.209 | 11.168 | -0.006 | -0.047 | -493 | -301 | -297 | 102 | 5 | 2477 |  | CORR | CIGR | 04:46 | 05:17 | 05:18 | 42 | 391 | 12 | EXT |  | 0.89 | (c)
27534.82 | 4.29 | 3.881 | -6.99 | -7.399 | -2171 | -2026 | -2036 | 1901 | 3881 | 2486 |  | CORR | GENE | 06:00 | 06:24 | 06:22 | 920 | 270 | 14 | EXT | Аномалия находится на отводе. | 0.99 | (c)
27537.191 | 6.661 | 6.639 | -4.619 | -4.641 | 2089 | 2209 | -2183 | 1993 | 4588 | 2486 |  | CORR | GENE | 05:28 | 05:47 | 05:58 | 53 | 379 | 14 | EXT | Аномалия находится на отводе. | 0.89 | (c)
27537.193 | 6.663 | 6.643 | -4.617 | -4.637 | 1565 | 1795 | 1716 | 1565 | 4598 | 2486 |  | CORR | CIGR | 04:03 | 04:40 | 04:28 | 39 | 300 | 19 | EXT | Аномалия находится на отводе. | 0.89 | (c)
27537.231 | 6.701 | 6.681 | -4.579 | -4.599 | -1467 | -1371 | -1387 | 1307 | 4563 | 2486 |  | CORR | CIGR | 07:54 | 08:09 | 08:07 | 36 | 160 | 10 | EXT | Аномалия находится на отводе. | 0.89 | (c)
27537.818 | 7.288 | 6.843 | -3.992 | -4.437 | -2064 | -2048 | -2012 | 1960 | 3530 | 2486 |  | CORR | GENE | 06:17 | 06:20 | 06:26 | 907 | 104 | 14 | EXT | Аномалия находится на отводе. | 0.99 | (c)
27538.657 | 8.127 | 7.898 | -3.153 | -3.382 | -2063 | -2051 | -2015 | 1966 | 3049 | 2486 |  | CORR | GENE | 06:18 | 06:20 | 06:25 | 333 | 97 | 11 | EXT | Аномалия находится на отводе. | 0.93 | (c)
27539.554 | 9.024 | 8.645 | -2.256 | -2.635 | -2034 | -2006 | -1982 | 1930 | 1541 | 2486 |  | CORR | GENE | 06:22 | 06:27 | 06:31 | 1094 | 104 | 11 | EXT | Аномалия находится на отводе. | 0.97 | (c)
27565.969 | 1.739 | 1.621 | -9.956 | -10.074 | 379 | 497 | 481 | 379 | 1621 | 2489 |  | CORR | GENE | 07:02 | 07:21 | 07:18 | 153 | 205 | 11 | EXT | Аномалия находится на отводе. | 0.9 | (c)
27566.89 | 2.66 | 2.603 | -9.035 | -9.092 | 165 | 518 | 375 | 165 | 2603 | 2489 |  | CORR | GENE | 06:27 | 07:24 | 07:01 | 178 | 420 | 12 | EXT | Аномалия находится на отводе. | 0.91 | (c)
27567.817 | 3.587 | 3.571 | -8.108 | -8.124 | 1692 | 1795 | 1774 | 1692 | 3571 | 2489 |  | CORR | CIGR | 10:34 | 10:50 | 10:47 | 33 | 164 | 11 | EXT | Аномалия находится на отводе. | 0.89 | (c)
27569.246 | 5.016 | 4.952 | -6.679 | -6.743 | 100 | 202 | 237 | 100 | 4952 | 2489 |  | CORR | GENE | 06:17 | 06:33 | 06:39 | 85 | 274 | 13 | EXT | Аномалия находится на отводе. | 0.89 | (c)
27569.571 | 5.341 | 5.263 | -6.354 | -6.432 | 250 | 308 | 290 | 250 | 5263 | 2489 |  | CORR | GENE | 06:41 | 06:50 | 06:47 | 696 | 79 | 10 | EXT | Аномалия находится на отводе. | 0.95 | (c)
27569.729 | 5.499 | 5.467 | -6.196 | -6.228 | -28 | 94 | 93 | 0 | 5467 | 2489 |  | CORR | GENE | 05:56 | 06:16 | 06:16 | 66 | 241 | 11 | EXT | Аномалия находится на отводе. | 0.89 | (c)
27570.283 | 6.053 | 6.032 | -5.642 | -5.663 | 88 | 161 | 233 | 88 | 5446 | 2489 |  | CORR | GENE | 06:15 | 06:27 | 06:38 | 217 | 291 | 11 | EXT | Аномалия находится на отводе. | 0.91 | (c)
27571.094 | 6.864 | 6.737 | -4.831 | -4.958 | 260 | 338 | 315 | 260 | 4581 | 2489 |  | CORR | GENE | 06:42 | 06:55 | 06:51 | 377 | 111 | 15 | EXT | Аномалия находится на отводе. | 0.95 | (c)
27571.353 | 7.123 | 7.101 | -4.572 | -4.594 | 107 | 166 | 176 | 107 | 4562 | 2489 |  | CORR | CIGR | 06:18 | 06:27 | 06:29 | 32 | 139 | 14 | EXT | Аномалия находится на отводе. | 0.89 | (c)
27571.384 | 7.154 | 7.138 | -4.541 | -4.557 | 115 | 129 | 128 | 115 | 4408 | 2489 |  | CORR | AXGR | 06:19 | 06:21 | 06:21 | 149 | 26 | 10 | EXT | Аномалия находится на отводе. | 0.9 | (c)
27571.593 | 7.363 | 7.346 | -4.332 | -4.349 | 202 | 425 | 404 | 202 | 4243 | 2489 |  | CORR | GENE | 06:33 | 07:09 | 07:06 | 106 | 403 | 15 | EXT | Аномалия находится на отводе. | 0.9 | (c)
27571.769 | 7.539 | 7.326 | -4.156 | -4.369 | 125 | 149 | 152 | 125 | 4033 | 2489 |  | CORR | GENE | 06:21 | 06:25 | 06:25 | 336 | 54 | 10 | EXT | Аномалия находится на отводе. | 0.92 | (c)
27571.849 | 7.619 | 7.596 | -4.076 | -4.099 | 420 | 556 | 531 | 420 | 4057 | 2489 |  | CORR | CIGR | 07:08 | 07:30 | 07:26 | 42 | 222 | 10 | EXT | Аномалия находится на отводе. | 0.89 | (c)
27573.097 | 8.867 | 8.843 | -2.828 | -2.852 | -10 | 149 | 202 | 0 | 2808 | 2489 |  | CORR | CIGR | 05:59 | 06:25 | 06:33 | 44 | 424 | 10 | EXT | Аномалия находится на отводе. | 0.89 | (c)
27573.703 | 9.473 | 9.361 | -2.222 | -2.334 | 543 | 573 | 596 | 543 | 2114 | 2489 |  | CORR | GENE | 07:28 | 07:33 | 07:37 | 220 | 107 | 13 | EXT | Аномалия находится на отводе. | 0.92 | (c)
27573.71 | 9.48 | 9.453 | -2.215 | -2.242 | -9 | 95 | 96 | 0 | 2185 | 2489 |  | CORR | GENE | 05:59 | 06:16 | 06:16 | 57 | 210 | 15 | EXT | Аномалия находится на отводе. | 0.89 | (c)
27573.984 | 9.754 | 9.741 | -1.941 | -1.954 | 44 | 399 | 293 | 44 | 1909 | 2489 |  | CORR | CIGR | 06:08 | 07:05 | 06:48 | 45 | 500 | 10 | EXT | Аномалия находится на отводе. | 0.89 | (c)
27574.391 | 10.161 | 9.996 | -1.534 | -1.699 | -72 | -32 | -40 | 8 | 1266 | 2489 |  | CORR | GENE | 05:49 | 05:55 | 05:54 | 433 | 65 | 15 | EXT | Аномалия находится на отводе. | 0.96 | (c)
27574.666 | 10.436 | 10.17 | -1.259 | -1.525 | 36 | 185 | 140 | 36 | 799 | 2489 |  | CORR | GENE | 06:06 | 06:30 | 06:23 | 726 | 208 | 13 | EXT | Аномалия находится на отводе. | 0.97 | (c)
27598.217 | 0.077 | 0.051 | -11.128 | -11.154 | -463 | -283 | -264 | 65 | 51 | 2492 |  | CORR | CIGR | 06:06 | 06:35 | 06:38 | 37 | 398 | 11 | EXT |  | 0.89 | (c)
27598.277 | 0.137 | 0.122 | -11.068 | -11.083 | -363 | -287 | -300 | 237 | 122 | 2492 |  | CORR | CIGR | 06:22 | 06:34 | 06:32 | 22 | 126 | 15 | EXT |  | 0.89 | (c)
27609.361 | 0.016 | 0.003 | -11.054 | -11.067 | 1021 | 1366 | 1252 | 1021 | 3 | 2493 |  | CORR | GENE | 04:52 | 05:48 | 05:30 | 91 | 462 | 12 | EXT |  | 0.89 | (c)
27614.297 | 4.952 | 4.457 | -6.118 | -6.613 | 1214 | 1273 | 1295 | 1214 | 4457 | 2493 |  | CORR | GENE | 05:23 | 05:33 | 05:36 | 1271 | 162 | 15 | EXT |  | 1.01 | (b)
27616.574 | 7.229 | 7.158 | -3.841 | -3.912 | 1062 | 1297 | 1255 | 1062 | 3774 | 2493 |  | CORR | GENE | 04:59 | 05:37 | 05:30 | 138 | 386 | 19 | EXT |  | 0.91 | (c)
27617.051 | 7.706 | 7.434 | -3.364 | -3.636 | 1278 | 1309 | 1323 | 1278 | 2397 | 2493 |  | CORR | GENE | 05:34 | 05:39 | 05:41 | 1239 | 90 | 13 | EXT |  | 0.99 | (c)
27619.153 | 9.808 | 9.56 | -1.262 | -1.51 | 1210 | 1350 | 1538 | 1210 | 1114 | 2493 |  | CORR | GENE | 05:23 | 05:45 | 06:16 | 396 | 655 | 15 | EXT |  | 0.95 | (c)
27620.415 | 0 | -0.016 | -11.235 | -11.251 | 582 | 1136 | -2063 | 248 |  | 2494 | Нарушение формы кольцевого шва | GWAN |  | 07:29 | 08:58 | 12:22 | 0 | 3631 |  | EXT | Нарушение формы кольцевого шва |  | (c)
27620.445 | 0.03 | 0.025 | -11.205 | -11.21 | -151 | -51 | 50 | 0 | 25 | 2494 |  | CORR | GENE | 05:31 | 05:47 | 06:03 | 143 | 401 | 13 | EXT |  | 0.9 | (c)
27622.186 | 1.771 | 1.248 | -9.464 | -9.987 | 42 | 59 | 78 | 42 | 1248 | 2494 |  | CORR | GENE | 06:02 | 06:05 | 06:08 | 663 | 71 | 14 | EXT |  | 0.98 | (c)
27622.279 | 1.864 | 1.852 | -9.371 | -9.383 | 181 | 314 | 278 | 181 | 1852 | 2494 |  | CORR | CIGR | 06:24 | 06:46 | 06:40 | 42 | 193 | 10 | EXT |  | 0.89 | (c)
27623.4 | 2.985 | 2.882 | -8.25 | -8.353 | -358 | -311 | -295 | 232 | 2882 | 2494 |  | CORR | GENE | 04:57 | 05:05 | 05:08 | 382 | 127 | 13 | EXT |  | 0.94 | (c)
27627.486 | 7.071 | 6.997 | -4.164 | -4.238 | 146 | 205 | 213 | 146 | 4150 | 2494 |  | CORR | GENE | 06:19 | 06:28 | 06:30 | 88 | 134 | 11 | EXT |  | 0.89 | (c)
27628.696 | 8.281 | 8.272 | -2.954 | -2.963 | -300 | -254 | -245 | 190 | 2932 | 2494 |  | CORR | CIGR | 05:07 | 05:14 | 05:16 | 31 | 110 | 10 | EXT |  | 0.89 | (c)
27629.501 | 9.086 | 9.003 | -2.149 | -2.232 | 611 | 708 | 694 | 611 | 2132 | 2494 |  | CORR | GENE | 07:34 | 07:49 | 07:47 | 100 | 166 | 10 | EXT |  | 0.89 | (c)
27631.185 | 10.77 | 10.76 | -0.465 | -0.475 | 588 | 672 | 653 | 588 | 454 | 2494 |  | CORR | CIGR | 07:30 | 07:44 | 07:40 | 21 | 130 | 11 | EXT |  | 0.89 | (c)
27634.554 | 2.904 | 2.852 | -8.211 | -8.263 | -1481 | -1435 | -1435 | 1388 | 2852 | 2495 |  | DENT | GENE | 09:25 | 09:33 | 09:33 | 98 | 93 | 0.5 | N/A | Глубина вмятины: 7 мм (0,5%). Линейка: 10 см в (285 см; 09:33 ч:мин) |  | (c)
27654.194 | 0.069 | 0.047 | -11.361 | -11.383 | -13 | 103 | 102 | 0 | 47 | 2497 |  | CORR | GENE | 05:40 | 05:58 | 05:58 | 55 | 229 | 11 | EXT |  | 0.89 | (c)
27677.075 | 0 | -0.014 | -11.39 | -11.404 | -651 | -507 | -340 | 29 |  | 2499 | Нарушение формы кольцевого шва | GWAN |  | 01:08 | 01:31 | 01:58 | 0 | 622 |  | EXT | Нарушение формы кольцевого шва |  | (c)
27677.075 | 0 | -0.017 | -11.39 | -11.407 | 1254 | 1382 | 1710 | 65 |  | 2499 | Нарушение формы кольцевого шва | GWAN |  | 06:16 | 06:36 | 07:29 | 0 | 911 |  | EXT | Нарушение формы кольцевого шва |  | (c)
27688.512 | 0.047 | 0.047 | -11.428 | -11.428 | 1562 | 1597 | 1614 | 566 | 47 | 2500 |  | CORR | GENE | 05:44 | 05:50 | 05:53 | 743 | 103 | 10 | EXT |  | 0.95 | (c)
27693.942 | 5.477 | 5.46 | -5.998 | -6.015 | 1745 | 1817 | 1814 | 347 | 5460 | 2500 |  | CORR | GENE | 06:14 | 06:25 | 06:25 | 53 | 139 | 12 | EXT |  | 0.89 | (c)
27694.345 | 5.88 | 5.855 | -5.595 | -5.62 | 1678 | 1765 | 1751 | 407 | 5577 | 2500 |  | CORR | CIGR | 06:03 | 06:17 | 06:15 | 43 | 146 | 10 | EXT |  | 0.89 | (c)
27694.83 | 6.365 | 6.357 | -5.11 | -5.118 | 1845 | 1910 | 1912 | 251 | 5093 | 2500 |  | CORR | CIGR | 06:30 | 06:41 | 06:41 | 25 | 134 | 14 | EXT |  | 0.89 | (c)
27694.992 | 6.527 | 6.467 | -4.948 | -5.008 | 859 | 974 | 1100 | 859 | 4819 | 2500 |  | GOUG | GENE | 03:51 | 04:09 | 04:30 | 189 | 481 | 6 | EXT | Зона задиров. |  | (c)
27696.9 | 8.435 | 8.376 | -3.04 | -3.099 | 2144 | 2178 | 2178 | 18 | 2985 | 2500 |  | DENT | GENE | 07:18 | 07:24 | 07:24 | 114 | 68 | 0.3 | N/A | Глубина вмятины: 4 мм (0,3%). Линейка: 11 см в (838 см; 07:24 ч:мин) Аномалия находится вблизи продольного шва. |  | (c)
27697.502 | 9.037 | 9.027 | -2.438 | -2.448 | 1993 | 2036 | 2037 | 150 | 2428 | 2500 |  | CORR | CIGR | 06:54 | 07:01 | 07:01 | 20 | 87 | 12 | EXT |  | 0.89 | (c)
27698.386 | 9.921 | 9.91 | -1.554 | -1.565 | 2011 | 2047 | 2050 | 141 | 1537 | 2500 |  | CORR | CIGR | 06:57 | 07:03 | 07:03 | 28 | 79 | 14 | EXT |  | 0.89 | (c)
27699.94 | 0 | -0.02 | -11.495 | -11.515 | 1536 | 1707 | -1765 | 0 |  | 2501 | Нарушение формы кольцевого шва | GWAN |  | 02:47 | 03:14 | 05:54 | 0 | 2319 |  | EXT | Нарушение формы кольцевого шва |  | (c)
27709.479 | 9.539 | 9.523 | -1.956 | -1.972 | 1995 | 2058 | 2111 | 4 | 1894 | 2501 |  | CORR | GENE | 04:01 | 04:11 | 04:19 | 78 | 232 | 8 | EXT |  | 0.89 | (c)
27709.492 | 9.552 | 9.489 | -1.943 | -2.006 | -2170 | -2158 | -2155 | 61 | 1840 | 2501 |  | CORR | AXGR | 04:48 | 04:50 | 04:51 | 166 | 29 | 10 | EXT |  | 0.9 | (c)
27710.122 | 10.182 | 9.944 | -1.313 | -1.551 | -2129 | -2092 | -2102 | 102 | 1098 | 2501 |  | CORR | GENE | 04:55 | 05:01 | 04:59 | 453 | 53 | 11 | EXT |  | 0.94 | (c)
27711.435 | 0 | 0 | -11.155 | -11.155 | -647 | -548 | -449 | 251 | 0 | 2502 | Смещение кромок | GWAN |  | 01:60 | 02:16 | 02:32 | 0 | 396 | 16 | EXT | Смещение кромок Вовнутрь Величина смещения - 2.5 мм. |  | (c)
27711.435 | 0 | -0.026 | -11.155 | -11.181 | -1756 | -460 | -967 | 177 |  | 2502 | Нарушение формы кольцевого шва | GWAN |  | 11:01 | 02:30 | 13:08 | 0 | 1579 |  | EXT | Нарушение формы кольцевого шва |  | (c)
27711.542 | 0.107 | 0.021 | -11.048 | -11.134 | -224 | -205 | -202 | 180 | 21 | 2502 | Металлургический дефект | MIAN | AXGR | 03:08 | 03:11 | 03:12 | 176 | 44 |  | INT | Металлургический дефект Эквивалент потери металла 11%. Аномалия находится в зоне сварного шва. |  | (c)
27722.59 | 0 | -0.037 | -11.145 | -11.182 | -1563 | -1488 | -1450 | 1337 |  | 2503 | Нарушение формы кольцевого шва | GWAN |  | 02:26 | 02:38 | 02:44 | 0 | 226 |  | EXT | Нарушение формы кольцевого шва |  | (c)
27722.59 | 0 | -0.032 | -11.145 | -11.177 | -739 | -321 | 217 | 0 |  | 2503 | Нарушение формы кольцевого шва | GWAN |  | 04:39 | 05:46 | 07:13 | 0 | 1912 |  | EXT | Нарушение формы кольцевого шва |  | (c)
27742.94 | 9.205 | 9.186 | -0.145 | -0.164 | 932 | 973 | 1022 | 932 | 128 | 2504а |  | CORR | CIGR | 05:12 | 05:19 | 05:26 | 36 | 179 | 10 | EXT |  | 0.89 | (c)
27743.085 | 0 | -0.006 | -2.585 | -2.591 | -1734 | -1067 | -980 | 226 |  | 2504б | Нарушение формы кольцевого шва | GWAN |  | 04:27 | 06:15 | 06:29 | 0 | 1508 |  | EXT | Нарушение формы кольцевого шва |  | (c)
27744.157 | 1.072 | 1.044 | -1.513 | -1.541 | -1568 | -1398 | -1439 | 1310 | 1044 | 2504б |  | CORR | GENE | 04:54 | 05:21 | 05:15 | 58 | 258 | 13 | EXT |  | 0.89 | (c)
27744.966 | 1.881 | 1.539 | -0.704 | -1.046 | -1038 | -1004 | -1001 | 964 | 656 | 2504б |  | CORR | GENE | 06:19 | 06:25 | 06:25 | 390 | 74 | 10 | EXT |  | 0.93 | (c)
27745.031 | 1.946 | 1.768 | -0.639 | -0.817 | -1463 | -1371 | -1366 | 1268 | 611 | 2504б |  | CORR | GENE | 05:11 | 05:26 | 05:27 | 206 | 195 | 11 | EXT |  | 0.91 | (c)
27745.384 | 2.299 | 2.166 | -0.286 | -0.419 | -965 | -909 | -924 | 882 | 29 | 2504б |  | CORR | GENE | 06:31 | 06:40 | 06:38 | 390 | 82 | 10 | EXT |  | 0.93 | (c)
27745.67 | 0 | -0.024 | -11.19 | -11.214 | 1421 | 1906 | 1677 | 1421 |  | 2505 | Нарушение формы кольцевого шва | GWAN |  | 01:27 | 02:45 | 02:08 | 0 | 513 |  | EXT | Нарушение формы кольцевого шва |  | (c)
27745.67 | 0 | -0.016 | -11.19 | -11.206 | -2144 | -1726 | -1840 | 1537 |  | 2505 | Нарушение формы кольцевого шва | GWAN |  | 03:52 | 04:59 | 04:41 | 0 | 607 |  | EXT | Нарушение формы кольцевого шва |  | (c)
27745.67 | 0 | 0 | -11.19 | -11.19 | -1367 | -1128 | -1092 | 818 | 0 | 2505 | Смещение кромок | GWAN |  | 05:57 | 06:36 | 06:41 | 0 | 549 | 24 | EXT | Смещение кромок Наружу Величина смещения - 3.8 мм. |  | (c)
27745.738 | 0.068 | 0.058 | -11.122 | -11.132 | -1543 | -1309 | -1291 | 1039 | 58 | 2505 |  | CORR | GENE | 05:29 | 06:06 | 06:09 | 93 | 504 | 14 | EXT |  | 0.89 | (c)
27746.121 | 0.451 | 0.375 | -10.739 | -10.815 | -1275 | -1136 | -1145 | 1015 | 375 | 2505 |  | CORR | GENE | 06:12 | 06:34 | 06:33 | 106 | 260 | 13 | EXT |  | 0.89 | (c)
27779.29 | 0 | 0 | -11.24 | -11.24 | -1763 | -1393 | -1479 | 1194 |  | 2508 | Нарушение формы кольцевого шва | GWAN |  | 05:14 | 06:14 | 06:00 | 0 | 569 |  | EXT | Нарушение формы кольцевого шва |  | (c)
27779.29 | 0 | -0.041 | -11.24 | -11.281 | -401 | 184 | 159 | 0 |  | 2508 | Нарушение формы кольцевого шва | GWAN |  | 08:54 | 10:29 | 10:24 | 0 | 1120 |  | EXT | Нарушение формы кольцевого шва |  | (c)
27790.53 | 0 | -0.029 | -11.18 | -11.209 | -1846 | -831 | -1196 | 547 |  | 2509 | Нарушение формы кольцевого шва | GWAN |  | 03:53 | 06:37 | 05:38 | 0 | 1298 |  | EXT | Нарушение формы кольцевого шва |  | (c)
27812.555 | 10.845 | 10.829 | -0.2 | -0.216 | -223 | 381 | 207 | 0 | 150 | 2510 |  | CORR | GENE | 00:14 | 01:51 | 01:23 | 66 | 859 | 8 | EXT |  | 0.89 | (c)
27812.851 | 0.096 | 0.086 | -11.259 | -11.269 | 2044 | 2150 | 2157 | 2044 | 86 | 2511 |  | CORR | GENE | 05:51 | 06:08 | 06:09 | 65 | 225 | 10 | EXT |  | 0.89 | (c)
27824.11 | 0 | -0.023 | -11.325 | -11.348 | 842 | 2027 | 1947 | 842 |  | 2512 | Нарушение формы кольцевого шва | GWAN |  | 03:39 | 06:51 | 06:38 | 0 | 2211 |  | EXT | Нарушение формы кольцевого шва |  | (c)
27824.148 | 0.038 | 0.006 | -11.287 | -11.319 | 1197 | 1210 | 1212 | 1197 | 6 | 2512 |  | CORR | AXGR | 04:37 | 04:39 | 04:39 | 101 | 29 | 12 | EXT |  | 0.89 | (c)
27852.554 | 5.884 | 5.861 | -5.551 | -5.574 | 911 | 1021 | 1037 | 911 | 5516 | 2514 |  | CORR | GENE | 05:25 | 05:43 | 05:46 | 58 | 254 | 17 | EXT |  | 0.89 | (c)
27852.762 | 6.092 | 5.84 | -5.343 | -5.595 | 1276 | 1303 | 1314 | 879 | 5172 | 2514 |  | CORR | GENE | 06:24 | 06:29 | 06:31 | 423 | 75 | 13 | EXT |  | 0.95 | (c)
27855.042 | 8.372 | 8.359 | -3.063 | -3.076 | 1240 | 1325 | 1381 | 708 | 2986 | 2514 |  | CORR | GENE | 06:19 | 06:32 | 06:41 | 90 | 283 | 8 | EXT |  | 0.89 | (c)
27855.5 | 8.83 | 8.756 | -2.605 | -2.679 | 1531 | 1550 | 1559 | 643 | 2537 | 2514 |  | CORR | GENE | 07:06 | 07:09 | 07:10 | 142 | 56 | 11 | EXT |  | 0.9 | (c)
27856.32 | 9.65 | 9.629 | -1.785 | -1.806 | 1320 | 1387 | 1395 | 759 | 1762 | 2514 |  | CORR | CIGR | 06:32 | 06:42 | 06:44 | 44 | 151 | 12 | EXT |  | 0.89 | (c)
27857.421 | 10.751 | 10.28 | -0.684 | -1.155 | 1225 | 1295 | 1385 | 685 | 20 | 2514 |  | CORR | GENE | 06:16 | 06:27 | 06:42 | 1135 | 321 | 19 | EXT |  | 1.05 | (b)
27857.706 | 11.036 | 10.289 | -0.399 | -1.146 | 890 | 968 | 999 | 890 | 49 | 2514 |  | CORR | GENE | 05:22 | 05:35 | 05:40 | 1097 | 218 | 17 | EXT |  | 1.02 | (b)
27858.561 | 0.456 | 0.02 | -10.984 | -11.42 | -1692 | -1614 | -1616 | 538 | 20 | 2515 |  | CORR | GENE | 06:12 | 06:24 | 06:24 | 863 | 152 | 11 | EXT |  | 0.96 | (c)
27858.593 | 0.488 | 0.015 | -10.952 | -11.425 | -1969 | -1914 | -1914 | 261 | 15 | 2515 |  | CORR | GENE | 05:27 | 05:36 | 05:36 | 852 | 111 | 11 | EXT |  | 0.96 | (c)
27859.127 | 1.022 | 0.421 | -10.418 | -11.019 | -1499 | -1455 | -1415 | 731 | 421 | 2515 |  | CORR | GENE | 06:43 | 06:50 | 06:57 | 1203 | 167 | 21 | EXT |  | 1.07 | (b)
27860.646 | 2.541 | 1.846 | -8.899 | -9.594 | -1569 | -1468 | -1499 | 661 | 1846 | 2515 |  | CORR | GENE | 06:32 | 06:48 | 06:43 | 1770 | 141 | 25 | EXT |  | 1.14 | (b)
27860.979 | 2.874 | 2.308 | -8.566 | -9.132 | -1889 | -1707 | -1757 | 342 | 2308 | 2515 |  | CORR | GENE | 05:40 | 06:10 | 06:01 | 1485 | 263 | 15 | EXT |  | 1.01 | (b)
27862.028 | 3.923 | 3.873 | -7.517 | -7.567 | -1700 | -1663 | -1645 | 530 | 3873 | 2515 |  | CORR | GENE | 06:11 | 06:17 | 06:19 | 554 | 110 | 11 | EXT |  | 0.95 | (c)
27862.14 | 4.035 | 3.894 | -7.405 | -7.546 | -1566 | -1536 | -1532 | 665 | 3894 | 2515 |  | CORR | GENE | 06:32 | 06:37 | 06:38 | 375 | 67 | 13 | EXT |  | 0.94 | (c)
27864.86 | 6.755 | 6.613 | -4.685 | -4.827 | -2015 | -1614 | -1716 | 215 | 4462 | 2515 |  | CORR | GENE | 05:20 | 06:24 | 06:08 | 365 | 598 | 34 | EXT |  | 1.07 | (b)
27869.006 | 10.901 | 10.642 | -0.539 | -0.798 | -2093 | -2022 | -2030 | 138 | 496 | 2515 |  | CORR | GENE | 05:07 | 05:19 | 05:17 | 302 | 125 | 13 | EXT |  | 0.93 | (c)
27869.042 | 10.937 | 10.911 | -0.503 | -0.529 | -1912 | -1364 | -1573 | 319 | 479 | 2515 |  | CORR | GENE | 05:36 | 07:05 | 06:31 | 50 | 677 | 14 | EXT |  | 0.89 | (c)
27870.315 | 0.77 | 0.711 | -10.325 | -10.384 | -2052 | -1809 | -1872 | 178 | 711 | 2516 |  | CORR | GENE | 04:38 | 05:17 | 05:07 | 81 | 361 | 9 | EXT |  | 0.89 | (c)
27870.589 | 1.044 | 1.029 | -10.051 | -10.066 | -1712 | -1625 | -1615 | 518 | 1029 | 2516 |  | CORR | CIGR | 05:33 | 05:47 | 05:48 | 31 | 195 | 14 | EXT |  | 0.89 | (c)
27870.87 | 1.325 | 1.282 | -9.77 | -9.813 | -1285 | -1198 | -1174 | 946 | 1282 | 2516 |  | CORR | GENE | 06:42 | 06:56 | 06:60 | 77 | 222 | 11 | EXT |  | 0.89 | (c)
27871.118 | 1.573 | 1.54 | -9.522 | -9.555 | -1743 | -1422 | -1405 | 488 | 1540 | 2516 |  | CORR | GENE | 05:28 | 06:20 | 06:22 | 95 | 677 | 13 | EXT |  | 0.89 | (c)
27871.826 | 2.281 | 2.264 | -8.814 | -8.831 | -1158 | -1082 | -1019 | 880 | 2264 | 2516 |  | CORR | GENE | 07:02 | 07:14 | 07:24 | 55 | 278 | 12 | EXT |  | 0.89 | (c)
27872.547 | 3.002 | 2.977 | -8.093 | -8.118 | -1537 | -1426 | -1416 | 694 | 2977 | 2516 |  | CORR | GENE | 06:01 | 06:19 | 06:20 | 59 | 241 | 8 | EXT |  | 0.89 | (c)
27876.765 | 7.22 | 7.214 | -3.875 | -3.881 | -1254 | -1198 | -1144 | 977 | 3845 | 2516 |  | CORR | CIGR | 06:47 | 06:56 | 07:04 | 36 | 219 | 13 | EXT |  | 0.89 | (c)
27878.199 | 8.654 | 8.592 | -2.441 | -2.503 | -1592 | -1452 | -1485 | 638 | 2408 | 2516 |  | CORR | GENE | 05:52 | 06:15 | 06:09 | 95 | 214 | 11 | EXT |  | 0.89 | (c)
27880.64 | 0 | -0.009 | -11.235 | -11.244 | 406 | 1093 | 1045 | 406 |  | 2517 | Нарушение формы кольцевого шва | GWAN |  | 05:03 | 06:53 | 06:46 | 0 | 1277 |  | EXT | Нарушение формы кольцевого шва |  | (c)
27925.298 | 11.053 | 11.037 | -0.122 | -0.138 | -55 | 628 | 326 | 0 | 86 | 2520 |  | CORR | GENE | 04:32 | 06:22 | 05:33 | 52 | 760 | 22 | EXT |  | 0.89 | (c)
27936.702 | 11.282 | 11.275 | -0.138 | -0.145 | -38 | 174 | 99 | 0 | 112 | 2521 |  | CORR | CIGR | 06:12 | 06:46 | 06:34 | 33 | 273 | 18 | EXT |  | 0.89 | (c)
27936.708 | 11.288 | 11.282 | -0.132 | -0.138 | -307 | -248 | -246 | 185 | 108 | 2521 |  | CORR | CIGR | 05:28 | 05:38 | 05:38 | 30 | 122 | 10 | EXT |  | 0.89 | (c)
27936.803 | 11.383 | 11.263 | -0.037 | -0.157 | -101 | -83 | -75 | 48 | 15 | 2521 |  | CORR | GENE | 06:02 | 06:05 | 06:06 | 142 | 53 | 15 | EXT |  | 0.9 | (c)
27936.84 | 0 | -0.017 | -11.155 | -11.172 | -1276 | 1067 | 401 | 1276 |  | 2522 | Нарушение формы кольцевого шва | GWAN |  | 11:49 | 06:07 | 16:20 | 0 | 3353 |  | EXT | Нарушение формы кольцевого шва |  | (c)
27936.843 | 0.003 | 0.003 | -11.152 | -11.152 | 1047 | 1059 | 1063 | 1047 | 3 | 2522 |  | CORR | AXGR | 06:04 | 06:06 | 06:07 | 75 | 32 | 13 | EXT |  | 0.89 | (c)
27936.987 | 0.147 | 0.134 | -11.008 | -11.021 | 1054 | 1279 | 1207 | 1054 | 134 | 2522 |  | CORR | CIGR | 06:05 | 06:41 | 06:30 | 27 | 306 | 14 | EXT |  | 0.89 | (c)
27982.012 | 11.147 | 11.119 | -0.118 | -0.146 | -1189 | -1111 | -1054 | 919 | 98 | 2525 |  | CORR | GENE | 05:45 | 05:58 | 06:07 | 48 | 270 | 10 | EXT |  | 0.89 | (c)
27982.13 | 0 | -0.02 | -11.36 | -11.38 | -780 | -708 | -627 | 473 |  | 2526 | Нарушение формы кольцевого шва | GWAN |  | 05:43 | 05:55 | 06:08 | 0 | 306 |  | EXT | Нарушение формы кольцевого шва |  | (c)
27982.13 | 0 | -0.027 | -11.36 | -11.387 | 307 | 1044 | 1076 | 307 |  | 2526 | Нарушение формы кольцевого шва | GWAN |  | 08:38 | 10:37 | 10:42 | 0 | 1538 |  | EXT | Нарушение формы кольцевого шва |  | (c)
27993.376 | 11.246 | 11.209 | -0.114 | -0.151 | -1122 | -866 | -811 | 500 | 67 | 2526 |  | CORR | GENE | 04:48 | 05:29 | 05:38 | 84 | 623 | 21 | EXT |  | 0.9 | (c)
27993.618 | 0.128 | 0.07 | -11.507 | -11.565 | -1085 | -769 | -828 | 572 | 70 | 2527 |  | CORR | GENE | 05:27 | 06:18 | 06:08 | 70 | 512 | 18 | EXT |  | 0.89 | (c)
28024.939 | 8.834 | 8.804 | -2.306 | -2.336 | 1001 | 1285 | 1212 | 1001 | 2251 | 2529 |  | CORR | GENE | 05:24 | 06:10 | 05:58 | 85 | 421 | 10 | EXT |  | 0.89 | (c)
28025.062 | 8.957 | 8.884 | -2.183 | -2.256 | 1195 | 1239 | 1229 | 1195 | 1875 | 2529 |  | CORR | GENE | 05:56 | 06:03 | 06:01 | 381 | 67 | 9 | EXT |  | 0.92 | (c)
28025.735 | 9.63 | 9.596 | -1.51 | -1.544 | 1213 | 1332 | 1299 | 1213 | 1488 | 2529 |  | CORR | GENE | 05:58 | 06:18 | 06:12 | 56 | 174 | 13 | EXT |  | 0.89 | (c)
28026.226 | 10.121 | 10.108 | -1.019 | -1.032 | 1362 | 1442 | 1428 | 1362 | 992 | 2529 |  | CORR | CIGR | 06:23 | 06:35 | 06:33 | 40 | 132 | 15 | EXT |  | 0.89 | (c)
28044.472 | 6.262 | 6.249 | -5.013 | -5.026 | -459 | -411 | -399 | 339 | 4983 | 2531 |  | CORR | CIGR | 06:59 | 07:06 | 07:08 | 43 | 120 | 8 | EXT |  | 0.89 | (c)
28045.675 | 7.465 | 7.431 | -3.81 | -3.844 | -323 | -202 | -231 | 139 | 3775 | 2531 |  | CORR | GENE | 07:21 | 07:40 | 07:35 | 69 | 184 | 9 | EXT |  | 0.89 | (c)
28046.11 | 7.9 | 7.891 | -3.375 | -3.384 | -705 | -641 | -632 | 558 | 3349 | 2531 |  | CORR | CIGR | 06:19 | 06:29 | 06:31 | 35 | 147 | 13 | EXT |  | 0.89 | (c)
28047.989 | 9.779 | 9.756 | -1.496 | -1.519 | -1483 | -1397 | -1404 | 1325 | 1467 | 2531 |  | CORR | GENE | 04:13 | 04:27 | 04:26 | 52 | 159 | 11 | EXT |  | 0.89 | (c)
28048.52 | 10.31 | 10.295 | -0.965 | -0.98 | -1466 | -1379 | -1398 | 1331 | 955 | 2531 |  | CORR | CIGR | 04:16 | 04:30 | 04:27 | 25 | 135 | 10 | EXT |  | 0.89 | (c)
28049.485 | 0 | -0.012 | -11.27 | -11.282 | 1974 | -1539 | -1986 | 1485 |  | 2532 | Нарушение формы кольцевого шва | GWAN |  | 03:53 | 06:26 | 05:14 | 0 | 1002 |  | EXT | Нарушение формы кольцевого шва |  | (c)
28060.755 | 0 | -0.021 | -11.26 | -11.281 | -1794 | -1431 | -1311 | 827 |  | 2533 | Нарушение формы кольцевого шва | GWAN |  | 08:28 | 09:27 | 09:46 | 0 | 968 |  | EXT | Нарушение формы кольцевого шва |  | (c)
28063.989 | 3.234 | 3.177 | -8.026 | -8.083 | -1261 | -1161 | -1162 | 1063 | 3177 | 2533 |  | DENT | GENE | 09:54 | 10:10 | 10:10 | 96 | 198 | 0.2 | N/A | Глубина вмятины: 3 мм (0,2%). Линейка: 10 см в (318 см; 10:10 ч:мин) |  | (c)
28072.015 | 0 | -0.017 | -11.41 | -11.427 | -1718 | -1406 | -1329 | 940 |  | 2534 | Нарушение формы кольцевого шва | GWAN |  | 03:27 | 04:18 | 04:30 | 0 | 778 |  | EXT | Нарушение формы кольцевого шва |  | (c)
28072.015 | 0 | -0.027 | -11.41 | -11.437 | 887 | 1361 | 1603 | 887 |  | 2534 | Нарушение формы кольцевого шва | GWAN |  | 10:28 | 11:44 | 12:23 | 0 | 1433 |  | EXT | Нарушение формы кольцевого шва |  | (c)
28083.376 | 11.361 | 11.284 | -0.049 | -0.126 | -592 | -571 | -572 | 552 | 33 | 2534 |  | CORR | AXGR | 06:29 | 06:32 | 06:32 | 93 | 40 | 21 | EXT |  | 0.9 | (c)
28083.425 | 0 | -0.02 | -11.28 | -11.3 | -1509 | -1325 | -1263 | 1016 |  | 2535 | Нарушение формы кольцевого шва | GWAN |  | 07:17 | 07:46 | 07:56 | 0 | 492 |  | EXT | Нарушение формы кольцевого шва |  | (c)
28094.705 | 0 | -0.029 | -11.265 | -11.294 | 1224 | 1432 | 1832 | 1224 |  | 2536 | Нарушение формы кольцевого шва | GWAN |  | 07:49 | 08:23 | 09:28 | 0 | 1217 |  | EXT | Нарушение формы кольцевого шва |  | (c)
28139.62 | 0 | -0.013 | -11.405 | -11.418 | 1456 | 2180 | 2148 | 1456 |  | 2540 | Нарушение формы кольцевого шва | GWAN |  | 02:08 | 04:05 | 04:00 | 0 | 1385 |  | EXT | Нарушение формы кольцевого шва |  | (c)
28151.025 | 0 | -0.028 | -11.205 | -11.233 | 1728 | 1932 | -1993 | 1254 |  | 2541 | Нарушение формы кольцевого шва | GWAN |  | 03:23 | 03:56 | 05:22 | 0 | 1479 |  | EXT | Нарушение формы кольцевого шва |  | (c)
28151.025 | 0 | -0.044 | -11.205 | -11.249 | -429 | -350 | 356 | 0 |  | 2541 | Нарушение формы кольцевого шва | GWAN |  | 09:34 | 09:47 | 11:41 | 0 | 1570 |  | EXT | Нарушение формы кольцевого шва |  | (c)
28162.23 | 0 | -0.033 | -11.42 | -11.453 | 296 | 746 | 660 | 296 |  | 2542 | Нарушение формы кольцевого шва | GWAN |  | 02:47 | 04:00 | 03:46 | 0 | 727 |  | EXT | Нарушение формы кольцевого шва |  | (c)
28162.23 | 0 | -0.019 | -11.42 | -11.439 | 1656 | 2011 | -2150 | 1494 |  | 2542 | Нарушение формы кольцевого шва | GWAN |  | 06:27 | 07:24 | 08:13 | 0 | 1311 |  | EXT | Нарушение формы кольцевого шва |  | (c)
28173.65 | 0 | -0.021 | -11.585 | -11.606 | -1231 | -757 | -259 | 0 |  | 2543 | Нарушение формы кольцевого шва | GWAN |  | 05:29 | 06:45 | 08:06 | 0 | 1944 |  | EXT | Нарушение формы кольцевого шва |  | (c)
28185.235 | 0 | -0.012 | -11.345 | -11.357 | 2209 | -782 | -1378 | 504 |  | 2544 | Нарушение формы кольцевого шва | GWAN |  | 04:48 | 08:45 | 07:09 | 0 | 1748 |  | EXT | Нарушение формы кольцевого шва |  | (c)
28185.235 | 0 | -0.036 | -11.345 | -11.381 | 108 | 215 | 300 | 108 |  | 2544 | Нарушение формы кольцевого шва | GWAN |  | 11:08 | 11:26 | 11:39 | 0 | 383 |  | EXT | Нарушение формы кольцевого шва |  | (c)
28196.58 | 0 | -0.009 | -11.52 | -11.529 | -466 | 249 | 673 | 0 |  | 2545 | Нарушение формы кольцевого шва | GWAN |  | 02:24 | 04:19 | 05:28 | 0 | 2277 |  | EXT | Нарушение формы кольцевого шва |  | (c)
28208.1 | 0 | -0.038 | -11.205 | -11.243 | 679 | 1912 | 1586 | 679 |  | 2546 | Нарушение формы кольцевого шва | GWAN |  | 00:50 | 04:09 | 03:17 | 0 | 1814 |  | EXT | Нарушение формы кольцевого шва |  | (c)
28222.105 | 2.8 | 2.772 | -8.485 | -8.513 | 122 | 225 | 235 | 122 | 2772 | 2547 |  | CORR | GENE | 06:31 | 06:48 | 06:49 | 82 | 225 | 11 | EXT |  | 0.89 | (c)
28238.218 | 7.628 | 7.551 | -3.867 | -3.944 | -2178 | -2156 | -2152 | 2126 | 3642 | 2548 |  | CORR | GENE | 06:56 | 06:60 | 07:00 | 302 | 52 | 11 | EXT |  | 0.92 | (c)
28242.085 | 0 | -0.032 | -10.96 | -10.992 | 934 | 1197 | 1524 | 117 | 0 | 2549 | Внутришовный дефект | GWAN |  | 00:05 | 00:48 | 01:41 | 0 | 1180 | 26 | MID | Внутришовный дефект |  | (b)
28242.085 | 0 | -0.013 | -10.96 | -10.973 | -757 | -694 | -437 | 116 |  | 2549 | Нарушение формы кольцевого шва | GWAN |  | 07:32 | 07:43 | 08:24 | 0 | 642 |  | EXT | Нарушение формы кольцевого шва |  | (c)
28253.045 | 0 | -0.024 | -11.435 | -11.459 | -758 | 304 | -41 | 0 |  | 2550 | Нарушение формы кольцевого шва | GWAN |  | 05:17 | 08:09 | 07:13 | 0 | 1435 |  | EXT | Нарушение формы кольцевого шва |  | (c)
28286.89 | 0 | -0.018 | -11.405 | -11.423 | -334 | 266 | 52 | 0 |  | 2553 | Нарушение формы кольцевого шва | GWAN |  | 05:10 | 06:47 | 06:12 | 0 | 771 |  | EXT | Нарушение формы кольцевого шва |  | (c)
28298.184 | 11.294 | 11.288 | -0.111 | -0.117 | 9 | 67 | 75 | 9 | 89 | 2553 |  | CORR | CIGR | 06:05 | 06:15 | 06:16 | 28 | 131 | 12 | EXT |  | 0.89 | (c)
28298.43 | 0.135 | 0.114 | -11.205 | -11.226 | 739 | 838 | 871 | 739 | 114 | 2554 |  | CORR | GENE | 05:27 | 05:43 | 05:48 | 49 | 265 | 13 | EXT |  | 0.89 | (c)
28309.635 | 0 | -0.018 | -11.3 | -11.318 | 792 | -1361 | 2095 | 792 |  | 2555 | Нарушение формы кольцевого шва | GWAN |  | 03:20 | 09:32 | 06:50 | 0 | 2607 |  | EXT | Нарушение формы кольцевого шва |  | (c)
28309.635 | 0 | -0.03 | -11.3 | -11.33 | -952 | -942 | -439 | 73 |  | 2555 | Нарушение формы кольцевого шва | GWAN |  | 10:38 | 10:40 | 12:01 | 0 | 1025 |  | EXT | Нарушение формы кольцевого шва |  | (c)
28320.935 | 0 | -0.029 | -11.315 | -11.344 | 150 | 658 | 788 | 150 |  | 2556 | Нарушение формы кольцевого шва | GWAN |  | 11:50 | 01:12 | 13:32 | 0 | 1275 |  | EXT | Нарушение формы кольцевого шва |  | (c)
28320.935 | 0 | -0.009 | -11.315 | -11.324 | -2192 | -1959 | -1770 | 1348 |  | 2556 | Нарушение формы кольцевого шва | GWAN |  | 05:31 | 06:09 | 06:40 | 0 | 844 |  | EXT | Нарушение формы кольцевого шва |  | (c)
28365.805 | 0 | -0.038 | -11.415 | -11.453 | -425 | -291 | -205 | 15 |  | 2560 | Нарушение формы кольцевого шва | GWAN |  | 11:41 | 00:03 | 12:17 | 0 | 440 |  | EXT | Нарушение формы кольцевого шва |  | (c)
28365.805 | 0 | -0.022 | -11.415 | -11.437 | 815 | -993 | -2205 | 765 |  | 2560 | Нарушение формы кольцевого шва | GWAN |  | 03:01 | 10:10 | 06:54 | 0 | 2880 |  | EXT | Нарушение формы кольцевого шва |  | (c)
28377.22 | 0 | -0.024 | -11.2 | -11.224 | 1128 | 1833 | -2219 | 1106 |  | 2561 | Нарушение формы кольцевого шва | GWAN |  | 00:40 | 02:34 | 03:40 | 0 | 2227 |  | EXT | Нарушение формы кольцевого шва |  | (c)
28411.42 | 0.14 | 0.092 | -11.14 | -11.188 | 1524 | 1658 | 1671 | 1524 | 92 | 2564 |  | CORR | GENE | 07:10 | 07:31 | 07:33 | 84 | 295 | 11 | EXT |  | 0.89 | (c)
28422.56 | 0 | -0.017 | -11.245 | -11.262 | 2000 | 2160 | -2037 | 1612 |  | 2565 | Нарушение формы кольцевого шва | GWAN |  | 11:35 | 00:01 | 12:43 | 0 | 848 |  | EXT | Нарушение формы кольцевого шва |  | (c)
28422.56 | 0 | -0.006 | -11.245 | -11.251 | -579 | -320 | -119 | 0 |  | 2565 | Нарушение формы кольцевого шва | GWAN |  | 04:39 | 05:20 | 05:53 | 0 | 921 |  | EXT | Нарушение формы кольцевого шва |  | (c)
28433.805 | 0 | -0.021 | -11.4 | -11.421 | 1988 | -1383 | -1511 | 549 |  | 2566 | Нарушение формы кольцевого шва | GWAN |  | 00:41 | 03:37 | 03:17 | 0 | 1924 |  | EXT | Нарушение формы кольцевого шва |  | (c)
28445.205 | 0 | -0.027 | -11.275 | -11.302 | 994 | 1301 | 2202 | 994 |  | 2567 | Нарушение формы кольцевого шва | GWAN |  | 00:39 | 01:29 | 03:54 | 0 | 2417 |  | EXT | Нарушение формы кольцевого шва |  | (c)
28445.205 | 0 | -0.025 | -11.275 | -11.3 | -634 | -529 | -550 | 465 |  | 2567 | Нарушение формы кольцевого шва | GWAN |  | 08:16 | 08:33 | 08:30 | 0 | 169 |  | EXT | Нарушение формы кольцевого шва |  | (c)
28445.205 | 0 | -0.031 | -11.275 | -11.306 | 25 | 279 | 395 | 25 |  | 2567 | Нарушение формы кольцевого шва | GWAN |  | 10:03 | 10:44 | 11:02 | 0 | 740 |  | EXT | Нарушение формы кольцевого шва |  | (c)
28445.237 | 0.032 | 0.012 | -11.243 | -11.263 | -1627 | -1607 | -1602 | 1577 | 12 | 2567 |  | CORR | GENE | 05:36 | 05:39 | 05:40 | 77 | 50 | 12 | EXT |  | 0.89 | (c)
28467.519 | 11.039 | 10.948 | -0.026 | -0.117 | 1322 | 1370 | 1509 | 1322 | 18 | 2568 |  | CORR | GENE | 03:27 | 03:35 | 03:57 | 99 | 374 | 11 | EXT |  | 0.89 | (c)
28467.631 | 0.086 | 0.069 | -11.014 | -11.031 | 787 | 985 | 968 | 787 | 69 | 2569 |  | CORR | GENE | 04:25 | 04:57 | 04:54 | 49 | 362 | 10 | EXT |  | 0.89 | (c)
28489.865 | 0 | -0.026 | -11.38 | -11.406 | 41 | 105 | 290 | 41 |  | 2571 | Нарушение формы кольцевого шва | GWAN |  | 01:44 | 01:54 | 02:24 | 0 | 497 |  | EXT | Нарушение формы кольцевого шва |  | (c)
28489.865 | 0 | -0.027 | -11.38 | -11.407 | -1177 | -1101 | -1055 | 932 |  | 2571 | Нарушение формы кольцевого шва | GWAN |  | 10:27 | 10:39 | 10:47 | 0 | 245 |  | EXT | Нарушение формы кольцевого шва |  | (c)
28512.235 | 10.99 | 10.979 | -0.07 | -0.081 | 1691 | 1792 | 1804 | 1691 | 56 | 2572 |  | CORR | CIGR | 03:37 | 03:53 | 03:55 | 25 | 227 | 18 | EXT |  | 0.89 | (c)
28534.945 | 0 | -0.039 | -11.55 | -11.589 | 278 | 512 | 946 | 278 |  | 2575 | Нарушение формы кольцевого шва | GWAN |  | 04:29 | 05:07 | 06:17 | 0 | 1337 |  | EXT | Нарушение формы кольцевого шва |  | (c)
28546.341 | 11.396 | 11.381 | -0.154 | -0.169 | -236 | -162 | -21 | 0 | 117 | 2575 |  | CORR | GENE | 03:06 | 03:18 | 03:41 | 52 | 431 | 11 | EXT |  | 0.89 | (c)
28546.495 | 0 | -0.022 | -11.365 | -11.387 | -910 | 798 | 261 | 0 |  | 2576 | Нарушение формы кольцевого шва | GWAN |  | 04:34 | 09:09 | 07:43 | 0 | 2342 |  | EXT | Нарушение формы кольцевого шва |  | (c)
28553.945 | 7.45 | 7.433 | -3.915 | -3.932 | 1116 | 1229 | 1290 | 1116 | 3884 | 2576 |  | CORR | GENE | 10:01 | 10:19 | 10:29 | 48 | 347 | 12 | EXT |  | 0.89 | (c)
28557.853 | 11.358 | 11.286 | -0.007 | -0.079 | -681 | -634 | -639 | 596 | 6 | 2576 |  | CORR | GENE | 05:10 | 05:18 | 05:17 | 73 | 85 | 13 | EXT |  | 0.89 | (c)
28557.86 | 0 | -0.022 | -11.565 | -11.587 | 274 | 2094 | 1473 | 274 |  | 2577 | Нарушение формы кольцевого шва | GWAN |  | 00:23 | 05:17 | 03:37 | 0 | 2399 |  | EXT | Нарушение формы кольцевого шва |  | (c)
28569.41 | 11.55 | 11.536 | -0.015 | -0.029 | -1956 | -1808 | -1690 | 1425 | 4 | 2577 |  | CORR | CIGR | 06:23 | 06:47 | 07:06 | 25 | 531 | 15 | EXT |  | 0.89 | (c)
28580.48 | 0 | -0.035 | -11.295 | -11.33 | 474 | -2210 | 1896 | 474 |  | 2579 | Нарушение формы кольцевого шва | GWAN |  | 11:33 | 04:20 | 15:23 | 0 | 2846 |  | EXT | Нарушение формы кольцевого шва |  | (c)
28591.775 | 0 | -0.014 | -11.145 | -11.159 | 2066 | -1609 | -1547 | 699 |  | 2580 | Нарушение формы кольцевого шва | GWAN |  | 10:09 | 00:16 | 12:26 | 0 | 1696 |  | EXT | Нарушение формы кольцевого шва |  | (c)
28591.775 | 0 | 0 | -11.145 | -11.145 | -264 | 528 | 692 | 0 |  | 2580 | Нарушение формы кольцевого шва | GWAN |  | 03:53 | 06:01 | 06:27 | 0 | 1911 |  | EXT | Нарушение формы кольцевого шва |  | (c)
28614.095 | 0 | -0.027 | -10.775 | -10.802 | -988 | -855 | -520 | 51 |  | 2582 | Нарушение формы кольцевого шва | GWAN |  | 03:08 | 03:30 | 04:24 | 0 | 938 |  | EXT | Нарушение формы кольцевого шва |  | (c)
28624.848 | 10.753 | 10.664 | -0.022 | -0.111 | 575 | 635 | 761 | 575 | 12 | 2582 |  | CORR | GENE | 07:21 | 07:30 | 07:51 | 99 | 372 | 11 | EXT |  | 0.89 | (c)
28624.87 | 0 | -0.011 | -11.195 | -11.206 | -1484 | -1185 | -1065 | 646 |  | 2583 | Нарушение формы кольцевого шва | GWAN |  | 06:03 | 06:51 | 07:10 | 0 | 838 |  | EXT | Нарушение формы кольцевого шва |  | (c)
28636.017 | 11.147 | 11.072 | -0.048 | -0.123 | -1336 | -1281 | -1064 | 791 | 33 | 2583 |  | CORR | GENE | 06:26 | 06:35 | 07:10 | 90 | 545 | 10 | EXT |  | 0.89 | (c)
28647.38 | 0 | -0.009 | -11.005 | -11.014 | 1004 | 1729 | -2024 | 592 |  | 2585 | Коррозия на шве | GWAN | GENE | 01:44 | 03:41 | 05:36 | 57 | 2865 | 17 | EXT | Коррозия на шве |  | (c)
28647.521 | 0.141 | 0.116 | -10.864 | -10.889 | -1867 | -1323 | -1592 | 1318 | 116 | 2585 |  | CORR | GENE | 06:01 | 07:29 | 06:45 | 78 | 549 | 13 | EXT |  | 0.89 | (c)
28658.281 | 10.901 | 10.872 | -0.104 | -0.133 | 1997 | -1632 | -1872 | 1280 | 13 | 2585 |  | CORR | GENE | 04:25 | 06:39 | 06:00 | 120 | 1184 | 27 | EXT |  | 0.91 | (c)
28658.385 | 0 | -0.019 | -11.37 | -11.389 | -1145 | -587 | -815 | 486 |  | 2586 | Нарушение формы кольцевого шва | GWAN |  | 00:31 | 02:01 | 01:25 | 0 | 659 |  | EXT | Нарушение формы кольцевого шва |  | (c)
28658.385 | 0 | -0.009 | -11.37 | -11.379 | 360 | 1285 | 979 | 360 |  | 2586 | Коррозия на шве | GWAN | GENE | 04:34 | 07:04 | 06:14 | 61 | 1238 | 27 | EXT | Коррозия на шве |  | (c)
28658.53 | 0.145 | 0.111 | -11.225 | -11.259 | 367 | 1226 | 940 | 367 | 111 | 2586 |  | CORR | GENE | 04:35 | 06:54 | 06:08 | 109 | 1146 | 25 | EXT |  | 0.91 | (c)
28669.671 | 11.286 | 11.253 | -0.084 | -0.117 | 156 | 340 | 722 | 156 | 21 | 2586 |  | CORR | GENE | 04:01 | 04:31 | 05:33 | 96 | 1133 | 25 | EXT |  | 0.9 | (c)
28669.755 | 0 | -0.017 | -11.11 | -11.127 | 1678 | 1736 | 1992 | 1678 |  | 2587 | Нарушение формы кольцевого шва | GWAN |  | 00:36 | 00:46 | 01:27 | 0 | 627 |  | EXT | Нарушение формы кольцевого шва |  | (c)
28669.755 | 0 | -0.001 | -11.11 | -11.111 | -1425 | -896 | -696 | 0 |  | 2587 | Коррозия на шве | GWAN | GENE | 04:15 | 05:41 | 06:13 | 64 | 1457 | 18 | EXT | Коррозия на шве |  | (c)
28669.917 | 0.162 | 0.078 | -10.948 | -11.032 | -1436 | -1287 | -890 | 344 | 78 | 2587 |  | CORR | GENE | 04:14 | 04:38 | 05:42 | 118 | 1093 | 28 | EXT |  | 0.91 | (c)
28680.777 | 11.022 | 10.976 | -0.088 | -0.134 | -1589 | -912 | -947 | 305 | 32 | 2587 |  | CORR | GENE | 03:49 | 05:38 | 05:33 | 102 | 1284 | 14 | EXT |  | 0.9 | (c)
28680.865 | 0 | -0.008 | -11.545 | -11.553 | -2120 | -1424 | -758 | 0 |  | 2588 | Нарушение формы кольцевого шва | GWAN |  | 04:05 | 05:57 | 07:44 | 0 | 2724 |  | EXT | Нарушение формы кольцевого шва |  | (c)
28680.998 | 0.133 | 0.079 | -11.412 | -11.466 | -2128 | -1606 | -1521 | 913 | 79 | 2588 |  | CORR | GENE | 04:03 | 05:27 | 05:41 | 131 | 1215 | 28 | EXT |  | 0.92 | (c)
28692.319 | 11.454 | 11.398 | -0.091 | -0.147 | -2141 | -810 | -1283 | 424 | 28 | 2588 |  | CORR | GENE | 04:01 | 07:36 | 06:20 | 119 | 1717 | 24 | EXT |  | 0.91 | (c)
28692.41 | 0 | -0.018 | -11.035 | -11.053 | -1381 | -620 | -682 | 0 |  | 2589 | Коррозия на шве | GWAN | GENE | 04:29 | 06:32 | 06:22 | 51 | 1399 | 30 | EXT | Коррозия на шве |  | (c)
28692.981 | 0.571 | 0.509 | -10.464 | -10.526 | -1837 | -1076 | -1427 | 1016 | 509 | 2589 |  | CORR | GENE | 03:16 | 05:19 | 04:22 | 79 | 821 | 11 | EXT |  | 0.89 | (c)
28703.353 | 10.943 | 10.876 | -0.092 | -0.159 | -280 | -37 | -127 | 0 | 72 | 2589 |  | CORR | GENE | 07:27 | 08:06 | 07:52 | 87 | 305 | 12 | EXT |  | 0.89 | (c)
28703.445 | 0 | -0.041 | -10.98 | -11.021 | -1474 | 332 | 334 | 0 |  | 2590 | Нарушение формы кольцевого шва | GWAN |  | 00:21 | 05:12 | 05:13 | 0 | 3616 |  | EXT | Нарушение формы кольцевого шва |  | (c)
28703.519 | 0.074 | 0.032 | -10.906 | -10.948 | 1119 | 1144 | 1149 | 1119 | 32 | 2590 |  | CORR | GENE | 07:19 | 07:23 | 07:24 | 140 | 60 | 11 | EXT |  | 0.9 | (c)
28714.322 | 10.877 | 10.845 | -0.103 | -0.135 | 227 | 961 | 783 | 227 | 34 | 2590 |  | CORR | GENE | 04:55 | 06:54 | 06:25 | 101 | 1112 | 10 | EXT |  | 0.89 | (c)
28714.425 | 0 | -0.012 | -10.96 | -10.972 | 1436 | 1531 | -1081 | 863 |  | 2591 | Нарушение формы кольцевого шва | GWAN |  | 11:46 | 00:01 | 16:59 | 0 | 3888 |  | EXT | Нарушение формы кольцевого шва |  | (c)
28714.571 | 0.146 | 0.104 | -10.814 | -10.856 | -1390 | -1254 | -1016 | 642 | 104 | 2591 |  | CORR | GENE | 04:09 | 04:31 | 05:10 | 108 | 748 | 10 | EXT |  | 0.89 | (c)
28725.271 | 10.846 | 10.833 | -0.114 | -0.127 | -473 | -417 | -393 | 313 | 101 | 2591 |  | CORR | CIGR | 06:38 | 06:47 | 06:50 | 26 | 159 | 14 | EXT |  | 0.89 | (c)
28725.385 | 0 | -0.021 | -11.345 | -11.366 | -1116 | -837 | 47 | 0 |  | 2592 | Нарушение формы кольцевого шва | GWAN |  | 06:30 | 07:15 | 09:38 | 0 | 2328 |  | EXT | Нарушение формы кольцевого шва |  | (c)
28770.965 | 0 | -0.027 | -11.23 | -11.257 | 1183 | -1352 | -1264 | 750 |  | 2596 | Нарушение формы кольцевого шва | GWAN |  | 10:52 | 04:03 | 16:17 | 0 | 4028 |  | EXT | Нарушение формы кольцевого шва |  | (c)
28782.195 | 0 | -0.023 | -11.515 | -11.538 | 2190 | -1696 | -349 | 1573 |  | 2597 | Нарушение формы кольцевого шва | GWAN |  | 10:54 | 00:27 | 16:05 | 0 | 3844 |  | EXT | Нарушение формы кольцевого шва |  | (c)
28793.71 | 0 | -0.029 | -11.35 | -11.379 | -1351 | -619 | -656 | 38 |  | 2598 | Нарушение формы кольцевого шва | GWAN |  | 11:51 | 01:49 | 13:43 | 0 | 1390 |  | EXT | Нарушение формы кольцевого шва |  | (c)
28793.71 | 0 | -0.038 | -11.35 | -11.388 | 1024 | 1360 | 1209 | 1024 |  | 2598 | Нарушение формы кольцевого шва | GWAN |  | 06:14 | 07:08 | 06:44 | 0 | 370 |  | EXT | Нарушение формы кольцевого шва |  | (c)
28816.24 | 0 | -0.037 | -11.325 | -11.362 | 1432 | 2096 | -2050 | 1070 |  | 2600 | Нарушение формы кольцевого шва | GWAN |  | 08:19 | 10:07 | 10:58 | 0 | 1959 |  | EXT | Нарушение формы кольцевого шва |  | (c)
28827.544 | 11.304 | 11.216 | -0.021 | -0.109 | 1329 | 1352 | 1356 | 1329 | 6 | 2600 |  | CORR | GENE | 08:03 | 08:07 | 08:07 | 103 | 54 | 10 | EXT |  | 0.89 | (c)
28827.565 | 0 | -0.022 | -11.605 | -11.627 | 1038 | 1382 | 1312 | 1038 |  | 2601 | Коррозия на шве | GWAN | GENE | 07:24 | 08:19 | 08:08 | 56 | 548 | 21 | EXT | Коррозия на шве |  | (c)
28827.624 | 0.059 | 0.037 | -11.546 | -11.568 | 1173 | 1213 | 1201 | 1173 | 37 | 2601 |  | CORR | GENE | 07:45 | 07:52 | 07:50 | 108 | 56 | 11 | EXT |  | 0.89 | (c)
28839.08 | 11.515 | 11.484 | -0.09 | -0.121 | -129 | -41 | 34 | 0 | 63 | 2601 |  | CORR | GENE | 04:15 | 04:29 | 04:42 | 58 | 326 | 11 | EXT |  | 0.89 | (c)
28839.152 | 11.587 | 11.57 | -0.018 | -0.035 | -267 | -125 | -123 | 0 | 7 | 2601 |  | CORR | CIGR | 03:53 | 04:16 | 04:16 | 28 | 287 | 28 | EXT |  | 0.89 | (c)
28839.188 | 0.018 | 0.009 | -11.342 | -11.351 | 110 | 199 | 474 | 110 | 9 | 2602 |  | CORR | CIGR | 03:47 | 04:02 | 04:46 | 23 | 729 | 17 | EXT |  | 0.89 | (c)
28839.203 | 0.033 | 0.006 | -11.327 | -11.354 | 314 | 346 | 338 | 314 | 6 | 2602 |  | CORR | GENE | 04:21 | 04:26 | 04:24 | 115 | 48 | 13 | EXT |  | 0.9 | (c)
28850.53 | 0 | -0.043 | -11.15 | -11.193 | -745 | 1382 | 1122 | 745 |  | 2603 | Нарушение формы кольцевого шва | GWAN |  | 10:17 | 04:00 | 15:18 | 0 | 3734 |  | EXT | Нарушение формы кольцевого шва |  | (c)
28856.961 | 6.431 | 6.369 | -4.719 | -4.781 | 689 | 772 | 747 | 689 | 4672 | 2603 |  | DENT | GENE | 02:08 | 02:22 | 02:18 | 109 | 115 | 0.3 | N/A | Глубина вмятины: 4 мм (0,3%). Линейка: 11 см в (637 см; 02:22 ч:мин) |  | (c)
28907.225 | 0.13 | 0.057 | -11.415 | -11.488 | -702 | -272 | -1 | 0 | 57 | 2608 |  | CORR | GENE | 02:16 | 03:25 | 04:09 | 116 | 1402 | 10 | EXT |  | 0.89 | (c)
28930.134 | 0.109 | 0.045 | -11.131 | -11.195 | -1135 | -1118 | -1113 | 1092 | 45 | 2610 |  | CORR | AXGR | 04:13 | 04:15 | 04:16 | 125 | 42 | 12 | EXT |  | 0.9 | (c)
29020.295 | 0 | -0.038 | -11.33 | -11.368 | -1048 | -914 | -399 | 251 |  | 2618 | Нарушение формы кольцевого шва | GWAN |  | 11:28 | 11:50 | 13:13 | 0 | 1299 |  | EXT | Нарушение формы кольцевого шва |  | (c)
29042.921 | 0.156 | 0.111 | -11.109 | -11.154 | -89 | 46 | 286 | 0 | 111 | 2620 |  | CORR | GENE | 04:20 | 04:42 | 05:21 | 103 | 750 | 10 | EXT |  | 0.89 | (c)
29053.914 | 11.149 | 11.126 | -0.116 | -0.139 | 370 | 770 | 683 | 370 | 41 | 2620 |  | CORR | GENE | 05:34 | 06:39 | 06:25 | 98 | 626 | 17 | EXT |  | 0.9 | (c)
29054.161 | 0.131 | 0.077 | -10.664 | -10.718 | 1138 | 1449 | 1494 | 1138 | 77 | 2621 |  | CORR | GENE | 05:34 | 06:25 | 06:32 | 88 | 711 | 14 | EXT |  | 0.89 | (c)
29064.739 | 10.709 | 10.677 | -0.086 | -0.118 | 1021 | 1162 | 1219 | 1021 | 41 | 2621 |  | CORR | GENE | 05:16 | 05:38 | 05:47 | 77 | 395 | 10 | EXT |  | 0.89 | (c)
29064.825 | 0 | -0.001 | -11.285 | -11.286 | 1736 | 2228 | -2096 | 1467 |  | 2622 | Нарушение формы кольцевого шва | GWAN |  | 03:54 | 05:13 | 05:35 | 0 | 1258 |  | EXT | Нарушение формы кольцевого шва |  | (c)
29087.325 | 0 | -0.032 | -11.435 | -11.467 | -807 | -640 | -594 | 380 |  | 2624 | Нарушение формы кольцевого шва | GWAN |  | 00:27 | 00:54 | 01:02 | 0 | 428 |  | EXT | Нарушение формы кольцевого шва |  | (c)
29087.325 | 0 | -0.03 | -11.435 | -11.465 | -124 | 173 | 141 | 0 |  | 2624 | Нарушение формы кольцевого шва | GWAN |  | 02:17 | 03:05 | 03:00 | 0 | 530 |  | EXT | Нарушение формы кольцевого шва |  | (c)
29098.613 | 11.288 | 11.269 | -0.147 | -0.166 | -1676 | -725 | -1091 | 506 | 88 | 2624 |  | CORR | GENE | 10:07 | 00:41 | 11:41 | 78 | 1170 | 10 | EXT |  | 0.89 | (c)
29098.76 | 0 | -0.03 | -11.555 | -11.585 | 1928 | -1754 | -2021 | 1508 |  | 2625 | Нарушение формы кольцевого шва | GWAN |  | 11:29 | 01:34 | 12:51 | 0 | 1025 |  | EXT | Нарушение формы кольцевого шва |  | (c)
29098.839 | 0.079 | 0.079 | -11.476 | -11.476 | -1319 | -1181 | -746 | 173 | 79 | 2625 |  | CORR | GENE | 02:45 | 03:07 | 04:17 | 160 | 1146 | 12 | EXT |  | 0.9 | (c)
29110.184 | 11.424 | 11.407 | -0.131 | -0.148 | -1380 | -1334 | -1148 | 916 | 95 | 2625 |  | CORR | GENE | 02:35 | 02:42 | 03:12 | 53 | 464 | 9 | EXT |  | 0.89 | (c)
29121.365 | 11.05 | 11.002 | -0.075 | -0.123 | -729 | -116 | -295 | 0 | 45 | 2626 |  | CORR | GENE | 04:07 | 05:46 | 05:17 | 78 | 868 | 12 | EXT |  | 0.89 | (c)
29144.46 | 0 | -0.023 | -11.15 | -11.173 | 1245 | 1589 | 1636 | 1245 |  | 2629 | Нарушение формы кольцевого шва | GWAN |  | 09:52 | 10:48 | 10:55 | 0 | 783 |  | EXT | Нарушение формы кольцевого шва |  | (c)
29144.491 | 0.031 | 0.03 | -11.119 | -11.12 | -896 | -321 | -433 | 0 | 30 | 2629 |  | CORR | GENE | 04:07 | 05:39 | 05:21 | 133 | 926 | 13 | EXT |  | 0.9 | (c)
29177.92 | 11.04 | 10.979 | -0.085 | -0.146 | -1725 | -1460 | -1301 | 877 | 84 | 2631 |  | CORR | GENE | 08:01 | 08:44 | 09:10 | 62 | 848 | 11 | EXT |  | 0.89 | (c)
29205.689 | 5.174 | 5.156 | -5.311 | -5.329 | -17 | 85 | 72 | 0 | 5156 | 2634 |  | CORR | CIGR | 05:57 | 06:14 | 06:12 | 29 | 180 | 11 | EXT |  | 0.89 | (c)
29211 | 0 | -0.036 | -10.965 | -11.001 | -1132 | 441 | 522 | 0 |  | 2635 | Нарушение формы кольцевого шва | GWAN |  | 06:01 | 10:15 | 10:28 | 0 | 3309 |  | EXT | Нарушение формы кольцевого шва |  | (c)
29221.965 | 0 | -0.023 | -11.535 | -11.558 | -1174 | 480 | 176 | 1174 |  | 2636 | Нарушение формы кольцевого шва | GWAN |  | 09:11 | 01:38 | 12:49 | 0 | 2698 |  | EXT | Нарушение формы кольцевого шва |  | (c)
29221.965 | 0 | -0.008 | -11.535 | -11.543 | 2107 | -2145 | -2112 | 1870 |  | 2636 | Нарушение формы кольцевого шва | GWAN |  | 06:01 | 06:34 | 06:40 | 0 | 483 |  | EXT | Нарушение формы кольцевого шва |  | (c)
29233.636 | 0.136 | 0.054 | -10.794 | -10.876 | 396 | 785 | 644 | 396 | 54 | 2637 |  | CORR | GENE | 05:26 | 06:29 | 06:06 | 106 | 496 | 11 | EXT |  | 0.89 | (c)
29244.287 | 10.787 | 10.77 | -0.143 | -0.16 | 164 | 549 | 424 | 164 | 77 | 2637 |  | CORR | GENE | 04:49 | 05:51 | 05:31 | 83 | 520 | 12 | EXT |  | 0.89 | (c)
29244.314 | 10.814 | 10.764 | -0.116 | -0.166 | 749 | 784 | 792 | 749 | 78 | 2637 |  | DENT | GENE | 06:23 | 06:29 | 06:30 | 88 | 87 | 0.4 | N/A | Глубина вмятины: 5 мм (0,4%). Линейка: 9 см в (1076 см; 06:29 ч:мин) Аномалия находится вблизи кольцевого сварного шва. Аномалия находится вблизи дефекта потери металла. |  | (c)
29244.43 | 0 | -0.022 | -11.37 | -11.392 | -559 | 41 | 26 | 0 |  | 2638 | Коррозия на шве | GWAN | GENE | 03:52 | 05:29 | 05:26 | 49 | 1170 | 22 | EXT | Коррозия на шве |  | (c)
29244.567 | 0.137 | 0.047 | -11.233 | -11.323 | -186 | 331 | 133 | 0 | 47 | 2638 |  | CORR | GENE | 04:52 | 06:16 | 05:44 | 138 | 636 | 12 | EXT |  | 0.9 | (c)
29255.8 | 0 | -0.015 | -10.56 | -10.575 | -1433 | -1090 | -1049 | 665 |  | 2639 | Нарушение формы кольцевого шва | GWAN |  | 04:22 | 05:17 | 05:24 | 0 | 767 |  | EXT | Нарушение формы кольцевого шва |  | (c)
29266.36 | 0 | -0.011 | -11.39 | -11.401 | 643 | 1185 | 1283 | 643 |  | 2640 | Нарушение формы кольцевого шва | GWAN |  | 03:55 | 05:22 | 05:38 | 0 | 1278 |  | EXT | Нарушение формы кольцевого шва |  | (c)
29277.75 | 0 | -0.024 | -11.11 | -11.134 | 892 | -2005 | -1749 | 70 |  | 2641 | Нарушение формы кольцевого шва | GWAN |  | 10:14 | 02:27 | 15:08 | 0 | 3639 |  | EXT | Нарушение формы кольцевого шва |  | (c)
29288.86 | 0 | -0.029 | -11.445 | -11.474 | -824 | -346 | -105 | 614 |  | 2642 | Нарушение формы кольцевого шва | GWAN |  | 11:45 | 01:03 | 13:41 | 0 | 1438 |  | EXT | Нарушение формы кольцевого шва |  | (c)
29288.86 | 0 | -0.021 | -11.445 | -11.466 | 1541 | 1667 | 2197 | 1541 |  | 2642 | Нарушение формы кольцевого шва | GWAN |  | 06:07 | 06:27 | 07:53 | 0 | 1312 |  | EXT | Нарушение формы кольцевого шва |  | (c)
29322.7 | 0 | -0.026 | -11.44 | -11.466 | -747 | -105 | -325 | 0 |  | 2645 | Нарушение формы кольцевого шва | GWAN |  | 01:12 | 02:56 | 02:20 | 0 | 845 |  | EXT | Нарушение формы кольцевого шва |  | (c)
29345.535 | 0 | -0.028 | -11.02 | -11.048 | -2198 | -1679 | -1687 | 1175 |  | 2647 | Нарушение формы кольцевого шва | GWAN |  | 00:27 | 01:51 | 01:50 | 0 | 1024 |  | EXT | Нарушение формы кольцевого шва |  | (c)
29345.535 | 0 | -0.008 | -11.02 | -11.028 | -562 | -198 | -103 | 0 |  | 2647 | Нарушение формы кольцевого шва | GWAN |  | 04:51 | 05:50 | 06:05 | 0 | 917 |  | EXT | Нарушение формы кольцевого шва |  | (c)
29356.555 | 0 | -0.02 | -11.09 | -11.11 | -1567 | -1257 | -1071 | 576 |  | 2648 | Нарушение формы кольцевого шва | GWAN |  | 02:23 | 03:13 | 03:43 | 0 | 991 |  | EXT | Нарушение формы кольцевого шва |  | (c)
29367.613 | 11.058 | 11 | -0.032 | -0.09 | -1964 | -1608 | -1735 | 1507 | 15 | 2648 |  | CORR | GENE | 01:19 | 02:16 | 01:56 | 75 | 457 | 13 | EXT |  | 0.89 | (c)
29367.645 | 0 | -0.026 | -11.225 | -11.251 | -200 | 505 | 416 | 0 |  | 2649 | Нарушение формы кольцевого шва | GWAN |  | 09:04 | 10:58 | 10:44 | 0 | 1232 |  | EXT | Нарушение формы кольцевого шва |  | (c)
29378.87 | 0 | -0.041 | -11.37 | -11.411 | 1378 | -1333 | -1797 | 511 |  | 2650 | Нарушение формы кольцевого шва | GWAN |  | 06:03 | 10:46 | 09:31 | 0 | 2572 |  | EXT | Нарушение формы кольцевого шва |  | (c)
29390.24 | 0 | -0.011 | -11.27 | -11.281 | 2162 | -2149 | -2111 | 1924 |  | 2651 | Нарушение формы кольцевого шва | GWAN |  | 07:02 | 07:27 | 07:33 | 0 | 375 |  | EXT | Нарушение формы кольцевого шва |  | (c)
29424.005 | 0 | -0.039 | -11.33 | -11.369 | -971 | -224 | -358 | 0 |  | 2654 | Нарушение формы кольцевого шва | GWAN |  | 00:09 | 02:10 | 01:48 | 0 | 1225 |  | EXT | Нарушение формы кольцевого шва |  | (c)
29424.005 | 0 | -0.016 | -11.33 | -11.346 | 706 | 1682 | 1422 | 706 |  | 2654 | Нарушение формы кольцевого шва | GWAN |  | 04:40 | 07:18 | 06:36 | 0 | 1433 |  | EXT | Нарушение формы кольцевого шва |  | (c)
29457.848 | 11.058 | 11.048 | -0.122 | -0.132 | 1761 | 1848 | 1907 | 1761 | 107 | 2656 |  | CORR | CIGR | 06:11 | 06:25 | 06:34 | 25 | 292 | 11 | EXT |  | 0.89 | (c)
29503.005 | 0 | -0.031 | -11.305 | -11.336 | 2085 | 2183 | -2069 | 1762 |  | 2661 | Нарушение формы кольцевого шва | GWAN |  | 05:30 | 05:46 | 06:20 | 0 | 614 |  | EXT | Нарушение формы кольцевого шва |  | (c)
29514.31 | 0 | -0.035 | -11.585 | -11.62 | 706 | 933 | 1106 | 706 |  | 2662 | Нарушение формы кольцевого шва | GWAN |  | 10:59 | 11:35 | 12:03 | 0 | 799 |  | EXT | Нарушение формы кольцевого шва |  | (c)
29593.166 | 9.956 | 9.934 | -1.554 | -1.576 | 1886 | 1999 | 1968 | 1886 | 1530 | 2668 |  | GOUG | CIGR | 05:50 | 06:08 | 06:03 | 46 | 165 | 9 | EXT | Задир. |  | (c)
29594.659 | 11.449 | 11.431 | -0.061 | -0.079 | 1495 | 2075 | 1965 | 1495 | 34 | 2668 |  | CORR | CIGR | 04:47 | 06:21 | 06:03 | 45 | 939 | 10 | EXT |  | 0.89 | (c)
29594.819 | 0.099 | 0.059 | -11.126 | -11.166 | -1738 | -1253 | -1205 | 673 | 59 | 2669 |  | CORR | GENE | 04:52 | 06:10 | 06:18 | 115 | 1065 | 11 | EXT |  | 0.89 | (c)
29605.945 | 0 | -0.013 | -11.065 | -11.078 | -887 | -837 | -733 | 578 |  | 2670 | Нарушение формы кольцевого шва | GWAN |  | 04:53 | 05:01 | 05:18 | 0 | 309 |  | EXT | Нарушение формы кольцевого шва |  | (c)
29616.871 | 10.926 | 10.905 | -0.139 | -0.16 | -252 | 43 | -37 | 0 | 41 | 2670 |  | CORR | GENE | 06:35 | 07:23 | 07:10 | 119 | 431 | 10 | EXT |  | 0.89 | (c)
29616.877 | 10.932 | 10.906 | -0.133 | -0.159 | -1204 | -799 | -789 | 373 | 27 | 2670 |  | CORR | GENE | 04:02 | 05:07 | 05:09 | 132 | 831 | 13 | EXT |  | 0.9 | (c)
29617.092 | 0.082 | 0.059 | -11.133 | -11.156 | -722 | -388 | -320 | 0 | 59 | 2671 |  | CORR | GENE | 05:55 | 06:49 | 06:60 | 89 | 803 | 10 | EXT |  | 0.89 | (c)
29628.206 | 11.196 | 11.062 | -0.019 | -0.153 | -1496 | -877 | -1053 | 611 | 9 | 2671 |  | CORR | GENE | 03:50 | 05:30 | 05:01 | 144 | 885 | 10 | EXT |  | 0.9 | (c)
29628.361 | 0.136 | 0.075 | -10.939 | -11 | -1708 | -1217 | -1370 | 1033 | 75 | 2672 |  | CORR | GENE | 04:01 | 05:20 | 04:55 | 125 | 675 | 11 | EXT |  | 0.9 | (c)
29650.79 | 11.49 | 11.484 | -0.125 | -0.131 | -1642 | -1330 | -1345 | 1048 | 70 | 2673 |  | CORR | GENE | 03:46 | 04:36 | 04:34 | 61 | 594 | 10 | EXT |  | 0.89 | (c)
29662.032 | 11.117 | 11.09 | -0.128 | -0.155 | -658 | 7 | -211 | 0 | 51 | 2674 |  | CORR | GENE | 04:34 | 06:22 | 05:47 | 104 | 894 | 12 | EXT |  | 0.89 | (c)
29673.174 | 11.014 | 11.004 | -0.131 | -0.141 | -2158 | -1734 | -1669 | 1180 | 81 | 2675 |  | CORR | GENE | 04:46 | 05:55 | 06:05 | 60 | 978 | 13 | EXT |  | 0.89 | (c)
29673.305 | 0 | -0.03 | -11.555 | -11.585 | -1176 | -154 | -467 | 0 |  | 2676 | Нарушение формы кольцевого шва | GWAN |  | 08:46 | 11:31 | 10:40 | 0 | 1419 |  | EXT | Нарушение формы кольцевого шва Аномалия находится на отводе. |  | (c)
29673.737 | 0.432 | 0.213 | -11.123 | -11.342 | 2033 | 2125 | 2116 | 2033 | 213 | 2676 |  | CORR | GENE | 05:24 | 05:39 | 05:37 | 555 | 166 | 11 | EXT | Аномалия находится на отводе. | 0.95 | (c)
29684.86 | 0 | -0.038 | -11.575 | -11.613 | 4 | 153 | 271 | 4 |  | 2677 | Нарушение формы кольцевого шва | GWAN |  | 00:29 | 00:54 | 01:13 | 0 | 534 |  | EXT | Нарушение формы кольцевого шва Аномалия находится на отводе. |  | (c)
29684.86 | 0 | -0.034 | -11.575 | -11.609 | -1522 | -1445 | -1449 | 1376 |  | 2677 | Нарушение формы кольцевого шва | GWAN |  | 08:23 | 08:36 | 08:35 | 0 | 147 |  | EXT | Нарушение формы кольцевого шва Аномалия находится на отводе. |  | (c)
29707.929 | 11.494 | 11.466 | -0.116 | -0.144 | -94 | 4 | 92 | 0 | 52 | 2678 |  | CORR | GENE | 04:41 | 04:56 | 05:11 | 92 | 373 | 13 | EXT |  | 0.89 | (c)
29730.93 | 0 | -0.02 | -11.405 | -11.425 | -246 | 336 | 108 | 0 |  | 2681 | Нарушение формы кольцевого шва | GWAN |  | 03:39 | 05:13 | 04:37 | 0 | 708 |  | EXT | Нарушение формы кольцевого шва |  | (c)
29730.93 | 0 | -0.02 | -11.405 | -11.425 | 1010 | 1247 | 1195 | 1010 |  | 2681 | Нарушение формы кольцевого шва | GWAN |  | 07:02 | 07:40 | 07:32 | 0 | 370 |  | EXT | Нарушение формы кольцевого шва |  | (c)
29774.942 | 9.987 | 9.973 | -1.638 | -1.652 | 1972 | 2048 | 2046 | 1972 | 1615 | 2684 |  | CORR | CIGR | 05:13 | 05:25 | 05:25 | 37 | 149 | 11 | EXT |  | 0.89 | (c)
29921.825 | 0 | -0.031 | -11.635 | -11.666 | -330 | -124 | -96 | 0 |  | 2698 | Нарушение формы кольцевого шва | GWAN |  | 00:48 | 01:21 | 01:26 | 0 | 467 |  | EXT | Нарушение формы кольцевого шва |  | (c)
29921.825 | 0 | -0.01 | -11.635 | -11.645 | 597 | 702 | 978 | 597 |  | 2698 | Нарушение формы кольцевого шва | GWAN |  | 03:17 | 03:34 | 04:19 | 0 | 762 |  | EXT | Нарушение формы кольцевого шва |  | (c)
30057.595 | 0 | -0.02 | -11.39 | -11.41 | 22 | 266 | 224 | 22 |  | 2710 | Нарушение формы кольцевого шва | GWAN |  | 02:38 | 03:17 | 03:11 | 0 | 404 |  | EXT | Нарушение формы кольцевого шва |  | (c)
30057.595 | 0 | -0.045 | -11.39 | -11.435 | -2143 | -2022 | -1907 | 1672 | 0 | 2710 | Внутришовный дефект | GWAN |  | 08:49 | 09:08 | 09:27 | 0 | 471 | 14 | MID | Внутришовный дефект |  | (c)
30091.345 | 0 | 0 | -2.255 | -2.255 | -1037 | -991 | -677 | 316 | 0 | 2712б | Непровар / утяжина | GWAN |  | 05:47 | 05:54 | 06:45 | 0 | 721 | 11 | INT | Непровар / утяжина |  | (c)
30094.731 | 1.131 | 1.119 | -8.424 | -8.436 | -219 | -142 | -152 | 85 | 1119 | 2713а |  | CORR | CIGR | 04:42 | 04:55 | 04:53 | 41 | 133 | 10 | EXT |  | 0.89 | (c)
30149.949 | 0.974 | 0.871 | -5.466 | -5.569 | 235 | 325 | 367 | 235 | 871 | 2718 |  | CORR | GENE | 05:22 | 05:37 | 05:43 | 213 | 264 | 12 | EXT |  | 0.76 | (c)
30150.533 | 1.558 | 1.443 | -4.882 | -4.997 | -236 | -128 | -120 | 3 | 1443 | 2718 |  | CORR | GENE | 04:06 | 04:23 | 04:25 | 160 | 234 | 10 | EXT |  | 0.75 | (c)
30193.805 | 0 | -0.023 | -0.4 | -0.423 | 646 | 1100 | 944 | 646 |  | 2723а | Нарушение формы кольцевого шва | GWAN |  | 00:52 | 02:05 | 01:40 | 0 | 596 |  | EXT | Нарушение формы кольцевого шва |  | (c)
30197.015 | 0 | -0.029 | -9.965 | -9.994 | 1799 | -2214 | -2120 | 1578 |  | 2724а | Нарушение формы кольцевого шва | GWAN |  | 08:38 | 09:50 | 10:05 | 0 | 1084 |  | EXT | Нарушение формы кольцевого шва |  | (c)
30205.8 | 8.785 | 8.755 | -1.18 | -1.21 | -736 | -686 | -622 | 508 | 1162 | 2724а |  | GOUG | CIGR | 01:49 | 01:57 | 02:07 | 48 | 228 | 6 | EXT | Задир. |  | (c)
30212.151 | 5.171 | 5.125 | -6.224 | -6.27 | -1145 | -1053 | -994 | 843 | 5125 | 2725 |  | GOUG | GENE | 07:05 | 07:20 | 07:29 | 94 | 302 | 14 | EXT | Задир. |  | (c)
30213.024 | 6.044 | 6.012 | -5.351 | -5.383 | -865 | -766 | -715 | 565 | 4799 | 2725 |  | GOUG | GENE | 07:50 | 08:06 | 08:14 | 584 | 300 | 11 | EXT | Зона задиров. |  | (c)
30229.965 | 0 | -0.01 | -10.895 | -10.905 | 316 | 715 | 647 | 316 |  | 2727 | Нарушение формы кольцевого шва | GWAN |  | 04:41 | 05:45 | 05:34 | 0 | 662 |  | EXT | Нарушение формы кольцевого шва |  | (c)
30229.965 | 0 | -0.016 | -10.895 | -10.911 | 1474 | 1819 | 1893 | 1474 |  | 2727 | Нарушение формы кольцевого шва | GWAN |  | 07:48 | 08:44 | 08:56 | 0 | 839 |  | EXT | Нарушение формы кольцевого шва |  | (c)
30240.86 | 0 | -0.005 | -11.535 | -11.54 | -376 | 575 | 233 | 0 |  | 2728 | Нарушение формы кольцевого шва | GWAN |  | 05:51 | 08:25 | 07:30 | 0 | 1218 |  | EXT | Нарушение формы кольцевого шва |  | (c)
30252.395 | 0 | -0.002 | -10.955 | -10.957 | -1465 | -1172 | -1236 | 1008 |  | 2729 | Нарушение формы кольцевого шва | GWAN |  | 04:16 | 05:04 | 04:53 | 0 | 457 |  | EXT | Нарушение формы кольцевого шва |  | (c)
30252.395 | 0 | -0.01 | -10.955 | -10.965 | -411 | -138 | -149 | 0 |  | 2729 | Нарушение формы кольцевого шва | GWAN |  | 07:06 | 07:50 | 07:49 | 0 | 524 |  | EXT | Нарушение формы кольцевого шва |  | (c)
30272.457 | 3.772 | 3.762 | -2.233 | -2.243 | 1114 | 1171 | 1179 | 1114 | 2217 | 2733 |  | CORR | CIGR | 05:21 | 05:30 | 05:31 | 26 | 129 | 10 | EXT |  | 0.89 | (c)
30273.041 | 4.356 | 4.344 | -1.649 | -1.661 | 1021 | 1082 | 1090 | 1021 | 1612 | 2733 |  | CORR | CIGR | 05:06 | 05:16 | 05:17 | 49 | 137 | 11 | EXT |  | 0.89 | (c)
30273.079 | 4.394 | 4.372 | -1.611 | -1.633 | 1233 | 1284 | 1278 | 1233 | 1533 | 2733 |  | CORR | GENE | 05:40 | 05:48 | 05:47 | 100 | 90 | 11 | EXT |  | 0.89 | (c)
30273.286 | 4.601 | 4.555 | -1.404 | -1.45 | 1737 | 1824 | 1820 | 1737 | 1368 | 2733 |  | CORR | GENE | 07:01 | 07:15 | 07:15 | 82 | 167 | 11 | EXT |  | 0.89 | (c)
30273.377 | 4.692 | 4.65 | -1.313 | -1.355 | 956 | 1080 | 1098 | 956 | 1257 | 2733 |  | CORR | GENE | 04:55 | 05:15 | 05:18 | 98 | 284 | 13 | EXT |  | 0.89 | (c)
30274.377 | 5.692 | 5.667 | -0.313 | -0.338 | 1129 | 1198 | 1207 | 1129 | 293 | 2733 |  | CORR | CIGR | 05:23 | 05:34 | 05:36 | 45 | 156 | 10 | EXT |  | 0.89 | (c)
30274.69 | 0 | 0 | -10.855 | -10.855 | 882 | 1087 | 1118 | 882 | 0 | 2734 | Смещение кромок | GWAN |  | 11:49 | 00:23 | 12:28 | 0 | 473 | 15 | EXT | Смещение кромок Вовнутрь Величина смещения - 2.7 мм. |  | (c)
30308.41 | 0 | -0.032 | -1.425 | -1.457 | -2136 | -710 | -1377 | 619 |  | 2737 | Нарушение формы кольцевого шва | GWAN |  | 01:25 | 05:15 | 03:28 | 0 | 1517 |  | EXT | Нарушение формы кольцевого шва |  | (c)
30308.984 | 0.574 | 0.476 | -0.851 | -0.949 | 1744 | 1764 | 1875 | 1744 | 476 | 2737 |  | CORR | GENE | 11:51 | 11:55 | 12:13 | 122 | 262 | 10 | EXT |  | 0.9 | (c)
30317.13 | 0 | -0.023 | -11.665 | -11.688 | -1282 | -951 | -1043 | 804 | 0 | 2744 | Подгиб кромки со смещением | GWAN |  | 05:21 | 06:15 | 06:00 | 0 | 479 | 26 | EXT | Подгиб кромки со смещением Величина смещения - 4.8 мм. |  | (c)
30348.228 | 7.793 | 7.629 | -3.057 | -3.221 | -428 | -288 | -288 | 149 | 2860 | 2746 |  | DENT | GENE | 04:55 | 05:18 | 05:18 | 361 | 280 | 0.6 | N/A | Глубина вмятины: 8 мм (0,6%). Линейка: 36 см в (763 см; 05:18 ч:мин) Аномалия находится вблизи продольного шва. |  | (c)
30351.285 | 0 | -0.042 | -11.5 | -11.542 | -2164 | -1455 | -1603 | 1043 |  | 2747 | Нарушение формы кольцевого шва | GWAN |  | 10:45 | 00:39 | 12:15 | 0 | 1120 |  | EXT | Нарушение формы кольцевого шва |  | (c)
30351.285 | 0 | -0.029 | -11.5 | -11.529 | -668 | -384 | -191 | 0 |  | 2747 | Нарушение формы кольцевого шва | GWAN |  | 02:46 | 03:32 | 04:03 | 0 | 953 |  | EXT | Нарушение формы кольцевого шва |  | (c)
30362.785 | 0 | -0.036 | -11.565 | -11.601 | -307 | 2226 | 1660 | 0 |  | 2748 | Нарушение формы кольцевого шва | GWAN |  | 08:08 | 02:57 | 13:26 | 0 | 3934 |  | EXT | Нарушение формы кольцевого шва |  | (c)
30374.35 | 0 | -0.029 | -11.57 | -11.599 | 940 | 1830 | -1956 | 391 |  | 2749 | Нарушение формы кольцевого шва | GWAN |  | 06:54 | 09:18 | 11:07 | 0 | 3131 |  | EXT | Нарушение формы кольцевого шва |  | (c)
30385.92 | 0 | -0.029 | -10.24 | -10.269 | 546 | 1724 | 1389 | 546 |  | 2750 | Нарушение формы кольцевого шва | GWAN |  | 11:01 | 02:11 | 13:17 | 0 | 1686 |  | EXT | Нарушение формы кольцевого шва |  | (c)
30385.92 | 0 | -0.025 | -10.24 | -10.265 | -767 | -275 | -424 | 81 |  | 2750 | Нарушение формы кольцевого шва | GWAN |  | 07:29 | 08:48 | 08:24 | 0 | 685 |  | EXT | Нарушение формы кольцевого шва |  | (c)
30407.42 | 0 | -0.042 | -11.46 | -11.502 | -2041 | -1342 | -303 | 0 |  | 2752 | Нарушение формы кольцевого шва | GWAN |  | 03:36 | 05:29 | 08:17 | 0 | 3476 |  | EXT | Нарушение формы кольцевого шва |  | (c)
30418.88 | 0 | -0.027 | -11.58 | -11.607 | -1025 | -460 | -642 | 259 |  | 2753 | Нарушение формы кольцевого шва | GWAN |  | 09:44 | 11:15 | 10:46 | 0 | 766 |  | EXT | Нарушение формы кольцевого шва |  | (c)
30420.644 | 1.764 | 1.741 | -9.816 | -9.839 | 130 | 203 | 227 | 130 | 1741 | 2753 |  | CORR | GENE | 00:51 | 01:02 | 01:06 | 73 | 196 | 9 | EXT |  | 0.89 | (c)
30429.502 | 10.622 | 10.594 | -0.958 | -0.986 | 1969 | 2043 | 2079 | 1969 | 929 | 2753 |  | CORR | GENE | 05:47 | 05:59 | 06:05 | 57 | 219 | 9 | EXT |  | 0.89 | (c)
30430.46 | 0 | -0.015 | -11.635 | -11.65 | 641 | 2100 | -2144 | 468 |  | 2754 | Нарушение формы кольцевого шва | GWAN |  | 04:35 | 08:31 | 09:05 | 0 | 3352 |  | EXT | Нарушение формы кольцевого шва |  | (c)
30453.615 | 0 | -0.034 | -11.335 | -11.369 | 1032 | 1960 | 1857 | 1032 |  | 2756 | Нарушение формы кольцевого шва | GWAN |  | 07:13 | 09:43 | 09:26 | 0 | 1650 |  | EXT | Нарушение формы кольцевого шва |  | (c)
30467.196 | 2.246 | 1.973 | -9.384 | -9.657 | 1577 | 1702 | 1714 | 1577 | 1973 | 2757 |  | CORR | GENE | 05:31 | 05:51 | 05:53 | 377 | 275 | 11 | EXT |  | 0.93 | (c)
30504.982 | 5.187 | 5.109 | -6.428 | -6.506 | -737 | -568 | -612 | 487 | 5109 | 2760 |  | DENT | GENE | 04:36 | 05:03 | 04:56 | 185 | 250 | 0.6 | N/A | Глубина вмятины: 9 мм (0,6%). Линейка: 19 см в (511 см; 05:03 ч:мин) |  | (c)
30508.218 | 8.423 | 8.407 | -3.192 | -3.208 | -883 | -769 | -798 | 712 | 3155 | 2760 |  | CORR | CIGR | 04:13 | 04:31 | 04:26 | 53 | 171 | 11 | EXT |  | 0.89 | (c)
30511.41 | 0 | -0.045 | -11.66 | -11.705 | 2022 | -1934 | -875 | 689 |  | 2761 | Нарушение формы кольцевого шва | GWAN |  | 06:39 | 07:60 | 10:51 | 0 | 3128 |  | EXT | Нарушение формы кольцевого шва |  | (c)
30523.07 | 0 | -0.019 | -11.335 | -11.354 | 112 | -1697 | 1659 | 112 |  | 2762 | Нарушение формы кольцевого шва | GWAN |  | 06:53 | 02:01 | 11:02 | 0 | 3095 |  | EXT | Нарушение формы кольцевого шва |  | (c)
30534.405 | 0 | -0.023 | -11.49 | -11.513 | 1265 | -1112 | -1973 | 750 |  | 2763 | Нарушение формы кольцевого шва | GWAN |  | 02:40 | 08:17 | 05:58 | 0 | 2446 |  | EXT | Нарушение формы кольцевого шва |  | (c)
30559.597 | 2.197 | 2.17 | -9.018 | -9.045 | 65 | 172 | 173 | 65 | 2170 | 2765 |  | CORR | GENE | 05:19 | 05:37 | 05:37 | 58 | 216 | 14 | EXT |  | 0.89 | (c)
30571.946 | 3.331 | 3.324 | -7.724 | -7.731 | -19 | 18 | 20 | 0 | 3324 | 2766 |  | LWAN | CIGR | 04:20 | 04:26 | 04:26 | 19 | 79 |  | EXT | Эквивалент потери металла 12%. |  | (c)
30572.139 | 3.524 | 3.508 | -7.531 | -7.547 | 202 | 270 | 279 | 202 | 3508 | 2766 |  | CORR | CIGR | 04:55 | 05:06 | 05:08 | 51 | 153 | 10 | EXT |  | 0.89 | (c)
30575.658 | 7.043 | 6.989 | -4.012 | -4.066 | 1059 | 1276 | 1350 | 1059 | 3910 | 2766 |  | CORR | GENE | 07:14 | 07:49 | 08:01 | 156 | 583 | 12 | EXT |  | 0.9 | (c)
30576.312 | 7.697 | 7.662 | -3.358 | -3.393 | 3 | 157 | 113 | 3 | 3309 | 2766 |  | CORR | GENE | 04:23 | 04:48 | 04:41 | 84 | 221 | 12 | EXT |  | 0.89 | (c)
30579.67 | 0 | -0.015 | -11.66 | -11.675 | -1583 | -969 | -22 | 0 |  | 2767 | Нарушение формы кольцевого шва | GWAN |  | 07:20 | 08:59 | 11:32 | 0 | 3121 |  | EXT | Нарушение формы кольцевого шва |  | (c)
30591.33 | 0 | -0.026 | -11.24 | -11.266 | 1322 | 2187 | -1842 | 544 |  | 2768 | Нарушение формы кольцевого шва | GWAN |  | 08:19 | 10:38 | 11:48 | 0 | 2595 |  | EXT | Нарушение формы кольцевого шва |  | (c)
30602.57 | 0 | -0.022 | -11.62 | -11.642 | -2103 | -1841 | -483 | 1137 |  | 2769 | Нарушение формы кольцевого шва | GWAN |  | 06:28 | 07:11 | 10:50 | 0 | 3240 |  | EXT | Нарушение формы кольцевого шва |  | (c)
30614.19 | 0 | -0.024 | -11.36 | -11.384 | 823 | 1605 | 1572 | 823 |  | 2770 | Нарушение формы кольцевого шва | GWAN |  | 06:34 | 08:40 | 08:35 | 0 | 1499 |  | EXT | Нарушение формы кольцевого шва |  | (c)
30632.432 | 6.882 | 6.764 | -4.763 | -4.881 | 128 | 439 | 458 | 128 | 4632 | 2771 |  | CORR | GENE | 05:18 | 06:08 | 06:11 | 249 | 661 | 11 | EXT |  | 0.91 | (c)
30633.067 | 7.517 | 7.259 | -4.128 | -4.386 | 372 | 526 | 585 | 372 | 4050 | 2771 |  | CORR | GENE | 05:57 | 06:22 | 06:32 | 336 | 426 | 11 | EXT |  | 0.93 | (c)
30633.283 | 7.733 | 7.717 | -3.912 | -3.928 | 537 | 674 | 722 | 537 | 3633 | 2771 |  | CORR | GENE | 06:24 | 06:46 | 06:54 | 295 | 369 | 15 | EXT |  | 0.93 | (c)
30635.17 | 9.62 | 9.592 | -2.025 | -2.053 | 561 | 669 | 660 | 561 | 1968 | 2771 |  | CORR | GENE | 06:28 | 06:45 | 06:44 | 85 | 198 | 12 | EXT |  | 0.89 | (c)
30636.368 | 10.818 | 10.802 | -0.827 | -0.843 | 410 | 597 | 528 | 410 | 795 | 2771 |  | CORR | CIGR | 06:03 | 06:33 | 06:22 | 48 | 236 | 10 | EXT |  | 0.89 | (c)
30659.385 | 0 | -0.025 | -11.65 | -11.675 | -847 | -699 | -240 | 0 |  | 2774 | Нарушение формы кольцевого шва | GWAN |  | 00:11 | 00:35 | 01:49 | 0 | 1215 |  | EXT | Нарушение формы кольцевого шва |  | (c)
30659.385 | 0 | 0 | -11.65 | -11.65 | 1468 | 2031 | 2162 | 1468 |  | 2774 | Нарушение формы кольцевого шва | GWAN |  | 06:25 | 07:56 | 08:17 | 0 | 1387 |  | EXT | Нарушение формы кольцевого шва |  | (c)
30671.035 | 0 | -0.031 | -11.65 | -11.681 | -1462 | -26 | 445 | 0 |  | 2775 | Нарушение формы кольцевого шва | GWAN |  | 05:55 | 09:46 | 11:02 | 0 | 3813 |  | EXT | Нарушение формы кольцевого шва |  | (c)
30672.062 | 1.027 | 0.822 | -10.623 | -10.828 | -1898 | -1872 | -1877 | 1856 | 822 | 2775 |  | CORR | AXGR | 04:44 | 04:48 | 04:48 | 395 | 42 | 11 | EXT |  | 0.93 | (c)
30672.441 | 1.406 | 1.345 | -10.244 | -10.305 | -1890 | -1880 | -1877 | 1865 | 1345 | 2775 |  | CORR | AXGR | 04:46 | 04:47 | 04:48 | 105 | 25 | 11 | EXT |  | 0.89 | (c)
30674.925 | 3.89 | 3.848 | -7.76 | -7.802 | -528 | -514 | -513 | 498 | 3848 | 2775 |  | CORR | AXGR | 08:25 | 08:28 | 08:28 | 91 | 30 | 11 | EXT |  | 0.89 | (c)
30676.126 | 5.091 | 5.077 | -6.559 | -6.573 | -635 | -593 | -574 | 513 | 5077 | 2775 |  | CORR | CIGR | 08:08 | 08:15 | 08:18 | 52 | 122 | 12 | EXT |  | 0.89 | (c)
30683.927 | 1.242 | 1.209 | -9.533 | -9.566 | 2188 | 2218 | -2229 | 2184 | 1209 | 2776 |  | CORR | GENE | 04:07 | 04:12 | 04:14 | 578 | 89 | 10 | EXT |  | 0.94 | (c)
30691.866 | 9.181 | 9.167 | -1.594 | -1.608 | 1776 | 1843 | 1844 | 1776 | 1579 | 2776 |  | CORR | CIGR | 03:00 | 03:11 | 03:11 | 29 | 136 | 13 | EXT |  | 0.89 | (c)
30726.445 | 0 | -0.037 | -11.67 | -11.707 | 1354 | 1775 | 1815 | 1354 |  | 2780 | Нарушение формы кольцевого шва | GWAN |  | 01:24 | 02:32 | 02:38 | 0 | 922 |  | EXT | Нарушение формы кольцевого шва |  | (c)
30726.445 | 0 | -0.029 | -11.67 | -11.699 | -1169 | -869 | -772 | 375 |  | 2780 | Нарушение формы кольцевого шва | GWAN |  | 06:37 | 07:25 | 07:41 | 0 | 794 |  | EXT | Нарушение формы кольцевого шва |  | (c)
30738.115 | 0 | -0.025 | -11.64 | -11.665 | 36 | 278 | 362 | 36 |  | 2781 | Нарушение формы кольцевого шва | GWAN |  | 05:22 | 06:01 | 06:14 | 0 | 651 |  | EXT | Нарушение формы кольцевого шва |  | (c)
30749.755 | 0 | -0.033 | -11.595 | -11.628 | -808 | -332 | 950 | 0 |  | 2782 | Нарушение формы кольцевого шва | GWAN |  | 05:44 | 07:01 | 10:28 | 0 | 3515 |  | EXT | Нарушение формы кольцевого шва |  | (c)
30760.999 | 11.244 | 11.193 | -0.351 | -0.402 | -1315 | -1087 | -1150 | 984 | 307 | 2782 |  | CORR | GENE | 04:22 | 04:59 | 04:49 | 95 | 331 | 12 | EXT |  | 0.89 | (c)
30761.35 | 0 | -0.036 | -10.41 | -10.446 | 1569 | -2193 | -1940 | 988 |  | 2783 | Нарушение формы кольцевого шва | GWAN |  | 09:20 | 11:13 | 11:54 | 0 | 1904 |  | EXT | Нарушение формы кольцевого шва |  | (c)
30778.639 | 6.879 | 6.859 | -4.366 | -4.386 | 1445 | 1496 | 1554 | 1445 | 4330 | 2784 |  | CORR | CIGR | 04:28 | 04:37 | 04:46 | 56 | 218 | 10 | EXT |  | 0.89 | (c)
30794.24 | 0 | -0.04 | -11.535 | -11.575 | -891 | -691 | -646 | 401 |  | 2786 | Нарушение формы кольцевого шва | GWAN |  | 06:52 | 07:25 | 07:32 | 0 | 490 |  | EXT | Нарушение формы кольцевого шва |  | (c)
30794.24 | 0 | -0.053 | -11.535 | -11.588 | -62 | 487 | 385 | 0 |  | 2786 | Нарушение формы кольцевого шва | GWAN |  | 09:06 | 10:35 | 10:18 | 0 | 895 |  | EXT | Нарушение формы кольцевого шва |  | (c)
30817.11 | 0 | -0.035 | -11.655 | -11.69 | 1672 | -760 | -1637 | 485 |  | 2788 | Нарушение формы кольцевого шва | GWAN |  | 06:26 | 11:54 | 09:32 | 0 | 2304 |  | EXT | Нарушение формы кольцевого шва |  | (c)
30828.765 | 0 | -0.01 | -10.57 | -10.58 | -1535 | -1428 | -1422 | 1309 |  | 2789 | Нарушение формы кольцевого шва | GWAN |  | 06:33 | 06:50 | 06:51 | 0 | 226 |  | EXT | Нарушение формы кольцевого шва |  | (c)
30828.765 | 0 | -0.03 | -10.57 | -10.6 | -532 | -96 | -144 | 0 |  | 2789 | Нарушение формы кольцевого шва | GWAN |  | 09:14 | 10:25 | 10:17 | 0 | 776 |  | EXT | Нарушение формы кольцевого шва |  | (c)
30841.382 | 2.047 | 2.033 | -8.483 | -8.497 | -605 | -488 | -439 | 274 | 2033 | 2790 |  | CORR | GENE | 02:42 | 03:01 | 03:08 | 58 | 331 | 14 | EXT |  | 0.89 | (c)
30851.079 | 1.214 | 1.196 | -9.066 | -9.084 | 1697 | 2004 | 1881 | 1697 | 1196 | 2791 |  | CORR | GENE | 06:31 | 07:20 | 07:01 | 79 | 369 | 10 | EXT |  | 0.89 | (c)
30852.528 | 2.663 | 2.638 | -7.617 | -7.642 | 873 | 1009 | 977 | 873 | 2638 | 2791 |  | CORR | CIGR | 04:18 | 04:40 | 04:35 | 55 | 207 | 11 | EXT |  | 0.89 | (c)
30852.731 | 2.866 | 2.843 | -7.414 | -7.437 | -2143 | -1822 | -1924 | 1705 | 2843 | 2791 |  | CORR | GENE | 08:11 | 09:03 | 08:46 | 124 | 439 | 12 | EXT |  | 0.9 | (c)
30853.054 | 3.189 | 3.132 | -7.091 | -7.148 | -2057 | -1984 | -1913 | 1769 | 3132 | 2791 |  | CORR | GENE | 08:25 | 08:37 | 08:48 | 114 | 288 | 15 | EXT |  | 0.9 | (c)
30853.106 | 3.241 | 3.213 | -7.039 | -7.067 | 1974 | 2208 | 2144 | 1974 | 3213 | 2791 |  | CORR | GENE | 07:16 | 07:53 | 07:43 | 117 | 339 | 12 | EXT |  | 0.9 | (c)
30853.366 | 3.501 | 3.48 | -6.779 | -6.8 | -1821 | -1680 | -1720 | 1618 | 3480 | 2791 |  | CORR | GENE | 09:03 | 09:26 | 09:19 | 83 | 203 | 11 | EXT |  | 0.89 | (c)
30853.441 | 3.576 | 3.549 | -6.704 | -6.731 | 1852 | 2169 | 2165 | 1852 | 3549 | 2791 |  | CORR | GENE | 06:56 | 07:47 | 07:46 | 114 | 626 | 15 | EXT |  | 0.9 | (c)
30853.566 | 3.701 | 3.681 | -6.579 | -6.599 | 1061 | 1197 | 1196 | 1061 | 3681 | 2791 |  | CORR | GENE | 04:48 | 05:10 | 05:10 | 64 | 270 | 10 | EXT |  | 0.89 | (c)
30854.702 | 4.837 | 4.816 | -5.443 | -5.464 | 204 | 294 | 279 | 204 | 4816 | 2791 |  | CORR | CIGR | 02:30 | 02:44 | 02:42 | 39 | 150 | 10 | EXT |  | 0.89 | (c)
30855.497 | 5.632 | 5.632 | -4.648 | -4.648 | 983 | 1052 | 1119 | 983 | 4600 | 2791 |  | CORR | CIGR | 04:36 | 04:47 | 04:58 | 48 | 272 | 10 | EXT |  | 0.89 | (c)
30857.126 | 7.261 | 7.23 | -3.019 | -3.05 | -30 | 37 | 55 | 0 | 2970 | 2791 |  | CORR | GENE | 01:52 | 02:03 | 02:06 | 80 | 170 | 13 | EXT |  | 0.89 | (c)
30857.537 | 7.672 | 7.629 | -2.608 | -2.651 | 467 | 584 | 587 | 467 | 2577 | 2791 |  | CORR | GENE | 03:12 | 03:31 | 03:32 | 74 | 240 | 12 | EXT |  | 0.89 | (c)
30859.218 | 9.353 | 9.277 | -0.927 | -1.003 | 2087 | -2178 | 2205 | 2087 | 866 | 2791 |  | CORR | GENE | 07:34 | 08:05 | 07:53 | 137 | 234 | 10 | EXT |  | 0.9 | (c)
30860.145 | 0 | -0.028 | -11.51 | -11.538 | 492 | 842 | 1452 | 492 |  | 2792 | Нарушение формы кольцевого шва | GWAN |  | 06:41 | 07:37 | 09:16 | 0 | 1919 |  | EXT | Нарушение формы кольцевого шва |  | (c)
30860.445 | 0.3 | 0.275 | -11.21 | -11.235 | 786 | 854 | 983 | 786 | 275 | 2792 |  | CORR | GENE | 07:28 | 07:39 | 08:00 | 141 | 395 | 14 | EXT |  | 0.9 | (c)
30860.603 | 0.458 | 0.281 | -11.052 | -11.229 | -924 | -877 | -882 | 840 | 281 | 2792 |  | CORR | GENE | 02:52 | 02:60 | 02:59 | 308 | 85 | 11 | EXT |  | 0.92 | (c)
30861.027 | 0.882 | 0.821 | -10.628 | -10.689 | -978 | -948 | -942 | 906 | 821 | 2792 |  | CORR | GENE | 02:43 | 02:48 | 02:49 | 141 | 72 | 10 | EXT |  | 0.9 | (c)
30861.463 | 1.318 | 1.285 | -10.192 | -10.225 | -740 | -718 | -716 | 693 | 1285 | 2792 |  | CORR | AXGR | 03:22 | 03:26 | 03:26 | 95 | 47 | 10 | EXT |  | 0.89 | (c)
30861.74 | 1.595 | 1.54 | -9.915 | -9.97 | 1166 | 1261 | 1298 | 1166 | 1540 | 2792 |  | CORR | GENE | 08:30 | 08:45 | 08:51 | 74 | 264 | 15 | EXT |  | 0.89 | (c)
30862.09 | 1.945 | 1.912 | -9.565 | -9.598 | 978 | 1042 | 1145 | 978 | 1912 | 2792 |  | CORR | GENE | 07:59 | 08:10 | 08:26 | 65 | 334 | 10 | EXT |  | 0.89 | (c)
30862.388 | 2.243 | 2.028 | -9.267 | -9.482 | -1247 | -1127 | -1104 | 960 | 2028 | 2792 |  | CORR | GENE | 02:00 | 02:20 | 02:23 | 265 | 287 | 14 | EXT |  | 0.93 | (c)
30862.682 | 2.537 | 2.514 | -8.973 | -8.996 | -1274 | -1149 | -1177 | 1081 | 2514 | 2792 |  | CORR | GENE | 01:56 | 02:16 | 02:11 | 95 | 193 | 13 | EXT |  | 0.89 | (c)
30862.801 | 2.656 | 2.645 | -8.854 | -8.865 | -1409 | -1306 | -1326 | 1242 | 2645 | 2792 |  | CORR | CIGR | 01:34 | 01:51 | 01:47 | 44 | 167 | 15 | EXT |  | 0.89 | (c)
30862.981 | 2.836 | 2.8 | -8.674 | -8.71 | -1424 | -1361 | -1340 | 1257 | 2800 | 2792 |  | CORR | GENE | 01:32 | 01:42 | 01:45 | 112 | 167 | 14 | EXT |  | 0.9 | (c)
30863.225 | 3.08 | 3.058 | -8.43 | -8.452 | 960 | 1071 | 1087 | 960 | 3058 | 2792 |  | CORR | GENE | 07:56 | 08:14 | 08:17 | 69 | 254 | 13 | EXT |  | 0.89 | (c)
30863.542 | 3.397 | 3.382 | -8.113 | -8.128 | 1032 | 1330 | 1210 | 1032 | 3382 | 2792 |  | CORR | GENE | 08:08 | 08:56 | 08:37 | 78 | 356 | 12 | EXT |  | 0.89 | (c)
30863.733 | 3.588 | 3.556 | -7.922 | -7.954 | 724 | 971 | 958 | 724 | 3556 | 2792 |  | CORR | GENE | 07:18 | 07:58 | 07:56 | 58 | 468 | 13 | EXT |  | 0.89 | (c)
30863.885 | 3.74 | 3.722 | -7.77 | -7.788 | -1236 | -1164 | -1155 | 1073 | 3722 | 2792 |  | CORR | CIGR | 02:02 | 02:14 | 02:15 | 39 | 163 | 11 | EXT |  | 0.89 | (c)
30864.019 | 3.874 | 3.858 | -7.636 | -7.652 | -1290 | -1127 | -1046 | 802 | 3858 | 2792 |  | CORR | GENE | 01:53 | 02:19 | 02:33 | 68 | 488 | 20 | EXT |  | 0.89 | (c)
30864.102 | 3.957 | 3.849 | -7.553 | -7.661 | 963 | 1331 | 1177 | 963 | 3849 | 2792 |  | CORR | GENE | 07:57 | 08:56 | 08:31 | 150 | 429 | 14 | EXT |  | 0.9 | (c)
30865.354 | 5.209 | 5.186 | -6.301 | -6.324 | 990 | 1172 | 1116 | 990 | 5186 | 2792 |  | CORR | GENE | 08:01 | 08:30 | 08:21 | 78 | 253 | 13 | EXT |  | 0.89 | (c)
30865.896 | 5.751 | 5.725 | -5.759 | -5.785 | 748 | 815 | 827 | 748 | 5725 | 2792 |  | CORR | CIGR | 07:22 | 07:33 | 07:35 | 54 | 157 | 12 | EXT |  | 0.89 | (c)
30865.98 | 5.835 | 5.813 | -5.675 | -5.697 | 274 | 497 | 430 | 274 | 5513 | 2792 |  | CORR | GENE | 06:06 | 06:42 | 06:31 | 184 | 313 | 10 | EXT |  | 0.9 | (c)
30866.886 | 6.741 | 6.707 | -4.769 | -4.803 | 728 | 810 | 839 | 728 | 4728 | 2792 |  | CORR | GENE | 07:19 | 07:32 | 07:37 | 75 | 221 | 12 | EXT |  | 0.89 | (c)
30867.409 | 7.264 | 7.154 | -4.246 | -4.356 | -596 | -574 | -576 | 555 | 3935 | 2792 |  | CORR | AXGR | 03:45 | 03:49 | 03:48 | 421 | 41 | 10 | EXT |  | 0.93 | (c)
30867.723 | 7.578 | 7.563 | -3.932 | -3.947 | 1284 | 1324 | 1372 | 1284 | 3909 | 2792 |  | CORR | CIGR | 08:49 | 08:55 | 09:03 | 38 | 175 | 16 | EXT |  | 0.89 | (c)
30868.748 | 8.603 | 8.43 | -2.907 | -3.08 | 912 | 940 | 934 | 912 | 2770 | 2792 |  | CORR | AXGR | 07:49 | 07:53 | 07:52 | 310 | 45 | 10 | EXT |  | 0.92 | (c)
30872.951 | 1.296 | 1.279 | -9.554 | -9.571 | -1816 | -1765 | -1770 | 1724 | 1279 | 2793 |  | CORR | CIGR | 08:59 | 09:07 | 09:06 | 41 | 92 | 10 | EXT |  | 0.89 | (c)
30873.046 | 1.391 | 1.385 | -9.459 | -9.465 | -2115 | -2063 | -2049 | 1983 | 1385 | 2793 |  | CORR | CIGR | 08:11 | 08:19 | 08:21 | 54 | 132 | 11 | EXT |  | 0.89 | (c)
30873.326 | 1.671 | 1.654 | -9.179 | -9.196 | -41 | 17 | 17 | 0 | 1654 | 2793 |  | CORR | GENE | 01:46 | 01:55 | 01:55 | 95 | 115 | 12 | EXT |  | 0.89 | (c)
30874.707 | 3.052 | 3.034 | -7.798 | -7.816 | 753 | 851 | 866 | 753 | 3034 | 2793 |  | CORR | CIGR | 03:54 | 04:10 | 04:12 | 43 | 226 | 10 | EXT |  | 0.89 | (c)
30875.289 | 3.634 | 3.617 | -7.216 | -7.233 | 1039 | 1158 | 1157 | 1039 | 3617 | 2793 |  | CORR | GENE | 04:40 | 04:59 | 04:59 | 63 | 235 | 13 | EXT |  | 0.89 | (c)
30876.262 | 4.607 | 4.592 | -6.243 | -6.258 | -1832 | -1774 | -1773 | 1715 | 4592 | 2793 |  | CORR | CIGR | 08:57 | 09:06 | 09:06 | 46 | 116 | 10 | EXT |  | 0.89 | (c)
30877.046 | 5.391 | 5.299 | -5.459 | -5.551 | 659 | 746 | 782 | 659 | 5299 | 2793 |  | CORR | GENE | 03:38 | 03:52 | 03:58 | 113 | 247 | 12 | EXT |  | 0.9 | (c)
30877.233 | 5.578 | 5.566 | -5.272 | -5.284 | 2058 | 2140 | 2118 | 2058 | 5241 | 2793 |  | CORR | CIGR | 07:24 | 07:38 | 07:34 | 43 | 119 | 14 | EXT |  | 0.89 | (c)
30877.234 | 5.579 | 5.56 | -5.271 | -5.29 | 820 | 875 | 894 | 820 | 5234 | 2793 |  | CORR | CIGR | 04:05 | 04:13 | 04:16 | 56 | 146 | 15 | EXT |  | 0.89 | (c)
30877.733 | 6.078 | 6.063 | -4.772 | -4.787 | 1898 | 2011 | 2009 | 1898 | 4730 | 2793 |  | CORR | GENE | 06:58 | 07:17 | 07:16 | 57 | 222 | 11 | EXT |  | 0.89 | (c)
30877.748 | 6.093 | 6.073 | -4.757 | -4.777 | 1409 | 1542 | 1495 | 1409 | 4739 | 2793 |  | CORR | CIGR | 05:40 | 06:01 | 05:53 | 38 | 171 | 10 | EXT |  | 0.89 | (c)
30877.845 | 6.19 | 6.184 | -4.66 | -4.666 | 1602 | 1675 | 1683 | 1602 | 4624 | 2793 |  | GOUG | CIGR | 06:11 | 06:22 | 06:24 | 42 | 161 | 14 | EXT | Задир. |  | (c)
30878.012 | 6.357 | 6.193 | -4.493 | -4.657 | 2222 | -2225 | -2217 | 2195 | 4397 | 2793 |  | CORR | AXGR | 07:51 | 07:53 | 07:54 | 260 | 44 | 11 | EXT |  | 0.92 | (c)
30878.152 | 6.497 | 6.432 | -4.353 | -4.418 | 1808 | 1880 | 1939 | 1808 | 4302 | 2793 |  | CORR | GENE | 06:44 | 06:55 | 07:05 | 116 | 263 | 14 | EXT |  | 0.9 | (c)
30878.17 | 6.515 | 6.483 | -4.335 | -4.367 | 2161 | -1878 | -2055 | 1810 | 4214 | 2793 |  | CORR | GENE | 07:41 | 08:49 | 08:20 | 153 | 490 | 18 | EXT |  | 0.91 | (c)
30878.436 | 6.781 | 6.722 | -4.069 | -4.128 | 1230 | 1259 | 1408 | 1230 | 4035 | 2793 |  | CORR | GENE | 05:11 | 05:15 | 05:39 | 93 | 355 | 14 | EXT |  | 0.89 | (c)
30878.551 | 6.896 | 6.887 | -3.954 | -3.963 | -2093 | -2019 | -2017 | 1941 | 3931 | 2793 |  | CORR | CIGR | 08:14 | 08:26 | 08:27 | 32 | 152 | 12 | EXT |  | 0.89 | (c)
30878.56 | 6.905 | 6.831 | -3.945 | -4.019 | 2230 | -2218 | -2214 | 2197 | 3755 | 2793 |  | CORR | AXGR | 07:52 | 07:54 | 07:55 | 264 | 34 | 10 | EXT |  | 0.91 | (c)
30878.686 | 7.031 | 6.949 | -3.819 | -3.901 | 895 | 1899 | 1437 | 895 | 3705 | 2793 |  | CORR | GENE | 04:17 | 06:59 | 05:44 | 196 | 1085 | 15 | EXT |  | 0.91 | (c)
30878.849 | 7.194 | 7.177 | -3.656 | -3.673 | -2165 | -2047 | -2065 | 1965 | 3619 | 2793 |  | CORR | CIGR | 08:03 | 08:22 | 08:19 | 54 | 200 | 17 | EXT |  | 0.89 | (c)
30878.937 | 7.282 | 7.271 | -3.568 | -3.579 | 1946 | 2131 | 2053 | 1946 | 3506 | 2793 |  | CORR | GENE | 07:06 | 07:36 | 07:24 | 73 | 214 | 11 | EXT |  | 0.89 | (c)
30878.942 | 7.287 | 7.239 | -3.563 | -3.611 | 1461 | 1568 | 1586 | 1461 | 3512 | 2793 |  | CORR | GENE | 05:48 | 06:05 | 06:08 | 99 | 251 | 11 | EXT |  | 0.89 | (c)
30878.975 | 7.32 | 7.303 | -3.53 | -3.547 | -1797 | -1734 | -1729 | 1661 | 3504 | 2793 |  | CORR | CIGR | 09:02 | 09:12 | 09:13 | 43 | 136 | 16 | EXT |  | 0.89 | (c)
30879.196 | 7.541 | 7.517 | -3.309 | -3.333 | 498 | 592 | 593 | 498 | 3288 | 2793 |  | CORR | CIGR | 03:12 | 03:28 | 03:28 | 45 | 191 | 11 | EXT |  | 0.89 | (c)
30879.313 | 7.658 | 7.65 | -3.192 | -3.2 | 1996 | 2131 | 2110 | 1996 | 3107 | 2793 |  | CORR | GENE | 07:14 | 07:36 | 07:33 | 93 | 228 | 10 | EXT |  | 0.89 | (c)
30879.315 | 7.66 | 7.463 | -3.19 | -3.387 | 799 | 974 | 1058 | 799 | 3123 | 2793 |  | CORR | GENE | 04:01 | 04:29 | 04:43 | 264 | 517 | 13 | EXT |  | 0.92 | (c)
30879.466 | 7.811 | 7.628 | -3.039 | -3.222 | -1948 | -1927 | -1920 | 1891 | 2962 | 2793 |  | CORR | GENE | 08:38 | 08:41 | 08:42 | 260 | 57 | 12 | EXT |  | 0.92 | (c)
30879.526 | 7.871 | 7.852 | -2.979 | -2.998 | 763 | 836 | 1056 | 763 | 2863 | 2793 |  | CORR | GENE | 03:55 | 04:07 | 04:43 | 135 | 585 | 19 | EXT |  | 0.91 | (c)
30879.667 | 8.012 | 7.984 | -2.838 | -2.866 | -2185 | -2094 | -2112 | 2038 | 2811 | 2793 |  | CORR | CIGR | 07:60 | 08:14 | 08:11 | 55 | 146 | 16 | EXT |  | 0.89 | (c)
30879.713 | 8.058 | 7.932 | -2.792 | -2.918 | 95 | 244 | 217 | 95 | 2720 | 2793 |  | CORR | GENE | 02:07 | 02:32 | 02:27 | 198 | 245 | 12 | EXT |  | 0.91 | (c)
30879.727 | 8.072 | 8.026 | -2.778 | -2.824 | 1904 | 1984 | 1985 | 1904 | 2751 | 2793 |  | CORR | GENE | 06:60 | 07:12 | 07:12 | 73 | 160 | 13 | EXT |  | 0.89 | (c)
30879.882 | 8.227 | 8.192 | -2.623 | -2.658 | 1062 | 1139 | 1158 | 1062 | 2593 | 2793 |  | CORR | GENE | 04:44 | 04:56 | 04:59 | 65 | 191 | 11 | EXT |  | 0.89 | (c)
30880.129 | 8.474 | 8.34 | -2.376 | -2.51 | 591 | 651 | 628 | 591 | 2273 | 2793 |  | CORR | GENE | 03:28 | 03:37 | 03:33 | 237 | 73 | 10 | EXT |  | 0.91 | (c)
30880.168 | 8.513 | 8.456 | -2.337 | -2.394 | 748 | 782 | 867 | 748 | 2308 | 2793 |  | CORR | GENE | 03:53 | 03:58 | 04:12 | 86 | 237 | 12 | EXT |  | 0.89 | (c)
30880.428 | 8.773 | 8.746 | -2.077 | -2.104 | 702 | 753 | 804 | 702 | 2036 | 2793 |  | CORR | GENE | 03:45 | 03:54 | 04:02 | 68 | 204 | 15 | EXT |  | 0.89 | (c)
30880.776 | 9.121 | 9.109 | -1.729 | -1.741 | 2101 | 2211 | 2184 | 2101 | 1702 | 2793 |  | CORR | CIGR | 07:31 | 07:49 | 07:45 | 39 | 165 | 11 | EXT |  | 0.89 | (c)
30880.812 | 9.157 | 8.957 | -1.693 | -1.893 | 648 | 746 | 748 | 648 | 1539 | 2793 |  | CORR | GENE | 03:37 | 03:53 | 03:53 | 354 | 200 | 12 | EXT |  | 0.93 | (c)
30881.119 | 9.464 | 9.457 | -1.386 | -1.393 | 521 | 690 | 664 | 521 | 1319 | 2793 |  | CORR | GENE | 03:16 | 03:44 | 03:39 | 74 | 285 | 16 | EXT |  | 0.89 | (c)
30881.395 | 9.74 | 9.724 | -1.11 | -1.126 | 609 | 748 | 741 | 609 | 1034 | 2793 |  | CORR | GENE | 03:30 | 03:53 | 03:52 | 92 | 263 | 14 | EXT |  | 0.89 | (c)
30881.661 | 10.006 | 9.996 | -0.844 | -0.854 | -2097 | -2042 | -2036 | 1975 | 823 | 2793 |  | CORR | CIGR | 08:14 | 08:22 | 08:24 | 31 | 122 | 13 | EXT |  | 0.89 | (c)
30881.68 | 10.025 | 9.914 | -0.825 | -0.936 | 662 | 825 | 850 | 662 | 704 | 2793 |  | CORR | GENE | 03:39 | 04:05 | 04:09 | 232 | 374 | 11 | EXT |  | 0.91 | (c)
30881.907 | 10.252 | 10.077 | -0.598 | -0.773 | 2175 | 2192 | 2200 | 2175 | 489 | 2793 |  | CORR | AXGR | 07:43 | 07:46 | 07:47 | 284 | 49 | 13 | EXT |  | 0.93 | (c)
30881.955 | 10.3 | 10.272 | -0.55 | -0.578 | 549 | 603 | 744 | 549 | 512 | 2793 |  | CORR | GENE | 03:21 | 03:29 | 03:52 | 66 | 390 | 12 | EXT |  | 0.89 | (c)
30882.114 | 10.459 | 10.449 | -0.391 | -0.401 | 2021 | 2145 | 2154 | 2021 | 340 | 2793 |  | CORR | GENE | 07:18 | 07:38 | 07:40 | 61 | 265 | 10 | EXT |  | 0.89 | (c)
30882.154 | 10.499 | 10.481 | -0.351 | -0.369 | -1971 | -1900 | -1861 | 1751 | 315 | 2793 |  | CORR | CIGR | 08:34 | 08:46 | 08:52 | 54 | 221 | 16 | EXT |  | 0.89 | (c)
30882.272 | 10.617 | 10.572 | -0.233 | -0.278 | 510 | 638 | 746 | 510 | 147 | 2793 |  | CORR | GENE | 03:14 | 03:35 | 03:53 | 131 | 473 | 12 | EXT |  | 0.9 | (c)
30882.392 | 10.737 | 10.723 | -0.113 | -0.127 | 2132 | 2207 | 2207 | 2132 | 102 | 2793 |  | CORR | CIGR | 07:36 | 07:48 | 07:48 | 25 | 150 | 15 | EXT |  | 0.89 | (c)
30882.505 | 0 | -0.021 | -10.89 | -10.911 | -444 | 491 | 382 | 0 |  | 2794 | Нарушение формы кольцевого шва | GWAN |  | 00:25 | 02:55 | 02:38 | 0 | 1652 |  | EXT | Нарушение формы кольцевого шва |  | (c)
30883.07 | 0.565 | 0.543 | -10.325 | -10.347 | -2161 | -2069 | -2006 | 1851 | 543 | 2794 |  | CORR | GENE | 07:47 | 08:02 | 08:12 | 60 | 310 | 10 | EXT |  | 0.89 | (c)
30883.102 | 0.597 | 0.571 | -10.293 | -10.319 | 833 | 1035 | 978 | 833 | 571 | 2794 |  | CORR | GENE | 03:51 | 04:23 | 04:14 | 239 | 289 | 12 | EXT |  | 0.92 | (c)
30883.754 | 1.249 | 1.185 | -9.641 | -9.705 | 799 | 910 | 945 | 799 | 1185 | 2794 |  | CORR | GENE | 03:45 | 04:03 | 04:09 | 176 | 291 | 13 | EXT |  | 0.91 | (c)
30884.13 | 1.625 | 1.595 | -9.265 | -9.295 | 1004 | 1105 | 1123 | 1004 | 1595 | 2794 |  | CORR | CIGR | 04:18 | 04:35 | 04:37 | 53 | 238 | 10 | EXT |  | 0.89 | (c)
30884.169 | 1.664 | 1.641 | -9.226 | -9.249 | 1905 | 2020 | 2010 | 1905 | 1641 | 2794 |  | CORR | CIGR | 06:44 | 07:02 | 07:01 | 52 | 211 | 14 | EXT |  | 0.89 | (c)
30884.245 | 1.74 | 1.639 | -9.15 | -9.251 | -2229 | -1885 | -1953 | 1676 | 1639 | 2794 |  | CORR | GENE | 07:36 | 08:32 | 08:21 | 449 | 553 | 13 | EXT |  | 0.95 | (c)
30884.635 | 2.13 | 2.036 | -8.76 | -8.854 | 1629 | 1693 | 1740 | 1629 | 2036 | 2794 |  | CORR | GENE | 05:59 | 06:09 | 06:17 | 265 | 223 | 13 | EXT |  | 0.92 | (c)
30884.689 | 2.184 | 2.045 | -8.706 | -8.845 | 1169 | 1267 | 1324 | 1169 | 2045 | 2794 |  | CORR | GENE | 04:45 | 05:01 | 05:10 | 175 | 311 | 11 | EXT |  | 0.9 | (c)
30884.789 | 2.284 | 2.206 | -8.606 | -8.684 | 2106 | 2144 | 2216 | 2106 | 2206 | 2794 |  | CORR | GENE | 07:16 | 07:22 | 07:34 | 103 | 220 | 14 | EXT |  | 0.9 | (c)
30884.904 | 2.399 | 2.373 | -8.491 | -8.517 | 1193 | 1426 | 1397 | 1193 | 2373 | 2794 |  | CORR | GENE | 04:49 | 05:26 | 05:22 | 83 | 408 | 14 | EXT |  | 0.89 | (c)
30885.256 | 2.751 | 2.696 | -8.139 | -8.194 | 704 | 743 | 799 | 704 | 2696 | 2794 |  | CORR | GENE | 03:30 | 03:36 | 03:45 | 312 | 191 | 15 | EXT |  | 0.94 | (c)
30885.317 | 2.812 | 2.714 | -8.078 | -8.176 | 1055 | 1070 | 1075 | 1055 | 2714 | 2794 |  | CORR | AXGR | 04:27 | 04:29 | 04:30 | 212 | 40 | 13 | EXT |  | 0.91 | (c)
30885.42 | 2.915 | 2.843 | -7.975 | -8.047 | -2103 | -1994 | -1919 | 1735 | 2843 | 2794 |  | CORR | GENE | 07:57 | 08:14 | 08:27 | 185 | 368 | 10 | EXT |  | 0.9 | (c)
30885.434 | 2.929 | 2.84 | -7.961 | -8.05 | 1249 | 1301 | 1498 | 1249 | 2840 | 2794 |  | CORR | GENE | 04:58 | 05:06 | 05:38 | 130 | 498 | 13 | EXT |  | 0.9 | (c)
30885.697 | 3.192 | 3.079 | -7.698 | -7.811 | 1286 | 1436 | 1448 | 1286 | 3079 | 2794 |  | CORR | GENE | 05:04 | 05:28 | 05:30 | 161 | 325 | 10 | EXT |  | 0.9 | (c)
30885.953 | 3.448 | 3.427 | -7.442 | -7.463 | -2022 | -1955 | -1927 | 1833 | 3427 | 2794 |  | CORR | CIGR | 08:10 | 08:21 | 08:25 | 50 | 189 | 11 | EXT |  | 0.89 | (c)
30886.109 | 3.604 | 3.409 | -7.286 | -7.481 | 450 | 488 | 596 | 450 | 3409 | 2794 |  | CORR | GENE | 02:49 | 02:55 | 03:12 | 229 | 291 | 12 | EXT |  | 0.91 | (c)
30886.255 | 3.75 | 3.731 | -7.14 | -7.159 | 830 | 878 | 1026 | 830 | 3731 | 2794 |  | CORR | GENE | 03:50 | 03:58 | 04:22 | 252 | 391 | 15 | EXT |  | 0.93 | (c)
30886.278 | 3.773 | 3.734 | -7.117 | -7.156 | -2121 | -2023 | -2032 | 1944 | 3734 | 2794 |  | CORR | GENE | 07:54 | 08:10 | 08:08 | 130 | 177 | 14 | EXT |  | 0.9 | (c)
30886.343 | 3.838 | 3.768 | -7.052 | -7.122 | 288 | 345 | 429 | 288 | 3768 | 2794 |  | CORR | GENE | 02:23 | 02:32 | 02:45 | 98 | 281 | 18 | EXT |  | 0.9 | (c)
30886.683 | 4.178 | 4.105 | -6.712 | -6.785 | 950 | 1024 | 1109 | 950 | 4105 | 2794 |  | CORR | GENE | 04:10 | 04:22 | 04:35 | 145 | 318 | 11 | EXT |  | 0.9 | (c)
30886.972 | 4.467 | 4.433 | -6.423 | -6.457 | 938 | 1006 | 1110 | 938 | 4433 | 2794 |  | CORR | GENE | 04:08 | 04:19 | 04:35 | 99 | 343 | 12 | EXT |  | 0.89 | (c)
30887.06 | 4.555 | 4.544 | -6.335 | -6.346 | 718 | 831 | 817 | 718 | 4544 | 2794 |  | CORR | CIGR | 03:32 | 03:50 | 03:48 | 46 | 199 | 14 | EXT |  | 0.89 | (c)
30887.094 | 4.589 | 4.539 | -6.301 | -6.351 | 1353 | 1517 | 1464 | 1353 | 4539 | 2794 |  | CORR | GENE | 05:15 | 05:41 | 05:32 | 163 | 221 | 14 | EXT |  | 0.91 | (c)
30887.112 | 4.607 | 4.405 | -6.283 | -6.485 | -1523 | -1512 | -1490 | 1458 | 4405 | 2794 |  | CORR | GENE | 09:30 | 09:32 | 09:36 | 261 | 65 | 12 | EXT |  | 0.92 | (c)
30887.196 | 4.691 | 4.673 | -6.199 | -6.217 | 1942 | 1990 | 1995 | 1942 | 4673 | 2794 |  | CORR | CIGR | 06:50 | 06:57 | 06:58 | 38 | 107 | 15 | EXT |  | 0.89 | (c)
30887.516 | 5.011 | 4.907 | -5.879 | -5.983 | 1308 | 1407 | 1416 | 1308 | 4907 | 2794 |  | CORR | GENE | 05:07 | 05:23 | 05:25 | 128 | 216 | 14 | EXT |  | 0.9 | (c)
30889.395 | 6.89 | 6.768 | -4 | -4.122 | 642 | 655 | 662 | 642 | 3950 | 2794 |  | CORR | AXGR | 03:20 | 03:22 | 03:23 | 172 | 40 | 11 | EXT |  | 0.9 | (c)
30890.046 | 7.541 | 7.513 | -3.349 | -3.377 | 1980 | 2126 | 2119 | 1980 | 3307 | 2794 |  | CORR | GENE | 06:56 | 07:19 | 07:18 | 70 | 278 | 12 | EXT |  | 0.89 | (c)
30890.56 | 8.055 | 7.977 | -2.835 | -2.913 | 1824 | 1954 | 2047 | 1824 | 2681 | 2794 |  | CORR | GENE | 06:31 | 06:52 | 07:07 | 232 | 445 | 15 | EXT |  | 0.92 | (c)
30892.265 | 9.76 | 9.731 | -1.13 | -1.159 | 2053 | 2111 | 2159 | 2053 | 1097 | 2794 |  | CORR | GENE | 07:07 | 07:17 | 07:25 | 62 | 212 | 9 | EXT |  | 0.89 | (c)
30892.454 | 9.949 | 9.938 | -0.941 | -0.952 | -1741 | -1689 | -1619 | 1497 | 882 | 2794 |  | CORR | GENE | 08:55 | 09:04 | 09:15 | 70 | 244 | 9 | EXT |  | 0.89 | (c)
30893.025 | 10.52 | 9.924 | -0.37 | -0.966 | 1212 | 1298 | 1271 | 1212 | 150 | 2794 |  | CORR | GENE | 04:52 | 05:06 | 05:01 | 816 | 117 | 10 | EXT |  | 0.95 | (c)
30893.472 | 0.077 | 0.037 | -10.968 | -11.008 | 1180 | 1236 | 1238 | 1180 | 37 | 2795 |  | CORR | GENE | 03:40 | 03:49 | 03:49 | 138 | 115 | 10 | EXT |  | 0.9 | (c)
30904.44 | 0 | -0.021 | -11.54 | -11.561 | -410 | 652 | 436 | 0 |  | 2796 | Нарушение формы кольцевого шва | GWAN |  | 03:26 | 06:18 | 05:43 | 0 | 1692 |  | EXT | Нарушение формы кольцевого шва |  | (c)
30904.586 | 0.146 | 0.123 | -11.394 | -11.417 | -599 | -223 | -317 | 34 | 123 | 2796 |  | CORR | GENE | 02:56 | 03:56 | 03:41 | 67 | 566 | 12 | EXT |  | 0.89 | (c)
30915.839 | 11.399 | 11.389 | -0.141 | -0.151 | -477 | -314 | -315 | 153 | 129 | 2796 |  | CORR | CIGR | 03:15 | 03:42 | 03:42 | 22 | 324 | 27 | EXT |  | 0.89 | (c)
30915.98 | 0 | -0.044 | -11.16 | -11.204 | -770 | -639 | -618 | 467 |  | 2797 | Нарушение формы кольцевого шва | GWAN |  | 08:53 | 09:14 | 09:17 | 0 | 303 |  | EXT | Нарушение формы кольцевого шва |  | (c)
30916.022 | 0.042 | 0.026 | -11.118 | -11.134 | 2002 | 2041 | 2047 | 2002 | 26 | 2797 |  | CORR | CIGR | 04:20 | 04:26 | 04:27 | 39 | 89 | 11 | EXT |  | 0.89 | (c)
30916.126 | 0.146 | 0.136 | -11.014 | -11.024 | 1448 | 1548 | 1920 | 1448 | 136 | 2797 |  | CORR | CIGR | 02:51 | 03:07 | 04:07 | 54 | 943 | 19 | EXT |  | 0.89 | (c)
30927.14 | 0 | -0.017 | -10.46 | -10.477 | 1295 | 2051 | -1571 | 0 |  | 2798 | Нарушение формы кольцевого шва | GWAN |  | 01:13 | 03:15 | 05:31 | 0 | 3190 |  | EXT | Нарушение формы кольцевого шва |  | (c)
30928.816 | 1.676 | 1.666 | -8.784 | -8.794 | -410 | -336 | -332 | 253 | 1666 | 2798 |  | CORR | CIGR | 08:38 | 08:50 | 08:51 | 39 | 158 | 10 | EXT |  | 0.89 | (c)
30928.907 | 1.767 | 1.747 | -8.693 | -8.713 | -1518 | -1395 | -1420 | 1322 | 1747 | 2798 |  | CORR | GENE | 05:39 | 05:59 | 05:55 | 74 | 196 | 13 | EXT |  | 0.89 | (c)
30929.697 | 2.557 | 2.474 | -7.903 | -7.986 | -737 | -645 | -504 | 270 | 2474 | 2798 |  | CORR | GENE | 07:45 | 08:00 | 08:23 | 144 | 467 | 12 | EXT |  | 0.9 | (c)
30930.053 | 2.913 | 2.887 | -7.547 | -7.573 | -661 | -415 | -415 | 168 | 2887 | 2798 |  | CORR | GENE | 07:57 | 08:37 | 08:37 | 82 | 493 | 13 | EXT |  | 0.89 | (c)
30930.424 | 3.284 | 3.261 | -7.176 | -7.199 | -442 | -313 | -333 | 225 | 3261 | 2798 |  | CORR | GENE | 08:33 | 08:54 | 08:50 | 58 | 217 | 11 | EXT |  | 0.89 | (c)
30932.49 | 5.35 | 4.853 | -5.11 | -5.607 | -1463 | -1286 | -1161 | 860 | 4853 | 2798 |  | CORR | GENE | 05:48 | 06:17 | 06:37 | 559 | 603 | 13 | EXT |  | 0.96 | (c)
30932.667 | 5.527 | 5.455 | -4.933 | -5.005 | -1996 | -1978 | -1976 | 1956 | 4842 | 2798 |  | CORR | AXGR | 04:22 | 04:25 | 04:25 | 163 | 41 | 12 | EXT |  | 0.9 | (c)
30932.681 | 5.541 | 5.512 | -4.919 | -4.948 | -1753 | -1687 | -1639 | 1525 | 4868 | 2798 |  | CORR | GENE | 05:01 | 05:12 | 05:20 | 80 | 228 | 10 | EXT |  | 0.89 | (c)
30933.116 | 5.976 | 5.855 | -4.484 | -4.605 | -432 | -337 | -353 | 275 | 4438 | 2798 |  | CORR | GENE | 08:35 | 08:50 | 08:47 | 167 | 157 | 14 | EXT |  | 0.91 | (c)
30933.292 | 6.152 | 6.128 | -4.308 | -4.332 | -1437 | -1276 | -1345 | 1253 | 4254 | 2798 |  | CORR | GENE | 05:52 | 06:18 | 06:07 | 78 | 184 | 10 | EXT |  | 0.89 | (c)
30933.543 | 6.403 | 6.381 | -4.057 | -4.079 | -1636 | -1567 | -1571 | 1506 | 4037 | 2798 |  | CORR | CIGR | 05:20 | 05:31 | 05:31 | 42 | 130 | 13 | EXT |  | 0.89 | (c)
30933.715 | 6.575 | 6.503 | -3.885 | -3.957 | -2132 | -2019 | -2034 | 1936 | 3696 | 2798 |  | CORR | GENE | 04:00 | 04:18 | 04:16 | 261 | 196 | 12 | EXT |  | 0.92 | (c)
30933.737 | 6.597 | 6.565 | -3.863 | -3.895 | -1432 | -1266 | -1299 | 1166 | 3830 | 2798 |  | CORR | GENE | 05:53 | 06:20 | 06:15 | 65 | 266 | 10 | EXT |  | 0.89 | (c)
30933.852 | 6.712 | 6.654 | -3.748 | -3.806 | 1844 | 1939 | 1913 | 1844 | 3732 | 2798 |  | CORR | GENE | 02:42 | 02:57 | 02:53 | 74 | 138 | 10 | EXT |  | 0.89 | (c)
30933.985 | 6.845 | 6.821 | -3.615 | -3.639 | -1282 | -1187 | -1179 | 1075 | 3568 | 2798 |  | CORR | GENE | 06:17 | 06:33 | 06:34 | 71 | 207 | 13 | EXT |  | 0.89 | (c)
30934.157 | 7.017 | 6.996 | -3.443 | -3.464 | -1623 | -1441 | -1471 | 1319 | 3406 | 2798 |  | CORR | GENE | 05:22 | 05:52 | 05:47 | 58 | 303 | 15 | EXT |  | 0.89 | (c)
30934.514 | 7.374 | 7.214 | -3.086 | -3.246 | 2180 | -2199 | -2192 | 2103 | 3063 | 2798 |  | CORR | GENE | 03:36 | 03:49 | 03:50 | 183 | 178 | 10 | EXT |  | 0.9 | (c)
30934.827 | 7.687 | 7.636 | -2.773 | -2.824 | -1311 | -1299 | -1295 | 1279 | 2654 | 2798 |  | CORR | AXGR | 06:13 | 06:15 | 06:15 | 170 | 32 | 14 | EXT |  | 0.91 | (c)
30935.034 | 7.894 | 7.821 | -2.566 | -2.639 | 1848 | 2019 | 2082 | 1848 | 2507 | 2798 |  | CORR | GENE | 02:42 | 03:10 | 03:20 | 132 | 469 | 19 | EXT |  | 0.91 | (c)
30935.205 | 8.065 | 8.019 | -2.395 | -2.441 | -1600 | -1566 | -1478 | 1356 | 2362 | 2798 |  | CORR | GENE | 05:26 | 05:32 | 05:46 | 79 | 244 | 14 | EXT |  | 0.89 | (c)
30935.724 | 8.584 | 8.573 | -1.876 | -1.887 | -1770 | -1742 | -1683 | 1595 | 1825 | 2798 |  | CORR | GENE | 04:59 | 05:03 | 05:13 | 62 | 174 | 13 | EXT |  | 0.89 | (c)
30936.184 | 9.044 | 9.017 | -1.416 | -1.443 | -1666 | -1613 | -1579 | 1491 | 1255 | 2798 |  | CORR | GENE | 05:15 | 05:24 | 05:29 | 188 | 176 | 10 | EXT |  | 0.9 | (c)
30936.203 | 9.063 | 9.002 | -1.397 | -1.458 | -2112 | -2001 | -2025 | 1938 | 1386 | 2798 |  | CORR | GENE | 04:03 | 04:21 | 04:17 | 72 | 174 | 15 | EXT |  | 0.89 | (c)
30937.6 | 0 | -0.038 | -11.42 | -11.458 | -1746 | 64 | 79 | 1746 |  | 2799 | Нарушение формы кольцевого шва | GWAN |  | 11:17 | 04:09 | 16:12 | 0 | 3649 |  | EXT | Нарушение формы кольцевого шва |  | (c)
30938.518 | 0.918 | 0.887 | -10.502 | -10.533 | 999 | 1103 | 1114 | 999 | 887 | 2799 |  | CORR | GENE | 06:40 | 06:57 | 06:59 | 76 | 229 | 12 | EXT |  | 0.89 | (c)
30938.915 | 1.315 | 1.291 | -10.105 | -10.129 | 1141 | 1189 | 1206 | 1141 | 1291 | 2799 |  | CORR | GENE | 07:03 | 07:11 | 07:13 | 57 | 130 | 14 | EXT |  | 0.89 | (c)
30939.002 | 1.402 | 1.309 | -10.018 | -10.111 | 611 | 725 | 765 | 611 | 1309 | 2799 |  | CORR | GENE | 05:38 | 05:56 | 06:02 | 125 | 307 | 9 | EXT |  | 0.89 | (c)
30939.764 | 2.164 | 2.118 | -9.256 | -9.302 | 847 | 957 | 961 | 847 | 2118 | 2799 |  | CORR | GENE | 06:16 | 06:33 | 06:34 | 144 | 228 | 12 | EXT |  | 0.9 | (c)
30960.555 | 0 | -0.018 | -11.52 | -11.538 | 599 | 1398 | 2183 | 599 |  | 2801 | Нарушение формы кольцевого шва | GWAN |  | 03:33 | 05:42 | 07:48 | 0 | 3168 |  | EXT | Нарушение формы кольцевого шва |  | (c)
30972.075 | 0 | -0.021 | -11.525 | -11.546 | 2098 | -1414 | -869 | 0 |  | 2802 | Нарушение формы кольцевого шва | GWAN |  | 03:01 | 05:34 | 07:02 | 0 | 2988 |  | EXT | Нарушение формы кольцевого шва |  | (c)
30978.653 | 6.578 | 6.562 | -4.947 | -4.963 | -285 | -229 | -224 | 164 | 4921 | 2802 |  | CORR | CIGR | 08:37 | 08:45 | 08:46 | 42 | 121 | 10 | EXT |  | 0.89 | (c)
30978.894 | 6.819 | 6.805 | -4.706 | -4.72 | -364 | -317 | -316 | 268 | 4689 | 2802 |  | CORR | CIGR | 08:24 | 08:31 | 08:31 | 31 | 96 | 11 | EXT |  | 0.89 | (c)
30981.34 | 9.265 | 9.254 | -2.26 | -2.271 | -418 | -306 | -311 | 204 | 2188 | 2802 |  | CORR | GENE | 08:15 | 08:33 | 08:32 | 83 | 214 | 11 | EXT |  | 0.89 | (c)
30983.6 | 0 | -0.02 | -11.18 | -11.2 | 2124 | -450 | -722 | 0 |  | 2803 | Нарушение формы кольцевого шва | GWAN |  | 02:49 | 07:53 | 07:09 | 0 | 3230 |  | EXT | Нарушение формы кольцевого шва |  | (c)
30985.173 | 1.573 | 1.539 | -9.607 | -9.641 | -1173 | -1096 | -1102 | 1031 | 1539 | 2803 |  | CORR | GENE | 05:57 | 06:09 | 06:08 | 90 | 142 | 11 | EXT |  | 0.89 | (c)
30989.038 | 5.438 | 5.302 | -5.742 | -5.878 | -1101 | -918 | -912 | 723 | 5302 | 2803 |  | DENT | GENE | 06:08 | 06:38 | 06:39 | 303 | 378 | 0.4 | N/A | Глубина вмятины: 6 мм (0,4%). Линейка: 30 см в (530 см; 06:38 ч:мин) |  | (c)
30994.78 | 0 | -0.03 | -11.665 | -11.695 | -1157 | 1295 | 259 | 0 |  | 2804 | Нарушение формы кольцевого шва | GWAN |  | 07:36 | 02:11 | 11:24 | 0 | 2832 |  | EXT | Нарушение формы кольцевого шва |  | (c)
31029.45 | 0.465 | 0.446 | -10.97 | -10.989 | -1 | 131 | 139 | 0 | 446 | 2807 |  | CORR | GENE | 04:39 | 05:00 | 05:02 | 66 | 281 | 12 | EXT |  | 0.89 | (c)
31029.71 | 0.725 | 0.69 | -10.71 | -10.745 | 27 | 113 | 129 | 27 | 690 | 2807 |  | CORR | CIGR | 04:44 | 04:57 | 05:00 | 56 | 205 | 10 | EXT |  | 0.89 | (c)
31030.202 | 1.217 | 1.19 | -10.218 | -10.245 | 77 | 124 | 139 | 77 | 1190 | 2807 |  | CORR | GENE | 04:52 | 04:59 | 05:02 | 59 | 124 | 9 | EXT |  | 0.89 | (c)
31031.014 | 2.029 | 1.995 | -9.406 | -9.44 | 70 | 213 | 212 | 70 | 1995 | 2807 |  | CORR | GENE | 04:50 | 05:14 | 05:13 | 95 | 284 | 11 | EXT |  | 0.89 | (c)
31031.653 | 2.668 | 2.649 | -8.767 | -8.786 | 1018 | 1101 | 1115 | 1018 | 2649 | 2807 |  | CORR | GENE | 07:23 | 07:37 | 07:39 | 60 | 194 | 11 | EXT |  | 0.89 | (c)
31032.18 | 3.195 | 3.162 | -8.24 | -8.273 | 70 | 120 | 116 | 70 | 3162 | 2807 |  | CORR | GENE | 04:51 | 04:59 | 04:58 | 66 | 91 | 10 | EXT |  | 0.89 | (c)
31032.529 | 3.544 | 3.515 | -7.891 | -7.92 | 724 | 823 | 866 | 724 | 3515 | 2807 |  | CORR | GENE | 06:36 | 06:52 | 06:59 | 78 | 284 | 12 | EXT |  | 0.89 | (c)
31033.009 | 4.024 | 4.001 | -7.411 | -7.434 | 31 | 88 | 100 | 31 | 4001 | 2807 |  | CORR | CIGR | 04:44 | 04:53 | 04:55 | 52 | 139 | 10 | EXT |  | 0.89 | (c)
31033.38 | 4.395 | 4.369 | -7.04 | -7.066 | 845 | 981 | 958 | 845 | 4369 | 2807 |  | CORR | GENE | 06:56 | 07:18 | 07:14 | 70 | 225 | 17 | EXT |  | 0.89 | (c)
31033.387 | 4.402 | 4.384 | -7.033 | -7.051 | 553 | 643 | 621 | 553 | 4384 | 2807 |  | CORR | CIGR | 06:08 | 06:23 | 06:19 | 44 | 137 | 14 | EXT |  | 0.89 | (c)
31033.522 | 4.537 | 4.456 | -6.898 | -6.979 | 62 | 236 | 218 | 62 | 4456 | 2807 |  | CORR | GENE | 04:49 | 05:17 | 05:14 | 138 | 313 | 8 | EXT |  | 0.9 | (c)
31034.346 | 5.361 | 5.338 | -6.074 | -6.097 | 14 | 117 | 111 | 14 | 5338 | 2807 |  | CORR | GENE | 04:41 | 04:58 | 04:57 | 77 | 194 | 11 | EXT |  | 0.89 | (c)
31034.648 | 5.663 | 5.572 | -5.772 | -5.863 | 35 | 44 | 50 | 35 | 5572 | 2807 |  | CORR | AXGR | 04:45 | 04:46 | 04:47 | 172 | 30 | 12 | EXT |  | 0.9 | (c)
31034.934 | 5.949 | 5.92 | -5.486 | -5.515 | 1125 | 1230 | 1226 | 1125 | 5449 | 2807 |  | CORR | GENE | 07:41 | 07:58 | 07:57 | 66 | 202 | 11 | EXT |  | 0.89 | (c)
31035.151 | 6.166 | 6.093 | -5.269 | -5.342 | 60 | 270 | 250 | 60 | 5222 | 2807 |  | CORR | GENE | 04:49 | 05:23 | 05:19 | 120 | 378 | 15 | EXT |  | 0.9 | (c)
31035.489 | 6.504 | 6.148 | -4.931 | -5.287 | 17 | 39 | 42 | 17 | 4821 | 2807 |  | CORR | AXGR | 04:42 | 04:46 | 04:46 | 466 | 50 | 10 | EXT |  | 0.93 | (c)
31035.708 | 6.723 | 6.665 | -4.712 | -4.77 | -9 | 458 | 426 | 0 | 4676 | 2807 |  | CORR | GENE | 04:38 | 05:53 | 05:48 | 94 | 868 | 13 | EXT |  | 0.89 | (c)
31036.016 | 7.031 | 6.975 | -4.404 | -4.46 | -102 | -29 | -20 | 0 | 4361 | 2807 |  | CORR | GENE | 04:23 | 04:35 | 04:36 | 99 | 163 | 13 | EXT |  | 0.89 | (c)
31036.125 | 7.14 | 7.122 | -4.295 | -4.313 | 224 | 361 | 337 | 224 | 4246 | 2807 |  | CORR | GENE | 05:15 | 05:38 | 05:34 | 67 | 226 | 10 | EXT |  | 0.89 | (c)
31036.862 | 7.877 | 7.752 | -3.558 | -3.683 | -132 | -67 | 245 | 0 | 3017 | 2807 |  | CORR | GENE | 04:18 | 04:28 | 05:19 | 666 | 754 | 13 | EXT |  | 0.97 | (c)
31036.925 | 7.94 | 7.913 | -3.495 | -3.522 | 980 | 1011 | 1056 | 980 | 3451 | 2807 |  | CORR | GENE | 07:17 | 07:22 | 07:30 | 71 | 153 | 10 | EXT |  | 0.89 | (c)
31037.069 | 8.084 | 8.031 | -3.351 | -3.404 | 51 | 69 | 69 | 51 | 3234 | 2807 |  | CORR | AXGR | 04:47 | 04:50 | 04:50 | 170 | 35 | 11 | EXT |  | 0.9 | (c)
31037.777 | 8.792 | 8.763 | -2.643 | -2.672 | 33 | 86 | 161 | 33 | 2608 | 2807 |  | CORR | GENE | 04:45 | 04:53 | 05:05 | 64 | 256 | 11 | EXT |  | 0.89 | (c)
31037.903 | 8.918 | 8.897 | -2.517 | -2.538 | -91 | 393 | 226 | 0 | 2403 | 2807 |  | CORR | GENE | 04:25 | 05:43 | 05:16 | 135 | 634 | 12 | EXT |  | 0.9 | (c)
31038.094 | 9.109 | 9.049 | -2.326 | -2.386 | 25 | 36 | 38 | 25 | 2226 | 2807 |  | CORR | AXGR | 04:43 | 04:45 | 04:45 | 160 | 25 | 14 | EXT |  | 0.91 | (c)
31038.279 | 9.294 | 9.196 | -2.141 | -2.239 | 582 | 753 | 821 | 582 | 2071 | 2807 |  | CORR | GENE | 06:13 | 06:41 | 06:52 | 168 | 478 | 11 | EXT |  | 0.9 | (c)
31038.98 | 9.995 | 9.942 | -1.44 | -1.493 | 20 | 96 | 119 | 20 | 1398 | 2807 |  | CORR | GENE | 04:42 | 04:55 | 04:58 | 95 | 199 | 11 | EXT |  | 0.89 | (c)
31039.101 | 10.116 | 10.074 | -1.319 | -1.361 | 488 | 638 | 679 | 488 | 1183 | 2807 |  | CORR | GENE | 05:58 | 06:22 | 06:29 | 178 | 381 | 10 | EXT |  | 0.9 | (c)
31039.804 | 10.819 | 10.799 | -0.616 | -0.636 | 746 | 1112 | 1039 | 746 | 491 | 2807 |  | CORR | GENE | 06:40 | 07:39 | 07:27 | 145 | 585 | 11 | EXT |  | 0.9 | (c)
31040.091 | 11.106 | 11.087 | -0.329 | -0.348 | 929 | 1062 | 1016 | 929 | 301 | 2807 |  | CORR | CIGR | 07:09 | 07:31 | 07:23 | 47 | 174 | 10 | EXT |  | 0.89 | (c)
31051.74 | 0 | -0.027 | -11.365 | -11.392 | 1830 | -886 | -1169 | 293 |  | 2809 | Нарушение формы кольцевого шва | GWAN |  | 05:44 | 10:25 | 09:39 | 0 | 2924 |  | EXT | Нарушение формы кольцевого шва |  | (c)
31063.105 | 0 | -0.046 | -10.645 | -10.691 | 856 | 1180 | 1999 | 856 |  | 2810 | Нарушение формы кольцевого шва | GWAN |  | 01:01 | 01:54 | 04:06 | 0 | 2284 |  | EXT | Нарушение формы кольцевого шва |  | (c)
31073.75 | 0 | -0.035 | -11.275 | -11.31 | 556 | -1428 | 2047 | 556 |  | 2811 | Нарушение формы кольцевого шва | GWAN |  | 10:34 | 05:14 | 14:35 | 0 | 2983 |  | EXT | Нарушение формы кольцевого шва |  | (c)
31096.42 | 0 | -0.039 | -10.475 | -10.514 | -1657 | -689 | 215 | 0 |  | 2813 | Нарушение формы кольцевого шва | GWAN |  | 04:47 | 07:23 | 09:49 | 0 | 3745 |  | EXT | Нарушение формы кольцевого шва |  | (c)
31104.62 | 8.2 | 8.01 | -2.275 | -2.465 | -766 | -727 | -730 | 694 | 2264 | 2813 |  | GOUG | GENE | 07:11 | 07:17 | 07:17 | 201 | 72 | 10 | EXT | Задир. |  | (c)
31111.667 | 4.772 | 4.704 | -6.868 | -6.936 | 1551 | 1566 | 1568 | 1551 | 4704 | 2814 |  | CORR | AXGR | 01:53 | 01:56 | 01:56 | 122 | 34 | 10 | EXT |  | 0.9 | (c)
31164.895 | 0 | -0.038 | -11.615 | -11.653 | 116 | 1216 | 898 | 116 |  | 2819 | Нарушение формы кольцевого шва | GWAN |  | 07:12 | 10:10 | 09:19 | 0 | 1565 |  | EXT | Нарушение формы кольцевого шва |  | (c)
31187.02 | 0 | -0.015 | -2.86 | -2.875 | -1263 | -879 | -586 | 0 |  | 2820б | Нарушение формы кольцевого шва | GWAN |  | 06:37 | 07:39 | 08:26 | 0 | 1353 |  | EXT | Нарушение формы кольцевого шва |  | (c)
31221.615 | 0 | -0.018 | -11.125 | -11.143 | 1854 | -2103 | 2165 | 1854 |  | 2825 | Нарушение формы кольцевого шва | GWAN |  | 07:36 | 08:58 | 08:26 | 0 | 622 |  | EXT | Нарушение формы кольцевого шва |  | (c)
31233.689 | 0.949 | 0.766 | -9.781 | -9.964 | 1908 | 1970 | 1985 | 1908 | 766 | 2826 |  | CORR | GENE | 03:54 | 04:04 | 04:06 | 397 | 153 | 14 | EXT |  | 0.95 | (c)
31234.382 | 1.642 | 1.609 | -9.088 | -9.121 | -652 | -471 | -505 | 359 | 1609 | 2826 |  | CORR | GENE | 09:01 | 09:30 | 09:24 | 73 | 293 | 12 | EXT |  | 0.89 | (c)
31234.945 | 2.205 | 2.025 | -8.525 | -8.705 | -684 | -469 | -492 | 300 | 2025 | 2826 |  | CORR | GENE | 08:55 | 09:30 | 09:27 | 257 | 385 | 13 | EXT |  | 0.92 | (c)
31234.967 | 2.227 | 2.131 | -8.503 | -8.599 | -1586 | -1011 | -1268 | 950 | 2131 | 2826 |  | CORR | GENE | 06:30 | 08:03 | 07:21 | 266 | 636 | 11 | EXT |  | 0.92 | (c)
31235.809 | 3.069 | 3.029 | -7.661 | -7.701 | -640 | -434 | -480 | 320 | 3029 | 2826 |  | CORR | GENE | 09:03 | 09:36 | 09:29 | 126 | 320 | 10 | EXT |  | 0.9 | (c)
31237.319 | 4.579 | 3.955 | -6.151 | -6.775 | -1661 | -998 | -1170 | 679 | 3955 | 2826 |  | CORR | GENE | 06:18 | 08:05 | 07:37 | 2794 | 981 | 10 | EXT |  | 0.98 | (c)
31237.487 | 4.747 | 4.127 | -5.983 | -6.603 | 1009 | 1983 | 1732 | 1009 | 3310 | 2826 |  | CORR | GENE | 01:29 | 04:06 | 03:26 | 3293 | 1447 | 10 | EXT |  | 0.98 | (c)
31239.445 | 6.705 | 6.508 | -4.025 | -4.222 | -487 | -384 | -259 | 32 | 3616 | 2826 |  | CORR | GENE | 09:27 | 09:44 | 10:04 | 606 | 455 | 10 | EXT |  | 0.94 | (c)
31243.47 | 0 | -0.045 | -11.645 | -11.69 | 1188 | 1930 | -1537 | 0 |  | 2827 | Нарушение формы кольцевого шва | GWAN |  | 02:23 | 04:23 | 07:03 | 0 | 3473 |  | EXT | Нарушение формы кольцевого шва |  | (c)
31245.114 | 1.644 | 1.622 | -10.001 | -10.023 | 1196 | 1289 | 1286 | 1196 | 1622 | 2827 |  | CORR | CIGR | 02:24 | 02:39 | 02:39 | 55 | 181 | 10 | EXT |  | 0.89 | (c)
31248.206 | 4.736 | 4.49 | -6.909 | -7.155 | 1279 | 1456 | 1462 | 1279 | 4490 | 2827 |  | CORR | GENE | 02:38 | 03:06 | 03:07 | 347 | 365 | 10 | EXT |  | 0.92 | (c)
31249.517 | 6.047 | 6.012 | -5.598 | -5.633 | 1171 | 1307 | 1270 | 1171 | 5485 | 2827 |  | CORR | GENE | 02:20 | 02:42 | 02:36 | 148 | 198 | 10 | EXT |  | 0.9 | (c)
31255.115 | 0 | -0.053 | -11.665 | -11.718 | -355 | 1145 | 1530 | 0 |  | 2828 | Нарушение формы кольцевого шва | GWAN |  | 01:55 | 05:57 | 06:59 | 0 | 3771 |  | EXT | Нарушение формы кольцевого шва |  | (c)
31256.891 | 1.776 | 1.73 | -9.889 | -9.935 | 34 | 54 | 65 | 34 | 1730 | 2828 |  | LWAN | GENE | 02:57 | 03:01 | 03:02 | 263 | 61 |  | INT | Эквивалент потери металла 18%. |  | (c)
31260.559 | 5.444 | 5.428 | -6.221 | -6.237 | 354 | 409 | 422 | 354 | 5428 | 2828 |  | CORR | CIGR | 03:49 | 03:58 | 03:60 | 31 | 136 | 15 | EXT |  | 0.89 | (c)
31260.834 | 5.719 | 5.66 | -5.946 | -6.005 | 387 | 500 | 461 | 387 | 5660 | 2828 |  | CORR | GENE | 03:54 | 04:13 | 04:06 | 268 | 146 | 10 | EXT |  | 0.91 | (c)
31261.503 | 6.388 | 6.283 | -5.277 | -5.382 | 424 | 461 | 456 | 424 | 5130 | 2828 |  | CORR | GENE | 04:00 | 04:06 | 04:05 | 252 | 64 | 12 | EXT |  | 0.92 | (c)
31263.36 | 8.245 | 8.178 | -3.42 | -3.487 | 38 | 84 | 74 | 38 | 3246 | 2828 |  | LWAN | GENE | 02:58 | 03:05 | 03:04 | 241 | 72 |  | INT | Эквивалент потери металла 14%. |  | (c)
31272.92 | 0 | -0.009 | -10.5 | -10.509 | -135 | 525 | 412 | 0 |  | 2830 | Нарушение формы кольцевого шва | GWAN |  | 07:09 | 08:56 | 08:37 | 0 | 1095 |  | EXT | Нарушение формы кольцевого шва |  | (c)
31283.42 | 0 | -0.019 | -11.21 | -11.229 | -1674 | -646 | 114 | 0 |  | 2831 | Нарушение формы кольцевого шва | GWAN |  | 01:28 | 04:14 | 06:17 | 0 | 3577 |  | EXT | Нарушение формы кольцевого шва |  | (c)
31294.63 | 0 | -0.048 | -11.59 | -11.638 | -2124 | -484 | -693 | 0 |  | 2832 | Нарушение формы кольцевого шва | GWAN |  | 01:07 | 05:31 | 04:58 | 0 | 2862 |  | EXT | Нарушение формы кольцевого шва |  | (c)
31332.786 | 4.231 | 4.175 | -6.954 | -7.01 | 692 | 763 | 767 | 692 | 4175 | 2835 |  | DENT | GENE | 00:49 | 01:00 | 01:01 | 100 | 150 | 0.3 | N/A | Глубина вмятины: 4 мм (0,3%). Линейка: 10 см в (418 см; 01:00 ч:мин) |  | (c)
31343.868 | 4.128 | 4.058 | -7.292 | -7.362 | 1962 | 2037 | 2040 | 1962 | 4058 | 2836 |  | DENT | GENE | 09:00 | 09:13 | 09:13 | 121 | 155 | 0.3 | N/A | Глубина вмятины: 4 мм (0,3%). Линейка: 12 см в (406 см; 09:13 ч:мин) |  | (c)
31448.104 | 6.854 | 6.751 | -4.546 | -4.649 | -733 | -681 | -676 | 618 | 4478 | 2845 |  | DENT | GENE | 04:05 | 04:13 | 04:14 | 171 | 115 | 0.3 | N/A | Глубина вмятины: 4 мм (0,3%). Линейка: 17 см в (675 см; 04:13 ч:мин) |  | (c)
31454.888 | 2.238 | 2.169 | -9.107 | -9.176 | -829 | -774 | -775 | 720 | 2169 | 2846 |  | DENT | GENE | 00:31 | 00:40 | 00:40 | 167 | 109 | 0.4 | N/A | Глубина вмятины: 6 мм (0,4%). Линейка: 17 см в (217 см; 00:40 ч:мин) Аномалия находится вблизи дефекта потери металла. |  | (c)
31454.968 | 2.318 | 2.133 | -9.027 | -9.212 | -867 | -762 | -771 | 676 | 2133 | 2846 |  | GOUG | GENE | 00:25 | 00:42 | 00:41 | 235 | 191 | 9 | EXT | Задир. |  | (c)
31463.995 | 0 | -0.017 | -11.52 | -11.537 | -204 | 1181 | 716 | 0 |  | 2847 | Нарушение формы кольцевого шва | GWAN |  | 09:60 | 01:43 | 12:28 | 0 | 1841 |  | EXT | Нарушение формы кольцевого шва Аномалия находится на упругопластическом изгибе: R=846 D, максимальное растяжение на 5.9 час. |  | (c)
31499.418 | 1.683 | 1.675 | -9.262 | -9.27 | -1214 | -1191 | -1185 | 1157 | 1675 | 2850 |  | GOUG | CIGR | 00:30 | 00:33 | 00:34 | 23 | 57 | 15 | EXT | Задир. |  | (c)
31508.68 | 0 | -0.031 | -11.205 | -11.236 | 241 | -1941 | 1522 | 241 |  | 2851 | Нарушение формы кольцевого шва | GWAN |  | 07:33 | 01:41 | 11:00 | 0 | 2563 |  | EXT | Нарушение формы кольцевого шва |  | (c)
31519.885 | 0 | -0.021 | -11.58 | -11.601 | -1130 | -987 | -705 | 280 |  | 2852 | Нарушение формы кольцевого шва | GWAN |  | 00:30 | 00:53 | 01:39 | 0 | 851 |  | EXT | Нарушение формы кольцевого шва |  | (c)
31531.465 | 0 | -0.016 | -11.625 | -11.641 | 1689 | -1898 | 2189 | 1689 |  | 2853 | Нарушение формы кольцевого шва | GWAN |  | 00:46 | 03:07 | 02:07 | 0 | 1001 |  | EXT | Нарушение формы кольцевого шва |  | (c)
31543.09 | 0 | -0.029 | -11.37 | -11.399 | 1306 | -2064 | 1979 | 1306 |  | 2854 | Нарушение формы кольцевого шва | GWAN |  | 04:53 | 07:49 | 06:41 | 0 | 1347 |  | EXT | Нарушение формы кольцевого шва |  | (c)
31602.087 | 1.822 | 1.774 | -9.863 | -9.911 | -1976 | -1847 | -1852 | 1729 | 1774 | 2859 |  | CORR | GENE | 04:03 | 04:24 | 04:23 | 105 | 247 | 11 | EXT |  | 0.89 | (c)
31611.95 | 0 | -0.013 | -11.56 | -11.573 | 44 | 691 | 794 | 44 |  | 2860 | Нарушение формы кольцевого шва | GWAN |  | 05:27 | 07:12 | 07:29 | 0 | 1501 |  | EXT | Нарушение формы кольцевого шва |  | (c)
31623.51 | 0 | -0.034 | -11.27 | -11.304 | -501 | -228 | -239 | 0 |  | 2861 | Нарушение формы кольцевого шва | GWAN |  | 00:60 | 01:44 | 01:42 | 0 | 524 |  | EXT | Нарушение формы кольцевого шва |  | (c)
31624.109 | 0.599 | 0.579 | -10.671 | -10.691 | 616 | 705 | 703 | 616 | 579 | 2861 |  | CORR | CIGR | 04:00 | 04:15 | 04:14 | 37 | 175 | 10 | EXT |  | 0.89 | (c)
31625.706 | 2.196 | 2.177 | -9.074 | -9.093 | 657 | 812 | 771 | 657 | 2177 | 2861 |  | CORR | CIGR | 04:07 | 04:32 | 04:25 | 45 | 227 | 11 | EXT |  | 0.89 | (c)
31634.895 | 0.115 | 0.069 | -11.335 | -11.381 | -367 | -105 | -60 | 0 | 69 | 2862 |  | CORR | GENE | 06:36 | 07:18 | 07:25 | 113 | 614 | 14 | EXT |  | 0.9 | (c)
31669.255 | 0 | -0.021 | -11.6 | -11.621 | -579 | 876 | 388 | 0 |  | 2865 | Нарушение формы кольцевого шва | GWAN |  | 02:12 | 06:06 | 04:48 | 0 | 1934 |  | EXT | Нарушение формы кольцевого шва |  | (c)
31680.855 | 0 | -0.033 | -5.19 | -5.223 | -1632 | -1256 | -961 | 289 |  | 2866 | Нарушение формы кольцевого шва | GWAN |  | 01:34 | 02:35 | 03:23 | 0 | 1343 |  | EXT | Нарушение формы кольцевого шва |  | (c)
31680.855 | 0 | -0.025 | -5.19 | -5.215 | 183 | 338 | 544 | 183 |  | 2866 | Нарушение формы кольцевого шва | GWAN |  | 06:27 | 06:52 | 07:26 | 0 | 721 |  | EXT | Нарушение формы кольцевого шва |  | (c)
31680.855 | 0 | -0.033 | -5.19 | -5.223 | 1237 | 1368 | 1403 | 1237 |  | 2866 | Нарушение формы кольцевого шва | GWAN |  | 09:17 | 09:39 | 09:44 | 0 | 331 |  | EXT | Нарушение формы кольцевого шва |  | (c)
31729.26 | 8.725 | 8.672 | -1.78 | -1.833 | -2018 | -1962 | -1971 | 1923 | 1717 | 2870 |  | DENT | GENE | 03:26 | 03:36 | 03:34 | 116 | 95 | 0.4 | N/A | Глубина вмятины: 5 мм (0,4%). Линейка: 12 см в (867 см; 03:36 ч:мин) |  | (c)
31742.235 | 0 | -0.024 | -11.635 | -11.659 | -1489 | -1245 | -1229 | 969 |  | 2872 | Нарушение формы кольцевого шва | GWAN |  | 10:19 | 10:58 | 11:01 | 0 | 520 |  | EXT | Нарушение формы кольцевого шва |  | (c)
31746.018 | 3.783 | 3.757 | -7.852 | -7.878 | 413 | 925 | 794 | 413 | 3757 | 2872 |  | CORR | GENE | 03:26 | 04:48 | 04:27 | 340 | 762 | 10 | EXT |  | 0.92 | (c)
31775.855 | 0 | -0.031 | -10.795 | -10.826 | -1841 | 429 | 49 | 1841 |  | 2875 | Нарушение формы кольцевого шва | GWAN |  | 07:46 | 01:53 | 12:51 | 0 | 3779 |  | EXT | Нарушение формы кольцевого шва |  | (c)
31810.05 | 0 | -0.052 | -10.6 | -10.652 | -682 | -391 | 1081 | 0 |  | 2878 | Нарушение формы кольцевого шва | GWAN |  | 07:03 | 07:50 | 11:48 | 0 | 3527 |  | EXT | Нарушение формы кольцевого шва |  | (c)
31832.236 | 11.586 | 11.575 | -0.139 | -0.15 | 2172 | -2192 | -2158 | 2028 | 114 | 2879 |  | CORR | CIGR | 03:28 | 03:44 | 03:49 | 36 | 261 | 18 | EXT |  | 0.89 | (c)
31843.531 | 11.156 | 11.15 | -0.134 | -0.14 | -1748 | -1631 | -1623 | 1497 | 114 | 2880 |  | CORR | CIGR | 02:57 | 03:16 | 03:17 | 26 | 251 | 13 | EXT |  | 0.89 | (c)
31843.665 | 0 | -0.016 | -11.335 | -11.351 | 1390 | -1905 | -1532 | 0 |  | 2881 | Нарушение формы кольцевого шва | GWAN |  | 01:10 | 04:18 | 05:18 | 0 | 3078 |  | EXT | Нарушение формы кольцевого шва |  | (c)
31855.03 | 0.03 | 0.01 | -11.48 | -11.5 | -446 | -48 | -147 | 0 | 10 | 2882 |  | CORR | CIGR | 05:57 | 07:01 | 06:45 | 42 | 598 | 22 | EXT |  | 0.89 | (c)
31866.51 | 0 | -0.008 | -11.115 | -11.123 | 1168 | 1524 | 1432 | 1168 |  | 2883 | Нарушение формы кольцевого шва | GWAN |  | 06:33 | 07:30 | 07:16 | 0 | 529 |  | EXT | Нарушение формы кольцевого шва |  | (c)
31877.625 | 0 | -0.024 | -10.89 | -10.914 | 221 | -1267 | 2066 | 221 |  | 2884 | Нарушение формы кольцевого шва | GWAN |  | 08:58 | 04:58 | 13:56 | 0 | 3690 |  | EXT | Нарушение формы кольцевого шва |  | (c)
31888.515 | 0 | -0.051 | -11.26 | -11.311 | -1897 | -1685 | -1456 | 1015 |  | 2885 | Нарушение формы кольцевого шва | GWAN |  | 01:55 | 02:29 | 03:06 | 0 | 882 |  | EXT | Нарушение формы кольцевого шва |  | (c)
31899.775 | 0 | -0.041 | -11.225 | -11.266 | -1399 | -705 | -692 | 0 |  | 2886 | Нарушение формы кольцевого шва | GWAN |  | 00:39 | 02:31 | 02:33 | 0 | 1415 |  | EXT | Нарушение формы кольцевого шва |  | (c)
31911 | 0 | -0.028 | -11.355 | -11.383 | -1443 | -1210 | -38 | 0 |  | 2887 | Нарушение формы кольцевого шва | GWAN |  | 07:07 | 07:44 | 10:53 | 0 | 2811 |  | EXT | Нарушение формы кольцевого шва |  | (c)
31922.355 | 0 | -0.017 | -10.93 | -10.947 | 1581 | 2035 | -1567 | 255 |  | 2888 | Нарушение формы кольцевого шва | GWAN |  | 01:40 | 02:53 | 05:12 | 0 | 2624 |  | EXT | Нарушение формы кольцевого шва |  | (c)
31933.285 | 0 | -0.031 | -11.365 | -11.396 | 54 | 879 | 1698 | 54 |  | 2889 | Нарушение формы кольцевого шва | GWAN |  | 11:37 | 01:50 | 16:02 | 0 | 3288 |  | EXT | Нарушение формы кольцевого шва |  | (c)
31944.65 | 0 | -0.022 | -11.62 | -11.642 | 781 | -2196 | 1657 | 781 |  | 2890 | Нарушение формы кольцевого шва | GWAN |  | 11:20 | 03:20 | 13:42 | 0 | 1751 |  | EXT | Нарушение формы кольцевого шва |  | (c)
31944.65 | 0 | -0.012 | -11.62 | -11.632 | -738 | -526 | -454 | 170 |  | 2890 | Нарушение формы кольцевого шва | GWAN |  | 07:15 | 07:49 | 08:01 | 0 | 567 |  | EXT | Нарушение формы кольцевого шва |  | (c)
31950.498 | 5.848 | 5.818 | -5.772 | -5.802 | -337 | -274 | -188 | 38 | 5731 | 2890 |  | CORR | GENE | 08:20 | 08:30 | 08:44 | 71 | 299 | 13 | EXT |  | 0.89 | (c)
31950.857 | 6.207 | 5.908 | -5.413 | -5.712 | -632 | -534 | -539 | 445 | 5347 | 2890 |  | DENT | GENE | 07:32 | 07:48 | 07:47 | 365 | 188 | 0.3 | N/A | Глубина вмятины: 4 мм (0,3%). Линейка: 37 см в (591 см; 07:48 ч:мин) Аномалия находится вблизи дефекта потери металла. |  | (c)
31959.696 | 3.426 | 3.373 | -8.114 | -8.167 | 1459 | 1730 | 1664 | 1459 | 3373 | 2891 |  | CORR | GENE | 05:39 | 06:23 | 06:12 | 396 | 410 | 11 | EXT |  | 0.93 | (c)
31960.546 | 4.276 | 4.007 | -7.264 | -7.533 | 1423 | 1834 | 1698 | 1423 | 4007 | 2891 |  | CORR | GENE | 05:33 | 06:40 | 06:18 | 301 | 552 | 13 | EXT |  | 0.93 | (c)
31965.82 | 9.55 | 9.452 | -1.99 | -2.088 | 1275 | 1753 | 1598 | 1275 | 1606 | 2891 |  | CORR | GENE | 05:10 | 06:27 | 06:02 | 482 | 646 | 10 | EXT |  | 0.94 | (c)
31966.783 | 10.513 | 10.186 | -1.027 | -1.354 | 1230 | 1810 | 1681 | 1230 | 940 | 2891 |  | CORR | GENE | 05:02 | 06:36 | 06:15 | 414 | 903 | 13 | EXT |  | 0.94 | (c)
31967.439 | 11.169 | 10.94 | -0.371 | -0.6 | 1005 | 2068 | 1654 | 1005 | 159 | 2891 |  | CORR | GENE | 04:26 | 07:18 | 06:11 | 441 | 1299 | 13 | EXT |  | 0.95 | (c)
31968.17 | 0.36 | 0.328 | -11.31 | -11.342 | -1640 | -1501 | -1109 | 579 | 328 | 2892 |  | CORR | GENE | 04:43 | 05:05 | 06:08 | 319 | 1061 | 13 | EXT |  | 0.93 | (c)
31970.182 | 2.372 | 2.166 | -9.298 | -9.504 | -1676 | -1287 | -1081 | 485 | 2166 | 2892 |  | CORR | GENE | 04:37 | 05:40 | 06:13 | 479 | 1191 | 12 | EXT |  | 0.95 | (c)
31971.615 | 3.805 | 3.794 | -7.865 | -7.876 | -1355 | -1096 | -1137 | 918 | 3794 | 2892 |  | CORR | GENE | 05:29 | 06:11 | 06:04 | 90 | 437 | 11 | EXT |  | 0.89 | (c)
31977.078 | 9.268 | 9.207 | -2.402 | -2.463 | -1444 | -1033 | -1088 | 732 | 2220 | 2892 |  | CORR | GENE | 05:14 | 06:21 | 06:12 | 243 | 712 | 10 | EXT |  | 0.91 | (c)
31990.98 | 0 | -0.031 | -11.075 | -11.106 | 257 | 470 | 2227 | 257 |  | 2894 | Нарушение формы кольцевого шва | GWAN |  | 04:44 | 05:19 | 10:02 | 0 | 3940 |  | EXT | Нарушение формы кольцевого шва |  | (c)
32002.14 | 0.085 | 0.085 | -11.53 | -11.53 | 1007 | 1339 | 1270 | 1007 | 85 | 2895 |  | CORR | GENE | 05:09 | 06:02 | 05:51 | 324 | 527 | 15 | EXT |  | 0.94 | (c)
32003.308 | 1.253 | 1.173 | -10.362 | -10.442 | 1167 | 1474 | 1423 | 1167 | 1173 | 2895 |  | CORR | GENE | 05:34 | 06:24 | 06:16 | 162 | 512 | 10 | EXT |  | 0.9 | (c)
32003.936 | 1.881 | 1.815 | -9.734 | -9.8 | 1142 | 1182 | 1259 | 1142 | 1815 | 2895 |  | CORR | GENE | 05:30 | 05:37 | 05:49 | 107 | 233 | 11 | EXT |  | 0.89 | (c)
32004.801 | 2.746 | 2.688 | -8.869 | -8.927 | 913 | 969 | 1230 | 913 | 2688 | 2895 |  | CORR | GENE | 04:53 | 05:02 | 05:45 | 246 | 633 | 10 | EXT |  | 0.91 | (c)
32005.757 | 3.702 | 3.568 | -7.913 | -8.047 | 920 | 1584 | 1356 | 920 | 3568 | 2895 |  | CORR | GENE | 04:55 | 06:42 | 06:05 | 275 | 871 | 10 | EXT |  | 0.91 | (c)
32013.67 | 0 | -0.031 | -11.585 | -11.616 | -2127 | -652 | -204 | 0 |  | 2896 | Нарушение формы кольцевого шва | GWAN |  | 00:52 | 04:50 | 06:03 | 0 | 3845 |  | EXT | Нарушение формы кольцевого шва |  | (c)
32025.255 | 0 | -0.026 | -11.445 | -11.471 | 2215 | -300 | -263 | 0 |  | 2897 | Нарушение формы кольцевого шва | GWAN |  | 00:45 | 05:59 | 06:05 | 0 | 3968 |  | EXT | Нарушение формы кольцевого шва |  | (c)
32048.335 | 0 | -0.035 | -11.48 | -11.515 | 2027 | 148 | -511 | 0 |  | 2899 | Нарушение формы кольцевого шва | GWAN |  | 00:44 | 07:41 | 05:55 | 0 | 3847 |  | EXT | Нарушение формы кольцевого шва |  | (c)
32055.544 | 7.209 | 7.185 | -4.271 | -4.295 | 1512 | 1563 | 1654 | 1512 | 3422 | 2899 |  | ARTD | GENE | 11:21 | 11:29 | 11:44 | 873 | 283 |  | EXT | Эквивалент потери металла 15%. |  | (c)
32071.375 | 0 | -0.019 | -9.995 | -10.014 | 1746 | -1978 | 2188 | 1746 |  | 2901 | Нарушение формы кольцевого шва | GWAN |  | 10:21 | 00:20 | 11:32 | 0 | 884 |  | EXT | Нарушение формы кольцевого шва |  | (c)
32081.37 | 0 | -0.037 | -11.545 | -11.582 | 1126 | 1356 | 1983 | 1126 |  | 2902 | Нарушение формы кольцевого шва | GWAN |  | 06:26 | 07:03 | 08:45 | 0 | 1712 |  | EXT | Нарушение формы кольцевого шва |  | (c)
32085.993 | 4.623 | 4.554 | -6.922 | -6.991 | 1136 | 1205 | 1188 | 1136 | 4554 | 2902 |  | DENT | GENE | 06:28 | 06:39 | 06:36 | 136 | 103 | 0.3 | N/A | Глубина вмятины: 4 мм (0,3%). Линейка: 14 см в (455 см; 06:39 ч:мин) |  | (c)
32092.915 | 0 | -0.02 | -11.51 | -11.53 | 1551 | 2109 | 1974 | 1551 |  | 2903 | Нарушение формы кольцевого шва | GWAN |  | 01:46 | 03:16 | 02:54 | 0 | 845 |  | EXT | Нарушение формы кольцевого шва |  | (c)
32104.425 | 0 | -0.053 | -11.35 | -11.403 | 1413 | -569 | -1312 | 425 |  | 2904 | Нарушение формы кольцевого шва | GWAN |  | 07:03 | 01:43 | 11:43 | 0 | 3473 |  | EXT | Нарушение формы кольцевого шва |  | (c)
32115.775 | 0 | -0.053 | -11.68 | -11.733 | 189 | 1024 | 1614 | 189 |  | 2905 | Нарушение формы кольцевого шва | GWAN |  | 06:53 | 09:08 | 10:43 | 0 | 2849 |  | EXT | Нарушение формы кольцевого шва |  | (c)
32149.465 | 0 | -0.012 | -11.48 | -11.492 | 334 | 1478 | 918 | 334 |  | 2908 | Нарушение формы кольцевого шва | GWAN |  | 03:42 | 06:47 | 05:16 | 0 | 1168 |  | EXT | Нарушение формы кольцевого шва |  | (c)
32149.465 | 0 | -0.027 | -11.48 | -11.507 | 1793 | 1927 | -1520 | 372 |  | 2908 | Нарушение формы кольцевого шва | GWAN |  | 07:37 | 07:59 | 10:43 | 0 | 2296 |  | EXT | Нарушение формы кольцевого шва |  | (c)
32160.945 | 0 | -0.031 | -10.935 | -10.966 | -1993 | -793 | -1173 | 354 |  | 2909 | Нарушение формы кольцевого шва | GWAN |  | 03:55 | 07:09 | 06:08 | 0 | 1639 |  | EXT | Нарушение формы кольцевого шва Аномалия находится на отводе. |  | (c)
32160.945 | 0 | -0.037 | -10.935 | -10.972 | -119 | 894 | 632 | 0 |  | 2909 | Нарушение формы кольцевого шва | GWAN |  | 08:58 | 11:41 | 10:59 | 0 | 1503 |  | EXT | Нарушение формы кольцевого шва Аномалия находится на отводе. |  | (c)
32183.425 | 0 | -0.048 | -11.615 | -11.663 | 205 | 1425 | 852 | 205 |  | 2911 | Нарушение формы кольцевого шва | GWAN |  | 09:31 | 00:48 | 11:15 | 0 | 1295 |  | EXT | Нарушение формы кольцевого шва Аномалия находится на отводе. |  | (c)
32187.087 | 3.662 | 3.635 | -7.953 | -7.98 | 0 | 48 | 46 | 0 | 3635 | 2911 |  | GOUG | GENE | 08:58 | 09:06 | 09:05 | 58 | 92 | 15 | EXT | Аномалия находится на отводе. Задир. |  | (b)
32190.302 | 6.877 | 6.861 | -4.738 | -4.754 | -274 | -214 | -212 | 150 | 4707 | 2911 |  | CORR | CIGR | 08:14 | 08:23 | 08:24 | 47 | 124 | 13 | EXT | Аномалия находится на отводе. | 0.89 | (c)
32217.395 | 0 | -0.013 | -11.05 | -11.063 | 1381 | -1250 | -2022 | 965 |  | 2914 | Нарушение формы кольцевого шва | GWAN |  | 05:47 | 10:42 | 08:38 | 0 | 2116 |  | EXT | Нарушение формы кольцевого шва |  | (c)
32228.445 | 0 | -0.039 | -11.715 | -11.754 | 839 | 866 | 1180 | 839 |  | 2915 | Нарушение формы кольцевого шва | GWAN |  | 01:14 | 01:18 | 02:09 | 0 | 681 |  | EXT | Нарушение формы кольцевого шва |  | (c)
32228.445 | 0 | -0.021 | -11.715 | -11.736 | 2188 | -1212 | -1037 | 0 |  | 2915 | Нарушение формы кольцевого шва | GWAN |  | 04:52 | 07:43 | 08:11 | 0 | 2472 |  | EXT | Нарушение формы кольцевого шва |  | (c)
32250.83 | 0 | -0.024 | -11.695 | -11.719 | -1423 | -476 | -318 | 0 |  | 2917 | Нарушение формы кольцевого шва | GWAN |  | 04:38 | 07:11 | 07:37 | 0 | 2210 |  | EXT | Нарушение формы кольцевого шва |  | (c)
32262.525 | 0 | -0.013 | -10.88 | -10.893 | 763 | 1499 | 1449 | 763 |  | 2918 | Нарушение формы кольцевого шва | GWAN |  | 02:22 | 04:21 | 04:13 | 0 | 1372 |  | EXT | Нарушение формы кольцевого шва |  | (c)
32262.525 | 0 | -0.025 | -10.88 | -10.905 | -2051 | -624 | -815 | 421 |  | 2918 | Нарушение формы кольцевого шва | GWAN |  | 06:48 | 10:38 | 10:07 | 0 | 2472 |  | EXT | Нарушение формы кольцевого шва |  | (c)
32284.44 | 0 | -0.045 | -11.12 | -11.165 | -858 | -534 | -505 | 151 |  | 2920 | Нарушение формы кольцевого шва | GWAN |  | 00:19 | 01:11 | 01:16 | 0 | 707 |  | EXT | Нарушение формы кольцевого шва |  | (c)
32295.56 | 0 | -0.039 | -11.235 | -11.274 | 403 | 1282 | 1085 | 403 |  | 2921 | Нарушение формы кольцевого шва | GWAN |  | 00:48 | 03:10 | 02:38 | 0 | 1365 |  | EXT | Нарушение формы кольцевого шва |  | (c)
32295.56 | 0 | -0.035 | -11.235 | -11.27 | -2064 | -1767 | -1400 | 736 |  | 2921 | Нарушение формы кольцевого шва | GWAN |  | 06:10 | 06:58 | 07:57 | 0 | 1328 |  | EXT | Нарушение формы кольцевого шва |  | (c)
32310.084 | 3.289 | 3.058 | -7.176 | -7.407 | -5 | 7 | 6 | 0 | 3058 | 2922 |  | LWAN | AXGR | 05:51 | 05:53 | 05:53 | 463 | 22 |  | EXT | Эквивалент потери металла 12%. |  | (c)
32328.772 | 11.512 | 11.5 | -0.143 | -0.155 | 1719 | 2011 | 1908 | 1719 | 129 | 2923 |  | CORR | CIGR | 01:33 | 02:20 | 02:03 | 26 | 377 | 12 | EXT |  | 0.89 | (c)
32328.788 | 11.528 | 11.513 | -0.127 | -0.142 | -1778 | -1552 | -1164 | 551 | 95 | 2923 |  | CORR | CIGR | 04:08 | 04:45 | 05:47 | 47 | 1228 | 12 | EXT |  | 0.89 | (c)
32328.915 | 0 | -0.024 | -10.825 | -10.849 | -1593 | 878 | 115 | 0 |  | 2924 | Нарушение формы кольцевого шва | GWAN |  | 00:54 | 07:33 | 05:30 | 0 | 3417 |  | EXT | Нарушение формы кольцевого шва |  | (c)
32329.071 | 0.156 | 0.142 | -10.669 | -10.683 | -204 | -164 | -99 | 0 | 142 | 2924 |  | CORR | CIGR | 04:38 | 04:45 | 04:55 | 41 | 211 | 14 | EXT |  | 0.89 | (c)
32339.74 | 0 | -0.017 | -11.65 | -11.667 | 1479 | -447 | -1433 | 116 |  | 2925 | Нарушение формы кольцевого шва | GWAN |  | 11:43 | 06:33 | 15:53 | 0 | 3098 |  | EXT | Нарушение формы кольцевого шва |  | (c)
32350.333 | 10.593 | 10.587 | -1.057 | -1.063 | 2122 | -2036 | -2167 | 1994 | 1025 | 2925 |  | CORR | CIGR | 01:27 | 02:16 | 01:55 | 38 | 345 | 13 | EXT |  | 0.89 | (c)
32351.39 | 0 | -0.027 | -11.44 | -11.467 | 780 | 2079 | 2191 | 780 |  | 2926 | Нарушение формы кольцевого шва | GWAN |  | 01:14 | 04:44 | 05:02 | 0 | 2822 |  | EXT | Нарушение формы кольцевого шва |  | (c)
32362.83 | 0 | -0.046 | -11.04 | -11.086 | -182 | -1572 | 1591 | 182 |  | 2927 | Нарушение формы кольцевого шва | GWAN |  | 11:50 | 08:05 | 16:36 | 0 | 3546 |  | EXT | Нарушение формы кольцевого шва |  | (c)
32373.87 | 0 | -0.044 | -11.49 | -11.534 | 345 | -740 | -2108 | 100 |  | 2928 | Нарушение формы кольцевого шва | GWAN |  | 07:09 | 04:15 | 12:34 | 0 | 4017 |  | EXT | Нарушение формы кольцевого шва |  | (c)
32385.36 | 0 | -0.047 | -10.97 | -11.017 | 1864 | -1442 | -1864 | 1131 |  | 2929 | Нарушение формы кольцевого шва | GWAN |  | 09:10 | 00:16 | 11:08 | 0 | 1466 |  | EXT | Нарушение формы кольцевого шва |  | (c)
32396.33 | 0 | -0.05 | -11.445 | -11.495 | 243 | -1500 | 1770 | 243 |  | 2930 | Нарушение формы кольцевого шва | GWAN |  | 00:20 | 07:39 | 04:26 | 0 | 3053 |  | EXT | Нарушение формы кольцевого шва |  | (c)
32407.775 | 0 | -0.057 | -11.33 | -11.387 | 2134 | -1164 | -1708 | 1089 |  | 2931 | Нарушение формы кольцевого шва | GWAN |  | 00:08 | 03:15 | 01:48 | 0 | 1238 |  | EXT | Нарушение формы кольцевого шва |  | (c)
32407.775 | 0 | -0.038 | -11.33 | -11.368 | -487 | 739 | 340 | 0 |  | 2931 | Нарушение формы кольцевого шва | GWAN |  | 05:05 | 08:23 | 07:18 | 0 | 1654 |  | EXT | Нарушение формы кольцевого шва |  | (c)
32411.886 | 4.111 | 4.091 | -7.219 | -7.239 | -904 | -812 | -828 | 753 | 4091 | 2931 |  | CORR | GENE | 03:57 | 04:12 | 04:10 | 59 | 151 | 10 | EXT |  | 0.89 | (c)
32415.961 | 8.186 | 8.166 | -3.144 | -3.164 | -321 | -201 | -171 | 20 | 3103 | 2931 |  | CORR | GENE | 05:31 | 05:51 | 05:56 | 61 | 301 | 13 | EXT |  | 0.89 | (c)
32419.105 | 0 | -0.009 | -10.615 | -10.624 | 563 | 1172 | 1319 | 563 |  | 2932 | Нарушение формы кольцевого шва | GWAN |  | 04:32 | 06:10 | 06:34 | 0 | 1512 |  | EXT | Нарушение формы кольцевого шва |  | (c)
32429.72 | 0 | -0.022 | -11.28 | -11.302 | -1620 | -79 | -129 | 0 |  | 2933 | Нарушение формы кольцевого шва | GWAN |  | 07:07 | 11:15 | 11:07 | 0 | 2982 |  | EXT | Нарушение формы кольцевого шва |  | (c)
32463.785 | 0 | -0.007 | -11.36 | -11.367 | 674 | 1021 | 1053 | 674 |  | 2936 | Нарушение формы кольцевого шва | GWAN |  | 05:40 | 06:36 | 06:41 | 0 | 759 |  | EXT | Нарушение формы кольцевого шва |  | (c)
32486.645 | 0 | -0.018 | -11.54 | -11.558 | 1489 | -1925 | -1365 | 0 |  | 2938 | Нарушение формы кольцевого шва | GWAN |  | 00:08 | 02:57 | 04:27 | 0 | 3215 |  | EXT | Нарушение формы кольцевого шва |  | (c)
32498.185 | 0 | -0.025 | -11.055 | -11.08 | 1473 | -1284 | -1722 | 456 |  | 2939 | Нарушение формы кольцевого шва | GWAN |  | 09:03 | 01:38 | 12:27 | 0 | 2532 |  | EXT | Нарушение формы кольцевого шва |  | (c)
32509.24 | 0 | -0.052 | -11.625 | -11.677 | 1025 | 2201 | -1553 | 0 |  | 2940 | Нарушение формы кольцевого шва | GWAN |  | 01:26 | 04:35 | 06:30 | 0 | 3766 |  | EXT | Нарушение формы кольцевого шва |  | (c)
32532.455 | 0 | -0.027 | -11.4 | -11.427 | 1346 | -186 | -1238 | 0 |  | 2942 | Нарушение формы кольцевого шва | GWAN |  | 01:14 | 09:07 | 06:17 | 0 | 3754 |  | EXT | Нарушение формы кольцевого шва |  | (c)
32567.07 | 0 | -0.035 | -11.32 | -11.355 | -2053 | -1506 | -651 | 0 |  | 2945 | Нарушение формы кольцевого шва | GWAN |  | 03:42 | 05:11 | 07:29 | 0 | 2804 |  | EXT | Нарушение формы кольцевого шва |  | (c)
32601.185 | 0 | -0.024 | -11.635 | -11.659 | 1826 | 598 | -860 | 0 |  | 2948 | Нарушение формы кольцевого шва | GWAN |  | 00:59 | 09:41 | 05:46 | 0 | 3551 |  | EXT | Нарушение формы кольцевого шва |  | (c)
32624.465 | 0 | -0.035 | -11.495 | -11.53 | -618 | 1877 | 1130 | 0 |  | 2950 | Нарушение формы кольцевого шва | GWAN |  | 00:31 | 07:13 | 05:13 | 0 | 3495 |  | EXT | Нарушение формы кольцевого шва Аномалия находится на отводе. |  | (c)
32635.96 | 0 | -0.027 | -11.68 | -11.707 | -1258 | 530 | 330 | 0 |  | 2951 | Нарушение формы кольцевого шва | GWAN |  | 01:06 | 05:54 | 05:22 | 0 | 3175 |  | EXT | Нарушение формы кольцевого шва Аномалия находится на отводе. |  | (c)
32647.64 | 0 | -0.024 | -11.665 | -11.689 | -1113 | 1750 | 882 | 1113 |  | 2952 | Нарушение формы кольцевого шва | GWAN |  | 11:59 | 07:41 | 17:21 | 0 | 3989 |  | EXT | Нарушение формы кольцевого шва Аномалия находится на отводе. |  | (c)
32659.305 | 0 | -0.031 | -11.155 | -11.186 | 2045 | -2126 | -1828 | 1240 |  | 2953 | Нарушение формы кольцевого шва | GWAN |  | 00:24 | 01:11 | 01:59 | 0 | 1176 |  | EXT | Нарушение формы кольцевого шва Аномалия находится на отводе. |  | (c)
32659.305 | 0 | -0.023 | -11.155 | -11.178 | -51 | 907 | 669 | 0 |  | 2953 | Нарушение формы кольцевого шва | GWAN |  | 06:46 | 09:21 | 08:42 | 0 | 1439 |  | EXT | Нарушение формы кольцевого шва Аномалия находится на отводе. |  | (c)
32670.46 | 0 | -0.022 | -11.51 | -11.532 | -1602 | -1311 | -1244 | 885 |  | 2954 | Нарушение формы кольцевого шва | GWAN |  | 00:34 | 01:21 | 01:32 | 0 | 717 |  | EXT | Нарушение формы кольцевого шва |  | (c)
32670.46 | 0 | -0.029 | -11.51 | -11.539 | -6 | 833 | 1311 | 0 |  | 2954 | Нарушение формы кольцевого шва | GWAN |  | 04:52 | 07:07 | 08:24 | 0 | 2635 |  | EXT | Нарушение формы кольцевого шва |  | (c)
32670.627 | 0.167 | 0.15 | -11.343 | -11.36 | 177 | 585 | 402 | 177 | 150 | 2954 |  | CORR | GENE | 05:21 | 06:27 | 05:58 | 62 | 450 | 9 | EXT |  | 0.89 | (c)
32670.627 | 0.167 | 0.16 | -11.343 | -11.35 | 895 | 965 | 1142 | 895 | 160 | 2954 |  | CORR | GENE | 07:17 | 07:28 | 07:57 | 81 | 494 | 14 | EXT |  | 0.89 | (c)
32676.659 | 6.199 | 6.177 | -5.311 | -5.333 | -1142 | -1060 | -1052 | 963 | 5274 | 2954 |  | CORR | GENE | 01:48 | 02:02 | 02:03 | 59 | 179 | 11 | EXT |  | 0.89 | (c)
32693.077 | 11.107 | 11.099 | -0.138 | -0.146 | 1426 | 1537 | 1531 | 1426 | 125 | 2955 |  | CORR | CIGR | 05:22 | 05:40 | 05:39 | 21 | 210 | 14 | EXT |  | 0.89 | (c)
32704.855 | 0 | -0.035 | -11.04 | -11.075 | -8 | 209 | 208 | 0 |  | 2957 | Нарушение формы кольцевого шва | GWAN |  | 02:03 | 02:38 | 02:38 | 0 | 432 |  | EXT | Нарушение формы кольцевого шва |  | (c)
32704.855 | 0 | -0.022 | -11.04 | -11.062 | 1063 | 1948 | 1592 | 1063 |  | 2957 | Нарушение формы кольцевого шва | GWAN |  | 04:56 | 07:19 | 06:22 | 0 | 1057 |  | EXT | Нарушение формы кольцевого шва |  | (c)
32727.335 | 0 | -0.032 | -11.11 | -11.142 | -401 | 1134 | 1279 | 401 |  | 2959 | Нарушение формы кольцевого шва | GWAN |  | 11:42 | 03:50 | 16:13 | 0 | 3361 |  | EXT | Нарушение формы кольцевого шва |  | (c)
32738.445 | 0 | -0.025 | -11.085 | -11.11 | -2162 | 464 | -537 | 0 |  | 2960 | Нарушение формы кольцевого шва | GWAN |  | 00:33 | 07:37 | 04:55 | 0 | 3250 |  | EXT | Нарушение формы кольцевого шва |  | (c)
32749.53 | 0 | -0.018 | -11.235 | -11.253 | -1323 | -1082 | -981 | 640 |  | 2961 | Нарушение формы кольцевого шва | GWAN |  | 07:58 | 08:37 | 08:53 | 0 | 683 |  | EXT | Нарушение формы кольцевого шва |  | (c)
32766.482 | 5.717 | 5.634 | -5.628 | -5.711 | 13 | 35 | 30 | 13 | 5577 | 2962 |  | LWAN | AXGR | 04:12 | 04:16 | 04:15 | 134 | 34 |  | EXT | Эквивалент потери металла 9%. |  | (c)
32772.11 | 0 | -0.018 | -11.65 | -11.668 | -290 | -2221 | 1061 | 0 |  | 2963 | Нарушение формы кольцевого шва | GWAN |  | 01:26 | 08:15 | 05:04 | 0 | 2702 |  | EXT | Нарушение формы кольцевого шва |  | (c)
32795.115 | 0 | -0.031 | -11.54 | -11.571 | -141 | 265 | 385 | 0 |  | 2965 | Нарушение формы кольцевого шва | GWAN |  | 01:22 | 02:27 | 02:47 | 0 | 1051 |  | EXT | Нарушение формы кольцевого шва |  | (c)
32795.115 | 0 | -0.024 | -11.54 | -11.564 | 1790 | -2223 | -1761 | 851 |  | 2965 | Нарушение формы кольцевого шва | GWAN |  | 06:33 | 07:46 | 09:00 | 0 | 1820 |  | EXT | Нарушение формы кольцевого шва |  | (c)
32806.655 | 0 | -0.037 | -11.525 | -11.562 | 292 | 442 | 1809 | 292 |  | 2966 | Нарушение формы кольцевого шва | GWAN |  | 06:54 | 07:19 | 10:59 | 0 | 3034 |  | EXT | Нарушение формы кольцевого шва |  | (c)
32818.18 | 0 | -0.029 | -11.5 | -11.529 | 2148 | -1879 | -487 | 0 |  | 2967 | Нарушение формы кольцевого шва | GWAN |  | 05:39 | 06:49 | 10:33 | 0 | 3651 |  | EXT | Нарушение формы кольцевого шва |  | (c)
32831.502 | 1.822 | 1.737 | -9.298 | -9.383 | 1 | 12 | 14 | 1 | 1737 | 2968 |  | LWAN | AXGR | 00:54 | 00:55 | 00:56 | 248 | 26 |  | EXT | Эквивалент потери металла 8%. |  | (c)
32840.8 | 0 | -0.01 | -11.345 | -11.355 | 1070 | 2205 | -1756 | 122 |  | 2969 | Нарушение формы кольцевого шва | GWAN |  | 06:03 | 09:07 | 10:27 | 0 | 3269 |  | EXT | Нарушение формы кольцевого шва |  | (c)
32852.145 | 0 | -0.022 | -11.44 | -11.462 | -134 | 546 | 1532 | 0 |  | 2970 | Нарушение формы кольцевого шва | GWAN |  | 05:55 | 07:45 | 10:24 | 0 | 3330 |  | EXT | Нарушение формы кольцевого шва |  | (c)
32863.585 | 0 | -0.016 | -11.575 | -11.591 | -1495 | -49 | 420 | 0 |  | 2971 | Нарушение формы кольцевого шва | GWAN |  | 05:48 | 09:41 | 10:57 | 0 | 3830 |  | EXT | Нарушение формы кольцевого шва |  | (c)
32886.79 | 0 | -0.035 | -11.36 | -11.395 | -1294 | 820 | -94 | 0 |  | 2973 | Нарушение формы кольцевого шва | GWAN |  | 02:15 | 07:57 | 05:29 | 0 | 2401 |  | EXT | Нарушение формы кольцевого шва |  | (c)
32886.79 | 0 | -0.032 | -11.36 | -11.392 | 1496 | 1712 | 1785 | 1496 |  | 2973 | Нарушение формы кольцевого шва | GWAN |  | 09:46 | 10:21 | 10:32 | 0 | 579 |  | EXT | Нарушение формы кольцевого шва |  | (c)
32892.708 | 5.918 | 5.334 | -5.442 | -6.026 | 1395 | 1624 | 1551 | 1395 | 4138 | 2973 |  | GOUG | GENE | 09:29 | 10:06 | 09:55 | 1888 | 311 | 11 | EXT | Зона задиров. |  | (c)
32909.735 | 0 | -0.032 | -11.665 | -11.697 | -1056 | 946 | 761 | 0 |  | 2975 | Нарушение формы кольцевого шва | GWAN |  | 01:55 | 07:18 | 06:48 | 0 | 3634 |  | EXT | Нарушение формы кольцевого шва |  | (c)
32921.4 | 0 | -0.026 | -11.635 | -11.661 | -839 | 628 | 151 | 839 |  | 2976 | Нарушение формы кольцевого шва | GWAN |  | 11:57 | 03:54 | 14:37 | 0 | 1981 |  | EXT | Нарушение формы кольцевого шва |  | (c)
32921.4 | 0 | -0.014 | -11.635 | -11.649 | 1549 | 1785 | -1967 | 1021 |  | 2976 | Нарушение формы кольцевого шва | GWAN |  | 06:22 | 07:01 | 08:55 | 0 | 1892 |  | EXT | Нарушение формы кольцевого шва |  | (c)
32933.035 | 0 | -0.051 | -11.64 | -11.691 | 739 | 1859 | 1331 | 739 |  | 2977 | Нарушение формы кольцевого шва | GWAN |  | 00:24 | 03:25 | 01:60 | 0 | 1184 |  | EXT | Нарушение формы кольцевого шва |  | (c)
32937.625 | 4.59 | 4.58 | -7.05 | -7.06 | -618 | -533 | -534 | 451 | 4580 | 2977 |  | CORR | CIGR | 08:45 | 08:59 | 08:59 | 34 | 167 | 13 | EXT |  | 0.89 | (c)
32944.675 | 0 | -0.044 | -11.41 | -11.454 | 133 | 520 | 1713 | 133 |  | 2978 | Нарушение формы кольцевого шва | GWAN |  | 06:36 | 07:38 | 10:50 | 0 | 3159 |  | EXT | Нарушение формы кольцевого шва |  | (c)
32956.085 | 0 | -0.025 | -11.22 | -11.245 | -1788 | -1435 | -316 | 0 |  | 2979 | Нарушение формы кольцевого шва | GWAN |  | 06:55 | 07:52 | 10:53 | 0 | 2944 |  | EXT | Нарушение формы кольцевого шва |  | (c)
32967.305 | 0 | -0.027 | -11.49 | -11.517 | -1670 | -1140 | -1320 | 970 |  | 2980 | Нарушение формы кольцевого шва | GWAN |  | 03:16 | 04:42 | 04:13 | 0 | 700 |  | EXT | Нарушение формы кольцевого шва |  | (c)
32990.505 | 0 | -0.042 | -11.39 | -11.432 | 1314 | -1004 | -1770 | 392 |  | 2982 | Нарушение формы кольцевого шва | GWAN |  | 03:56 | 09:42 | 07:39 | 0 | 2756 |  | EXT | Нарушение формы кольцевого шва |  | (c)
33001.895 | 0 | -0.025 | -1.415 | -1.44 | -1028 | -760 | -740 | 452 |  | 2983 | Нарушение формы кольцевого шва | GWAN |  | 01:01 | 01:44 | 01:47 | 0 | 576 |  | EXT | Нарушение формы кольцевого шва |  | (c)
33001.895 | 0 | -0.019 | -1.415 | -1.434 | -85 | 1383 | 1371 | 0 |  | 2983 | Нарушение формы кольцевого шва | GWAN |  | 03:33 | 07:30 | 07:28 | 0 | 2912 |  | EXT | Нарушение формы кольцевого шва |  | (c)
33010.635 | 0 | -0.039 | -7.5 | -7.539 | 468 | -2056 | 1535 | 468 |  | 2990 | Нарушение формы кольцевого шва | GWAN |  | 01:03 | 06:15 | 03:55 | 0 | 2132 |  | EXT | Нарушение формы кольцевого шва |  | (c)
33018.079 | 7.444 | 7.381 | -0.056 | -0.119 | 25 | 125 | 161 | 25 | 44 | 2990 |  | CORR | GENE | 11:51 | 00:07 | 12:13 | 75 | 272 | 10 | EXT |  | 0.89 | (c)
33018.135 | 0 | -0.017 | -11.295 | -11.312 | -571 | 788 | 1034 | 0 |  | 2991 | Нарушение формы кольцевого шва | GWAN |  | 01:42 | 05:21 | 06:01 | 0 | 3209 |  | EXT | Нарушение формы кольцевого шва |  | (c)
33029.43 | 0 | -0.033 | -10.525 | -10.558 | -1880 | 167 | -683 | 0 |  | 2992 | Нарушение формы кольцевого шва | GWAN |  | 01:32 | 07:02 | 04:45 | 0 | 2394 |  | EXT | Нарушение формы кольцевого шва Аномалия находится на отводе. |  | (c)
33029.43 | 0 | -0.054 | -10.525 | -10.579 | 822 | 984 | 1091 | 822 |  | 2992 | Нарушение формы кольцевого шва | GWAN |  | 08:48 | 09:14 | 09:31 | 0 | 538 |  | EXT | Нарушение формы кольцевого шва Аномалия находится на отводе. |  | (c)
33039.92 | 10.49 | 10.456 | -0.035 | -0.069 | 2001 | -2189 | 2154 | 2001 | 30 | 2992 |  | CORR | CIGR | 11:58 | 00:42 | 12:23 | 39 | 306 | 20 | EXT | Аномалия находится на отводе. | 0.89 | (c)
33039.955 | 0 | -0.025 | -11.375 | -11.4 | 1932 | -1390 | -911 | 708 |  | 2993 | Нарушение формы кольцевого шва | GWAN |  | 11:38 | 02:42 | 15:59 | 0 | 3237 |  | EXT | Нарушение формы кольцевого шва Аномалия находится на отводе. |  | (c)
33049.761 | 9.806 | 9.725 | -1.569 | -1.65 | -388 | -329 | -327 | 267 | 1509 | 2993 |  | DENT | GENE | 05:23 | 05:33 | 05:33 | 141 | 121 | 0.3 | N/A | Глубина вмятины: 4 мм (0,3%). Линейка: 14 см в (973 см; 05:33 ч:мин) |  | (c)
33051.33 | 0 | -0.013 | -11.565 | -11.578 | 1885 | -727 | -1510 | 444 |  | 2994 | Нарушение формы кольцевого шва | GWAN |  | 11:30 | 04:28 | 14:22 | 0 | 2132 |  | EXT | Нарушение формы кольцевого шва Аномалия находится на отводе. |  | (c)
33062.879 | 11.549 | 11.456 | -0.016 | -0.109 | -610 | -573 | -576 | 541 | 5 | 2994 |  | CORR | GENE | 04:47 | 04:53 | 04:53 | 104 | 69 | 15 | EXT | Аномалия находится на отводе. | 0.9 | (c)
33062.895 | 0 | -0.023 | -11.645 | -11.668 | 662 | 988 | 2218 | 662 |  | 2995 | Нарушение формы кольцевого шва | GWAN |  | 07:41 | 08:33 | 11:52 | 0 | 3111 |  | EXT | Нарушение формы кольцевого шва Аномалия находится на отводе. |  | (c)
33062.938 | 0.043 | 0.025 | -11.602 | -11.62 | -386 | -371 | -372 | 357 | 25 | 2995 |  | CORR | AXGR | 04:52 | 04:54 | 04:54 | 63 | 29 | 10 | EXT | Аномалия находится на отводе. | 0.89 | (c)
33085.675 | 0 | -0.038 | -11.385 | -11.423 | 671 | -703 | -2010 | 231 |  | 2997 | Нарушение формы кольцевого шва | GWAN |  | 01:24 | 09:42 | 06:11 | 0 | 3559 |  | EXT | Нарушение формы кольцевого шва Аномалия находится на отводе. |  | (c)
33097.06 | 0 | -0.02 | -11.6 | -11.62 | -477 | -258 | 317 | 0 |  | 2998 | Нарушение формы кольцевого шва | GWAN |  | 02:15 | 02:50 | 04:23 | 0 | 1588 |  | EXT | Нарушение формы кольцевого шва Аномалия находится на отводе. |  | (c)
33108.66 | 0 | -0.014 | -11.575 | -11.589 | -2078 | -403 | -1073 | 68 |  | 2999 | Нарушение формы кольцевого шва | GWAN |  | 00:33 | 05:04 | 03:15 | 0 | 2010 |  | EXT | Нарушение формы кольцевого шва Аномалия находится на отводе. |  | (c)
33108.66 | 0 | -0.02 | -11.575 | -11.595 | 545 | 1293 | 1298 | 545 |  | 2999 | Нарушение формы кольцевого шва | GWAN |  | 07:37 | 09:37 | 09:38 | 0 | 1506 |  | EXT | Нарушение формы кольцевого шва Аномалия находится на отводе. |  | (c)
33114.953 | 6.293 | 6.124 | -5.282 | -5.451 | 1237 | 1278 | 1280 | 1237 | 5035 | 2999 |  | DENT | GENE | 09:28 | 09:35 | 09:35 | 416 | 86 | 0.8 | N/A | Глубина вмятины: 11 мм (0,8%). Линейка: 42 см в (612 см; 09:35 ч:мин) Аномалия находится на отводе. |  | (c)
33120.235 | 0 | -0.035 | -11.595 | -11.63 | 1870 | -1884 | -1470 | 350 |  | 3000 | Нарушение формы кольцевого шва | GWAN |  | 00:49 | 02:43 | 03:50 | 0 | 2241 |  | EXT | Нарушение формы кольцевого шва Аномалия находится на отводе. |  | (c)
33131.83 | 0 | -0.016 | -11.25 | -11.266 | -2081 | -1262 | -68 | 0 |  | 3001 | Нарушение формы кольцевого шва | GWAN |  | 05:32 | 07:44 | 10:56 | 0 | 4025 |  | EXT | Нарушение формы кольцевого шва |  | (c)
33143.08 | 0 | -0.041 | -1.395 | -1.436 | 2008 | -1886 | -1886 | 1320 |  | 3002 | Нарушение формы кольцевого шва | GWAN |  | 05:33 | 07:05 | 07:05 | 0 | 1133 |  | EXT | Нарушение формы кольцевого шва |  | (c)
33147.957 | 1.107 | 1.091 | -0.323 | -0.339 | -42 | 100 | 69 | 0 | 307 | 3004 |  | CORR | CIGR | 06:32 | 06:55 | 06:50 | 32 | 222 | 15 | EXT |  | 0.89 | (c)
33148.28 | 0 | -0.019 | -11.3 | -11.319 | -1183 | -733 | 804 | 0 |  | 3005 | Нарушение формы кольцевого шва | GWAN |  | 05:22 | 06:35 | 10:43 | 0 | 3973 |  | EXT | Нарушение формы кольцевого шва |  | (c)
33159.58 | 0 | -0.006 | -11.535 | -11.541 | 1791 | 1981 | 2019 | 1791 |  | 3006 | Вышлифовка на шве | GWAN | GENE | 04:29 | 04:60 | 05:06 | 78 | 456 | 13 | EXT | Вышлифовка на шве |  | (c)
33159.58 | 0 | -0.024 | -11.535 | -11.559 | -1841 | -511 | -608 | 0 |  | 3006 | Нарушение формы кольцевого шва | GWAN |  | 06:43 | 10:18 | 10:02 | 0 | 2467 |  | EXT | Нарушение формы кольцевого шва |  | (c)
33171.023 | 11.443 | 11.425 | -0.092 | -0.11 | -2077 | -2009 | -2008 | 1939 | 77 | 3006 |  | CORR | CIGR | 06:05 | 06:16 | 06:16 | 33 | 137 | 14 | EXT |  | 0.89 | (c)
33171.115 | 0 | -0.023 | -10.455 | -10.478 | -1758 | -527 | -860 | 0 |  | 3007 | Нарушение формы кольцевого шва | GWAN |  | 03:35 | 06:54 | 06:00 | 0 | 1795 |  | EXT | Нарушение формы кольцевого шва |  | (c)
33171.438 | 0.323 | 0.304 | -10.132 | -10.151 | -1050 | -968 | -965 | 880 | 304 | 3007 |  | CORR | GENE | 05:30 | 05:43 | 05:43 | 116 | 170 | 10 | EXT |  | 0.89 | (c)
33171.886 | 0.771 | 0.733 | -9.684 | -9.722 | -1054 | -940 | -966 | 878 | 733 | 3007 |  | CORR | GENE | 05:29 | 05:47 | 05:43 | 280 | 176 | 13 | EXT |  | 0.92 | (c)
33172.289 | 1.174 | 1.15 | -9.281 | -9.305 | -610 | -552 | -546 | 482 | 1150 | 3007 |  | CORR | CIGR | 06:41 | 06:50 | 06:51 | 43 | 128 | 21 | EXT |  | 0.89 | (c)
33173.794 | 2.679 | 2.65 | -7.776 | -7.805 | -1003 | -795 | -871 | 739 | 2650 | 3007 |  | CORR | GENE | 05:37 | 06:11 | 05:58 | 65 | 264 | 10 | EXT |  | 0.89 | (c)
33173.921 | 2.806 | 2.531 | -7.649 | -7.924 | -686 | -555 | -587 | 488 | 2531 | 3007 |  | CORR | GENE | 06:28 | 06:49 | 06:44 | 721 | 198 | 10 | EXT |  | 0.95 | (c)
33174.071 | 2.956 | 2.844 | -7.499 | -7.611 | -1123 | -1018 | -1012 | 902 | 2844 | 3007 |  | CORR | GENE | 05:18 | 05:35 | 05:36 | 139 | 221 | 10 | EXT |  | 0.9 | (c)
33174.925 | 3.81 | 3.793 | -6.645 | -6.662 | -1383 | -1320 | -1267 | 1152 | 3793 | 3007 |  | CORR | GENE | 04:36 | 04:46 | 04:54 | 97 | 231 | 10 | EXT |  | 0.89 | (c)
33175.786 | 4.671 | 4.646 | -5.784 | -5.809 | -1365 | -1255 | -911 | 457 | 4646 | 3007 |  | CORR | GENE | 04:39 | 04:56 | 05:52 | 139 | 908 | 17 | EXT |  | 0.91 | (c)
33176.158 | 5.043 | 5.017 | -5.412 | -5.438 | -635 | -576 | -512 | 389 | 5017 | 3007 |  | CORR | GENE | 06:37 | 06:46 | 06:56 | 156 | 245 | 14 | EXT |  | 0.9 | (c)
33176.39 | 5.275 | 5.261 | -5.18 | -5.194 | -426 | -400 | -376 | 326 | 5171 | 3007 |  | CORR | CIGR | 07:10 | 07:14 | 07:18 | 23 | 101 | 22 | EXT |  | 0.89 | (c)
33176.463 | 5.348 | 5.31 | -5.107 | -5.145 | -748 | -638 | -631 | 514 | 5083 | 3007 |  | CORR | GENE | 06:18 | 06:36 | 06:37 | 62 | 234 | 10 | EXT |  | 0.89 | (c)
33176.469 | 5.354 | 5.17 | -5.101 | -5.285 | -1184 | -1038 | -1032 | 880 | 5087 | 3007 |  | CORR | GENE | 05:08 | 05:31 | 05:32 | 198 | 304 | 12 | EXT |  | 0.91 | (c)
33176.695 | 5.58 | 5.517 | -4.875 | -4.938 | -669 | -513 | -465 | 260 | 4778 | 3007 |  | CORR | GENE | 06:31 | 06:56 | 07:04 | 160 | 409 | 10 | EXT |  | 0.9 | (c)
33176.867 | 5.752 | 5.734 | -4.703 | -4.721 | -1406 | -1336 | -1310 | 1215 | 4682 | 3007 |  | CORR | CIGR | 04:32 | 04:43 | 04:47 | 39 | 190 | 14 | EXT |  | 0.89 | (c)
33176.896 | 5.781 | 5.74 | -4.674 | -4.715 | -671 | -500 | -485 | 298 | 4660 | 3007 |  | CORR | CIGR | 06:31 | 06:58 | 07:01 | 55 | 372 | 13 | EXT |  | 0.89 | (c)
33177.083 | 5.968 | 5.943 | -4.487 | -4.512 | -823 | -741 | -687 | 550 | 4473 | 3007 |  | CORR | CIGR | 06:06 | 06:19 | 06:28 | 39 | 272 | 12 | EXT |  | 0.89 | (c)
33177.25 | 6.135 | 6.044 | -4.32 | -4.411 | -1098 | -435 | -756 | 414 | 4243 | 3007 |  | CORR | GENE | 05:22 | 07:09 | 06:17 | 168 | 684 | 15 | EXT |  | 0.91 | (c)
33177.543 | 6.428 | 6.352 | -4.027 | -4.103 | -738 | -533 | -509 | 280 | 3946 | 3007 |  | CORR | GENE | 06:20 | 06:53 | 06:57 | 157 | 458 | 10 | EXT |  | 0.9 | (c)
33177.595 | 6.48 | 6.405 | -3.975 | -4.05 | -1278 | -1090 | -1140 | 1001 | 3921 | 3007 |  | CORR | GENE | 04:53 | 05:23 | 05:15 | 129 | 277 | 14 | EXT |  | 0.9 | (c)
33177.783 | 6.668 | 6.648 | -3.787 | -3.807 | -325 | -262 | -259 | 194 | 3774 | 3007 |  | CORR | CIGR | 07:27 | 07:37 | 07:37 | 33 | 131 | 14 | EXT |  | 0.89 | (c)
33177.828 | 6.713 | 6.643 | -3.742 | -3.812 | -762 | -665 | -652 | 543 | 3664 | 3007 |  | CORR | GENE | 06:16 | 06:32 | 06:34 | 148 | 219 | 10 | EXT |  | 0.9 | (c)
33177.911 | 6.796 | 6.78 | -3.659 | -3.675 | -1314 | -1141 | -1198 | 1081 | 3250 | 3007 |  | CORR | GENE | 04:47 | 05:15 | 05:06 | 425 | 234 | 14 | EXT |  | 0.95 | (c)
33178.116 | 7.001 | 6.985 | -3.454 | -3.47 | -365 | -234 | -271 | 177 | 3435 | 3007 |  | CORR | CIGR | 07:20 | 07:41 | 07:35 | 35 | 188 | 12 | EXT |  | 0.89 | (c)
33178.594 | 7.479 | 7.344 | -2.976 | -3.111 | -1274 | -682 | -693 | 112 | 2931 | 3007 |  | CORR | GENE | 04:53 | 06:29 | 06:27 | 180 | 1162 | 20 | EXT |  | 0.92 | (c)
33179.429 | 8.314 | 8.263 | -2.141 | -2.192 | -1019 | -993 | -1002 | 985 | 2078 | 3007 |  | CORR | AXGR | 05:34 | 05:39 | 05:37 | 114 | 34 | 12 | EXT |  | 0.9 | (c)
33180.157 | 9.042 | 8.867 | -1.413 | -1.588 | -1845 | -1483 | -984 | 124 | 1379 | 3007 |  | CORR | GENE | 03:21 | 04:20 | 05:40 | 209 | 1721 | 31 | EXT |  | 0.96 | (c)
33180.387 | 9.272 | 9.221 | -1.183 | -1.234 | -1093 | -762 | -886 | 678 | 1094 | 3007 |  | CORR | GENE | 05:22 | 06:16 | 05:56 | 140 | 416 | 10 | EXT |  | 0.9 | (c)
33180.608 | 9.493 | 9.467 | -0.962 | -0.988 | -1268 | -1076 | -976 | 684 | 573 | 3007 |  | CORR | GENE | 04:54 | 05:25 | 05:41 | 415 | 584 | 12 | EXT |  | 0.94 | (c)
33181.08 | 9.965 | 9.945 | -0.49 | -0.51 | -1222 | -1073 | -999 | 776 | 412 | 3007 |  | CORR | GENE | 05:02 | 05:26 | 05:38 | 98 | 445 | 14 | EXT |  | 0.9 | (c)
33181.303 | 10.188 | 10.144 | -0.267 | -0.311 | -1198 | -1102 | -986 | 775 | 247 | 3007 |  | CORR | GENE | 05:06 | 05:21 | 05:40 | 64 | 423 | 10 | EXT |  | 0.89 | (c)
33181.443 | 10.328 | 10.306 | -0.127 | -0.149 | -1234 | -1107 | -988 | 742 | 102 | 3007 |  | CORR | CIGR | 04:60 | 05:20 | 05:39 | 47 | 493 | 15 | EXT |  | 0.89 | (c)
33181.696 | 0.126 | 0.119 | -11.569 | -11.576 | 702 | 773 | 767 | 702 | 119 | 3008 |  | CORR | CIGR | 05:13 | 05:24 | 05:23 | 19 | 130 | 20 | EXT |  | 0.89 | (c)
33181.884 | 0.314 | 0.213 | -11.381 | -11.482 | 693 | 778 | 900 | 693 | 213 | 3008 |  | CORR | GENE | 05:11 | 05:25 | 05:45 | 164 | 415 | 18 | EXT |  | 0.91 | (c)
33182.056 | 0.486 | 0.403 | -11.209 | -11.292 | 1006 | 1134 | 1136 | 1006 | 403 | 3008 |  | CORR | GENE | 06:02 | 06:22 | 06:23 | 114 | 260 | 13 | EXT |  | 0.9 | (c)
33182.229 | 0.659 | 0.647 | -11.036 | -11.048 | 1022 | 1105 | 1124 | 1022 | 647 | 3008 |  | CORR | CIGR | 06:04 | 06:18 | 06:21 | 30 | 204 | 19 | EXT |  | 0.89 | (c)
33183.017 | 1.447 | 0.799 | -10.248 | -10.896 | 758 | 1234 | 1035 | 758 | 799 | 3008 |  | CORR | GENE | 05:22 | 06:39 | 06:06 | 755 | 554 | 15 | EXT |  | 0.99 | (c)
33183.597 | 2.027 | 1.58 | -9.668 | -10.115 | 755 | 987 | 979 | 755 | 1580 | 3008 |  | CORR | GENE | 05:21 | 05:59 | 05:57 | 654 | 448 | 14 | EXT |  | 0.97 | (c)
33185.281 | 3.711 | 3.652 | -7.984 | -8.043 | 292 | 803 | 997 | 292 | 3652 | 3008 |  | CORR | GENE | 04:06 | 05:29 | 06:00 | 120 | 1411 | 16 | EXT |  | 0.9 | (c)
33186.116 | 4.546 | 4.489 | -7.149 | -7.206 | 431 | 519 | 694 | 431 | 4489 | 3008 |  | CORR | GENE | 04:29 | 04:43 | 05:11 | 88 | 525 | 10 | EXT |  | 0.89 | (c)
33187.138 | 5.568 | 5.535 | -6.127 | -6.16 | 775 | 846 | 940 | 775 | 5535 | 3008 |  | CORR | CIGR | 05:24 | 05:36 | 05:51 | 53 | 330 | 13 | EXT |  | 0.89 | (c)
33187.387 | 5.817 | 5.744 | -5.878 | -5.951 | 731 | 838 | 829 | 731 | 5744 | 3008 |  | CORR | GENE | 05:17 | 05:35 | 05:33 | 93 | 196 | 12 | EXT |  | 0.89 | (c)
33187.572 | 6.002 | 5.99 | -5.693 | -5.705 | 776 | 875 | 912 | 776 | 5564 | 3008 |  | CORR | GENE | 05:24 | 05:41 | 05:47 | 141 | 273 | 15 | EXT |  | 0.9 | (c)
33188.085 | 6.515 | 6.429 | -5.18 | -5.266 | 817 | 921 | 938 | 817 | 5154 | 3008 |  | CORR | GENE | 05:31 | 05:48 | 05:51 | 112 | 244 | 13 | EXT |  | 0.9 | (c)
33188.349 | 6.779 | 6.733 | -4.916 | -4.962 | 625 | 823 | 773 | 625 | 4894 | 3008 |  | CORR | GENE | 05:00 | 05:32 | 05:24 | 68 | 297 | 11 | EXT |  | 0.89 | (c)
33188.43 | 6.86 | 6.738 | -4.835 | -4.957 | 1127 | 1184 | 1224 | 1127 | 4798 | 3008 |  | CORR | GENE | 06:21 | 06:30 | 06:37 | 159 | 195 | 13 | EXT |  | 0.9 | (c)
33189.14 | 7.57 | 7.547 | -4.125 | -4.148 | 588 | 710 | 776 | 588 | 4068 | 3008 |  | CORR | GENE | 04:54 | 05:14 | 05:24 | 80 | 375 | 12 | EXT |  | 0.89 | (c)
33189.886 | 8.316 | 8.305 | -3.379 | -3.39 | 993 | 1024 | 1219 | 993 | 3134 | 3008 |  | CORR | GENE | 05:60 | 06:05 | 06:36 | 256 | 453 | 12 | EXT |  | 0.92 | (c)
33190.373 | 8.803 | 8.022 | -2.892 | -3.673 | 810 | 852 | 869 | 810 | 2777 | 3008 |  | CORR | GENE | 05:30 | 05:37 | 05:40 | 896 | 119 | 11 | EXT |  | 0.96 | (c)
33190.94 | 9.37 | 9.261 | -2.325 | -2.434 | 422 | 589 | 593 | 422 | 2049 | 3008 |  | CORR | GENE | 04:27 | 04:54 | 04:55 | 385 | 343 | 12 | EXT |  | 0.94 | (c)
33191.244 | 9.674 | 9.664 | -2.021 | -2.031 | 1941 | 2052 | 2016 | 1941 | 1987 | 3008 |  | CORR | CIGR | 08:33 | 08:50 | 08:45 | 44 | 151 | 10 | EXT |  | 0.89 | (c)
33191.486 | 9.916 | 9.901 | -1.779 | -1.794 | 1885 | 2053 | 1998 | 1885 | 1763 | 3008 |  | CORR | CIGR | 08:24 | 08:51 | 08:42 | 31 | 226 | 14 | EXT |  | 0.89 | (c)
33191.512 | 9.942 | 9.895 | -1.753 | -1.8 | 165 | 836 | 744 | 165 | 1721 | 3008 |  | CORR | GENE | 03:46 | 05:34 | 05:19 | 79 | 1158 | 18 | EXT |  | 0.89 | (c)
33191.728 | 10.158 | 10.141 | -1.537 | -1.554 | 949 | 1101 | 1056 | 949 | 1504 | 3008 |  | CORR | CIGR | 05:52 | 06:17 | 06:10 | 50 | 213 | 14 | EXT |  | 0.89 | (c)
33192.397 | 10.827 | 10.792 | -0.868 | -0.903 | 933 | 1025 | 1004 | 933 | 856 | 3008 |  | CORR | CIGR | 05:50 | 06:05 | 06:01 | 47 | 142 | 10 | EXT |  | 0.89 | (c)
33192.598 | 11.028 | 11.017 | -0.667 | -0.678 | 770 | 911 | 862 | 770 | 642 | 3008 |  | CORR | CIGR | 05:24 | 05:46 | 05:38 | 36 | 183 | 12 | EXT |  | 0.89 | (c)
33192.986 | 11.416 | 11.401 | -0.279 | -0.294 | 852 | 905 | 918 | 852 | 260 | 3008 |  | CORR | CIGR | 05:37 | 05:45 | 05:48 | 34 | 132 | 13 | EXT |  | 0.89 | (c)
33204.425 | 0 | -0.034 | -11.33 | -11.364 | -624 | 664 | 1233 | 0 |  | 3010 | Нарушение формы кольцевого шва | GWAN |  | 01:40 | 05:08 | 06:40 | 0 | 3714 |  | EXT | Нарушение формы кольцевого шва |  | (c)
33227.502 | 0.542 | 0.35 | -0.483 | -0.675 | -421 | -328 | -268 | 116 | 99 | 3012 |  | CORR | GENE | 05:05 | 05:20 | 05:29 | 576 | 305 | 13 | EXT |  | 0.96 | (c)
33227.781 | 0.821 | 0.402 | -0.204 | -0.623 | -14 | 54 | 86 | 0 | 171 | 3012 |  | CORR | GENE | 06:11 | 06:21 | 06:27 | 452 | 199 | 12 | EXT |  | 0.94 | (c)
33227.946 | 0.986 | 0.968 | -0.039 | -0.057 | -367 | -199 | -190 | 13 | 22 | 3012 |  | CORR | CIGR | 05:14 | 05:41 | 05:42 | 35 | 354 | 35 | EXT |  | 0.89 | (c)
33230.293 | 0.218 | 0.176 | -0.787 | -0.829 | 1836 | 1929 | 1983 | 1836 | 176 | 3014 |  | CORR | GENE | 05:10 | 05:25 | 05:34 | 161 | 294 | 13 | EXT |  | 0.9 | (c)
33230.997 | 0.922 | 0.908 | -0.083 | -0.097 | -2125 | -2036 | -2043 | 1962 | 68 | 3014 |  | CORR | CIGR | 06:31 | 06:45 | 06:44 | 29 | 163 | 11 | EXT |  | 0.89 | (c)
33231.08 | 0 | -0.041 | -6.87 | -6.911 | -1821 | -1102 | -1067 | 313 |  | 3015 | Нарушение формы кольцевого шва | GWAN |  | 04:47 | 06:44 | 06:49 | 0 | 1508 |  | EXT | Нарушение формы кольцевого шва |  | (c)
33249.415 | 0 | -0.04 | -11.66 | -11.7 | -75 | 384 | 737 | 0 |  | 3017 | Нарушение формы кольцевого шва | GWAN |  | 06:05 | 07:20 | 08:17 | 0 | 1626 |  | EXT | Нарушение формы кольцевого шва |  | (c)
33261.075 | 0 | -0.03 | -10.83 | -10.86 | -29 | -891 | 1884 | 0 |  | 3018а | Нарушение формы кольцевого шва | GWAN |  | 00:30 | 10:11 | 05:38 | 0 | 3826 |  | EXT | Нарушение формы кольцевого шва |  | (c)
33283.285 | 0 | -0.022 | -11.65 | -11.672 | -226 | 36 | 998 | 0 |  | 3020 | Нарушение формы кольцевого шва | GWAN |  | 04:02 | 04:44 | 07:19 | 0 | 2447 |  | EXT | Нарушение формы кольцевого шва |  | (c)
33283.452 | 0.167 | 0.144 | -11.483 | -11.506 | -43 | 61 | 365 | 0 | 144 | 3020 |  | CORR | CIGR | 04:31 | 04:48 | 05:37 | 42 | 815 | 13 | EXT |  | 0.89 | (c)
33285.436 | 2.151 | 2.137 | -9.499 | -9.513 | 564 | 700 | 690 | 564 | 2137 | 3020 |  | CORR | CIGR | 06:09 | 06:31 | 06:29 | 43 | 253 | 10 | EXT |  | 0.89 | (c)
33285.833 | 2.548 | 2.517 | -9.102 | -9.133 | 507 | 693 | 647 | 507 | 2517 | 3020 |  | CORR | GENE | 05:60 | 06:30 | 06:23 | 89 | 280 | 13 | EXT |  | 0.89 | (c)
33287.606 | 4.321 | 4.309 | -7.329 | -7.341 | 114 | 157 | 187 | 114 | 4309 | 3020 |  | CORR | CIGR | 04:56 | 05:03 | 05:08 | 27 | 145 | 13 | EXT |  | 0.89 | (c)
33288.632 | 5.347 | 5.274 | -6.303 | -6.376 | -112 | -92 | -89 | 66 | 5274 | 3020 |  | CORR | AXGR | 04:20 | 04:23 | 04:24 | 144 | 46 | 11 | EXT |  | 0.9 | (c)
33289.599 | 6.314 | 6.194 | -5.336 | -5.456 | 944 | 1112 | 1096 | 944 | 5323 | 3020 |  | CORR | GENE | 07:10 | 07:38 | 07:35 | 133 | 304 | 11 | EXT |  | 0.9 | (c)
33292.125 | 8.84 | 8.698 | -2.81 | -2.952 | 44 | 109 | 223 | 44 | 2792 | 3020 |  | CORR | GENE | 04:45 | 04:56 | 05:14 | 160 | 358 | 13 | EXT |  | 0.9 | (c)
33292.184 | 8.899 | 8.78 | -2.751 | -2.87 | 183 | 350 | 413 | 183 | 2360 | 3020 |  | DENT | GENE | 05:08 | 05:34 | 05:45 | 510 | 460 | 0.6 | N/A | Глубина вмятины: 8 мм (0,6%). Линейка: 51 см в (878 см; 05:34 ч:мин) Аномалия находится вблизи дефекта потери металла. |  | (c)
33292.478 | 9.193 | 9.157 | -2.457 | -2.493 | 2001 | -1982 | -2141 | 1823 | 2351 | 3020 |  | CORR | GENE | 10:01 | 11:18 | 10:52 | 142 | 636 | 10 | EXT |  | 0.9 | (c)
33293.168 | 9.883 | 9.85 | -1.767 | -1.8 | -602 | -530 | -506 | 411 | 1741 | 3020 |  | CORR | GENE | 03:01 | 03:13 | 03:16 | 59 | 190 | 10 | EXT |  | 0.89 | (c)
33294.322 | 11.037 | 11.027 | -0.613 | -0.623 | 973 | 1036 | 1047 | 973 | 602 | 3020 |  | CORR | CIGR | 07:15 | 07:25 | 07:27 | 21 | 149 | 12 | EXT |  | 0.89 | (c)
33294.416 | 11.131 | 11.118 | -0.519 | -0.532 | 1261 | 1444 | 1489 | 1261 | 491 | 3020 |  | CORR | CIGR | 08:02 | 08:31 | 08:38 | 41 | 456 | 11 | EXT |  | 0.89 | (c)
33294.935 | 0 | -0.027 | -9.485 | -9.512 | -1797 | 632 | 321 | 0 |  | 3021а | Нарушение формы кольцевого шва | GWAN |  | 01:13 | 07:45 | 06:55 | 0 | 4236 |  | EXT | Нарушение формы кольцевого шва |  | (c)
33295.213 | 0.278 | 0.216 | -9.207 | -9.269 | 757 | 870 | 857 | 757 | 216 | 3021а |  | CORR | GENE | 08:05 | 08:24 | 08:21 | 398 | 198 | 11 | EXT |  | 0.93 | (c)
33296.238 | 1.303 | 1.095 | -8.182 | -8.39 | -981 | -727 | -822 | 662 | 1095 | 3021а |  | CORR | GENE | 03:25 | 04:06 | 03:51 | 224 | 319 | 13 | EXT |  | 0.92 | (c)
33296.478 | 1.543 | 1.524 | -7.942 | -7.961 | 1232 | 1276 | 1284 | 1232 | 1524 | 3021а |  | CORR | CIGR | 09:22 | 09:29 | 09:30 | 36 | 104 | 10 | EXT |  | 0.89 | (c)
33297.24 | 2.305 | 2.284 | -7.18 | -7.201 | 915 | 970 | 1019 | 915 | 2284 | 3021а |  | CORR | GENE | 08:31 | 08:40 | 08:48 | 58 | 208 | 11 | EXT |  | 0.89 | (c)
33300.09 | 5.155 | 5.137 | -4.33 | -4.348 | 771 | 847 | 893 | 771 | 4292 | 3021а |  | CORR | CIGR | 08:08 | 08:20 | 08:27 | 56 | 244 | 11 | EXT |  | 0.89 | (c)
33300.418 | 5.483 | 5.472 | -4.002 | -4.013 | -1262 | -1206 | -1136 | 1009 | 3924 | 3021а |  | CORR | GENE | 02:39 | 02:49 | 02:60 | 89 | 253 | 10 | EXT |  | 0.89 | (c)
33301.284 | 6.349 | 6.332 | -3.136 | -3.153 | -1032 | -908 | -878 | 725 | 3079 | 3021а |  | CORR | GENE | 03:17 | 03:37 | 03:41 | 74 | 307 | 12 | EXT |  | 0.89 | (c)
33301.587 | 6.652 | 6.617 | -2.833 | -2.868 | 68 | 176 | 194 | 68 | 2779 | 3021а |  | CORR | GENE | 06:14 | 06:32 | 06:35 | 89 | 252 | 14 | EXT |  | 0.89 | (c)
33301.749 | 6.814 | 6.801 | -2.671 | -2.684 | 101 | 152 | 165 | 101 | 2650 | 3021а |  | CORR | CIGR | 06:20 | 06:28 | 06:30 | 34 | 128 | 11 | EXT |  | 0.89 | (c)
33302.026 | 7.091 | 7.068 | -2.394 | -2.417 | 2059 | 2224 | 2210 | 2059 | 2294 | 3021а |  | CORR | GENE | 11:36 | 00:02 | 11:60 | 123 | 302 | 14 | EXT |  | 0.9 | (c)
33302.173 | 7.238 | 7.217 | -2.247 | -2.268 | -1209 | -1100 | -1108 | 1007 | 2232 | 3021а |  | CORR | CIGR | 02:48 | 03:06 | 03:04 | 36 | 203 | 13 | EXT |  | 0.89 | (c)
33302.252 | 7.317 | 7.079 | -2.168 | -2.406 | 1214 | 1455 | 1430 | 1214 | 2121 | 3021а |  | CORR | GENE | 09:19 | 09:58 | 09:54 | 285 | 434 | 12 | EXT |  | 0.92 | (c)
33302.394 | 7.459 | 7.446 | -2.026 | -2.039 | -782 | -708 | -708 | 635 | 2011 | 3021а |  | CORR | CIGR | 03:57 | 04:09 | 04:09 | 28 | 147 | 10 | EXT |  | 0.89 | (c)
33302.44 | 7.505 | 7.485 | -1.98 | -2 | 13 | 203 | 198 | 13 | 1827 | 3021а |  | CORR | GENE | 06:05 | 06:36 | 06:35 | 173 | 370 | 12 | EXT |  | 0.9 | (c)
33303.463 | 8.528 | 8.474 | -0.957 | -1.011 | 170 | 287 | 312 | 170 | 936 | 3021а |  | CORR | GENE | 06:31 | 06:50 | 06:54 | 75 | 285 | 14 | EXT |  | 0.89 | (c)
33303.617 | 8.682 | 8.644 | -0.803 | -0.841 | -920 | -680 | -741 | 561 | 784 | 3021а |  | CORR | GENE | 03:35 | 04:13 | 04:04 | 57 | 360 | 18 | EXT |  | 0.89 | (c)
33303.634 | 8.699 | 8.688 | -0.786 | -0.797 | -1391 | -1327 | -1320 | 1249 | 768 | 3021а |  | CORR | CIGR | 02:19 | 02:29 | 02:30 | 29 | 142 | 15 | EXT |  | 0.89 | (c)
33303.636 | 8.701 | 8.665 | -0.784 | -0.82 | -328 | -259 | -238 | 147 | 770 | 3021а |  | CORR | CIGR | 05:10 | 05:21 | 05:25 | 50 | 181 | 13 | EXT |  | 0.89 | (c)
33303.695 | 8.76 | 8.753 | -0.725 | -0.732 | -1126 | -1082 | -1059 | 993 | 709 | 3021а |  | CORR | CIGR | 03:01 | 03:09 | 03:12 | 23 | 133 | 15 | EXT |  | 0.89 | (c)
33304.141 | 9.206 | 9.162 | -0.279 | -0.323 | -536 | -426 | -353 | 171 | 261 | 3021а |  | CORR | GENE | 04:37 | 04:54 | 05:06 | 62 | 365 | 13 | EXT |  | 0.89 | (c)
33304.42 | 0 | 0 | -2.175 | -2.175 | 516 | 1732 | 1310 | 516 | 0 | 3021б | Непровар / утяжина | GWAN |  | 01:16 | 04:32 | 03:24 | 0 | 1588 | 14 | INT | Непровар / утяжина Аномалия находится на отводе. |  | (b)
33306.595 | 0 | -0.066 | -11.13 | -11.196 | -2173 | -1166 | -1519 | 866 |  | 3022а | Нарушение формы кольцевого шва | GWAN |  | 11:09 | 01:52 | 12:54 | 0 | 1307 |  | EXT | Нарушение формы кольцевого шва Аномалия находится на отводе. |  | (c)
33306.595 | 0 | -0.062 | -11.13 | -11.192 | 1525 | 1893 | 1871 | 1525 |  | 3022а | Вышлифовка на шве | GWAN | GENE | 09:06 | 10:05 | 10:02 | 112 | 692 | 19 | EXT | Вышлифовка на шве Аномалия находится на отводе. |  | (c)
33329.055 | 0 | -0.049 | -11.305 | -11.354 | 495 | -1529 | -1964 | 0 |  | 3024 | Нарушение формы кольцевого шва | GWAN |  | 00:26 | 06:59 | 05:49 | 0 | 4004 |  | EXT | Нарушение формы кольцевого шва |  | (c)
33340.36 | 0 | -0.016 | -10.795 | -10.811 | 662 | -1372 | -1860 | 0 |  | 3025 | Нарушение формы кольцевого шва | GWAN |  | 01:44 | 08:16 | 06:57 | 0 | 3878 |  | EXT | Нарушение формы кольцевого шва |  | (c)
33350.997 | 10.637 | 10.63 | -0.158 | -0.165 | 591 | 763 | 788 | 591 | 58 | 3025 |  | CORR | GENE | 01:32 | 02:00 | 02:04 | 107 | 394 | 25 | EXT |  | 0.91 | (c)
33351.09 | 10.73 | 10.64 | -0.065 | -0.155 | -1670 | -1404 | -1339 | 1007 | 39 | 3025 |  | CORR | GENE | 07:27 | 08:10 | 08:21 | 116 | 663 | 10 | EXT |  | 0.89 | (c)
33351.155 | 0 | -0.033 | -11.155 | -11.188 | -744 | 140 | 832 | 0 |  | 3026 | Нарушение формы кольцевого шва | GWAN |  | 03:28 | 05:51 | 07:43 | 0 | 3152 |  | EXT | Нарушение формы кольцевого шва |  | (c)
33351.184 | 0.029 | 0.011 | -11.126 | -11.144 | -1351 | -1297 | -1233 | 1116 | 11 | 3026 |  | CORR | CIGR | 01:50 | 01:59 | 02:09 | 42 | 236 | 11 | EXT |  | 0.89 | (c)
33362.31 | 0 | -0.039 | -11.365 | -11.404 | -2039 | -1337 | -1185 | 331 |  | 3027 | Коррозия на шве | GWAN | GENE | 00:12 | 02:06 | 02:30 | 57 | 1708 | 29 | N/A | Коррозия на шве |  | (c)
33362.346 | 0.036 | 0.024 | -11.329 | -11.341 | -1492 | -1439 | -1426 | 1361 | 24 | 3027 |  | CORR | CIGR | 01:41 | 01:49 | 01:51 | 26 | 131 | 22 | EXT |  | 0.89 | (c)
33373.675 | 0 | -0.034 | -11.265 | -11.299 | 1478 | 2155 | 2144 | 1478 |  | 3028 | Коррозия на шве | GWAN | GENE | 00:56 | 02:45 | 02:43 | 61 | 1331 | 25 | N/A | Коррозия на шве |  | (c)
33373.675 | 0 | -0.016 | -11.265 | -11.281 | -679 | 710 | 208 | 0 |  | 3028 | Нарушение формы кольцевого шва | GWAN |  | 07:07 | 10:52 | 09:31 | 0 | 1774 |  | EXT | Нарушение формы кольцевого шва |  | (c)
33384.967 | 0.027 | 0.009 | -11.183 | -11.201 | 1509 | 1683 | 1806 | 1509 | 9 | 3029 |  | CORR | CIGR | 00:19 | 00:47 | 01:07 | 41 | 595 | 15 | EXT |  | 0.89 | (c)
33395.374 | 10.434 | 10.424 | -0.776 | -0.786 | 230 | 284 | 280 | 230 | 763 | 3029 |  | CORR | CIGR | 08:53 | 09:02 | 09:01 | 23 | 102 | 22 | EXT |  | 0.89 | (c)
33396.15 | 0 | -0.038 | -10.92 | -10.958 | -69 | -1908 | 1899 | 0 |  | 3030 | Нарушение формы кольцевого шва | GWAN |  | 06:45 | 01:49 | 12:03 | 0 | 3938 |  | EXT | Нарушение формы кольцевого шва |  | (c)
33407.07 | 0 | -0.046 | -12.1 | -12.146 | 1644 | -1891 | -1887 | 956 |  | 3031а | Нарушение формы кольцевого шва | GWAN |  | 06:19 | 08:48 | 08:49 | 0 | 1861 |  | EXT | Нарушение формы кольцевого шва |  | (c)
33419.601 | 0.431 | 0.419 | -9.169 | -9.181 | 1112 | 1261 | 1454 | 1112 | 419 | 3032а |  | CORR | CIGR | 02:54 | 03:18 | 03:49 | 56 | 683 | 13 | EXT |  | 0.89 | (c)
33428.647 | 9.477 | 9.469 | -0.123 | -0.131 | -1507 | -1455 | -1417 | 1327 | 105 | 3032а |  | CORR | CIGR | 07:51 | 07:59 | 08:05 | 26 | 180 | 18 | EXT |  | 0.89 | (c)
33428.65 | 9.48 | 9.467 | -0.12 | -0.133 | 1875 | 2079 | -2148 | 1709 | 104 | 3032а |  | CORR | CIGR | 04:57 | 05:30 | 06:08 | 29 | 876 | 32 | EXT |  | 0.89 | (c)
33428.77 | 0 | -0.048 | -11.395 | -11.443 | -671 | 462 | 644 | 0 |  | 3033 | Коррозия на шве | GWAN | GENE | 02:07 | 05:10 | 05:39 | 117 | 2630 | 23 | N/A | Коррозия на шве |  | (c)
33440.165 | 0 | -0.077 | -10.185 | -10.262 | 170 | 1235 | 1184 | 170 |  | 3034 | Коррозия на шве | GWAN | GENE | 01:01 | 03:53 | 03:45 | 105 | 2028 | 19 | N/A | Коррозия на шве |  | (c)
33440.165 | 0 | -0.034 | -10.185 | -10.219 | -2145 | -1579 | -1145 | 145 |  | 3034 | Коррозия на шве | GWAN | GENE | 06:47 | 08:19 | 09:29 | 75 | 2000 | 26 | N/A | Коррозия на шве |  | (c)
33450.35 | 0 | -0.022 | -11.75 | -11.772 | -280 | 140 | 274 | 0 |  | 3035 | Коррозия на шве | GWAN | GENE | 01:51 | 02:59 | 03:21 | 60 | 1108 | 27 | N/A | Коррозия на шве |  | (c)
33450.35 | 0 | -0.031 | -11.75 | -11.781 | 1104 | -1844 | -2190 | 1023 |  | 3035 | Нарушение формы кольцевого шва | GWAN |  | 05:35 | 09:39 | 08:43 | 0 | 2334 |  | EXT | Нарушение формы кольцевого шва |  | (c)
33462.1 | 0 | -0.044 | -10.57 | -10.614 | -1322 | 101 | 365 | 0 |  | 3036 | Нарушение формы кольцевого шва | GWAN |  | 06:38 | 10:28 | 11:10 | 0 | 3373 |  | EXT | Нарушение формы кольцевого шва |  | (c)
33462.252 | 0.152 | 0.129 | -10.418 | -10.441 | -1218 | -1108 | -698 | 178 | 129 | 3036 |  | CORR | CIGR | 06:55 | 07:13 | 08:19 | 32 | 1040 | 10 | EXT |  | 0.89 | (c)
33472.519 | 10.419 | 10.4 | -0.151 | -0.17 | -227 | -13 | -69 | 0 | 105 | 3036 |  | CORR | GENE | 09:35 | 10:10 | 10:00 | 65 | 316 | 15 | EXT |  | 0.89 | (c)
33472.525 | 10.425 | 10.411 | -0.145 | -0.159 | 2125 | -2124 | -2064 | 1791 | 134 | 3036 |  | CORR | CIGR | 03:55 | 04:29 | 04:39 | 25 | 545 | 11 | EXT |  | 0.89 | (c)
33472.67 | 0 | -0.044 | -10.585 | -10.629 | 98 | -1557 | 2205 | 98 |  | 3037 | Нарушение формы кольцевого шва | GWAN |  | 00:35 | 08:08 | 06:15 | 0 | 4214 |  | EXT | Нарушение формы кольцевого шва |  | (c)
33472.817 | 0.147 | 0.122 | -10.438 | -10.463 | 833 | 1171 | 1172 | 833 | 122 | 3037 |  | CORR | CIGR | 02:34 | 03:29 | 03:29 | 39 | 677 | 12 | EXT |  | 0.89 | (c)
33483.111 | 10.441 | 10.431 | -0.144 | -0.154 | -1072 | -1023 | -1016 | 959 | 133 | 3037 |  | CORR | CIGR | 09:27 | 09:35 | 09:36 | 21 | 113 | 12 | EXT |  | 0.89 | (c)
33483.255 | 0 | -0.034 | -11.565 | -11.599 | -2152 | -1859 | -1359 | 567 |  | 3038 | Коррозия на шве | GWAN | GENE | 01:14 | 02:01 | 03:22 | 65 | 1585 | 26 | N/A | Коррозия на шве |  | (c)
33494.82 | 0 | -0.059 | -9.955 | -10.014 | -513 | 1132 | 916 | 0 |  | 3039а | Нарушение формы кольцевого шва | GWAN |  | 05:48 | 10:13 | 09:38 | 0 | 2858 |  | EXT | Нарушение формы кольцевого шва |  | (c)
33494.91 | 0.09 | 0.045 | -9.865 | -9.91 | 2167 | -1658 | -1869 | 1444 | 45 | 3039а |  | CORR | GENE | 01:00 | 02:43 | 02:09 | 78 | 850 | 13 | EXT |  | 0.89 | (c)
33504.775 | 0 | 0 | -2.06 | -2.06 | 1954 | 2059 | 2052 | 1954 | 0 | 3039б | Непровар / утяжина | GWAN |  | 05:50 | 06:07 | 06:05 | 0 | 195 | 12 | INT | Непровар / утяжина |  | (c)
33506.835 | 0 | -0.053 | -9.765 | -9.818 | 2200 | -1957 | -1389 | 517 |  | 3040а | Нарушение формы кольцевого шва | GWAN |  | 00:40 | 01:29 | 03:01 | 0 | 1744 |  | EXT | Нарушение формы кольцевого шва |  | (c)
33507.56 | 0.725 | 0.585 | -9.04 | -9.18 | -745 | -564 | -557 | 369 | 585 | 3040а |  | CORR | GENE | 04:45 | 05:14 | 05:15 | 169 | 376 | 12 | EXT |  | 0.9 | (c)
33516.483 | 9.648 | 9.624 | -0.117 | -0.141 | -1352 | 102 | -203 | 0 | 101 | 3040а |  | CORR | CIGR | 03:07 | 07:02 | 06:12 | 40 | 2297 | 27 | EXT |  | 0.89 | (c)
33521.553 | 4.953 | 4.876 | -4.182 | -4.259 | 930 | 946 | 951 | 930 | 4091 | 3041а |  | ARTD | AXGR | 03:27 | 03:29 | 03:30 | 168 | 44 |  | EXT | Эквивалент потери металла 20%. |  | (c)
33527.925 | 0 | -0.027 | -11.48 | -11.507 | 62 | 905 | 856 | 62 |  | 3042а | Нарушение формы кольцевого шва | GWAN |  | 01:09 | 03:25 | 03:18 | 0 | 1587 |  | EXT | Нарушение формы кольцевого шва |  | (c)
33539.405 | 0 | -0.025 | -11.27 | -11.295 | 362 | 779 | 2056 | 362 |  | 3043 | Нарушение формы кольцевого шва | GWAN |  | 06:21 | 07:28 | 10:55 | 0 | 3387 |  | EXT | Нарушение формы кольцевого шва |  | (c)
33550.675 | 0 | -0.02 | -11.095 | -11.115 | 663 | 1617 | -1848 | 0 |  | 3044 | Нарушение формы кольцевого шва | GWAN |  | 01:08 | 03:42 | 06:23 | 0 | 3902 |  | EXT | Нарушение формы кольцевого шва |  | (c)
33550.76 | 0.085 | 0.057 | -11.01 | -11.038 | 1202 | 1407 | 1528 | 1202 | 57 | 3044 |  | CORR | CIGR | 02:35 | 03:08 | 03:27 | 47 | 653 | 12 | EXT |  | 0.89 | (c)
33550.904 | 0.229 | 0.211 | -10.866 | -10.884 | -1913 | -1826 | -1831 | 1748 | 211 | 3044 |  | CORR | CIGR | 06:12 | 06:26 | 06:25 | 32 | 165 | 13 | EXT |  | 0.89 | (c)
33561.77 | 0 | -0.032 | -11.225 | -11.257 | -1439 | -1337 | -1251 | 1063 |  | 3045 | Коррозия на шве | GWAN | GENE | 03:37 | 03:53 | 04:07 | 70 | 376 | 23 | N/A | Коррозия на шве |  | (c)
33572.995 | 0 | -0.029 | -10.92 | -10.949 | -105 | 164 | 1997 | 0 |  | 3046 | Нарушение формы кольцевого шва | GWAN |  | 08:52 | 09:36 | 14:32 | 0 | 4205 |  | EXT | Нарушение формы кольцевого шва |  | (c)
33583.778 | 10.783 | 10.754 | -0.137 | -0.166 | -1399 | -776 | -568 | 0 | 117 | 3046 |  | CORR | CIGR | 05:23 | 07:04 | 07:37 | 49 | 1661 | 11 | EXT |  | 0.89 | (c)
33583.915 | 0 | -0.025 | -10.51 | -10.535 | 709 | 1041 | 985 | 709 |  | 3047 | Коррозия на шве | GWAN | GENE | 02:05 | 02:59 | 02:50 | 62 | 553 | 28 | N/A | Коррозия на шве |  | (c)
33584.059 | 0.144 | 0.116 | -10.366 | -10.394 | -2183 | -1820 | -1567 | 952 | 116 | 3047 |  | CORR | CIGR | 06:19 | 07:17 | 07:58 | 46 | 1231 | 11 | EXT |  | 0.89 | (c)
33605.68 | 0 | -0.015 | -11.225 | -11.24 | 1511 | 1982 | -1378 | 193 |  | 3049 | Нарушение формы кольцевого шва | GWAN |  | 06:32 | 07:48 | 10:46 | 0 | 3143 |  | EXT | Нарушение формы кольцевого шва |  | (c)
33605.829 | 0.149 | 0.13 | -11.076 | -11.095 | -404 | -63 | 106 | 0 | 130 | 3049 |  | CORR | CIGR | 01:23 | 02:18 | 02:45 | 37 | 1022 | 10 | EXT |  | 0.89 | (c)
33627.945 | 0 | -0.052 | -10.915 | -10.967 | -382 | 15 | -95 | 191 |  | 3051 | Нарушение формы кольцевого шва | GWAN |  | 11:30 | 00:34 | 12:16 | 0 | 573 |  | EXT | Нарушение формы кольцевого шва |  | (c)
33638.719 | 10.774 | 10.763 | -0.141 | -0.152 | 1598 | -1992 | 2094 | 1598 | 122 | 3051 |  | CORR | CIGR | 04:49 | 07:10 | 06:09 | 30 | 992 | 28 | EXT |  | 0.89 | (c)
33638.86 | 0 | -0.028 | -10.98 | -11.008 | -1163 | 387 | 946 | 0 |  | 3052 | Нарушение формы кольцевого шва | GWAN |  | 02:35 | 06:45 | 08:15 | 0 | 4218 |  | EXT | Нарушение формы кольцевого шва |  | (c)
33639.015 | 0.155 | 0.147 | -10.825 | -10.833 | 152 | 904 | 577 | 152 | 147 | 3052 |  | CORR | CIGR | 06:07 | 08:09 | 07:16 | 30 | 849 | 21 | EXT |  | 0.89 | (c)
33649.689 | 10.829 | 10.82 | -0.151 | -0.16 | 305 | 568 | 490 | 305 | 136 | 3052 |  | CORR | CIGR | 06:32 | 07:14 | 07:02 | 24 | 371 | 11 | EXT |  | 0.89 | (c)
33649.84 | 0 | -0.034 | -11.49 | -11.524 | 472 | -1053 | -2067 | 144 |  | 3053 | Нарушение формы кольцевого шва | GWAN |  | 00:43 | 08:37 | 05:53 | 0 | 3845 |  | EXT | Нарушение формы кольцевого шва |  | (c)
33672.81 | 0 | -0.047 | -11.705 | -11.752 | -1107 | 1503 | 730 | 0 |  | 3055 | Нарушение формы кольцевого шва | GWAN |  | 06:49 | 01:50 | 11:45 | 0 | 3674 |  | EXT | Нарушение формы кольцевого шва |  | (c)
33672.946 | 0.136 | 0.122 | -11.569 | -11.583 | 1207 | 1653 | 1746 | 1207 | 122 | 3055 |  | CORR | CIGR | 01:02 | 02:14 | 02:29 | 29 | 1079 | 16 | EXT |  | 0.89 | (c)
33672.949 | 0.139 | 0.125 | -11.566 | -11.58 | 28 | 140 | 143 | 28 | 125 | 3055 |  | CORR | CIGR | 09:52 | 10:10 | 10:10 | 26 | 232 | 15 | EXT |  | 0.89 | (c)
33684.515 | 0 | -0.054 | -11.73 | -11.784 | -312 | 474 | 1215 | 0 |  | 3056 | Нарушение формы кольцевого шва | GWAN |  | 08:04 | 10:10 | 12:10 | 0 | 3053 |  | EXT | Нарушение формы кольцевого шва |  | (c)
33684.653 | 0.138 | 0.112 | -11.592 | -11.618 | 1917 | -2102 | -2199 | 1854 | 112 | 3056 |  | CORR | CIGR | 02:03 | 03:15 | 02:59 | 37 | 691 | 10 | EXT |  | 0.89 | (c)
33696.087 | 11.572 | 11.556 | -0.158 | -0.174 | -842 | -304 | -138 | 0 | 140 | 3056 |  | CORR | CIGR | 06:38 | 08:05 | 08:32 | 34 | 1408 | 26 | EXT |  | 0.89 | (c)
33696.096 | 11.581 | 11.569 | -0.149 | -0.161 | -1941 | -1768 | -1563 | 1185 | 134 | 3056 |  | CORR | CIGR | 03:41 | 04:09 | 04:42 | 27 | 756 | 15 | EXT |  | 0.89 | (c)
33696.245 | 0 | -0.052 | -11.075 | -11.127 | 2090 | -825 | -936 | 499 |  | 3057 | Нарушение формы кольцевого шва | GWAN |  | 11:30 | 03:40 | 15:22 | 0 | 2870 |  | EXT | Нарушение формы кольцевого шва |  | (c)
33696.245 | 0 | -0.013 | -11.075 | -11.088 | 625 | 1645 | 1262 | 625 |  | 3057 | Нарушение формы кольцевого шва | GWAN |  | 07:34 | 10:18 | 09:17 | 0 | 1276 |  | EXT | Нарушение формы кольцевого шва |  | (c)
33696.381 | 0.136 | 0.115 | -10.939 | -10.96 | 150 | 720 | 850 | 150 | 115 | 3057 |  | CORR | CIGR | 06:17 | 07:49 | 08:10 | 36 | 1400 | 18 | EXT |  | 0.89 | (c)
33707.32 | 0 | -0.028 | -10.995 | -11.023 | -1386 | 1516 | 362 | 0 |  | 3058 | Нарушение формы кольцевого шва | GWAN |  | 06:21 | 02:09 | 11:03 | 0 | 3497 |  | EXT | Нарушение формы кольцевого шва |  | (c)
33729.75 | 0 | -0.045 | -11.61 | -11.655 | 1667 | 1771 | 1924 | 1667 |  | 3060 | Нарушение формы кольцевого шва | GWAN |  | 01:32 | 01:48 | 02:13 | 0 | 513 |  | EXT | Нарушение формы кольцевого шва |  | (c)
33729.75 | 0 | -0.037 | -11.61 | -11.647 | -728 | -14 | 64 | 0 |  | 3060 | Нарушение формы кольцевого шва | GWAN |  | 07:05 | 09:00 | 09:13 | 0 | 1584 |  | EXT | Нарушение формы кольцевого шва |  | (c)
33729.87 | 0.12 | 0.103 | -11.49 | -11.507 | 2088 | -2179 | -2135 | 1896 | 103 | 3060 |  | CORR | CIGR | 02:39 | 03:11 | 03:18 | 37 | 477 | 10 | EXT |  | 0.89 | (c)
33741.294 | 11.544 | 11.508 | -0.066 | -0.102 | -660 | -389 | -276 | 0 | 32 | 3060 |  | CORR | GENE | 07:16 | 07:60 | 08:18 | 70 | 768 | 14 | EXT |  | 0.89 | (c)
33741.36 | 0 | -0.034 | -11.3 | -11.334 | -1341 | -709 | -711 | 81 |  | 3061 | Нарушение формы кольцевого шва | GWAN |  | 00:14 | 01:56 | 01:55 | 0 | 1260 |  | EXT | Нарушение формы кольцевого шва |  | (c)
33741.36 | 0 | -0.008 | -11.3 | -11.308 | 618 | 1555 | 1594 | 618 |  | 3061 | Нарушение формы кольцевого шва | GWAN |  | 05:30 | 08:01 | 08:07 | 0 | 1952 |  | EXT | Нарушение формы кольцевого шва |  | (c)
33763.87 | 11.21 | 11.199 | -0.16 | -0.171 | 1743 | 1822 | 1855 | 1743 | 149 | 3062 |  | CORR | CIGR | 03:19 | 03:31 | 03:37 | 22 | 225 | 10 | EXT |  | 0.89 | (c)
33763.933 | 11.273 | 11.262 | -0.097 | -0.108 | 1902 | 1986 | 2148 | 1902 | 78 | 3062 |  | CORR | CIGR | 03:44 | 03:58 | 04:24 | 30 | 491 | 13 | EXT |  | 0.89 | (c)
33764.03 | 0 | -0.071 | -11.31 | -11.381 | 1690 | 2089 | 2077 | 1690 |  | 3063 | Нарушение формы кольцевого шва | GWAN |  | 02:59 | 04:04 | 04:02 | 0 | 776 |  | EXT | Нарушение формы кольцевого шва |  | (c)
33764.156 | 0.126 | 0.115 | -11.184 | -11.195 | 1553 | 1746 | 1864 | 1553 | 115 | 3063 |  | CORR | CIGR | 02:37 | 03:08 | 03:28 | 22 | 623 | 14 | EXT |  | 0.89 | (c)
33775.173 | 11.143 | 11.129 | -0.167 | -0.181 | 1394 | 1576 | 1581 | 1394 | 156 | 3063 |  | CORR | CIGR | 02:12 | 02:41 | 02:42 | 25 | 373 | 12 | EXT |  | 0.89 | (c)
33775.186 | 11.156 | 11.142 | -0.154 | -0.168 | 2037 | 2171 | -2194 | 1964 | 118 | 3063 |  | CORR | CIGR | 03:55 | 04:17 | 04:32 | 50 | 460 | 13 | EXT |  | 0.89 | (c)
33775.34 | 0 | -0.073 | -11.675 | -11.748 | 395 | 1595 | 1463 | 395 |  | 3064 | Коррозия на шве | GWAN | GENE | 00:16 | 03:30 | 03:09 | 81 | 2135 | 24 | N/A | Коррозия на шве |  | (c)
33775.34 | 0 | -0.044 | -11.675 | -11.719 | -1716 | -1120 | -713 | 0 |  | 3064 | Нарушение формы кольцевого шва | GWAN |  | 06:36 | 08:12 | 09:17 | 0 | 2005 |  | EXT | Нарушение формы кольцевого шва |  | (c)
33786.87 | 11.53 | 11.504 | -0.145 | -0.171 | -1123 | -970 | -594 | 65 | 118 | 3064 |  | CORR | CIGR | 08:11 | 08:36 | 09:37 | 53 | 1058 | 11 | EXT |  | 0.89 | (c)
33786.885 | 11.545 | 11.504 | -0.13 | -0.171 | -2207 | -1349 | -1697 | 1188 | 108 | 3064 |  | CORR | GENE | 05:16 | 07:35 | 06:39 | 63 | 1019 | 13 | EXT |  | 0.89 | (c)
33798.7 | 0 | -0.025 | -11.7 | -11.725 | 578 | 1122 | 1770 | 578 |  | 3066 | Нарушение формы кольцевого шва | GWAN |  | 05:14 | 06:41 | 08:26 | 0 | 2383 |  | EXT | Нарушение формы кольцевого шва |  | (c)
33798.843 | 0.143 | 0.123 | -11.557 | -11.577 | -409 | 6 | -161 | 0 | 123 | 3066 |  | CORR | CIGR | 02:34 | 03:41 | 03:14 | 38 | 497 | 11 | EXT |  | 0.89 | (c)
33810.4 | 0 | -0.051 | -10.225 | -10.276 | 1946 | -1711 | -1557 | 599 |  | 3067 | Нарушение формы кольцевого шва | GWAN |  | 00:29 | 02:39 | 03:03 | 0 | 1917 |  | EXT | Нарушение формы кольцевого шва |  | (c)
33810.4 | 0 | -0.029 | -10.225 | -10.254 | -237 | 33 | 799 | 0 |  | 3067 | Нарушение формы кольцевого шва | GWAN |  | 06:37 | 07:20 | 09:24 | 0 | 2070 |  | EXT | Нарушение формы кольцевого шва |  | (c)
33843.285 | 0 | -0.026 | -10.765 | -10.791 | 72 | 848 | 897 | 72 |  | 3070 | Нарушение формы кольцевого шва | GWAN |  | 03:48 | 05:53 | 06:01 | 0 | 1650 |  | EXT | Нарушение формы кольцевого шва |  | (c)
33843.285 | 0 | -0.034 | -10.765 | -10.799 | -1982 | -1568 | -1248 | 514 |  | 3070 | Нарушение формы кольцевого шва | GWAN |  | 10:16 | 11:23 | 12:15 | 0 | 1468 |  | EXT | Нарушение формы кольцевого шва |  | (c)
33877.175 | 0 | -0.013 | -11.005 | -11.018 | -1934 | -1547 | -330 | 0 |  | 3073 | Нарушение формы кольцевого шва | GWAN |  | 06:10 | 07:12 | 10:29 | 0 | 3210 |  | EXT | Нарушение формы кольцевого шва |  | (c)
33888.18 | 0 | -0.063 | -10.43 | -10.493 | 2198 | -1991 | -1947 | 1631 |  | 3074 | Коррозия на шве | GWAN | GENE | 04:34 | 05:18 | 05:25 | 99 | 632 | 16 | N/A | Коррозия на шве |  | (c)
33898.61 | 0 | -0.029 | -11.49 | -11.519 | 1178 | 1653 | -1824 | 365 |  | 3075 | Нарушение формы кольцевого шва | GWAN |  | 02:15 | 03:32 | 06:11 | 0 | 2918 |  | EXT | Нарушение формы кольцевого шва |  | (c)
33910.1 | 0 | -0.025 | -11.405 | -11.43 | 1365 | 785 | -1045 | 0 |  | 3076 | Нарушение формы кольцевого шва | GWAN |  | 00:10 | 10:37 | 05:42 | 0 | 4102 |  | EXT | Нарушение формы кольцевого шва |  | (c)
33921.505 | 0 | -0.028 | -11.405 | -11.433 | -1464 | 785 | 317 | 0 |  | 3077 | Нарушение формы кольцевого шва | GWAN |  | 05:55 | 11:57 | 10:42 | 0 | 3562 |  | EXT | Нарушение формы кольцевого шва |  | (c)
33943.625 | 0 | -0.043 | -11.715 | -11.758 | -868 | 496 | 1054 | 0 |  | 3079 | Нарушение формы кольцевого шва | GWAN |  | 05:08 | 08:48 | 10:18 | 0 | 3845 |  | EXT | Нарушение формы кольцевого шва |  | (c)
33966.91 | 0 | -0.029 | -11.575 | -11.604 | -1086 | 4 | 385 | 0 |  | 3081 | Нарушение формы кольцевого шва | GWAN |  | 03:49 | 06:44 | 07:46 | 0 | 2943 |  | EXT | Нарушение формы кольцевого шва |  | (c)
33978.485 | 0 | -0.019 | -11.46 | -11.479 | -727 | -384 | 1135 | 0 |  | 3082 | Нарушение формы кольцевого шва | GWAN |  | 07:07 | 08:03 | 12:08 | 0 | 3725 |  | EXT | Нарушение формы кольцевого шва |  | (c)
34001.26 | 0 | -0.038 | -11.58 | -11.618 | -1895 | -1093 | -51 | 0 |  | 3084 | Нарушение формы кольцевого шва | GWAN |  | 01:05 | 03:14 | 06:02 | 0 | 3687 |  | EXT | Нарушение формы кольцевого шва |  | (c)
34012.84 | 0 | -0.049 | -11.66 | -11.709 | 1009 | 40 | -1582 | 288 |  | 3085 | Нарушение формы кольцевого шва | GWAN |  | 06:36 | 03:59 | 11:38 | 0 | 3740 |  | EXT | Нарушение формы кольцевого шва |  | (c)
34047.19 | 0 | -0.016 | -11.44 | -11.456 | -2219 | -1796 | -1794 | 1369 |  | 3088 | Коррозия на шве | GWAN | CIGR | 08:01 | 09:09 | 09:10 | 48 | 850 | 38 | N/A | Коррозия на шве |  | (c)
34080.595 | 0 | -0.03 | -11.15 | -11.18 | -1259 | -1996 | 748 | 0 |  | 3091 | Нарушение формы кольцевого шва | GWAN |  | 07:44 | 05:45 | 13:08 | 0 | 4015 |  | EXT | Нарушение формы кольцевого шва |  | (c)
34096.283 | 4.538 | 4.46 | -7.007 | -7.085 | 16 | 69 | 54 | 16 | 4460 | 3092 |  | ARTD | GENE | 03:18 | 03:27 | 03:25 | 129 | 76 |  | EXT | Эквивалент потери металла 10%. |  | (c)
34098.472 | 6.727 | 6.697 | -4.818 | -4.848 | 1842 | 1963 | 1980 | 1842 | 4311 | 3092 |  | CORR | GENE | 08:13 | 08:33 | 08:35 | 537 | 275 | 11 | EXT |  | 0.95 | (c)
34103.29 | 0 | -0.051 | -11.395 | -11.446 | 1613 | -697 | -775 | 1297 |  | 3093 | Нарушение формы кольцевого шва | GWAN |  | 08:06 | 01:53 | 13:40 | 0 | 4145 |  | EXT | Нарушение формы кольцевого шва |  | (c)
34114.685 | 0 | -0.006 | -11.73 | -11.736 | 1927 | -2145 | -1901 | 1268 |  | 3094 | Нарушение формы кольцевого шва | GWAN |  | 05:35 | 06:38 | 07:18 | 0 | 1266 |  | EXT | Нарушение формы кольцевого шва |  | (c)
34126.415 | 0 | -0.032 | -11.265 | -11.297 | 1876 | 2164 | -2126 | 1666 |  | 3095 | Нарушение формы кольцевого шва | GWAN |  | 11:34 | 00:21 | 12:48 | 0 | 919 |  | EXT | Нарушение формы кольцевого шва |  | (c)
34126.415 | 0 | -0.024 | -11.265 | -11.289 | -803 | -105 | 316 | 0 |  | 3095 | Нарушение формы кольцевого шва | GWAN |  | 04:22 | 06:15 | 07:23 | 0 | 2238 |  | EXT | Нарушение формы кольцевого шва |  | (c)
34149.315 | 0 | 0 | -11.205 | -11.205 | 1425 | -1438 | -2061 | 1085 | 0 | 3097 | Непровар / утяжина | GWAN |  | 07:01 | 11:19 | 09:39 | 0 | 1951 | 14 | INT | Непровар / утяжина |  | (b)
34183.085 | 0 | -0.028 | -11.46 | -11.488 | 895 | -1440 | -2207 | 848 |  | 3100 | Нарушение формы кольцевого шва | GWAN |  | 05:27 | 11:10 | 09:06 | 0 | 2718 |  | EXT | Нарушение формы кольцевого шва |  | (c)
34194.545 | 0 | -0.045 | -10.675 | -10.72 | -804 | 1598 | 1060 | 0 |  | 3101 | Нарушение формы кольцевого шва | GWAN |  | 06:37 | 01:05 | 11:38 | 0 | 3730 |  | EXT | Нарушение формы кольцевого шва |  | (c)
34200.79 | 6.245 | 6.229 | -4.43 | -4.446 | -1922 | -1493 | -1675 | 1429 | 4322 | 3101 |  | CORR | GENE | 03:37 | 04:46 | 04:16 | 124 | 493 | 12 | EXT |  | 0.9 | (c)
34215.424 | 10.204 | 10.196 | -1.161 | -1.169 | 1260 | 1324 | 1329 | 1260 | 1143 | 3102 |  | CORR | CIGR | 04:25 | 04:35 | 04:36 | 26 | 136 | 10 | EXT |  | 0.89 | (c)
34216.585 | 0 | -0.034 | -11.335 | -11.369 | 1820 | -1018 | -579 | 1483 |  | 3103 | Нарушение формы кольцевого шва | GWAN |  | 05:34 | 09:56 | 11:07 | 0 | 4124 |  | EXT | Нарушение формы кольцевого шва |  | (c)
34227.92 | 0 | -0.035 | -11.42 | -11.455 | -2018 | -59 | -749 | 520 |  | 3104 | Нарушение формы кольцевого шва | GWAN |  | 06:44 | 00:01 | 10:09 | 0 | 2538 |  | EXT | Нарушение формы кольцевого шва |  | (c)
34239.34 | 0 | -0.036 | -11.2 | -11.236 | -2023 | 151 | -447 | 0 |  | 3105 | Нарушение формы кольцевого шва | GWAN |  | 03:27 | 09:18 | 07:42 | 0 | 3153 |  | EXT | Нарушение формы кольцевого шва |  | (c)
34261.815 | 0 | -0.057 | -11.125 | -11.182 | 2129 | -1034 | -306 | 0 |  | 3107 | Нарушение формы кольцевого шва | GWAN |  | 04:50 | 08:19 | 10:17 | 0 | 4052 |  | EXT | Нарушение формы кольцевого шва |  | (c)
34284.42 | 0 | -0.017 | -11.485 | -11.502 | 410 | 1693 | 1460 | 410 |  | 3109 | Нарушение формы кольцевого шва | GWAN |  | 07:02 | 10:29 | 09:51 | 0 | 2100 |  | EXT | Нарушение формы кольцевого шва |  | (c)
34307.195 | 0 | -0.036 | -11.49 | -11.526 | 180 | 659 | 1223 | 180 |  | 3111 | Нарушение формы кольцевого шва | GWAN |  | 06:43 | 08:00 | 09:31 | 0 | 2087 |  | EXT | Нарушение формы кольцевого шва |  | (c)
34318.685 | 0 | -0.039 | -11.645 | -11.684 | 387 | 760 | -2171 | 268 |  | 3112 | Нарушение формы кольцевого шва | GWAN |  | 07:28 | 08:28 | 12:35 | 0 | 3806 |  | EXT | Нарушение формы кольцевого шва |  | (c)
34330.33 | 0 | -0.028 | -9.59 | -9.618 | 1604 | -2067 | 2151 | 1604 |  | 3113 | Нарушение формы кольцевого шва | GWAN |  | 06:43 | 08:50 | 08:11 | 0 | 1093 |  | EXT | Нарушение формы кольцевого шва |  | (c)
34339.92 | 0 | -0.038 | -11.635 | -11.673 | 2013 | -2225 | -2145 | 1843 |  | 3114 | Нарушение формы кольцевого шва | GWAN |  | 03:15 | 03:51 | 04:04 | 0 | 606 |  | EXT | Нарушение формы кольцевого шва |  | (c)
34351.555 | 0 | -0.028 | -11.345 | -11.373 | 201 | -1186 | -2173 | 85 |  | 3115 | Нарушение формы кольцевого шва | GWAN |  | 00:07 | 08:23 | 05:43 | 0 | 4175 |  | EXT | Нарушение формы кольцевого шва |  | (c)
34385.89 | 0 | -0.026 | -11.36 | -11.386 | 317 | 1100 | 1103 | 317 |  | 3118 | Нарушение формы кольцевого шва | GWAN |  | 05:27 | 07:33 | 07:34 | 0 | 1572 |  | EXT | Нарушение формы кольцевого шва |  | (c)
34385.89 | 0 | -0.025 | -11.36 | -11.385 | 2049 | -2137 | -1709 | 1006 |  | 3118 | Нарушение формы кольцевого шва | GWAN |  | 10:07 | 10:51 | 11:60 | 0 | 1406 |  | EXT | Нарушение формы кольцевого шва |  | (c)
34408.34 | 0 | -0.036 | -11.49 | -11.526 | 1279 | -280 | -1113 | 956 |  | 3120 | Нарушение формы кольцевого шва | GWAN |  | 07:23 | 03:12 | 12:57 | 0 | 4138 |  | EXT | Нарушение формы кольцевого шва |  | (c)
34419.83 | 0 | -0.047 | -11.52 | -11.567 | 2031 | -1178 | -395 | 0 |  | 3121 | Нарушение формы кольцевого шва | GWAN |  | 01:25 | 04:47 | 06:54 | 0 | 4070 |  | EXT | Нарушение формы кольцевого шва |  | (c)
34431.35 | 0 | -0.047 | -11.16 | -11.207 | -1667 | 281 | -201 | 0 |  | 3122 | Нарушение формы кольцевого шва | GWAN |  | 06:28 | 11:43 | 10:25 | 0 | 2932 |  | EXT | Нарушение формы кольцевого шва |  | (c)
34434.672 | 3.322 | 3.311 | -7.838 | -7.849 | -816 | -782 | -781 | 746 | 3311 | 3122 |  | CORR | CIGR | 08:46 | 08:51 | 08:51 | 24 | 71 | 12 | EXT |  | 0.89 | (c)
34444.239 | 1.729 | 1.697 | -9.806 | -9.838 | -870 | -821 | -822 | 773 | 1697 | 3123 |  | CORR | CIGR | 08:01 | 08:09 | 08:09 | 42 | 97 | 13 | EXT |  | 0.89 | (c)
34454.045 | 0 | -0.021 | -11.675 | -11.696 | -914 | -32 | 549 | 0 |  | 3124 | Нарушение формы кольцевого шва | GWAN |  | 05:29 | 07:51 | 09:25 | 0 | 2925 |  | EXT | Нарушение формы кольцевого шва |  | (c)
34487.575 | 0 | -0.045 | -11.385 | -11.43 | -532 | 399 | 1468 | 0 |  | 3127 | Нарушение формы кольцевого шва | GWAN |  | 05:16 | 07:46 | 10:39 | 0 | 4000 |  | EXT | Нарушение формы кольцевого шва |  | (c)
34510.595 | 0 | -0.043 | -11.62 | -11.663 | -2065 | -1763 | -1321 | 576 |  | 3129 | Коррозия на шве | GWAN | GENE | 08:60 | 09:49 | 11:00 | 65 | 1489 | 18 | N/A | Коррозия на шве |  | (c)
34522.215 | 0 | -0.016 | -11.01 | -11.026 | -1218 | 253 | 349 | 0 |  | 3130 | Нарушение формы кольцевого шва | GWAN |  | 06:54 | 10:52 | 11:07 | 0 | 3135 |  | EXT | Нарушение формы кольцевого шва |  | (c)
34533.35 | 0.125 | 0.114 | -11.46 | -11.471 | -299 | -248 | -244 | 190 | 114 | 3131 |  | CORR | CIGR | 08:30 | 08:38 | 08:39 | 23 | 109 | 10 | EXT |  | 0.89 | (c)
34544.81 | 0 | -0.061 | -10.615 | -10.676 | -1328 | -396 | 521 | 0 |  | 3132 | Нарушение формы кольцевого шва | GWAN |  | 00:45 | 03:16 | 05:44 | 0 | 3699 |  | EXT | Нарушение формы кольцевого шва |  | (c)
34555.589 | 0.164 | 0.147 | -11.066 | -11.083 | 812 | 952 | 1131 | 812 | 147 | 3133 |  | CORR | CIGR | 08:46 | 09:09 | 09:38 | 33 | 639 | 17 | EXT |  | 0.89 | (c)
34589.164 | 11.509 | 11.495 | -0.161 | -0.175 | -1073 | -790 | -535 | 0 | 146 | 3135 |  | CORR | CIGR | 08:37 | 09:22 | 10:03 | 29 | 1076 | 13 | EXT |  | 0.89 | (c)
34589.325 | 0 | -0.033 | -11.645 | -11.678 | 226 | 1193 | 1469 | 226 |  | 3136 | Нарушение формы кольцевого шва | GWAN |  | 09:58 | 00:34 | 13:19 | 0 | 2484 |  | EXT | Нарушение формы кольцевого шва |  | (c)
34611.772 | 10.802 | 10.783 | -0.158 | -0.177 | -1330 | -801 | -840 | 349 | 134 | 3137 |  | CORR | CIGR | 01:14 | 02:39 | 02:33 | 43 | 981 | 11 | EXT |  | 0.89 | (c)
34637.231 | 2.596 | 2.578 | -8.314 | -8.332 | -1737 | -1492 | -1571 | 1405 | 2578 | 3140 |  | CORR | CIGR | 09:27 | 10:07 | 09:54 | 44 | 332 | 10 | EXT |  | 0.89 | (c)
34679.325 | 0 | -0.035 | -11.275 | -11.31 | 1692 | -1608 | -1932 | 1095 |  | 3144 | Нарушение формы кольцевого шва | GWAN |  | 00:37 | 03:45 | 02:53 | 0 | 1674 |  | EXT | Нарушение формы кольцевого шва |  | (c)
34690.6 | 0 | -0.03 | -11.635 | -11.665 | -45 | -1850 | 1453 | 0 |  | 3145 | Нарушение формы кольцевого шва | GWAN |  | 08:10 | 03:19 | 12:12 | 0 | 2996 |  | EXT | Нарушение формы кольцевого шва |  | (c)
34702.235 | 0 | -0.029 | -11.445 | -11.474 | 2223 | -1868 | -1573 | 909 |  | 3146 | Нарушение формы кольцевого шва | GWAN |  | 10:22 | 11:21 | 12:09 | 0 | 1329 |  | EXT | Нарушение формы кольцевого шва |  | (c)
34713.521 | 11.286 | 11.276 | -0.159 | -0.169 | 1484 | 1535 | 1571 | 1484 | 150 | 3146 |  | CORR | CIGR | 08:22 | 08:30 | 08:36 | 19 | 173 | 17 | EXT |  | 0.89 | (c)
34713.595 | 11.36 | 11.311 | -0.085 | -0.134 | 1473 | 1489 | 1492 | 1473 | 12 | 3146 |  | CORR | AXGR | 08:20 | 08:23 | 08:24 | 122 | 40 | 46 | EXT |  | 0.95 | (c)
34713.822 | 0.142 | 0.132 | -10.323 | -10.333 | 384 | 461 | 500 | 384 | 132 | 3147 |  | CORR | CIGR | 07:55 | 08:08 | 08:14 | 29 | 233 | 14 | EXT |  | 0.89 | (c)
34724.145 | 0 | -0.026 | -11.235 | -11.261 | -1956 | 811 | -267 | 0 |  | 3148 | Нарушение формы кольцевого шва | GWAN |  | 06:06 | 01:33 | 10:39 | 0 | 3378 |  | EXT | Нарушение формы кольцевого шва |  | (c)
34735.239 | 11.094 | 11.084 | -0.141 | -0.151 | 712 | 970 | 894 | 712 | 125 | 3148 |  | CORR | CIGR | 01:17 | 01:58 | 01:46 | 26 | 365 | 15 | EXT |  | 0.89 | (c)
34735.243 | 11.098 | 11.08 | -0.137 | -0.155 | 1243 | 1349 | 1417 | 1243 | 116 | 3148 |  | CORR | CIGR | 02:42 | 02:60 | 03:11 | 39 | 349 | 19 | EXT |  | 0.89 | (c)
34735.38 | 0 | -0.013 | -11.035 | -11.048 | 672 | 1186 | 1240 | 672 |  | 3149 | Нарушение формы кольцевого шва | GWAN |  | 10:16 | 11:39 | 11:48 | 0 | 1136 |  | EXT | Нарушение формы кольцевого шва |  | (c)
34746.415 | 0 | -0.031 | -11.36 | -11.391 | -1625 | 656 | -64 | 0 |  | 3150 | Нарушение формы кольцевого шва | GWAN |  | 05:41 | 11:49 | 09:53 | 0 | 3122 |  | EXT | Нарушение формы кольцевого шва |  | (c)
34757.775 | 0 | -0.052 | -11.69 | -11.742 | -1505 | -863 | -32 | 0 |  | 3151 | Нарушение формы кольцевого шва | GWAN |  | 06:06 | 07:50 | 10:04 | 0 | 2946 |  | EXT | Нарушение формы кольцевого шва |  | (c)
34769.465 | 0 | -0.022 | -10.405 | -10.427 | -168 | 1210 | 1747 | 0 |  | 3152 | Нарушение формы кольцевого шва | GWAN |  | 07:05 | 10:47 | 12:14 | 0 | 3830 |  | EXT | Нарушение формы кольцевого шва |  | (c)
34779.87 | 0 | -0.035 | -10.75 | -10.785 | -538 | 1003 | 955 | 0 |  | 3153 | Нарушение формы кольцевого шва | GWAN |  | 07:10 | 11:19 | 11:11 | 0 | 2987 |  | EXT | Нарушение формы кольцевого шва |  | (c)
34813.24 | 0 | -0.034 | -10.73 | -10.764 | 828 | -1865 | -1970 | 307 |  | 3156 | Нарушение формы кольцевого шва | GWAN |  | 05:28 | 10:14 | 09:56 | 0 | 3326 |  | EXT | Нарушение формы кольцевого шва |  | (c)
34823.97 | 0 | -0.037 | -10.865 | -10.902 | 722 | -1962 | -1792 | 155 |  | 3157 | Нарушение формы кольцевого шва | GWAN |  | 10:10 | 02:57 | 15:25 | 0 | 3894 |  | EXT | Нарушение формы кольцевого шва |  | (c)
34845.405 | 0 | -0.037 | -11.37 | -11.407 | 1518 | 323 | -1103 | 737 |  | 3159 | Нарушение формы кольцевого шва | GWAN |  | 06:44 | 03:31 | 11:41 | 0 | 3680 |  | EXT | Нарушение формы кольцевого шва |  | (c)
34845.813 | 0.408 | 0.39 | -10.962 | -10.98 | 178 | 325 | 301 | 178 | 390 | 3159 |  | CORR | CIGR | 03:08 | 03:31 | 03:28 | 43 | 246 | 12 | EXT |  | 0.89 | (c)
34846.268 | 0.863 | 0.752 | -10.507 | -10.618 | 66 | 130 | 229 | 66 | 752 | 3159 |  | CORR | GENE | 02:50 | 02:60 | 03:16 | 229 | 327 | 13 | EXT |  | 0.92 | (c)
34846.379 | 0.974 | 0.948 | -10.396 | -10.422 | -628 | -517 | -425 | 222 | 948 | 3159 |  | CORR | GENE | 00:58 | 01:16 | 01:30 | 102 | 407 | 12 | EXT |  | 0.89 | (c)
34846.629 | 1.224 | 1.185 | -10.146 | -10.185 | -190 | -139 | 57 | 0 | 1185 | 3159 |  | CORR | GENE | 02:08 | 02:17 | 02:48 | 64 | 494 | 14 | EXT |  | 0.89 | (c)
34847.647 | 2.242 | 2.156 | -9.128 | -9.214 | 410 | 475 | 521 | 410 | 2156 | 3159 |  | CORR | GENE | 03:45 | 03:56 | 04:03 | 198 | 222 | 15 | EXT |  | 0.91 | (c)
34848.459 | 3.054 | 3.043 | -8.316 | -8.327 | -327 | -273 | -218 | 110 | 3043 | 3159 |  | CORR | GENE | 01:46 | 01:55 | 02:04 | 82 | 217 | 14 | EXT |  | 0.89 | (c)
34851.816 | 6.411 | 6.396 | -4.959 | -4.974 | -2225 | -2172 | -2152 | 2079 | 4942 | 3159 |  | CORR | CIGR | 08:40 | 08:48 | 08:52 | 32 | 147 | 10 | EXT |  | 0.89 | (c)
34855.113 | 9.708 | 9.663 | -1.662 | -1.707 | -160 | 157 | 30 | 0 | 1615 | 3159 |  | CORR | GENE | 02:13 | 03:04 | 02:44 | 92 | 380 | 12 | EXT |  | 0.89 | (c)
34855.337 | 9.932 | 9.919 | -1.438 | -1.451 | -1460 | -1404 | -1393 | 1326 | 1420 | 3159 |  | CORR | CIGR | 10:43 | 10:52 | 10:54 | 31 | 134 | 18 | EXT |  | 0.89 | (c)
34856.893 | 0.118 | 0.085 | -11.312 | -11.345 | 1382 | 1649 | 1647 | 1382 | 85 | 3160 |  | CORR | GENE | 08:11 | 08:54 | 08:54 | 99 | 531 | 12 | EXT |  | 0.89 | (c)
34857.113 | 0.338 | 0.317 | -11.092 | -11.113 | 2105 | -2208 | 2216 | 2105 | 317 | 3160 |  | CORR | CIGR | 10:08 | 10:32 | 10:26 | 38 | 221 | 14 | EXT |  | 0.89 | (c)
34860.323 | 3.548 | 3.535 | -7.882 | -7.895 | 1569 | 1605 | 1614 | 1569 | 3535 | 3160 |  | CORR | CIGR | 08:41 | 08:47 | 08:49 | 25 | 91 | 12 | EXT |  | 0.89 | (c)
34862.235 | 5.46 | 5.436 | -5.97 | -5.994 | -2045 | -1891 | -1890 | 1735 | 5436 | 3160 |  | CORR | GENE | 10:58 | 11:23 | 11:23 | 71 | 310 | 12 | EXT |  | 0.89 | (c)
34862.454 | 5.679 | 5.642 | -5.751 | -5.788 | 2106 | 2229 | -2160 | 1965 | 5642 | 3160 |  | CORR | GENE | 10:08 | 10:28 | 10:40 | 73 | 390 | 14 | EXT |  | 0.89 | (c)
34867.661 | 10.886 | 10.875 | -0.544 | -0.555 | -1468 | -1421 | -1398 | 1327 | 525 | 3160 |  | CORR | CIGR | 00:31 | 00:39 | 00:43 | 30 | 142 | 11 | EXT |  | 0.89 | (c)
34868.205 | 0 | -0.032 | -11.405 | -11.437 | -1497 | -858 | -671 | 0 |  | 3161 | Нарушение формы кольцевого шва | GWAN |  | 06:18 | 08:02 | 08:32 | 0 | 1651 |  | EXT | Нарушение формы кольцевого шва |  | (c)
34871.969 | 3.764 | 3.732 | -7.641 | -7.673 | 1752 | 1950 | 1919 | 1752 | 3732 | 3161 |  | CORR | CIGR | 03:03 | 03:35 | 03:30 | 48 | 335 | 11 | EXT |  | 0.89 | (c)
34872.03 | 3.825 | 3.806 | -7.58 | -7.599 | 2192 | -2131 | -2155 | 2042 | 3806 | 3161 |  | CORR | CIGR | 04:14 | 04:36 | 04:32 | 49 | 228 | 14 | EXT |  | 0.89 | (c)
34873.003 | 4.798 | 4.697 | -6.607 | -6.708 | 2065 | 2133 | 2162 | 2065 | 4697 | 3161 |  | CORR | GENE | 03:53 | 04:04 | 04:09 | 118 | 195 | 10 | EXT |  | 0.89 | (c)
34874.095 | 5.89 | 5.875 | -5.515 | -5.53 | -2155 | -2086 | -2099 | 2043 | 5488 | 3161 |  | CORR | CIGR | 04:32 | 04:43 | 04:41 | 42 | 113 | 12 | EXT |  | 0.89 | (c)
34874.425 | 6.22 | 6.165 | -5.185 | -5.24 | -2153 | -2079 | -2087 | 2021 | 5108 | 3161 |  | CORR | GENE | 04:33 | 04:45 | 04:43 | 132 | 132 | 10 | EXT |  | 0.9 | (c)
34874.648 | 6.443 | 6.426 | -4.962 | -4.979 | 2181 | -2124 | -2178 | 2076 | 4947 | 3161 |  | CORR | CIGR | 04:12 | 04:37 | 04:29 | 32 | 205 | 19 | EXT |  | 0.89 | (c)
34875.871 | 7.666 | 7.62 | -3.739 | -3.785 | 1294 | 1736 | 1576 | 1294 | 3675 | 3161 |  | CORR | GENE | 01:49 | 03:00 | 02:34 | 110 | 563 | 12 | EXT |  | 0.9 | (c)
34877.592 | 9.387 | 9.372 | -2.018 | -2.033 | 2044 | 2150 | 2130 | 2044 | 1996 | 3161 |  | CORR | CIGR | 03:50 | 04:07 | 04:04 | 37 | 173 | 12 | EXT |  | 0.89 | (c)
34877.627 | 9.422 | 8.76 | -1.983 | -2.645 | -2192 | -2168 | -2164 | 2136 | 1880 | 3161 |  | CORR | GENE | 04:26 | 04:30 | 04:31 | 765 | 57 | 17 | EXT |  | 1 | (b)
34878.107 | 9.902 | 9.781 | -1.503 | -1.624 | -2171 | -2149 | -2154 | 2137 | 1414 | 3161 |  | CORR | AXGR | 04:30 | 04:33 | 04:32 | 210 | 34 | 12 | EXT |  | 0.91 | (c)
34878.538 | 10.333 | 10.3 | -1.072 | -1.105 | -2204 | -2112 | -2091 | 1978 | 1013 | 3161 |  | CORR | GENE | 04:24 | 04:39 | 04:43 | 92 | 226 | 15 | EXT |  | 0.9 | (c)
34878.877 | 10.672 | 10.63 | -0.733 | -0.775 | 2216 | -2161 | -2163 | 2081 | 585 | 3161 |  | CORR | GENE | 04:18 | 04:31 | 04:31 | 190 | 164 | 10 | EXT |  | 0.9 | (c)
34879.551 | 11.346 | 11.195 | -0.059 | -0.21 | -2197 | -2177 | -2176 | 2155 | 6 | 3161 |  | CORR | AXGR | 04:26 | 04:29 | 04:29 | 204 | 41 | 31 | EXT |  | 0.96 | (c)
34879.61 | 0 | -0.018 | -11.495 | -11.513 | 1885 | -884 | -1547 | 518 |  | 3162 | Нарушение формы кольцевого шва | GWAN |  | 06:45 | 11:18 | 09:31 | 0 | 2058 |  | EXT | Нарушение формы кольцевого шва |  | (c)
34879.621 | 0.011 | 0.011 | -11.484 | -11.484 | 1018 | 1040 | 1036 | 1018 | 11 | 3162 |  | CORR | AXGR | 04:25 | 04:29 | 04:28 | 170 | 36 | 12 | EXT |  | 0.9 | (c)
34881.487 | 1.877 | 1.811 | -9.618 | -9.684 | 788 | 807 | 809 | 788 | 1811 | 3162 |  | CORR | AXGR | 03:48 | 03:51 | 03:51 | 196 | 42 | 13 | EXT |  | 0.91 | (c)
34881.53 | 1.92 | 1.908 | -9.575 | -9.587 | 1041 | 1096 | 1105 | 1041 | 1908 | 3162 |  | CORR | CIGR | 04:29 | 04:38 | 04:39 | 25 | 128 | 10 | EXT |  | 0.89 | (c)
34883.21 | 3.6 | 3.47 | -7.895 | -8.025 | 920 | 1057 | 1040 | 920 | 3470 | 3162 |  | CORR | GENE | 04:09 | 04:31 | 04:29 | 514 | 241 | 11 | EXT |  | 0.94 | (c)
34884.401 | 4.791 | 4.771 | -6.704 | -6.724 | 499 | 557 | 711 | 499 | 4771 | 3162 |  | CORR | GENE | 03:01 | 03:11 | 03:36 | 187 | 424 | 14 | EXT |  | 0.91 | (c)
34885.683 | 6.073 | 5.436 | -5.422 | -6.059 | 548 | 646 | 710 | 548 | 4570 | 3162 |  | CORR | GENE | 03:09 | 03:25 | 03:35 | 1489 | 324 | 14 | EXT |  | 1 | (b)
34886.704 | 7.094 | 7.078 | -4.401 | -4.417 | 1752 | 1856 | 1850 | 1752 | 4380 | 3162 |  | CORR | CIGR | 06:24 | 06:41 | 06:40 | 37 | 197 | 11 | EXT |  | 0.89 | (c)
34887.033 | 7.423 | 7.356 | -4.072 | -4.139 | 951 | 1065 | 1047 | 951 | 4052 | 3162 |  | CORR | GENE | 04:14 | 04:33 | 04:30 | 87 | 193 | 11 | EXT |  | 0.89 | (c)
34887.293 | 7.683 | 7.657 | -3.812 | -3.838 | 534 | 678 | 682 | 534 | 3796 | 3162 |  | CORR | CIGR | 03:07 | 03:30 | 03:31 | 42 | 296 | 15 | EXT |  | 0.89 | (c)
34887.333 | 7.723 | 7.71 | -3.772 | -3.785 | 821 | 873 | 882 | 821 | 3754 | 3162 |  | CORR | CIGR | 03:53 | 04:02 | 04:03 | 31 | 121 | 11 | EXT |  | 0.89 | (c)
34887.502 | 7.892 | 7.879 | -3.603 | -3.616 | 1690 | 1745 | 1741 | 1690 | 3591 | 3162 |  | CORR | CIGR | 06:14 | 06:23 | 06:22 | 25 | 101 | 13 | EXT |  | 0.89 | (c)
34887.803 | 8.193 | 8.142 | -3.302 | -3.353 | 1155 | 1176 | 1174 | 1155 | 3230 | 3162 |  | CORR | AXGR | 04:47 | 04:51 | 04:50 | 123 | 39 | 15 | EXT |  | 0.9 | (c)
34889.222 | 9.612 | 9.581 | -1.883 | -1.914 | 1046 | 1096 | 1077 | 1046 | 1727 | 3162 |  | CORR | GENE | 04:30 | 04:38 | 04:35 | 187 | 62 | 20 | EXT |  | 0.92 | (c)
34891.471 | 0.366 | 0.354 | -11.234 | -11.246 | -763 | -702 | -700 | 637 | 354 | 3163 |  | CORR | CIGR | 04:11 | 04:21 | 04:22 | 24 | 127 | 10 | EXT |  | 0.89 | (c)
34892.649 | 1.544 | 1.521 | -10.056 | -10.079 | -1671 | -1566 | -1566 | 1462 | 1521 | 3163 |  | CORR | GENE | 01:45 | 02:02 | 02:02 | 89 | 209 | 13 | EXT |  | 0.89 | (c)
34892.746 | 1.641 | 1.531 | -9.959 | -10.069 | -2132 | -1852 | -1947 | 1761 | 1531 | 3163 |  | CORR | GENE | 00:30 | 01:16 | 01:00 | 130 | 371 | 11 | EXT |  | 0.9 | (c)
34893.99 | 2.885 | 2.872 | -8.715 | -8.728 | -1747 | -1653 | -1648 | 1548 | 2872 | 3163 |  | CORR | CIGR | 01:33 | 01:48 | 01:49 | 36 | 199 | 15 | EXT |  | 0.89 | (c)
34896.09 | 4.985 | 4.878 | -6.615 | -6.722 | -1971 | -1743 | -1682 | 1393 | 4878 | 3163 |  | CORR | GENE | 00:57 | 01:33 | 01:43 | 216 | 577 | 11 | EXT |  | 0.91 | (c)
34897.725 | 6.62 | 6.608 | -4.98 | -4.992 | -892 | -844 | -839 | 786 | 4969 | 3163 |  | CORR | CIGR | 03:51 | 03:58 | 03:59 | 23 | 106 | 11 | EXT |  | 0.89 | (c)
34898.162 | 7.057 | 7.043 | -4.543 | -4.557 | -682 | -619 | -576 | 470 | 4517 | 3163 |  | CORR | CIGR | 04:25 | 04:35 | 04:42 | 40 | 212 | 13 | EXT |  | 0.89 | (c)
34899.453 | 8.348 | 8.337 | -3.252 | -3.263 | -886 | -836 | -826 | 766 | 3237 | 3163 |  | CORR | CIGR | 03:52 | 03:60 | 04:01 | 26 | 120 | 15 | EXT |  | 0.89 | (c)
34901.006 | 9.901 | 9.889 | -1.699 | -1.711 | -894 | -837 | -834 | 774 | 1686 | 3163 |  | CORR | CIGR | 03:50 | 03:60 | 03:60 | 25 | 120 | 18 | EXT |  | 0.89 | (c)
34901.394 | 10.289 | 10.243 | -1.311 | -1.357 | -849 | -702 | -640 | 432 | 1202 | 3163 |  | CORR | GENE | 03:58 | 04:21 | 04:31 | 155 | 416 | 11 | EXT |  | 0.9 | (c)
34901.545 | 10.44 | 10.419 | -1.16 | -1.181 | -832 | -733 | -720 | 607 | 1118 | 3163 |  | CORR | GENE | 04:00 | 04:16 | 04:18 | 63 | 225 | 11 | EXT |  | 0.89 | (c)
34902.705 | 0 | -0.048 | -10.845 | -10.893 | 310 | 891 | -2039 | 73 |  | 3164 | Нарушение формы кольцевого шва | GWAN |  | 10:56 | 00:29 | 16:37 | 0 | 4224 |  | EXT | Нарушение формы кольцевого шва |  | (c)
34902.83 | 0.125 | 0.11 | -10.72 | -10.735 | 1485 | 1560 | 1600 | 1485 | 110 | 3164 |  | CORR | CIGR | 02:05 | 02:17 | 02:24 | 36 | 229 | 13 | EXT |  | 0.89 | (c)
34903.3 | 0.595 | 0.582 | -10.25 | -10.263 | 1393 | 1461 | 1453 | 1393 | 582 | 3164 |  | CORR | CIGR | 01:51 | 02:01 | 02:00 | 26 | 120 | 14 | EXT |  | 0.89 | (c)
34903.412 | 0.707 | 0.67 | -10.138 | -10.175 | 1263 | 1365 | 1710 | 1263 | 670 | 3164 |  | CORR | GENE | 01:29 | 01:46 | 02:42 | 109 | 894 | 11 | EXT |  | 0.89 | (c)
34904.099 | 1.394 | 1.38 | -9.451 | -9.465 | 1093 | 1134 | 1157 | 1093 | 1380 | 3164 |  | CORR | CIGR | 01:02 | 01:09 | 01:12 | 29 | 128 | 13 | EXT |  | 0.89 | (c)
34904.218 | 1.513 | 1.477 | -9.332 | -9.368 | 1423 | 1559 | 1527 | 1423 | 1477 | 3164 |  | CORR | CIGR | 01:55 | 02:17 | 02:12 | 49 | 209 | 10 | EXT |  | 0.89 | (c)
34904.753 | 2.048 | 2.033 | -8.797 | -8.812 | -603 | -521 | -498 | 394 | 2033 | 3164 |  | CORR | CIGR | 08:28 | 08:42 | 08:45 | 33 | 208 | 11 | EXT |  | 0.89 | (c)
34905.322 | 2.617 | 2.602 | -8.228 | -8.243 | 1796 | 1864 | 1870 | 1796 | 2602 | 3164 |  | CORR | CIGR | 02:56 | 03:06 | 03:08 | 28 | 148 | 11 | EXT |  | 0.89 | (c)
34905.841 | 3.136 | 2.982 | -7.709 | -7.863 | 1851 | 2002 | 1973 | 1851 | 2982 | 3164 |  | CORR | GENE | 03:04 | 03:29 | 03:24 | 319 | 245 | 10 | EXT |  | 0.92 | (c)
34907.015 | 4.31 | 4.299 | -6.535 | -6.546 | -1391 | -1329 | -1320 | 1250 | 4299 | 3164 |  | CORR | CIGR | 06:21 | 06:31 | 06:33 | 33 | 141 | 15 | EXT |  | 0.89 | (c)
34909.36 | 6.655 | 6.205 | -4.19 | -4.64 | 1088 | 1202 | 1352 | 1088 | 4035 | 3164 |  | CORR | GENE | 01:01 | 01:20 | 01:44 | 605 | 529 | 15 | EXT |  | 0.98 | (c)
34909.47 | 6.765 | 6.748 | -4.08 | -4.097 | -2151 | -2096 | -2096 | 2042 | 4067 | 3164 |  | CORR | CIGR | 04:18 | 04:27 | 04:27 | 30 | 109 | 13 | EXT |  | 0.89 | (c)
34909.738 | 7.033 | 7.02 | -3.812 | -3.825 | 1410 | 1456 | 1458 | 1410 | 3796 | 3164 |  | CORR | CIGR | 01:53 | 02:01 | 02:01 | 29 | 95 | 10 | EXT |  | 0.89 | (c)
34909.868 | 7.163 | 7.152 | -3.682 | -3.693 | 1813 | 1868 | 1867 | 1813 | 3671 | 3164 |  | CORR | CIGR | 02:58 | 03:07 | 03:07 | 22 | 108 | 14 | EXT |  | 0.89 | (c)
34909.993 | 7.288 | 7.277 | -3.557 | -3.568 | 1689 | 1742 | 1755 | 1689 | 3546 | 3164 |  | CORR | CIGR | 02:38 | 02:47 | 02:49 | 22 | 131 | 12 | EXT |  | 0.89 | (c)
34910.381 | 7.676 | 7.635 | -3.169 | -3.21 | 2078 | 2142 | 2215 | 2078 | 3151 | 3164 |  | CORR | GENE | 03:41 | 03:51 | 04:03 | 59 | 275 | 16 | EXT |  | 0.89 | (c)
34911.673 | 8.968 | 8.848 | -1.877 | -1.997 | -777 | -743 | -737 | 697 | 1782 | 3164 |  | CORR | GENE | 08:00 | 08:06 | 08:07 | 215 | 79 | 15 | EXT |  | 0.92 | (c)
34911.816 | 9.111 | 9.011 | -1.734 | -1.834 | 1961 | 2045 | 2026 | 1961 | 1355 | 3164 |  | CORR | GENE | 03:22 | 03:36 | 03:33 | 479 | 131 | 11 | EXT |  | 0.94 | (c)
34912.794 | 10.089 | 9.989 | -0.756 | -0.856 | -846 | -827 | -816 | 786 | 429 | 3164 |  | CORR | GENE | 07:49 | 07:52 | 07:54 | 427 | 60 | 15 | EXT |  | 0.96 | (c)
34912.984 | 10.279 | 10.268 | -0.566 | -0.577 | 1954 | 2002 | 2006 | 1954 | 552 | 3164 |  | CORR | CIGR | 03:21 | 03:29 | 03:29 | 25 | 104 | 18 | EXT |  | 0.89 | (c)
34913.186 | 10.481 | 10.352 | -0.364 | -0.493 | 2015 | -2147 | 2221 | 2015 | 170 | 3164 |  | CORR | GENE | 03:31 | 04:19 | 04:04 | 323 | 412 | 11 | EXT |  | 0.92 | (c)
34913.532 | 10.827 | 10.782 | -0.018 | -0.063 | 1979 | 2178 | 2163 | 1979 | 3 | 3164 |  | CORR | GENE | 03:25 | 03:57 | 03:55 | 60 | 368 | 22 | EXT |  | 0.89 | (c)
34913.55 | 0 | -0.016 | -11.525 | -11.541 | 227 | 694 | 702 | 227 |  | 3165 | Нарушение формы кольцевого шва | GWAN |  | 11:06 | 00:22 | 12:23 | 0 | 950 |  | EXT | Нарушение формы кольцевого шва |  | (c)
34913.55 | 0 | -0.048 | -11.525 | -11.573 | -1528 | -656 | -809 | 91 |  | 3165 | Нарушение формы кольцевого шва | GWAN |  | 06:23 | 08:44 | 08:19 | 0 | 1437 |  | EXT | Нарушение формы кольцевого шва |  | (c)
34936.73 | 0 | -0.017 | -11.465 | -11.482 | -1037 | -365 | -147 | 0 |  | 3167 | Нарушение формы кольцевого шва | GWAN |  | 06:18 | 08:06 | 08:41 | 0 | 1780 |  | EXT | Нарушение формы кольцевого шва |  | (c)
34959.87 | 0 | -0.032 | -11.71 | -11.742 | -1724 | -1384 | -1381 | 1038 |  | 3169 | Нарушение формы кольцевого шва | GWAN |  | 06:34 | 07:28 | 07:29 | 0 | 686 |  | EXT | Нарушение формы кольцевого шва |  | (c)
34959.92 | 0.05 | 0.02 | -11.66 | -11.69 | 1829 | 1852 | 1860 | 1829 | 20 | 3169 |  | CORR | GENE | 04:07 | 04:11 | 04:12 | 93 | 61 | 11 | EXT |  | 0.89 | (c)
34959.996 | 0.126 | 0.113 | -11.584 | -11.597 | 2188 | -2219 | -2215 | 2157 | 113 | 3169 |  | CORR | CIGR | 05:05 | 05:14 | 05:14 | 28 | 116 | 10 | EXT |  | 0.89 | (c)
34981.995 | 10.415 | 10.399 | -0.4 | -0.416 | 1356 | 1422 | 1430 | 1356 | 384 | 3170 |  | ARTD | CIGR | 04:32 | 04:42 | 04:44 | 32 | 148 |  | EXT | Эквивалент потери металла 26%. |  | (c)
34982.341 | 10.761 | 10.753 | -0.054 | -0.062 | 1450 | 1488 | 1538 | 1450 | 14 | 3170 |  | CORR | CIGR | 04:47 | 04:53 | 05:01 | 48 | 176 | 21 | EXT |  | 0.89 | (c)
34982.395 | 0 | -0.003 | -11.66 | -11.663 | -801 | -289 | -305 | 0 |  | 3171 | Нарушение формы кольцевого шва | GWAN |  | 03:21 | 04:44 | 04:42 | 0 | 993 |  | EXT | Нарушение формы кольцевого шва |  | (c)
34982.395 | 0 | -0.034 | -11.66 | -11.694 | 251 | 617 | 740 | 251 |  | 3171 | Нарушение формы кольцевого шва | GWAN |  | 06:11 | 07:10 | 07:30 | 0 | 978 |  | EXT | Нарушение формы кольцевого шва |  | (c)
35005.695 | 0 | -0.049 | -11.235 | -11.284 | -1510 | 897 | 364 | 0 |  | 3173 | Нарушение формы кольцевого шва | GWAN |  | 01:06 | 07:35 | 06:09 | 0 | 3748 |  | EXT | Нарушение формы кольцевого шва |  | (c)
35039.311 | 11.111 | 11.094 | -0.049 | -0.066 | 1047 | 1206 | 1337 | 1047 | 3 | 3175 |  | CORR | GENE | 04:18 | 04:44 | 05:05 | 63 | 580 | 13 | EXT |  | 0.89 | (c)
35107.559 | 11.524 | 11.449 | -0.036 | -0.111 | -883 | 149 | -19 | 0 | 20 | 3181 |  | CORR | GENE | 04:27 | 07:14 | 06:47 | 91 | 1729 | 14 | EXT |  | 0.89 | (c)
35130.31 | 0 | -0.035 | -10.725 | -10.76 | -1906 | -1009 | -1008 | 110 |  | 3184 | Нарушение формы кольцевого шва | GWAN |  | 06:08 | 08:33 | 08:33 | 0 | 1796 |  | EXT | Нарушение формы кольцевого шва |  | (c)
35175.555 | 0 | -0.035 | -11.65 | -11.685 | -70 | 318 | 197 | 0 |  | 3188 | Коррозия на шве | GWAN | GENE | 05:56 | 06:58 | 06:39 | 90 | 533 | 19 | N/A | Коррозия на шве |  | (c)
35176.444 | 0.889 | 0.875 | -10.761 | -10.775 | 70 | 119 | 202 | 70 | 875 | 3188 |  | CORR | CIGR | 06:18 | 06:26 | 06:40 | 29 | 263 | 13 | EXT |  | 0.89 | (c)
35178.318 | 2.763 | 2.754 | -8.887 | -8.896 | -370 | -330 | -329 | 288 | 2754 | 3188 |  | CORR | CIGR | 05:07 | 05:14 | 05:14 | 20 | 82 | 10 | EXT |  | 0.89 | (c)
35178.787 | 3.232 | 3.217 | -8.418 | -8.433 | -217 | -163 | -141 | 64 | 3217 | 3188 |  | CORR | CIGR | 05:32 | 05:41 | 05:44 | 37 | 152 | 10 | EXT |  | 0.89 | (c)
35178.822 | 3.267 | 3.139 | -8.383 | -8.511 | 193 | 217 | 210 | 193 | 3139 | 3188 |  | CORR | AXGR | 06:38 | 06:42 | 06:41 | 193 | 34 | 14 | EXT |  | 0.91 | (c)
35179.306 | 3.751 | 3.741 | -7.899 | -7.909 | -293 | -241 | -231 | 170 | 3741 | 3188 |  | CORR | GENE | 05:20 | 05:28 | 05:30 | 118 | 122 | 12 | EXT |  | 0.9 | (c)
35179.952 | 4.397 | 4.185 | -7.253 | -7.465 | -610 | -542 | -427 | 245 | 4185 | 3188 |  | CORR | GENE | 04:29 | 04:40 | 04:58 | 566 | 366 | 14 | EXT |  | 0.97 | (c)
35180.251 | 4.696 | 4.55 | -6.954 | -7.1 | -216 | -184 | -167 | 117 | 4550 | 3188 |  | CORR | GENE | 05:32 | 05:37 | 05:40 | 470 | 99 | 15 | EXT |  | 0.96 | (c)
35180.3 | 4.745 | 4.7 | -6.905 | -6.95 | 37 | 190 | 154 | 37 | 4700 | 3188 |  | CORR | GENE | 06:13 | 06:38 | 06:32 | 125 | 234 | 12 | EXT |  | 0.9 | (c)
35180.537 | 4.982 | 4.845 | -6.668 | -6.805 | 156 | 201 | 195 | 156 | 4845 | 3188 |  | CORR | GENE | 06:32 | 06:40 | 06:39 | 330 | 78 | 15 | EXT |  | 0.94 | (c)
35183.033 | 7.478 | 7.448 | -4.172 | -4.202 | -111 | 46 | 25 | 0 | 4147 | 3188 |  | CORR | CIGR | 05:49 | 06:15 | 06:11 | 55 | 273 | 13 | EXT |  | 0.89 | (c)
35183.357 | 7.802 | 7.776 | -3.848 | -3.874 | -299 | -58 | -53 | 0 | 3813 | 3188 |  | CORR | GENE | 05:19 | 05:58 | 05:59 | 61 | 491 | 12 | EXT |  | 0.89 | (c)
35183.55 | 7.995 | 7.968 | -3.655 | -3.682 | -291 | -221 | -113 | 0 | 3640 | 3188 |  | CORR | CIGR | 05:20 | 05:31 | 05:49 | 42 | 357 | 15 | EXT |  | 0.89 | (c)
35185.718 | 10.163 | 10.135 | -1.487 | -1.515 | -758 | -589 | -648 | 538 | 1467 | 3188 |  | CORR | CIGR | 04:05 | 04:32 | 04:23 | 48 | 220 | 10 | EXT |  | 0.89 | (c)
35186.287 | 10.732 | 10.721 | -0.918 | -0.929 | -996 | -832 | -814 | 632 | 902 | 3188 |  | CORR | CIGR | 03:26 | 03:53 | 03:56 | 27 | 364 | 11 | EXT |  | 0.89 | (c)
35187.366 | 0.161 | 0.151 | -11.449 | -11.459 | 2205 | -2179 | -2177 | 2097 | 151 | 3189 |  | CORR | CIGR | 04:45 | 04:58 | 04:58 | 20 | 159 | 16 | EXT |  | 0.89 | (c)
35187.497 | 0.292 | 0.266 | -11.318 | -11.344 | -2206 | -2144 | -2125 | 2043 | 266 | 3189 |  | CORR | GENE | 04:53 | 05:03 | 05:06 | 68 | 163 | 14 | EXT |  | 0.89 | (c)
35189.886 | 2.681 | 2.481 | -8.929 | -9.129 | -1517 | -1415 | -1446 | 1375 | 2481 | 3189 |  | CORR | GENE | 06:44 | 07:01 | 06:56 | 431 | 142 | 10 | EXT |  | 0.93 | (c)
35195.366 | 8.161 | 8.152 | -3.449 | -3.458 | -1306 | -1252 | -1248 | 1190 | 3436 | 3189 |  | CORR | CIGR | 07:19 | 07:27 | 07:28 | 22 | 116 | 13 | EXT |  | 0.89 | (c)
35197.304 | 10.099 | 10.079 | -1.511 | -1.531 | -1479 | -1381 | -1375 | 1272 | 1490 | 3189 |  | CORR | CIGR | 06:51 | 07:06 | 07:07 | 41 | 208 | 14 | EXT |  | 0.89 | (c)
35197.372 | 10.167 | 10.043 | -1.443 | -1.567 | -1257 | -1223 | -1221 | 1186 | 1251 | 3189 |  | CORR | GENE | 07:26 | 07:32 | 07:32 | 316 | 70 | 14 | EXT |  | 0.93 | (c)
35198.815 | 0 | -0.044 | -11.535 | -11.579 | -49 | 508 | 1725 | 0 |  | 3190 | Нарушение формы кольцевого шва | GWAN |  | 00:03 | 01:33 | 04:49 | 0 | 3549 |  | EXT | Нарушение формы кольцевого шва |  | (c)
35208.214 | 9.399 | 9.386 | -2.136 | -2.149 | -1629 | -1450 | -1510 | 1391 | 2043 | 3190 |  | CORR | GENE | 07:48 | 08:17 | 08:07 | 106 | 238 | 12 | EXT |  | 0.9 | (c)
35243.95 | 0 | -0.025 | -11.28 | -11.305 | -1559 | -1003 | -1016 | 473 |  | 3194 | Нарушение формы кольцевого шва | GWAN |  | 06:12 | 07:42 | 07:39 | 0 | 1085 |  | EXT | Нарушение формы кольцевого шва |  | (c)
35277.745 | 0 | -0.036 | -11.4 | -11.436 | -2226 | -1383 | -1503 | 780 |  | 3197 | Нарушение формы кольцевого шва | GWAN |  | 05:32 | 07:48 | 07:29 | 0 | 1446 |  | EXT | Нарушение формы кольцевого шва |  | (c)
35289.105 | 11.36 | 11.322 | -0.04 | -0.078 | 718 | 894 | 848 | 718 | 28 | 3197 |  | CORR | GENE | 01:27 | 01:56 | 01:48 | 50 | 260 | 11 | EXT |  | 0.89 | (c)
35289.115 | 11.37 | 11.331 | -0.03 | -0.069 | 1317 | 1876 | 1628 | 1317 | 10 | 3197 |  | CORR | GENE | 03:04 | 04:35 | 03:54 | 59 | 621 | 16 | EXT |  | 0.89 | (c)
35289.145 | 0 | 0 | -11.055 | -11.055 | 1112 | 1503 | 1512 | 1112 | 0 | 3198 | Непровар / утяжина | GWAN |  | 05:30 | 06:33 | 06:34 | 0 | 800 | 13 | INT | Непровар / утяжина |  | (c)
35334.795 | 0 | -0.032 | -11.045 | -11.077 | 818 | 971 | 992 | 818 |  | 3202 | Нарушение формы кольцевого шва | GWAN |  | 01:49 | 02:14 | 02:17 | 0 | 349 |  | EXT | Нарушение формы кольцевого шва |  | (c)
35334.795 | 0 | -0.023 | -11.045 | -11.068 | 1339 | 1673 | 1691 | 1339 |  | 3202 | Нарушение формы кольцевого шва | GWAN |  | 03:13 | 04:07 | 04:10 | 0 | 703 |  | EXT | Нарушение формы кольцевого шва |  | (c)
35334.902 | 0.107 | 0.097 | -10.938 | -10.948 | 1935 | 1994 | 1995 | 1935 | 97 | 3202 |  | CORR | CIGR | 04:50 | 04:59 | 04:59 | 25 | 120 | 12 | EXT |  | 0.89 | (c)
35357.22 | 0 | -0.024 | -11.5 | -11.524 | 439 | 855 | 781 | 439 |  | 3204 | Нарушение формы кольцевого шва | GWAN |  | 03:09 | 04:16 | 04:04 | 0 | 685 |  | EXT | Нарушение формы кольцевого шва |  | (c)
35357.22 | 0 | -0.037 | -11.5 | -11.537 | -1830 | -1351 | -1361 | 893 |  | 3204 | Нарушение формы кольцевого шва | GWAN |  | 09:03 | 10:20 | 10:18 | 0 | 938 |  | EXT | Нарушение формы кольцевого шва |  | (c)
35368.658 | 11.438 | 11.426 | -0.062 | -0.074 | 433 | 806 | 809 | 433 | 28 | 3204 |  | CORR | CIGR | 03:08 | 04:08 | 04:09 | 46 | 751 | 10 | EXT |  | 0.89 | (c)
35368.715 | 11.495 | 11.459 | -0.005 | -0.041 | 1405 | 1626 | 1684 | 1405 | 3 | 3204 |  | CORR | CIGR | 05:45 | 06:21 | 06:30 | 38 | 557 | 14 | EXT |  | 0.89 | (c)
35368.715 | 11.495 | 11.442 | -0.005 | -0.058 | 1986 | 2001 | 1998 | 1986 | 3 | 3204 |  | CORR | AXGR | 07:19 | 07:21 | 07:21 | 55 | 23 | 11 | EXT |  | 0.89 | (c)
35368.72 | 0 | -0.012 | -9.99 | -10.002 | 1424 | 1704 | 1621 | 1424 |  | 3205 | Нарушение формы кольцевого шва | GWAN |  | 03:38 | 04:23 | 04:09 | 0 | 393 |  | EXT | Нарушение формы кольцевого шва |  | (c)
35368.72 | 0 | -0.002 | -9.99 | -9.992 | 2017 | -1700 | -2027 | 1611 |  | 3205 | Нарушение формы кольцевого шва | GWAN |  | 05:13 | 07:13 | 06:21 | 0 | 833 |  | EXT | Нарушение формы кольцевого шва |  | (c)
35368.752 | 0.032 | 0.016 | -9.958 | -9.974 | -1676 | -1655 | -1651 | 1626 | 16 | 3205 |  | CORR | GENE | 07:17 | 07:21 | 07:21 | 73 | 50 | 15 | EXT |  | 0.89 | (c)
35368.799 | 0.079 | 0.033 | -9.911 | -9.957 | 1288 | -2208 | 1840 | 1288 | 33 | 3205 |  | CORR | GENE | 03:16 | 05:51 | 04:45 | 81 | 1102 | 10 | EXT |  | 0.89 | (c)
35390.245 | 0 | -0.027 | -11.53 | -11.557 | 157 | 522 | 410 | 157 |  | 3207 | Нарушение формы кольцевого шва | GWAN |  | 08:41 | 09:40 | 09:22 | 0 | 507 |  | EXT | Нарушение формы кольцевого шва |  | (c)
35401.775 | 0 | -0.01 | -11.46 | -11.47 | 1696 | -2017 | 2159 | 1696 |  | 3208 | Нарушение формы кольцевого шва | GWAN |  | 06:19 | 08:20 | 07:33 | 0 | 925 |  | EXT | Нарушение формы кольцевого шва |  | (c)
35435.005 | 0 | -0.036 | -8.995 | -9.031 | -1006 | -71 | -401 | 204 |  | 3211а | Нарушение формы кольцевого шва | GWAN |  | 10:44 | 01:15 | 12:22 | 0 | 1210 |  | EXT | Нарушение формы кольцевого шва |  | (c)
35435.005 | 0 | -0.011 | -8.995 | -9.006 | 717 | 1337 | 1746 | 717 |  | 3211а | Нарушение формы кольцевого шва | GWAN |  | 03:22 | 05:02 | 06:08 | 0 | 2058 |  | EXT | Нарушение формы кольцевого шва |  | (c)
35440.21 | 5.205 | 5.195 | -3.79 | -3.8 | 994 | 1040 | 1044 | 994 | 3780 | 3211а |  | CORR | CIGR | 04:07 | 04:14 | 04:15 | 20 | 99 | 13 | EXT |  | 0.89 | (c)
35469.115 | 0 | -0.044 | -11.575 | -11.619 | -53 | 560 | 444 | 0 |  | 3214 | Нарушение формы кольцевого шва | GWAN |  | 08:11 | 09:50 | 09:31 | 0 | 994 |  | EXT | Нарушение формы кольцевого шва |  | (c)
35480.69 | 0 | -0.019 | -11.47 | -11.489 | -746 | 248 | -1 | 0 |  | 3215 | Нарушение формы кольцевого шва | GWAN |  | 00:45 | 03:25 | 02:45 | 0 | 1489 |  | EXT | Нарушение формы кольцевого шва |  | (c)
35480.69 | 0 | -0.033 | -11.47 | -11.503 | 2197 | -2107 | -2081 | 0 | 0 | 3215 | Внутришовный дефект | GWAN |  | 08:40 | 09:05 | 09:09 | 0 | 365 | 18 | MID | Внутришовный дефект |  | (c)
35481.922 | 1.232 | 1.164 | -10.238 | -10.306 | -32 | 23 | 28 | 0 | 1164 | 3215 |  | CORR | GENE | 02:40 | 02:49 | 02:50 | 81 | 120 | 10 | EXT |  | 0.89 | (c)
35481.953 | 1.263 | 1.139 | -10.207 | -10.331 | 1760 | 1792 | 1806 | 378 | 1139 | 3215 |  | CORR | GENE | 07:29 | 07:34 | 07:36 | 258 | 93 | 15 | EXT |  | 0.93 | (c)
35482.219 | 1.529 | 1.417 | -9.941 | -10.053 | -393 | 25 | -65 | 0 | 1417 | 3215 |  | CORR | GENE | 01:42 | 02:49 | 02:35 | 170 | 656 | 13 | EXT |  | 0.91 | (c)
35482.752 | 2.062 | 2.027 | -9.408 | -9.443 | -288 | -242 | -154 | 21 | 2027 | 3215 |  | CORR | GENE | 01:59 | 02:06 | 02:20 | 49 | 267 | 13 | EXT |  | 0.89 | (c)
35483.185 | 2.495 | 2.461 | -8.975 | -9.009 | 266 | 363 | 427 | 266 | 2461 | 3215 |  | CORR | GENE | 03:28 | 03:44 | 03:54 | 54 | 322 | 11 | EXT |  | 0.89 | (c)
35483.326 | 2.636 | 2.361 | -8.834 | -9.109 | 1689 | 1718 | 1727 | 465 | 2361 | 3215 |  | CORR | GENE | 07:18 | 07:22 | 07:24 | 376 | 76 | 12 | EXT |  | 0.94 | (c)
35483.757 | 3.067 | 3.022 | -8.403 | -8.448 | 714 | 736 | 733 | 714 | 3022 | 3215 |  | CORR | AXGR | 04:40 | 04:44 | 04:43 | 108 | 38 | 10 | EXT |  | 0.89 | (c)
35483.996 | 3.306 | 3.292 | -8.164 | -8.178 | 407 | 462 | 494 | 407 | 3292 | 3215 |  | CORR | CIGR | 03:51 | 03:60 | 04:05 | 33 | 174 | 14 | EXT |  | 0.89 | (c)
35484.062 | 3.372 | 3.345 | -8.098 | -8.125 | -178 | 116 | 29 | 0 | 3345 | 3215 |  | CORR | GENE | 02:16 | 03:04 | 02:50 | 110 | 413 | 12 | EXT |  | 0.89 | (c)
35484.598 | 3.908 | 3.767 | -7.562 | -7.703 | -18 | 11 | 1 | 0 | 3767 | 3215 |  | CORR | AXGR | 02:42 | 02:47 | 02:45 | 554 | 37 | 14 | EXT |  | 0.97 | (c)
35485.324 | 4.634 | 4.617 | -6.836 | -6.853 | 473 | 591 | 552 | 473 | 4617 | 3215 |  | CORR | GENE | 04:01 | 04:20 | 04:14 | 48 | 159 | 11 | EXT |  | 0.89 | (c)
35485.685 | 4.995 | 4.981 | -6.475 | -6.489 | 138 | 353 | 271 | 138 | 4981 | 3215 |  | CORR | CIGR | 03:07 | 03:42 | 03:29 | 44 | 268 | 10 | EXT |  | 0.89 | (c)
35487.01 | 6.32 | 6.304 | -5.15 | -5.166 | -311 | -264 | -245 | 179 | 5130 | 3215 |  | CORR | CIGR | 01:55 | 02:02 | 02:05 | 36 | 132 | 12 | EXT |  | 0.89 | (c)
35487.395 | 6.705 | 6.677 | -4.765 | -4.793 | -144 | -87 | -87 | 30 | 4754 | 3215 |  | CORR | CIGR | 02:22 | 02:31 | 02:31 | 39 | 114 | 15 | EXT |  | 0.89 | (c)
35487.785 | 7.095 | 7.081 | -4.375 | -4.389 | -2182 | -2135 | -2135 | 49 | 4357 | 3215 |  | CORR | CIGR | 08:53 | 09:00 | 09:00 | 32 | 93 | 14 | EXT |  | 0.89 | (c)
35487.874 | 7.184 | 7.171 | -4.286 | -4.299 | 1593 | 1900 | 1787 | 250 | 4211 | 3215 |  | CORR | GENE | 07:02 | 07:52 | 07:33 | 88 | 387 | 10 | EXT |  | 0.89 | (c)
35489.301 | 8.611 | 8.599 | -2.859 | -2.871 | -612 | 124 | -170 | 0 | 2724 | 3215 |  | CORR | GENE | 01:06 | 03:05 | 02:18 | 147 | 886 | 13 | EXT |  | 0.9 | (c)
35489.709 | 9.019 | 9.007 | -2.451 | -2.463 | 2054 | 2099 | 2096 | 92 | 2437 | 3215 |  | CORR | CIGR | 08:17 | 08:24 | 08:23 | 26 | 84 | 11 | EXT |  | 0.89 | (c)
35490.034 | 9.344 | 9.333 | -2.126 | -2.137 | 1344 | 1395 | 1413 | 749 | 2112 | 3215 |  | CORR | CIGR | 06:22 | 06:30 | 06:33 | 25 | 138 | 11 | EXT |  | 0.89 | (c)
35490.17 | 9.48 | 9.452 | -1.99 | -2.018 | -663 | -107 | -301 | 0 | 1890 | 3215 |  | CORR | GENE | 00:58 | 02:28 | 01:56 | 128 | 725 | 12 | EXT |  | 0.9 | (c)
35492.733 | 0.573 | 0.524 | -10.587 | -10.636 | -1817 | -1767 | -1697 | 413 | 524 | 3216 |  | CORR | GENE | 07:48 | 07:56 | 08:08 | 60 | 240 | 11 | EXT |  | 0.89 | (c)
35496.361 | 4.201 | 4.186 | -6.959 | -6.974 | 1441 | 1492 | 1538 | 595 | 4186 | 3216 |  | CORR | CIGR | 04:34 | 04:42 | 04:50 | 43 | 195 | 10 | EXT |  | 0.89 | (c)
35497.694 | 5.534 | 5.415 | -5.626 | -5.745 | 963 | 1271 | 1424 | 345 | 5415 | 3216 |  | CORR | GENE | 03:17 | 04:07 | 04:31 | 193 | 922 | 11 | EXT |  | 0.91 | (c)
35497.709 | 5.549 | 5.535 | -5.611 | -5.625 | -1838 | -1796 | -1745 | 393 | 5535 | 3216 |  | CORR | CIGR | 07:45 | 07:52 | 07:60 | 34 | 184 | 11 | EXT |  | 0.89 | (c)
35497.992 | 5.832 | 5.735 | -5.328 | -5.425 | 924 | 1091 | 1231 | 693 | 5267 | 3216 |  | CORR | GENE | 03:11 | 03:38 | 04:00 | 158 | 614 | 13 | EXT |  | 0.9 | (c)
35498.361 | 6.201 | 6.072 | -4.959 | -5.088 | 846 | 869 | 866 | 846 | 4736 | 3216 |  | CORR | AXGR | 02:58 | 03:02 | 03:01 | 352 | 41 | 11 | EXT |  | 0.93 | (c)
35498.628 | 6.468 | 6.453 | -4.692 | -4.707 | 704 | 765 | 760 | 704 | 4680 | 3216 |  | CORR | CIGR | 02:35 | 02:45 | 02:44 | 27 | 112 | 12 | EXT |  | 0.89 | (c)
35499.44 | 7.28 | 7.181 | -3.88 | -3.979 | 610 | 728 | 908 | 610 | 3852 | 3216 |  | CORR | GENE | 02:20 | 02:39 | 03:08 | 127 | 596 | 13 | EXT |  | 0.9 | (c)
35499.74 | 7.58 | 7.57 | -3.58 | -3.59 | 1244 | 1286 | 1285 | 904 | 3571 | 3216 |  | CORR | CIGR | 04:02 | 04:09 | 04:09 | 19 | 82 | 17 | EXT |  | 0.89 | (c)
35500.047 | 7.887 | 7.867 | -3.273 | -3.293 | 1013 | 1191 | 1166 | 912 | 3234 | 3216 |  | CORR | GENE | 03:25 | 03:54 | 03:50 | 59 | 306 | 10 | EXT |  | 0.89 | (c)
35500.651 | 8.491 | 8.423 | -2.669 | -2.737 | 632 | 846 | 951 | 632 | 2619 | 3216 |  | CORR | GENE | 02:24 | 02:58 | 03:15 | 118 | 638 | 14 | EXT |  | 0.9 | (c)
35500.871 | 8.711 | 8.694 | -2.449 | -2.466 | 772 | 1227 | 1035 | 772 | 2376 | 3216 |  | CORR | GENE | 02:46 | 03:60 | 03:29 | 90 | 526 | 20 | EXT |  | 0.9 | (c)
35501.079 | 8.919 | 8.863 | -2.241 | -2.297 | 753 | 844 | 964 | 753 | 2224 | 3216 |  | CORR | GENE | 02:43 | 02:58 | 03:17 | 73 | 423 | 16 | EXT |  | 0.89 | (c)
35501.386 | 9.226 | 9.191 | -1.934 | -1.969 | -2078 | -1926 | -1951 | 153 | 1893 | 3216 |  | CORR | GENE | 07:06 | 07:31 | 07:27 | 76 | 253 | 11 | EXT |  | 0.89 | (c)
35502.353 | 10.193 | 10.108 | -0.967 | -1.052 | 534 | 690 | 848 | 534 | 934 | 3216 |  | CORR | GENE | 02:08 | 02:33 | 02:58 | 118 | 628 | 10 | EXT |  | 0.89 | (c)
35503.32 | 0 | -0.034 | -10.07 | -10.104 | 199 | 762 | 1069 | 199 |  | 3217а | Нарушение формы кольцевого шва | GWAN |  | 01:54 | 03:25 | 04:14 | 0 | 1741 |  | EXT | Нарушение формы кольцевого шва |  | (c)
35507.634 | 4.314 | 4.245 | -5.756 | -5.825 | 955 | 1005 | 1081 | 955 | 4245 | 3217а |  | CORR | GENE | 03:56 | 04:04 | 04:16 | 90 | 251 | 14 | EXT |  | 0.89 | (c)
35507.94 | 4.62 | 4.574 | -5.45 | -5.496 | 60 | 716 | 513 | 60 | 4574 | 3217а |  | CORR | GENE | 01:31 | 03:17 | 02:45 | 164 | 906 | 13 | EXT |  | 0.9 | (c)
35509.383 | 6.063 | 6.026 | -4.007 | -4.044 | 517 | 605 | 660 | 517 | 3987 | 3217а |  | CORR | GENE | 02:45 | 02:59 | 03:08 | 57 | 286 | 15 | EXT |  | 0.89 | (c)
35509.554 | 6.234 | 6.2 | -3.836 | -3.87 | 491 | 763 | 737 | 491 | 3781 | 3217а |  | CORR | GENE | 02:41 | 03:25 | 03:21 | 89 | 493 | 11 | EXT |  | 0.89 | (c)
35510.079 | 6.759 | 6.742 | -3.311 | -3.328 | 632 | 702 | 704 | 632 | 3285 | 3217а |  | CORR | CIGR | 03:04 | 03:15 | 03:15 | 43 | 144 | 11 | EXT |  | 0.89 | (c)
35510.91 | 7.59 | 7.569 | -2.48 | -2.501 | -2184 | -1974 | -2018 | 46 | 2423 | 3217а |  | CORR | GENE | 07:29 | 08:03 | 07:56 | 78 | 332 | 11 | EXT |  | 0.89 | (c)
35513.272 | 9.952 | 9.943 | -0.118 | -0.127 | 1190 | 1343 | 1354 | 712 | 92 | 3217а |  | CORR | CIGR | 04:34 | 04:58 | 05:00 | 35 | 328 | 10 | EXT |  | 0.89 | (c)
35513.39 | 0 | -0.013 | -2.14 | -2.153 | -1609 | -1293 | -1353 | 1098 |  | 3217б | Нарушение формы кольцевого шва | GWAN |  | 03:49 | 04:40 | 04:30 | 0 | 511 |  | EXT | Нарушение формы кольцевого шва |  | (c)
35514.914 | 1.524 | 1.498 | -0.616 | -0.642 | -1555 | -1254 | -1322 | 1089 | 591 | 3217б |  | CORR | CIGR | 03:57 | 04:46 | 04:35 | 51 | 466 | 11 | EXT |  | 0.89 | (c)
35515.341 | 1.951 | 1.925 | -0.189 | -0.215 | -890 | -702 | -647 | 404 | 156 | 3217б |  | CORR | GENE | 05:45 | 06:15 | 06:24 | 59 | 486 | 14 | EXT |  | 0.89 | (c)
35515.35 | 1.96 | 1.945 | -0.18 | -0.195 | -1392 | -1145 | -1208 | 1024 | 162 | 3217б |  | CORR | CIGR | 04:24 | 05:03 | 04:53 | 33 | 368 | 11 | EXT |  | 0.89 | (c)
35515.53 | 0 | -0.004 | -10.77 | -10.774 | 615 | 1317 | 1041 | 615 |  | 3218а | Нарушение формы кольцевого шва | GWAN |  | 04:55 | 06:48 | 06:04 | 0 | 851 |  | EXT | Нарушение формы кольцевого шва |  | (c)
35515.685 | 0.155 | 0.141 | -10.615 | -10.629 | -8 | 27 | 69 | 0 | 141 | 3218а |  | CORR | GENE | 03:14 | 03:20 | 03:27 | 517 | 155 | 10 | EXT |  | 0.94 | (c)
35517.628 | 2.098 | 2.087 | -8.672 | -8.683 | 17 | 127 | 129 | 17 | 2087 | 3218а |  | CORR | CIGR | 03:18 | 03:36 | 03:36 | 28 | 225 | 11 | EXT |  | 0.89 | (c)
35518.747 | 3.217 | 2.936 | -7.553 | -7.834 | -10 | 17 | 41 | 0 | 2936 | 3218а |  | CORR | GENE | 03:14 | 03:18 | 03:22 | 394 | 102 | 10 | EXT |  | 0.93 | (c)
35519.32 | 3.79 | 3.713 | -6.98 | -7.057 | 972 | 1148 | 1261 | 972 | 3713 | 3218а |  | CORR | GENE | 05:52 | 06:21 | 06:39 | 131 | 578 | 12 | EXT |  | 0.9 | (c)
35524.82 | 9.29 | 9.263 | -1.48 | -1.507 | -42 | 23 | 25 | 0 | 1444 | 3218а |  | CORR | GENE | 03:09 | 03:19 | 03:20 | 63 | 134 | 15 | EXT |  | 0.89 | (c)
35525.116 | 9.586 | 9.571 | -1.184 | -1.199 | -729 | -282 | -480 | 230 | 1048 | 3218а |  | CORR | GENE | 01:18 | 02:30 | 01:58 | 151 | 499 | 16 | EXT |  | 0.91 | (c)
35532.647 | 6.347 | 6.326 | -5.033 | -5.054 | 1203 | 1289 | 1361 | 1203 | 4853 | 3218б |  | CORR | GENE | 02:11 | 02:25 | 02:37 | 201 | 316 | 13 | EXT |  | 0.91 | (c)
35534.297 | 7.997 | 7.987 | -3.383 | -3.393 | 1317 | 1373 | 1536 | 1317 | 3318 | 3218б |  | CORR | GENE | 02:29 | 02:39 | 03:05 | 75 | 439 | 14 | EXT |  | 0.89 | (c)
35535.611 | 9.311 | 9.286 | -2.069 | -2.094 | -1440 | -1224 | -1266 | 1092 | 2014 | 3218б |  | CORR | GENE | 07:05 | 07:39 | 07:33 | 80 | 348 | 10 | EXT |  | 0.89 | (c)
35537.624 | 11.324 | 11.295 | -0.056 | -0.085 | 1212 | 1300 | 1387 | 1212 | 36 | 3218б |  | CORR | CIGR | 02:13 | 02:27 | 02:41 | 49 | 349 | 19 | EXT |  | 0.89 | (c)
35548.07 | 0 | -0.038 | -11.47 | -11.508 | 26 | 582 | 339 | 26 |  | 3220а | Нарушение формы кольцевого шва | GWAN |  | 11:24 | 00:54 | 12:15 | 0 | 626 |  | EXT | Нарушение формы кольцевого шва Аномалия находится на отводе. |  | (c)
35548.07 | 0 | -0.008 | -11.47 | -11.478 | 1834 | -1486 | -1891 | 1155 |  | 3220а | Нарушение формы кольцевого шва | GWAN |  | 04:16 | 07:20 | 06:15 | 0 | 1472 |  | EXT | Нарушение формы кольцевого шва Аномалия находится на отводе. |  | (c)
35559.54 | 0 | -0.051 | -12.11 | -12.161 | 1870 | -1761 | -2015 | 1440 |  | 3221а | Нарушение формы кольцевого шва | GWAN |  | 00:58 | 03:12 | 02:31 | 0 | 1151 |  | EXT | Нарушение формы кольцевого шва Аномалия находится на отводе. |  | (c)
35583.815 | 0.445 | 0.19 | -1.57 | -1.825 | -111 | 261 | 640 | 0 | 190 | 3224а |  | CORR | GENE | 03:36 | 04:37 | 05:38 | 653 | 1503 | 15 | EXT |  | 0.98 | (c)
35584.503 | 1.133 | 1.055 | -0.882 | -0.96 | 13 | 408 | 482 | 13 | 768 | 3224а |  | CORR | GENE | 03:56 | 05:00 | 05:12 | 192 | 937 | 19 | EXT |  | 0.92 | (c)
35584.992 | 1.622 | 1.375 | -0.393 | -0.64 | 99 | 234 | 366 | 99 | 200 | 3224а |  | CORR | GENE | 04:10 | 04:32 | 04:53 | 440 | 535 | 13 | EXT |  | 0.95 | (c)
35585.474 | 0.089 | 0.079 | -7.851 | -7.861 | 963 | 1056 | 1047 | 963 | 79 | 3224б |  | CORR | CIGR | 03:54 | 04:09 | 04:08 | 29 | 168 | 15 | EXT |  | 0.89 | (c)
35585.633 | 0.248 | 0.05 | -7.692 | -7.89 | -1656 | -1144 | -1316 | 977 | 50 | 3224б |  | CORR | GENE | 08:51 | 10:14 | 09:46 | 441 | 680 | 12 | EXT |  | 0.94 | (c)
35585.664 | 0.279 | 0.254 | -7.661 | -7.686 | 1035 | 1190 | 1228 | 1035 | 254 | 3224б |  | CORR | GENE | 04:06 | 04:31 | 04:37 | 76 | 387 | 14 | EXT |  | 0.89 | (c)
35585.78 | 0.395 | 0.374 | -7.545 | -7.566 | 2099 | -2200 | -2127 | 1891 | 374 | 3224б |  | CORR | CIGR | 06:57 | 07:24 | 07:36 | 46 | 472 | 15 | EXT |  | 0.89 | (c)
35586.036 | 0.651 | 0.558 | -7.289 | -7.382 | 879 | 1416 | 1259 | 879 | 558 | 3224б |  | CORR | GENE | 03:41 | 05:07 | 04:42 | 157 | 761 | 11 | EXT |  | 0.9 | (c)
35586.156 | 0.771 | 0.743 | -7.169 | -7.197 | -1563 | -932 | -1209 | 856 | 743 | 3224б |  | CORR | GENE | 09:07 | 10:48 | 10:04 | 129 | 706 | 13 | EXT |  | 0.9 | (c)
35586.306 | 0.921 | 0.904 | -7.019 | -7.036 | 741 | 816 | 816 | 741 | 904 | 3224б |  | CORR | CIGR | 03:18 | 03:30 | 03:30 | 27 | 151 | 10 | EXT |  | 0.89 | (c)
35586.342 | 0.957 | 0.899 | -6.983 | -7.041 | 1214 | 1945 | 1633 | 1214 | 899 | 3224б |  | CORR | GENE | 04:35 | 06:33 | 05:42 | 241 | 837 | 16 | EXT |  | 0.93 | (c)
35586.457 | 1.072 | 1.046 | -6.868 | -6.894 | -2113 | -1989 | -2008 | 1903 | 1046 | 3224б |  | CORR | GENE | 07:38 | 07:58 | 07:55 | 64 | 209 | 11 | EXT |  | 0.89 | (c)
35586.647 | 1.262 | 1.229 | -6.678 | -6.711 | 1517 | 2033 | 1917 | 1517 | 1229 | 3224б |  | CORR | GENE | 05:24 | 06:47 | 06:28 | 216 | 801 | 13 | EXT |  | 0.91 | (c)
35586.992 | 1.607 | 1.568 | -6.333 | -6.372 | -1374 | -1237 | -1204 | 1033 | 1568 | 3224б |  | CORR | GENE | 09:37 | 09:59 | 10:05 | 574 | 340 | 14 | EXT |  | 0.97 | (c)
35587.309 | 1.924 | 1.717 | -6.016 | -6.223 | 1312 | 1394 | 1704 | 1312 | 1717 | 3224б |  | CORR | GENE | 04:51 | 05:04 | 05:54 | 233 | 783 | 15 | EXT |  | 0.92 | (c)
35587.329 | 1.944 | 1.926 | -5.996 | -6.014 | 38 | 128 | 118 | 38 | 1926 | 3224б |  | CORR | CIGR | 01:25 | 01:39 | 01:38 | 33 | 160 | 14 | EXT |  | 0.89 | (c)
35588.361 | 2.976 | 2.885 | -4.964 | -5.055 | 1899 | 2041 | 2182 | 1899 | 2885 | 3224б |  | CORR | GENE | 06:25 | 06:48 | 07:11 | 115 | 565 | 14 | EXT |  | 0.9 | (c)
35588.463 | 3.078 | 3.054 | -4.862 | -4.886 | 1275 | 1481 | 1418 | 1275 | 3054 | 3224б |  | CORR | GENE | 04:45 | 05:18 | 05:08 | 71 | 287 | 14 | EXT |  | 0.89 | (c)
35588.62 | 3.235 | 3.217 | -4.705 | -4.723 | -1595 | -1354 | -1213 | 832 | 3217 | 3224б |  | CORR | GENE | 09:01 | 09:40 | 10:03 | 631 | 763 | 13 | EXT |  | 0.96 | (c)
35588.824 | 3.439 | 3.43 | -4.501 | -4.51 | 377 | 425 | 431 | 377 | 3430 | 3224б |  | CORR | CIGR | 02:20 | 02:27 | 02:28 | 22 | 109 | 16 | EXT |  | 0.89 | (c)
35588.956 | 3.571 | 3.496 | -4.369 | -4.444 | 1183 | 1358 | 1434 | 1183 | 3496 | 3224б |  | CORR | GENE | 04:30 | 04:58 | 05:10 | 164 | 502 | 10 | EXT |  | 0.9 | (c)
35589.203 | 3.818 | 3.76 | -4.122 | -4.18 | 509 | 528 | 529 | 509 | 3760 | 3224б |  | CORR | AXGR | 02:41 | 02:44 | 02:44 | 257 | 40 | 14 | EXT |  | 0.92 | (c)
35589.408 | 4.023 | 4.008 | -3.917 | -3.932 | -1750 | -984 | -1331 | 912 | 3728 | 3224б |  | CORR | GENE | 08:36 | 10:40 | 09:44 | 204 | 839 | 14 | EXT |  | 0.91 | (c)
35589.777 | 4.392 | 4.376 | -3.548 | -3.564 | 1031 | 1100 | 1122 | 1031 | 3524 | 3224б |  | CORR | CIGR | 04:05 | 04:16 | 04:20 | 40 | 182 | 10 | EXT |  | 0.89 | (c)
35590.054 | 4.669 | 4.627 | -3.271 | -3.313 | 1090 | 1209 | 1388 | 1090 | 3144 | 3224б |  | CORR | GENE | 04:15 | 04:34 | 05:03 | 169 | 596 | 15 | EXT |  | 0.91 | (c)
35590.323 | 4.938 | 4.911 | -3.002 | -3.029 | 1065 | 1938 | 1829 | 1065 | 2786 | 3224б |  | CORR | GENE | 04:11 | 06:32 | 06:14 | 243 | 1529 | 14 | EXT |  | 0.92 | (c)
35591.35 | 5.965 | 5.901 | -1.975 | -2.039 | 1367 | 1544 | 1581 | 1367 | 1954 | 3224б |  | CORR | GENE | 04:59 | 05:28 | 05:34 | 85 | 429 | 10 | EXT |  | 0.89 | (c)
35591.399 | 6.014 | 5.891 | -1.926 | -2.049 | -1750 | -1257 | -1388 | 1027 | 1707 | 3224б |  | CORR | GENE | 08:36 | 09:56 | 09:35 | 342 | 723 | 14 | EXT |  | 0.94 | (c)
35591.716 | 6.331 | 6.318 | -1.609 | -1.622 | -1565 | -1502 | -1510 | 1455 | 1599 | 3224б |  | CORR | CIGR | 09:06 | 09:16 | 09:15 | 23 | 110 | 21 | EXT |  | 0.89 | (c)
35591.808 | 6.423 | 6.26 | -1.517 | -1.68 | 66 | 103 | 369 | 66 | 1459 | 3224б |  | CORR | GENE | 01:29 | 01:35 | 02:18 | 221 | 607 | 12 | EXT |  | 0.91 | (c)
35591.856 | 6.471 | 6.237 | -1.469 | -1.703 | -2113 | -1956 | -2000 | 1887 | 1432 | 3224б |  | CORR | GENE | 07:38 | 08:03 | 07:56 | 271 | 226 | 11 | EXT |  | 0.92 | (c)
35591.929 | 6.544 | 6.521 | -1.396 | -1.419 | -1751 | -1457 | -1433 | 1115 | 1321 | 3224б |  | CORR | GENE | 08:36 | 09:24 | 09:27 | 98 | 636 | 14 | EXT |  | 0.9 | (c)
35592.091 | 6.706 | 6.658 | -1.234 | -1.282 | 473 | 512 | 614 | 473 | 1220 | 3224б |  | CORR | GENE | 02:35 | 02:41 | 02:58 | 62 | 284 | 12 | EXT |  | 0.89 | (c)
35592.453 | 7.068 | 6.988 | -0.872 | -0.952 | 1926 | -2081 | -2139 | 1742 | 791 | 3224б |  | CORR | GENE | 06:30 | 07:43 | 07:34 | 161 | 793 | 12 | EXT |  | 0.9 | (c)
35592.723 | 7.338 | 7.186 | -0.602 | -0.754 | 529 | 936 | 847 | 529 | 367 | 3224б |  | CORR | GENE | 02:44 | 03:50 | 03:35 | 387 | 636 | 14 | EXT |  | 0.95 | (c)
35594.024 | 0.699 | 0.655 | -10.466 | -10.51 | -447 | -232 | -247 | 47 | 655 | 3225 |  | CORR | GENE | 07:44 | 08:19 | 08:16 | 145 | 400 | 13 | EXT |  | 0.9 | (c)
35594.44 | 1.115 | 1.101 | -10.05 | -10.064 | -330 | -206 | -222 | 114 | 1101 | 3225 |  | CORR | CIGR | 08:03 | 08:23 | 08:20 | 42 | 216 | 10 | EXT |  | 0.89 | (c)
35594.509 | 1.184 | 1.166 | -9.981 | -9.999 | 434 | 492 | 519 | 434 | 1166 | 3225 |  | CORR | CIGR | 10:06 | 10:16 | 10:20 | 33 | 170 | 11 | EXT |  | 0.89 | (c)
35594.524 | 1.199 | 0.677 | -9.966 | -10.488 | -1971 | -1658 | -1710 | 1448 | 677 | 3225 |  | CORR | GENE | 03:38 | 04:29 | 04:20 | 898 | 522 | 20 | EXT |  | 1.04 | (b)
35594.848 | 1.523 | 1.507 | -9.642 | -9.658 | -480 | -194 | -302 | 125 | 1507 | 3225 |  | CORR | CIGR | 07:39 | 08:25 | 08:07 | 50 | 355 | 12 | EXT |  | 0.89 | (c)
35595.647 | 2.322 | 2.3 | -8.843 | -8.865 | -364 | -232 | -243 | 121 | 2300 | 3225 |  | CORR | CIGR | 07:58 | 08:19 | 08:17 | 44 | 242 | 11 | EXT |  | 0.89 | (c)
35595.791 | 2.466 | 2.452 | -8.699 | -8.713 | 1942 | 2027 | 2014 | 1942 | 2452 | 3225 |  | CORR | CIGR | 02:10 | 02:23 | 02:21 | 34 | 144 | 17 | EXT |  | 0.89 | (c)
35596.328 | 3.003 | 2.855 | -8.162 | -8.31 | 2165 | 2191 | 2209 | 2165 | 2855 | 3225 |  | CORR | GENE | 02:46 | 02:50 | 02:53 | 449 | 88 | 14 | EXT |  | 0.95 | (c)
35597.096 | 3.771 | 3.16 | -7.394 | -8.005 | -2082 | -1989 | -1907 | 1733 | 3160 | 3225 |  | CORR | GENE | 03:20 | 03:35 | 03:48 | 612 | 349 | 10 | EXT |  | 0.94 | (c)
35597.621 | 4.296 | 4.276 | -6.869 | -6.889 | -2091 | -1819 | -1926 | 1761 | 4276 | 3225 |  | CORR | GENE | 03:19 | 04:03 | 03:45 | 72 | 330 | 12 | EXT |  | 0.89 | (c)
35597.798 | 4.473 | 4.453 | -6.692 | -6.712 | 2093 | 2207 | 2199 | 2093 | 4453 | 3225 |  | CORR | CIGR | 02:34 | 02:52 | 02:51 | 54 | 212 | 11 | EXT |  | 0.89 | (c)
35598.558 | 5.233 | 4.709 | -5.932 | -6.456 | 1900 | 2048 | 2184 | 1900 | 4709 | 3225 |  | CORR | GENE | 02:03 | 02:27 | 02:49 | 1197 | 567 | 13 | EXT |  | 0.99 | (c)
35599.487 | 6.162 | 6.017 | -5.003 | -5.148 | 1970 | 2101 | 2083 | 1970 | 4972 | 3225 |  | CORR | GENE | 02:14 | 02:35 | 02:32 | 176 | 227 | 15 | EXT |  | 0.91 | (c)
35599.731 | 6.406 | 6.386 | -4.759 | -4.779 | -312 | -173 | -206 | 100 | 4708 | 3225 |  | CORR | GENE | 08:06 | 08:28 | 08:23 | 71 | 212 | 10 | EXT |  | 0.89 | (c)
35599.855 | 6.53 | 6.488 | -4.635 | -4.677 | 1977 | 2206 | 2229 | 1977 | 4580 | 3225 |  | CORR | GENE | 02:15 | 02:52 | 02:56 | 97 | 505 | 10 | EXT |  | 0.89 | (c)
35600.127 | 6.802 | 6.749 | -4.363 | -4.416 | -6 | 144 | 198 | 0 | 4330 | 3225 |  | CORR | GENE | 08:55 | 09:19 | 09:28 | 86 | 408 | 11 | EXT |  | 0.89 | (c)
35600.502 | 7.177 | 7.155 | -3.988 | -4.01 | 67 | 251 | 204 | 67 | 3935 | 3225 |  | CORR | GENE | 09:07 | 09:37 | 09:29 | 75 | 274 | 11 | EXT |  | 0.89 | (c)
35600.979 | 7.654 | 7.585 | -3.511 | -3.58 | 94 | 232 | 350 | 94 | 3478 | 3225 |  | CORR | GENE | 09:11 | 09:34 | 09:53 | 102 | 511 | 12 | EXT |  | 0.89 | (c)
35601.233 | 7.908 | 7.895 | -3.257 | -3.27 | -144 | -59 | -41 | 0 | 3240 | 3225 |  | CORR | CIGR | 08:33 | 08:47 | 08:50 | 30 | 205 | 12 | EXT |  | 0.89 | (c)
35601.292 | 7.967 | 7.946 | -3.198 | -3.219 | -343 | -260 | -264 | 185 | 3177 | 3225 |  | CORR | CIGR | 08:01 | 08:14 | 08:14 | 42 | 157 | 12 | EXT |  | 0.89 | (c)
35601.3 | 7.975 | 7.949 | -3.19 | -3.216 | 286 | 435 | 459 | 286 | 3090 | 3225 |  | CORR | GENE | 09:42 | 10:06 | 10:10 | 126 | 346 | 15 | EXT |  | 0.9 | (c)
35601.48 | 8.155 | 8.127 | -3.01 | -3.038 | -63 | 134 | 107 | 0 | 2965 | 3225 |  | CORR | GENE | 08:46 | 09:18 | 09:14 | 73 | 340 | 11 | EXT |  | 0.89 | (c)
35601.49 | 8.165 | 7.997 | -3 | -3.168 | -517 | -479 | -462 | 408 | 2865 | 3225 |  | CORR | GENE | 07:33 | 07:39 | 07:42 | 303 | 109 | 13 | EXT |  | 0.93 | (c)
35602.385 | 9.06 | 8.981 | -2.105 | -2.184 | 1988 | 2058 | 2195 | 1988 | 2084 | 3225 |  | CORR | GENE | 02:17 | 02:28 | 02:50 | 100 | 413 | 14 | EXT |  | 0.9 | (c)
35602.913 | 9.588 | 9.375 | -1.577 | -1.79 | 1893 | 1953 | 2177 | 1893 | 1549 | 3225 |  | CORR | GENE | 02:02 | 02:11 | 02:48 | 241 | 568 | 13 | EXT |  | 0.92 | (c)
35603.125 | 9.8 | 9.782 | -1.365 | -1.383 | 2169 | -2223 | -1981 | 1670 | 1181 | 3225 |  | CORR | GENE | 02:46 | 02:57 | 03:37 | 202 | 622 | 13 | EXT |  | 0.91 | (c)
35603.929 | 10.604 | 10.592 | -0.561 | -0.573 | 513 | 622 | 603 | 513 | 547 | 3225 |  | CORR | CIGR | 10:19 | 10:37 | 10:34 | 26 | 179 | 13 | EXT |  | 0.89 | (c)
35604.131 | 10.806 | 10.692 | -0.359 | -0.473 | 104 | 563 | 387 | 104 | 163 | 3225 |  | CORR | GENE | 09:13 | 10:27 | 09:59 | 310 | 566 | 11 | EXT |  | 0.92 | (c)
35604.44 | 11.115 | 10.937 | -0.05 | -0.228 | -1742 | -1729 | -1709 | 1675 | 26 | 3225 |  | CORR | GENE | 04:15 | 04:17 | 04:20 | 202 | 67 | 20 | EXT |  | 0.93 | (c)
35604.49 | 0 | -0.014 | -11.3 | -11.314 | -1548 | -1321 | -1262 | 977 |  | 3226 | Нарушение формы кольцевого шва | GWAN |  | 03:40 | 04:17 | 04:26 | 0 | 571 |  | EXT | Нарушение формы кольцевого шва |  | (c)
35604.497 | 0.007 | 0.007 | -11.293 | -11.293 | -1376 | -1328 | -1332 | 1289 | 7 | 3226 |  | CORR | GENE | 04:08 | 04:16 | 04:15 | 154 | 87 | 10 | EXT |  | 0.9 | (c)
35604.779 | 0.289 | 0.182 | -11.011 | -11.118 | -2075 | -1952 | -1592 | 1110 | 182 | 3226 |  | CORR | GENE | 02:15 | 02:35 | 03:33 | 139 | 965 | 21 | EXT |  | 0.91 | (c)
35604.999 | 0.509 | 0.446 | -10.791 | -10.854 | -1789 | -1581 | -1546 | 1303 | 446 | 3226 |  | CORR | GENE | 03:01 | 03:35 | 03:40 | 126 | 486 | 16 | EXT |  | 0.9 | (c)
35605.188 | 0.698 | 0.66 | -10.602 | -10.64 | -1998 | -1722 | -1756 | 1515 | 660 | 3226 |  | CORR | GENE | 02:27 | 03:12 | 03:06 | 116 | 483 | 17 | EXT |  | 0.9 | (c)
35605.481 | 0.991 | 0.601 | -10.309 | -10.699 | 93 | 304 | 412 | 93 | 601 | 3226 |  | CORR | GENE | 08:05 | 08:39 | 08:56 | 820 | 639 | 10 | EXT |  | 0.95 | (c)
35605.569 | 1.079 | 1.031 | -10.221 | -10.269 | -1902 | -1857 | -1811 | 1720 | 1031 | 3226 |  | CORR | GENE | 02:43 | 02:50 | 02:58 | 70 | 182 | 19 | EXT |  | 0.89 | (c)
35605.661 | 1.171 | 1.046 | -10.129 | -10.254 | -1426 | -1398 | -1393 | 1359 | 1046 | 3226 |  | CORR | GENE | 03:60 | 04:04 | 04:05 | 306 | 67 | 11 | EXT |  | 0.92 | (c)
35605.757 | 1.267 | 0.821 | -10.033 | -10.479 | -1700 | -1628 | -1633 | 1566 | 821 | 3226 |  | CORR | GENE | 03:16 | 03:27 | 03:26 | 710 | 134 | 13 | EXT |  | 0.97 | (c)
35605.879 | 1.389 | 1.361 | -9.911 | -9.939 | -1559 | -1559 | -1458 | 1356 | 1361 | 3226 |  | CORR | GENE | 03:38 | 03:38 | 03:55 | 169 | 202 | 18 | EXT |  | 0.91 | (c)
35606.036 | 1.546 | 1.527 | -9.754 | -9.773 | -1907 | -1763 | -1811 | 1714 | 1527 | 3226 |  | CORR | GENE | 02:42 | 03:05 | 02:58 | 73 | 193 | 20 | EXT |  | 0.89 | (c)
35606.204 | 1.714 | 1.106 | -9.586 | -10.194 | -2103 | -1974 | -2021 | 1939 | 1106 | 3226 |  | CORR | GENE | 02:11 | 02:31 | 02:24 | 797 | 164 | 13 | EXT |  | 0.97 | (c)
35606.314 | 1.824 | 1.796 | -9.476 | -9.504 | -56 | 315 | 185 | 0 | 1796 | 3226 |  | CORR | GENE | 07:41 | 08:41 | 08:20 | 127 | 483 | 15 | EXT |  | 0.9 | (c)
35606.328 | 1.838 | 1.704 | -9.462 | -9.596 | -1808 | -1774 | -1753 | 1698 | 1704 | 3226 |  | CORR | GENE | 02:58 | 03:04 | 03:07 | 214 | 110 | 14 | EXT |  | 0.92 | (c)
35606.425 | 1.935 | 1.925 | -9.365 | -9.375 | -1873 | -1819 | -1823 | 1772 | 1925 | 3226 |  | CORR | CIGR | 02:48 | 02:56 | 02:56 | 21 | 101 | 11 | EXT |  | 0.89 | (c)
35606.544 | 2.054 | 1.997 | -9.246 | -9.303 | -272 | -143 | 77 | 0 | 1997 | 3226 |  | CORR | GENE | 07:06 | 07:27 | 08:02 | 101 | 698 | 15 | EXT |  | 0.9 | (c)
35606.695 | 2.205 | 2.127 | -9.095 | -9.173 | -1556 | -1446 | -1452 | 1349 | 2127 | 3226 |  | CORR | GENE | 03:39 | 03:56 | 03:55 | 115 | 208 | 14 | EXT |  | 0.9 | (c)
35606.775 | 2.285 | 2.237 | -9.015 | -9.063 | 101 | 254 | 275 | 101 | 2237 | 3226 |  | CORR | GENE | 08:06 | 08:31 | 08:34 | 91 | 347 | 15 | EXT |  | 0.89 | (c)
35606.844 | 2.354 | 2.201 | -8.946 | -9.099 | -1813 | -1782 | -1782 | 1752 | 2201 | 3226 |  | CORR | GENE | 02:57 | 03:02 | 03:02 | 212 | 61 | 12 | EXT |  | 0.91 | (c)
35607.026 | 2.536 | 2.517 | -8.764 | -8.783 | -1627 | -1544 | -1560 | 1492 | 2517 | 3226 |  | CORR | CIGR | 03:27 | 03:41 | 03:38 | 35 | 135 | 14 | EXT |  | 0.89 | (c)
35607.107 | 2.617 | 2.579 | -8.683 | -8.721 | 56 | 182 | 175 | 56 | 2579 | 3226 |  | CORR | GENE | 07:59 | 08:19 | 08:18 | 108 | 239 | 12 | EXT |  | 0.9 | (c)
35607.227 | 2.737 | 2.718 | -8.563 | -8.582 | -1642 | -1572 | -1488 | 1334 | 2718 | 3226 |  | CORR | CIGR | 03:25 | 03:36 | 03:50 | 56 | 307 | 10 | EXT |  | 0.89 | (c)
35607.258 | 2.768 | 2.752 | -8.532 | -8.548 | 261 | 310 | 364 | 261 | 2752 | 3226 |  | CORR | CIGR | 08:32 | 08:40 | 08:49 | 45 | 207 | 12 | EXT |  | 0.89 | (c)
35608.02 | 3.53 | 3.522 | -7.77 | -7.778 | 51 | 93 | 137 | 51 | 3522 | 3226 |  | CORR | GENE | 07:58 | 08:05 | 08:12 | 134 | 173 | 12 | EXT |  | 0.9 | (c)
35609.637 | 5.147 | 4.787 | -6.153 | -6.513 | -219 | 99 | -28 | 0 | 4787 | 3226 |  | CORR | GENE | 07:15 | 08:06 | 07:45 | 429 | 381 | 12 | EXT |  | 0.94 | (c)
35610.075 | 5.585 | 5.493 | -5.715 | -5.807 | 209 | 722 | 489 | 209 | 5493 | 3226 |  | CORR | GENE | 08:24 | 09:46 | 09:09 | 206 | 560 | 14 | EXT |  | 0.91 | (c)
35610.574 | 6.084 | 5.785 | -5.216 | -5.515 | 693 | 1062 | 997 | 693 | 4326 | 3226 |  | CORR | GENE | 09:42 | 10:41 | 10:31 | 1189 | 607 | 21 | EXT |  | 1.07 | (b)
35611.338 | 6.848 | 6.795 | -4.452 | -4.505 | 99 | 117 | 117 | 99 | 4343 | 3226 |  | CORR | AXGR | 08:06 | 08:09 | 08:09 | 162 | 37 | 11 | EXT |  | 0.9 | (c)
35611.46 | 6.97 | 6.953 | -4.33 | -4.347 | 536 | 599 | 595 | 536 | 4306 | 3226 |  | CORR | CIGR | 09:16 | 09:26 | 09:26 | 41 | 117 | 13 | EXT |  | 0.89 | (c)
35611.657 | 7.167 | 7.154 | -4.133 | -4.146 | -1658 | -1518 | -1510 | 1362 | 4069 | 3226 |  | CORR | GENE | 03:22 | 03:45 | 03:46 | 77 | 297 | 14 | EXT |  | 0.89 | (c)
35611.737 | 7.247 | 7.216 | -4.053 | -4.084 | -1317 | -1258 | -1221 | 1125 | 4033 | 3226 |  | CORR | CIGR | 04:17 | 04:27 | 04:33 | 51 | 192 | 25 | EXT |  | 0.89 | (c)
35611.883 | 7.393 | 7.38 | -3.907 | -3.92 | -1184 | -1139 | -1127 | 1069 | 3897 | 3226 |  | CORR | CIGR | 04:39 | 04:46 | 04:48 | 23 | 115 | 15 | EXT |  | 0.89 | (c)
35612.181 | 7.691 | 7.648 | -3.609 | -3.652 | 54 | 199 | 183 | 54 | 3592 | 3226 |  | CORR | GENE | 07:59 | 08:22 | 08:19 | 60 | 258 | 12 | EXT |  | 0.89 | (c)
35612.21 | 7.72 | 7.693 | -3.58 | -3.607 | -1743 | -1529 | -1586 | 1429 | 3530 | 3226 |  | CORR | GENE | 03:09 | 03:43 | 03:34 | 77 | 314 | 13 | EXT |  | 0.89 | (c)
35612.336 | 7.846 | 7.703 | -3.454 | -3.597 | -1410 | -1379 | -1379 | 1347 | 3366 | 3226 |  | CORR | GENE | 04:02 | 04:07 | 04:07 | 231 | 63 | 15 | EXT |  | 0.92 | (c)
35612.852 | 8.362 | 8.225 | -2.938 | -3.075 | -1379 | -1337 | -1341 | 1304 | 2739 | 3226 |  | CORR | GENE | 04:07 | 04:14 | 04:13 | 336 | 75 | 10 | EXT |  | 0.92 | (c)
35612.883 | 8.393 | 7.989 | -2.907 | -3.311 | 532 | 588 | 611 | 532 | 2877 | 3226 |  | CORR | GENE | 09:16 | 09:25 | 09:28 | 434 | 158 | 10 | EXT |  | 0.93 | (c)
35612.91 | 8.42 | 8.324 | -2.88 | -2.976 | -1484 | -1464 | -1460 | 1435 | 2795 | 3226 |  | CORR | AXGR | 03:50 | 03:54 | 03:54 | 181 | 50 | 13 | EXT |  | 0.91 | (c)
35613.12 | 8.63 | 8.618 | -2.67 | -2.682 | 304 | 360 | 362 | 304 | 2650 | 3226 |  | CORR | CIGR | 08:39 | 08:48 | 08:48 | 32 | 116 | 12 | EXT |  | 0.89 | (c)
35613.196 | 8.706 | 8.645 | -2.594 | -2.655 | -1382 | -1343 | -1352 | 1321 | 2349 | 3226 |  | CORR | GENE | 04:07 | 04:13 | 04:12 | 306 | 61 | 22 | EXT |  | 0.97 | (c)
35613.358 | 8.868 | 8.859 | -2.432 | -2.441 | 510 | 985 | 903 | 510 | 2353 | 3226 |  | CORR | GENE | 09:12 | 10:29 | 10:16 | 88 | 787 | 15 | EXT |  | 0.89 | (c)
35613.665 | 9.175 | 9.109 | -2.125 | -2.191 | -1685 | -1476 | -1450 | 1214 | 2082 | 3226 |  | CORR | GENE | 03:18 | 03:52 | 03:56 | 109 | 471 | 10 | EXT |  | 0.89 | (c)
35613.72 | 9.23 | 9.187 | -2.07 | -2.113 | 404 | 583 | 584 | 404 | 1962 | 3226 |  | CORR | GENE | 08:55 | 09:24 | 09:24 | 151 | 360 | 13 | EXT |  | 0.9 | (c)
35614.144 | 9.654 | 9.265 | -1.646 | -2.035 | -1413 | -1375 | -1364 | 1314 | 1581 | 3226 |  | CORR | GENE | 04:02 | 04:08 | 04:10 | 454 | 99 | 16 | EXT |  | 0.97 | (c)
35614.328 | 9.838 | 9.733 | -1.462 | -1.567 | -1893 | -1600 | -1578 | 1263 | 1420 | 3226 |  | CORR | GENE | 02:44 | 03:32 | 03:35 | 147 | 629 | 18 | EXT |  | 0.91 | (c)
35614.503 | 10.013 | 9.899 | -1.287 | -1.401 | -1913 | -1884 | -1875 | 1837 | 955 | 3226 |  | CORR | GENE | 02:41 | 02:46 | 02:47 | 446 | 75 | 13 | EXT |  | 0.95 | (c)
35614.597 | 10.107 | 9.987 | -1.193 | -1.313 | -365 | 407 | 65 | 0 | 1070 | 3226 |  | CORR | GENE | 06:51 | 08:56 | 08:00 | 243 | 860 | 12 | EXT |  | 0.92 | (c)
35614.748 | 10.258 | 10.061 | -1.042 | -1.239 | -1359 | -1342 | -1340 | 1321 | 851 | 3226 |  | CORR | AXGR | 04:11 | 04:13 | 04:14 | 388 | 38 | 12 | EXT |  | 0.94 | (c)
35614.834 | 10.344 | 10.283 | -0.956 | -1.017 | 2117 | -2174 | -2165 | 1986 | 942 | 3226 |  | CORR | GENE | 01:32 | 01:59 | 02:00 | 75 | 358 | 17 | EXT |  | 0.89 | (c)
35614.988 | 10.498 | 10.489 | -0.802 | -0.811 | -2033 | -1997 | -1980 | 1926 | 784 | 3226 |  | CORR | CIGR | 02:22 | 02:28 | 02:30 | 27 | 107 | 12 | EXT |  | 0.89 | (c)
35615.104 | 10.614 | 10.489 | -0.686 | -0.811 | -211 | 107 | 259 | 0 | 348 | 3226 |  | CORR | GENE | 07:16 | 08:07 | 08:32 | 463 | 942 | 10 | EXT |  | 0.93 | (c)
35615.181 | 10.691 | 10.557 | -0.609 | -0.743 | -1079 | -1033 | -1043 | 1007 | 564 | 3226 |  | CORR | GENE | 04:56 | 05:03 | 05:02 | 179 | 72 | 12 | EXT |  | 0.91 | (c)
35615.294 | 10.804 | 10.752 | -0.496 | -0.548 | -1684 | -1400 | -1357 | 1029 | 368 | 3226 |  | CORR | GENE | 03:18 | 04:04 | 04:11 | 180 | 654 | 11 | EXT |  | 0.9 | (c)
35615.617 | 11.127 | 11.108 | -0.173 | -0.192 | -8 | 135 | 143 | 0 | 104 | 3226 |  | CORR | GENE | 07:49 | 08:12 | 08:13 | 88 | 302 | 11 | EXT |  | 0.89 | (c)
35615.79 | 0 | -0.016 | -11.64 | -11.656 | 551 | 1620 | 1214 | 551 |  | 3227 | Нарушение формы кольцевого шва | GWAN |  | 00:32 | 03:25 | 02:20 | 0 | 1327 |  | EXT | Нарушение формы кольцевого шва |  | (c)
35615.79 | 0 | -0.013 | -11.64 | -11.653 | -1845 | -1362 | -1346 | 847 |  | 3227 | Нарушение формы кольцевого шва | GWAN |  | 06:06 | 07:24 | 07:26 | 0 | 998 |  | EXT | Нарушение формы кольцевого шва |  | (c)
35616.961 | 1.171 | 0.843 | -10.469 | -10.797 | 1787 | 1817 | 1864 | 1787 | 843 | 3227 |  | CORR | GENE | 03:52 | 03:57 | 04:04 | 611 | 153 | 11 | EXT |  | 0.95 | (c)
35617.239 | 1.449 | 1.418 | -10.191 | -10.222 | 1400 | 1598 | 1573 | 1400 | 1418 | 3227 |  | CORR | GENE | 02:50 | 03:22 | 03:17 | 87 | 346 | 12 | EXT |  | 0.89 | (c)
35617.621 | 1.831 | 1.775 | -9.809 | -9.865 | 1451 | 1705 | 1719 | 1451 | 1775 | 3227 |  | CORR | GENE | 02:58 | 03:39 | 03:41 | 72 | 536 | 14 | EXT |  | 0.89 | (c)
35617.897 | 2.107 | 2.02 | -9.533 | -9.62 | 1488 | 1507 | 1506 | 1488 | 2020 | 3227 |  | CORR | AXGR | 03:04 | 03:07 | 03:07 | 147 | 36 | 12 | EXT |  | 0.9 | (c)
35617.967 | 2.177 | 2.137 | -9.463 | -9.503 | 1537 | 1553 | 1553 | 1537 | 2137 | 3227 |  | CORR | AXGR | 03:12 | 03:14 | 03:14 | 130 | 32 | 10 | EXT |  | 0.9 | (c)
35618.504 | 2.714 | 2.599 | -8.926 | -9.041 | 1193 | 1580 | 1590 | 1193 | 2599 | 3227 |  | CORR | GENE | 02:16 | 03:18 | 03:20 | 252 | 793 | 18 | EXT |  | 0.94 | (c)
35618.616 | 2.826 | 2.669 | -8.814 | -8.971 | -944 | -901 | -832 | 720 | 2669 | 3227 |  | CORR | GENE | 08:31 | 08:38 | 08:49 | 282 | 224 | 10 | EXT |  | 0.92 | (c)
35619.008 | 3.218 | 2.863 | -8.422 | -8.777 | 1067 | 1704 | 1639 | 1067 | 2863 | 3227 |  | CORR | GENE | 01:56 | 03:39 | 03:28 | 405 | 1143 | 26 | EXT |  | 1.02 | (b)
35619.1 | 3.31 | 3.28 | -8.33 | -8.36 | 2137 | 2162 | 2172 | 2137 | 3280 | 3227 |  | CORR | GENE | 04:48 | 04:53 | 04:54 | 387 | 70 | 14 | EXT |  | 0.95 | (c)
35619.236 | 3.446 | 3.423 | -8.194 | -8.217 | 1944 | 2000 | 2011 | 1944 | 3423 | 3227 |  | CORR | CIGR | 04:17 | 04:26 | 04:28 | 36 | 133 | 14 | EXT |  | 0.89 | (c)
35619.327 | 3.537 | 3.487 | -8.103 | -8.153 | 1498 | 1565 | 1564 | 1498 | 3487 | 3227 |  | CORR | GENE | 03:05 | 03:16 | 03:16 | 66 | 131 | 16 | EXT |  | 0.89 | (c)
35619.436 | 3.646 | 3.574 | -7.994 | -8.066 | 1253 | 1290 | 1294 | 1253 | 3574 | 3227 |  | CORR | GENE | 02:26 | 02:32 | 02:32 | 86 | 82 | 14 | EXT |  | 0.89 | (c)
35619.543 | 3.753 | 3.731 | -7.887 | -7.909 | 1085 | 1136 | 1143 | 1085 | 3731 | 3227 |  | CORR | CIGR | 01:59 | 02:07 | 02:08 | 34 | 116 | 11 | EXT |  | 0.89 | (c)
35619.6 | 3.81 | 3.779 | -7.83 | -7.861 | 1235 | 1282 | 1293 | 1235 | 3779 | 3227 |  | CORR | GENE | 02:23 | 02:30 | 02:32 | 249 | 115 | 10 | EXT |  | 0.91 | (c)
35619.681 | 3.891 | 3.73 | -7.749 | -7.91 | 1552 | 2075 | 1818 | 1552 | 3730 | 3227 |  | CORR | GENE | 03:14 | 04:38 | 03:57 | 474 | 531 | 20 | EXT |  | 0.99 | (c)
35619.844 | 4.054 | 3.866 | -7.586 | -7.774 | 2094 | 2144 | 2131 | 2094 | 3866 | 3227 |  | CORR | GENE | 04:42 | 04:50 | 04:47 | 298 | 73 | 13 | EXT |  | 0.93 | (c)
35620.126 | 4.336 | 3.985 | -7.304 | -7.655 | 1410 | 1479 | 1451 | 1410 | 3985 | 3227 |  | CORR | GENE | 02:51 | 03:02 | 02:58 | 416 | 82 | 10 | EXT |  | 0.93 | (c)
35620.22 | 4.43 | 4.311 | -7.21 | -7.329 | 1596 | 1727 | 1851 | 1596 | 4311 | 3227 |  | CORR | GENE | 03:21 | 03:42 | 04:02 | 438 | 510 | 22 | EXT |  | 1 | (c)
35620.48 | 4.69 | 4.512 | -6.95 | -7.128 | 1319 | 1455 | 1412 | 1319 | 4512 | 3227 |  | CORR | GENE | 02:36 | 02:58 | 02:51 | 451 | 186 | 11 | EXT |  | 0.94 | (c)
35620.593 | 4.803 | 4.77 | -6.837 | -6.87 | 1535 | 1611 | 1697 | 1535 | 4770 | 3227 |  | CORR | CIGR | 03:11 | 03:24 | 03:37 | 52 | 324 | 19 | EXT |  | 0.89 | (c)
35620.757 | 4.967 | 4.94 | -6.673 | -6.7 | -780 | -696 | -619 | 458 | 4940 | 3227 |  | CORR | GENE | 08:58 | 09:11 | 09:24 | 244 | 322 | 11 | EXT |  | 0.91 | (c)
35620.876 | 5.086 | 5.018 | -6.554 | -6.622 | 1199 | 1430 | 1371 | 1199 | 5018 | 3227 |  | CORR | GENE | 02:17 | 02:54 | 02:45 | 104 | 344 | 15 | EXT |  | 0.9 | (c)
35621.036 | 5.246 | 5.073 | -6.394 | -6.567 | 1555 | 1686 | 1722 | 1555 | 5073 | 3227 |  | CORR | GENE | 03:15 | 03:36 | 03:41 | 367 | 334 | 14 | EXT |  | 0.94 | (c)
35622.436 | 6.646 | 5.958 | -4.994 | -5.682 | 1259 | 1613 | 1742 | 1259 | 4583 | 3227 |  | CORR | GENE | 02:27 | 03:24 | 03:45 | 1099 | 966 | 10 | EXT |  | 0.96 | (c)
35623.162 | 7.372 | 7.243 | -4.268 | -4.397 | -306 | -134 | -122 | 0 | 4041 | 3227 |  | CORR | GENE | 10:14 | 10:42 | 10:44 | 356 | 368 | 11 | EXT |  | 0.93 | (c)
35623.392 | 7.602 | 7.59 | -4.038 | -4.05 | 1373 | 1417 | 1414 | 1373 | 4026 | 3227 |  | CORR | CIGR | 02:45 | 02:52 | 02:52 | 24 | 83 | 13 | EXT |  | 0.89 | (c)
35623.415 | 7.625 | 7.608 | -4.015 | -4.032 | 1682 | 1729 | 1730 | 1682 | 3995 | 3227 |  | CORR | CIGR | 03:35 | 03:43 | 03:43 | 37 | 95 | 11 | EXT |  | 0.89 | (c)
35623.511 | 7.721 | 7.499 | -3.919 | -4.141 | 155 | 387 | 302 | 155 | 3900 | 3227 |  | CORR | GENE | 11:29 | 00:06 | 11:52 | 241 | 295 | 11 | EXT |  | 0.91 | (c)
35624.695 | 8.905 | 8.883 | -2.735 | -2.757 | 103 | 155 | 160 | 103 | 2715 | 3227 |  | CORR | CIGR | 11:20 | 11:29 | 11:29 | 42 | 114 | 12 | EXT |  | 0.89 | (c)
35624.938 | 9.148 | 9.124 | -2.492 | -2.516 | 0 | 119 | 99 | 0 | 2476 | 3227 |  | CORR | CIGR | 11:04 | 11:23 | 11:20 | 40 | 199 | 10 | EXT |  | 0.89 | (c)
35625.211 | 9.421 | 9.403 | -2.219 | -2.237 | 89 | 145 | 142 | 89 | 2203 | 3227 |  | CORR | CIGR | 11:18 | 11:27 | 11:26 | 34 | 106 | 23 | EXT |  | 0.89 | (c)
35625.238 | 9.448 | 9.437 | -2.192 | -2.203 | 198 | 222 | 237 | 198 | 2179 | 3227 |  | CORR | CIGR | 11:35 | 11:39 | 11:42 | 24 | 78 | 11 | EXT |  | 0.89 | (c)
35625.266 | 9.476 | 9.465 | -2.164 | -2.175 | -751 | -718 | -713 | 675 | 2151 | 3227 |  | CORR | CIGR | 09:02 | 09:08 | 09:08 | 24 | 76 | 11 | EXT |  | 0.89 | (c)
35625.299 | 9.509 | 9.496 | -2.131 | -2.144 | 159 | 214 | 207 | 159 | 2121 | 3227 |  | CORR | CIGR | 11:29 | 11:38 | 11:37 | 23 | 96 | 10 | EXT |  | 0.89 | (c)
35625.343 | 9.553 | 9.446 | -2.087 | -2.194 | 439 | 475 | 493 | 439 | 2069 | 3227 |  | CORR | GENE | 00:14 | 00:20 | 00:23 | 125 | 108 | 11 | EXT |  | 0.9 | (c)
35625.505 | 9.715 | 9.694 | -1.925 | -1.946 | 817 | 1074 | 971 | 817 | 1892 | 3227 |  | CORR | CIGR | 01:15 | 01:57 | 01:40 | 54 | 309 | 13 | EXT |  | 0.89 | (c)
35626.783 | 10.993 | 10.97 | -0.647 | -0.67 | 637 | 993 | 965 | 637 | 585 | 3227 |  | CORR | GENE | 00:46 | 01:44 | 01:39 | 85 | 657 | 14 | EXT |  | 0.89 | (c)
35626.875 | 11.085 | 11.07 | -0.555 | -0.57 | -843 | -807 | -784 | 726 | 541 | 3227 |  | CORR | CIGR | 08:48 | 08:53 | 08:57 | 29 | 116 | 14 | EXT |  | 0.89 | (c)
35627.821 | 0.391 | 0.381 | -10.219 | -10.229 | 1335 | 1379 | 1377 | 1335 | 381 | 3228 |  | CORR | CIGR | 08:51 | 08:58 | 08:58 | 22 | 84 | 11 | EXT |  | 0.89 | (c)
35628.377 | 0.947 | 0.931 | -9.663 | -9.679 | 1221 | 1303 | 1310 | 1221 | 931 | 3228 |  | CORR | CIGR | 08:33 | 08:46 | 08:47 | 36 | 178 | 11 | EXT |  | 0.89 | (c)
35628.705 | 1.275 | 1.236 | -9.335 | -9.374 | 1140 | 1414 | 1367 | 1140 | 1236 | 3228 |  | CORR | GENE | 08:20 | 09:04 | 08:56 | 215 | 453 | 13 | EXT |  | 0.91 | (c)
35629.883 | 2.453 | 2.44 | -8.157 | -8.17 | 1028 | 1211 | 1157 | 1028 | 2440 | 3228 |  | CORR | GENE | 08:02 | 08:31 | 08:22 | 59 | 259 | 11 | EXT |  | 0.89 | (c)
35630.673 | 3.243 | 3.186 | -7.367 | -7.424 | 1077 | 1189 | 1231 | 1077 | 3186 | 3228 |  | CORR | GENE | 08:10 | 08:28 | 08:34 | 133 | 309 | 17 | EXT |  | 0.9 | (c)
35631.193 | 3.763 | 3.749 | -6.847 | -6.861 | -411 | -294 | -283 | 155 | 3749 | 3228 |  | CORR | CIGR | 04:09 | 04:28 | 04:30 | 46 | 256 | 11 | EXT |  | 0.89 | (c)
35632.027 | 4.597 | 4.557 | -6.013 | -6.053 | -438 | -60 | -31 | 0 | 4557 | 3228 |  | CORR | GENE | 04:05 | 05:06 | 05:11 | 99 | 815 | 10 | EXT |  | 0.89 | (c)
35632.106 | 4.676 | 4.666 | -5.934 | -5.944 | -621 | -582 | -578 | 535 | 4666 | 3228 |  | CORR | CIGR | 03:36 | 03:42 | 03:42 | 23 | 85 | 12 | EXT |  | 0.89 | (c)
35632.354 | 4.924 | 4.896 | -5.686 | -5.714 | 634 | 672 | 724 | 634 | 4896 | 3228 |  | CORR | CIGR | 06:58 | 07:04 | 07:13 | 44 | 180 | 10 | EXT |  | 0.89 | (c)
35632.743 | 5.313 | 5.283 | -5.297 | -5.327 | 1266 | 1382 | 1452 | 1266 | 5265 | 3228 |  | CORR | GENE | 08:40 | 08:59 | 09:10 | 62 | 373 | 15 | EXT |  | 0.89 | (c)
35633.082 | 5.652 | 5.63 | -4.958 | -4.98 | 843 | 1131 | 1042 | 843 | 4930 | 3228 |  | CORR | CIGR | 07:32 | 08:18 | 08:04 | 50 | 397 | 12 | EXT |  | 0.89 | (c)
35633.147 | 5.717 | 5.689 | -4.893 | -4.921 | 563 | 658 | 685 | 563 | 4872 | 3228 |  | CORR | CIGR | 06:47 | 07:02 | 07:06 | 49 | 244 | 10 | EXT |  | 0.89 | (c)
35633.616 | 6.186 | 6.142 | -4.424 | -4.468 | -494 | -281 | -346 | 197 | 4390 | 3228 |  | CORR | GENE | 03:56 | 04:30 | 04:20 | 78 | 297 | 15 | EXT |  | 0.89 | (c)
35633.715 | 6.285 | 6.248 | -4.325 | -4.362 | -126 | -76 | -17 | 0 | 4307 | 3228 |  | CORR | CIGR | 04:55 | 05:03 | 05:13 | 55 | 219 | 10 | EXT |  | 0.89 | (c)
35633.996 | 6.566 | 6.502 | -4.044 | -4.108 | 604 | 747 | 795 | 604 | 4013 | 3228 |  | CORR | GENE | 06:53 | 07:16 | 07:24 | 95 | 382 | 10 | EXT |  | 0.89 | (c)
35634.95 | 7.52 | 7.481 | -3.09 | -3.129 | -575 | -457 | -463 | 351 | 3068 | 3228 |  | CORR | GENE | 03:43 | 04:02 | 04:01 | 61 | 224 | 11 | EXT |  | 0.89 | (c)
35634.993 | 7.563 | 7.492 | -3.047 | -3.118 | 455 | 593 | 635 | 455 | 3004 | 3228 |  | CORR | GENE | 06:29 | 06:51 | 06:58 | 114 | 359 | 10 | EXT |  | 0.89 | (c)
35635.12 | 7.69 | 7.452 | -2.92 | -3.158 | -1424 | -1209 | -1226 | 1027 | 2888 | 3228 |  | CORR | GENE | 01:26 | 02:01 | 01:58 | 270 | 397 | 11 | EXT |  | 0.92 | (c)
35635.204 | 7.774 | 7.701 | -2.836 | -2.909 | -574 | -459 | -368 | 163 | 2720 | 3228 |  | CORR | GENE | 03:43 | 04:02 | 04:16 | 189 | 411 | 14 | EXT |  | 0.91 | (c)
35635.896 | 8.466 | 8.201 | -2.144 | -2.409 | -159 | -91 | 29 | 0 | 2111 | 3228 |  | CORR | GENE | 04:50 | 05:01 | 05:20 | 298 | 376 | 11 | EXT |  | 0.92 | (c)
35635.949 | 8.519 | 8.505 | -2.091 | -2.105 | -1244 | -1193 | -1188 | 1132 | 2077 | 3228 |  | CORR | CIGR | 01:55 | 02:03 | 02:04 | 28 | 112 | 11 | EXT |  | 0.89 | (c)
35636.281 | 8.851 | 8.841 | -1.759 | -1.769 | -845 | -792 | -789 | 734 | 1747 | 3228 |  | CORR | CIGR | 02:59 | 03:08 | 03:08 | 22 | 111 | 14 | EXT |  | 0.89 | (c)
35636.887 | 9.457 | 9.436 | -1.153 | -1.174 | -1285 | -1193 | -1198 | 1112 | 1131 | 3228 |  | CORR | CIGR | 01:48 | 02:03 | 02:02 | 43 | 173 | 11 | EXT |  | 0.89 | (c)
35637.076 | 9.646 | 9.618 | -0.964 | -0.992 | -523 | -455 | -329 | 136 | 871 | 3228 |  | CORR | GENE | 03:51 | 04:02 | 04:23 | 121 | 387 | 13 | EXT |  | 0.9 | (c)
35637.63 | 10.2 | 10.178 | -0.41 | -0.432 | 1203 | 1353 | 1404 | 1203 | 358 | 3228 |  | CORR | GENE | 08:30 | 08:54 | 09:02 | 74 | 402 | 12 | EXT |  | 0.89 | (c)
35637.71 | 10.28 | 10.26 | -0.33 | -0.35 | -1052 | -1000 | -950 | 849 | 298 | 3228 |  | CORR | CIGR | 02:26 | 02:34 | 02:42 | 52 | 203 | 15 | EXT |  | 0.89 | (c)
35637.972 | 10.542 | 10.492 | -0.068 | -0.118 | -361 | 54 | -81 | 0 | 47 | 3228 |  | CORR | GENE | 04:17 | 05:24 | 05:03 | 71 | 560 | 14 | EXT |  | 0.89 | (c)
35638.04 | 0 | 0 | -11.67 | -11.67 | 1205 | 1419 | 1391 | 1205 | 0 | 3229 |  | GWAN |  | 08:59 | 09:34 | 09:29 | 0 | 372 |  | EXT | Место ремонта. |  | (c)
35649.71 | 0 | -0.02 | -11.45 | -11.47 | 489 | 1405 | 1127 | 489 |  | 3230 | Нарушение формы кольцевого шва | GWAN |  | 00:49 | 03:17 | 02:32 | 0 | 1276 |  | EXT | Нарушение формы кольцевого шва |  | (c)
35649.71 | 0 | -0.008 | -11.45 | -11.458 | 2001 | 2175 | 2160 | 2001 |  | 3230 | Нарушение формы кольцевого шва | GWAN |  | 04:53 | 05:21 | 05:19 | 0 | 318 |  | EXT | Нарушение формы кольцевого шва |  | (c)
35649.71 | 0 | -0.025 | -11.45 | -11.475 | -1992 | -1153 | -1532 | 1072 |  | 3230 | Нарушение формы кольцевого шва | GWAN |  | 06:09 | 08:24 | 07:23 | 0 | 920 |  | EXT | Нарушение формы кольцевого шва |  | (c)
35649.968 | 0.258 | 0.239 | -11.192 | -11.211 | 1730 | 1771 | 1786 | 1730 | 239 | 3230 |  | CORR | CIGR | 04:09 | 04:16 | 04:18 | 32 | 112 | 27 | EXT |  | 0.89 | (c)
35650.091 | 0.381 | 0.28 | -11.069 | -11.17 | 1080 | 1170 | 1221 | 1080 | 280 | 3230 |  | CORR | GENE | 02:25 | 02:39 | 02:47 | 222 | 282 | 13 | EXT |  | 0.91 | (c)
35650.269 | 0.559 | 0.539 | -10.891 | -10.911 | -1370 | -1257 | -1272 | 1174 | 539 | 3230 |  | CORR | CIGR | 07:49 | 08:07 | 08:05 | 32 | 195 | 11 | EXT |  | 0.89 | (c)
35650.298 | 0.588 | 0.575 | -10.862 | -10.875 | -1588 | -1539 | -1537 | 1486 | 575 | 3230 |  | CORR | CIGR | 07:14 | 07:22 | 07:22 | 25 | 102 | 11 | EXT |  | 0.89 | (c)
35650.441 | 0.731 | 0.72 | -10.719 | -10.73 | -1337 | -1289 | -1282 | 1227 | 720 | 3230 |  | CORR | CIGR | 07:54 | 08:02 | 08:03 | 22 | 110 | 14 | EXT |  | 0.89 | (c)
35650.468 | 0.758 | 0.744 | -10.692 | -10.706 | -1591 | -1506 | -1493 | 1395 | 744 | 3230 |  | CORR | CIGR | 07:13 | 07:27 | 07:29 | 27 | 196 | 31 | EXT |  | 0.89 | (c)
35650.528 | 0.818 | 0.754 | -10.632 | -10.696 | 1352 | 1509 | 1509 | 1352 | 754 | 3230 |  | CORR | GENE | 03:08 | 03:34 | 03:34 | 245 | 314 | 24 | EXT |  | 0.95 | (c)
35650.543 | 0.833 | 0.819 | -10.617 | -10.631 | -1472 | -1400 | -1347 | 1223 | 819 | 3230 |  | CORR | GENE | 07:33 | 07:44 | 07:53 | 303 | 249 | 10 | EXT |  | 0.92 | (c)
35650.951 | 1.241 | 1.23 | -10.209 | -10.22 | 1641 | 1692 | 1787 | 1641 | 1230 | 3230 |  | CORR | CIGR | 03:55 | 04:03 | 04:19 | 30 | 291 | 11 | EXT |  | 0.89 | (c)
35651.108 | 1.398 | 1.335 | -10.052 | -10.115 | -1599 | -1178 | -1201 | 803 | 1335 | 3230 |  | CORR | GENE | 07:12 | 08:20 | 08:16 | 99 | 796 | 22 | EXT |  | 0.9 | (c)
35651.306 | 1.596 | 1.562 | -9.854 | -9.888 | 1662 | 1799 | 1803 | 1662 | 1562 | 3230 |  | CORR | GENE | 03:58 | 04:21 | 04:21 | 59 | 283 | 14 | EXT |  | 0.89 | (c)
35654.803 | 5.093 | 5.057 | -6.357 | -6.393 | -1090 | -643 | -784 | 478 | 5057 | 3230 |  | CORR | GENE | 08:34 | 09:46 | 09:24 | 99 | 612 | 13 | EXT |  | 0.89 | (c)
35654.988 | 5.278 | 5.264 | -6.172 | -6.186 | -1282 | -1228 | -1231 | 1180 | 5264 | 3230 |  | CORR | GENE | 08:03 | 08:12 | 08:12 | 112 | 101 | 11 | EXT |  | 0.9 | (c)
35655.321 | 5.611 | 5.574 | -5.839 | -5.876 | 969 | 1170 | 1356 | 969 | 5574 | 3230 |  | CORR | GENE | 02:07 | 02:39 | 03:09 | 165 | 774 | 14 | EXT |  | 0.91 | (c)
35656.221 | 6.511 | 6.473 | -4.939 | -4.977 | -1522 | -1221 | -1217 | 912 | 4874 | 3230 |  | CORR | GENE | 07:24 | 08:13 | 08:14 | 103 | 611 | 16 | EXT |  | 0.9 | (c)
35656.996 | 7.286 | 7.213 | -4.164 | -4.237 | -1512 | -1398 | -1429 | 1347 | 4140 | 3230 |  | CORR | GENE | 07:26 | 07:44 | 07:40 | 97 | 165 | 15 | EXT |  | 0.9 | (c)
35657.086 | 7.376 | 7.365 | -4.074 | -4.085 | 1375 | 1432 | 1543 | 1375 | 4011 | 3230 |  | CORR | GENE | 03:12 | 03:21 | 03:39 | 74 | 336 | 13 | EXT |  | 0.89 | (c)
35657.665 | 7.955 | 7.822 | -3.495 | -3.628 | -1665 | -1484 | -1548 | 1431 | 3477 | 3230 |  | CORR | GENE | 07:01 | 07:31 | 07:20 | 151 | 234 | 11 | EXT |  | 0.9 | (c)
35658.33 | 8.62 | 8.219 | -2.83 | -3.231 | -1798 | -1491 | -1520 | 1243 | 2724 | 3230 |  | CORR | GENE | 06:40 | 07:30 | 07:25 | 507 | 555 | 14 | EXT |  | 0.96 | (c)
35658.36 | 8.65 | 8.636 | -2.8 | -2.814 | 903 | 940 | 944 | 903 | 2789 | 3230 |  | CORR | CIGR | 01:56 | 02:02 | 02:03 | 25 | 83 | 10 | EXT |  | 0.89 | (c)
35658.503 | 8.793 | 8.713 | -2.657 | -2.737 | 1143 | 1197 | 1269 | 1143 | 2455 | 3230 |  | CORR | GENE | 02:35 | 02:43 | 02:55 | 282 | 252 | 11 | EXT |  | 0.92 | (c)
35658.594 | 8.884 | 8.839 | -2.566 | -2.611 | 848 | 989 | 955 | 848 | 2544 | 3230 |  | CORR | GENE | 01:47 | 02:10 | 02:04 | 67 | 215 | 14 | EXT |  | 0.89 | (c)
35658.619 | 8.909 | 8.866 | -2.541 | -2.584 | -1334 | -1204 | -952 | 569 | 2466 | 3230 |  | CORR | GENE | 07:55 | 08:16 | 08:57 | 118 | 765 | 10 | EXT |  | 0.89 | (c)
35659.741 | 10.031 | 10.006 | -1.419 | -1.444 | -1469 | -970 | -935 | 401 | 1317 | 3230 |  | CORR | GENE | 07:33 | 08:54 | 08:59 | 127 | 1069 | 29 | EXT |  | 0.92 | (c)
35659.852 | 10.142 | 10.126 | -1.308 | -1.324 | 782 | 835 | 840 | 782 | 1294 | 3230 |  | CORR | CIGR | 01:36 | 01:45 | 01:46 | 30 | 114 | 13 | EXT |  | 0.89 | (c)
35660.561 | 10.851 | 10.835 | -0.599 | -0.615 | -1290 | -1246 | -1242 | 1194 | 582 | 3230 |  | CORR | CIGR | 08:02 | 08:09 | 08:10 | 33 | 95 | 14 | EXT |  | 0.89 | (c)
35661.16 | 0 | -0.022 | -11.495 | -11.517 | -918 | -703 | -572 | 227 |  | 3231 | Нарушение формы кольцевого шва | GWAN |  | 08:26 | 09:01 | 09:22 | 0 | 692 |  | EXT | Нарушение формы кольцевого шва |  | (c)
35661.231 | 0.071 | 0.05 | -11.424 | -11.445 | 1388 | 1658 | 1591 | 1388 | 50 | 3231 |  | CORR | GENE | 02:38 | 03:22 | 03:11 | 68 | 405 | 12 | EXT |  | 0.89 | (c)
35661.624 | 0.464 | 0.456 | -11.031 | -11.039 | 1510 | 1715 | 1663 | 1510 | 456 | 3231 |  | CORR | GENE | 02:58 | 03:31 | 03:22 | 75 | 305 | 14 | EXT |  | 0.89 | (c)
35662.06 | 0.9 | 0.767 | -10.595 | -10.728 | 1507 | 1575 | 1929 | 1507 | 767 | 3231 |  | CORR | GENE | 02:57 | 03:08 | 04:05 | 147 | 845 | 14 | EXT |  | 0.9 | (c)
35662.877 | 1.717 | 1.686 | -9.778 | -9.809 | 1556 | 1634 | 1687 | 1556 | 1686 | 3231 |  | CORR | GENE | 03:05 | 03:18 | 03:26 | 61 | 262 | 11 | EXT |  | 0.89 | (c)
35663.315 | 2.155 | 2.133 | -9.34 | -9.362 | 1392 | 1461 | 1556 | 1392 | 2133 | 3231 |  | CORR | CIGR | 02:39 | 02:50 | 03:05 | 43 | 328 | 10 | EXT |  | 0.89 | (c)
35665.352 | 4.192 | 4.101 | -7.303 | -7.394 | 1636 | 1781 | 1871 | 1636 | 4101 | 3231 |  | CORR | GENE | 03:18 | 03:41 | 03:56 | 111 | 470 | 10 | EXT |  | 0.89 | (c)
35665.777 | 4.617 | 4.573 | -6.878 | -6.922 | 1326 | 1589 | 1540 | 1326 | 4573 | 3231 |  | CORR | GENE | 02:28 | 03:10 | 03:03 | 104 | 429 | 15 | EXT |  | 0.9 | (c)
35666.069 | 4.909 | 4.894 | -6.586 | -6.601 | 2074 | -2218 | 2197 | 2074 | 4894 | 3231 |  | CORR | CIGR | 04:29 | 04:56 | 04:49 | 56 | 245 | 10 | EXT |  | 0.89 | (c)
35666.507 | 5.347 | 5.334 | -6.148 | -6.161 | 1484 | 2060 | 1825 | 1484 | 5334 | 3231 |  | CORR | GENE | 02:54 | 04:26 | 03:49 | 211 | 681 | 14 | EXT |  | 0.92 | (c)
35667.01 | 5.85 | 5.76 | -5.645 | -5.735 | 1510 | 1627 | 1823 | 1510 | 5620 | 3231 |  | CORR | GENE | 02:58 | 03:17 | 03:48 | 115 | 624 | 14 | EXT |  | 0.9 | (c)
35667.404 | 6.244 | 6.191 | -5.251 | -5.304 | 1709 | 1758 | 1959 | 1709 | 5226 | 3231 |  | CORR | GENE | 03:30 | 03:38 | 04:10 | 78 | 500 | 14 | EXT |  | 0.89 | (c)
35668.364 | 7.204 | 7.192 | -4.291 | -4.303 | 867 | 929 | 961 | 867 | 4255 | 3231 |  | CORR | CIGR | 01:14 | 01:24 | 01:29 | 48 | 188 | 14 | EXT |  | 0.89 | (c)
35668.698 | 7.538 | 7.292 | -3.957 | -4.203 | 1105 | 1242 | 1208 | 1105 | 3714 | 3231 |  | CORR | GENE | 01:52 | 02:14 | 02:09 | 489 | 205 | 12 | EXT |  | 0.95 | (c)
35669.293 | 8.133 | 8.097 | -3.362 | -3.398 | 961 | 1063 | 1129 | 961 | 3304 | 3231 |  | CORR | GENE | 01:29 | 01:46 | 01:56 | 94 | 336 | 15 | EXT |  | 0.9 | (c)
35669.402 | 8.242 | 8.225 | -3.253 | -3.27 | 1946 | 2085 | 2050 | 1946 | 3208 | 3231 |  | CORR | GENE | 04:08 | 04:30 | 04:25 | 62 | 208 | 11 | EXT |  | 0.89 | (c)
35669.619 | 8.459 | 8.449 | -3.036 | -3.046 | 766 | 818 | 818 | 766 | 3027 | 3231 |  | CORR | CIGR | 00:58 | 01:06 | 01:06 | 19 | 105 | 13 | EXT |  | 0.89 | (c)
35669.901 | 8.741 | 8.661 | -2.754 | -2.834 | 1268 | 1661 | 1676 | 1268 | 2682 | 3231 |  | CORR | GENE | 02:19 | 03:22 | 03:25 | 152 | 816 | 20 | EXT |  | 0.91 | (c)
35670.212 | 9.052 | 8.848 | -2.443 | -2.647 | 1236 | 1257 | 1271 | 1236 | 2331 | 3231 |  | CORR | GENE | 02:14 | 02:17 | 02:19 | 316 | 69 | 12 | EXT |  | 0.93 | (c)
35670.744 | 9.584 | 9.511 | -1.911 | -1.984 | 1469 | 1567 | 1745 | 1469 | 1873 | 3231 |  | CORR | GENE | 02:51 | 03:07 | 03:36 | 111 | 553 | 14 | EXT |  | 0.9 | (c)
35670.902 | 9.742 | 9.731 | -1.753 | -1.764 | 1922 | 1959 | 1981 | 1922 | 1740 | 3231 |  | CORR | CIGR | 04:04 | 04:10 | 04:14 | 24 | 118 | 12 | EXT |  | 0.89 | (c)
35670.926 | 9.766 | 9.62 | -1.729 | -1.875 | 1268 | 1316 | 1319 | 1268 | 1522 | 3231 |  | CORR | GENE | 02:19 | 02:26 | 02:27 | 353 | 102 | 19 | EXT |  | 0.96 | (c)
35671.054 | 9.894 | 9.782 | -1.601 | -1.713 | 1559 | 1588 | 1585 | 1559 | 1536 | 3231 |  | CORR | AXGR | 03:06 | 03:10 | 03:10 | 177 | 52 | 13 | EXT |  | 0.91 | (c)
35671.163 | 10.003 | 9.973 | -1.492 | -1.522 | 1401 | 1457 | 1527 | 1401 | 1473 | 3231 |  | CORR | CIGR | 02:40 | 02:49 | 03:00 | 49 | 250 | 18 | EXT |  | 0.89 | (c)
35671.236 | 10.076 | 10.054 | -1.419 | -1.441 | -1341 | -1175 | -1188 | 1035 | 1381 | 3231 |  | CORR | GENE | 07:18 | 07:44 | 07:42 | 60 | 306 | 18 | EXT |  | 0.89 | (c)
35671.497 | 10.337 | 10.313 | -1.158 | -1.182 | 1335 | 1403 | 1460 | 1335 | 1145 | 3231 |  | CORR | CIGR | 02:29 | 02:40 | 02:50 | 37 | 251 | 15 | EXT |  | 0.89 | (c)
35671.581 | 10.421 | 10.409 | -1.074 | -1.086 | 2072 | 2111 | 2118 | 2072 | 1064 | 3231 |  | CORR | CIGR | 04:28 | 04:35 | 04:36 | 22 | 90 | 11 | EXT |  | 0.89 | (c)
35671.6 | 10.44 | 10.429 | -1.055 | -1.066 | -1033 | -983 | -952 | 870 | 1032 | 3231 |  | CORR | CIGR | 08:07 | 08:15 | 08:20 | 34 | 164 | 14 | EXT |  | 0.89 | (c)
35671.901 | 10.741 | 10.728 | -0.754 | -0.767 | 1486 | 1518 | 1543 | 1486 | 728 | 3231 |  | CORR | CIGR | 02:54 | 02:59 | 03:03 | 39 | 114 | 17 | EXT |  | 0.89 | (c)
35672.026 | 10.866 | 10.815 | -0.629 | -0.68 | 1320 | 1403 | 1510 | 1320 | 472 | 3231 |  | CORR | GENE | 02:27 | 02:40 | 02:58 | 208 | 380 | 18 | EXT |  | 0.92 | (c)
35672.38 | 11.22 | 11.21 | -0.275 | -0.285 | -737 | -680 | -685 | 634 | 262 | 3231 |  | CORR | CIGR | 08:55 | 09:04 | 09:03 | 23 | 104 | 11 | EXT |  | 0.89 | (c)
35673.261 | 0.606 | 0.593 | -10.829 | -10.842 | -1878 | -1816 | -1799 | 1720 | 593 | 3232 |  | CORR | CIGR | 08:18 | 08:28 | 08:31 | 30 | 158 | 14 | EXT |  | 0.89 | (c)
35674.275 | 1.62 | 1.275 | -9.815 | -10.16 | 617 | 646 | 665 | 617 | 1275 | 3232 |  | CORR | GENE | 03:01 | 03:05 | 03:08 | 502 | 97 | 11 | EXT |  | 0.94 | (c)
35674.502 | 1.847 | 1.804 | -9.588 | -9.631 | 283 | 506 | 504 | 283 | 1804 | 3232 |  | CORR | GENE | 02:07 | 02:43 | 02:42 | 115 | 441 | 11 | EXT |  | 0.9 | (c)
35674.923 | 2.268 | 2.253 | -9.167 | -9.182 | 487 | 540 | 550 | 487 | 2253 | 3232 |  | CORR | CIGR | 02:40 | 02:48 | 02:50 | 34 | 126 | 14 | EXT |  | 0.89 | (c)
35676.901 | 4.246 | 4.186 | -7.189 | -7.249 | -508 | -264 | -301 | 93 | 4186 | 3232 |  | CORR | GENE | 11:59 | 00:38 | 12:32 | 149 | 415 | 13 | EXT |  | 0.9 | (c)
35677.713 | 5.058 | 5.033 | -6.377 | -6.402 | -39 | 36 | 57 | 0 | 5033 | 3232 |  | CORR | GENE | 01:15 | 01:27 | 01:30 | 74 | 193 | 12 | EXT |  | 0.89 | (c)
35678.213 | 5.558 | 5.541 | -5.877 | -5.894 | -692 | -638 | -635 | 578 | 5541 | 3232 |  | CORR | CIGR | 11:29 | 11:38 | 11:39 | 35 | 114 | 10 | EXT |  | 0.89 | (c)
35679.004 | 6.349 | 6.322 | -5.086 | -5.113 | -641 | -557 | -563 | 485 | 5061 | 3232 |  | CORR | CIGR | 11:38 | 11:51 | 11:50 | 52 | 156 | 11 | EXT |  | 0.89 | (c)
35679.09 | 6.435 | 6.326 | -5 | -5.109 | -1468 | -1083 | -1228 | 987 | 4978 | 3232 |  | CORR | GENE | 09:24 | 10:26 | 10:03 | 131 | 482 | 11 | EXT |  | 0.9 | (c)
35679.154 | 6.499 | 6.464 | -4.936 | -4.971 | -2184 | -2107 | -2056 | 1929 | 4769 | 3232 |  | CORR | GENE | 07:29 | 07:41 | 07:49 | 202 | 255 | 12 | EXT |  | 0.91 | (c)
35679.512 | 6.857 | 6.828 | -4.578 | -4.607 | -1625 | -1327 | -1416 | 1208 | 4551 | 3232 |  | CORR | CIGR | 08:59 | 09:47 | 09:32 | 56 | 416 | 13 | EXT |  | 0.89 | (c)
35679.565 | 6.91 | 6.894 | -4.525 | -4.541 | 824 | 882 | 893 | 824 | 4506 | 3232 |  | CORR | CIGR | 03:34 | 03:43 | 03:45 | 35 | 137 | 11 | EXT |  | 0.89 | (c)
35681.49 | 8.835 | 8.818 | -2.6 | -2.617 | 841 | 887 | 893 | 841 | 2585 | 3232 |  | CORR | CIGR | 03:37 | 03:44 | 03:45 | 32 | 104 | 13 | EXT |  | 0.89 | (c)
35682.94 | 10.285 | 10.075 | -1.15 | -1.36 | 973 | 1023 | 1009 | 973 | 1025 | 3232 |  | CORR | GENE | 03:58 | 04:06 | 04:04 | 335 | 72 | 10 | EXT |  | 0.92 | (c)
35683.169 | 10.514 | 10.456 | -0.921 | -0.979 | 137 | 885 | 563 | 137 | 824 | 3232 |  | CORR | GENE | 01:43 | 03:44 | 02:52 | 155 | 852 | 12 | EXT |  | 0.9 | (c)
35683.393 | 10.738 | 10.716 | -0.697 | -0.719 | 861 | 971 | 951 | 861 | 681 | 3232 |  | CORR | CIGR | 03:40 | 03:58 | 03:54 | 38 | 179 | 12 | EXT |  | 0.89 | (c)
35683.577 | 10.922 | 10.869 | -0.513 | -0.566 | 330 | 928 | 663 | 330 | 390 | 3232 |  | CORR | GENE | 02:14 | 03:51 | 03:08 | 176 | 666 | 16 | EXT |  | 0.91 | (c)
35684.09 | 0 | -0.033 | -10.535 | -10.568 | -168 | 886 | 977 | 0 |  | 3233 | Нарушение формы кольцевого шва | GWAN |  | 11:22 | 02:12 | 14:27 | 0 | 2289 |  | EXT | Нарушение формы кольцевого шва |  | (c)
35684.09 | 0 | -0.027 | -10.535 | -10.562 | -1950 | -1763 | -1576 | 1202 |  | 3233 | Нарушение формы кольцевого шва | GWAN |  | 06:34 | 07:04 | 07:35 | 0 | 748 |  | EXT | Нарушение формы кольцевого шва |  | (c)
35684.214 | 0.124 | 0.077 | -10.411 | -10.458 | 507 | 641 | 738 | 507 | 77 | 3233 |  | CORR | GENE | 01:11 | 01:32 | 01:48 | 288 | 461 | 15 | EXT |  | 0.93 | (c)
35684.232 | 0.142 | 0.13 | -10.393 | -10.405 | -1362 | -1298 | -1304 | 1247 | 130 | 3233 |  | CORR | CIGR | 08:09 | 08:19 | 08:18 | 26 | 115 | 21 | EXT |  | 0.89 | (c)
35684.443 | 0.353 | 0.264 | -10.182 | -10.271 | -1521 | -1202 | -1337 | 1152 | 264 | 3233 |  | CORR | GENE | 07:43 | 08:35 | 08:13 | 116 | 369 | 14 | EXT |  | 0.9 | (c)
35684.48 | 0.39 | 0.367 | -10.145 | -10.168 | 687 | 978 | 897 | 687 | 367 | 3233 |  | CORR | GENE | 01:40 | 02:27 | 02:14 | 78 | 419 | 21 | EXT |  | 0.9 | (c)
35685.207 | 1.117 | 1.033 | -9.418 | -9.502 | 1369 | 1433 | 1624 | 1369 | 1033 | 3233 |  | CORR | GENE | 03:30 | 03:40 | 04:11 | 104 | 511 | 12 | EXT |  | 0.89 | (c)
35685.628 | 1.538 | 1.48 | -8.997 | -9.055 | -1376 | -1343 | -1349 | 1322 | 1480 | 3233 |  | CORR | AXGR | 08:07 | 08:12 | 08:11 | 282 | 53 | 13 | EXT |  | 0.92 | (c)
35686.898 | 2.808 | 2.785 | -7.727 | -7.75 | -1398 | -1262 | -1250 | 1103 | 2785 | 3233 |  | CORR | CIGR | 08:03 | 08:25 | 08:27 | 50 | 295 | 13 | EXT |  | 0.89 | (c)
35687.23 | 3.14 | 3.11 | -7.395 | -7.425 | -1427 | -1361 | -1271 | 1114 | 3110 | 3233 |  | CORR | CIGR | 07:59 | 08:09 | 08:24 | 41 | 312 | 12 | EXT |  | 0.89 | (c)
35687.316 | 3.226 | 3.212 | -7.309 | -7.323 | -517 | -464 | -453 | 389 | 3212 | 3233 |  | CORR | CIGR | 10:26 | 10:34 | 10:36 | 36 | 128 | 12 | EXT |  | 0.89 | (c)
35687.534 | 3.444 | 3.412 | -7.091 | -7.123 | -600 | -166 | -342 | 84 | 3412 | 3233 |  | CORR | CIGR | 10:12 | 11:22 | 10:54 | 56 | 516 | 12 | EXT |  | 0.89 | (c)
35687.702 | 3.612 | 3.577 | -6.923 | -6.958 | -1317 | -1028 | -1123 | 929 | 3577 | 3233 |  | CORR | GENE | 08:16 | 09:03 | 08:48 | 93 | 388 | 12 | EXT |  | 0.89 | (c)
35687.755 | 3.665 | 3.638 | -6.87 | -6.897 | -537 | -451 | -344 | 151 | 3638 | 3233 |  | CORR | CIGR | 10:22 | 10:36 | 10:53 | 40 | 386 | 19 | EXT |  | 0.89 | (c)
35687.803 | 3.713 | 3.693 | -6.822 | -6.842 | -723 | -629 | -606 | 488 | 3693 | 3233 |  | CORR | CIGR | 09:52 | 10:07 | 10:11 | 50 | 235 | 13 | EXT |  | 0.89 | (c)
35687.993 | 3.903 | 3.246 | -6.632 | -7.289 | 1140 | 1449 | 1351 | 1140 | 3246 | 3233 |  | CORR | GENE | 02:53 | 03:43 | 03:27 | 1322 | 422 | 17 | EXT |  | 1.03 | (b)
35688.811 | 4.721 | 4.592 | -5.814 | -5.943 | 1439 | 1496 | 1635 | 1439 | 4592 | 3233 |  | CORR | GENE | 03:41 | 03:50 | 04:13 | 296 | 391 | 10 | EXT |  | 0.92 | (c)
35690.159 | 6.069 | 5 | -4.466 | -5.535 | 1555 | 1683 | 1686 | 1555 | 4384 | 3233 |  | CORR | GENE | 03:60 | 04:21 | 04:21 | 1151 | 262 | 11 | EXT |  | 0.97 | (c)
35693.374 | 9.284 | 8.944 | -1.251 | -1.591 | -1547 | -1409 | -1407 | 1268 | 662 | 3233 |  | CORR | GENE | 07:39 | 08:02 | 08:02 | 929 | 279 | 15 | EXT |  | 1 | (c)
35693.48 | 9.39 | 9.367 | -1.145 | -1.168 | -961 | -867 | -878 | 795 | 1117 | 3233 |  | CORR | CIGR | 09:14 | 09:29 | 09:27 | 51 | 167 | 10 | EXT |  | 0.89 | (c)
35693.69 | 9.6 | 9.586 | -0.935 | -0.949 | 1689 | 1737 | 1755 | 1689 | 917 | 3233 |  | CORR | CIGR | 04:21 | 04:29 | 04:32 | 32 | 133 | 10 | EXT |  | 0.89 | (c)
35695.52 | 0.895 | 0.281 | -10.195 | -10.809 | -1533 | -1457 | -1444 | 1354 | 281 | 3234 |  | CORR | GENE | 03:31 | 03:43 | 03:45 | 896 | 178 | 14 | EXT |  | 0.99 | (c)
35695.568 | 0.943 | 0.414 | -10.147 | -10.676 | -246 | 309 | 134 | 0 | 414 | 3234 |  | CORR | GENE | 06:59 | 08:28 | 08:00 | 973 | 762 | 11 | EXT |  | 0.97 | (c)
35696.806 | 2.181 | 2.121 | -8.909 | -8.969 | -1929 | -1609 | -1719 | 1510 | 2121 | 3234 |  | CORR | GENE | 02:27 | 03:19 | 03:01 | 143 | 419 | 12 | EXT |  | 0.9 | (c)
35697.034 | 2.409 | 2.301 | -8.681 | -8.789 | -1784 | -1578 | -1627 | 1471 | 2301 | 3234 |  | CORR | GENE | 02:51 | 03:24 | 03:16 | 158 | 313 | 11 | EXT |  | 0.9 | (c)
35697.228 | 2.603 | 2.526 | -8.487 | -8.564 | -2000 | -1539 | -1657 | 1313 | 2526 | 3234 |  | CORR | GENE | 02:16 | 03:30 | 03:11 | 148 | 687 | 11 | EXT |  | 0.9 | (c)
35697.3 | 2.675 | 2.614 | -8.415 | -8.476 | 62 | 294 | 350 | 62 | 2614 | 3234 |  | CORR | GENE | 07:49 | 08:26 | 08:35 | 356 | 576 | 10 | EXT |  | 0.92 | (c)
35697.596 | 2.971 | 2.96 | -8.119 | -8.13 | -1503 | -1454 | -1441 | 1378 | 2960 | 3234 |  | CORR | CIGR | 03:36 | 03:44 | 03:46 | 23 | 125 | 14 | EXT |  | 0.89 | (c)
35697.689 | 3.064 | 3.003 | -8.026 | -8.087 | -2187 | -1788 | -1809 | 1431 | 3003 | 3234 |  | CORR | GENE | 01:45 | 02:50 | 02:46 | 135 | 756 | 15 | EXT |  | 0.9 | (c)
35698.015 | 3.39 | 3.375 | -7.7 | -7.715 | 89 | 152 | 153 | 89 | 3375 | 3234 |  | CORR | CIGR | 07:53 | 08:03 | 08:03 | 31 | 127 | 11 | EXT |  | 0.89 | (c)
35698.06 | 3.435 | 3.391 | -7.655 | -7.699 | -1684 | -1654 | -1547 | 1409 | 3391 | 3234 |  | CORR | GENE | 03:07 | 03:11 | 03:29 | 59 | 275 | 13 | EXT |  | 0.89 | (c)
35698.376 | 3.751 | 3.713 | -7.339 | -7.377 | -1710 | -1521 | -1541 | 1373 | 3713 | 3234 |  | CORR | GENE | 03:03 | 03:33 | 03:30 | 278 | 337 | 14 | EXT |  | 0.93 | (c)
35698.535 | 3.91 | 3.885 | -7.18 | -7.205 | -2012 | -1956 | -1947 | 1883 | 3885 | 3234 |  | CORR | CIGR | 02:14 | 02:23 | 02:24 | 44 | 129 | 12 | EXT |  | 0.89 | (c)
35698.671 | 4.046 | 4.007 | -7.044 | -7.083 | -1560 | -1538 | -1536 | 1513 | 4007 | 3234 |  | CORR | AXGR | 03:27 | 03:30 | 03:30 | 120 | 47 | 12 | EXT |  | 0.9 | (c)
35698.9 | 4.275 | 4.254 | -6.815 | -6.836 | -1824 | -1719 | -1729 | 1635 | 4254 | 3234 |  | CORR | CIGR | 02:44 | 03:01 | 02:59 | 44 | 189 | 15 | EXT |  | 0.89 | (c)
35698.944 | 4.319 | 4.311 | -6.771 | -6.779 | -1744 | -1682 | -1702 | 1659 | 4311 | 3234 |  | CORR | GENE | 02:57 | 03:07 | 03:04 | 210 | 84 | 10 | EXT |  | 0.91 | (c)
35699.639 | 5.014 | 4.803 | -6.076 | -6.287 | -1691 | -1631 | -1431 | 1170 | 4803 | 3234 |  | CORR | GENE | 03:06 | 03:15 | 03:48 | 337 | 521 | 14 | EXT |  | 0.94 | (c)
35700.055 | 5.43 | 5.282 | -5.66 | -5.808 | -1728 | -1285 | -1406 | 1084 | 5212 | 3234 |  | CORR | GENE | 02:60 | 04:11 | 03:52 | 596 | 643 | 12 | EXT |  | 0.96 | (c)
35700.47 | 5.845 | 5.83 | -5.245 | -5.26 | 460 | 496 | 498 | 460 | 5233 | 3234 |  | CORR | CIGR | 08:53 | 08:58 | 08:59 | 27 | 75 | 11 | EXT |  | 0.89 | (c)
35701.279 | 6.654 | 6.64 | -4.436 | -4.45 | 682 | 1076 | 916 | 682 | 4352 | 3234 |  | CORR | GENE | 09:28 | 10:32 | 10:06 | 98 | 468 | 12 | EXT |  | 0.89 | (c)
35702.214 | 7.589 | 7.423 | -3.501 | -3.667 | -77 | -50 | -53 | 28 | 3181 | 3234 |  | CORR | AXGR | 07:26 | 07:30 | 07:30 | 486 | 49 | 12 | EXT |  | 0.95 | (c)
35702.543 | 7.918 | 7.879 | -3.172 | -3.211 | -1704 | -1372 | -1431 | 1159 | 3089 | 3234 |  | CORR | GENE | 03:03 | 03:57 | 03:47 | 122 | 546 | 11 | EXT |  | 0.9 | (c)
35702.926 | 8.301 | 8.221 | -2.789 | -2.869 | -1811 | -1483 | -1497 | 1184 | 2717 | 3234 |  | CORR | GENE | 02:46 | 03:39 | 03:37 | 152 | 627 | 14 | EXT |  | 0.9 | (c)
35703.054 | 8.429 | 8.333 | -2.661 | -2.757 | -166 | -149 | -149 | 132 | 2519 | 3234 |  | CORR | AXGR | 07:12 | 07:14 | 07:14 | 238 | 33 | 10 | EXT |  | 0.91 | (c)
35703.097 | 8.472 | 8.392 | -2.618 | -2.698 | 17 | 122 | 323 | 17 | 2589 | 3234 |  | CORR | GENE | 07:41 | 07:58 | 08:31 | 109 | 613 | 12 | EXT |  | 0.9 | (c)
35703.397 | 8.772 | 8.736 | -2.318 | -2.354 | -1692 | -1571 | -1549 | 1405 | 2293 | 3234 |  | CORR | GENE | 03:05 | 03:25 | 03:28 | 61 | 287 | 12 | EXT |  | 0.89 | (c)
35703.444 | 8.819 | 8.716 | -2.271 | -2.374 | 100 | 217 | 278 | 100 | 2239 | 3234 |  | CORR | GENE | 07:55 | 08:13 | 08:23 | 135 | 356 | 14 | EXT |  | 0.9 | (c)
35703.728 | 9.103 | 9.074 | -1.987 | -2.016 | -1566 | -1325 | -1355 | 1144 | 1932 | 3234 |  | CORR | GENE | 03:26 | 04:05 | 03:60 | 84 | 422 | 14 | EXT |  | 0.89 | (c)
35703.809 | 9.184 | 9.116 | -1.906 | -1.974 | 537 | 802 | 887 | 537 | 1863 | 3234 |  | CORR | GENE | 09:05 | 09:48 | 10:02 | 111 | 700 | 17 | EXT |  | 0.9 | (c)
35703.921 | 9.296 | 9.256 | -1.794 | -1.834 | 73 | 225 | 258 | 73 | 1759 | 3234 |  | CORR | GENE | 07:50 | 08:15 | 08:20 | 75 | 371 | 12 | EXT |  | 0.89 | (c)
35703.972 | 9.347 | 9.166 | -1.743 | -1.924 | -1188 | -1153 | -1159 | 1129 | 1597 | 3234 |  | CORR | GENE | 04:27 | 04:32 | 04:31 | 327 | 59 | 15 | EXT |  | 0.94 | (c)
35704.184 | 9.559 | 9.501 | -1.531 | -1.589 | -1541 | -1303 | -1288 | 1035 | 1482 | 3234 |  | CORR | GENE | 03:30 | 04:08 | 04:11 | 107 | 505 | 14 | EXT |  | 0.9 | (c)
35704.216 | 9.591 | 9.577 | -1.499 | -1.513 | 957 | 1049 | 1030 | 957 | 1466 | 3234 |  | CORR | CIGR | 10:13 | 10:28 | 10:25 | 47 | 145 | 15 | EXT |  | 0.89 | (c)
35704.323 | 9.698 | 9.635 | -1.392 | -1.455 | 907 | 944 | 939 | 907 | 1224 | 3234 |  | CORR | GENE | 10:05 | 10:11 | 10:10 | 231 | 63 | 10 | EXT |  | 0.91 | (c)
35704.501 | 9.876 | 9.853 | -1.214 | -1.237 | -1339 | -1212 | -1152 | 965 | 1157 | 3234 |  | CORR | GENE | 04:02 | 04:23 | 04:32 | 80 | 374 | 13 | EXT |  | 0.89 | (c)
35704.576 | 9.951 | 9.728 | -1.139 | -1.362 | 6 | 70 | 114 | 6 | 917 | 3234 |  | CORR | GENE | 07:39 | 07:50 | 07:57 | 445 | 216 | 10 | EXT |  | 0.93 | (c)
35704.619 | 9.994 | 9.98 | -1.096 | -1.11 | 572 | 625 | 630 | 572 | 1082 | 3234 |  | CORR | CIGR | 09:11 | 09:19 | 09:20 | 28 | 115 | 12 | EXT |  | 0.89 | (c)
35704.636 | 10.011 | 9.936 | -1.079 | -1.154 | -1066 | -1030 | -1034 | 1002 | 920 | 3234 |  | CORR | GENE | 04:46 | 04:52 | 04:52 | 234 | 64 | 12 | EXT |  | 0.91 | (c)
35704.655 | 10.03 | 9.937 | -1.06 | -1.153 | -1224 | -1184 | -1169 | 1114 | 795 | 3234 |  | CORR | GENE | 04:21 | 04:27 | 04:30 | 358 | 110 | 13 | EXT |  | 0.94 | (c)
35704.894 | 10.269 | 10.26 | -0.821 | -0.83 | 824 | 891 | 887 | 824 | 802 | 3234 |  | CORR | CIGR | 09:51 | 10:02 | 10:02 | 28 | 125 | 12 | EXT |  | 0.89 | (c)
35704.933 | 10.308 | 10.294 | -0.782 | -0.796 | -1672 | -1608 | -1603 | 1534 | 764 | 3234 |  | CORR | CIGR | 03:09 | 03:19 | 03:20 | 32 | 138 | 12 | EXT |  | 0.89 | (c)
35704.976 | 10.351 | 10.335 | -0.739 | -0.755 | 75 | 158 | 176 | 75 | 677 | 3234 |  | CORR | GENE | 07:50 | 08:04 | 08:07 | 78 | 202 | 21 | EXT |  | 0.9 | (c)
35705.006 | 10.381 | 10.369 | -0.709 | -0.721 | 463 | 554 | 635 | 463 | 677 | 3234 |  | CORR | CIGR | 08:53 | 09:08 | 09:21 | 44 | 343 | 15 | EXT |  | 0.89 | (c)
35705.06 | 10.435 | 10.362 | -0.655 | -0.728 | -2192 | -1476 | -1651 | 1111 | 512 | 3234 |  | CORR | GENE | 01:45 | 03:40 | 03:12 | 216 | 1081 | 14 | EXT |  | 0.92 | (c)
35705.22 | 10.595 | 10.489 | -0.495 | -0.601 | 428 | 458 | 469 | 428 | 347 | 3234 |  | CORR | GENE | 08:48 | 08:52 | 08:54 | 254 | 81 | 17 | EXT |  | 0.93 | (c)
35705.297 | 10.672 | 10.648 | -0.418 | -0.442 | -2190 | -1850 | -1972 | 1755 | 366 | 3234 |  | CORR | GENE | 01:45 | 02:40 | 02:20 | 76 | 435 | 11 | EXT |  | 0.89 | (c)
35705.314 | 10.689 | 10.612 | -0.401 | -0.478 | 810 | 860 | 850 | 810 | 280 | 3234 |  | CORR | GENE | 09:49 | 09:57 | 09:56 | 198 | 79 | 11 | EXT |  | 0.91 | (c)
35705.387 | 10.762 | 10.544 | -0.328 | -0.546 | 40 | 226 | 177 | 40 | 288 | 3234 |  | CORR | GENE | 07:45 | 08:15 | 08:07 | 258 | 275 | 16 | EXT |  | 0.93 | (c)
35705.408 | 10.783 | 10.601 | -0.307 | -0.489 | -1546 | -1199 | -1264 | 981 | 262 | 3234 |  | CORR | GENE | 03:29 | 04:25 | 04:14 | 227 | 565 | 12 | EXT |  | 0.91 | (c)
35705.472 | 10.847 | 10.817 | -0.243 | -0.273 | 120 | 806 | 552 | 120 | 139 | 3234 |  | CORR | GENE | 07:58 | 09:48 | 09:08 | 134 | 864 | 21 | EXT |  | 0.91 | (c)
35705.493 | 10.868 | 10.851 | -0.222 | -0.239 | -1244 | -1170 | -1141 | 1038 | 1 | 3234 |  | CORR | GENE | 04:18 | 04:30 | 04:34 | 238 | 206 | 14 | EXT |  | 0.92 | (c)
35705.686 | 11.061 | 10.969 | -0.029 | -0.121 | 897 | 1015 | 978 | 897 | 3 | 3234 |  | CORR | GENE | 10:03 | 10:22 | 10:16 | 118 | 162 | 14 | EXT |  | 0.9 | (c)
35705.715 | 0 | -0.03 | -10.72 | -10.75 | -1244 | -574 | -852 | 459 |  | 3235 | Нарушение формы кольцевого шва | GWAN |  | 02:26 | 04:14 | 03:30 | 0 | 785 |  | EXT | Нарушение формы кольцевого шва |  | (c)
35705.715 | 0 | -0.016 | -10.72 | -10.736 | -7 | 813 | 475 | 0 |  | 3235 | Нарушение формы кольцевого шва | GWAN |  | 05:46 | 07:58 | 07:04 | 0 | 964 |  | EXT | Нарушение формы кольцевого шва |  | (c)
35705.792 | 0.077 | 0.065 | -10.643 | -10.655 | 684 | 781 | 763 | 684 | 65 | 3235 |  | CORR | CIGR | 07:38 | 07:53 | 07:50 | 25 | 158 | 12 | EXT |  | 0.89 | (c)
35705.842 | 0.127 | 0.08 | -10.593 | -10.64 | -576 | -531 | -471 | 367 | 80 | 3235 |  | CORR | GENE | 04:14 | 04:21 | 04:31 | 100 | 209 | 11 | EXT |  | 0.89 | (c)
35705.909 | 0.194 | 0.155 | -10.526 | -10.565 | 648 | 929 | 918 | 648 | 155 | 3235 |  | CORR | GENE | 07:32 | 08:17 | 08:15 | 113 | 540 | 16 | EXT |  | 0.9 | (c)
35705.916 | 0.201 | 0.15 | -10.519 | -10.57 | -1087 | -960 | -937 | 788 | 150 | 3235 |  | CORR | GENE | 02:52 | 03:12 | 03:16 | 84 | 299 | 14 | EXT |  | 0.89 | (c)
35705.994 | 0.279 | 0.236 | -10.441 | -10.484 | 1260 | 1400 | 1460 | 1260 | 236 | 3235 |  | CORR | GENE | 09:10 | 09:33 | 09:43 | 129 | 400 | 16 | EXT |  | 0.9 | (c)
35706.034 | 0.319 | 0.288 | -10.401 | -10.432 | -1178 | -1094 | -1051 | 925 | 288 | 3235 |  | CORR | GENE | 02:37 | 02:51 | 02:57 | 62 | 253 | 11 | EXT |  | 0.89 | (c)
35706.151 | 0.436 | 0.411 | -10.284 | -10.309 | -920 | -633 | -675 | 431 | 411 | 3235 |  | CORR | GENE | 03:19 | 04:05 | 03:58 | 119 | 489 | 19 | EXT |  | 0.9 | (c)
35706.21 | 0.495 | 0.274 | -10.225 | -10.446 | 782 | 822 | 825 | 782 | 274 | 3235 |  | CORR | GENE | 07:53 | 07:60 | 08:00 | 345 | 86 | 11 | EXT |  | 0.93 | (c)
35706.238 | 0.523 | 0.501 | -10.197 | -10.219 | -1400 | -1301 | -1279 | 1157 | 501 | 3235 |  | CORR | CIGR | 02:01 | 02:17 | 02:21 | 49 | 243 | 10 | EXT |  | 0.89 | (c)
35706.32 | 0.605 | 0.547 | -10.115 | -10.173 | 1155 | 1403 | 1472 | 1155 | 547 | 3235 |  | CORR | GENE | 08:54 | 09:33 | 09:45 | 123 | 634 | 14 | EXT |  | 0.9 | (c)
35706.492 | 0.777 | 0.654 | -9.943 | -10.066 | 783 | 920 | 953 | 783 | 654 | 3235 |  | CORR | GENE | 07:53 | 08:15 | 08:21 | 168 | 340 | 11 | EXT |  | 0.9 | (c)
35706.553 | 0.838 | 0.819 | -9.882 | -9.901 | -1336 | -1194 | -1230 | 1123 | 819 | 3235 |  | CORR | CIGR | 02:11 | 02:34 | 02:29 | 55 | 214 | 16 | EXT |  | 0.89 | (c)
35706.642 | 0.927 | 0.833 | -9.793 | -9.887 | 815 | 849 | 854 | 815 | 833 | 3235 |  | CORR | GENE | 07:59 | 08:04 | 08:05 | 167 | 77 | 12 | EXT |  | 0.9 | (c)
35706.683 | 0.968 | 0.931 | -9.752 | -9.789 | 1200 | 1444 | 1585 | 1200 | 931 | 3235 |  | CORR | GENE | 09:01 | 09:40 | 10:03 | 199 | 771 | 18 | EXT |  | 0.92 | (c)
35706.757 | 1.042 | 0.979 | -9.678 | -9.741 | -1092 | -923 | -911 | 731 | 979 | 3235 |  | CORR | GENE | 02:51 | 03:18 | 03:20 | 149 | 361 | 16 | EXT |  | 0.91 | (c)
35706.763 | 1.048 | 1.011 | -9.672 | -9.709 | 807 | 958 | 959 | 807 | 1011 | 3235 |  | CORR | GENE | 07:57 | 08:22 | 08:22 | 65 | 304 | 16 | EXT |  | 0.89 | (c)
35706.916 | 1.201 | 1.133 | -9.519 | -9.587 | -1044 | -984 | -1002 | 960 | 1133 | 3235 |  | CORR | GENE | 02:59 | 03:08 | 03:05 | 186 | 84 | 14 | EXT |  | 0.91 | (c)
35706.955 | 1.24 | 0.565 | -9.48 | -10.155 | -612 | -554 | -540 | 467 | 565 | 3235 |  | CORR | GENE | 04:08 | 04:18 | 04:20 | 745 | 145 | 15 | EXT |  | 0.99 | (c)
35706.962 | 1.247 | 1.103 | -9.473 | -9.617 | 850 | 900 | 891 | 850 | 1103 | 3235 |  | CORR | GENE | 08:04 | 08:12 | 08:11 | 266 | 82 | 11 | EXT |  | 0.92 | (c)
35707.166 | 1.451 | 1.327 | -9.269 | -9.393 | -1680 | -1331 | -1092 | 504 | 1327 | 3235 |  | CORR | GENE | 01:16 | 02:12 | 02:51 | 234 | 1176 | 16 | EXT |  | 0.92 | (c)
35707.217 | 1.502 | 1.447 | -9.218 | -9.273 | 850 | 1025 | 1078 | 850 | 1447 | 3235 |  | CORR | GENE | 08:04 | 08:33 | 08:41 | 94 | 458 | 11 | EXT |  | 0.89 | (c)
35707.364 | 1.649 | 1.602 | -9.071 | -9.118 | -852 | -647 | -659 | 467 | 1602 | 3235 |  | CORR | GENE | 03:30 | 04:03 | 04:01 | 71 | 385 | 18 | EXT |  | 0.89 | (c)
35707.482 | 1.767 | 1.691 | -8.953 | -9.029 | -571 | -530 | -536 | 500 | 1691 | 3235 |  | CORR | GENE | 04:15 | 04:21 | 04:21 | 119 | 71 | 18 | EXT |  | 0.9 | (c)
35707.539 | 1.824 | 1.806 | -8.896 | -8.914 | -1002 | -908 | -902 | 802 | 1806 | 3235 |  | CORR | CIGR | 03:05 | 03:21 | 03:21 | 34 | 201 | 15 | EXT |  | 0.89 | (c)
35707.561 | 1.846 | 1.825 | -8.874 | -8.895 | -615 | -516 | -507 | 399 | 1825 | 3235 |  | CORR | GENE | 04:08 | 04:24 | 04:25 | 65 | 216 | 15 | EXT |  | 0.89 | (c)
35707.611 | 1.896 | 1.852 | -8.824 | -8.868 | 921 | 1133 | 1219 | 921 | 1852 | 3235 |  | CORR | GENE | 08:16 | 08:50 | 09:04 | 82 | 596 | 10 | EXT |  | 0.89 | (c)
35707.688 | 1.973 | 1.938 | -8.747 | -8.782 | 1115 | 1139 | 1145 | 1115 | 1938 | 3235 |  | CORR | GENE | 08:47 | 08:51 | 08:52 | 258 | 60 | 14 | EXT |  | 0.92 | (c)
35707.945 | 2.23 | 2.152 | -8.49 | -8.568 | -1031 | -893 | -911 | 792 | 2152 | 3235 |  | CORR | GENE | 03:01 | 03:23 | 03:20 | 116 | 240 | 12 | EXT |  | 0.9 | (c)
35707.966 | 2.251 | 2.207 | -8.469 | -8.513 | 1141 | 1210 | 1399 | 1141 | 2207 | 3235 |  | CORR | GENE | 08:51 | 09:02 | 09:33 | 61 | 514 | 10 | EXT |  | 0.89 | (c)
35708.039 | 2.324 | 2.298 | -8.396 | -8.422 | 904 | 1032 | 1014 | 904 | 2298 | 3235 |  | CORR | CIGR | 08:13 | 08:34 | 08:31 | 47 | 220 | 15 | EXT |  | 0.89 | (c)
35708.069 | 2.354 | 1.945 | -8.366 | -8.775 | -487 | -401 | -433 | 379 | 1945 | 3235 |  | CORR | GENE | 04:28 | 04:42 | 04:37 | 444 | 108 | 16 | EXT |  | 0.96 | (c)
35708.193 | 2.478 | 2.412 | -8.242 | -8.308 | -811 | -630 | -587 | 363 | 2412 | 3235 |  | CORR | GENE | 03:36 | 04:05 | 04:12 | 98 | 448 | 21 | EXT |  | 0.9 | (c)
35708.381 | 2.666 | 2.615 | -8.054 | -8.105 | -1847 | -850 | -1163 | 480 | 2615 | 3235 |  | CORR | GENE | 00:49 | 03:30 | 02:39 | 251 | 1368 | 23 | EXT |  | 0.95 | (c)
35708.405 | 2.69 | 2.632 | -8.03 | -8.088 | 644 | 1009 | 960 | 644 | 2632 | 3235 |  | CORR | GENE | 07:31 | 08:30 | 08:22 | 131 | 632 | 10 | EXT |  | 0.9 | (c)
35708.644 | 2.929 | 2.863 | -7.791 | -7.857 | -465 | -450 | -438 | 412 | 2863 | 3235 |  | CORR | AXGR | 04:32 | 04:34 | 04:36 | 1148 | 53 | 14 | EXT |  | 1 | (c)
35708.783 | 3.068 | 3.03 | -7.652 | -7.69 | 1312 | 1418 | 1486 | 1312 | 3030 | 3235 |  | CORR | GENE | 09:19 | 09:36 | 09:47 | 65 | 348 | 13 | EXT |  | 0.89 | (c)
35708.799 | 3.084 | 3.038 | -7.636 | -7.682 | -1579 | -963 | -1205 | 832 | 3038 | 3235 |  | CORR | GENE | 01:32 | 03:12 | 02:33 | 212 | 747 | 15 | EXT |  | 0.92 | (c)
35709.206 | 3.491 | 3.464 | -7.229 | -7.256 | -1120 | -928 | -929 | 737 | 3464 | 3235 |  | CORR | GENE | 02:46 | 03:17 | 03:17 | 136 | 384 | 14 | EXT |  | 0.9 | (c)
35709.244 | 3.529 | 3.128 | -7.191 | -7.592 | 775 | 1051 | 978 | 775 | 3128 | 3235 |  | CORR | GENE | 07:52 | 08:37 | 08:25 | 453 | 407 | 11 | EXT |  | 0.94 | (c)
35709.527 | 3.812 | 3.799 | -6.908 | -6.921 | 1530 | 1803 | 1732 | 1530 | 3799 | 3235 |  | CORR | GENE | 09:54 | 10:38 | 10:27 | 87 | 404 | 12 | EXT |  | 0.89 | (c)
35709.555 | 3.84 | 3.622 | -6.88 | -7.098 | -1066 | -1007 | -1021 | 976 | 3622 | 3235 |  | CORR | GENE | 02:55 | 03:05 | 03:02 | 258 | 90 | 13 | EXT |  | 0.92 | (c)
35709.669 | 3.954 | 3.9 | -6.766 | -6.82 | -1090 | -1023 | -949 | 808 | 3900 | 3235 |  | CORR | GENE | 02:51 | 03:02 | 03:14 | 70 | 282 | 21 | EXT |  | 0.89 | (c)
35709.702 | 3.987 | 3.948 | -6.733 | -6.772 | -1227 | -1211 | -1212 | 1197 | 3948 | 3235 |  | CORR | AXGR | 02:29 | 02:32 | 02:31 | 110 | 30 | 10 | EXT |  | 0.89 | (c)
35709.713 | 3.998 | 3.971 | -6.722 | -6.749 | -1085 | -1040 | -1050 | 1016 | 3971 | 3235 |  | CORR | GENE | 02:52 | 02:59 | 02:58 | 255 | 69 | 15 | EXT |  | 0.93 | (c)
35709.748 | 4.033 | 3.976 | -6.687 | -6.744 | 650 | 798 | 930 | 650 | 3976 | 3235 |  | CORR | GENE | 07:32 | 07:56 | 08:17 | 92 | 560 | 11 | EXT |  | 0.89 | (c)
35709.98 | 4.265 | 4.242 | -6.455 | -6.478 | 1631 | 1715 | 1722 | 1631 | 4242 | 3235 |  | CORR | GENE | 10:10 | 10:24 | 10:25 | 57 | 184 | 22 | EXT |  | 0.89 | (c)
35710.068 | 4.353 | 4.31 | -6.367 | -6.41 | 675 | 872 | 979 | 675 | 4310 | 3235 |  | CORR | GENE | 07:36 | 08:08 | 08:25 | 84 | 607 | 13 | EXT |  | 0.89 | (c)
35710.069 | 4.354 | 4.311 | -6.366 | -6.409 | -1009 | -846 | -770 | 530 | 4311 | 3235 |  | CORR | GENE | 03:04 | 03:31 | 03:43 | 82 | 479 | 19 | EXT |  | 0.9 | (c)
35710.174 | 4.459 | 4.415 | -6.261 | -6.305 | 813 | 834 | 840 | 813 | 4415 | 3235 |  | CORR | AXGR | 07:58 | 08:02 | 08:03 | 289 | 52 | 14 | EXT |  | 0.93 | (c)
35710.265 | 4.55 | 4.539 | -6.17 | -6.181 | -960 | -787 | -839 | 719 | 4539 | 3235 |  | CORR | CIGR | 03:12 | 03:40 | 03:32 | 26 | 241 | 11 | EXT |  | 0.89 | (c)
35710.522 | 4.807 | 4.797 | -5.913 | -5.923 | -1007 | -959 | -892 | 777 | 4797 | 3235 |  | CORR | GENE | 03:05 | 03:12 | 03:23 | 71 | 230 | 11 | EXT |  | 0.89 | (c)
35710.61 | 4.895 | 4.772 | -5.825 | -5.948 | 1345 | 1773 | 1636 | 1345 | 4772 | 3235 |  | CORR | GENE | 09:24 | 10:33 | 10:11 | 298 | 582 | 11 | EXT |  | 0.92 | (c)
35710.869 | 5.154 | 5.141 | -5.566 | -5.579 | -871 | -786 | -770 | 669 | 5141 | 3235 |  | CORR | CIGR | 03:27 | 03:40 | 03:43 | 32 | 202 | 15 | EXT |  | 0.89 | (c)
35710.899 | 5.184 | 5.151 | -5.536 | -5.569 | 1678 | 1794 | 1754 | 1678 | 5151 | 3235 |  | CORR | GENE | 10:18 | 10:37 | 10:30 | 145 | 151 | 12 | EXT |  | 0.9 | (c)
35710.981 | 5.266 | 5.25 | -5.454 | -5.47 | -888 | -658 | -727 | 566 | 5155 | 3235 |  | CORR | GENE | 03:24 | 04:01 | 03:50 | 315 | 322 | 14 | EXT |  | 0.93 | (c)
35711.411 | 5.696 | 5.66 | -5.024 | -5.06 | 677 | 757 | 799 | 677 | 5002 | 3235 |  | CORR | GENE | 07:36 | 07:49 | 07:56 | 58 | 244 | 12 | EXT |  | 0.89 | (c)
35711.495 | 5.78 | 5.591 | -4.94 | -5.129 | -848 | -682 | -728 | 609 | 4924 | 3235 |  | CORR | GENE | 03:30 | 03:57 | 03:49 | 205 | 240 | 13 | EXT |  | 0.91 | (c)
35711.528 | 5.813 | 5.091 | -4.907 | -5.629 | 1509 | 1555 | 1577 | 1509 | 4662 | 3235 |  | CORR | GENE | 09:51 | 09:58 | 10:02 | 967 | 137 | 14 | EXT |  | 0.99 | (c)
35711.612 | 5.897 | 5.873 | -4.823 | -4.847 | 662 | 720 | 837 | 662 | 4781 | 3235 |  | CORR | GENE | 07:34 | 07:43 | 08:02 | 66 | 351 | 13 | EXT |  | 0.89 | (c)
35711.73 | 6.015 | 5.949 | -4.705 | -4.771 | -1440 | -908 | -1026 | 612 | 4518 | 3235 |  | CORR | GENE | 01:55 | 03:21 | 03:01 | 253 | 828 | 25 | EXT |  | 0.96 | (c)
35712.058 | 6.343 | 6.309 | -4.377 | -4.411 | -1371 | -795 | -989 | 608 | 4262 | 3235 |  | CORR | GENE | 02:06 | 03:39 | 03:07 | 149 | 763 | 28 | EXT |  | 0.93 | (c)
35712.099 | 6.384 | 6.317 | -4.336 | -4.403 | 546 | 600 | 829 | 546 | 4324 | 3235 |  | CORR | GENE | 07:15 | 07:24 | 08:01 | 79 | 567 | 13 | EXT |  | 0.89 | (c)
35712.29 | 6.575 | 6.559 | -4.145 | -4.161 | 553 | 608 | 612 | 553 | 4130 | 3235 |  | CORR | CIGR | 07:16 | 07:25 | 07:26 | 31 | 117 | 15 | EXT |  | 0.89 | (c)
35712.48 | 6.765 | 6.728 | -3.955 | -3.992 | -1015 | -673 | -741 | 468 | 3916 | 3235 |  | CORR | GENE | 03:03 | 03:58 | 03:47 | 76 | 547 | 22 | EXT |  | 0.9 | (c)
35712.533 | 6.818 | 6.694 | -3.902 | -4.026 | 583 | 722 | 938 | 583 | 3873 | 3235 |  | CORR | GENE | 07:21 | 07:44 | 08:18 | 153 | 711 | 24 | EXT |  | 0.92 | (c)
35712.829 | 7.114 | 6.894 | -3.606 | -3.826 | -1132 | -957 | -748 | 365 | 3568 | 3235 |  | CORR | GENE | 02:44 | 03:13 | 03:46 | 258 | 768 | 22 | EXT |  | 0.95 | (c)
35712.967 | 7.252 | 7.231 | -3.468 | -3.489 | -1000 | -925 | -923 | 846 | 3450 | 3235 |  | CORR | CIGR | 03:06 | 03:18 | 03:18 | 39 | 154 | 11 | EXT |  | 0.89 | (c)
35713.027 | 7.312 | 7.224 | -3.408 | -3.496 | 1935 | 1971 | 2018 | 1935 | 3248 | 3235 |  | CORR | GENE | 10:59 | 11:05 | 11:13 | 248 | 166 | 11 | EXT |  | 0.91 | (c)
35713.091 | 7.376 | 7.209 | -3.344 | -3.511 | -441 | -403 | -413 | 385 | 3239 | 3235 |  | CORR | GENE | 04:36 | 04:42 | 04:40 | 272 | 57 | 11 | EXT |  | 0.92 | (c)
35713.363 | 7.648 | 7.05 | -3.072 | -3.67 | 1716 | 1756 | 1810 | 1716 | 2963 | 3235 |  | CORR | GENE | 10:24 | 10:30 | 10:39 | 707 | 188 | 13 | EXT |  | 0.97 | (c)
35713.395 | 7.68 | 7.555 | -3.04 | -3.165 | -1522 | -959 | -1189 | 856 | 2954 | 3235 |  | CORR | GENE | 01:41 | 03:12 | 02:35 | 211 | 666 | 19 | EXT |  | 0.93 | (c)
35713.79 | 8.075 | 8.004 | -2.645 | -2.716 | -1153 | -985 | -712 | 271 | 2607 | 3235 |  | CORR | GENE | 02:41 | 03:08 | 03:52 | 109 | 882 | 11 | EXT |  | 0.89 | (c)
35713.998 | 8.283 | 8.258 | -2.437 | -2.462 | -758 | -674 | -670 | 582 | 2407 | 3235 |  | CORR | CIGR | 03:45 | 03:58 | 03:59 | 55 | 176 | 13 | EXT |  | 0.89 | (c)
35714.441 | 8.726 | 8.156 | -1.994 | -2.564 | -554 | -525 | -517 | 479 | 1528 | 3235 |  | CORR | GENE | 04:18 | 04:22 | 04:24 | 1036 | 74 | 14 | EXT |  | 0.99 | (c)
35714.481 | 8.766 | 8.736 | -1.954 | -1.984 | 1664 | 1866 | 1837 | 1664 | 1901 | 3235 |  | CORR | GENE | 10:16 | 10:48 | 10:44 | 83 | 347 | 13 | EXT |  | 0.89 | (c)
35714.54 | 8.825 | 8.541 | -1.895 | -2.179 | -836 | -793 | -788 | 740 | 1880 | 3235 |  | CORR | GENE | 03:32 | 03:39 | 03:40 | 299 | 96 | 13 | EXT |  | 0.93 | (c)
35714.54 | 8.825 | 8.825 | -1.895 | -1.895 | 1721 | 1786 | 1762 | 1721 | 1680 | 3235 |  | CORR | GENE | 10:25 | 10:35 | 10:31 | 215 | 82 | 13 | EXT |  | 0.91 | (c)
35714.6 | 8.885 | 8.857 | -1.835 | -1.863 | -978 | -886 | -859 | 739 | 1797 | 3235 |  | CORR | GENE | 03:09 | 03:24 | 03:28 | 66 | 239 | 18 | EXT |  | 0.89 | (c)
35714.784 | 9.069 | 9.055 | -1.651 | -1.665 | -740 | -678 | -678 | 616 | 1639 | 3235 |  | CORR | CIGR | 03:48 | 03:58 | 03:58 | 26 | 124 | 10 | EXT |  | 0.89 | (c)
35714.92 | 9.205 | 8.945 | -1.515 | -1.775 | -837 | -797 | -807 | 776 | 1512 | 3235 |  | CORR | GENE | 03:32 | 03:38 | 03:37 | 263 | 60 | 15 | EXT |  | 0.93 | (c)
35715.325 | 9.61 | 9.23 | -1.11 | -1.49 | -1029 | -938 | -843 | 657 | 1065 | 3235 |  | CORR | GENE | 03:01 | 03:16 | 03:31 | 425 | 373 | 14 | EXT |  | 0.95 | (c)
35715.54 | 9.825 | 9.717 | -0.895 | -1.003 | 774 | 845 | 902 | 774 | 501 | 3235 |  | CORR | GENE | 07:52 | 08:03 | 08:13 | 502 | 256 | 12 | EXT |  | 0.95 | (c)
35716.26 | 10.545 | 10.523 | -0.175 | -0.197 | 527 | 669 | 661 | 527 | 151 | 3235 |  | CORR | CIGR | 07:12 | 07:35 | 07:34 | 46 | 269 | 14 | EXT |  | 0.89 | (c)
35716.435 | 0 | -0.018 | -11.2 | -11.218 | -44 | 382 | 393 | 0 |  | 3236 | Нарушение формы кольцевого шва | GWAN |  | 06:00 | 07:09 | 07:11 | 0 | 875 |  | EXT | Нарушение формы кольцевого шва |  | (c)
35716.68 | 0.245 | 0.223 | -10.955 | -10.977 | 986 | 1136 | 1126 | 986 | 223 | 3236 |  | CORR | CIGR | 08:46 | 09:11 | 09:09 | 51 | 279 | 27 | EXT |  | 0.89 | (c)
35716.79 | 0.355 | 0.265 | -10.845 | -10.935 | 412 | 708 | 592 | 412 | 265 | 3236 |  | CORR | GENE | 07:14 | 08:02 | 07:43 | 109 | 362 | 19 | EXT |  | 0.9 | (c)
35717.094 | 0.659 | 0.646 | -10.541 | -10.554 | -1199 | -832 | -978 | 757 | 646 | 3236 |  | CORR | GENE | 02:54 | 03:53 | 03:29 | 81 | 443 | 11 | EXT |  | 0.89 | (c)
35717.268 | 0.833 | 0.766 | -10.367 | -10.434 | 508 | 540 | 548 | 508 | 766 | 3236 |  | CORR | GENE | 07:29 | 07:34 | 07:36 | 206 | 81 | 12 | EXT |  | 0.91 | (c)
35717.515 | 1.08 | 0.99 | -10.12 | -10.21 | 416 | 683 | 957 | 416 | 990 | 3236 |  | CORR | GENE | 07:14 | 07:57 | 08:42 | 218 | 1083 | 23 | EXT |  | 0.94 | (c)
35717.833 | 1.398 | 1.392 | -9.802 | -9.808 | -350 | -299 | -289 | 228 | 1392 | 3236 |  | CORR | CIGR | 05:11 | 05:19 | 05:21 | 19 | 122 | 10 | EXT |  | 0.89 | (c)
35717.972 | 1.537 | 1.475 | -9.663 | -9.725 | -1344 | -1102 | -1100 | 855 | 1475 | 3236 |  | CORR | GENE | 02:30 | 03:09 | 03:10 | 106 | 489 | 14 | EXT |  | 0.9 | (c)
35718.398 | 1.963 | 1.799 | -9.237 | -9.401 | -1172 | -1074 | -722 | 272 | 1799 | 3236 |  | CORR | GENE | 02:58 | 03:14 | 04:11 | 186 | 900 | 14 | EXT |  | 0.91 | (c)
35718.79 | 2.355 | 2.236 | -8.845 | -8.964 | -1126 | -1020 | -747 | 367 | 2236 | 3236 |  | CORR | GENE | 03:06 | 03:23 | 04:07 | 132 | 759 | 19 | EXT |  | 0.91 | (c)
35719.981 | 3.546 | 3.523 | -7.654 | -7.677 | -1023 | -953 | -861 | 698 | 3523 | 3236 |  | CORR | CIGR | 03:22 | 03:33 | 03:48 | 43 | 325 | 38 | EXT |  | 0.89 | (c)
35720.334 | 3.899 | 3.882 | -7.301 | -7.318 | -646 | -416 | -487 | 328 | 3882 | 3236 |  | CORR | GENE | 04:23 | 05:00 | 04:49 | 60 | 318 | 15 | EXT |  | 0.89 | (c)
35720.664 | 4.229 | 4.207 | -6.971 | -6.993 | -455 | -389 | -376 | 297 | 4207 | 3236 |  | CORR | CIGR | 04:54 | 05:04 | 05:07 | 40 | 158 | 11 | EXT |  | 0.89 | (c)
35720.781 | 4.346 | 4.303 | -6.854 | -6.897 | -874 | -568 | -624 | 374 | 4303 | 3236 |  | CORR | GENE | 03:46 | 04:36 | 04:27 | 83 | 500 | 31 | EXT |  | 0.9 | (c)
35720.863 | 4.428 | 4.391 | -6.772 | -6.809 | -1168 | -1040 | -1025 | 883 | 4391 | 3236 |  | CORR | GENE | 02:59 | 03:19 | 03:22 | 81 | 285 | 14 | EXT |  | 0.89 | (c)
35720.917 | 4.482 | 4.415 | -6.718 | -6.785 | -580 | -544 | -533 | 487 | 4415 | 3236 |  | CORR | GENE | 04:34 | 04:40 | 04:41 | 271 | 94 | 12 | EXT |  | 0.92 | (c)
35721.023 | 4.588 | 4.567 | -6.612 | -6.633 | -1247 | -1194 | -1182 | 1117 | 4567 | 3236 |  | CORR | CIGR | 02:46 | 02:55 | 02:57 | 35 | 130 | 10 | EXT |  | 0.89 | (c)
35721.177 | 4.742 | 4.721 | -6.458 | -6.479 | -822 | -483 | -601 | 379 | 4721 | 3236 |  | CORR | GENE | 03:55 | 04:49 | 04:30 | 70 | 443 | 15 | EXT |  | 0.89 | (c)
35721.283 | 4.848 | 4.823 | -6.352 | -6.377 | -1244 | -1163 | -1117 | 990 | 4823 | 3236 |  | CORR | GENE | 02:46 | 02:60 | 03:07 | 62 | 254 | 21 | EXT |  | 0.89 | (c)
35721.387 | 4.952 | 4.859 | -6.248 | -6.341 | 389 | 615 | 556 | 389 | 4859 | 3236 |  | CORR | GENE | 07:10 | 07:47 | 07:37 | 475 | 333 | 23 | EXT |  | 1.01 | (b)
35722.071 | 5.636 | 5.597 | -5.564 | -5.603 | -1091 | -1038 | -957 | 823 | 5548 | 3236 |  | CORR | CIGR | 03:11 | 03:20 | 03:33 | 55 | 268 | 11 | EXT |  | 0.89 | (c)
35723.103 | 6.668 | 6.365 | -4.532 | -4.835 | -1047 | -801 | -831 | 615 | 4115 | 3236 |  | CORR | GENE | 03:18 | 03:58 | 03:53 | 720 | 432 | 10 | EXT |  | 0.95 | (c)
35723.761 | 7.326 | 7.316 | -3.874 | -3.884 | -1249 | -1220 | -1211 | 1173 | 3862 | 3236 |  | CORR | CIGR | 02:46 | 02:50 | 02:52 | 22 | 75 | 14 | EXT |  | 0.89 | (c)
35724.594 | 8.159 | 8.15 | -3.041 | -3.05 | -1323 | -1268 | -1268 | 1213 | 3027 | 3236 |  | CORR | CIGR | 02:34 | 02:43 | 02:43 | 23 | 110 | 13 | EXT |  | 0.89 | (c)
35725.183 | 8.748 | 8.562 | -2.452 | -2.638 | -880 | -847 | -851 | 821 | 2242 | 3236 |  | CORR | GENE | 03:45 | 03:51 | 03:50 | 396 | 59 | 14 | EXT |  | 0.95 | (c)
35725.895 | 9.46 | 8.581 | -1.74 | -2.619 | -776 | -697 | -713 | 651 | 1605 | 3236 |  | CORR | GENE | 04:02 | 04:15 | 04:12 | 1014 | 125 | 13 | EXT |  | 0.98 | (c)
35729.266 | 1.631 | 1.322 | -9.974 | -10.283 | 944 | 1054 | 1028 | 944 | 1322 | 3237 |  | CORR | GENE | 04:25 | 04:43 | 04:39 | 615 | 167 | 12 | EXT |  | 0.96 | (c)
35729.316 | 1.681 | 1.663 | -9.924 | -9.942 | -1304 | -1251 | -1244 | 1185 | 1663 | 3237 |  | CORR | CIGR | 10:22 | 10:31 | 10:32 | 32 | 119 | 15 | EXT |  | 0.89 | (c)
35729.827 | 2.192 | 1.954 | -9.413 | -9.651 | 203 | 561 | 551 | 203 | 1954 | 3237 |  | CORR | GENE | 02:26 | 03:23 | 03:22 | 275 | 697 | 15 | EXT |  | 0.93 | (c)
35729.874 | 2.239 | 2.228 | -9.366 | -9.377 | -1299 | -1253 | -1248 | 1198 | 2228 | 3237 |  | CORR | CIGR | 10:23 | 10:31 | 10:31 | 24 | 101 | 13 | EXT |  | 0.89 | (c)
35730.11 | 2.475 | 2.436 | -9.13 | -9.169 | -1292 | -1055 | -1112 | 932 | 2436 | 3237 |  | CORR | GENE | 10:24 | 11:03 | 10:53 | 89 | 359 | 15 | EXT |  | 0.89 | (c)
35730.516 | 2.881 | 2.393 | -8.724 | -9.212 | 114 | 339 | 520 | 114 | 2393 | 3237 |  | CORR | GENE | 02:11 | 02:48 | 03:17 | 845 | 811 | 16 | EXT |  | 1 | (b)
35730.94 | 3.305 | 2.539 | -8.3 | -9.066 | 1050 | 1118 | 1133 | 1050 | 2539 | 3237 |  | CORR | GENE | 04:42 | 04:53 | 04:56 | 1064 | 166 | 15 | EXT |  | 1 | (b)
35731.091 | 3.456 | 3.443 | -8.149 | -8.162 | -1399 | -1330 | -1334 | 1268 | 3443 | 3237 |  | CORR | CIGR | 10:07 | 10:18 | 10:18 | 30 | 131 | 13 | EXT |  | 0.89 | (c)
35731.097 | 3.462 | 3.297 | -8.143 | -8.308 | 593 | 638 | 631 | 593 | 3297 | 3237 |  | CORR | GENE | 03:29 | 03:36 | 03:35 | 211 | 75 | 10 | EXT |  | 0.91 | (c)
35731.182 | 3.547 | 3.528 | -8.058 | -8.077 | 507 | 933 | 763 | 507 | 3528 | 3237 |  | CORR | GENE | 03:15 | 04:24 | 03:56 | 103 | 512 | 24 | EXT |  | 0.9 | (c)
35731.433 | 3.798 | 3.781 | -7.807 | -7.824 | 704 | 773 | 782 | 704 | 3781 | 3237 |  | CORR | CIGR | 03:46 | 03:58 | 03:59 | 29 | 156 | 13 | EXT |  | 0.89 | (c)
35731.5 | 3.865 | 3.855 | -7.74 | -7.75 | -1440 | -1391 | -1352 | 1265 | 3855 | 3237 |  | CORR | CIGR | 10:01 | 10:08 | 10:15 | 53 | 175 | 11 | EXT |  | 0.89 | (c)
35731.57 | 3.935 | 3.792 | -7.67 | -7.813 | 3 | 127 | 351 | 3 | 3792 | 3237 |  | CORR | GENE | 01:53 | 02:13 | 02:50 | 424 | 697 | 18 | EXT |  | 0.97 | (c)
35731.732 | 4.097 | 3.736 | -7.508 | -7.869 | 1052 | 1119 | 1128 | 1052 | 3736 | 3237 |  | CORR | GENE | 04:43 | 04:54 | 04:55 | 823 | 150 | 13 | EXT |  | 0.98 | (c)
35731.96 | 4.325 | 4.314 | -7.28 | -7.291 | -1911 | -1843 | -1854 | 1797 | 4314 | 3237 |  | CORR | CIGR | 08:44 | 08:55 | 08:54 | 22 | 113 | 11 | EXT |  | 0.89 | (c)
35732.093 | 4.458 | 4.353 | -7.147 | -7.252 | 438 | 672 | 732 | 438 | 4353 | 3237 |  | CORR | GENE | 03:04 | 03:41 | 03:51 | 234 | 589 | 19 | EXT |  | 0.93 | (c)
35732.327 | 4.692 | 4.429 | -6.913 | -7.176 | 243 | 396 | 333 | 243 | 4429 | 3237 |  | CORR | GENE | 02:32 | 02:57 | 02:47 | 455 | 179 | 19 | EXT |  | 0.98 | (c)
35732.39 | 4.755 | 4.616 | -6.85 | -6.989 | 897 | 958 | 960 | 897 | 4616 | 3237 |  | CORR | GENE | 04:18 | 04:28 | 04:28 | 204 | 125 | 14 | EXT |  | 0.91 | (c)
35732.392 | 4.757 | 4.697 | -6.848 | -6.908 | 728 | 747 | 744 | 728 | 4697 | 3237 |  | CORR | AXGR | 03:50 | 03:53 | 03:53 | 119 | 32 | 12 | EXT |  | 0.9 | (c)
35732.484 | 4.849 | 4.821 | -6.756 | -6.784 | 750 | 964 | 903 | 750 | 4821 | 3237 |  | CORR | GENE | 03:54 | 04:28 | 04:19 | 79 | 306 | 14 | EXT |  | 0.89 | (c)
35732.586 | 4.951 | 4.937 | -6.654 | -6.668 | 559 | 624 | 638 | 559 | 4937 | 3237 |  | CORR | GENE | 03:23 | 03:34 | 03:36 | 62 | 158 | 10 | EXT |  | 0.89 | (c)
35732.751 | 5.116 | 4.929 | -6.489 | -6.676 | 952 | 987 | 993 | 952 | 4929 | 3237 |  | CORR | GENE | 04:26 | 04:32 | 04:33 | 272 | 83 | 13 | EXT |  | 0.92 | (c)
35732.755 | 5.12 | 5.014 | -6.485 | -6.591 | 719 | 750 | 760 | 719 | 5014 | 3237 |  | CORR | GENE | 03:49 | 03:54 | 03:56 | 301 | 82 | 11 | EXT |  | 0.92 | (c)
35732.832 | 5.197 | 5.036 | -6.408 | -6.569 | 374 | 392 | 402 | 374 | 5036 | 3237 |  | CORR | GENE | 02:53 | 02:56 | 02:58 | 272 | 58 | 11 | EXT |  | 0.92 | (c)
35732.935 | 5.3 | 5.265 | -6.305 | -6.34 | 1020 | 1126 | 1139 | 1020 | 5265 | 3237 |  | CORR | CIGR | 04:38 | 04:55 | 04:57 | 52 | 237 | 16 | EXT |  | 0.89 | (c)
35732.999 | 5.364 | 5.346 | -6.241 | -6.259 | 537 | 871 | 776 | 537 | 5346 | 3237 |  | CORR | GENE | 03:20 | 04:13 | 03:58 | 132 | 477 | 12 | EXT |  | 0.9 | (c)
35733.246 | 5.611 | 5.449 | -5.994 | -6.156 | 1248 | 1305 | 1291 | 1248 | 5449 | 3237 |  | CORR | GENE | 05:14 | 05:24 | 05:21 | 304 | 85 | 14 | EXT |  | 0.93 | (c)
35733.43 | 5.795 | 5.787 | -5.81 | -5.818 | 490 | 578 | 566 | 490 | 5783 | 3237 |  | CORR | CIGR | 03:12 | 03:26 | 03:24 | 35 | 153 | 13 | EXT |  | 0.89 | (c)
35733.689 | 6.054 | 6.025 | -5.551 | -5.58 | 529 | 863 | 760 | 529 | 5489 | 3237 |  | CORR | GENE | 03:18 | 04:12 | 03:56 | 91 | 462 | 17 | EXT |  | 0.9 | (c)
35733.868 | 6.233 | 6.123 | -5.372 | -5.482 | 563 | 601 | 596 | 563 | 5271 | 3237 |  | CORR | GENE | 03:24 | 03:30 | 03:29 | 211 | 66 | 13 | EXT |  | 0.91 | (c)
35733.988 | 6.353 | 6.341 | -5.252 | -5.264 | 529 | 606 | 595 | 529 | 5241 | 3237 |  | CORR | CIGR | 03:18 | 03:31 | 03:29 | 23 | 132 | 15 | EXT |  | 0.89 | (c)
35734.532 | 6.897 | 6.873 | -4.708 | -4.732 | 697 | 782 | 830 | 697 | 4683 | 3237 |  | CORR | CIGR | 03:45 | 03:59 | 04:07 | 49 | 267 | 25 | EXT |  | 0.89 | (c)
35734.766 | 7.131 | 6.583 | -4.474 | -5.022 | 988 | 1016 | 1087 | 988 | 4271 | 3237 |  | CORR | GENE | 04:32 | 04:37 | 04:48 | 751 | 198 | 11 | EXT |  | 0.96 | (c)
35735.868 | 8.233 | 8.2 | -3.372 | -3.405 | 389 | 461 | 442 | 389 | 3346 | 3237 |  | CORR | GENE | 02:56 | 03:07 | 03:04 | 59 | 106 | 10 | EXT |  | 0.89 | (c)
35735.969 | 8.334 | 7.881 | -3.271 | -3.724 | -1531 | -1400 | -1291 | 1051 | 2590 | 3237 |  | CORR | GENE | 09:46 | 10:07 | 10:25 | 1134 | 480 | 14 | EXT |  | 1 | (c)
35736.133 | 8.498 | 7.386 | -3.107 | -4.219 | 543 | 591 | 598 | 543 | 2989 | 3237 |  | CORR | GENE | 03:20 | 03:28 | 03:29 | 1230 | 111 | 13 | EXT |  | 0.99 | (c)
35736.305 | 8.67 | 8.417 | -2.935 | -3.188 | 2218 | -2115 | -2127 | 2011 | 2908 | 3237 |  | CORR | GENE | 07:51 | 08:11 | 08:10 | 280 | 232 | 10 | EXT |  | 0.92 | (c)
35736.318 | 8.683 | 8.657 | -2.922 | -2.948 | 178 | 561 | 431 | 178 | 2859 | 3237 |  | CORR | GENE | 02:22 | 03:23 | 03:02 | 89 | 506 | 16 | EXT |  | 0.9 | (c)
35736.715 | 9.08 | 9.064 | -2.525 | -2.541 | 2192 | -2216 | -2204 | 2138 | 2508 | 3237 |  | CORR | CIGR | 07:47 | 07:55 | 07:57 | 33 | 131 | 13 | EXT |  | 0.89 | (c)
35737.013 | 9.378 | 9.367 | -2.227 | -2.238 | 714 | 775 | 774 | 714 | 2212 | 3237 |  | CORR | CIGR | 03:48 | 03:58 | 03:58 | 26 | 121 | 13 | EXT |  | 0.89 | (c)
35737.085 | 9.45 | 9.434 | -2.155 | -2.171 | 419 | 556 | 519 | 419 | 2141 | 3237 |  | CORR | CIGR | 03:00 | 03:23 | 03:17 | 30 | 201 | 12 | EXT |  | 0.89 | (c)
35738.542 | 10.907 | 10.888 | -0.698 | -0.717 | -1357 | -1261 | -1276 | 1194 | 672 | 3237 |  | CORR | CIGR | 10:14 | 10:29 | 10:27 | 45 | 163 | 14 | EXT |  | 0.89 | (c)
35738.659 | 11.024 | 11.003 | -0.581 | -0.602 | -2178 | -2030 | -2008 | 1838 | 523 | 3237 |  | CORR | GENE | 08:01 | 08:25 | 08:29 | 79 | 340 | 13 | EXT |  | 0.89 | (c)
35738.744 | 11.109 | 11.036 | -0.496 | -0.569 | 237 | 382 | 602 | 237 | 449 | 3237 |  | CORR | GENE | 02:31 | 02:55 | 03:30 | 120 | 729 | 10 | EXT |  | 0.9 | (c)
35738.81 | 11.175 | 11.161 | -0.43 | -0.444 | 816 | 895 | 918 | 816 | 409 | 3237 |  | CORR | CIGR | 04:04 | 04:17 | 04:21 | 35 | 205 | 12 | EXT |  | 0.89 | (c)
35739.24 | 0 | -0.025 | -11.395 | -11.42 | -1975 | -1494 | -1629 | 1284 |  | 3238 | Нарушение формы кольцевого шва | GWAN |  | 02:33 | 03:51 | 03:29 | 0 | 691 |  | EXT | Нарушение формы кольцевого шва |  | (c)
35741.228 | 1.988 | 1.941 | -9.407 | -9.454 | -1706 | -1591 | -1565 | 1425 | 1941 | 3238 |  | CORR | GENE | 03:17 | 03:35 | 03:39 | 67 | 281 | 12 | EXT |  | 0.89 | (c)
35741.468 | 2.228 | 2.159 | -9.167 | -9.236 | -1337 | -1310 | -1301 | 1265 | 2159 | 3238 |  | CORR | GENE | 04:16 | 04:21 | 04:22 | 367 | 72 | 11 | EXT |  | 0.93 | (c)
35744.787 | 5.547 | 5.533 | -5.848 | -5.862 | -1685 | -1639 | -1636 | 1587 | 5533 | 3238 |  | CORR | CIGR | 03:20 | 03:28 | 03:28 | 31 | 98 | 12 | EXT |  | 0.89 | (c)
35748.973 | 9.733 | 9.721 | -1.662 | -1.674 | 865 | 969 | 959 | 865 | 1642 | 3238 |  | CORR | CIGR | 10:12 | 10:28 | 10:27 | 32 | 188 | 10 | EXT |  | 0.89 | (c)
35750.635 | 0 | -0.032 | -10.895 | -10.927 | 1733 | -1452 | -1994 | 1260 |  | 3239а | Нарушение формы кольцевого шва | GWAN |  | 00:39 | 04:05 | 02:37 | 0 | 1469 |  | EXT | Нарушение формы кольцевого шва |  | (c)
35750.635 | 0 | -0.028 | -10.895 | -10.923 | -655 | 44 | -209 | 0 |  | 3239а | Нарушение формы кольцевого шва | GWAN |  | 06:13 | 08:06 | 07:25 | 0 | 892 |  | EXT | Нарушение формы кольцевого шва |  | (c)
35750.822 | 0.187 | 0.154 | -10.708 | -10.741 | 528 | 672 | 677 | 528 | 154 | 3239а |  | CORR | GENE | 09:24 | 09:47 | 09:48 | 61 | 298 | 15 | EXT |  | 0.89 | (c)
35752.438 | 1.803 | 1.782 | -9.092 | -9.113 | 2199 | -1646 | -1902 | 1542 | 1782 | 3239а |  | CORR | GENE | 01:54 | 03:33 | 02:52 | 127 | 721 | 12 | EXT |  | 0.9 | (c)
35752.909 | 2.274 | 2.178 | -8.621 | -8.717 | -2211 | -1993 | -1880 | 1550 | 2178 | 3239а |  | CORR | GENE | 02:02 | 02:37 | 02:55 | 142 | 661 | 18 | EXT |  | 0.91 | (c)
35753.245 | 2.61 | 2.593 | -8.285 | -8.302 | -1719 | -1505 | -1584 | 1450 | 2593 | 3239а |  | CORR | CIGR | 03:21 | 03:56 | 03:43 | 43 | 269 | 11 | EXT |  | 0.89 | (c)
35753.324 | 2.689 | 2.652 | -8.206 | -8.243 | -2207 | -2043 | -2016 | 1826 | 2652 | 3239а |  | CORR | GENE | 02:03 | 02:29 | 02:33 | 81 | 381 | 11 | EXT |  | 0.89 | (c)
35753.677 | 3.042 | 3.028 | -7.853 | -7.867 | -1686 | -1637 | -1630 | 1574 | 3028 | 3239а |  | CORR | CIGR | 03:27 | 03:35 | 03:36 | 25 | 112 | 11 | EXT |  | 0.89 | (c)
35753.712 | 3.077 | 3.053 | -7.818 | -7.842 | -2194 | -2045 | -1991 | 1789 | 3053 | 3239а |  | CORR | GENE | 02:05 | 02:29 | 02:37 | 89 | 405 | 14 | EXT |  | 0.89 | (c)
35754.067 | 3.432 | 3.409 | -7.463 | -7.486 | -1700 | -1638 | -1562 | 1424 | 3409 | 3239а |  | CORR | GENE | 03:24 | 03:34 | 03:47 | 63 | 277 | 11 | EXT |  | 0.89 | (c)
35754.192 | 3.557 | 3.473 | -7.338 | -7.422 | 2125 | -2199 | -2023 | 1709 | 3473 | 3239а |  | CORR | GENE | 01:42 | 02:04 | 02:32 | 125 | 627 | 13 | EXT |  | 0.9 | (c)
35754.269 | 3.634 | 3.464 | -7.261 | -7.431 | -617 | -553 | -472 | 328 | 3464 | 3239а |  | CORR | GENE | 06:19 | 06:30 | 06:43 | 364 | 289 | 13 | EXT |  | 0.94 | (c)
35754.396 | 3.761 | 3.677 | -7.134 | -7.218 | -1402 | -1253 | -1094 | 786 | 3677 | 3239а |  | CORR | GENE | 04:13 | 04:37 | 05:02 | 121 | 616 | 11 | EXT |  | 0.9 | (c)
35754.575 | 3.94 | 3.865 | -6.955 | -7.03 | 2048 | 2147 | -2096 | 1780 | 3865 | 3239а |  | CORR | GENE | 01:29 | 01:45 | 02:21 | 116 | 633 | 11 | EXT |  | 0.9 | (c)
35754.646 | 4.011 | 3.404 | -6.884 | -7.491 | -161 | -143 | -111 | 61 | 3404 | 3239а |  | CORR | GENE | 07:33 | 07:36 | 07:41 | 739 | 100 | 12 | EXT |  | 0.96 | (c)
35756.101 | 5.466 | 5.45 | -5.429 | -5.445 | -339 | -4 | -134 | 0 | 5401 | 3239а |  | CORR | CIGR | 07:04 | 07:58 | 07:37 | 44 | 410 | 12 | EXT |  | 0.89 | (c)
35756.714 | 6.079 | 5.983 | -4.816 | -4.912 | -2077 | -1995 | -1948 | 1819 | 4777 | 3239а |  | CORR | GENE | 02:24 | 02:37 | 02:44 | 135 | 258 | 14 | EXT |  | 0.9 | (c)
35757.829 | 7.194 | 7.181 | -3.701 | -3.714 | -285 | -239 | -235 | 186 | 3682 | 3239а |  | CORR | CIGR | 07:13 | 07:20 | 07:21 | 32 | 99 | 10 | EXT |  | 0.89 | (c)
35760.954 | 10.319 | 9.431 | -0.576 | -1.464 | 757 | 822 | 809 | 757 | 432 | 3239а |  | CORR | GENE | 10:01 | 10:12 | 10:09 | 1032 | 103 | 11 | EXT |  | 0.97 | (c)
35760.968 | 10.333 | 9.947 | -0.562 | -0.948 | 451 | 549 | 571 | 451 | 524 | 3239а |  | CORR | GENE | 09:12 | 09:28 | 09:31 | 424 | 241 | 12 | EXT |  | 0.94 | (c)
35761.054 | 10.419 | 9.98 | -0.476 | -0.915 | -47 | 164 | 99 | 0 | 427 | 3239а |  | CORR | GENE | 07:51 | 08:25 | 08:15 | 488 | 291 | 10 | EXT |  | 0.94 | (c)
35773.27 | 0 | -0.023 | -10.77 | -10.793 | 1747 | 2213 | 2105 | 1747 |  | 3241а | Нарушение формы кольцевого шва | GWAN |  | 09:05 | 10:21 | 10:03 | 0 | 717 |  | EXT | Нарушение формы кольцевого шва |  | (c)
35773.553 | 0.283 | 0.267 | -10.487 | -10.503 | 1251 | 1447 | 1437 | 1251 | 267 | 3241а |  | CORR | GENE | 07:45 | 08:17 | 08:15 | 63 | 372 | 12 | EXT |  | 0.89 | (c)
35773.939 | 0.669 | 0.122 | -10.101 | -10.648 | -486 | -376 | -382 | 278 | 122 | 3241а |  | CORR | GENE | 03:05 | 03:23 | 03:22 | 575 | 208 | 10 | EXT |  | 0.94 | (c)
35774.73 | 1.46 | 1.394 | -9.31 | -9.376 | 713 | 752 | 819 | 713 | 1394 | 3241а |  | CORR | GENE | 06:19 | 06:25 | 06:36 | 84 | 212 | 16 | EXT |  | 0.89 | (c)
35775.227 | 1.957 | 1.907 | -8.813 | -8.863 | 1824 | 2152 | 2022 | 1824 | 1907 | 3241а |  | CORR | GENE | 09:18 | 10:11 | 09:50 | 94 | 397 | 14 | EXT |  | 0.89 | (c)
35775.326 | 2.056 | 2.009 | -8.714 | -8.761 | 908 | 1075 | 1058 | 908 | 2009 | 3241а |  | CORR | GENE | 06:50 | 07:17 | 07:14 | 91 | 298 | 19 | EXT |  | 0.9 | (c)
35775.688 | 2.418 | 2.376 | -8.352 | -8.394 | 1074 | 1115 | 1123 | 1074 | 2376 | 3241а |  | CORR | GENE | 07:17 | 07:23 | 07:25 | 62 | 97 | 14 | EXT |  | 0.89 | (c)
35775.936 | 2.666 | 2.567 | -8.104 | -8.203 | 484 | 532 | 535 | 484 | 2567 | 3241а |  | CORR | GENE | 05:42 | 05:49 | 05:50 | 194 | 103 | 10 | EXT |  | 0.9 | (c)
35776.359 | 3.089 | 3.067 | -7.681 | -7.703 | -234 | -155 | -153 | 73 | 3067 | 3241а |  | CORR | CIGR | 03:46 | 03:58 | 03:59 | 42 | 161 | 13 | EXT |  | 0.89 | (c)
35776.616 | 3.346 | 3.318 | -7.424 | -7.452 | 712 | 876 | 826 | 712 | 3318 | 3241а |  | CORR | GENE | 06:18 | 06:45 | 06:37 | 79 | 227 | 13 | EXT |  | 0.89 | (c)
35776.714 | 3.444 | 3.369 | -7.326 | -7.401 | -146 | -132 | -86 | 27 | 3369 | 3241а |  | CORR | GENE | 03:60 | 04:02 | 04:10 | 765 | 119 | 10 | EXT |  | 0.95 | (c)
35777.416 | 4.146 | 3.722 | -6.624 | -7.048 | 839 | 1059 | 1024 | 839 | 3722 | 3241а |  | CORR | GENE | 06:39 | 07:14 | 07:09 | 539 | 369 | 15 | EXT |  | 0.97 | (c)
35777.496 | 4.226 | 4.207 | -6.544 | -6.563 | -316 | -163 | -176 | 36 | 4207 | 3241а |  | CORR | CIGR | 03:32 | 03:57 | 03:55 | 38 | 280 | 15 | EXT |  | 0.89 | (c)
35777.605 | 4.335 | 3.988 | -6.435 | -6.782 | -1123 | -1046 | -907 | 691 | 3988 | 3241а |  | CORR | GENE | 01:22 | 01:35 | 01:57 | 526 | 433 | 11 | EXT |  | 0.94 | (c)
35778.386 | 5.116 | 4.99 | -5.654 | -5.78 | -602 | -575 | -572 | 542 | 4990 | 3241а |  | CORR | GENE | 02:46 | 02:51 | 02:51 | 203 | 60 | 10 | EXT |  | 0.91 | (c)
35778.478 | 5.208 | 5.127 | -5.562 | -5.643 | -303 | -222 | -120 | 0 | 5127 | 3241а |  | CORR | GENE | 03:34 | 03:48 | 04:04 | 209 | 366 | 15 | EXT |  | 0.92 | (c)
35778.553 | 5.283 | 5.054 | -5.487 | -5.716 | 1066 | 1410 | 1267 | 1066 | 5054 | 3241а |  | CORR | GENE | 07:15 | 08:11 | 07:48 | 381 | 403 | 11 | EXT |  | 0.93 | (c)
35779.476 | 6.206 | 6.139 | -4.564 | -4.631 | -611 | -533 | -356 | 101 | 4537 | 3241а |  | CORR | GENE | 02:45 | 02:57 | 03:26 | 94 | 510 | 15 | EXT |  | 0.9 | (c)
35780.335 | 7.065 | 6.884 | -3.705 | -3.886 | 946 | 1085 | 1247 | 946 | 3397 | 3241а |  | CORR | GENE | 06:56 | 07:18 | 07:45 | 489 | 601 | 12 | EXT |  | 0.95 | (c)
35780.765 | 7.495 | 7.45 | -3.275 | -3.32 | 1392 | 1466 | 1549 | 1392 | 3256 | 3241а |  | CORR | GENE | 08:08 | 08:20 | 08:33 | 64 | 315 | 16 | EXT |  | 0.89 | (c)
35781.183 | 7.913 | 7.899 | -2.857 | -2.871 | -366 | -157 | -230 | 95 | 2745 | 3241а |  | CORR | GENE | 03:24 | 03:58 | 03:46 | 126 | 271 | 14 | EXT |  | 0.9 | (c)
35781.192 | 7.922 | 7.887 | -2.848 | -2.883 | 1472 | 1554 | 1612 | 1472 | 2813 | 3241а |  | CORR | GENE | 08:21 | 08:34 | 08:44 | 70 | 280 | 12 | EXT |  | 0.89 | (c)
35781.254 | 7.984 | 7.968 | -2.786 | -2.802 | 2024 | 2101 | 2091 | 2024 | 2771 | 3241а |  | CORR | CIGR | 09:50 | 10:03 | 10:01 | 31 | 135 | 13 | EXT |  | 0.89 | (c)
35781.378 | 8.108 | 8.071 | -2.662 | -2.699 | -273 | -216 | -190 | 108 | 2631 | 3241а |  | CORR | GENE | 03:39 | 03:49 | 03:53 | 68 | 165 | 15 | EXT |  | 0.89 | (c)
35783.19 | 9.92 | 9.908 | -0.85 | -0.862 | 1457 | 1908 | 1792 | 1457 | 738 | 3241а |  | CORR | GENE | 08:19 | 09:31 | 09:13 | 124 | 670 | 10 | EXT |  | 0.9 | (c)
35784.04 | 0 | -0.023 | -11.66 | -11.683 | -1138 | -700 | -720 | 302 |  | 3242 | Нарушение формы кольцевого шва | GWAN |  | 01:49 | 02:59 | 02:56 | 0 | 836 |  | EXT | Нарушение формы кольцевого шва |  | (c)
35784.04 | 0 | -0.017 | -11.66 | -11.677 | 391 | 904 | 923 | 391 |  | 3242 | Нарушение формы кольцевого шва | GWAN |  | 05:55 | 07:18 | 07:21 | 0 | 1064 |  | EXT | Нарушение формы кольцевого шва |  | (c)
35784.04 | 0 | -0.021 | -11.66 | -11.681 | 1753 | 2083 | 2080 | 1753 |  | 3242 | Нарушение формы кольцевого шва | GWAN |  | 09:35 | 10:29 | 10:28 | 0 | 654 |  | EXT | Нарушение формы кольцевого шва |  | (c)
35784.545 | 0.505 | 0.455 | -11.155 | -11.205 | 1246 | 1339 | 1358 | 1246 | 455 | 3242 |  | CORR | GENE | 08:13 | 08:28 | 08:31 | 82 | 223 | 13 | EXT |  | 0.89 | (c)
35788.992 | 4.952 | 4.938 | -6.708 | -6.722 | -498 | -413 | -422 | 346 | 4938 | 3242 |  | CORR | CIGR | 03:32 | 03:46 | 03:44 | 38 | 152 | 15 | EXT |  | 0.89 | (c)
35796.062 | 0.362 | 0.352 | -11.253 | -11.263 | -1964 | -1914 | -1874 | 1784 | 352 | 3243 |  | CORR | GENE | 03:28 | 03:36 | 03:42 | 89 | 180 | 12 | EXT |  | 0.89 | (c)
35796.52 | 0.82 | 0.725 | -10.795 | -10.89 | -506 | -465 | -357 | 208 | 725 | 3243 |  | CORR | GENE | 07:23 | 07:30 | 07:47 | 183 | 298 | 14 | EXT |  | 0.91 | (c)
35796.537 | 0.837 | 0.624 | -10.778 | -10.991 | -1803 | -1780 | -1780 | 1758 | 624 | 3243 |  | CORR | AXGR | 03:54 | 03:57 | 03:57 | 233 | 44 | 13 | EXT |  | 0.92 | (c)
35796.571 | 0.871 | 0.859 | -10.744 | -10.756 | -1802 | -1708 | -1730 | 1658 | 859 | 3243 |  | CORR | CIGR | 03:54 | 04:09 | 04:06 | 37 | 144 | 12 | EXT |  | 0.89 | (c)
35796.671 | 0.971 | 0.934 | -10.644 | -10.681 | -2128 | -2057 | -2000 | 1872 | 934 | 3243 |  | CORR | CIGR | 03:01 | 03:13 | 03:22 | 56 | 256 | 10 | EXT |  | 0.89 | (c)
35796.818 | 1.118 | 1.097 | -10.497 | -10.518 | -121 | -59 | -50 | 0 | 1097 | 3243 |  | CORR | GENE | 08:25 | 08:35 | 08:37 | 163 | 143 | 10 | EXT |  | 0.9 | (c)
35797.029 | 1.329 | 1.309 | -10.286 | -10.306 | -528 | -459 | -444 | 360 | 1309 | 3243 |  | CORR | CIGR | 07:20 | 07:31 | 07:33 | 41 | 168 | 10 | EXT |  | 0.89 | (c)
35797.251 | 1.551 | 1.526 | -10.064 | -10.089 | -137 | -84 | -82 | 27 | 1526 | 3243 |  | CORR | CIGR | 08:23 | 08:31 | 08:32 | 47 | 110 | 11 | EXT |  | 0.89 | (c)
35797.276 | 1.576 | 1.563 | -10.039 | -10.052 | -1946 | -1856 | -1863 | 1781 | 1563 | 3243 |  | CORR | CIGR | 03:31 | 03:45 | 03:44 | 40 | 165 | 10 | EXT |  | 0.89 | (c)
35797.432 | 1.732 | 1.617 | -9.883 | -9.998 | -644 | -538 | -530 | 416 | 1617 | 3243 |  | CORR | GENE | 07:01 | 07:18 | 07:19 | 130 | 228 | 10 | EXT |  | 0.9 | (c)
35797.973 | 2.273 | 2.239 | -9.342 | -9.376 | -1822 | -1737 | -1678 | 1534 | 2239 | 3243 |  | CORR | GENE | 03:51 | 04:04 | 04:14 | 60 | 288 | 10 | EXT |  | 0.89 | (c)
35807.315 | 0 | -0.012 | -11.665 | -11.677 | -1367 | -748 | -930 | 492 |  | 3244 | Нарушение формы кольцевого шва | GWAN |  | 06:13 | 07:53 | 07:24 | 0 | 875 |  | EXT | Нарушение формы кольцевого шва |  | (c)
35808.933 | 1.618 | 1.593 | -10.047 | -10.072 | -1050 | -919 | -938 | 826 | 1593 | 3244 |  | CORR | CIGR | 07:04 | 07:25 | 07:22 | 46 | 224 | 14 | EXT |  | 0.89 | (c)
35810.64 | 3.325 | 2.888 | -8.34 | -8.777 | -1281 | -855 | -1020 | 760 | 2888 | 3244 |  | CORR | GENE | 06:27 | 07:36 | 07:09 | 1393 | 521 | 11 | EXT |  | 0.97 | (c)
35818.48 | 11.165 | 11.152 | -0.5 | -0.513 | 2145 | 2202 | -2207 | 2098 | 477 | 3244 |  | CORR | CIGR | 03:40 | 03:49 | 03:58 | 36 | 219 | 11 | EXT |  | 0.89 | (c)
35818.98 | 0 | -0.017 | -11.66 | -11.677 | -1250 | -463 | -721 | 191 |  | 3245 | Нарушение формы кольцевого шва | GWAN |  | 00:37 | 02:44 | 02:02 | 0 | 1059 |  | EXT | Нарушение формы кольцевого шва |  | (c)
35818.98 | 0 | -0.003 | -11.66 | -11.663 | 801 | 1205 | 1442 | 801 |  | 3245 | Нарушение формы кольцевого шва | GWAN |  | 06:08 | 07:13 | 07:51 | 0 | 1281 |  | EXT | Нарушение формы кольцевого шва |  | (c)
35821.371 | 2.391 | 2.336 | -9.269 | -9.324 | 73 | 176 | 132 | 73 | 2336 | 3245 |  | CORR | GENE | 04:10 | 04:27 | 04:20 | 327 | 119 | 14 | EXT |  | 0.94 | (c)
35822.198 | 3.218 | 3.124 | -8.442 | -8.536 | -77 | -56 | -44 | 11 | 3124 | 3245 |  | CORR | GENE | 03:46 | 03:49 | 03:51 | 152 | 66 | 15 | EXT |  | 0.91 | (c)
35824.732 | 5.752 | 5.546 | -5.908 | -6.114 | -188 | -81 | -116 | 43 | 5126 | 3245 |  | CORR | GENE | 03:28 | 03:45 | 03:40 | 988 | 145 | 10 | EXT |  | 0.96 | (c)
35825.534 | 6.554 | 6.472 | -5.106 | -5.188 | 66 | 84 | 79 | 66 | 4546 | 3245 |  | CORR | AXGR | 04:09 | 04:12 | 04:11 | 642 | 26 | 14 | EXT |  | 0.97 | (c)
35826.743 | 7.763 | 7.741 | -3.897 | -3.919 | -70 | 1 | 13 | 0 | 3843 | 3245 |  | CORR | GENE | 03:47 | 03:58 | 04:00 | 76 | 166 | 12 | EXT |  | 0.89 | (c)
35828.667 | 9.687 | 9.654 | -1.973 | -2.006 | -264 | -184 | -185 | 106 | 1954 | 3245 |  | CORR | CIGR | 03:16 | 03:29 | 03:28 | 52 | 158 | 15 | EXT |  | 0.89 | (c)
35828.711 | 9.731 | 9.722 | -1.929 | -1.938 | -668 | -608 | -609 | 551 | 1911 | 3245 |  | CORR | CIGR | 02:11 | 02:20 | 02:20 | 27 | 117 | 12 | EXT |  | 0.89 | (c)
35829.23 | 10.25 | 10.24 | -1.41 | -1.42 | 1158 | 1478 | 1343 | 1158 | 1340 | 3245 |  | CORR | GENE | 07:05 | 07:57 | 07:35 | 80 | 370 | 12 | EXT |  | 0.89 | (c)
35830.64 | 0 | -0.024 | -11.635 | -11.659 | 1377 | 1962 | 1834 | 1377 |  | 3246 | Нарушение формы кольцевого шва | GWAN |  | 01:45 | 03:20 | 02:59 | 0 | 915 |  | EXT | Нарушение формы кольцевого шва |  | (c)
35831.764 | 1.124 | 1.102 | -10.511 | -10.533 | 1934 | 1998 | 2024 | 1934 | 1102 | 3246 |  | CORR | CIGR | 03:15 | 03:25 | 03:30 | 41 | 180 | 15 | EXT |  | 0.89 | (c)
35848.837 | 6.562 | 6.504 | -5.068 | -5.126 | 1737 | 2002 | 2068 | 1737 | 5012 | 3247 |  | CORR | GENE | 05:35 | 06:18 | 06:29 | 114 | 661 | 11 | EXT |  | 0.9 | (c)
35852.874 | 10.599 | 10.572 | -1.031 | -1.058 | 806 | 1164 | 1084 | 806 | 989 | 3247 |  | CORR | GENE | 03:05 | 04:03 | 03:50 | 69 | 556 | 12 | EXT |  | 0.89 | (c)
35853.905 | 0 | -0.028 | -11.59 | -11.618 | -583 | -263 | -130 | 0 |  | 3248 | Нарушение формы кольцевого шва | GWAN |  | 02:14 | 03:06 | 03:27 | 0 | 906 |  | EXT | Нарушение формы кольцевого шва |  | (c)
35853.905 | 0 | -0.024 | -11.59 | -11.614 | 924 | 1656 | 1448 | 924 |  | 3248 | Нарушение формы кольцевого шва | GWAN |  | 06:17 | 08:15 | 07:42 | 0 | 1049 |  | EXT | Нарушение формы кольцевого шва |  | (c)
35854.221 | 0.316 | 0.261 | -11.274 | -11.329 | 50 | 59 | 62 | 50 | 261 | 3248 |  | CORR | AXGR | 03:56 | 03:58 | 03:58 | 107 | 25 | 14 | EXT |  | 0.9 | (c)
35854.232 | 0.327 | 0.313 | -11.263 | -11.277 | 1464 | 1526 | 1521 | 1464 | 313 | 3248 |  | CORR | CIGR | 07:44 | 07:54 | 07:54 | 27 | 113 | 21 | EXT |  | 0.89 | (c)
35854.285 | 0.38 | 0.302 | -11.21 | -11.288 | 180 | 271 | 248 | 180 | 302 | 3248 |  | CORR | GENE | 04:17 | 04:32 | 04:28 | 100 | 137 | 10 | EXT |  | 0.89 | (c)
35854.445 | 0.54 | 0.415 | -11.05 | -11.175 | 1131 | 1289 | 1378 | 1131 | 415 | 3248 |  | CORR | GENE | 06:51 | 07:16 | 07:31 | 374 | 493 | 11 | EXT |  | 0.93 | (c)
35856.023 | 2.118 | 2.098 | -9.472 | -9.492 | -49 | 38 | 31 | 0 | 2098 | 3248 |  | CORR | CIGR | 03:40 | 03:54 | 03:53 | 45 | 160 | 11 | EXT |  | 0.89 | (c)
35856.241 | 2.336 | 2.32 | -9.254 | -9.27 | -766 | -704 | -712 | 659 | 2320 | 3248 |  | CORR | CIGR | 01:45 | 01:55 | 01:53 | 30 | 107 | 12 | EXT |  | 0.89 | (c)
35857.28 | 3.375 | 3.131 | -8.215 | -8.459 | 11 | 24 | 37 | 11 | 3131 | 3248 |  | CORR | AXGR | 03:50 | 03:52 | 03:54 | 576 | 52 | 18 | EXT |  | 0.99 | (c)
35859.581 | 5.676 | 5.603 | -5.914 | -5.987 | 10 | 22 | 25 | 10 | 5603 | 3248 |  | LWAN | AXGR | 03:50 | 03:52 | 03:52 | 146 | 30 |  | EXT | Эквивалент потери металла 13%. |  | (c)
35860.206 | 6.301 | 6.291 | -5.289 | -5.299 | -249 | -215 | -204 | 159 | 5241 | 3248 |  | CORR | GENE | 03:08 | 03:13 | 03:15 | 58 | 90 | 12 | EXT |  | 0.89 | (c)
35860.785 | 6.88 | 6.756 | -4.71 | -4.834 | 157 | 181 | 184 | 157 | 4640 | 3248 |  | CORR | AXGR | 04:13 | 04:17 | 04:18 | 194 | 54 | 15 | EXT |  | 0.91 | (c)
35860.882 | 6.977 | 6.952 | -4.613 | -4.638 | 17 | 151 | 120 | 17 | 4596 | 3248 |  | CORR | CIGR | 03:51 | 04:12 | 04:07 | 42 | 206 | 13 | EXT |  | 0.89 | (c)
35861.027 | 7.122 | 6.912 | -4.468 | -4.678 | 224 | 248 | 268 | 224 | 4394 | 3248 |  | CORR | GENE | 04:24 | 04:28 | 04:31 | 284 | 87 | 15 | EXT |  | 0.93 | (c)
35861.212 | 7.307 | 7.182 | -4.283 | -4.408 | -173 | -95 | -86 | 0 | 3999 | 3248 |  | CORR | GENE | 03:20 | 03:33 | 03:34 | 409 | 174 | 14 | EXT |  | 0.95 | (c)
35863.654 | 9.749 | 9.69 | -1.841 | -1.9 | 397 | 416 | 421 | 397 | 1694 | 3248 |  | CORR | AXGR | 04:52 | 04:55 | 04:56 | 206 | 48 | 11 | EXT |  | 0.91 | (c)
35864.051 | 10.146 | 10.133 | -1.444 | -1.457 | -415 | -346 | -328 | 240 | 1410 | 3248 |  | CORR | CIGR | 02:41 | 02:52 | 02:55 | 47 | 175 | 10 | EXT |  | 0.89 | (c)
35864.813 | 10.908 | 10.751 | -0.682 | -0.839 | -140 | 17 | -8 | 0 | 510 | 3248 |  | CORR | GENE | 03:26 | 03:51 | 03:47 | 329 | 263 | 13 | EXT |  | 0.93 | (c)
35865.172 | 11.267 | 11.119 | -0.323 | -0.471 | -132 | 97 | 100 | 0 | 232 | 3248 |  | CORR | GENE | 03:27 | 04:04 | 04:04 | 239 | 465 | 14 | EXT |  | 0.92 | (c)
35865.495 | 0 | -0.02 | -11.1 | -11.12 | -2144 | -1607 | -1307 | 470 |  | 3249 | Нарушение формы кольцевого шва | GWAN |  | 01:02 | 02:29 | 03:17 | 0 | 1674 |  | EXT | Нарушение формы кольцевого шва |  | (c)
35865.495 | 0 | -0.002 | -11.1 | -11.102 | -60 | 98 | 257 | 0 |  | 3249 | Нарушение формы кольцевого шва | GWAN |  | 06:38 | 07:04 | 07:30 | 0 | 634 |  | EXT | Нарушение формы кольцевого шва |  | (c)
35865.997 | 0.502 | 0.384 | -10.598 | -10.716 | -857 | -649 | -729 | 600 | 384 | 3249 |  | CORR | GENE | 04:30 | 05:03 | 04:50 | 132 | 257 | 12 | EXT |  | 0.9 | (c)
35866.905 | 1.41 | 1.377 | -9.69 | -9.723 | -1169 | -966 | -993 | 817 | 1377 | 3249 |  | CORR | CIGR | 03:39 | 04:12 | 04:08 | 56 | 352 | 10 | EXT |  | 0.89 | (c)
35867.031 | 1.536 | 1.458 | -9.564 | -9.642 | -882 | -847 | -849 | 817 | 1458 | 3249 |  | CORR | GENE | 04:26 | 04:31 | 04:31 | 147 | 65 | 11 | EXT |  | 0.9 | (c)
35867.056 | 1.561 | 1.55 | -9.539 | -9.55 | -1159 | -1102 | -1105 | 1051 | 1550 | 3249 |  | CORR | CIGR | 03:41 | 03:50 | 03:50 | 24 | 109 | 11 | EXT |  | 0.89 | (c)
35867.197 | 1.702 | 1.612 | -9.398 | -9.488 | -1177 | -924 | -987 | 797 | 1612 | 3249 |  | CORR | GENE | 03:38 | 04:19 | 04:09 | 114 | 379 | 15 | EXT |  | 0.9 | (c)
35867.336 | 1.841 | 1.755 | -9.259 | -9.345 | -853 | -832 | -835 | 817 | 1755 | 3249 |  | CORR | AXGR | 04:30 | 04:34 | 04:33 | 227 | 35 | 14 | EXT |  | 0.92 | (c)
35868.488 | 2.993 | 2.534 | -8.107 | -8.566 | -1018 | -998 | -931 | 845 | 2534 | 3249 |  | CORR | GENE | 04:04 | 04:07 | 04:18 | 974 | 173 | 11 | EXT |  | 0.97 | (c)
35870.633 | 5.138 | 5.121 | -5.962 | -5.979 | -1207 | -1116 | -1137 | 1066 | 5121 | 3249 |  | CORR | CIGR | 03:33 | 03:48 | 03:45 | 36 | 142 | 10 | EXT |  | 0.89 | (c)
35873.4 | 7.905 | 7.856 | -3.195 | -3.244 | -1303 | -1200 | -1082 | 862 | 3166 | 3249 |  | CORR | GENE | 03:18 | 03:34 | 03:53 | 78 | 441 | 11 | EXT |  | 0.89 | (c)
35875.223 | 9.728 | 9.42 | -1.372 | -1.68 | 1069 | 1188 | 1170 | 1069 | 1151 | 3249 |  | CORR | GENE | 09:41 | 09:60 | 09:57 | 529 | 201 | 11 | EXT |  | 0.94 | (c)
35875.486 | 9.991 | 9.954 | -1.109 | -1.146 | 859 | 973 | 980 | 859 | 1092 | 3249 |  | CORR | CIGR | 09:07 | 09:25 | 09:26 | 54 | 242 | 12 | EXT |  | 0.89 | (c)
35875.543 | 10.048 | 10.02 | -1.052 | -1.08 | -1233 | -1138 | -1016 | 800 | 1003 | 3249 |  | CORR | GENE | 03:29 | 03:44 | 04:04 | 77 | 432 | 14 | EXT |  | 0.89 | (c)
35875.593 | 10.098 | 8.865 | -1.002 | -2.235 | 238 | 264 | 292 | 238 | 852 | 3249 |  | CORR | GENE | 07:26 | 07:31 | 07:35 | 1383 | 107 | 12 | EXT |  | 0.98 | (c)
35875.602 | 10.107 | 10.097 | -0.993 | -1.003 | 778 | 845 | 854 | 778 | 965 | 3249 |  | CORR | CIGR | 08:54 | 09:04 | 09:06 | 38 | 152 | 16 | EXT |  | 0.89 | (c)
35875.649 | 10.154 | 10.132 | -0.946 | -0.968 | 1 | 106 | 105 | 1 | 882 | 3249 |  | CORR | GENE | 06:48 | 07:05 | 07:05 | 86 | 209 | 11 | EXT |  | 0.89 | (c)
35875.652 | 10.157 | 10.157 | -0.943 | -0.943 | 733 | 827 | 789 | 733 | 730 | 3249 |  | CORR | GENE | 08:46 | 09:01 | 08:55 | 213 | 111 | 10 | EXT |  | 0.91 | (c)
35875.912 | 10.417 | 10.385 | -0.683 | -0.715 | 445 | 618 | 612 | 445 | 665 | 3249 |  | CORR | CIGR | 07:60 | 08:28 | 08:27 | 50 | 333 | 14 | EXT |  | 0.89 | (c)
35876.547 | 11.052 | 10.861 | -0.048 | -0.239 | -1165 | -1141 | -1120 | 1076 | 27 | 3249 |  | CORR | GENE | 03:40 | 03:44 | 03:47 | 212 | 89 | 15 | EXT |  | 0.92 | (c)
35876.595 | 0 | -0.041 | -10.64 | -10.681 | -1968 | -1067 | -1337 | 707 |  | 3250а | Нарушение формы кольцевого шва | GWAN |  | 02:59 | 05:24 | 04:40 | 0 | 1261 |  | EXT | Нарушение формы кольцевого шва |  | (c)
35876.595 | 0 | -0.038 | -10.64 | -10.678 | 865 | 1348 | 1591 | 865 |  | 3250а | Нарушение формы кольцевого шва | GWAN |  | 10:36 | 11:54 | 12:33 | 0 | 1452 |  | EXT | Нарушение формы кольцевого шва |  | (c)
35876.629 | 0.034 | 0.027 | -10.606 | -10.613 | -1725 | -1643 | -1677 | 1630 | 27 | 3250а |  | CORR | GENE | 03:38 | 03:51 | 03:45 | 86 | 95 | 12 | EXT |  | 0.89 | (c)
35877.282 | 0.687 | 0.675 | -9.953 | -9.965 | 157 | 250 | 228 | 157 | 675 | 3250а |  | CORR | CIGR | 08:41 | 08:56 | 08:53 | 36 | 142 | 13 | EXT |  | 0.89 | (c)
35877.456 | 0.861 | 0.545 | -9.779 | -10.095 | -1646 | -1579 | -1567 | 1488 | 545 | 3250а |  | CORR | GENE | 03:50 | 04:01 | 04:03 | 498 | 158 | 14 | EXT |  | 0.96 | (c)
35878.079 | 1.484 | 1.453 | -9.156 | -9.187 | -1371 | -1308 | -1317 | 1262 | 1453 | 3250а |  | CORR | GENE | 04:35 | 04:45 | 04:44 | 157 | 110 | 15 | EXT |  | 0.91 | (c)
35878.418 | 1.823 | 1.799 | -8.817 | -8.841 | -1538 | -1458 | -1469 | 1399 | 1799 | 3250а |  | CORR | CIGR | 04:08 | 04:21 | 04:19 | 43 | 139 | 21 | EXT |  | 0.89 | (c)
35879.263 | 2.668 | 2.645 | -7.972 | -7.995 | -1803 | -1700 | -1694 | 1585 | 2645 | 3250а |  | CORR | CIGR | 03:25 | 03:42 | 03:43 | 53 | 218 | 10 | EXT |  | 0.89 | (c)
35879.374 | 2.779 | 2.708 | -7.861 | -7.932 | -1708 | -1685 | -1678 | 1648 | 2708 | 3250а |  | CORR | GENE | 03:41 | 03:44 | 03:45 | 77 | 60 | 11 | EXT |  | 0.89 | (c)
35879.408 | 2.813 | 2.786 | -7.827 | -7.854 | -1729 | -1650 | -1651 | 1572 | 2786 | 3250а |  | CORR | GENE | 03:37 | 03:50 | 03:50 | 63 | 157 | 15 | EXT |  | 0.89 | (c)
35879.552 | 2.957 | 2.863 | -7.683 | -7.777 | -265 | -179 | -169 | 72 | 2863 | 3250а |  | CORR | GENE | 07:33 | 07:47 | 07:49 | 119 | 193 | 10 | EXT |  | 0.9 | (c)
35880.666 | 4.071 | 4.027 | -6.569 | -6.613 | -1585 | -1457 | -1469 | 1354 | 4027 | 3250а |  | CORR | GENE | 04:00 | 04:21 | 04:19 | 97 | 232 | 12 | EXT |  | 0.89 | (c)
35881.725 | 5.13 | 5.113 | -5.51 | -5.527 | -1428 | -1365 | -1359 | 1291 | 5113 | 3250а |  | CORR | CIGR | 04:26 | 04:36 | 04:37 | 38 | 137 | 13 | EXT |  | 0.89 | (c)
35882.152 | 5.557 | 5.538 | -5.083 | -5.102 | -141 | -70 | -74 | 7 | 5062 | 3250а |  | CORR | CIGR | 07:53 | 08:05 | 08:04 | 40 | 134 | 13 | EXT |  | 0.89 | (c)
35883.03 | 6.435 | 6.416 | -4.205 | -4.224 | -1873 | -1831 | -1826 | 1778 | 4189 | 3250а |  | CORR | CIGR | 03:14 | 03:21 | 03:21 | 35 | 95 | 11 | EXT |  | 0.89 | (c)
35883.492 | 6.897 | 6.38 | -3.743 | -4.26 | -236 | -185 | -135 | 34 | 3692 | 3250а |  | CORR | GENE | 07:38 | 07:46 | 07:54 | 568 | 203 | 11 | EXT |  | 0.95 | (c)
35883.55 | 6.955 | 6.938 | -3.685 | -3.702 | -1814 | -1654 | -1693 | 1571 | 3644 | 3250а |  | CORR | GENE | 03:23 | 03:49 | 03:43 | 58 | 243 | 12 | EXT |  | 0.89 | (c)
35884.704 | 8.109 | 8.087 | -2.531 | -2.553 | -175 | -51 | -57 | 0 | 2437 | 3250а |  | CORR | GENE | 07:48 | 08:08 | 08:07 | 116 | 236 | 10 | EXT |  | 0.89 | (c)
35885.329 | 8.734 | 8.714 | -1.906 | -1.926 | -2223 | -2102 | -2130 | 2037 | 1424 | 3250а |  | CORR | GENE | 02:17 | 02:37 | 02:32 | 502 | 185 | 15 | EXT |  | 0.97 | (c)
35899.298 | 0.678 | 0.648 | -10.552 | -10.582 | 1501 | 1543 | 1590 | 1501 | 648 | 3252а |  | CORR | GENE | 07:21 | 07:27 | 07:35 | 98 | 178 | 15 | EXT |  | 0.9 | (c)
35899.868 | 1.248 | 1.23 | -9.982 | -10 | -128 | -76 | -56 | 0 | 1230 | 3252а |  | CORR | CIGR | 02:58 | 03:06 | 03:09 | 56 | 143 | 10 | EXT |  | 0.89 | (c)
35899.878 | 1.258 | 1.158 | -9.972 | -10.072 | 43 | 51 | 58 | 43 | 1158 | 3252а |  | CORR | AXGR | 03:25 | 03:27 | 03:28 | 384 | 31 | 13 | EXT |  | 0.94 | (c)
35902.042 | 3.422 | 3.384 | -7.808 | -7.846 | 295 | 411 | 434 | 295 | 3384 | 3252а |  | CORR | GENE | 04:06 | 04:25 | 04:28 | 84 | 278 | 16 | EXT |  | 0.89 | (c)
35904.726 | 6.106 | 5.996 | -5.124 | -5.234 | 513 | 640 | 631 | 513 | 5004 | 3252а |  | CORR | GENE | 04:41 | 05:02 | 05:00 | 230 | 237 | 14 | EXT |  | 0.92 | (c)
35907.046 | 8.426 | 7.693 | -2.804 | -3.537 | -9 | 154 | 325 | 0 | 2617 | 3252а |  | CORR | GENE | 03:17 | 03:43 | 04:11 | 920 | 668 | 12 | EXT |  | 0.97 | (c)
35909.692 | 11.072 | 11.042 | -0.158 | -0.188 | 25 | 422 | 296 | 25 | 77 | 3252а |  | CORR | GENE | 03:22 | 04:27 | 04:06 | 111 | 541 | 12 | EXT |  | 0.9 | (c)
35910.268 | 0.418 | 0.396 | -11.252 | -11.274 | 462 | 622 | 605 | 462 | 396 | 3253 |  | CORR | GENE | 03:27 | 03:53 | 03:50 | 63 | 286 | 10 | EXT |  | 0.89 | (c)
35911.39 | 1.54 | 1.469 | -10.13 | -10.201 | 492 | 567 | 693 | 492 | 1469 | 3253 |  | CORR | GENE | 03:32 | 03:44 | 04:04 | 96 | 401 | 18 | EXT |  | 0.9 | (c)
35911.933 | 2.083 | 2.039 | -9.587 | -9.631 | 547 | 618 | 733 | 547 | 2039 | 3253 |  | CORR | GENE | 03:40 | 03:52 | 04:11 | 64 | 373 | 16 | EXT |  | 0.89 | (c)
35912.297 | 2.447 | 2.431 | -9.223 | -9.239 | 811 | 860 | 867 | 811 | 2431 | 3253 |  | CORR | CIGR | 04:23 | 04:31 | 04:32 | 33 | 114 | 10 | EXT |  | 0.89 | (c)
35913.331 | 3.481 | 3.39 | -8.189 | -8.28 | 1855 | 1983 | 2137 | 1855 | 3390 | 3253 |  | CORR | GENE | 07:12 | 07:32 | 07:57 | 127 | 565 | 11 | EXT |  | 0.9 | (c)
35913.796 | 3.946 | 3.921 | -7.724 | -7.749 | 860 | 916 | 943 | 860 | 3921 | 3253 |  | CORR | CIGR | 04:31 | 04:40 | 04:44 | 45 | 165 | 12 | EXT |  | 0.89 | (c)
35914.09 | 4.24 | 4.224 | -7.43 | -7.446 | 98 | 146 | 148 | 98 | 4224 | 3253 |  | CORR | CIGR | 02:28 | 02:36 | 02:36 | 29 | 101 | 12 | EXT |  | 0.89 | (c)
35914.168 | 4.318 | 4.193 | -7.352 | -7.477 | 1011 | 1039 | 1043 | 1011 | 4193 | 3253 |  | CORR | GENE | 04:55 | 04:60 | 05:00 | 577 | 64 | 11 | EXT |  | 0.95 | (c)
35914.415 | 4.565 | 4.517 | -7.105 | -7.153 | 600 | 714 | 785 | 600 | 4517 | 3253 |  | CORR | GENE | 03:49 | 04:07 | 04:19 | 70 | 370 | 22 | EXT |  | 0.89 | (c)
35914.742 | 4.892 | 4.818 | -6.778 | -6.852 | 538 | 552 | 551 | 538 | 4818 | 3253 |  | CORR | AXGR | 03:39 | 03:41 | 03:41 | 165 | 26 | 15 | EXT |  | 0.91 | (c)
35914.778 | 4.928 | 4.912 | -6.742 | -6.758 | 871 | 987 | 965 | 871 | 4912 | 3253 |  | CORR | CIGR | 04:33 | 04:52 | 04:48 | 43 | 187 | 21 | EXT |  | 0.89 | (c)
35915.234 | 5.384 | 5.328 | -6.286 | -6.342 | 538 | 706 | 769 | 538 | 5328 | 3253 |  | CORR | GENE | 03:39 | 04:06 | 04:16 | 98 | 463 | 17 | EXT |  | 0.9 | (c)
35915.499 | 5.649 | 5.592 | -6.021 | -6.078 | 547 | 856 | 816 | 547 | 5592 | 3253 |  | CORR | GENE | 03:40 | 04:30 | 04:24 | 121 | 539 | 12 | EXT |  | 0.9 | (c)
35916.024 | 6.174 | 6.149 | -5.496 | -5.521 | 794 | 1029 | 946 | 794 | 5453 | 3253 |  | CORR | GENE | 04:20 | 04:58 | 04:45 | 68 | 305 | 10 | EXT |  | 0.89 | (c)
35916.479 | 6.629 | 6.566 | -5.041 | -5.104 | 942 | 959 | 961 | 942 | 4929 | 3253 |  | CORR | AXGR | 04:44 | 04:47 | 04:47 | 175 | 38 | 14 | EXT |  | 0.91 | (c)
35916.489 | 6.639 | 6.625 | -5.031 | -5.045 | 660 | 713 | 717 | 660 | 5016 | 3253 |  | CORR | CIGR | 03:59 | 04:07 | 04:08 | 29 | 114 | 15 | EXT |  | 0.89 | (c)
35916.854 | 7.004 | 6.976 | -4.666 | -4.694 | 789 | 1015 | 927 | 789 | 4618 | 3253 |  | CORR | GENE | 04:19 | 04:56 | 04:42 | 76 | 276 | 15 | EXT |  | 0.89 | (c)
35917.126 | 7.276 | 7.237 | -4.394 | -4.433 | 745 | 875 | 891 | 745 | 4343 | 3253 |  | CORR | GENE | 04:12 | 04:33 | 04:36 | 90 | 292 | 12 | EXT |  | 0.89 | (c)
35917.703 | 7.853 | 7.817 | -3.817 | -3.853 | 654 | 895 | 833 | 654 | 3773 | 3253 |  | CORR | GENE | 03:58 | 04:37 | 04:27 | 80 | 359 | 10 | EXT |  | 0.89 | (c)
35918.56 | 8.71 | 8.666 | -2.96 | -3.004 | 653 | 704 | 757 | 653 | 2938 | 3253 |  | CORR | GENE | 03:58 | 04:06 | 04:14 | 66 | 209 | 12 | EXT |  | 0.89 | (c)
35918.595 | 8.745 | 8.631 | -2.925 | -3.039 | 923 | 947 | 946 | 923 | 2833 | 3253 |  | CORR | AXGR | 04:41 | 04:45 | 04:45 | 206 | 46 | 13 | EXT |  | 0.91 | (c)
35918.764 | 8.914 | 8.894 | -2.756 | -2.776 | 913 | 970 | 973 | 913 | 2735 | 3253 |  | CORR | CIGR | 04:40 | 04:49 | 04:49 | 41 | 121 | 10 | EXT |  | 0.89 | (c)
35918.96 | 9.11 | 9.049 | -2.56 | -2.621 | 728 | 785 | 878 | 728 | 2544 | 3253 |  | CORR | GENE | 04:10 | 04:19 | 04:34 | 77 | 299 | 12 | EXT |  | 0.89 | (c)
35919.381 | 9.531 | 9.49 | -2.139 | -2.18 | 625 | 752 | 822 | 625 | 2109 | 3253 |  | CORR | GENE | 03:53 | 04:14 | 04:25 | 71 | 394 | 21 | EXT |  | 0.89 | (c)
35920.186 | 10.336 | 10.285 | -1.334 | -1.385 | 779 | 891 | 960 | 779 | 1303 | 3253 |  | CORR | GENE | 04:18 | 04:36 | 04:47 | 82 | 362 | 10 | EXT |  | 0.89 | (c)
35920.577 | 10.727 | 10.71 | -0.943 | -0.96 | 937 | 1010 | 1017 | 937 | 925 | 3253 |  | CORR | CIGR | 04:43 | 04:55 | 04:56 | 35 | 160 | 13 | EXT |  | 0.89 | (c)
35921.015 | 11.165 | 11.095 | -0.505 | -0.575 | 726 | 879 | 970 | 726 | 477 | 3253 |  | CORR | GENE | 04:09 | 04:34 | 04:49 | 98 | 489 | 11 | EXT |  | 0.89 | (c)
35921.504 | 11.654 | 11.295 | -0.016 | -0.375 | 1022 | 1022 | 1073 | 1022 | 15 | 3253 |  | CORR | GENE | 04:57 | 04:57 | 05:05 | 360 | 103 | 11 | EXT |  | 0.93 | (c)
35921.52 | 0 | -0.041 | -11.64 | -11.681 | 1238 | -186 | -1644 | 65 |  | 3254 | Нарушение формы кольцевого шва | GWAN |  | 11:35 | 07:45 | 15:50 | 0 | 3158 |  | EXT | Нарушение формы кольцевого шва |  | (c)
35921.963 | 0.443 | 0.418 | -11.197 | -11.222 | -1872 | -1784 | -1780 | 1688 | 418 | 3254 | Дефект проката | MIAN | CIGR | 03:13 | 03:27 | 03:28 | 48 | 184 |  | INT | Дефект проката Эквивалент потери металла 20%. |  | (c)
35922.288 | 0.768 | 0.57 | -10.872 | -11.07 | -1734 | -1701 | -1711 | 1688 | 570 | 3254 |  | CORR | AXGR | 03:35 | 03:41 | 03:39 | 265 | 46 | 11 | EXT |  | 0.92 | (c)
35922.7 | 1.18 | 1.159 | -10.46 | -10.481 | -1724 | -1482 | -1539 | 1355 | 1159 | 3254 |  | CORR | GENE | 03:37 | 04:16 | 04:07 | 64 | 369 | 24 | EXT |  | 0.89 | (c)
35922.896 | 1.376 | 1.242 | -10.264 | -10.398 | -1844 | -1689 | -1754 | 1665 | 1242 | 3254 |  | CORR | GENE | 03:18 | 03:43 | 03:32 | 614 | 179 | 16 | EXT |  | 0.98 | (c)
35922.932 | 1.412 | 1.39 | -10.228 | -10.25 | -1542 | -1413 | -1431 | 1319 | 1390 | 3254 |  | CORR | GENE | 04:06 | 04:27 | 04:24 | 79 | 223 | 13 | EXT |  | 0.89 | (c)
35923.136 | 1.616 | 1.6 | -10.024 | -10.04 | -1637 | -1608 | -1593 | 1549 | 1600 | 3254 |  | CORR | CIGR | 03:51 | 03:56 | 03:58 | 32 | 88 | 14 | EXT |  | 0.89 | (c)
35923.709 | 2.189 | 2.167 | -9.451 | -9.473 | -1716 | -1427 | -1511 | 1306 | 2167 | 3254 |  | CORR | GENE | 03:38 | 04:25 | 04:11 | 145 | 410 | 24 | EXT |  | 0.92 | (c)
35923.935 | 2.415 | 2.373 | -9.225 | -9.267 | -1434 | -1379 | -1336 | 1238 | 2373 | 3254 |  | CORR | GENE | 04:24 | 04:33 | 04:40 | 57 | 196 | 13 | EXT |  | 0.89 | (c)
35924.297 | 2.777 | 2.54 | -8.863 | -9.1 | -1261 | -1230 | -1226 | 1190 | 2540 | 3254 |  | CORR | GENE | 04:52 | 04:57 | 04:57 | 356 | 72 | 11 | EXT |  | 0.93 | (c)
35924.531 | 3.011 | 2.982 | -8.629 | -8.658 | -1309 | -1190 | -1206 | 1104 | 2982 | 3254 |  | CORR | GENE | 04:44 | 05:03 | 05:00 | 82 | 206 | 15 | EXT |  | 0.89 | (c)
35924.904 | 3.384 | 3.086 | -8.256 | -8.554 | -1313 | -1271 | -1253 | 1194 | 3086 | 3254 |  | CORR | GENE | 04:43 | 04:50 | 04:53 | 418 | 120 | 16 | EXT |  | 0.96 | (c)
35925.08 | 3.56 | 3.519 | -8.08 | -8.121 | -1434 | -1356 | -1351 | 1269 | 3519 | 3254 |  | CORR | GENE | 04:24 | 04:36 | 04:37 | 93 | 165 | 13 | EXT |  | 0.89 | (c)
35926.395 | 4.875 | 4.722 | -6.765 | -6.918 | -1347 | -1290 | -1285 | 1224 | 4722 | 3254 |  | CORR | GENE | 04:38 | 04:47 | 04:48 | 297 | 123 | 12 | EXT |  | 0.92 | (c)
35927.274 | 5.754 | 5.479 | -5.886 | -6.161 | -1517 | -1508 | -1469 | 1421 | 5479 | 3254 |  | CORR | GENE | 04:10 | 04:12 | 04:18 | 332 | 97 | 12 | EXT |  | 0.93 | (c)
35928.059 | 6.539 | 6.385 | -5.101 | -5.255 | -1555 | -1533 | -1512 | 1469 | 5049 | 3254 |  | CORR | GENE | 04:04 | 04:08 | 04:11 | 206 | 86 | 12 | EXT |  | 0.91 | (c)
35930.611 | 9.091 | 8.938 | -2.549 | -2.702 | -1824 | -1424 | -1545 | 1265 | 2485 | 3254 |  | CORR | GENE | 03:21 | 04:25 | 04:06 | 217 | 559 | 11 | EXT |  | 0.91 | (c)
35931.459 | 9.939 | 9.915 | -1.701 | -1.725 | -1497 | -1427 | -1400 | 1303 | 1685 | 3254 |  | CORR | CIGR | 04:14 | 04:25 | 04:29 | 40 | 194 | 14 | EXT |  | 0.89 | (c)
35931.884 | 10.364 | 10.29 | -1.276 | -1.35 | -1666 | -1583 | -1422 | 1177 | 1249 | 3254 |  | CORR | GENE | 03:46 | 03:60 | 04:26 | 101 | 489 | 10 | EXT |  | 0.89 | (c)
35932.12 | 10.6 | 10.556 | -1.04 | -1.084 | -1532 | -1407 | -1384 | 1236 | 998 | 3254 |  | CORR | GENE | 04:08 | 04:28 | 04:32 | 86 | 296 | 15 | EXT |  | 0.89 | (c)
35932.799 | 11.279 | 11.209 | -0.361 | -0.431 | -1895 | -1786 | -1387 | 879 | 187 | 3254 |  | CORR | GENE | 03:09 | 03:27 | 04:31 | 244 | 1016 | 10 | EXT |  | 0.91 | (c)
35933.16 | 0 | -0.026 | -10.5 | -10.526 | -1743 | 78 | 487 | 1743 |  | 3255 | Нарушение формы кольцевого шва | GWAN |  | 10:45 | 03:39 | 16:45 | 0 | 4461 |  | EXT | Нарушение формы кольцевого шва |  | (c)
35933.545 | 0.385 | 0.35 | -10.115 | -10.15 | 142 | 293 | 349 | 142 | 350 | 3255 |  | CORR | GENE | 03:50 | 04:14 | 04:23 | 67 | 413 | 10 | EXT |  | 0.89 | (c)
35935.425 | 2.265 | 2.185 | -8.235 | -8.315 | -68 | 35 | 90 | 0 | 2185 | 3255 |  | CORR | GENE | 03:16 | 03:32 | 03:41 | 131 | 316 | 11 | EXT |  | 0.9 | (c)
35936.96 | 3.8 | 3.741 | -6.7 | -6.759 | 290 | 487 | 495 | 290 | 3741 | 3255 |  | CORR | GENE | 04:14 | 04:45 | 04:47 | 130 | 411 | 10 | EXT |  | 0.9 | (c)
35937.627 | 4.467 | 4.344 | -6.033 | -6.156 | 56 | 129 | 376 | 56 | 4344 | 3255 |  | CORR | GENE | 03:36 | 03:48 | 04:28 | 147 | 641 | 14 | EXT |  | 0.9 | (c)
35937.976 | 4.816 | 4.698 | -5.684 | -5.802 | 217 | 322 | 626 | 217 | 4698 | 3255 |  | CORR | GENE | 04:02 | 04:19 | 05:08 | 233 | 819 | 10 | EXT |  | 0.91 | (c)
35937.982 | 4.822 | 4.672 | -5.678 | -5.828 | 24 | 41 | 59 | 24 | 4672 | 3255 |  | CORR | GENE | 03:31 | 03:33 | 03:36 | 506 | 71 | 10 | EXT |  | 0.94 | (c)
35939.246 | 6.086 | 6.061 | -4.414 | -4.439 | 45 | 178 | 198 | 45 | 4379 | 3255 |  | CORR | GENE | 03:34 | 03:55 | 03:59 | 60 | 306 | 12 | EXT |  | 0.89 | (c)
35940.58 | 7.42 | 7.397 | -3.08 | -3.103 | 78 | 200 | 197 | 78 | 3049 | 3255 |  | CORR | CIGR | 03:39 | 03:59 | 03:59 | 54 | 238 | 12 | EXT |  | 0.89 | (c)
35940.872 | 7.712 | 7.668 | -2.788 | -2.832 | 73 | 257 | 271 | 73 | 2756 | 3255 |  | CORR | GENE | 03:39 | 04:08 | 04:10 | 76 | 396 | 10 | EXT |  | 0.89 | (c)
35941.087 | 7.927 | 7.799 | -2.573 | -2.701 | 246 | 302 | 297 | 246 | 2283 | 3255 |  | CORR | GENE | 04:06 | 04:16 | 04:15 | 418 | 102 | 14 | EXT |  | 0.95 | (c)
35941.943 | 8.783 | 8.416 | -1.717 | -2.084 | 1438 | 1485 | 1467 | 1438 | 1596 | 3255 |  | CORR | GENE | 07:19 | 07:26 | 07:24 | 488 | 59 | 12 | EXT |  | 0.95 | (c)
35942.984 | 9.824 | 9.745 | -0.676 | -0.755 | 62 | 137 | 329 | 62 | 652 | 3255 |  | CORR | GENE | 03:37 | 03:49 | 04:20 | 103 | 534 | 12 | EXT |  | 0.89 | (c)
35943.475 | 10.315 | 10.298 | -0.185 | -0.202 | 334 | 418 | 427 | 334 | 168 | 3255 |  | CORR | CIGR | 04:21 | 04:34 | 04:36 | 34 | 185 | 14 | EXT |  | 0.89 | (c)
35943.556 | 10.396 | 10.383 | -0.104 | -0.117 | 102 | 223 | 194 | 102 | 83 | 3255 |  | CORR | CIGR | 03:43 | 04:03 | 03:58 | 34 | 183 | 15 | EXT |  | 0.89 | (c)
35943.66 | 0 | -0.019 | -10.435 | -10.454 | 1068 | -2227 | -2187 | 980 |  | 3256а | Нарушение формы кольцевого шва | GWAN |  | 00:35 | 03:43 | 03:50 | 0 | 2412 |  | EXT | Нарушение формы кольцевого шва |  | (c)
35944.696 | 1.036 | 1.015 | -9.399 | -9.42 | 2126 | 2218 | 2206 | 2126 | 1015 | 3256а |  | CORR | GENE | 03:26 | 03:40 | 03:39 | 142 | 161 | 13 | EXT |  | 0.9 | (c)
35945.683 | 2.023 | 1.963 | -8.412 | -8.472 | 1844 | 2060 | 2122 | 1844 | 1963 | 3256а |  | CORR | GENE | 02:40 | 03:15 | 03:25 | 100 | 555 | 12 | EXT |  | 0.89 | (c)
35946.04 | 2.38 | 2.301 | -8.055 | -8.134 | 1931 | -2229 | -2216 | 1902 | 2301 | 3256а |  | CORR | GENE | 02:54 | 03:43 | 03:45 | 144 | 627 | 11 | EXT |  | 0.9 | (c)
35946.333 | 2.673 | 2.563 | -7.762 | -7.872 | -1773 | -1504 | -1335 | 896 | 2563 | 3256а |  | CORR | GENE | 04:56 | 05:40 | 06:07 | 170 | 877 | 12 | EXT |  | 0.9 | (c)
35948.031 | 4.371 | 4.352 | -6.064 | -6.083 | 2222 | -1688 | -1934 | 1629 | 4352 | 3256а |  | CORR | GENE | 03:41 | 05:10 | 04:30 | 122 | 610 | 14 | EXT |  | 0.9 | (c)
35948.192 | 4.532 | 4.488 | -5.903 | -5.947 | -983 | -667 | -657 | 331 | 4488 | 3256а |  | CORR | GENE | 07:04 | 07:55 | 07:56 | 111 | 652 | 15 | EXT |  | 0.9 | (c)
35948.845 | 5.185 | 5.17 | -5.25 | -5.265 | -1692 | -1636 | -1638 | 1583 | 5170 | 3256а |  | CORR | CIGR | 05:10 | 05:18 | 05:18 | 32 | 108 | 15 | EXT |  | 0.89 | (c)
35949.657 | 5.997 | 5.936 | -4.438 | -4.499 | 1832 | 1905 | 1951 | 1832 | 4406 | 3256а |  | CORR | GENE | 02:38 | 02:50 | 02:57 | 93 | 237 | 10 | EXT |  | 0.89 | (c)
35950.063 | 6.403 | 6.39 | -4.032 | -4.045 | -653 | -597 | -579 | 506 | 4016 | 3256а |  | CORR | CIGR | 07:57 | 08:06 | 08:09 | 29 | 147 | 12 | EXT |  | 0.89 | (c)
35950.22 | 6.56 | 6.536 | -3.875 | -3.899 | -970 | -878 | -884 | 797 | 3856 | 3256а |  | CORR | CIGR | 07:06 | 07:21 | 07:20 | 43 | 173 | 14 | EXT |  | 0.89 | (c)
35952.125 | 8.465 | 8.439 | -1.97 | -1.996 | 2183 | -2204 | -2162 | 2046 | 1951 | 3256а |  | CORR | CIGR | 03:35 | 03:47 | 03:54 | 45 | 232 | 19 | EXT |  | 0.89 | (c)
35952.226 | 8.566 | 8.537 | -1.869 | -1.898 | -2220 | -2073 | -2113 | 2005 | 1832 | 3256а |  | CORR | GENE | 03:44 | 04:08 | 04:02 | 66 | 215 | 11 | EXT |  | 0.89 | (c)
35952.801 | 9.141 | 9.121 | -1.294 | -1.314 | -1925 | -1901 | -1884 | 1842 | 1166 | 3256а |  | CORR | GENE | 04:32 | 04:36 | 04:39 | 148 | 83 | 14 | EXT |  | 0.9 | (c)
35953.401 | 9.741 | 9.727 | -0.694 | -0.708 | 2124 | -2182 | -2230 | 2124 | 477 | 3256а |  | CORR | GENE | 03:25 | 03:50 | 03:43 | 231 | 213 | 11 | EXT |  | 0.91 | (c)
35967.375 | 0 | -0.039 | -11.075 | -11.114 | 525 | 1029 | 917 | 525 |  | 3258а | Нарушение формы кольцевого шва | GWAN |  | 02:06 | 03:28 | 03:09 | 0 | 784 |  | EXT | Нарушение формы кольцевого шва |  | (c)
35967.375 | 0 | 0 | -11.075 | -11.075 | 1588 | 1958 | 1806 | 1588 | 0 | 3258а | Непровар / утяжина | GWAN |  | 04:58 | 05:58 | 05:33 | 0 | 436 | 14 | INT | Непровар / утяжина |  | (c)
35967.375 | 0 | -0.053 | -11.075 | -11.128 | -1226 | -831 | -912 | 598 |  | 3258а | Нарушение формы кольцевого шва | GWAN |  | 09:24 | 10:27 | 10:14 | 0 | 627 |  | EXT | Нарушение формы кольцевого шва |  | (c)
35968.094 | 0.719 | 0.639 | -10.356 | -10.436 | 1179 | 1204 | 1206 | 1179 | 639 | 3258а |  | CORR | AXGR | 03:52 | 03:56 | 03:56 | 170 | 56 | 15 | EXT |  | 0.91 | (c)
35968.235 | 0.86 | 0.729 | -10.215 | -10.346 | -1705 | -1676 | -1677 | 1649 | 729 | 3258а |  | CORR | GENE | 08:06 | 08:11 | 08:11 | 532 | 57 | 12 | EXT |  | 0.95 | (c)
35968.662 | 1.287 | 1.252 | -9.788 | -9.823 | 1162 | 1273 | 1284 | 1162 | 1252 | 3258а |  | CORR | GENE | 03:49 | 04:07 | 04:09 | 66 | 244 | 10 | EXT |  | 0.89 | (c)
35969.883 | 2.508 | 2.482 | -8.567 | -8.593 | -2177 | -2039 | -2047 | 1916 | 2482 | 3258а |  | CORR | CIGR | 06:50 | 07:12 | 07:11 | 55 | 262 | 10 | EXT |  | 0.89 | (c)
35971.461 | 4.086 | 4.034 | -6.989 | -7.041 | -2064 | -1804 | -1834 | 1604 | 4034 | 3258а |  | CORR | GENE | 07:08 | 07:50 | 07:45 | 83 | 460 | 12 | EXT |  | 0.89 | (c)
35971.924 | 4.549 | 4.489 | -6.526 | -6.586 | -1975 | -1903 | -1799 | 1622 | 4489 | 3258а |  | CORR | GENE | 07:23 | 07:34 | 07:51 | 80 | 354 | 11 | EXT |  | 0.89 | (c)
35973.355 | 5.98 | 5.953 | -5.095 | -5.122 | 1339 | 1437 | 1446 | 1339 | 5050 | 3258а |  | CORR | GENE | 04:18 | 04:33 | 04:35 | 72 | 212 | 11 | EXT |  | 0.89 | (c)
35973.944 | 6.569 | 6.53 | -4.506 | -4.545 | 1176 | 1435 | 1374 | 1176 | 4442 | 3258а |  | CORR | GENE | 03:51 | 04:33 | 04:23 | 103 | 396 | 11 | EXT |  | 0.89 | (c)
35975.489 | 8.114 | 7.886 | -2.961 | -3.189 | 1002 | 1163 | 1328 | 1002 | 2920 | 3258а |  | CORR | GENE | 03:23 | 03:49 | 04:16 | 269 | 652 | 12 | EXT |  | 0.92 | (c)
35977.491 | 10.116 | 10.083 | -0.959 | -0.992 | 1126 | 1281 | 1314 | 1126 | 935 | 3258а |  | CORR | GENE | 03:43 | 04:08 | 04:14 | 57 | 376 | 15 | EXT |  | 0.89 | (c)
35978.127 | 10.752 | 10.69 | -0.323 | -0.385 | 1101 | 1407 | 1321 | 1101 | 261 | 3258а |  | CORR | GENE | 03:39 | 04:28 | 04:15 | 124 | 440 | 11 | EXT |  | 0.9 | (c)
35978.45 | 0 | -0.012 | -11.535 | -11.547 | -808 | 656 | 316 | 0 |  | 3259 | Нарушение формы кольцевого шва | GWAN |  | 00:50 | 04:46 | 03:51 | 0 | 2248 |  | EXT | Нарушение формы кольцевого шва |  | (c)
35979.102 | 0.652 | 0.561 | -10.883 | -10.974 | 237 | 613 | 514 | 237 | 561 | 3259 |  | CORR | GENE | 03:38 | 04:39 | 04:23 | 202 | 554 | 15 | EXT |  | 0.92 | (c)
35980.014 | 1.564 | 1.522 | -9.971 | -10.013 | 107 | 233 | 262 | 107 | 1522 | 3259 |  | CORR | GENE | 03:17 | 03:38 | 03:42 | 64 | 310 | 15 | EXT |  | 0.89 | (c)
35981.367 | 2.917 | 2.897 | -8.618 | -8.638 | 1831 | 1966 | 1932 | 1831 | 2897 | 3259 |  | CORR | CIGR | 07:56 | 08:17 | 08:12 | 49 | 202 | 11 | EXT |  | 0.89 | (c)
35982.065 | 3.615 | 3.575 | -7.92 | -7.96 | 229 | 424 | 393 | 229 | 3575 | 3259 |  | CORR | GENE | 03:37 | 04:09 | 04:03 | 87 | 329 | 12 | EXT |  | 0.89 | (c)
35984.142 | 5.692 | 5.655 | -5.843 | -5.88 | 336 | 413 | 487 | 336 | 5655 | 3259 |  | CORR | GENE | 03:54 | 04:07 | 04:19 | 64 | 303 | 13 | EXT |  | 0.89 | (c)
35987.598 | 9.148 | 9.137 | -2.387 | -2.398 | 2072 | 2115 | 2114 | 2072 | 2375 | 3259 |  | CORR | CIGR | 08:34 | 08:41 | 08:41 | 23 | 84 | 15 | EXT |  | 0.89 | (c)
35989.086 | 10.636 | 10.621 | -0.899 | -0.914 | 452 | 502 | 531 | 452 | 885 | 3259 |  | CORR | CIGR | 04:13 | 04:21 | 04:26 | 29 | 159 | 13 | EXT |  | 0.89 | (c)
35989.603 | 11.153 | 11.138 | -0.382 | -0.397 | 333 | 392 | 389 | 333 | 370 | 3259 |  | CORR | CIGR | 03:54 | 04:03 | 04:03 | 27 | 113 | 14 | EXT |  | 0.89 | (c)
35989.985 | 0 | -0.009 | -11.41 | -11.419 | 1345 | -1654 | 2188 | 1345 |  | 3260 | Нарушение формы кольцевого шва | GWAN |  | 00:37 | 04:33 | 02:53 | 0 | 1687 |  | EXT | Нарушение формы кольцевого шва |  | (c)
35989.985 | 0 | -0.027 | -11.41 | -11.437 | -1135 | -684 | -229 | 0 |  | 3260 | Нарушение формы кольцевого шва | GWAN |  | 05:57 | 07:10 | 08:23 | 0 | 1812 |  | EXT | Нарушение формы кольцевого шва |  | (c)
36035.275 | 0 | -0.021 | -11.175 | -11.196 | -651 | 578 | 961 | 0 |  | 3264 | Нарушение формы кольцевого шва | GWAN |  | 00:36 | 03:54 | 04:56 | 0 | 3224 |  | EXT | Нарушение формы кольцевого шва |  | (c)
36046.45 | 0 | -0.022 | -11.62 | -11.642 | 1669 | -1734 | -1706 | 620 |  | 3265 | Нарушение формы кольцевого шва | GWAN |  | 03:41 | 06:31 | 06:36 | 0 | 2172 |  | EXT | Нарушение формы кольцевого шва |  | (c)
36046.45 | 0 | -0.033 | -11.62 | -11.653 | -124 | 27 | 59 | 0 |  | 3265 | Нарушение формы кольцевого шва | GWAN |  | 10:51 | 11:16 | 11:21 | 0 | 365 |  | EXT | Нарушение формы кольцевого шва |  | (c)
36046.599 | 0.149 | 0.143 | -11.471 | -11.477 | 1416 | 1473 | 1607 | 1416 | 143 | 3265 |  | CORR | CIGR | 02:60 | 03:09 | 03:31 | 25 | 382 | 23 | EXT |  | 0.89 | (c)
36069.355 | 0 | -0.017 | -11.415 | -11.432 | 690 | 1185 | 1326 | 690 |  | 3267 | Нарушение формы кольцевого шва | GWAN |  | 02:22 | 03:42 | 04:05 | 0 | 1272 |  | EXT | Нарушение формы кольцевого шва |  | (c)
36080.77 | 0 | -0.017 | -11.385 | -11.402 | -1525 | -648 | -777 | 28 |  | 3268 | Нарушение формы кольцевого шва | GWAN |  | 01:27 | 03:48 | 03:27 | 0 | 1497 |  | EXT | Нарушение формы кольцевого шва |  | (c)
36080.77 | 0 | -0.026 | -11.385 | -11.411 | 1151 | -2187 | 1746 | 1151 |  | 3268 | Нарушение формы кольцевого шва | GWAN |  | 08:39 | 11:40 | 10:15 | 0 | 1190 |  | EXT | Нарушение формы кольцевого шва |  | (c)
36103.8 | 0 | -0.017 | -11.21 | -11.227 | -117 | 830 | 660 | 0 |  | 3270 | Нарушение формы кольцевого шва | GWAN |  | 07:41 | 10:14 | 09:46 | 0 | 1553 |  | EXT | Нарушение формы кольцевого шва |  | (c)
36115.01 | 0 | -0.017 | -11.63 | -11.647 | -1953 | -1472 | -1510 | 1067 |  | 3271 | Нарушение формы кольцевого шва | GWAN |  | 02:52 | 04:10 | 04:03 | 0 | 886 |  | EXT | Нарушение формы кольцевого шва |  | (c)
36126.64 | 0 | -0.019 | -11.075 | -11.094 | 756 | 1020 | 1068 | 756 |  | 3272 | Нарушение формы кольцевого шва | GWAN |  | 06:59 | 07:41 | 07:49 | 0 | 624 |  | EXT | Нарушение формы кольцевого шва |  | (c)
36137.715 | 0 | -0.024 | -11.46 | -11.484 | -1274 | -46 | -202 | 0 |  | 3273 | Нарушение формы кольцевого шва | GWAN |  | 06:16 | 09:34 | 09:09 | 0 | 2144 |  | EXT | Нарушение формы кольцевого шва |  | (c)
36149.175 | 0 | -0.03 | -11.315 | -11.345 | 2031 | -2153 | -1455 | 480 |  | 3274 | Нарушение формы кольцевого шва | GWAN |  | 06:43 | 07:28 | 09:21 | 0 | 1950 |  | EXT | Нарушение формы кольцевого шва |  | (c)
36195.41 | 0 | -0.016 | -11.095 | -11.111 | 1945 | -2219 | -2045 | 1574 |  | 3278 | Нарушение формы кольцевого шва | GWAN |  | 09:25 | 10:13 | 10:41 | 0 | 942 |  | EXT | Нарушение формы кольцевого шва |  | (c)
36206.505 | 0 | -0.028 | -11.215 | -11.243 | -80 | 48 | 81 | 0 |  | 3279 | Нарушение формы кольцевого шва | GWAN |  | 08:35 | 08:56 | 09:01 | 0 | 322 |  | EXT | Нарушение формы кольцевого шва |  | (c)
36217.72 | 0 | -0.026 | -11.305 | -11.331 | 963 | 1376 | 1325 | 963 |  | 3280 | Нарушение формы кольцевого шва | GWAN |  | 01:57 | 03:03 | 02:55 | 0 | 724 |  | EXT | Нарушение формы кольцевого шва |  | (c)
36217.72 | 0 | -0.03 | -11.305 | -11.335 | -956 | -767 | -796 | 635 |  | 3280 | Нарушение формы кольцевого шва | GWAN |  | 08:47 | 09:17 | 09:13 | 0 | 321 |  | EXT | Нарушение формы кольцевого шва |  | (c)
36229.025 | 0 | -0.024 | -11.365 | -11.389 | -942 | -592 | -54 | 0 |  | 3281 | Нарушение формы кольцевого шва | GWAN |  | 06:54 | 07:51 | 09:18 | 0 | 1776 |  | EXT | Нарушение формы кольцевого шва |  | (c)
36251.535 | 0 | -0.028 | -11.155 | -11.183 | 1057 | 1330 | 1298 | 1057 |  | 3283 | Нарушение формы кольцевого шва | GWAN |  | 09:41 | 10:25 | 10:20 | 0 | 482 |  | EXT | Нарушение формы кольцевого шва |  | (c)
36274.135 | 0 | -0.027 | -11.62 | -11.647 | 95 | 598 | 680 | 95 |  | 3285 | Нарушение формы кольцевого шва | GWAN |  | 03:20 | 04:41 | 04:55 | 0 | 1169 |  | EXT | Нарушение формы кольцевого шва |  | (c)
36274.135 | 0 | -0.03 | -11.62 | -11.65 | 1509 | 1645 | 1676 | 1509 |  | 3285 | Нарушение формы кольцевого шва | GWAN |  | 07:08 | 07:30 | 07:35 | 0 | 335 |  | EXT | Нарушение формы кольцевого шва |  | (c)
36285.755 | 0 | -0.048 | -11.495 | -11.543 | -1355 | 778 | 679 | 1355 |  | 3286 | Нарушение формы кольцевого шва | GWAN |  | 10:11 | 03:55 | 15:39 | 0 | 4066 |  | EXT | Нарушение формы кольцевого шва |  | (c)
36308.54 | 0 | -0.01 | -11.275 | -11.285 | 2069 | -1782 | -1943 | 1495 |  | 3288 | Нарушение формы кольцевого шва | GWAN |  | 02:22 | 04:00 | 03:34 | 0 | 897 |  | EXT | Нарушение формы кольцевого шва |  | (c)
36319.815 | 0 | -0.039 | -11.065 | -11.104 | 645 | 1036 | 1620 | 645 |  | 3289 | Нарушение формы кольцевого шва | GWAN |  | 00:49 | 01:52 | 03:26 | 0 | 1950 |  | EXT | Нарушение формы кольцевого шва |  | (c)
36330.88 | 0 | -0.038 | -11.33 | -11.368 | 1284 | 1833 | 1611 | 1284 |  | 3290 | Нарушение формы кольцевого шва | GWAN |  | 01:29 | 02:58 | 02:22 | 0 | 655 |  | EXT | Нарушение формы кольцевого шва |  | (c)
36420.48 | 0 | -0.039 | -11.115 | -11.154 | -659 | -241 | -146 | 0 |  | 3298 | Нарушение формы кольцевого шва | GWAN |  | 04:07 | 05:14 | 05:30 | 0 | 1027 |  | EXT | Нарушение формы кольцевого шва |  | (c)
36431.595 | 0 | 0 | -11.26 | -11.26 | -1504 | -1148 | -1021 | 538 | 0 | 3299 | Смещение кромок | GWAN |  | 02:11 | 03:09 | 03:29 | 0 | 966 | 16 | EXT | Смещение кромок Вовнутрь Величина смещения - 2.6 мм. |  | (c)
36431.595 | 0 | 0 | -11.26 | -11.26 | 299 | 507 | 431 | 299 | 0 | 3299 | Смещение кромок | GWAN |  | 07:02 | 07:36 | 07:23 | 0 | 264 | 16 | EXT | Смещение кромок Наружу Величина смещения - 2.5 мм. |  | (c)
36465.765 | 0 | -0.018 | -11.165 | -11.183 | -762 | -477 | -540 | 319 |  | 3302 | Нарушение формы кольцевого шва | GWAN |  | 06:38 | 07:23 | 07:13 | 0 | 443 |  | EXT | Нарушение формы кольцевого шва |  | (c)
36476.93 | 0 | -0.017 | -11.23 | -11.247 | 965 | 1513 | 1681 | 965 |  | 3303 | Нарушение формы кольцевого шва | GWAN |  | 01:12 | 02:40 | 03:07 | 0 | 1431 |  | EXT | Нарушение формы кольцевого шва |  | (c)
36488.16 | 0 | -0.028 | -10.995 | -11.023 | -1766 | -1297 | -1119 | 472 |  | 3304 | Нарушение формы кольцевого шва | GWAN |  | 06:56 | 08:12 | 08:40 | 0 | 1294 |  | EXT | Нарушение формы кольцевого шва |  | (c)
36499.155 | 0 | -0.024 | -11.355 | -11.379 | 553 | 909 | 868 | 553 |  | 3305 | Нарушение формы кольцевого шва | GWAN |  | 06:03 | 07:00 | 06:53 | 0 | 630 |  | EXT | Нарушение формы кольцевого шва |  | (c)
36566.435 | 0 | -0.015 | -11.135 | -11.15 | -499 | -144 | -36 | 0 |  | 3311 | Нарушение формы кольцевого шва | GWAN |  | 00:35 | 01:32 | 01:50 | 0 | 927 |  | EXT | Нарушение формы кольцевого шва |  | (c)
36566.435 | 0 | -0.024 | -11.135 | -11.159 | 1810 | 2032 | 1989 | 1810 |  | 3311 | Нарушение формы кольцевого шва | GWAN |  | 06:48 | 07:24 | 07:17 | 0 | 358 |  | EXT | Нарушение формы кольцевого шва |  | (c)
36577.57 | 0 | -0.024 | -11.12 | -11.144 | -252 | 1185 | 713 | 0 |  | 3312 | Нарушение формы кольцевого шва | GWAN |  | 03:39 | 07:31 | 06:15 | 0 | 1930 |  | EXT | Нарушение формы кольцевого шва |  | (c)
36588.69 | 0 | -0.021 | -11.26 | -11.281 | -1980 | -1681 | -1548 | 1115 |  | 3313 | Нарушение формы кольцевого шва | GWAN |  | 07:50 | 08:38 | 08:60 | 0 | 865 |  | EXT | Нарушение формы кольцевого шва |  | (c)
36611.275 | 0 | -0.02 | -11.64 | -11.66 | 1612 | 1969 | 2195 | 1612 |  | 3315 | Нарушение формы кольцевого шва | GWAN |  | 10:34 | 11:31 | 12:08 | 0 | 1165 |  | EXT | Нарушение формы кольцевого шва |  | (c)
36679.735 | 0 | -0.033 | -11.21 | -11.243 | -1668 | -1376 | -1453 | 1237 |  | 3321 | Нарушение формы кольцевого шва | GWAN |  | 11:41 | 00:29 | 12:16 | 0 | 431 |  | EXT | Нарушение формы кольцевого шва |  | (c)
36679.735 | 0 | -0.022 | -11.21 | -11.232 | -563 | 414 | -34 | 0 |  | 3321 | Нарушение формы кольцевого шва | GWAN |  | 02:40 | 05:18 | 04:05 | 0 | 1058 |  | EXT | Нарушение формы кольцевого шва |  | (c)
36713.205 | 0 | -0.036 | -11.065 | -11.101 | 747 | 1159 | 1061 | 747 |  | 3324 | Нарушение формы кольцевого шва | GWAN |  | 06:44 | 07:50 | 07:35 | 0 | 627 |  | EXT | Нарушение формы кольцевого шва |  | (c)
36724.27 | 0 | -0.019 | -10.81 | -10.829 | -1999 | -1603 | -1539 | 1079 |  | 3325 | Нарушение формы кольцевого шва | GWAN |  | 00:37 | 01:41 | 01:51 | 0 | 920 |  | EXT | Нарушение формы кольцевого шва |  | (c)
36803.632 | 0.117 | 0.102 | -11.583 | -11.598 | 423 | 884 | 722 | 423 | 102 | 3332 |  | CORR | GENE | 03:56 | 05:11 | 04:44 | 52 | 597 | 10 | EXT |  | 0.89 | (c)
36838.005 | 0 | -0.007 | -11.675 | -11.682 | 1159 | 1334 | 1551 | 1159 |  | 3335 | Нарушение формы кольцевого шва | GWAN |  | 06:49 | 07:17 | 07:52 | 0 | 784 |  | EXT | Нарушение формы кольцевого шва |  | (c)
36849.68 | 0 | -0.01 | -11.3 | -11.31 | -1772 | -969 | -1311 | 850 |  | 3336 | Нарушение формы кольцевого шва | GWAN |  | 11:02 | 01:11 | 12:16 | 0 | 921 |  | EXT | Нарушение формы кольцевого шва |  | (c)
36860.98 | 0 | -0.036 | -11.125 | -11.161 | -929 | -39 | -69 | 0 |  | 3337 | Нарушение формы кольцевого шва | GWAN |  | 09:19 | 11:42 | 11:37 | 0 | 1721 |  | EXT | Нарушение формы кольцевого шва |  | (c)
36861.108 | 0.128 | 0.071 | -10.997 | -11.054 | -1921 | -1505 | -1579 | 1237 | 71 | 3337 |  | CORR | GENE | 06:39 | 07:46 | 07:34 | 87 | 683 | 11 | EXT |  | 0.89 | (c)
36861.119 | 0.139 | 0.117 | -10.986 | -11.008 | 1452 | 1817 | 1852 | 1452 | 117 | 3337 |  | CORR | CIGR | 03:43 | 04:42 | 04:47 | 42 | 801 | 11 | EXT |  | 0.89 | (c)
36872.105 | 0 | 0 | -11.405 | -11.405 | 1939 | 2100 | 2085 | 1939 | 0 | 3338 | Смещение кромок | GWAN |  | 06:51 | 07:17 | 07:15 | 0 | 292 | 16 | EXT | Смещение кромок Наружу Величина смещения - 2.5 мм. |  | (c)
36883.51 | 0 | -0.019 | -11.175 | -11.194 | 1739 | -1962 | -2207 | 1691 |  | 3339 | Нарушение формы кольцевого шва | GWAN |  | 03:19 | 05:22 | 04:42 | 0 | 1032 |  | EXT | Нарушение формы кольцевого шва |  | (c)
36894.685 | 0 | -0.038 | -11.39 | -11.428 | -597 | 1434 | 504 | 0 |  | 3340 | Нарушение формы кольцевого шва | GWAN |  | 08:22 | 01:50 | 11:20 | 0 | 2201 |  | EXT | Нарушение формы кольцевого шва |  | (c)
36894.685 | 0 | -0.016 | -11.39 | -11.406 | 1793 | -1831 | -2187 | 1705 |  | 3340 | Нарушение формы кольцевого шва | GWAN |  | 02:48 | 05:03 | 04:05 | 0 | 964 |  | EXT | Нарушение формы кольцевого шва |  | (c)
36906.075 | 0 | -0.012 | -11.45 | -11.462 | -326 | 168 | 489 | 0 |  | 3341 | Нарушение формы кольцевого шва | GWAN |  | 05:16 | 06:36 | 07:27 | 0 | 1628 |  | EXT | Нарушение формы кольцевого шва Аномалия находится на отводе. |  | (c)
36911.901 | 5.826 | 5.738 | -5.624 | -5.712 | 445 | 709 | 658 | 445 | 5576 | 3341 |  | CORR | GENE | 07:20 | 08:03 | 07:55 | 136 | 426 | 11 | EXT | Аномалия находится на отводе. | 1.07 | (b)
36926.24 | 0 | -0.032 | -3.245 | -3.277 | 896 | 1813 | 1522 | 896 |  | 3342б | Нарушение формы кольцевого шва | GWAN |  | 03:42 | 06:09 | 05:22 | 0 | 1251 |  | EXT | Нарушение формы кольцевого шва |  | (c)
36929.485 | 0 | -0.027 | -1.48 | -1.507 | 1949 | -1481 | -1906 | 1300 |  | 3343а | Нарушение формы кольцевого шва | GWAN |  | 10:34 | 01:20 | 12:12 | 0 | 1213 |  | EXT | Нарушение формы кольцевого шва |  | (c)
37022.175 | 0 | -0.023 | -3.14 | -3.163 | 1329 | 1587 | 1592 | 1329 |  | 3351в | Нарушение формы кольцевого шва | GWAN |  | 10:27 | 11:09 | 11:09 | 0 | 525 |  | EXT | Нарушение формы кольцевого шва |  | (c)
37064.935 | 0 | -0.005 | -11.13 | -11.135 | -1043 | -725 | -632 | 221 |  | 3356 | Нарушение формы кольцевого шва | GWAN |  | 05:53 | 06:44 | 06:59 | 0 | 822 |  | EXT | Нарушение формы кольцевого шва |  | (c)
37076.065 | 0 | -0.033 | -11.27 | -11.303 | -2078 | -1071 | -382 | 1314 |  | 3357 | Нарушение формы кольцевого шва | GWAN |  | 11:05 | 01:48 | 15:39 | 0 | 3392 |  | EXT | Нарушение формы кольцевого шва |  | (c)
37087.335 | 0 | -0.031 | -10.865 | -10.896 | -1835 | -1381 | -1278 | 722 |  | 3358 | Нарушение формы кольцевого шва | GWAN |  | 00:41 | 01:55 | 02:11 | 0 | 1114 |  | EXT | Нарушение формы кольцевого шва |  | (c)
37087.335 | 0 | -0.029 | -10.865 | -10.894 | 1254 | 1696 | 1616 | 1254 |  | 3358 | Нарушение формы кольцевого шва | GWAN |  | 08:60 | 10:11 | 09:58 | 0 | 724 |  | EXT | Нарушение формы кольцевого шва |  | (c)
37152 | 0 | -0.032 | -11.635 | -11.667 | -1647 | -1020 | -1239 | 831 |  | 3364 | Нарушение формы кольцевого шва | GWAN |  | 01:19 | 02:60 | 02:24 | 0 | 816 |  | EXT | Нарушение формы кольцевого шва Аномалия находится на отводе. |  | (c)
37152 | 0 | 0 | -11.635 | -11.635 | 1748 | 1930 | 2028 | 1748 | 0 | 3364 | Смещение кромок | GWAN |  | 10:27 | 10:56 | 11:12 | 0 | 560 | 19 | EXT | Смещение кромок Наружу Аномалия находится на отводе. Величина смещения - 3 мм. |  | (c)
37156.345 | 4.345 | 4.307 | -7.29 | -7.328 | 973 | 1064 | 1136 | 973 | 4307 | 3364 |  | CORR | GENE | 08:22 | 08:36 | 08:48 | 64 | 325 | 10 | EXT |  | 0.89 | (c)
37175.185 | 0 | -0.03 | -11.565 | -11.595 | 1972 | -2023 | -2103 | 1717 |  | 3366 | Нарушение формы кольцевого шва | GWAN |  | 02:05 | 03:20 | 03:07 | 0 | 772 |  | EXT | Нарушение формы кольцевого шва Аномалия находится на отводе. |  | (c)
37175.185 | 0 | -0.041 | -11.565 | -11.606 | 155 | 933 | 703 | 155 |  | 3366 | Нарушение формы кольцевого шва | GWAN |  | 09:12 | 11:17 | 10:40 | 0 | 1096 |  | EXT | Нарушение формы кольцевого шва Аномалия находится на отводе. |  | (c)
37186.75 | 0 | -0.042 | -10.965 | -11.007 | 45 | 217 | 369 | 45 |  | 3367 | Нарушение формы кольцевого шва | GWAN |  | 02:08 | 02:36 | 03:00 | 0 | 647 |  | EXT | Нарушение формы кольцевого шва |  | (c)
37197.715 | 0 | -0.011 | -11.59 | -11.601 | -2038 | -1518 | -811 | 0 |  | 3368 | Нарушение формы кольцевого шва | GWAN |  | 02:18 | 03:42 | 05:36 | 0 | 2453 |  | EXT | Нарушение формы кольцевого шва |  | (c)
37243.415 | 0 | -0.024 | -11.595 | -11.619 | 443 | 1366 | 984 | 443 |  | 3372 | Нарушение формы кольцевого шва | GWAN |  | 00:16 | 02:45 | 01:43 | 0 | 1083 |  | EXT | Нарушение формы кольцевого шва |  | (c)
37243.415 | 0 | -0.031 | -11.595 | -11.626 | -1482 | -1308 | -619 | 0 |  | 3372 | Нарушение формы кольцевого шва | GWAN |  | 07:05 | 07:33 | 09:24 | 0 | 1726 |  | EXT | Нарушение формы кольцевого шва |  | (c)
37266.55 | 0 | -0.005 | -11.645 | -11.65 | -1390 | -892 | -1059 | 729 |  | 3374 | Нарушение формы кольцевого шва | GWAN |  | 03:39 | 04:60 | 04:33 | 0 | 661 |  | EXT | Нарушение формы кольцевого шва |  | (c)
37278.195 | 0 | -0.018 | -11.645 | -11.663 | 1996 | -1901 | -2039 | 1612 |  | 3375 | Нарушение формы кольцевого шва | GWAN |  | 01:32 | 03:03 | 02:41 | 0 | 853 |  | EXT | Нарушение формы кольцевого шва |  | (c)
37278.195 | 0 | -0.002 | -11.645 | -11.647 | -926 | -229 | -443 | 0 |  | 3375 | Нарушение формы кольцевого шва | GWAN |  | 05:41 | 07:33 | 06:59 | 0 | 966 |  | EXT | Нарушение формы кольцевого шва |  | (c)
37278.756 | 0.561 | 0.532 | -11.084 | -11.113 | 113 | 200 | 199 | 113 | 532 | 3375 |  | CORR | CIGR | 08:28 | 08:42 | 08:42 | 48 | 172 | 13 | EXT |  | 0.89 | (c)
37289.613 | 11.418 | 11.39 | -0.227 | -0.255 | -496 | -278 | -333 | 170 | 168 | 3375 |  | CORR | GENE | 06:50 | 07:25 | 07:16 | 87 | 326 | 10 | EXT |  | 0.89 | (c)
37290.777 | 0.937 | 0.854 | -10.368 | -10.451 | -598 | -581 | -579 | 559 | 854 | 3376 |  | CORR | AXGR | 05:07 | 05:09 | 05:10 | 150 | 39 | 12 | EXT |  | 0.9 | (c)
37318.802 | 6.237 | 6.219 | -4.923 | -4.941 | 2119 | 2213 | 2221 | 2119 | 4895 | 3378 |  | CORR | CIGR | 01:54 | 02:09 | 02:11 | 46 | 202 | 10 | EXT |  | 0.89 | (c)
37321.123 | 8.558 | 8.515 | -2.602 | -2.645 | 61 | 141 | 143 | 61 | 2583 | 3378 |  | CORR | GENE | 08:22 | 08:35 | 08:35 | 62 | 164 | 15 | EXT |  | 0.89 | (c)
37321.465 | 8.9 | 8.887 | -2.26 | -2.273 | -1864 | -1743 | -1758 | 1652 | 2240 | 3378 |  | CORR | CIGR | 03:11 | 03:31 | 03:28 | 33 | 213 | 12 | EXT |  | 0.89 | (c)
37321.627 | 9.062 | 9.048 | -2.098 | -2.112 | -2102 | -2051 | -2053 | 2004 | 2087 | 3378 |  | CORR | CIGR | 02:33 | 02:41 | 02:41 | 25 | 98 | 11 | EXT |  | 0.89 | (c)
37327.227 | 3.502 | 3.481 | -7.708 | -7.729 | 619 | 686 | 691 | 619 | 3481 | 3379 |  | CORR | CIGR | 03:48 | 03:59 | 03:60 | 40 | 143 | 15 | EXT |  | 0.89 | (c)
37329.343 | 5.618 | 5.584 | -5.592 | -5.626 | -1987 | -1889 | -1863 | 1740 | 5570 | 3379 |  | CORR | CIGR | 08:47 | 09:03 | 09:07 | 56 | 248 | 11 | EXT |  | 0.89 | (c)
37334.935 | 0 | -0.015 | -11.345 | -11.36 | -72 | 926 | 515 | 0 |  | 3380 | Нарушение формы кольцевого шва | GWAN |  | 01:14 | 03:55 | 02:49 | 0 | 1174 |  | EXT | Нарушение формы кольцевого шва |  | (c)
37345.594 | 10.659 | 10.627 | -0.686 | -0.718 | 174 | 293 | 349 | 174 | 666 | 3380 |  | CORR | CIGR | 01:54 | 02:13 | 02:22 | 52 | 351 | 11 | EXT |  | 0.89 | (c)
37346.28 | 0 | -0.031 | -11.14 | -11.171 | 745 | 1481 | 2158 | 745 |  | 3381 | Нарушение формы кольцевого шва | GWAN |  | 01:44 | 03:43 | 05:32 | 0 | 2826 |  | EXT | Нарушение формы кольцевого шва |  | (c)
37349.021 | 2.741 | 2.693 | -8.399 | -8.447 | 535 | 602 | 702 | 535 | 2693 | 3381 |  | CORR | GENE | 01:10 | 01:21 | 01:37 | 58 | 335 | 15 | EXT |  | 0.89 | (c)
37350.656 | 4.376 | 4.36 | -6.764 | -6.78 | 1341 | 1446 | 1427 | 1341 | 4360 | 3381 |  | CORR | CIGR | 03:20 | 03:37 | 03:34 | 41 | 172 | 10 | EXT |  | 0.89 | (c)
37355.817 | 9.537 | 9.505 | -1.603 | -1.635 | 1164 | 1234 | 1266 | 1164 | 1580 | 3381 |  | CORR | CIGR | 02:52 | 03:03 | 03:08 | 55 | 203 | 14 | EXT |  | 0.89 | (c)
37356.2 | 9.92 | 9.889 | -1.22 | -1.251 | 1201 | 1393 | 1376 | 1201 | 1154 | 3381 |  | CORR | GENE | 02:58 | 03:29 | 03:26 | 97 | 349 | 11 | EXT |  | 0.89 | (c)
37357.42 | 0 | -0.038 | -11.27 | -11.308 | 1183 | -1754 | 1955 | 1183 |  | 3382 | Нарушение формы кольцевого шва | GWAN |  | 11:32 | 03:38 | 13:36 | 0 | 1543 |  | EXT | Нарушение формы кольцевого шва |  | (c)
37358.759 | 1.339 | 1.262 | -9.931 | -10.008 | 2030 | 2226 | -2146 | 1860 | 1262 | 3382 |  | CORR | GENE | 01:48 | 02:20 | 02:34 | 120 | 570 | 10 | EXT |  | 0.9 | (c)
37362.914 | 5.494 | 5.452 | -5.776 | -5.818 | -1789 | -1694 | -1678 | 1566 | 5452 | 3382 |  | CORR | GENE | 03:32 | 03:47 | 03:50 | 96 | 222 | 12 | EXT |  | 0.89 | (c)
37368.998 | 0.308 | 0.089 | -11.157 | -11.376 | -1671 | -1638 | -1639 | 1607 | 89 | 3383 |  | CORR | GENE | 03:38 | 03:44 | 03:43 | 323 | 64 | 10 | EXT |  | 0.92 | (c)
37371.369 | 2.679 | 2.461 | -8.786 | -9.004 | -1808 | -1651 | -1683 | 1558 | 2461 | 3383 |  | CORR | GENE | 03:16 | 03:41 | 03:36 | 292 | 250 | 15 | EXT |  | 0.93 | (c)
37379.785 | 11.095 | 10.879 | -0.37 | -0.586 | -1855 | -1763 | -1715 | 1576 | 134 | 3383 |  | CORR | GENE | 03:09 | 03:23 | 03:31 | 452 | 278 | 10 | EXT |  | 0.93 | (c)
37380.316 | 0.161 | 0.063 | -10.914 | -11.012 | 1677 | 1740 | 1721 | 1677 | 63 | 3384 |  | CORR | GENE | 03:59 | 04:09 | 04:06 | 309 | 87 | 13 | EXT |  | 0.93 | (c)
37380.546 | 0.391 | 0.315 | -10.684 | -10.76 | 1499 | 1509 | 1514 | 1499 | 315 | 3384 |  | CORR | AXGR | 03:30 | 03:31 | 03:32 | 157 | 29 | 13 | EXT |  | 0.9 | (c)
37381.14 | 0.985 | 0.947 | -10.09 | -10.128 | 1302 | 1424 | 1400 | 1302 | 947 | 3384 |  | CORR | GENE | 02:58 | 03:18 | 03:14 | 230 | 197 | 13 | EXT |  | 0.92 | (c)
37381.912 | 1.757 | 1.544 | -9.318 | -9.531 | 1492 | 1534 | 1567 | 1492 | 1544 | 3384 |  | CORR | GENE | 03:29 | 03:35 | 03:41 | 793 | 149 | 14 | EXT |  | 0.98 | (c)
37384.64 | 4.485 | 4.472 | -6.59 | -6.603 | 941 | 998 | 1000 | 941 | 4472 | 3384 |  | CORR | CIGR | 01:60 | 02:09 | 02:09 | 28 | 119 | 15 | EXT |  | 0.89 | (c)
37384.9 | 4.745 | 4.71 | -6.33 | -6.365 | 1580 | 1679 | 1662 | 1580 | 4710 | 3384 |  | CORR | GENE | 03:43 | 03:59 | 03:56 | 59 | 164 | 15 | EXT |  | 0.89 | (c)
37387.032 | 6.877 | 6.787 | -4.198 | -4.288 | 1658 | 1794 | 1770 | 1658 | 4057 | 3384 |  | CORR | GENE | 03:56 | 04:18 | 04:14 | 231 | 225 | 11 | EXT |  | 0.91 | (c)
37392.048 | 0.818 | 0.796 | -10.417 | -10.439 | -842 | -780 | -758 | 675 | 796 | 3385 |  | CORR | CIGR | 02:15 | 02:25 | 02:28 | 45 | 167 | 13 | EXT |  | 0.89 | (c)
37393.955 | 2.725 | 2.716 | -8.51 | -8.519 | -221 | -176 | -175 | 129 | 2716 | 3385 |  | CORR | CIGR | 03:55 | 04:02 | 04:02 | 20 | 92 | 12 | EXT |  | 0.89 | (c)
37413.85 | 0 | -0.021 | -10.86 | -10.881 | 316 | 1231 | 845 | 316 |  | 3387 | Нарушение формы кольцевого шва | GWAN |  | 01:01 | 03:28 | 02:26 | 0 | 1057 |  | EXT | Нарушение формы кольцевого шва |  | (c)
37422.756 | 8.906 | 8.891 | -1.954 | -1.969 | 620 | 690 | 697 | 620 | 1937 | 3387 |  | CORR | CIGR | 01:50 | 02:01 | 02:02 | 32 | 154 | 12 | EXT |  | 0.89 | (c)
37423.417 | 9.567 | 9.555 | -1.293 | -1.305 | 1257 | 1419 | 1382 | 1257 | 1239 | 3387 |  | CORR | GENE | 03:33 | 03:59 | 03:53 | 66 | 249 | 10 | EXT |  | 0.89 | (c)
37423.539 | 9.689 | 9.66 | -1.171 | -1.2 | 623 | 748 | 756 | 623 | 1068 | 3387 |  | CORR | GENE | 01:50 | 02:10 | 02:12 | 132 | 266 | 14 | EXT |  | 0.9 | (c)
37447.53 | 0 | -0.011 | -11.595 | -11.606 | -909 | -620 | -595 | 281 |  | 3390 | Нарушение формы кольцевого шва | GWAN |  | 04:59 | 05:46 | 05:50 | 0 | 628 |  | EXT | Нарушение формы кольцевого шва |  | (c)
37447.53 | 0 | -0.023 | -11.595 | -11.618 | 92 | 502 | 491 | 92 |  | 3390 | Нарушение формы кольцевого шва | GWAN |  | 07:41 | 08:47 | 08:45 | 0 | 797 |  | EXT | Нарушение формы кольцевого шва |  | (c)
37450.324 | 2.794 | 2.674 | -8.801 | -8.921 | -1664 | -1339 | -1309 | 953 | 2674 | 3390 |  | CORR | GENE | 02:58 | 03:50 | 03:55 | 142 | 710 | 13 | EXT |  | 0.9 | (c)
37452.774 | 5.244 | 5.189 | -6.351 | -6.406 | -1583 | -1434 | -1395 | 1207 | 5189 | 3390 |  | CORR | GENE | 03:11 | 03:35 | 03:41 | 105 | 377 | 14 | EXT |  | 0.9 | (c)
37459.125 | 0 | -0.039 | -11.32 | -11.359 | 16 | 263 | 371 | 16 |  | 3391 | Нарушение формы кольцевого шва | GWAN |  | 11:41 | 00:20 | 12:38 | 0 | 710 |  | EXT | Нарушение формы кольцевого шва |  | (c)
37459.125 | 0 | -0.035 | -11.32 | -11.355 | -1613 | -832 | -1120 | 628 |  | 3391 | Нарушение формы кольцевого шва | GWAN |  | 07:18 | 09:24 | 08:37 | 0 | 984 |  | EXT | Нарушение формы кольцевого шва |  | (c)
37469.434 | 10.309 | 10.297 | -1.011 | -1.023 | 1382 | 1551 | 1523 | 1382 | 989 | 3391 |  | CORR | CIGR | 03:21 | 03:48 | 03:44 | 34 | 282 | 11 | EXT |  | 0.89 | (c)
37472.001 | 1.556 | 1.53 | -9.769 | -9.795 | -1986 | -1781 | -1826 | 1665 | 1530 | 3392 |  | CORR | GENE | 04:21 | 04:54 | 04:47 | 77 | 321 | 11 | EXT |  | 0.89 | (c)
37474.145 | 3.7 | 3.141 | -7.625 | -8.184 | -2092 | -2081 | -2061 | 2030 | 3141 | 3392 |  | CORR | GENE | 04:04 | 04:06 | 04:09 | 767 | 63 | 10 | EXT |  | 0.95 | (c)
37475.526 | 5.081 | 5.051 | -6.244 | -6.274 | -2228 | -2152 | -2114 | 2000 | 5051 | 3392 |  | CORR | CIGR | 03:42 | 03:54 | 04:00 | 47 | 229 | 11 | EXT |  | 0.89 | (c)
37476.19 | 5.745 | 5.399 | -5.58 | -5.926 | -2122 | -2073 | -2077 | 2032 | 4550 | 3392 |  | CORR | GENE | 03:59 | 04:07 | 04:06 | 1376 | 90 | 15 | EXT |  | 1.01 | (b)
37487.887 | 6.117 | 5.991 | -5.373 | -5.499 | -596 | -565 | -565 | 533 | 5283 | 3393 |  | CORR | GENE | 04:16 | 04:21 | 04:21 | 216 | 63 | 13 | EXT |  | 0.91 | (c)
37499.72 | 6.46 | 6.413 | -4.915 | -4.962 | 1080 | 1242 | 1269 | 1080 | 4870 | 3394 |  | CORR | GENE | 03:10 | 03:36 | 03:40 | 92 | 378 | 14 | EXT |  | 0.89 | (c)
37502.02 | 8.76 | 8.684 | -2.615 | -2.691 | 1364 | 1384 | 1383 | 1364 | 2549 | 3394 |  | CORR | AXGR | 03:56 | 03:59 | 03:59 | 142 | 37 | 11 | EXT |  | 0.9 | (c)
37502.815 | 9.555 | 9.534 | -1.82 | -1.841 | 2178 | -2087 | -2152 | 2021 | 1801 | 3394 |  | CORR | CIGR | 06:07 | 06:39 | 06:28 | 40 | 262 | 10 | EXT |  | 0.89 | (c)
37504.22 | 10.96 | 10.898 | -0.415 | -0.477 | -2096 | -2083 | -2075 | 2054 | 172 | 3394 |  | CORR | AXGR | 06:37 | 06:39 | 06:41 | 305 | 42 | 14 | EXT |  | 0.93 | (c)
37504.993 | 0.358 | 0.331 | -11.092 | -11.119 | 1705 | 1856 | 1880 | 1705 | 331 | 3395 |  | CORR | GENE | 06:09 | 06:33 | 06:37 | 66 | 350 | 12 | EXT |  | 0.89 | (c)
37505.093 | 0.458 | 0.391 | -10.992 | -11.059 | 1398 | 1418 | 1417 | 1398 | 391 | 3395 |  | CORR | AXGR | 05:19 | 05:23 | 05:22 | 237 | 38 | 12 | EXT |  | 0.91 | (c)
37505.751 | 1.116 | 1.102 | -10.334 | -10.348 | 1950 | 2165 | 2113 | 1950 | 1102 | 3395 |  | CORR | GENE | 06:48 | 07:23 | 07:15 | 75 | 326 | 12 | EXT |  | 0.89 | (c)
37505.872 | 1.237 | 1.184 | -10.213 | -10.266 | 1260 | 1593 | 1540 | 1260 | 1184 | 3395 |  | CORR | GENE | 04:57 | 05:51 | 05:42 | 104 | 561 | 11 | EXT |  | 0.89 | (c)
37506.149 | 1.514 | 1.481 | -9.936 | -9.969 | 1968 | -2217 | 2206 | 1968 | 1481 | 3395 |  | CORR | GENE | 06:51 | 07:36 | 07:30 | 93 | 475 | 13 | EXT |  | 0.89 | (c)
37506.155 | 1.52 | 1.461 | -9.93 | -9.989 | 1093 | 1229 | 1308 | 1093 | 1461 | 3395 |  | CORR | GENE | 04:30 | 04:52 | 05:05 | 89 | 430 | 12 | EXT |  | 0.89 | (c)
37506.311 | 1.676 | 1.588 | -9.774 | -9.862 | 1272 | 1421 | 1558 | 1272 | 1588 | 3395 |  | CORR | GENE | 04:59 | 05:23 | 05:45 | 129 | 572 | 12 | EXT |  | 0.9 | (c)
37506.374 | 1.739 | 1.717 | -9.711 | -9.733 | 980 | 1095 | 1104 | 980 | 1717 | 3395 |  | CORR | CIGR | 04:12 | 04:30 | 04:32 | 47 | 248 | 19 | EXT |  | 0.89 | (c)
37506.511 | 1.876 | 1.776 | -9.574 | -9.674 | 964 | 976 | 996 | 964 | 1776 | 3395 |  | CORR | GENE | 04:09 | 04:11 | 04:15 | 101 | 64 | 11 | EXT |  | 0.89 | (c)
37506.529 | 1.894 | 1.883 | -9.556 | -9.567 | 407 | 846 | 688 | 407 | 1883 | 3395 |  | CORR | GENE | 02:39 | 03:50 | 03:25 | 118 | 562 | 19 | EXT |  | 0.9 | (c)
37506.576 | 1.941 | 1.93 | -9.509 | -9.52 | 2109 | -2229 | 2213 | 2109 | 1930 | 3395 |  | CORR | CIGR | 07:14 | 07:34 | 07:31 | 29 | 207 | 14 | EXT |  | 0.89 | (c)
37506.748 | 2.113 | 2.08 | -9.337 | -9.37 | 826 | 1250 | 1135 | 826 | 2080 | 3395 |  | CORR | GENE | 03:47 | 04:56 | 04:37 | 124 | 617 | 12 | EXT |  | 0.9 | (c)
37507.144 | 2.509 | 2.371 | -8.941 | -9.079 | 831 | 1390 | 1445 | 831 | 2371 | 3395 |  | CORR | GENE | 03:48 | 05:18 | 05:27 | 226 | 1227 | 11 | EXT |  | 0.91 | (c)
37507.682 | 3.047 | 3.028 | -8.403 | -8.422 | 1089 | 1211 | 1200 | 1089 | 3028 | 3395 |  | CORR | CIGR | 04:30 | 04:49 | 04:47 | 51 | 221 | 14 | EXT |  | 0.89 | (c)
37507.729 | 3.094 | 3.015 | -8.356 | -8.435 | 520 | 798 | 741 | 520 | 3015 | 3395 |  | CORR | GENE | 02:58 | 03:43 | 03:33 | 118 | 441 | 14 | EXT |  | 0.9 | (c)
37510.409 | 5.774 | 5.739 | -5.676 | -5.711 | 745 | 869 | 871 | 745 | 5646 | 3395 |  | CORR | GENE | 03:34 | 03:54 | 03:54 | 65 | 252 | 15 | EXT |  | 0.89 | (c)
37516.085 | 0 | -0.03 | -11.415 | -11.445 | -1744 | -634 | -1010 | 276 |  | 3396 | Нарушение формы кольцевого шва | GWAN |  | 06:52 | 09:51 | 08:50 | 0 | 1468 |  | EXT | Нарушение формы кольцевого шва |  | (c)
37538.86 | 0 | -0.033 | -11.49 | -11.523 | -1277 | -635 | -840 | 402 |  | 3398 | Нарушение формы кольцевого шва | GWAN |  | 04:32 | 06:16 | 05:43 | 0 | 874 |  | EXT | Нарушение формы кольцевого шва |  | (c)
37561.71 | 0 | -0.031 | -11.645 | -11.676 | -1140 | -275 | -583 | 27 |  | 3400 | Нарушение формы кольцевого шва | GWAN |  | 06:58 | 09:18 | 08:28 | 0 | 1113 |  | EXT | Нарушение формы кольцевого шва Аномалия находится на упругопластическом изгибе: R=680 D, максимальное растяжение на 5.8 час. |  | (c)
37573.464 | 0.109 | 0.043 | -11.391 | -11.457 | -1227 | -399 | -608 | 0 | 43 | 3401 |  | CORR | GENE | 02:55 | 05:08 | 04:34 | 116 | 1237 | 14 | EXT |  | 0.9 | (c)
37584.855 | 0 | 0 | -11.44 | -11.44 | -1372 | -1287 | -1284 | 1197 | 0 | 3402 |  | GWAN |  | 04:59 | 05:13 | 05:13 | 0 | 175 |  | INT | Подкладная пластина на кольцевом шве. |  | (c)
37584.855 | 0 | -0.015 | -11.44 | -11.455 | -1007 | -476 | -561 | 115 |  | 3402 | Нарушение формы кольцевого шва | GWAN |  | 05:58 | 07:24 | 07:10 | 0 | 892 |  | EXT | Нарушение формы кольцевого шва |  | (c)
37584.855 | 0 | -0.028 | -11.44 | -11.468 | 347 | 953 | 721 | 347 |  | 3402 | Нарушение формы кольцевого шва | GWAN |  | 09:36 | 11:14 | 10:37 | 0 | 749 |  | EXT | Нарушение формы кольцевого шва |  | (c)
37607.935 | 0 | -0.018 | -10.845 | -10.863 | -286 | 181 | 40 | 0 |  | 3404 | Нарушение формы кольцевого шва | GWAN |  | 07:15 | 08:30 | 08:07 | 0 | 651 |  | EXT | Нарушение формы кольцевого шва |  | (c)
37618.78 | 0 | -0.026 | -3.005 | -3.031 | -1940 | -1311 | -1441 | 290 |  | 3405а | Нарушение формы кольцевого шва | GWAN |  | 04:42 | 06:23 | 06:02 | 0 | 999 |  | EXT | Нарушение формы кольцевого шва |  | (c)
37619.688 | 0.908 | 0.827 | -2.097 | -2.178 | -1949 | -1617 | -1516 | 282 | 827 | 3405а |  | CORR | GENE | 04:40 | 05:34 | 05:50 | 156 | 866 | 14 | EXT |  | 0.91 | (c)
37620.009 | 1.229 | 1.15 | -1.776 | -1.855 | -1817 | -1620 | -1478 | 413 | 1150 | 3405а |  | CORR | GENE | 05:02 | 05:34 | 05:56 | 115 | 678 | 11 | EXT |  | 0.89 | (c)
37620.489 | 1.709 | 1.642 | -1.296 | -1.363 | -2154 | -1702 | -1687 | 77 | 1259 | 3405а |  | CORR | GENE | 04:07 | 05:20 | 05:23 | 104 | 933 | 13 | EXT |  | 0.89 | (c)
37621.785 | 0 | -0.014 | -8.57 | -8.584 | -972 | -826 | -802 | 632 |  | 3405б | Нарушение формы кольцевого шва | GWAN |  | 05:57 | 06:21 | 06:24 | 0 | 340 |  | EXT | Нарушение формы кольцевого шва |  | (c)
37630.355 | 0 | 0 | -11.69 | -11.69 | 1632 | -2062 | -1802 | 774 | 0 | 3406 |  | GWAN |  | 00:24 | 02:27 | 03:09 | 0 | 2055 |  | EXT | Место ремонта. |  | (c)
37630.355 | 0 | 0 | -11.69 | -11.69 | -429 | 69 | 199 | 0 | 0 | 3406 |  | GWAN |  | 06:51 | 08:11 | 08:32 | 0 | 1256 |  | EXT | Место ремонта. |  | (c)
37641.892 | 11.537 | 11.522 | -0.153 | -0.168 | 144 | 222 | 300 | 144 | 142 | 3406 |  | CORR | CIGR | 08:23 | 08:36 | 08:49 | 26 | 312 | 14 | EXT |  | 0.89 | (c)
37642.045 | 0 | 0 | -10.775 | -10.775 | 450 | 552 | 919 | 450 | 0 | 3407 |  | GWAN |  | 04:29 | 04:46 | 05:45 | 0 | 938 |  | EXT | Место ремонта. |  | (c)
37652.82 | 0 | -0.003 | -11.01 | -11.013 | 1003 | 1192 | 1214 | 1003 |  | 3408 | Нарушение формы кольцевого шва | GWAN |  | 06:30 | 07:01 | 07:04 | 0 | 421 |  | EXT | Нарушение формы кольцевого шва |  | (c)
37652.902 | 0.082 | 0.031 | -10.928 | -10.979 | 497 | 631 | 707 | 497 | 31 | 3408 |  | CORR | GENE | 05:09 | 05:30 | 05:42 | 62 | 420 | 15 | EXT |  | 0.89 | (c)
37663.83 | 0 | -0.01 | -11.41 | -11.42 | -1036 | -85 | -59 | 0 |  | 3409 | Нарушение формы кольцевого шва | GWAN |  | 06:14 | 08:47 | 08:52 | 0 | 1955 |  | EXT | Нарушение формы кольцевого шва |  | (c)
37675.24 | 0 | -0.024 | -11.72 | -11.744 | -2160 | -1911 | -1958 | 1756 |  | 3410 | Нарушение формы кольцевого шва | GWAN |  | 02:20 | 03:00 | 02:53 | 0 | 404 |  | EXT | Нарушение формы кольцевого шва |  | (c)
37686.96 | 0 | -0.02 | -11.15 | -11.17 | -1377 | -1147 | -1158 | 939 |  | 3411 | Нарушение формы кольцевого шва | GWAN |  | 06:54 | 07:31 | 07:29 | 0 | 438 |  | EXT | Нарушение формы кольцевого шва |  | (c)
37698.11 | 0 | -0.023 | -11.36 | -11.383 | -1894 | -1465 | -1123 | 351 |  | 3412 | Нарушение формы кольцевого шва | GWAN |  | 11:05 | 00:14 | 13:09 | 0 | 1543 |  | EXT | Нарушение формы кольцевого шва |  | (c)
37698.11 | 0 | -0.028 | -11.36 | -11.388 | 2090 | -2132 | 2228 | 2090 |  | 3412 | Нарушение формы кольцевого шва | GWAN |  | 09:48 | 10:26 | 10:10 | 0 | 277 |  | EXT | Нарушение формы кольцевого шва |  | (c)
37698.256 | 0.146 | 0.112 | -11.214 | -11.248 | -26 | 227 | 425 | 0 | 112 | 3412 |  | CORR | GENE | 04:06 | 04:47 | 05:19 | 77 | 902 | 10 | EXT |  | 0.89 | (c)
37709.47 | 0 | -0.014 | -11.495 | -11.509 | 2004 | -1682 | -1582 | 708 |  | 3413 | Нарушение формы кольцевого шва | GWAN |  | 02:03 | 04:08 | 04:24 | 0 | 1749 |  | EXT | Нарушение формы кольцевого шва |  | (c)
37709.47 | 0 | -0.035 | -11.495 | -11.53 | 620 | 915 | 994 | 620 |  | 3413 | Нарушение формы кольцевого шва | GWAN |  | 10:20 | 11:08 | 11:20 | 0 | 749 |  | EXT | Нарушение формы кольцевого шва |  | (c)
37732.14 | 0 | -0.019 | -11.325 | -11.344 | 573 | 1267 | 1241 | 573 |  | 3415 | Нарушение формы кольцевого шва | GWAN |  | 10:33 | 00:25 | 12:21 | 0 | 1335 |  | EXT | Нарушение формы кольцевого шва |  | (c)
37755.115 | 0 | -0.028 | -11.22 | -11.248 | -815 | -758 | -513 | 211 |  | 3417 | Нарушение формы кольцевого шва | GWAN |  | 09:34 | 09:43 | 10:23 | 0 | 604 |  | EXT | Нарушение формы кольцевого шва |  | (c)
37766.335 | 0 | -0.016 | -11.645 | -11.661 | -1929 | -1693 | -1664 | 1398 |  | 3418 | Нарушение формы кольцевого шва | GWAN |  | 01:18 | 01:56 | 02:01 | 0 | 531 |  | EXT | Нарушение формы кольцевого шва |  | (c)
37766.335 | 0 | -0.007 | -11.645 | -11.652 | 29 | 909 | 529 | 29 |  | 3418 | Нарушение формы кольцевого шва | GWAN |  | 06:34 | 08:56 | 07:54 | 0 | 1000 |  | EXT | Нарушение формы кольцевого шва |  | (c)
37777.98 | 0 | -0.001 | -11.535 | -11.536 | -78 | 394 | 365 | 0 |  | 3419 | Нарушение формы кольцевого шва | GWAN |  | 01:58 | 03:15 | 03:10 | 0 | 887 |  | EXT | Нарушение формы кольцевого шва |  | (c)
37777.98 | 0 | -0.024 | -11.535 | -11.559 | -1650 | -1102 | -1002 | 355 |  | 3419 | Нарушение формы кольцевого шва | GWAN |  | 09:45 | 11:13 | 11:29 | 0 | 1294 |  | EXT | Нарушение формы кольцевого шва |  | (c)
37789.515 | 0 | -0.045 | -11.625 | -11.67 | 693 | 1736 | 1324 | 693 |  | 3420 | Нарушение формы кольцевого шва | GWAN |  | 09:38 | 00:27 | 11:20 | 0 | 1263 |  | EXT | Нарушение формы кольцевого шва |  | (c)
37801.14 | 0 | -0.011 | -11.42 | -11.431 | 1391 | 1758 | 1655 | 1391 |  | 3421 | Нарушение формы кольцевого шва | GWAN |  | 06:50 | 07:49 | 07:32 | 0 | 528 |  | EXT | Нарушение формы кольцевого шва |  | (c)
37812.56 | 0 | -0.024 | -11.425 | -11.449 | 2148 | -2173 | -1981 | 1648 |  | 3422 | Нарушение формы кольцевого шва | GWAN |  | 01:18 | 01:41 | 02:12 | 0 | 665 |  | EXT | Нарушение формы кольцевого шва |  | (c)
37812.837 | 0.277 | 0.252 | -11.148 | -11.173 | -1745 | -1560 | -1548 | 1351 | 252 | 3422 |  | CORR | GENE | 02:50 | 03:20 | 03:22 | 50 | 393 | 10 | EXT |  | 0.89 | (c)
37835.325 | 0 | -0.008 | -11.615 | -11.623 | 2194 | -1927 | -1738 | 1209 |  | 3424 | Нарушение формы кольцевого шва | GWAN |  | 06:13 | 07:07 | 07:38 | 0 | 1057 |  | EXT | Нарушение формы кольцевого шва |  | (c)
37846.94 | 0 | -0.02 | -11.57 | -11.59 | -1798 | -934 | -938 | 78 |  | 3425 | Нарушение формы кольцевого шва | GWAN |  | 10:05 | 00:24 | 12:24 | 0 | 1720 |  | EXT | Нарушение формы кольцевого шва |  | (c)
37846.94 | 0 | -0.013 | -11.57 | -11.583 | 1291 | 1587 | 1756 | 1291 |  | 3425 | Нарушение формы кольцевого шва | GWAN |  | 06:23 | 07:11 | 07:38 | 0 | 929 |  | EXT | Нарушение формы кольцевого шва |  | (c)
37904.715 | 0 | -0.023 | -11.435 | -11.458 | -1542 | -763 | -1031 | 521 |  | 3430 | Нарушение формы кольцевого шва | GWAN |  | 07:07 | 09:13 | 08:30 | 0 | 1021 |  | EXT | Нарушение формы кольцевого шва |  | (c)
37916.15 | 0 | -0.012 | -11.385 | -11.397 | 299 | 1111 | 1153 | 299 |  | 3431 | Нарушение формы кольцевого шва | GWAN |  | 01:43 | 03:54 | 04:00 | 0 | 1708 |  | EXT | Нарушение формы кольцевого шва |  | (c)
37927.535 | 0 | -0.028 | -11.345 | -11.373 | -1557 | -1291 | -1213 | 870 |  | 3432 | Нарушение формы кольцевого шва | GWAN |  | 00:42 | 01:25 | 01:37 | 0 | 687 |  | EXT | Нарушение формы кольцевого шва |  | (c)
37927.535 | 0 | -0.019 | -11.345 | -11.364 | 597 | 797 | 801 | 597 |  | 3432 | Нарушение формы кольцевого шва | GWAN |  | 06:30 | 07:02 | 07:02 | 0 | 407 |  | EXT | Нарушение формы кольцевого шва |  | (c)
37938.88 | 0 | -0.03 | -11.04 | -11.07 | -43 | 868 | 565 | 0 |  | 3433 | Нарушение формы кольцевого шва | GWAN |  | 09:42 | 00:09 | 11:20 | 0 | 1215 |  | EXT | Нарушение формы кольцевого шва |  | (c)
37938.88 | 0 | -0.003 | -11.04 | -11.043 | -1488 | -1188 | -1276 | 1065 |  | 3433 | Нарушение формы кольцевого шва | GWAN |  | 05:49 | 06:37 | 06:23 | 0 | 423 |  | EXT | Нарушение формы кольцевого шва |  | (c)
37949.92 | 0 | -0.024 | -11.395 | -11.419 | 2050 | -2140 | -1738 | 1066 |  | 3434 | Нарушение формы кольцевого шва | GWAN |  | 01:41 | 02:25 | 03:29 | 0 | 1344 |  | EXT | Нарушение формы кольцевого шва |  | (c)
37984.135 | 0 | -0.026 | -11.45 | -11.476 | 1601 | -2002 | 2131 | 1601 |  | 3437 | Нарушение формы кольцевого шва | GWAN |  | 03:25 | 05:44 | 04:51 | 0 | 1060 |  | EXT | Нарушение формы кольцевого шва |  | (c)
38007.06 | 0 | -0.02 | -11.275 | -11.295 | -1218 | -713 | -865 | 512 |  | 3439 | Нарушение формы кольцевого шва | GWAN |  | 08:48 | 10:10 | 09:45 | 0 | 705 |  | EXT | Нарушение формы кольцевого шва |  | (c)
38018.335 | 0 | -0.024 | -11.15 | -11.174 | 444 | 1088 | 878 | 444 |  | 3440 | Нарушение формы кольцевого шва | GWAN |  | 01:60 | 03:44 | 03:10 | 0 | 868 |  | EXT | Нарушение формы кольцевого шва |  | (c)
38018.335 | 0 | -0.028 | -11.15 | -11.178 | -1335 | -624 | -910 | 484 |  | 3440 | Нарушение формы кольцевого шва | GWAN |  | 09:13 | 11:07 | 10:21 | 0 | 851 |  | EXT | Нарушение формы кольцевого шва |  | (c)
38029.485 | 0 | -0.024 | -11.605 | -11.629 | 820 | 1172 | 1143 | 820 |  | 3441 | Нарушение формы кольцевого шва | GWAN |  | 01:35 | 02:31 | 02:27 | 0 | 647 |  | EXT | Нарушение формы кольцевого шва |  | (c)
38029.485 | 0 | -0.012 | -11.605 | -11.617 | 1768 | 2032 | 2077 | 1768 |  | 3441 | Нарушение формы кольцевого шва | GWAN |  | 04:08 | 04:50 | 04:57 | 0 | 618 |  | EXT | Нарушение формы кольцевого шва |  | (c)
38052.636 | 11.546 | 11.529 | -0.104 | -0.121 | -2005 | -1668 | -1742 | 1480 | 82 | 3442 |  | CORR | CIGR | 06:42 | 07:36 | 07:24 | 39 | 525 | 13 | EXT |  | 0.89 | (c)
38052.884 | 0.144 | 0.118 | -11.556 | -11.582 | -200 | 271 | 506 | 0 | 118 | 3443 |  | CORR | GENE | 03:54 | 05:10 | 05:47 | 48 | 1411 | 13 | EXT |  | 0.89 | (c)
38064.44 | 0 | -0.011 | -11.715 | -11.726 | 1257 | 1750 | 1557 | 1257 |  | 3444 | Нарушение формы кольцевого шва | GWAN |  | 06:28 | 07:47 | 07:16 | 0 | 600 |  | EXT | Нарушение формы кольцевого шва |  | (c)
38076.105 | 11.665 | 11.615 | -0.05 | -0.1 | 453 | 471 | 479 | 453 | 24 | 3444 |  | CORR | GENE | 04:18 | 04:21 | 04:22 | 76 | 51 | 19 | EXT |  | 0.89 | (c)
38076.12 | 11.68 | 11.565 | -0.035 | -0.15 | 694 | 711 | 710 | 694 | 32 | 3444 |  | CORR | AXGR | 04:57 | 04:60 | 04:59 | 118 | 33 | 12 | EXT |  | 0.9 | (c)
38076.155 | 0 | -0.03 | -10.97 | -11 | -2165 | -1617 | -1790 | 1416 |  | 3445 | Нарушение формы кольцевого шва | GWAN |  | 03:43 | 05:11 | 04:43 | 0 | 748 |  | EXT | Нарушение формы кольцевого шва |  | (c)
38087.09 | 10.935 | 10.884 | -0.035 | -0.086 | -1693 | -1671 | -1676 | 1658 | 3 | 3445 |  | CORR | AXGR | 04:59 | 05:03 | 05:02 | 83 | 34 | 11 | EXT |  | 0.89 | (c)
38087.125 | 0 | -0.025 | -11.105 | -11.13 | -1464 | -841 | -998 | 532 |  | 3446 | Нарушение формы кольцевого шва | GWAN |  | 06:30 | 08:11 | 07:46 | 0 | 932 |  | EXT | Нарушение формы кольцевого шва |  | (c)
38087.147 | 0.022 | 0.022 | -11.083 | -11.083 | -2049 | -2022 | -2025 | 2001 | 22 | 3446 |  | CORR | GENE | 04:56 | 05:00 | 04:60 | 131 | 48 | 15 | EXT |  | 0.9 | (c)
38102.748 | 4.518 | 4.316 | -6.447 | -6.649 | 583 | 722 | 726 | 583 | 4316 | 3447 |  | CORR | GENE | 07:07 | 07:29 | 07:30 | 860 | 286 | 16 | EXT |  | 1 | (b)
38103.703 | 5.473 | 5.269 | -5.492 | -5.696 | 648 | 687 | 690 | 648 | 5229 | 3447 |  | CORR | GENE | 07:17 | 07:24 | 07:24 | 467 | 84 | 11 | EXT |  | 0.94 | (c)
38103.727 | 5.497 | 5.48 | -5.468 | -5.485 | 174 | 381 | 387 | 174 | 5445 | 3447 |  | CORR | CIGR | 06:01 | 06:34 | 06:35 | 40 | 427 | 12 | EXT |  | 0.89 | (c)
38103.944 | 5.714 | 5.704 | -5.251 | -5.261 | 242 | 305 | 383 | 242 | 5183 | 3447 |  | CORR | GENE | 06:12 | 06:22 | 06:35 | 78 | 282 | 14 | EXT |  | 0.89 | (c)
38104.207 | 5.977 | 5.954 | -4.988 | -5.011 | 390 | 582 | 608 | 390 | 4931 | 3447 |  | CORR | GENE | 06:36 | 07:07 | 07:11 | 80 | 436 | 18 | EXT |  | 0.89 | (c)
38104.707 | 6.477 | 6.34 | -4.488 | -4.625 | 221 | 522 | 472 | 221 | 4428 | 3447 |  | CORR | GENE | 06:08 | 06:57 | 06:49 | 197 | 502 | 11 | EXT |  | 0.91 | (c)
38104.949 | 6.719 | 6.635 | -4.246 | -4.33 | 385 | 579 | 539 | 385 | 4144 | 3447 |  | CORR | GENE | 06:35 | 07:06 | 06:60 | 186 | 309 | 10 | EXT |  | 0.9 | (c)
38105.469 | 7.239 | 7.222 | -3.726 | -3.743 | 168 | 546 | 415 | 168 | 3570 | 3447 |  | CORR | GENE | 05:60 | 07:01 | 06:40 | 173 | 492 | 15 | EXT |  | 0.91 | (c)
38105.875 | 7.645 | 7.412 | -3.32 | -3.553 | 517 | 612 | 581 | 517 | 3316 | 3447 |  | CORR | GENE | 06:56 | 07:12 | 07:07 | 237 | 127 | 12 | EXT |  | 0.91 | (c)
38105.923 | 7.693 | 7.674 | -3.272 | -3.291 | 386 | 576 | 584 | 386 | 3228 | 3447 |  | CORR | GENE | 06:35 | 07:06 | 07:07 | 63 | 397 | 18 | EXT |  | 0.89 | (c)
38106.35 | 8.12 | 7.899 | -2.845 | -3.066 | -557 | -353 | -353 | 149 | 2799 | 3447 |  | CORR | GENE | 04:03 | 04:36 | 04:36 | 267 | 407 | 12 | EXT |  | 0.92 | (c)
38106.453 | 8.223 | 8.099 | -2.742 | -2.866 | 391 | 669 | 632 | 391 | 2673 | 3447 |  | CORR | GENE | 06:36 | 07:21 | 07:15 | 193 | 483 | 26 | EXT |  | 0.94 | (c)
38107.128 | 8.898 | 8.768 | -2.067 | -2.197 | 377 | 657 | 595 | 377 | 1845 | 3447 |  | CORR | GENE | 06:34 | 07:19 | 07:09 | 352 | 435 | 13 | EXT |  | 0.94 | (c)
38107.697 | 9.467 | 9.426 | -1.498 | -1.539 | 524 | 662 | 619 | 524 | 1478 | 3447 |  | CORR | GENE | 06:57 | 07:20 | 07:13 | 61 | 192 | 19 | EXT |  | 0.89 | (c)
38107.997 | 9.767 | 9.741 | -1.198 | -1.224 | 392 | 498 | 531 | 392 | 1178 | 3447 |  | CORR | CIGR | 06:36 | 06:53 | 06:59 | 46 | 278 | 15 | EXT |  | 0.89 | (c)
38108.078 | 9.848 | 9.835 | -1.117 | -1.13 | 714 | 755 | 763 | 714 | 1100 | 3447 |  | CORR | CIGR | 07:28 | 07:35 | 07:36 | 30 | 97 | 11 | EXT |  | 0.89 | (c)
38108.089 | 9.859 | 9.818 | -1.106 | -1.147 | 441 | 473 | 469 | 441 | 846 | 3447 |  | CORR | AXGR | 06:44 | 06:49 | 06:49 | 301 | 55 | 11 | EXT |  | 0.92 | (c)
38108.995 | 10.765 | 10.743 | -0.2 | -0.222 | 349 | 445 | 461 | 349 | 183 | 3447 |  | CORR | CIGR | 06:29 | 06:45 | 06:47 | 39 | 224 | 11 | EXT |  | 0.89 | (c)
38109.755 | 0.56 | 0.547 | -10.365 | -10.378 | 700 | 748 | 748 | 700 | 547 | 3448а |  | CORR | CIGR | 07:16 | 07:24 | 07:24 | 27 | 97 | 13 | EXT |  | 0.89 | (c)
38110.179 | 0.984 | 0.968 | -9.941 | -9.957 | 644 | 720 | 776 | 644 | 968 | 3448а |  | CORR | CIGR | 07:07 | 07:20 | 07:29 | 53 | 265 | 14 | EXT | Аномалия находится на упругопластическом изгибе: R=982 D, максимальное растяжение на 5.6 час. | 0.89 | (c)
38110.416 | 1.221 | 0.808 | -9.704 | -10.117 | 520 | 580 | 572 | 520 | 808 | 3448а |  | CORR | GENE | 06:47 | 06:57 | 06:56 | 462 | 104 | 10 | EXT | Аномалия находится на упругопластическом изгибе: R=955 D, максимальное растяжение на 5.6 час. | 0.93 | (c)
38110.537 | 1.342 | 1.288 | -9.583 | -9.637 | 532 | 610 | 748 | 532 | 1288 | 3448а |  | CORR | GENE | 06:49 | 07:02 | 07:24 | 157 | 432 | 16 | EXT | Аномалия находится на упругопластическом изгибе: R=955 D, максимальное растяжение на 5.6 час. | 0.91 | (c)
38111.341 | 2.146 | 1.637 | -8.779 | -9.288 | 522 | 695 | 657 | 522 | 1637 | 3448а |  | CORR | GENE | 06:48 | 07:16 | 07:09 | 525 | 269 | 10 | EXT | Аномалия находится на упругопластическом изгибе: R=832 D, максимальное растяжение на 5.6 час. | 0.94 | (c)
38112.666 | 3.471 | 3.16 | -7.454 | -7.765 | 456 | 596 | 601 | 456 | 3160 | 3448а |  | CORR | GENE | 06:37 | 06:60 | 07:00 | 450 | 289 | 16 | EXT | Аномалия находится на упругопластическом изгибе: R=710 D, максимальное растяжение на 5.5 час. | 0.96 | (c)
38112.983 | 3.788 | 3.751 | -7.137 | -7.174 | 567 | 669 | 697 | 567 | 3751 | 3448а |  | CORR | GENE | 06:55 | 07:11 | 07:16 | 66 | 260 | 25 | EXT | Аномалия находится на упругопластическом изгибе: R=693 D, максимальное растяжение на 5.5 час. | 0.9 | (c)
38113.983 | 4.788 | 4.626 | -6.137 | -6.299 | 681 | 806 | 803 | 681 | 4626 | 3448а |  | CORR | GENE | 07:13 | 07:33 | 07:33 | 503 | 245 | 26 | EXT | Аномалия находится на упругопластическом изгибе: R=614 D, максимальное растяжение на 5.4 час. | 1.04 | (b)
38115.066 | 5.871 | 5.86 | -5.054 | -5.065 | 474 | 527 | 526 | 474 | 5037 | 3448а |  | CORR | CIGR | 06:40 | 06:49 | 06:48 | 28 | 104 | 13 | EXT | Аномалия находится на упругопластическом изгибе: R=538 D, максимальное растяжение на 5.4 час. | 0.89 | (c)
38117.445 | 8.25 | 8.233 | -2.675 | -2.692 | 721 | 1103 | 954 | 721 | 2589 | 3448а |  | CORR | GENE | 07:20 | 08:21 | 07:57 | 103 | 465 | 13 | EXT | Аномалия находится на упругопластическом изгибе: R=429 D, максимальное растяжение на 5.5 час. | 0.9 | (c)
38117.467 | 8.272 | 8.243 | -2.653 | -2.682 | 453 | 574 | 557 | 453 | 2622 | 3448а |  | CORR | GENE | 06:37 | 06:56 | 06:53 | 60 | 209 | 15 | EXT | Аномалия находится на упругопластическом изгибе: R=429 D, максимальное растяжение на 5.5 час. | 0.89 | (c)
38117.8 | 8.605 | 8.583 | -2.32 | -2.342 | -371 | -305 | -291 | 211 | 2296 | 3448а |  | CORR | CIGR | 04:24 | 04:34 | 04:36 | 46 | 159 | 11 | EXT | Аномалия находится на упругопластическом изгибе: R=426 D, максимальное растяжение на 5.5 час. | 0.89 | (c)
38117.826 | 8.631 | 8.604 | -2.294 | -2.321 | 1154 | 1394 | 1319 | 1154 | 2271 | 3448а |  | CORR | CIGR | 08:30 | 09:08 | 08:56 | 50 | 330 | 10 | EXT | Аномалия находится на упругопластическом изгибе: R=426 D, максимальное растяжение на 5.5 час. | 0.89 | (c)
38117.919 | 8.724 | 8.707 | -2.201 | -2.218 | 1330 | 1436 | 1429 | 1330 | 2182 | 3448а |  | CORR | CIGR | 08:58 | 09:15 | 09:14 | 36 | 199 | 15 | EXT | Аномалия находится на упругопластическом изгибе: R=422 D, максимальное растяжение на 5.5 час. | 0.89 | (c)
38117.992 | 8.797 | 8.756 | -2.128 | -2.169 | 447 | 534 | 601 | 447 | 2113 | 3448а |  | CORR | CIGR | 06:36 | 06:50 | 07:00 | 56 | 309 | 20 | EXT | Аномалия находится на упругопластическом изгибе: R=422 D, максимальное растяжение на 5.5 час. | 0.89 | (c)
38118.155 | 8.96 | 8.936 | -1.965 | -1.989 | 881 | 1329 | 1153 | 881 | 1860 | 3448а |  | CORR | GENE | 07:46 | 08:58 | 08:29 | 129 | 543 | 13 | EXT | Аномалия находится на упругопластическом изгибе: R=419 D, максимальное растяжение на 5.5 час. | 0.9 | (c)
38118.411 | 9.216 | 9.156 | -1.709 | -1.769 | 236 | 368 | 487 | 236 | 1662 | 3448а |  | CORR | GENE | 06:02 | 06:23 | 06:42 | 107 | 502 | 22 | EXT | Аномалия находится на упругопластическом изгибе: R=416 D, максимальное растяжение на 5.5 час. | 0.9 | (c)
38118.532 | 9.337 | 9.321 | -1.588 | -1.604 | -433 | -354 | -342 | 250 | 1570 | 3448а |  | CORR | CIGR | 04:14 | 04:26 | 04:28 | 34 | 183 | 14 | EXT | Аномалия находится на упругопластическом изгибе: R=416 D, максимальное растяжение на 5.5 час. | 0.89 | (c)
38118.56 | 9.365 | 9.337 | -1.56 | -1.588 | 1028 | 1225 | 1188 | 1028 | 1526 | 3448а |  | CORR | GENE | 08:09 | 08:41 | 08:35 | 62 | 319 | 13 | EXT | Аномалия находится на упругопластическом изгибе: R=416 D, максимальное растяжение на 5.5 час. | 0.89 | (c)
38118.654 | 9.459 | 9.442 | -1.466 | -1.483 | 1354 | 1427 | 1437 | 1354 | 1425 | 3448а |  | CORR | GENE | 09:02 | 09:14 | 09:15 | 58 | 167 | 12 | EXT | Аномалия находится на упругопластическом изгибе: R=413 D, максимальное растяжение на 5.6 час. | 0.89 | (c)
38118.904 | 9.709 | 9.617 | -1.216 | -1.308 | 258 | 563 | 450 | 258 | 1198 | 3448а |  | CORR | GENE | 06:05 | 06:54 | 06:36 | 110 | 383 | 14 | EXT | Аномалия находится на упругопластическом изгибе: R=410 D, максимальное растяжение на 5.6 час. | 0.9 | (c)
38119.096 | 9.901 | 9.825 | -1.024 | -1.1 | 848 | 1071 | 1152 | 848 | 976 | 3448а |  | CORR | GENE | 07:40 | 08:16 | 08:29 | 124 | 607 | 10 | EXT | Аномалия находится на упругопластическом изгибе: R=410 D, максимальное растяжение на 5.6 час. | 0.9 | (c)
38119.186 | 9.991 | 9.97 | -0.934 | -0.955 | 349 | 610 | 534 | 349 | 864 | 3448а |  | CORR | GENE | 06:20 | 07:02 | 06:50 | 91 | 369 | 15 | EXT | Аномалия находится на упругопластическом изгибе: R=407 D, максимальное растяжение на 5.6 час. | 0.89 | (c)
38119.454 | 10.259 | 10.243 | -0.666 | -0.682 | 535 | 614 | 604 | 535 | 655 | 3448а |  | CORR | CIGR | 06:50 | 07:03 | 07:01 | 27 | 138 | 11 | EXT | Аномалия находится на упругопластическом изгибе: R=405 D, максимальное растяжение на 5.6 час. | 0.89 | (c)
38119.483 | 10.288 | 10.27 | -0.637 | -0.655 | 311 | 376 | 388 | 311 | 603 | 3448а |  | CORR | CIGR | 06:14 | 06:24 | 06:26 | 52 | 155 | 13 | EXT | Аномалия находится на упругопластическом изгибе: R=405 D, максимальное растяжение на 5.6 час. | 0.89 | (c)
38119.607 | 10.412 | 10.386 | -0.513 | -0.539 | 220 | 740 | 534 | 220 | 398 | 3448а |  | CORR | GENE | 05:59 | 07:23 | 06:50 | 141 | 628 | 18 | EXT | Аномалия находится на упругопластическом изгибе: R=405 D, максимальное растяжение на 5.6 час. | 0.91 | (c)
38119.738 | 10.543 | 10.484 | -0.382 | -0.441 | -237 | -162 | -109 | 0 | 352 | 3448а |  | CORR | GENE | 04:45 | 04:57 | 05:06 | 89 | 256 | 12 | EXT | Аномалия находится на упругопластическом изгибе: R=402 D, максимальное растяжение на 5.6 час. | 0.89 | (c)
38120.002 | 10.807 | 10.765 | -0.118 | -0.16 | 403 | 742 | 665 | 403 | 63 | 3448а |  | CORR | GENE | 06:28 | 07:23 | 07:11 | 97 | 525 | 13 | EXT | Аномалия находится на упругопластическом изгибе: R=400 D, максимальное растяжение на 5.6 час. | 0.89 | (c)
38120.12 | 0 | -0.042 | -11.205 | -11.247 | -1467 | -1039 | -1162 | 858 |  | 3448б | Нарушение формы кольцевого шва | GWAN |  | 00:16 | 01:25 | 01:05 | 0 | 609 |  | EXT | Нарушение формы кольцевого шва Аномалия находится на упругопластическом изгибе: R=398 D, максимальное растяжение на 5.6 час. |  | (c)
38126.657 | 6.537 | 6.504 | -4.668 | -4.701 | 577 | 689 | 679 | 577 | 4623 | 3448б |  | CORR | GENE | 05:46 | 06:04 | 06:02 | 78 | 205 | 10 | EXT | Аномалия находится на упругопластическом изгибе: R=412 D, максимальное растяжение на 5.6 час. | 0.89 | (c)
38127.031 | 6.911 | 6.88 | -4.294 | -4.325 | 566 | 732 | 711 | 566 | 4157 | 3448б |  | CORR | GENE | 05:44 | 06:11 | 06:08 | 168 | 291 | 10 | EXT | Аномалия находится на упругопластическом изгибе: R=416 D, максимальное растяжение на 5.6 час. | 0.9 | (c)
38127.538 | 7.418 | 7.301 | -3.787 | -3.904 | 611 | 688 | 693 | 611 | 3771 | 3448б |  | CORR | GENE | 05:51 | 06:04 | 06:05 | 133 | 165 | 15 | EXT | Аномалия находится на упругопластическом изгибе: R=423 D, максимальное растяжение на 5.6 час. | 0.9 | (c)
38147.723 | 4.643 | 4.559 | -6.692 | -6.776 | 1633 | 1894 | 1920 | 1633 | 4559 | 3451а |  | CORR | GENE | 07:06 | 07:48 | 07:52 | 187 | 573 | 22 | EXT |  | 0.93 | (c)
38153.86 | 10.78 | 10.358 | -0.555 | -0.977 | 1475 | 1726 | 1672 | 1475 | 438 | 3451а |  | CORR | GENE | 06:40 | 07:21 | 07:12 | 539 | 395 | 10 | EXT |  | 0.94 | (c)
38154.364 | 11.284 | 11.061 | -0.051 | -0.274 | 1540 | 1578 | 1588 | 1540 | 36 | 3451а |  | CORR | GENE | 06:51 | 06:57 | 06:58 | 238 | 97 | 10 | EXT |  | 0.91 | (c)
38154.373 | 11.293 | 11.008 | -0.042 | -0.327 | 1781 | 1884 | 1861 | 1781 | 0 | 3451а |  | CORR | GENE | 07:30 | 07:46 | 07:43 | 327 | 161 | 10 | EXT |  | 0.92 | (c)
38159.204 | 4.789 | 4.738 | -6.461 | -6.512 | -1704 | -1321 | -1344 | 984 | 4738 | 3452 |  | CORR | GENE | 04:32 | 05:34 | 05:31 | 490 | 720 | 11 | EXT |  | 0.94 | (c)
38161.311 | 6.896 | 6.764 | -4.354 | -4.486 | -709 | -496 | -546 | 384 | 4069 | 3452 |  | CORR | GENE | 07:13 | 07:47 | 07:39 | 417 | 325 | 10 | EXT |  | 0.93 | (c)
38163.502 | 9.087 | 9.055 | -2.163 | -2.195 | -734 | -550 | -600 | 467 | 2120 | 3452 |  | CORR | GENE | 07:09 | 07:39 | 07:31 | 75 | 267 | 15 | EXT |  | 0.89 | (c)
38165.665 | 0 | -0.025 | -11.29 | -11.315 | 1218 | 1490 | 2184 | 1218 |  | 3453 | Нарушение формы кольцевого шва | GWAN |  | 02:48 | 03:32 | 05:24 | 0 | 1931 |  | EXT | Нарушение формы кольцевого шва |  | (c)
38169.536 | 3.871 | 3.659 | -7.419 | -7.631 | -1812 | -1643 | -1662 | 1511 | 3659 | 3453 |  | CORR | GENE | 06:39 | 07:06 | 07:03 | 388 | 301 | 12 | EXT |  | 0.94 | (c)
38169.572 | 3.907 | 3.89 | -7.383 | -7.4 | 1563 | 2043 | 1845 | 1563 | 3890 | 3453 |  | CORR | GENE | 03:44 | 05:01 | 04:29 | 106 | 563 | 13 | EXT |  | 0.9 | (c)
38176.49 | 10.825 | 10.749 | -0.465 | -0.541 | -1758 | -1641 | -1547 | 1336 | 444 | 3453 |  | CORR | GENE | 06:48 | 07:06 | 07:22 | 97 | 422 | 14 | EXT |  | 0.9 | (c)
38176.878 | 11.213 | 11.187 | -0.077 | -0.103 | -1801 | -1553 | -1628 | 1455 | 37 | 3453 |  | CORR | GENE | 06:41 | 07:21 | 07:09 | 66 | 346 | 21 | EXT |  | 0.89 | (c)
38176.955 | 0 | -0.025 | -11.43 | -11.455 | -1958 | -1244 | -1377 | 795 |  | 3454 | Нарушение формы кольцевого шва | GWAN |  | 05:26 | 07:21 | 06:60 | 0 | 1163 |  | EXT | Нарушение формы кольцевого шва |  | (c)
38177.373 | 0.418 | 0.402 | -11.012 | -11.028 | -1688 | -1620 | -1600 | 1513 | 402 | 3454 |  | CORR | CIGR | 06:09 | 06:20 | 06:24 | 30 | 175 | 19 | EXT |  | 0.89 | (c)
38187.444 | 10.489 | 10.387 | -0.941 | -1.043 | 2100 | -2073 | -2129 | 1897 | 779 | 3454 |  | CORR | GENE | 04:21 | 05:07 | 04:58 | 264 | 464 | 15 | EXT |  | 0.93 | (c)
38188.385 | 0 | -0.02 | -11.53 | -11.55 | -178 | 1402 | 829 | 0 |  | 3455 | Нарушение формы кольцевого шва | GWAN |  | 05:03 | 09:18 | 07:46 | 0 | 2014 |  | EXT | Нарушение формы кольцевого шва |  | (c)
38188.912 | 0.527 | 0.485 | -11.003 | -11.045 | 508 | 937 | 835 | 508 | 485 | 3455 |  | CORR | GENE | 06:54 | 08:03 | 07:47 | 132 | 655 | 10 | EXT |  | 0.9 | (c)
38189.319 | 0.934 | 0.91 | -10.596 | -10.62 | 631 | 867 | 822 | 631 | 910 | 3455 |  | CORR | GENE | 07:14 | 07:52 | 07:44 | 65 | 381 | 14 | EXT |  | 0.89 | (c)
38194.125 | 5.74 | 5.704 | -5.79 | -5.826 | -349 | -253 | -213 | 77 | 5704 | 3455 |  | CORR | GENE | 04:36 | 04:51 | 04:58 | 64 | 272 | 14 | EXT |  | 0.89 | (c)
38195.013 | 6.628 | 6.526 | -4.902 | -5.004 | -597 | -544 | -299 | 0 | 4879 | 3455 |  | CORR | GENE | 03:55 | 04:04 | 04:44 | 125 | 597 | 14 | EXT |  | 0.9 | (c)
38195.633 | 7.248 | 7.168 | -4.282 | -4.362 | -149 | 596 | 445 | 0 | 4129 | 3455 |  | CORR | GENE | 05:08 | 07:08 | 06:44 | 233 | 1188 | 15 | EXT |  | 0.92 | (c)
38196.404 | 8.019 | 7.993 | -3.511 | -3.537 | 557 | 908 | 825 | 557 | 3432 | 3455 |  | CORR | GENE | 07:02 | 07:58 | 07:45 | 105 | 536 | 10 | EXT |  | 0.89 | (c)
38196.613 | 8.228 | 8.162 | -3.302 | -3.368 | -318 | -170 | -87 | 0 | 3255 | 3455 |  | CORR | GENE | 04:40 | 05:04 | 05:18 | 113 | 464 | 15 | EXT |  | 0.9 | (c)
38197.465 | 9.08 | 9.038 | -2.45 | -2.492 | -429 | -268 | -217 | 4 | 2402 | 3455 |  | CORR | GENE | 04:23 | 04:49 | 04:57 | 90 | 426 | 10 | EXT |  | 0.89 | (c)
38197.782 | 9.397 | 9.313 | -2.133 | -2.217 | 45 | 176 | 327 | 45 | 2110 | 3455 |  | CORR | GENE | 05:39 | 06:00 | 06:25 | 107 | 565 | 13 | EXT |  | 0.9 | (c)
38198.251 | 9.866 | 9.843 | -1.664 | -1.687 | -165 | -29 | -48 | 0 | 1629 | 3455 |  | CORR | GENE | 05:05 | 05:27 | 05:24 | 58 | 234 | 10 | EXT |  | 0.89 | (c)
38198.65 | 10.265 | 10.186 | -1.265 | -1.344 | -246 | -64 | 37 | 0 | 1182 | 3455 |  | CORR | GENE | 04:52 | 05:22 | 05:38 | 162 | 565 | 11 | EXT |  | 0.9 | (c)
38199.117 | 10.732 | 10.528 | -0.798 | -1.002 | -341 | -192 | 249 | 0 | 735 | 3455 |  | CORR | GENE | 04:37 | 05:01 | 06:12 | 267 | 1180 | 16 | EXT |  | 0.93 | (c)
38199.295 | 10.91 | 10.886 | -0.62 | -0.644 | -241 | -66 | -34 | 0 | 584 | 3455 |  | CORR | GENE | 04:53 | 05:21 | 05:26 | 60 | 412 | 19 | EXT |  | 0.89 | (c)
38199.831 | 11.446 | 11.396 | -0.084 | -0.134 | -244 | 475 | 210 | 0 | 27 | 3455 |  | CORR | GENE | 04:52 | 06:48 | 06:06 | 107 | 908 | 12 | EXT |  | 0.9 | (c)
38199.994 | 0.079 | 0.065 | -10.791 | -10.805 | 1259 | 1483 | 1397 | 1259 | 65 | 3456 |  | CORR | GENE | 03:42 | 04:18 | 04:04 | 60 | 275 | 14 | EXT |  | 0.89 | (c)
38199.996 | 0.081 | 0.056 | -10.789 | -10.814 | 2078 | -2168 | -2221 | 2060 | 56 | 3456 |  | CORR | CIGR | 05:54 | 06:29 | 06:20 | 44 | 324 | 14 | EXT |  | 0.89 | (c)
38203.306 | 3.391 | 3.376 | -7.479 | -7.494 | 1155 | 1392 | 1306 | 1155 | 3376 | 3456 |  | CORR | GENE | 03:25 | 04:03 | 03:49 | 65 | 302 | 15 | EXT |  | 0.89 | (c)
38208.707 | 8.792 | 8.724 | -2.078 | -2.146 | 1287 | 1603 | 1508 | 1287 | 2052 | 3456 |  | CORR | GENE | 03:46 | 04:38 | 04:22 | 94 | 443 | 14 | EXT |  | 0.89 | (c)
38210.785 | 0 | 0 | -11.665 | -11.665 | -1360 | -481 | -787 | 215 | 0 | 3457 |  | GWAN |  | 04:33 | 06:55 | 06:06 | 0 | 1145 |  | EXT | Место ремонта. |  | (c)
38222.828 | 0.378 | 0.346 | -9.437 | -9.469 | 1534 | 1740 | 1736 | 1534 | 346 | 3458а |  | CORR | GENE | 06:11 | 06:44 | 06:44 | 134 | 403 | 18 | EXT |  | 0.91 | (c)
38223.208 | 0.758 | 0.568 | -9.057 | -9.247 | 1428 | 1569 | 1645 | 1428 | 568 | 3458а |  | CORR | GENE | 05:54 | 06:17 | 06:29 | 243 | 435 | 10 | EXT |  | 0.91 | (c)
38223.47 | 1.02 | 0.932 | -8.795 | -8.883 | 1323 | 1760 | 1685 | 1323 | 932 | 3458а |  | CORR | GENE | 05:37 | 06:47 | 06:35 | 626 | 726 | 18 | EXT |  | 1 | (b)
38229.163 | 6.713 | 6.63 | -3.102 | -3.185 | 1113 | 1651 | 1449 | 1113 | 3055 | 3458а |  | CORR | GENE | 05:03 | 06:30 | 05:57 | 130 | 671 | 29 | EXT |  | 0.92 | (c)
38229.222 | 6.772 | 6.743 | -3.043 | -3.072 | 652 | 747 | 769 | 652 | 3008 | 3458а |  | CORR | GENE | 03:49 | 04:04 | 04:07 | 64 | 233 | 13 | EXT |  | 0.89 | (c)
38229.224 | 6.774 | 6.77 | -3.041 | -3.045 | 1642 | 1657 | 1693 | 1642 | 2880 | 3458а |  | CORR | GENE | 06:28 | 06:31 | 06:37 | 165 | 100 | 15 | EXT |  | 0.91 | (c)
38229.346 | 6.896 | 6.884 | -2.919 | -2.931 | 165 | 236 | 227 | 165 | 2902 | 3458а |  | CORR | CIGR | 02:30 | 02:41 | 02:40 | 29 | 126 | 12 | EXT |  | 0.89 | (c)
38230.259 | 7.809 | 7.787 | -2.006 | -2.028 | 1511 | 2080 | 1850 | 1511 | 1887 | 3458а |  | CORR | GENE | 06:07 | 07:39 | 07:02 | 141 | 679 | 15 | EXT |  | 0.9 | (c)
38230.437 | 7.987 | 7.938 | -1.828 | -1.877 | 1006 | 1116 | 1220 | 1006 | 1800 | 3458а |  | CORR | GENE | 04:46 | 05:03 | 05:20 | 77 | 429 | 12 | EXT |  | 0.89 | (c)
38230.628 | 8.178 | 8.149 | -1.637 | -1.666 | 1488 | 1707 | 1685 | 1488 | 1558 | 3458а |  | CORR | GENE | 06:04 | 06:39 | 06:35 | 108 | 393 | 15 | EXT |  | 0.9 | (c)
38230.648 | 8.198 | 8.174 | -1.617 | -1.641 | 1950 | 2112 | 2096 | 1950 | 1592 | 3458а |  | CORR | CIGR | 07:18 | 07:44 | 07:42 | 49 | 293 | 14 | EXT |  | 0.89 | (c)
38230.805 | 8.355 | 8.301 | -1.46 | -1.514 | 1296 | 1367 | 1464 | 1296 | 1430 | 3458а |  | CORR | GENE | 05:32 | 05:44 | 05:60 | 84 | 336 | 11 | EXT |  | 0.89 | (c)
38230.873 | 8.423 | 8.334 | -1.392 | -1.481 | 594 | 938 | 903 | 594 | 1335 | 3458а |  | CORR | GENE | 03:39 | 04:35 | 04:29 | 146 | 618 | 16 | EXT |  | 0.91 | (c)
38230.961 | 8.511 | 8.491 | -1.304 | -1.324 | 169 | 409 | 321 | 169 | 1239 | 3458а |  | CORR | GENE | 02:31 | 03:09 | 02:55 | 85 | 304 | 11 | EXT |  | 0.89 | (c)
38231.403 | 8.953 | 8.935 | -0.862 | -0.88 | 1943 | 2007 | 2024 | 1943 | 847 | 3458а |  | CORR | CIGR | 07:17 | 07:27 | 07:30 | 33 | 162 | 14 | EXT |  | 0.89 | (c)
38232.265 | 0 | -0.028 | -11.725 | -11.753 | -260 | 433 | 179 | 0 |  | 3458б | Нарушение формы кольцевого шва | GWAN |  | 07:56 | 09:48 | 09:07 | 0 | 878 |  | EXT | Нарушение формы кольцевого шва |  | (c)
38269.517 | 2.087 | 2.063 | -3.683 | -3.707 | -1059 | -1003 | -964 | 870 | 2063 | 3462а |  | CORR | CIGR | 08:39 | 08:48 | 08:54 | 47 | 189 | 13 | EXT |  | 0.89 | (c)
38269.678 | 2.248 | 2.223 | -3.522 | -3.547 | -1181 | -1073 | -1073 | 965 | 2223 | 3462а |  | CORR | CIGR | 08:19 | 08:37 | 08:37 | 48 | 215 | 11 | EXT |  | 0.89 | (c)
38280.374 | 2.409 | 2.399 | -7.861 | -7.871 | 972 | 1034 | 1033 | 972 | 2399 | 3463а |  | CORR | CIGR | 04:36 | 04:46 | 04:46 | 25 | 123 | 10 | EXT |  | 0.89 | (c)
38282.475 | 4.51 | 4.456 | -5.76 | -5.814 | 1348 | 1401 | 1468 | 1348 | 4456 | 3463а |  | CORR | GENE | 05:37 | 05:46 | 05:57 | 73 | 240 | 13 | EXT |  | 0.89 | (c)
38283.296 | 5.331 | 5.307 | -4.939 | -4.963 | 2216 | -2111 | -1944 | 1643 | 4849 | 3463а |  | CORR | GENE | 07:57 | 08:19 | 08:46 | 114 | 601 | 14 | EXT |  | 0.9 | (c)
38283.417 | 5.452 | 5.256 | -4.818 | -5.014 | 1379 | 1807 | 1649 | 1379 | 4598 | 3463а |  | CORR | GENE | 05:42 | 06:51 | 06:26 | 416 | 540 | 10 | EXT |  | 0.93 | (c)
38283.693 | 5.728 | 5.683 | -4.542 | -4.587 | 890 | 1037 | 1075 | 890 | 4514 | 3463а |  | CORR | GENE | 04:23 | 04:47 | 04:53 | 73 | 369 | 15 | EXT |  | 0.89 | (c)
38288.797 | 0.562 | 0.532 | -8.863 | -8.893 | 274 | 752 | 615 | 274 | 532 | 3464а |  | CORR | GENE | 00:01 | 01:18 | 00:56 | 116 | 683 | 11 | EXT |  | 0.9 | (c)
38289.605 | 1.37 | 1.345 | -8.055 | -8.08 | 106 | 838 | 537 | 106 | 1345 | 3464а |  | CORR | GENE | 11:34 | 01:32 | 12:43 | 162 | 862 | 10 | EXT |  | 0.9 | (c)
38289.815 | 1.58 | 1.532 | -7.845 | -7.893 | -550 | -256 | -299 | 49 | 1532 | 3464а |  | CORR | GENE | 09:48 | 10:35 | 10:28 | 121 | 501 | 12 | EXT |  | 0.9 | (c)
38290.005 | 1.77 | 1.756 | -7.655 | -7.669 | -1217 | -1156 | -1156 | 1096 | 1756 | 3464а |  | CORR | CIGR | 08:00 | 08:10 | 08:10 | 26 | 120 | 13 | EXT |  | 0.89 | (c)
38290.463 | 2.228 | 2.167 | -7.197 | -7.258 | 410 | 701 | 724 | 410 | 2167 | 3464а |  | CORR | GENE | 00:23 | 01:10 | 01:13 | 123 | 628 | 15 | EXT |  | 0.9 | (c)
38290.664 | 2.429 | 2.375 | -6.996 | -7.05 | -588 | -392 | -343 | 98 | 2375 | 3464а |  | CORR | GENE | 09:42 | 10:13 | 10:21 | 108 | 491 | 15 | EXT |  | 0.9 | (c)
38291.041 | 2.806 | 2.796 | -6.619 | -6.629 | -698 | -398 | -485 | 271 | 2796 | 3464а |  | CORR | GENE | 09:24 | 10:12 | 09:58 | 139 | 427 | 12 | EXT |  | 0.9 | (c)
38291.334 | 3.099 | 3.017 | -6.326 | -6.408 | -299 | -102 | -140 | 0 | 3017 | 3464а |  | CORR | GENE | 10:28 | 11:00 | 10:54 | 179 | 318 | 12 | EXT |  | 0.91 | (c)
38291.339 | 3.104 | 3.031 | -6.321 | -6.394 | 205 | 393 | 514 | 205 | 3031 | 3464а |  | CORR | GENE | 11:50 | 00:20 | 12:39 | 107 | 618 | 15 | EXT |  | 0.9 | (c)
38291.688 | 3.453 | 3.445 | -5.972 | -5.98 | 219 | 458 | 413 | 219 | 3445 | 3464а |  | CORR | GENE | 11:52 | 00:30 | 12:23 | 64 | 387 | 12 | EXT |  | 0.89 | (c)
38291.963 | 3.728 | 3.574 | -5.697 | -5.851 | -712 | -535 | -374 | 36 | 3574 | 3464а |  | CORR | GENE | 09:22 | 09:50 | 10:16 | 174 | 676 | 13 | EXT |  | 0.91 | (c)
38292.01 | 3.775 | 3.639 | -5.65 | -5.786 | 692 | 716 | 727 | 692 | 3639 | 3464а |  | CORR | GENE | 01:08 | 01:12 | 01:14 | 274 | 71 | 15 | EXT |  | 0.93 | (c)
38292.163 | 3.928 | 3.809 | -5.497 | -5.616 | 392 | 449 | 520 | 392 | 3809 | 3464а |  | CORR | GENE | 00:20 | 00:29 | 00:40 | 137 | 256 | 14 | EXT |  | 0.9 | (c)
38292.318 | 4.083 | 4.012 | -5.342 | -5.413 | -494 | -359 | -267 | 40 | 4012 | 3464а |  | CORR | GENE | 09:57 | 10:19 | 10:33 | 105 | 454 | 13 | EXT |  | 0.9 | (c)
38292.519 | 4.284 | 4.227 | -5.141 | -5.198 | 397 | 570 | 517 | 397 | 4227 | 3464а |  | CORR | GENE | 00:21 | 00:49 | 00:40 | 113 | 240 | 10 | EXT |  | 0.89 | (c)
38294.124 | 5.889 | 5.872 | -3.536 | -3.553 | 850 | 937 | 1011 | 850 | 3519 | 3464а |  | CORR | CIGR | 01:34 | 01:48 | 01:60 | 34 | 321 | 11 | EXT |  | 0.89 | (c)
38296.818 | 8.583 | 8.554 | -0.842 | -0.871 | -273 | -151 | -164 | 54 | 809 | 3464а |  | CORR | GENE | 10:33 | 10:52 | 10:50 | 62 | 218 | 11 | EXT |  | 0.89 | (c)
38300.643 | 2.983 | 2.971 | -1.677 | -1.689 | 732 | 774 | 778 | 732 | 1658 | 3464б |  | CORR | CIGR | 05:17 | 05:24 | 05:24 | 31 | 93 | 11 | EXT |  | 0.89 | (c)
38302.168 | 4.508 | 4.489 | -0.152 | -0.171 | 1174 | 1264 | 1306 | 1174 | 93 | 3464б |  | CORR | GENE | 06:28 | 06:43 | 06:50 | 78 | 264 | 10 | EXT |  | 0.89 | (c)
38302.457 | 0.137 | 0.125 | -7.928 | -7.94 | -2151 | -2061 | -2067 | 1984 | 125 | 3465а |  | CORR | CIGR | 04:07 | 04:21 | 04:20 | 26 | 167 | 11 | EXT |  | 0.89 | (c)
38303.466 | 1.146 | 1.12 | -6.919 | -6.945 | -1503 | -1389 | -1358 | 1212 | 1120 | 3465а |  | CORR | CIGR | 05:51 | 06:09 | 06:14 | 51 | 291 | 11 | EXT |  | 0.89 | (c)
38303.546 | 1.226 | 1.183 | -6.839 | -6.882 | -1886 | -1832 | -1750 | 1615 | 1183 | 3465а |  | CORR | GENE | 04:49 | 04:58 | 05:11 | 61 | 271 | 10 | EXT |  | 0.89 | (c)
38306.129 | 3.809 | 3.769 | -4.256 | -4.296 | 2066 | 2213 | -2223 | 2051 | 3769 | 3465а |  | CORR | GENE | 03:27 | 03:51 | 03:55 | 77 | 344 | 11 | EXT |  | 0.89 | (c)
38306.197 | 3.877 | 3.825 | -4.188 | -4.24 | 1682 | 1806 | 1771 | 1682 | 3825 | 3465а |  | CORR | GENE | 02:25 | 02:45 | 02:39 | 75 | 177 | 12 | EXT |  | 0.89 | (c)
38306.261 | 3.941 | 3.905 | -4.124 | -4.16 | 1635 | 1692 | 1683 | 1635 | 3810 | 3465а |  | CORR | GENE | 02:18 | 02:27 | 02:25 | 350 | 96 | 15 | EXT |  | 0.94 | (c)
38306.658 | 4.338 | 4.269 | -3.727 | -3.796 | 1617 | 1659 | 1726 | 1617 | 3711 | 3465а |  | CORR | GENE | 02:15 | 02:21 | 02:32 | 85 | 219 | 14 | EXT |  | 0.89 | (c)
38310.385 | 0 | -0.002 | -11.65 | -11.652 | 1377 | 1678 | 1670 | 1377 |  | 3465б | Нарушение формы кольцевого шва | GWAN |  | 04:34 | 05:23 | 05:21 | 0 | 585 |  | EXT | Нарушение формы кольцевого шва |  | (c)
38320.493 | 10.108 | 10.074 | -1.542 | -1.576 | 367 | 434 | 482 | 367 | 1516 | 3465б |  | CORR | GENE | 01:51 | 02:02 | 02:09 | 60 | 229 | 10 | EXT |  | 0.89 | (c)
38321.694 | 11.309 | 11.268 | -0.341 | -0.382 | 2170 | -2087 | -2132 | 1973 | 297 | 3465б |  | CORR | GENE | 06:42 | 07:15 | 07:08 | 85 | 319 | 14 | EXT |  | 0.89 | (c)
38321.815 | 11.43 | 11.406 | -0.22 | -0.244 | 1161 | 1267 | 1257 | 1161 | 203 | 3465б |  | CORR | CIGR | 03:59 | 04:16 | 04:15 | 41 | 192 | 11 | EXT |  | 0.89 | (c)
38322.035 | 0 | -0.014 | -11.44 | -11.454 | 717 | 949 | 942 | 717 |  | 3466а | Нарушение формы кольцевого шва | GWAN |  | 02:46 | 03:23 | 03:22 | 0 | 450 |  | EXT | Нарушение формы кольцевого шва |  | (c)
38322.113 | 0.078 | 0.05 | -11.362 | -11.39 | 640 | 773 | 779 | 640 | 50 | 3466а |  | CORR | GENE | 02:33 | 02:55 | 02:56 | 58 | 277 | 13 | EXT |  | 0.89 | (c)
38322.408 | 0.373 | 0.316 | -11.067 | -11.124 | 893 | 1027 | 1099 | 893 | 316 | 3466а |  | CORR | GENE | 03:14 | 03:36 | 03:47 | 82 | 411 | 12 | EXT |  | 0.89 | (c)
38322.494 | 0.459 | 0.352 | -10.981 | -11.088 | -2042 | -2017 | -2025 | 2007 | 352 | 3466а |  | CORR | AXGR | 07:20 | 07:24 | 07:23 | 168 | 36 | 11 | EXT |  | 0.9 | (c)
38322.742 | 0.707 | 0.671 | -10.733 | -10.769 | 1221 | 1285 | 1298 | 1221 | 671 | 3466а |  | CORR | GENE | 04:07 | 04:17 | 04:19 | 57 | 153 | 11 | EXT |  | 0.89 | (c)
38322.847 | 0.812 | 0.603 | -10.628 | -10.837 | 558 | 740 | 684 | 558 | 603 | 3466а |  | CORR | GENE | 02:20 | 02:49 | 02:40 | 310 | 252 | 15 | EXT |  | 0.94 | (c)
38325.778 | 3.743 | 3.622 | -7.697 | -7.818 | -2001 | -1600 | -1715 | 1428 | 3622 | 3466а |  | CORR | GENE | 07:27 | 08:32 | 08:13 | 195 | 573 | 14 | EXT |  | 0.91 | (c)
38326.242 | 4.207 | 4.078 | -7.233 | -7.362 | 562 | 716 | 794 | 562 | 4078 | 3466а |  | CORR | GENE | 02:21 | 02:45 | 02:58 | 170 | 463 | 13 | EXT |  | 0.91 | (c)
38329.574 | 7.539 | 7.414 | -3.901 | -4.026 | -2083 | -2021 | -2020 | 1958 | 3866 | 3466а |  | CORR | GENE | 07:14 | 07:24 | 07:24 | 160 | 124 | 10 | EXT |  | 0.9 | (c)
38329.801 | 7.766 | 7.537 | -3.674 | -3.903 | 384 | 461 | 796 | 384 | 3657 | 3466а |  | CORR | GENE | 01:52 | 02:04 | 02:58 | 246 | 823 | 10 | EXT |  | 0.91 | (c)
38330.464 | 8.429 | 8.411 | -3.011 | -3.029 | 206 | 258 | 297 | 206 | 2968 | 3466а |  | CORR | GENE | 01:23 | 01:31 | 01:38 | 61 | 182 | 15 | EXT |  | 0.89 | (c)
38330.723 | 8.688 | 8.598 | -2.752 | -2.842 | -1832 | -1716 | -1696 | 1560 | 2672 | 3466а |  | CORR | GENE | 07:54 | 08:13 | 08:16 | 170 | 273 | 11 | EXT |  | 0.9 | (c)
38331.713 | 9.678 | 9.663 | -1.762 | -1.777 | 1249 | 1291 | 1302 | 1249 | 1750 | 3466а |  | CORR | CIGR | 04:11 | 04:18 | 04:20 | 27 | 106 | 12 | EXT |  | 0.89 | (c)
38332.383 | 10.348 | 10.323 | -1.092 | -1.117 | 272 | 806 | 583 | 272 | 988 | 3466а |  | CORR | GENE | 01:34 | 02:60 | 02:24 | 129 | 621 | 15 | EXT |  | 0.9 | (c)
38333.475 | 0 | -0.021 | -10.565 | -10.586 | -854 | -758 | -311 | 0 |  | 3467а | Нарушение формы кольцевого шва | GWAN |  | 01:06 | 01:21 | 02:34 | 0 | 1086 |  | EXT | Нарушение формы кольцевого шва |  | (c)
38333.475 | 0 | -0.016 | -10.565 | -10.581 | 1294 | 1568 | 1670 | 1294 |  | 3467а | Нарушение формы кольцевого шва | GWAN |  | 06:53 | 07:37 | 07:53 | 0 | 752 |  | EXT | Нарушение формы кольцевого шва |  | (c)
38333.543 | 0.068 | 0.023 | -10.497 | -10.542 | 1694 | -2133 | 2216 | 1694 | 23 | 3467а |  | CORR | GENE | 07:57 | 09:40 | 09:22 | 183 | 1045 | 13 | EXT |  | 0.91 | (c)
38334.497 | 1.022 | 0.464 | -9.543 | -10.101 | -362 | -249 | 27 | 0 | 464 | 3467а |  | CORR | GENE | 02:25 | 02:44 | 03:28 | 622 | 778 | 10 | EXT |  | 0.94 | (c)
38334.517 | 1.042 | 1.004 | -9.523 | -9.561 | 1329 | 1415 | 1798 | 1329 | 1004 | 3467а |  | CORR | GENE | 06:58 | 07:12 | 08:14 | 237 | 939 | 10 | EXT |  | 0.91 | (c)
38334.888 | 1.413 | 1.382 | -9.152 | -9.183 | 1646 | 1891 | 1910 | 1646 | 1382 | 3467а |  | CORR | GENE | 07:50 | 08:29 | 08:32 | 106 | 526 | 14 | EXT |  | 0.9 | (c)
38335.354 | 1.879 | 1.665 | -8.686 | -8.9 | 1542 | 1727 | 1946 | 1542 | 1665 | 3467а |  | CORR | GENE | 07:33 | 08:02 | 08:38 | 252 | 809 | 10 | EXT |  | 0.91 | (c)
38335.829 | 2.354 | 2.17 | -8.211 | -8.395 | -382 | -267 | -163 | 0 | 2170 | 3467а |  | CORR | GENE | 02:22 | 02:41 | 02:58 | 216 | 439 | 15 | EXT |  | 0.92 | (c)
38337.994 | 4.519 | 4.452 | -6.046 | -6.113 | 1473 | 1965 | 1791 | 1473 | 4452 | 3467а |  | CORR | GENE | 07:22 | 08:41 | 08:13 | 92 | 636 | 24 | EXT |  | 0.9 | (c)
38338.121 | 4.646 | 4.624 | -5.919 | -5.941 | 1466 | 1748 | 1805 | 1466 | 4624 | 3467а |  | CORR | GENE | 07:20 | 08:06 | 08:15 | 153 | 677 | 14 | EXT |  | 0.9 | (c)
38338.705 | 5.23 | 5.128 | -5.335 | -5.437 | 1309 | 1357 | 1613 | 1309 | 5128 | 3467а |  | CORR | GENE | 06:55 | 07:03 | 07:44 | 231 | 607 | 12 | EXT |  | 0.91 | (c)
38339.265 | 5.79 | 5.407 | -4.775 | -5.158 | 1220 | 1351 | 1522 | 1220 | 4661 | 3467а |  | CORR | GENE | 06:41 | 07:02 | 07:30 | 497 | 605 | 13 | EXT |  | 0.95 | (c)
38339.87 | 6.395 | 6.377 | -4.17 | -4.188 | 1338 | 1433 | 1444 | 1338 | 4147 | 3467а |  | CORR | CIGR | 06:60 | 07:15 | 07:17 | 41 | 212 | 11 | EXT |  | 0.89 | (c)
38340.418 | 6.943 | 6.706 | -3.622 | -3.859 | 1272 | 1666 | 1500 | 1272 | 3587 | 3467а |  | CORR | GENE | 06:49 | 07:53 | 07:26 | 272 | 457 | 11 | EXT |  | 0.92 | (c)
38341.14 | 7.665 | 7.634 | -2.9 | -2.931 | 1590 | 1661 | 1671 | 1590 | 2883 | 3467а |  | CORR | CIGR | 07:40 | 07:52 | 07:53 | 48 | 162 | 11 | EXT |  | 0.89 | (c)
38341.541 | 8.066 | 8.022 | -2.499 | -2.543 | 1394 | 1464 | 1572 | 1394 | 2391 | 3467а |  | CORR | GENE | 07:09 | 07:20 | 07:38 | 152 | 357 | 14 | EXT |  | 0.9 | (c)
38344.04 | 0 | -0.021 | -4.115 | -4.136 | -1826 | -1403 | -1440 | 1055 |  | 3468а | Нарушение формы кольцевого шва | GWAN |  | 05:37 | 06:46 | 06:40 | 0 | 771 |  | EXT | Нарушение формы кольцевого шва |  | (c)
38344.04 | 0 | -0.037 | -4.115 | -4.152 | 265 | 475 | 551 | 265 |  | 3468а | Нарушение формы кольцевого шва | GWAN |  | 11:15 | 11:49 | 12:01 | 0 | 573 |  | EXT | Нарушение формы кольцевого шва |  | (c)
38348.314 | 0.159 | 0.095 | -9.056 | -9.12 | -496 | -300 | -252 | 9 | 95 | 3469а |  | CORR | GENE | 01:58 | 02:30 | 02:38 | 104 | 487 | 10 | EXT |  | 0.89 | (c)
38348.942 | 0.787 | 0.739 | -8.428 | -8.476 | -414 | -128 | -125 | 0 | 739 | 3469а |  | CORR | GENE | 02:12 | 02:58 | 02:58 | 97 | 578 | 12 | EXT |  | 0.89 | (c)
38349.304 | 1.149 | 1.123 | -8.066 | -8.092 | 53 | 333 | 249 | 53 | 1123 | 3469а |  | CORR | GENE | 03:27 | 04:12 | 03:59 | 73 | 393 | 14 | EXT |  | 0.89 | (c)
38350.829 | 2.674 | 2.638 | -6.541 | -6.577 | -1812 | -1697 | -1706 | 1601 | 2638 | 3469а |  | CORR | GENE | 10:26 | 10:44 | 10:43 | 86 | 211 | 10 | EXT |  | 0.89 | (c)
38350.881 | 2.726 | 2.695 | -6.489 | -6.52 | 2146 | -2225 | -2190 | 2066 | 2695 | 3469а |  | CORR | CIGR | 09:05 | 09:19 | 09:25 | 53 | 250 | 14 | EXT |  | 0.89 | (c)
38350.992 | 2.837 | 2.786 | -6.378 | -6.429 | 2103 | -2141 | -2094 | 1830 | 2786 | 3469а |  | CORR | GENE | 08:58 | 09:33 | 09:40 | 167 | 528 | 11 | EXT |  | 0.9 | (c)
38352.271 | 4.116 | 4.053 | -5.099 | -5.162 | -1945 | -1693 | -1687 | 1428 | 4053 | 3469а |  | CORR | GENE | 10:04 | 10:45 | 10:46 | 121 | 517 | 12 | EXT |  | 0.9 | (c)
38352.729 | 4.574 | 4.555 | -4.641 | -4.66 | -119 | 71 | 37 | 0 | 4555 | 3469а |  | CORR | GENE | 02:59 | 03:30 | 03:24 | 66 | 312 | 13 | EXT |  | 0.89 | (c)
38353.107 | 4.952 | 4.883 | -4.263 | -4.332 | -1891 | -1784 | -1647 | 1402 | 4228 | 3469а |  | CORR | GENE | 10:13 | 10:30 | 10:53 | 104 | 488 | 11 | EXT |  | 0.89 | (c)
38353.927 | 5.772 | 5.727 | -3.443 | -3.488 | -2153 | -1748 | -1816 | 1480 | 3361 | 3469а |  | CORR | GENE | 09:31 | 10:36 | 10:25 | 127 | 673 | 15 | EXT |  | 0.9 | (c)
38357.839 | 0.469 | 0.126 | -7.051 | -7.394 | 1334 | 1437 | 1672 | 1334 | 126 | 3470а |  | CORR | GENE | 02:21 | 02:37 | 03:15 | 372 | 676 | 11 | EXT |  | 0.93 | (c)
38358.442 | 1.072 | 1.053 | -6.448 | -6.467 | 1343 | 1612 | 1519 | 1343 | 1053 | 3470а |  | CORR | GENE | 02:22 | 03:05 | 02:50 | 75 | 353 | 10 | EXT |  | 0.89 | (c)
38358.532 | 1.162 | 1.046 | -6.358 | -6.474 | 383 | 539 | 498 | 383 | 1046 | 3470а |  | CORR | GENE | 11:47 | 00:12 | 12:06 | 137 | 229 | 14 | EXT |  | 0.9 | (c)
38358.671 | 1.301 | 1.276 | -6.219 | -6.244 | -3 | 336 | 210 | 0 | 1276 | 3470а |  | CORR | GENE | 10:45 | 11:39 | 11:19 | 71 | 427 | 13 | EXT |  | 0.89 | (c)
38364.89 | 0 | -0.022 | -1.565 | -1.587 | 2189 | -1235 | -1668 | 1064 |  | 3470б | Нарушение формы кольцевого шва | GWAN |  | 06:34 | 09:21 | 08:11 | 0 | 1207 |  | EXT | Нарушение формы кольцевого шва |  | (c)
38366.455 | 0 | -0.026 | -11.735 | -11.761 | 533 | 762 | 788 | 533 |  | 3470в | Нарушение формы кольцевого шва | GWAN |  | 00:37 | 01:14 | 01:18 | 0 | 509 |  | EXT | Нарушение формы кольцевого шва |  | (c)
38389.7 | 0 | -0.029 | -10.775 | -10.804 | -474 | 36 | -67 | 341 |  | 3473а | Нарушение формы кольцевого шва | GWAN |  | 10:53 | 00:16 | 11:59 | 0 | 814 |  | EXT | Нарушение формы кольцевого шва |  | (c)
38392.132 | 2.432 | 2.418 | -8.343 | -8.357 | 1481 | 1565 | 1570 | 1481 | 2418 | 3473а |  | CORR | CIGR | 04:09 | 04:23 | 04:23 | 34 | 177 | 12 | EXT |  | 0.89 | (c)
38394.869 | 5.169 | 4.995 | -5.606 | -5.78 | -2109 | -1956 | -1991 | 1872 | 4995 | 3473а |  | CORR | GENE | 06:30 | 06:54 | 06:49 | 194 | 237 | 14 | EXT |  | 0.91 | (c)
38396.097 | 6.397 | 6.368 | -4.378 | -4.407 | -1992 | -1937 | -1939 | 1886 | 4360 | 3473а |  | CORR | CIGR | 06:48 | 06:57 | 06:57 | 47 | 106 | 11 | EXT |  | 0.89 | (c)
38396.523 | 6.823 | 6.808 | -3.952 | -3.967 | -1943 | -1887 | -1891 | 1840 | 3932 | 3473а |  | CORR | CIGR | 06:56 | 07:05 | 07:05 | 35 | 102 | 10 | EXT |  | 0.89 | (c)
38397.324 | 7.624 | 7.36 | -3.151 | -3.415 | -2133 | -2024 | -1901 | 1670 | 3112 | 3473а |  | CORR | GENE | 06:26 | 06:43 | 07:03 | 303 | 463 | 12 | EXT |  | 0.92 | (c)
38398.787 | 9.087 | 9.048 | -1.688 | -1.727 | 869 | 1076 | 1047 | 869 | 1556 | 3473а |  | CORR | GENE | 02:30 | 03:04 | 02:59 | 171 | 356 | 13 | EXT |  | 0.91 | (c)
38400.475 | 0 | -0.026 | -11.645 | -11.671 | -2095 | -1729 | -1797 | 1500 |  | 3474 | Нарушение формы кольцевого шва | GWAN |  | 10:04 | 11:03 | 10:52 | 0 | 595 |  | EXT | Нарушение формы кольцевого шва |  | (c)
38400.697 | 0.222 | 0.203 | -11.423 | -11.442 | 955 | 1208 | 1132 | 955 | 203 | 3474 |  | CORR | GENE | 06:16 | 06:57 | 06:45 | 77 | 355 | 11 | EXT |  | 0.89 | (c)
38401.097 | 0.622 | 0.579 | -11.023 | -11.066 | 1140 | 1247 | 1312 | 1140 | 579 | 3474 |  | CORR | GENE | 06:46 | 07:03 | 07:14 | 68 | 344 | 10 | EXT |  | 0.89 | (c)
38410.996 | 10.521 | 10.469 | -1.124 | -1.176 | 1167 | 1382 | 1360 | 1167 | 1080 | 3474 |  | CORR | GENE | 06:50 | 07:25 | 07:22 | 96 | 386 | 15 | EXT |  | 0.9 | (c)
38412.12 | 0 | -0.02 | -11.485 | -11.505 | -1195 | -720 | -878 | 561 |  | 3475 | Нарушение формы кольцевого шва | GWAN |  | 10:58 | 00:15 | 11:49 | 0 | 634 |  | EXT | Нарушение формы кольцевого шва |  | (c)
38434.825 | 0 | -0.017 | -10.94 | -10.957 | 881 | 1509 | 1250 | 881 |  | 3477 | Нарушение формы кольцевого шва | GWAN |  | 09:30 | 11:11 | 10:30 | 0 | 736 |  | EXT | Нарушение формы кольцевого шва Аномалия находится на упругопластическом изгибе: R=851 D, максимальное растяжение на 11.8 час. |  | (c)
38466.685 | 0 | -0.012 | -11.56 | -11.572 | -1775 | -877 | -1242 | 709 |  | 3480 | Нарушение формы кольцевого шва | GWAN |  | 03:17 | 05:42 | 04:43 | 0 | 1067 |  | EXT | Нарушение формы кольцевого шва Аномалия находится на упругопластическом изгибе: R=459 D, максимальное растяжение на 11.7 час. |  | (c)
38469.501 | 2.816 | 2.729 | -8.744 | -8.831 | -200 | -48 | -42 | 0 | 2729 | 3480 |  | CORR | GENE | 07:31 | 07:56 | 07:57 | 136 | 315 | 10 | EXT | Аномалия находится на упругопластическом изгибе: R=429 D, максимальное растяжение на 11.6 час. | 0.9 | (c)
38469.689 | 3.004 | 2.964 | -8.556 | -8.596 | -253 | -122 | -107 | 0 | 2964 | 3480 |  | CORR | GENE | 07:22 | 07:44 | 07:46 | 90 | 293 | 13 | EXT | Аномалия находится на упругопластическом изгибе: R=428 D, максимальное растяжение на 11.6 час. | 0.89 | (c)
38471.406 | 4.721 | 4.619 | -6.839 | -6.941 | -433 | -170 | -195 | 0 | 4619 | 3480 |  | CORR | GENE | 06:53 | 07:36 | 07:32 | 125 | 476 | 14 | EXT | Аномалия находится на упругопластическом изгибе: R=424 D, максимальное растяжение на 11.5 час. | 0.9 | (c)
38472.388 | 5.703 | 5.652 | -5.857 | -5.908 | -595 | -442 | -350 | 105 | 5652 | 3480 |  | CORR | GENE | 06:27 | 06:52 | 07:07 | 94 | 490 | 12 | EXT | Аномалия находится на упругопластическом изгибе: R=434 D, максимальное растяжение на 11.5 час. | 0.89 | (c)
38485.435 | 7.19 | 7.138 | -4.44 | -4.492 | -1905 | -1713 | -1638 | 1372 | 4395 | 3481 |  | CORR | GENE | 06:29 | 06:60 | 07:12 | 97 | 533 | 10 | EXT | Аномалия находится на упругопластическом изгибе: R=525 D, максимальное растяжение на 11.5 час. | 0.89 | (c)
38489.875 | 0 | -0.028 | -11.635 | -11.663 | -670 | -161 | -265 | 0 |  | 3482 | Нарушение формы кольцевого шва | GWAN |  | 08:29 | 09:51 | 09:34 | 0 | 810 |  | EXT | Нарушение формы кольцевого шва Аномалия находится на упругопластическом изгибе: R=606 D, максимальное растяжение на 11.6 час. |  | (c)
38501.51 | 0 | -0.02 | -11.48 | -11.5 | -336 | 421 | 119 | 0 |  | 3483 | Нарушение формы кольцевого шва | GWAN |  | 05:14 | 07:16 | 06:27 | 0 | 911 |  | EXT | Нарушение формы кольцевого шва |  | (c)
38504.525 | 3.015 | 2.933 | -8.465 | -8.547 | -425 | -270 | -120 | 0 | 2933 | 3483 |  | CORR | GENE | 04:60 | 05:25 | 05:49 | 159 | 610 | 10 | EXT |  | 0.9 | (c)
38511.642 | 10.132 | 10.1 | -1.348 | -1.38 | 210 | 310 | 306 | 210 | 1309 | 3483 |  | CORR | GENE | 06:42 | 06:58 | 06:58 | 71 | 192 | 11 | EXT |  | 0.89 | (c)
38512.99 | 0 | -0.028 | -11.545 | -11.573 | -1306 | -876 | -937 | 568 |  | 3484 | Нарушение формы кольцевого шва | GWAN |  | 08:29 | 09:38 | 09:29 | 0 | 738 |  | EXT | Нарушение формы кольцевого шва |  | (c)
38521.641 | 8.651 | 8.575 | -2.894 | -2.97 | 1066 | 1280 | 1239 | 1066 | 2837 | 3484 |  | CORR | GENE | 02:52 | 03:26 | 03:20 | 133 | 347 | 10 | EXT | Аномалия находится на упругопластическом изгибе: R=696 D, максимальное растяжение на 5.8 час. | 0.9 | (c)
38522.703 | 9.713 | 9.669 | -1.832 | -1.876 | 603 | 756 | 816 | 603 | 1740 | 3484 |  | CORR | GENE | 01:37 | 02:02 | 02:12 | 136 | 427 | 12 | EXT | Аномалия находится на упругопластическом изгибе: R=672 D, максимальное растяжение на 5.7 час. | 0.9 | (c)
38527.554 | 3.019 | 2.984 | -8.281 | -8.316 | -570 | -435 | -376 | 182 | 2984 | 3485 |  | CORR | GENE | 02:06 | 02:28 | 02:37 | 109 | 389 | 10 | EXT | Аномалия находится на упругопластическом изгибе: R=554 D, максимальное растяжение на 5.6 час. | 0.89 | (c)
38545.83 | 9.995 | 9.971 | -0.81 | -0.834 | -1379 | -1301 | -1282 | 1184 | 781 | 3486 |  | CORR | CIGR | 03:16 | 03:29 | 03:32 | 53 | 195 | 11 | EXT | Аномалия находится на упругопластическом изгибе: R=511 D, максимальное растяжение на 5.4 час. | 0.89 | (c)
38548.645 | 2.005 | 1.955 | -9.72 | -9.77 | 1584 | 1818 | 1831 | 1584 | 1955 | 3487 |  | CORR | GENE | 03:31 | 04:09 | 04:11 | 116 | 492 | 10 | EXT | Аномалия находится на упругопластическом изгибе: R=525 D, максимальное растяжение на 5.4 час. | 0.89 | (c)
38553.366 | 6.726 | 6.34 | -4.999 | -5.385 | 1273 | 1336 | 1380 | 1273 | 4976 | 3487 |  | CORR | GENE | 02:41 | 02:51 | 02:59 | 409 | 215 | 12 | EXT | Аномалия находится на упругопластическом изгибе: R=650 D, максимальное растяжение на 5.3 час. | 0.94 | (c)
38555.348 | 8.708 | 7.65 | -3.017 | -4.075 | 1218 | 1984 | 1697 | 1218 | 2966 | 3487 |  | CORR | GENE | 02:32 | 04:36 | 03:50 | 1109 | 958 | 14 | EXT | Аномалия находится на упругопластическом изгибе: R=804 D, максимальное растяжение на 5 час. | 1 | (c)
38558.215 | 11.575 | 11.499 | -0.15 | -0.226 | -1459 | -1439 | -1440 | 1421 | 74 | 3487 |  | CORR | AXGR | 07:20 | 07:24 | 07:23 | 152 | 39 | 12 | EXT |  | 0.9 | (c)
38558.803 | 0.438 | 0.395 | -10.507 | -10.55 | -1817 | -1745 | -1506 | 1195 | 395 | 3488 |  | CORR | GENE | 03:37 | 03:49 | 04:27 | 158 | 622 | 11 | EXT |  | 0.9 | (c)
38559.413 | 1.048 | 1.011 | -9.897 | -9.934 | -1278 | -403 | -737 | 195 | 1011 | 3488 |  | CORR | GENE | 05:04 | 07:26 | 06:32 | 208 | 1083 | 13 | EXT |  | 0.91 | (c)
38560.211 | 1.846 | 1.81 | -9.099 | -9.135 | -1955 | -1860 | -1823 | 1690 | 1810 | 3488 |  | CORR | GENE | 03:15 | 03:30 | 03:36 | 103 | 264 | 12 | EXT |  | 0.89 | (c)
38560.327 | 1.962 | 1.405 | -8.983 | -9.54 | -72 | -43 | -38 | 3 | 1405 | 3488 |  | CORR | GENE | 08:19 | 08:24 | 08:24 | 1526 | 69 | 10 | EXT |  | 0.97 | (c)
38560.679 | 2.314 | 2.3 | -8.631 | -8.645 | -1892 | -1762 | -1795 | 1698 | 2300 | 3488 |  | CORR | GENE | 03:25 | 03:46 | 03:41 | 76 | 194 | 14 | EXT |  | 0.89 | (c)
38561.029 | 2.664 | 2.6 | -8.281 | -8.345 | -1955 | -1869 | -1846 | 1738 | 2600 | 3488 |  | CORR | GENE | 03:15 | 03:29 | 03:33 | 104 | 217 | 13 | EXT |  | 0.9 | (c)
38561.54 | 3.175 | 3.085 | -7.77 | -7.86 | -1875 | -1850 | -1849 | 1823 | 3085 | 3488 |  | CORR | AXGR | 03:28 | 03:32 | 03:32 | 234 | 52 | 12 | EXT |  | 0.91 | (c)
38561.603 | 3.238 | 3.219 | -7.707 | -7.726 | -1496 | -1422 | -1427 | 1359 | 3219 | 3488 |  | CORR | CIGR | 04:29 | 04:41 | 04:40 | 42 | 137 | 12 | EXT |  | 0.89 | (c)
38562.069 | 3.704 | 3.639 | -7.241 | -7.306 | -559 | -391 | -347 | 135 | 3639 | 3488 |  | CORR | GENE | 07:00 | 07:27 | 07:35 | 105 | 424 | 14 | EXT |  | 0.9 | (c)
38562.198 | 3.833 | 3.805 | -7.112 | -7.14 | -1348 | -1227 | -1243 | 1139 | 3805 | 3488 |  | CORR | CIGR | 04:53 | 05:12 | 05:10 | 56 | 209 | 12 | EXT |  | 0.89 | (c)
38562.905 | 4.54 | 4.306 | -6.405 | -6.639 | -2079 | -2019 | -2035 | 1992 | 4306 | 3488 |  | CORR | GENE | 02:55 | 03:05 | 03:02 | 313 | 87 | 12 | EXT |  | 0.93 | (c)
38563.037 | 4.672 | 4.655 | -6.273 | -6.29 | -1472 | -1322 | -1328 | 1184 | 4655 | 3488 |  | CORR | GENE | 04:33 | 04:57 | 04:56 | 63 | 288 | 10 | EXT |  | 0.89 | (c)
38563.136 | 4.771 | 4.756 | -6.174 | -6.189 | -1980 | -1922 | -1923 | 1866 | 4756 | 3488 |  | CORR | CIGR | 03:11 | 03:20 | 03:20 | 27 | 113 | 13 | EXT |  | 0.89 | (c)
38563.497 | 5.132 | 5.054 | -5.813 | -5.891 | 2230 | -2192 | -2196 | 2161 | 5054 | 3488 |  | CORR | GENE | 02:30 | 02:37 | 02:36 | 323 | 70 | 12 | EXT |  | 0.93 | (c)
38564.392 | 6.027 | 5.982 | -4.918 | -4.963 | -580 | -328 | -369 | 159 | 4874 | 3488 |  | CORR | GENE | 06:57 | 07:38 | 07:31 | 89 | 421 | 10 | EXT |  | 0.89 | (c)
38564.675 | 6.31 | 6.293 | -4.635 | -4.652 | -372 | -293 | -278 | 184 | 4621 | 3488 |  | CORR | CIGR | 07:31 | 07:43 | 07:46 | 31 | 188 | 14 | EXT |  | 0.89 | (c)
38566.532 | 8.167 | 8.087 | -2.778 | -2.858 | -2047 | -1627 | -1732 | 1418 | 2660 | 3488 |  | CORR | GENE | 03:00 | 04:08 | 03:51 | 198 | 629 | 11 | EXT |  | 0.91 | (c)
38568.402 | 10.037 | 9.701 | -0.908 | -1.244 | -1410 | -1346 | -1265 | 1121 | 557 | 3488 |  | CORR | GENE | 04:43 | 04:53 | 05:06 | 687 | 289 | 14 | EXT |  | 0.98 | (c)
38569.31 | 0 | -0.019 | -11.285 | -11.304 | -1780 | -1331 | -1436 | 1092 |  | 3489а | Нарушение формы кольцевого шва | GWAN |  | 09:34 | 10:46 | 10:29 | 0 | 688 |  | EXT | Нарушение формы кольцевого шва |  | (c)
38569.444 | 0.134 | 0.062 | -11.151 | -11.223 | 934 | 968 | 972 | 934 | 62 | 3489а |  | CORR | GENE | 04:52 | 04:57 | 04:58 | 178 | 75 | 12 | EXT |  | 0.91 | (c)
38570.648 | 1.338 | 1.244 | -9.947 | -10.041 | 238 | 603 | 515 | 238 | 1244 | 3489а |  | CORR | GENE | 02:59 | 03:58 | 03:44 | 244 | 555 | 12 | EXT |  | 0.92 | (c)
38570.828 | 1.518 | 1.478 | -9.767 | -9.807 | 794 | 912 | 968 | 794 | 1478 | 3489а |  | CORR | GENE | 04:29 | 04:48 | 04:57 | 100 | 347 | 11 | EXT |  | 0.89 | (c)
38571.502 | 2.192 | 2.172 | -9.093 | -9.113 | 1226 | 1629 | 1482 | 1226 | 2172 | 3489а |  | CORR | GENE | 05:39 | 06:44 | 06:20 | 119 | 512 | 10 | EXT |  | 0.9 | (c)
38576.322 | 7.012 | 7.001 | -4.273 | -4.284 | 942 | 1001 | 1000 | 942 | 4258 | 3489а |  | CORR | CIGR | 04:53 | 05:02 | 05:02 | 26 | 116 | 13 | EXT |  | 0.89 | (c)
38579.082 | 9.772 | 9.628 | -1.513 | -1.657 | 263 | 536 | 453 | 263 | 1435 | 3489а |  | CORR | GENE | 03:03 | 03:47 | 03:34 | 222 | 380 | 13 | EXT |  | 0.91 | (c)
38582.516 | 1.921 | 1.908 | -0.609 | -0.622 | 753 | 983 | 956 | 753 | 592 | 3489б |  | CORR | CIGR | 07:40 | 08:17 | 08:13 | 30 | 406 | 13 | EXT |  | 0.89 | (c)
38582.684 | 2.089 | 2.03 | -0.441 | -0.5 | 1212 | 1300 | 1435 | 1212 | 420 | 3489б |  | CORR | GENE | 08:54 | 09:08 | 09:30 | 80 | 446 | 12 | EXT |  | 0.89 | (c)
38583.925 | 0.8 | 0.595 | -8.24 | -8.445 | 1711 | 1838 | 1973 | 1711 | 595 | 3490а |  | CORR | GENE | 07:17 | 07:37 | 07:59 | 241 | 523 | 12 | EXT |  | 0.92 | (c)
38584.455 | 1.33 | 0.43 | -7.71 | -8.61 | -23 | 143 | 121 | 0 | 430 | 3490а |  | CORR | GENE | 02:37 | 03:04 | 03:00 | 999 | 289 | 15 | EXT |  | 1 | (b)
38585.581 | 2.456 | 2.442 | -6.584 | -6.598 | 1527 | 1632 | 1619 | 1527 | 2442 | 3490а |  | CORR | CIGR | 06:47 | 07:04 | 07:02 | 44 | 185 | 12 | EXT |  | 0.89 | (c)
38587.264 | 4.139 | 3.86 | -4.901 | -5.18 | 1665 | 1860 | 1866 | 1665 | 3860 | 3490а |  | CORR | GENE | 07:09 | 07:41 | 07:42 | 376 | 401 | 13 | EXT |  | 0.94 | (c)
38590.092 | 6.967 | 6.916 | -2.073 | -2.124 | 1983 | 2186 | 2154 | 1983 | 1987 | 3490а |  | CORR | GENE | 08:01 | 08:33 | 08:28 | 137 | 342 | 11 | EXT |  | 0.9 | (c)
38590.418 | 7.293 | 7.265 | -1.747 | -1.775 | 685 | 751 | 799 | 685 | 1727 | 3490а |  | CORR | CIGR | 04:31 | 04:42 | 04:50 | 48 | 226 | 13 | EXT |  | 0.89 | (c)
38590.728 | 7.603 | 7.572 | -1.437 | -1.468 | 329 | 748 | 657 | 329 | 1369 | 3490а |  | CORR | GENE | 03:34 | 04:41 | 04:27 | 99 | 656 | 10 | EXT |  | 0.89 | (c)
38590.847 | 7.722 | 7.596 | -1.318 | -1.444 | 91 | 106 | 110 | 91 | 1217 | 3490а |  | CORR | AXGR | 02:55 | 02:58 | 02:59 | 227 | 40 | 15 | EXT |  | 0.92 | (c)
38603.605 | 0 | -0.032 | -11.1 | -11.132 | -655 | -246 | -410 | 165 |  | 3492 | Нарушение формы кольцевого шва | GWAN |  | 01:55 | 03:01 | 02:35 | 0 | 490 |  | EXT | Нарушение формы кольцевого шва |  | (c)
38608.278 | 4.673 | 3.717 | -6.427 | -7.383 | 85 | 160 | 147 | 85 | 3717 | 3492 |  | CORR | GENE | 03:55 | 04:07 | 04:05 | 2295 | 124 | 10 | EXT |  | 0.97 | (c)
38610.493 | 6.888 | 6.841 | -4.212 | -4.259 | -247 | -162 | -74 | 0 | 4173 | 3492 |  | CORR | GENE | 03:01 | 03:15 | 03:29 | 86 | 346 | 12 | EXT |  | 0.89 | (c)
38610.768 | 7.163 | 7.151 | -3.937 | -3.949 | -323 | -266 | -265 | 207 | 3921 | 3492 |  | CORR | CIGR | 02:49 | 02:58 | 02:58 | 28 | 117 | 12 | EXT |  | 0.89 | (c)
38611.223 | 7.618 | 7.586 | -3.482 | -3.514 | -323 | -186 | -187 | 52 | 3423 | 3492 |  | CORR | GENE | 02:49 | 03:11 | 03:11 | 91 | 271 | 14 | EXT |  | 0.89 | (c)
38611.359 | 7.754 | 7.735 | -3.346 | -3.365 | -123 | 214 | 149 | 0 | 3304 | 3492 |  | CORR | GENE | 03:21 | 04:16 | 04:05 | 61 | 544 | 13 | EXT |  | 0.89 | (c)
38611.395 | 7.79 | 7.775 | -3.31 | -3.325 | -251 | -178 | -189 | 128 | 3289 | 3492 |  | CORR | CIGR | 03:01 | 03:12 | 03:11 | 36 | 123 | 10 | EXT |  | 0.89 | (c)
38611.717 | 8.112 | 8.002 | -2.988 | -3.098 | 337 | 384 | 379 | 337 | 2792 | 3492 |  | CORR | GENE | 04:35 | 04:43 | 04:42 | 306 | 85 | 12 | EXT |  | 0.93 | (c)
38612.078 | 8.473 | 8.435 | -2.627 | -2.665 | 136 | 279 | 292 | 136 | 2527 | 3492 |  | CORR | GENE | 04:03 | 04:26 | 04:28 | 138 | 311 | 13 | EXT |  | 0.9 | (c)
38612.199 | 8.594 | 8.572 | -2.506 | -2.528 | -196 | -106 | -116 | 35 | 2473 | 3492 |  | CORR | CIGR | 03:09 | 03:24 | 03:22 | 55 | 162 | 10 | EXT |  | 0.89 | (c)
38614.705 | 0 | -0.011 | -10.625 | -10.636 | 1969 | 2197 | -2111 | 1729 |  | 3493 | Нарушение формы кольцевого шва | GWAN |  | 05:31 | 06:08 | 06:33 | 0 | 763 |  | EXT | Нарушение формы кольцевого шва |  | (c)
38614.776 | 0.071 | 0.044 | -10.554 | -10.581 | 1098 | 1192 | 1224 | 1098 | 44 | 3493 |  | CORR | GENE | 03:11 | 03:26 | 03:31 | 66 | 252 | 10 | EXT |  | 0.89 | (c)
38622.12 | 7.415 | 7.102 | -3.21 | -3.523 | 1014 | 1063 | 1064 | 1014 | 3060 | 3493 |  | CORR | GENE | 02:57 | 03:05 | 03:05 | 463 | 99 | 17 | EXT |  | 0.97 | (c)
38622.277 | 7.572 | 7.435 | -3.053 | -3.19 | -2211 | -2122 | -1819 | 1427 | 3021 | 3493 |  | CORR | GENE | 06:16 | 06:31 | 07:20 | 169 | 783 | 10 | EXT |  | 0.9 | (c)
38622.456 | 7.751 | 7.652 | -2.874 | -2.973 | 1140 | 1226 | 1206 | 1140 | 2775 | 3493 |  | CORR | GENE | 03:17 | 03:31 | 03:28 | 198 | 132 | 10 | EXT |  | 0.9 | (c)
38622.557 | 7.852 | 7.831 | -2.773 | -2.794 | 1668 | 2021 | 1917 | 1668 | 2726 | 3493 |  | CORR | GENE | 04:43 | 05:40 | 05:23 | 68 | 497 | 11 | EXT |  | 0.89 | (c)
38622.679 | 7.974 | 7.923 | -2.651 | -2.702 | 2192 | -2054 | -2047 | 1825 | 2618 | 3493 |  | CORR | GENE | 06:07 | 06:42 | 06:43 | 84 | 444 | 13 | EXT |  | 0.89 | (c)
38623.545 | 8.84 | 8.784 | -1.785 | -1.841 | 1984 | 2074 | -2195 | 1913 | 1730 | 3493 |  | CORR | GENE | 05:33 | 05:48 | 06:19 | 111 | 565 | 14 | EXT |  | 0.9 | (c)
38625.983 | 0.653 | 0.62 | -10.297 | -10.33 | 2193 | -1742 | -1926 | 1584 | 620 | 3494 |  | CORR | GENE | 05:53 | 07:18 | 06:48 | 136 | 684 | 17 | EXT |  | 0.9 | (c)
38626.381 | 1.051 | 1.007 | -9.899 | -9.943 | 1972 | 2061 | 2115 | 1972 | 1007 | 3494 |  | CORR | GENE | 05:18 | 05:32 | 05:41 | 78 | 285 | 10 | EXT |  | 0.89 | (c)
38628.064 | 2.734 | 2.719 | -8.216 | -8.231 | 1562 | 1648 | 1666 | 1562 | 2719 | 3494 |  | CORR | GENE | 04:11 | 04:25 | 04:28 | 107 | 209 | 15 | EXT |  | 0.9 | (c)
38628.127 | 2.797 | 2.627 | -8.153 | -8.323 | 1986 | 2006 | 2028 | 1986 | 2627 | 3494 |  | CORR | GENE | 05:20 | 05:23 | 05:27 | 214 | 85 | 15 | EXT |  | 0.92 | (c)
38628.636 | 3.306 | 3.293 | -7.644 | -7.657 | 1757 | 1821 | 1816 | 1757 | 3293 | 3494 |  | CORR | CIGR | 04:43 | 04:53 | 04:52 | 28 | 117 | 10 | EXT |  | 0.89 | (c)
38628.845 | 3.515 | 3.461 | -7.435 | -7.489 | 1067 | 1132 | 1151 | 1067 | 3461 | 3494 |  | CORR | GENE | 02:51 | 03:02 | 03:05 | 165 | 169 | 11 | EXT |  | 0.9 | (c)
38628.864 | 3.534 | 3.336 | -7.416 | -7.614 | 1835 | 1915 | 1882 | 1835 | 3336 | 3494 |  | CORR | GENE | 04:55 | 05:08 | 05:03 | 294 | 95 | 15 | EXT |  | 0.93 | (c)
38628.878 | 3.548 | 3.536 | -7.402 | -7.414 | 1243 | 1525 | 1427 | 1243 | 3536 | 3494 |  | CORR | GENE | 03:20 | 04:05 | 03:50 | 63 | 368 | 20 | EXT |  | 0.89 | (c)
38628.924 | 3.594 | 3.563 | -7.356 | -7.387 | 1943 | 1951 | 2056 | 1943 | 3563 | 3494 |  | CORR | CIGR | 05:13 | 05:14 | 05:31 | 54 | 225 | 15 | EXT |  | 0.89 | (c)
38628.982 | 3.652 | 3.558 | -7.298 | -7.392 | 2189 | -2209 | -1983 | 1693 | 3558 | 3494 |  | CORR | GENE | 05:53 | 06:03 | 06:39 | 123 | 579 | 14 | EXT |  | 0.9 | (c)
38629.086 | 3.756 | 3.744 | -7.194 | -7.206 | 1776 | 1809 | 1834 | 1776 | 3744 | 3494 |  | CORR | CIGR | 04:46 | 04:51 | 04:55 | 30 | 115 | 11 | EXT |  | 0.89 | (c)
38629.138 | 3.808 | 3.788 | -7.142 | -7.162 | 1528 | 1691 | 1671 | 1528 | 3788 | 3494 |  | CORR | GENE | 04:06 | 04:32 | 04:29 | 66 | 286 | 23 | EXT |  | 0.89 | (c)
38629.235 | 3.905 | 3.776 | -7.045 | -7.174 | 1279 | 1313 | 1314 | 1279 | 3776 | 3494 |  | CORR | GENE | 03:26 | 03:31 | 03:31 | 611 | 69 | 20 | EXT |  | 1.01 | (b)
38629.674 | 4.344 | 4.332 | -6.606 | -6.618 | 1478 | 1575 | 1555 | 1478 | 4332 | 3494 |  | CORR | CIGR | 03:58 | 04:13 | 04:10 | 40 | 155 | 15 | EXT |  | 0.89 | (c)
38629.744 | 4.414 | 4.397 | -6.536 | -6.553 | 1385 | 1412 | 1422 | 1385 | 4397 | 3494 |  | CORR | CIGR | 03:43 | 03:47 | 03:49 | 36 | 74 | 10 | EXT |  | 0.89 | (c)
38636.28 | 0 | -0.032 | -11.45 | -11.482 | -495 | 66 | -155 | 0 |  | 3495 | Нарушение формы кольцевого шва | GWAN |  | 02:10 | 03:41 | 03:05 | 0 | 680 |  | EXT | Нарушение формы кольцевого шва |  | (c)
38636.28 | 0 | -0.028 | -11.45 | -11.478 | 1095 | 1706 | 1507 | 1095 |  | 3495 | Нарушение формы кольцевого шва | GWAN |  | 06:27 | 08:06 | 07:33 | 0 | 824 |  | EXT | Нарушение формы кольцевого шва |  | (c)
38638.688 | 2.408 | 2.291 | -9.042 | -9.159 | 1775 | 1829 | 1900 | 1775 | 2291 | 3495 |  | CORR | GENE | 08:17 | 08:25 | 08:37 | 139 | 249 | 13 | EXT |  | 0.9 | (c)
38638.816 | 2.536 | 2.523 | -8.914 | -8.927 | 1613 | 1698 | 1689 | 1613 | 2523 | 3495 |  | CORR | CIGR | 07:51 | 08:04 | 08:03 | 40 | 151 | 14 | EXT |  | 0.89 | (c)
38638.904 | 2.624 | 2.596 | -8.826 | -8.854 | 1216 | 1356 | 1350 | 1216 | 2596 | 3495 |  | CORR | GENE | 06:46 | 07:09 | 07:08 | 84 | 267 | 15 | EXT |  | 0.89 | (c)
38647.037 | 10.757 | 10.696 | -0.693 | -0.754 | -332 | -164 | -181 | 30 | 652 | 3495 |  | CORR | GENE | 02:37 | 03:04 | 03:01 | 102 | 302 | 11 | EXT |  | 0.89 | (c)
38647.73 | 0 | -0.019 | -11.67 | -11.689 | 1834 | -2180 | 2138 | 1834 |  | 3496 | Нарушение формы кольцевого шва | GWAN |  | 01:54 | 03:06 | 02:43 | 0 | 609 |  | EXT | Нарушение формы кольцевого шва |  | (c)
38647.73 | 0 | -0.006 | -11.67 | -11.676 | -1377 | -237 | -753 | 129 |  | 3496 | Нарушение формы кольцевого шва | GWAN |  | 05:16 | 08:20 | 06:57 | 0 | 1249 |  | EXT | Нарушение формы кольцевого шва |  | (c)
38647.73 | 0 | -0.023 | -11.67 | -11.693 | 407 | 881 | 875 | 407 |  | 3496 | Нарушение формы кольцевого шва | GWAN |  | 10:04 | 11:20 | 11:19 | 0 | 937 |  | EXT | Нарушение формы кольцевого шва |  | (c)
38648.67 | 0.94 | 0.584 | -10.73 | -11.086 | -2225 | -2066 | -2056 | 1887 | 584 | 3496 |  | CORR | GENE | 02:59 | 03:25 | 03:26 | 649 | 339 | 11 | EXT |  | 0.95 | (c)
38649.824 | 2.094 | 2.076 | -9.576 | -9.594 | -2049 | -2012 | -1980 | 1911 | 2076 | 3496 |  | CORR | CIGR | 03:27 | 03:33 | 03:39 | 34 | 137 | 10 | EXT |  | 0.89 | (c)
38657.734 | 10.004 | 9.797 | -1.666 | -1.873 | -1089 | -1010 | -1016 | 943 | 1395 | 3496 |  | CORR | GENE | 06:02 | 06:15 | 06:14 | 478 | 146 | 13 | EXT |  | 0.95 | (c)
38658.639 | 10.909 | 10.885 | -0.761 | -0.785 | -795 | -676 | -698 | 602 | 686 | 3496 |  | CORR | GENE | 06:50 | 07:09 | 07:05 | 99 | 193 | 12 | EXT |  | 0.89 | (c)
38659.038 | 11.308 | 11.276 | -0.362 | -0.394 | -1331 | -1259 | -1224 | 1117 | 345 | 3496 |  | CORR | CIGR | 05:23 | 05:35 | 05:41 | 49 | 214 | 12 | EXT |  | 0.89 | (c)
38659.4 | 0 | -0.038 | -11.615 | -11.653 | -432 | 827 | 704 | 0 |  | 3497 | Нарушение формы кольцевого шва | GWAN |  | 10:05 | 01:28 | 13:08 | 0 | 2272 |  | EXT | Нарушение формы кольцевого шва |  | (c)
38659.534 | 0.134 | 0.106 | -11.481 | -11.509 | 2027 | 2194 | 2168 | 2027 | 106 | 3497 |  | CORR | CIGR | 04:42 | 05:09 | 05:05 | 53 | 282 | 13 | EXT |  | 0.89 | (c)
38660.061 | 0.661 | 0.604 | -10.954 | -11.011 | 2157 | -2171 | -2117 | 1931 | 604 | 3497 |  | CORR | GENE | 05:03 | 05:24 | 05:33 | 151 | 373 | 11 | EXT |  | 0.9 | (c)
38660.4 | 1 | 0.99 | -10.615 | -10.625 | 2166 | 2212 | 2221 | 2166 | 990 | 3497 |  | CORR | CIGR | 05:04 | 05:12 | 05:13 | 24 | 110 | 10 | EXT |  | 0.89 | (c)
38660.953 | 1.553 | 1.492 | -10.062 | -10.123 | 2169 | -2172 | -2045 | 1799 | 1492 | 3497 |  | CORR | GENE | 05:05 | 05:24 | 05:44 | 84 | 492 | 22 | EXT |  | 0.9 | (c)
38661.191 | 1.791 | 1.776 | -9.824 | -9.839 | 2205 | -2038 | -2112 | 1969 | 1776 | 3497 |  | CORR | CIGR | 05:10 | 05:46 | 05:34 | 40 | 288 | 13 | EXT |  | 0.89 | (c)
38661.24 | 1.84 | 1.803 | -9.775 | -9.812 | 1646 | 1762 | 1738 | 1646 | 1803 | 3497 |  | CORR | CIGR | 03:40 | 03:59 | 03:55 | 54 | 182 | 10 | EXT |  | 0.89 | (c)
38667.038 | 7.638 | 7.442 | -3.977 | -4.173 | -2024 | -1612 | -1716 | 1407 | 3791 | 3497 |  | CORR | GENE | 05:48 | 06:55 | 06:38 | 382 | 617 | 12 | EXT |  | 0.94 | (c)
38669.762 | 10.362 | 10.308 | -1.253 | -1.307 | -973 | -802 | -821 | 669 | 1229 | 3497 |  | CORR | GENE | 08:38 | 09:05 | 09:02 | 78 | 304 | 12 | EXT |  | 0.89 | (c)
38671.015 | 0 | -0.042 | -11.71 | -11.752 | -1681 | -970 | -809 | 0 |  | 3498 | Нарушение формы кольцевого шва | GWAN |  | 00:37 | 02:31 | 02:57 | 0 | 1745 |  | EXT | Нарушение формы кольцевого шва |  | (c)
38676.054 | 5.039 | 5.021 | -6.671 | -6.689 | 293 | 511 | 520 | 293 | 5021 | 3498 |  | CORR | GENE | 05:55 | 06:30 | 06:32 | 68 | 454 | 11 | EXT |  | 0.89 | (c)
38676.079 | 5.064 | 5.019 | -6.646 | -6.691 | -768 | -671 | -594 | 421 | 5019 | 3498 |  | CORR | GENE | 03:04 | 03:20 | 03:32 | 64 | 347 | 14 | EXT |  | 0.89 | (c)
38676.215 | 5.2 | 5.098 | -6.51 | -6.612 | -472 | -290 | -258 | 44 | 5098 | 3498 |  | CORR | GENE | 03:52 | 04:21 | 04:26 | 140 | 428 | 14 | EXT |  | 0.9 | (c)
38679.255 | 8.24 | 8.189 | -3.47 | -3.521 | -475 | -332 | -309 | 143 | 3447 | 3498 |  | CORR | GENE | 03:51 | 04:14 | 04:18 | 74 | 332 | 15 | EXT |  | 0.89 | (c)
38683.483 | 0.758 | 0.728 | -10.857 | -10.887 | 214 | 360 | 324 | 214 | 728 | 3499 |  | CORR | CIGR | 02:35 | 02:59 | 02:53 | 48 | 219 | 11 | EXT |  | 0.89 | (c)
38685.856 | 3.131 | 3.05 | -8.484 | -8.565 | 586 | 1286 | 1113 | 586 | 3050 | 3499 |  | CORR | GENE | 03:35 | 05:28 | 05:00 | 209 | 1056 | 11 | EXT |  | 0.91 | (c)
38689.7 | 6.975 | 6.933 | -4.64 | -4.682 | 1824 | -2230 | 2210 | 1824 | 4476 | 3499 |  | CORR | GENE | 06:55 | 08:01 | 07:57 | 206 | 772 | 10 | EXT |  | 0.91 | (c)
38691.538 | 8.813 | 8.779 | -2.802 | -2.836 | 1828 | 2029 | 2040 | 1828 | 2758 | 3499 |  | CORR | GENE | 06:56 | 07:28 | 07:30 | 78 | 425 | 12 | EXT |  | 0.89 | (c)
38694.34 | 0 | -0.037 | -11.245 | -11.282 | -1524 | -711 | -741 | 0 |  | 3500 | Нарушение формы кольцевого шва | GWAN |  | 05:33 | 07:45 | 07:40 | 0 | 1566 |  | EXT | Нарушение формы кольцевого шва |  | (c)
38697.339 | 2.999 | 2.977 | -8.246 | -8.268 | -850 | -544 | -655 | 460 | 2977 | 3500 |  | CORR | GENE | 07:22 | 08:12 | 07:54 | 97 | 390 | 15 | EXT |  | 0.9 | (c)
38697.855 | 3.515 | 3.467 | -7.73 | -7.778 | -1176 | -1091 | -1014 | 851 | 3467 | 3500 |  | CORR | GENE | 06:30 | 06:43 | 06:56 | 74 | 325 | 11 | EXT |  | 0.89 | (c)
38698.238 | 3.898 | 3.807 | -7.347 | -7.438 | -1022 | -882 | -744 | 465 | 3807 | 3500 |  | CORR | GENE | 06:54 | 07:17 | 07:39 | 117 | 557 | 12 | EXT |  | 0.9 | (c)
38701.018 | 6.678 | 6.613 | -4.567 | -4.632 | 1932 | 2037 | 2103 | 1932 | 4540 | 3500 |  | CORR | GENE | 02:51 | 03:08 | 03:19 | 92 | 340 | 11 | EXT |  | 0.89 | (c)
38701.659 | 7.319 | 7.251 | -3.926 | -3.994 | -1852 | -1627 | -1633 | 1414 | 3887 | 3500 |  | CORR | GENE | 04:40 | 05:17 | 05:16 | 107 | 438 | 10 | EXT |  | 0.89 | (c)
38701.838 | 7.498 | 7.474 | -3.747 | -3.771 | 1888 | 2057 | 2034 | 1888 | 3709 | 3500 |  | CORR | GENE | 02:44 | 03:11 | 03:08 | 62 | 291 | 13 | EXT |  | 0.89 | (c)
38702.293 | 7.953 | 7.849 | -3.292 | -3.396 | -1028 | -910 | -798 | 569 | 3268 | 3500 |  | CORR | GENE | 06:53 | 07:13 | 07:31 | 128 | 459 | 11 | EXT |  | 0.9 | (c)
38702.667 | 8.327 | 8.121 | -2.918 | -3.124 | 1512 | 1740 | 1712 | 1512 | 2824 | 3500 |  | CORR | GENE | 01:43 | 02:20 | 02:16 | 300 | 399 | 15 | EXT |  | 0.94 | (c)
38703.449 | 9.109 | 9.021 | -2.136 | -2.224 | -1447 | -1046 | -1214 | 980 | 2103 | 3500 |  | CORR | GENE | 05:46 | 06:51 | 06:24 | 121 | 468 | 13 | EXT |  | 0.9 | (c)
38705.585 | 0 | -0.007 | -11.615 | -11.622 | 1685 | -1787 | -1035 | 705 |  | 3501 | Нарушение формы кольцевого шва | GWAN |  | 05:38 | 08:18 | 10:19 | 0 | 3482 |  | EXT | Нарушение формы кольцевого шва |  | (c)
38710.564 | 4.979 | 4.866 | -6.636 | -6.749 | -2201 | -1590 | -1860 | 1520 | 4866 | 3501 |  | CORR | GENE | 07:11 | 08:49 | 08:06 | 141 | 682 | 12 | EXT |  | 0.9 | (c)
38713.199 | 7.614 | 7.598 | -4.001 | -4.017 | 2203 | -2149 | -2169 | 2079 | 3980 | 3501 |  | CORR | CIGR | 07:02 | 07:19 | 07:16 | 37 | 179 | 10 | EXT |  | 0.89 | (c)
38715.931 | 10.346 | 10.315 | -1.269 | -1.3 | 1467 | 2124 | 1848 | 1467 | 1252 | 3501 |  | CORR | CIGR | 05:03 | 06:49 | 06:04 | 48 | 762 | 11 | EXT |  | 0.89 | (c)
38715.964 | 10.379 | 10.355 | -1.236 | -1.26 | 579 | 635 | 643 | 579 | 1220 | 3501 |  | CORR | CIGR | 02:39 | 02:49 | 02:50 | 40 | 129 | 10 | EXT |  | 0.89 | (c)
38715.988 | 10.403 | 10.392 | -1.212 | -1.223 | 2084 | -2149 | -2180 | 1982 | 1175 | 3501 |  | CORR | CIGR | 06:42 | 07:19 | 07:14 | 48 | 395 | 15 | EXT |  | 0.89 | (c)
38716.428 | 10.843 | 10.808 | -0.772 | -0.807 | 461 | 500 | 531 | 461 | 760 | 3501 |  | CORR | CIGR | 02:20 | 02:27 | 02:32 | 47 | 141 | 10 | EXT |  | 0.89 | (c)
38717.081 | 11.496 | 11.484 | -0.119 | -0.131 | 758 | 884 | 889 | 758 | 92 | 3501 |  | CORR | CIGR | 03:08 | 03:29 | 03:30 | 39 | 262 | 15 | EXT |  | 0.89 | (c)
38721.23 | 4.03 | 3.993 | -7.195 | -7.232 | -2090 | -1709 | -1828 | 1566 | 3993 | 3502 |  | CORR | GENE | 04:43 | 05:45 | 05:26 | 90 | 524 | 11 | EXT |  | 0.89 | (c)
38721.439 | 4.239 | 4.211 | -6.986 | -7.014 | 2072 | -703 | -1504 | 619 | 4211 | 3502 |  | CORR | GENE | 03:55 | 08:27 | 06:18 | 391 | 1770 | 12 | EXT |  | 0.94 | (c)
38723.442 | 6.242 | 6.168 | -4.983 | -5.057 | 1936 | -1924 | -2047 | 1569 | 4941 | 3502 |  | CORR | GENE | 03:33 | 05:10 | 04:50 | 116 | 956 | 11 | EXT |  | 0.9 | (c)
38723.522 | 6.322 | 6.22 | -4.903 | -5.005 | 1654 | 1673 | 1674 | 1654 | 4776 | 3502 |  | CORR | AXGR | 02:48 | 02:51 | 02:51 | 229 | 41 | 11 | EXT |  | 0.91 | (c)
38723.828 | 6.628 | 6.608 | -4.597 | -4.617 | 1753 | 2186 | 2021 | 1753 | 4538 | 3502 |  | CORR | GENE | 03:04 | 04:13 | 03:47 | 79 | 535 | 13 | EXT |  | 0.89 | (c)
38724.284 | 7.084 | 7.059 | -4.141 | -4.166 | 1697 | 2012 | 1940 | 1697 | 4108 | 3502 |  | CORR | GENE | 02:54 | 03:45 | 03:34 | 58 | 486 | 15 | EXT |  | 0.89 | (c)
38724.684 | 7.484 | 7.435 | -3.741 | -3.79 | 1679 | 1830 | 1957 | 1679 | 3713 | 3502 |  | CORR | GENE | 02:52 | 03:16 | 03:36 | 77 | 556 | 13 | EXT |  | 0.89 | (c)
38725.104 | 7.904 | 7.867 | -3.321 | -3.358 | 1806 | 1905 | 2101 | 1806 | 3267 | 3502 |  | CORR | GENE | 03:12 | 03:28 | 03:60 | 91 | 590 | 15 | EXT |  | 0.89 | (c)
38725.528 | 8.328 | 8.214 | -2.897 | -3.011 | 1788 | 1923 | 2143 | 1788 | 2879 | 3502 |  | CORR | GENE | 03:09 | 03:31 | 04:07 | 132 | 710 | 15 | EXT |  | 0.9 | (c)
38725.881 | 8.681 | 8.603 | -2.544 | -2.622 | 2047 | -2095 | -2081 | 1749 | 2480 | 3502 |  | CORR | GENE | 03:51 | 04:43 | 04:45 | 142 | 665 | 11 | EXT |  | 0.9 | (c)
38726.317 | 9.117 | 8.959 | -2.108 | -2.266 | 2080 | 2152 | -1976 | 1571 | 2090 | 3502 |  | CORR | GENE | 03:56 | 04:08 | 05:02 | 176 | 809 | 13 | EXT |  | 0.91 | (c)
38726.626 | 9.426 | 9.411 | -1.799 | -1.814 | -1889 | -1725 | -1763 | 1637 | 1764 | 3502 |  | CORR | CIGR | 05:16 | 05:42 | 05:36 | 50 | 252 | 15 | EXT |  | 0.89 | (c)
38727.122 | 9.922 | 9.875 | -1.303 | -1.35 | 2068 | -1290 | -1767 | 1141 | 1238 | 3502 |  | CORR | GENE | 03:54 | 06:52 | 05:35 | 112 | 1252 | 18 | EXT |  | 0.9 | (c)
38727.367 | 10.167 | 10.092 | -1.058 | -1.133 | -1497 | -1218 | -1159 | 821 | 982 | 3502 |  | CORR | GENE | 06:19 | 07:04 | 07:14 | 151 | 676 | 14 | EXT |  | 0.9 | (c)
38727.562 | 10.362 | 10.317 | -0.863 | -0.908 | 1866 | -2195 | 2184 | 1866 | 770 | 3502 |  | CORR | GENE | 03:22 | 04:26 | 04:13 | 138 | 635 | 12 | EXT |  | 0.9 | (c)
38728.425 | 0 | -0.043 | -11.67 | -11.713 | -1087 | 366 | -277 | 533 |  | 3503 | Нарушение формы кольцевого шва | GWAN |  | 11:32 | 03:26 | 13:42 | 0 | 1621 |  | EXT | Нарушение формы кольцевого шва |  | (c)
38728.425 | 0 | -0.025 | -11.67 | -11.695 | 820 | 2216 | 1944 | 820 |  | 3503 | Нарушение формы кольцевого шва | GWAN |  | 04:39 | 08:25 | 07:41 | 0 | 2248 |  | EXT | Нарушение формы кольцевого шва |  | (c)
38729.441 | 1.016 | 0.996 | -10.654 | -10.674 | 1515 | 1616 | 1723 | 1515 | 996 | 3503 |  | CORR | GENE | 06:31 | 06:48 | 07:05 | 232 | 417 | 12 | EXT |  | 0.91 | (c)
38729.881 | 1.456 | 1.445 | -10.214 | -10.225 | 1813 | 1865 | 1872 | 1813 | 1445 | 3503 |  | CORR | CIGR | 07:20 | 07:28 | 07:29 | 26 | 118 | 10 | EXT |  | 0.89 | (c)
38730.195 | 1.77 | 1.748 | -9.9 | -9.922 | 1892 | 1971 | 1967 | 1892 | 1748 | 3503 |  | CORR | CIGR | 07:32 | 07:45 | 07:44 | 33 | 151 | 10 | EXT |  | 0.89 | (c)
38730.645 | 2.22 | 1.822 | -9.45 | -9.848 | 1816 | 1967 | 1916 | 1816 | 1822 | 3503 |  | CORR | GENE | 07:20 | 07:45 | 07:36 | 472 | 201 | 15 | EXT |  | 0.96 | (c)
38731.099 | 2.674 | 2.628 | -8.996 | -9.042 | 1620 | 1729 | 1800 | 1620 | 2628 | 3503 |  | CORR | GENE | 06:49 | 07:06 | 07:18 | 75 | 360 | 16 | EXT |  | 0.89 | (c)
38731.591 | 3.166 | 3.034 | -8.504 | -8.636 | 1625 | 1759 | 1936 | 1625 | 3034 | 3503 |  | CORR | GENE | 06:49 | 07:11 | 07:39 | 150 | 621 | 15 | EXT |  | 0.91 | (c)
38731.798 | 3.373 | 3.36 | -8.297 | -8.31 | 1735 | 1814 | 1814 | 1735 | 3360 | 3503 |  | CORR | CIGR | 07:07 | 07:20 | 07:20 | 26 | 160 | 12 | EXT |  | 0.89 | (c)
38731.879 | 3.454 | 3.407 | -8.216 | -8.263 | 1743 | 1950 | 1954 | 1743 | 3407 | 3503 |  | CORR | GENE | 07:08 | 07:42 | 07:42 | 91 | 422 | 13 | EXT |  | 0.89 | (c)
38735.125 | 6.7 | 6.658 | -4.97 | -5.012 | 192 | 331 | 363 | 192 | 4945 | 3503 |  | CORR | GENE | 02:58 | 03:20 | 03:26 | 67 | 343 | 11 | EXT |  | 0.89 | (c)
38735.521 | 7.096 | 7.046 | -4.574 | -4.624 | 171 | 306 | 374 | 171 | 4549 | 3503 |  | CORR | GENE | 02:55 | 03:16 | 03:27 | 75 | 406 | 12 | EXT |  | 0.89 | (c)
38735.881 | 7.456 | 7.403 | -4.214 | -4.267 | 467 | 629 | 600 | 467 | 4183 | 3503 |  | CORR | GENE | 03:42 | 04:08 | 04:04 | 84 | 266 | 12 | EXT |  | 0.89 | (c)
38740.018 | 11.593 | 11.536 | -0.077 | -0.134 | -1298 | -773 | -659 | 19 | 48 | 3503 |  | CORR | GENE | 10:58 | 00:22 | 12:41 | 86 | 1278 | 15 | EXT |  | 0.89 | (c)
38740.095 | 0 | -0.025 | -11.48 | -11.505 | 1526 | -95 | -818 | 0 |  | 3504 | Нарушение формы кольцевого шва | GWAN |  | 00:51 | 08:30 | 06:33 | 0 | 4234 |  | EXT | Нарушение формы кольцевого шва |  | (c)
38741.047 | 0.952 | 0.929 | -10.528 | -10.551 | -567 | -426 | -445 | 322 | 929 | 3504 |  | CORR | CIGR | 07:13 | 07:36 | 07:33 | 51 | 245 | 13 | EXT |  | 0.89 | (c)
38741.326 | 1.231 | 1.214 | -10.249 | -10.266 | -1975 | -1934 | -1900 | 1825 | 1214 | 3504 |  | CORR | CIGR | 03:26 | 03:33 | 03:38 | 36 | 150 | 10 | EXT |  | 0.89 | (c)
38742.11 | 2.015 | 1.997 | -9.465 | -9.483 | -1695 | -1625 | -1579 | 1463 | 1997 | 3504 |  | CORR | CIGR | 04:11 | 04:23 | 04:30 | 41 | 232 | 11 | EXT |  | 0.89 | (c)
38742.234 | 2.139 | 2.125 | -9.341 | -9.355 | -137 | -55 | -64 | 0 | 2125 | 3504 |  | CORR | CIGR | 08:23 | 08:36 | 08:35 | 28 | 147 | 12 | EXT |  | 0.89 | (c)
38742.702 | 2.607 | 2.593 | -8.873 | -8.887 | -507 | -382 | -411 | 315 | 2593 | 3504 |  | CORR | CIGR | 07:23 | 07:43 | 07:38 | 47 | 193 | 11 | EXT |  | 0.89 | (c)
38743.721 | 3.626 | 3.611 | -7.854 | -7.869 | -2010 | -1940 | -1935 | 1860 | 3611 | 3504 |  | CORR | CIGR | 03:20 | 03:32 | 03:33 | 35 | 150 | 10 | EXT |  | 0.89 | (c)
38744.056 | 3.961 | 3.897 | -7.519 | -7.583 | -1917 | -1866 | -1880 | 1844 | 3897 | 3504 |  | CORR | GENE | 03:35 | 03:44 | 03:41 | 268 | 73 | 12 | EXT |  | 0.92 | (c)
38744.488 | 4.393 | 4.383 | -7.087 | -7.097 | -1965 | -1920 | -1916 | 1867 | 4383 | 3504 |  | CORR | CIGR | 03:28 | 03:35 | 03:36 | 20 | 98 | 15 | EXT |  | 0.89 | (c)
38744.994 | 4.899 | 4.631 | -6.581 | -6.849 | -1921 | -1893 | -1856 | 1790 | 4631 | 3504 |  | CORR | GENE | 03:35 | 03:39 | 03:45 | 359 | 131 | 12 | EXT |  | 0.93 | (c)
38745.271 | 5.176 | 5.156 | -6.304 | -6.324 | -2132 | -2094 | -2070 | 2008 | 5156 | 3504 |  | CORR | GENE | 03:01 | 03:07 | 03:11 | 427 | 124 | 13 | EXT |  | 0.95 | (c)
38749.274 | 9.179 | 9.169 | -2.301 | -2.311 | 2087 | 2142 | 2215 | 2087 | 2251 | 3504 |  | CORR | GENE | 02:22 | 02:31 | 02:42 | 60 | 256 | 11 | EXT |  | 0.89 | (c)
38749.904 | 9.809 | 9.799 | -1.671 | -1.681 | 2230 | -2185 | -2180 | 2128 | 1660 | 3504 |  | CORR | CIGR | 02:45 | 02:52 | 02:53 | 21 | 103 | 11 | EXT |  | 0.89 | (c)
38750.123 | 10.028 | 10.009 | -1.452 | -1.471 | 2113 | -2176 | -2224 | 2100 | 1429 | 3504 |  | CORR | CIGR | 02:26 | 02:54 | 02:46 | 42 | 247 | 10 | EXT |  | 0.89 | (c)
38750.576 | 10.481 | 10.454 | -0.999 | -1.026 | -43 | 17 | 46 | 0 | 980 | 3504 |  | CORR | CIGR | 08:38 | 08:48 | 08:52 | 46 | 178 | 10 | EXT |  | 0.89 | (c)
38751.16 | 11.065 | 11.043 | -0.415 | -0.437 | -950 | -826 | -835 | 720 | 397 | 3504 |  | CORR | CIGR | 06:11 | 06:31 | 06:30 | 40 | 230 | 10 | EXT |  | 0.89 | (c)
38751.635 | 0.06 | 0.048 | -10.45 | -10.462 | 283 | 1099 | 746 | 283 | 48 | 3505 |  | CORR | GENE | 00:26 | 02:38 | 01:41 | 58 | 926 | 12 | EXT |  | 0.89 | (c)
38753.862 | 2.287 | 2.214 | -8.223 | -8.296 | -1254 | -1238 | -1239 | 1223 | 2214 | 3505 |  | CORR | AXGR | 08:18 | 08:21 | 08:21 | 137 | 31 | 8 | EXT |  | 0.9 | (c)
38754.735 | 3.16 | 3.147 | -7.35 | -7.363 | 1076 | 1145 | 1178 | 1076 | 3147 | 3505 |  | CORR | CIGR | 02:34 | 02:45 | 02:51 | 28 | 204 | 10 | EXT |  | 0.89 | (c)
38755.586 | 4.011 | 3.979 | -6.499 | -6.531 | 1075 | 1187 | 1203 | 1075 | 3979 | 3505 |  | CORR | CIGR | 02:34 | 02:52 | 02:55 | 50 | 255 | 10 | EXT |  | 0.89 | (c)
38755.983 | 4.408 | 4.39 | -6.102 | -6.12 | 996 | 1194 | 1159 | 996 | 4390 | 3505 |  | CORR | GENE | 02:21 | 02:53 | 02:48 | 57 | 326 | 13 | EXT |  | 0.89 | (c)
38764.601 | 2.516 | 2.431 | -9.104 | -9.189 | -710 | -606 | -451 | 192 | 2431 | 3506 |  | CORR | GENE | 03:07 | 03:23 | 03:49 | 117 | 519 | 15 | EXT |  | 0.9 | (c)
38775.478 | 1.773 | 1.755 | -9.742 | -9.76 | 439 | 592 | 565 | 439 | 1755 | 3507 |  | CORR | CIGR | 06:35 | 06:60 | 06:55 | 34 | 251 | 21 | EXT |  | 0.89 | (c)
38775.718 | 2.013 | 1.991 | -9.502 | -9.524 | 486 | 585 | 587 | 486 | 1991 | 3507 |  | CORR | CIGR | 06:43 | 06:59 | 06:59 | 37 | 202 | 13 | EXT |  | 0.89 | (c)
38776.075 | 2.37 | 2.304 | -9.145 | -9.211 | 590 | 823 | 878 | 590 | 2304 | 3507 |  | CORR | GENE | 06:59 | 07:37 | 07:46 | 92 | 577 | 15 | EXT |  | 0.9 | (c)
38776.221 | 2.516 | 2.438 | -8.999 | -9.077 | 605 | 679 | 691 | 605 | 2438 | 3507 |  | CORR | GENE | 07:02 | 07:14 | 07:16 | 94 | 172 | 11 | EXT |  | 0.89 | (c)
38776.464 | 2.759 | 2.576 | -8.756 | -8.939 | 627 | 650 | 648 | 627 | 2576 | 3507 |  | CORR | AXGR | 07:05 | 07:09 | 07:09 | 313 | 42 | 11 | EXT |  | 0.92 | (c)
38785.099 | 11.394 | 11.343 | -0.121 | -0.172 | -2219 | -2049 | -2036 | 1852 | 82 | 3507 |  | CORR | GENE | 11:26 | 11:54 | 11:56 | 90 | 366 | 10 | EXT |  | 0.89 | (c)
38786.104 | 0.884 | 0.868 | -10.551 | -10.567 | -1767 | -1677 | -1673 | 1579 | 868 | 3508 |  | CORR | CIGR | 06:22 | 06:37 | 06:37 | 46 | 188 | 11 | EXT |  | 0.89 | (c)
38786.316 | 1.096 | 1.066 | -10.339 | -10.369 | 1591 | 1805 | 1849 | 1591 | 1066 | 3508 |  | CORR | GENE | 03:24 | 03:59 | 04:06 | 96 | 515 | 11 | EXT |  | 0.89 | (c)
38792.629 | 7.409 | 7.373 | -4.026 | -4.062 | 1075 | 1223 | 1205 | 1075 | 4007 | 3508 |  | CORR | CIGR | 02:01 | 02:25 | 02:22 | 55 | 261 | 10 | EXT |  | 0.89 | (c)
38799.974 | 3.319 | 3.297 | -8.241 | -8.263 | -591 | -533 | -523 | 454 | 3297 | 3509 |  | CORR | CIGR | 02:28 | 02:38 | 02:39 | 40 | 137 | 13 | EXT |  | 0.89 | (c)
38807.908 | 11.253 | 11.235 | -0.307 | -0.325 | -741 | -644 | -652 | 564 | 291 | 3509 |  | CORR | CIGR | 02:04 | 02:20 | 02:18 | 34 | 178 | 10 | EXT |  | 0.89 | (c)
38807.953 | 11.298 | 11.285 | -0.262 | -0.275 | 808 | 1015 | 962 | 808 | 249 | 3509 |  | CORR | CIGR | 06:14 | 06:48 | 06:39 | 26 | 309 | 11 | EXT |  | 0.89 | (c)
38807.955 | 11.3 | 11.284 | -0.26 | -0.276 | -382 | 0 | -52 | 0 | 240 | 3509 |  | CORR | CIGR | 03:02 | 04:04 | 03:55 | 36 | 661 | 19 | EXT |  | 0.89 | (c)
38808.112 | 11.457 | 11.441 | -0.103 | -0.119 | -197 | -26 | -57 | 0 | 80 | 3509 |  | CORR | CIGR | 03:32 | 03:60 | 03:55 | 39 | 280 | 17 | EXT |  | 0.89 | (c)
38808.139 | 11.484 | 11.442 | -0.076 | -0.118 | -1678 | -1524 | -1512 | 1345 | 63 | 3509 |  | CORR | CIGR | 11:33 | 11:58 | 11:60 | 55 | 333 | 11 | EXT |  | 0.89 | (c)
38808.141 | 11.486 | 11.469 | -0.074 | -0.091 | -824 | -384 | -571 | 318 | 53 | 3509 |  | CORR | CIGR | 01:51 | 03:02 | 02:32 | 38 | 506 | 11 | EXT |  | 0.89 | (c)
38808.215 | 0 | -0.028 | -11.65 | -11.678 | 1303 | -1769 | -984 | 1190 |  | 3510 | Нарушение формы кольцевого шва | GWAN |  | 06:07 | 09:51 | 11:58 | 0 | 4348 |  | EXT | Нарушение формы кольцевого шва |  | (c)
38808.368 | 0.153 | 0.097 | -11.497 | -11.553 | 289 | 308 | 314 | 289 | 97 | 3510 |  | CORR | AXGR | 03:23 | 03:26 | 03:27 | 115 | 51 | 10 | EXT |  | 0.89 | (c)
38808.692 | 0.477 | 0.462 | -11.173 | -11.188 | -136 | -60 | -11 | 0 | 462 | 3510 |  | CORR | CIGR | 02:15 | 02:27 | 02:35 | 30 | 250 | 13 | EXT |  | 0.89 | (c)
38808.704 | 0.489 | 0.471 | -11.161 | -11.179 | 1384 | 1516 | 1498 | 1384 | 471 | 3510 |  | CORR | CIGR | 06:20 | 06:41 | 06:39 | 37 | 228 | 11 | EXT |  | 0.89 | (c)
38819.812 | 11.597 | 11.562 | -0.053 | -0.088 | 1645 | 2029 | 1905 | 1645 | 3 | 3510 |  | CORR | GENE | 07:02 | 08:04 | 07:44 | 85 | 520 | 14 | EXT |  | 0.89 | (c)
38823.563 | 3.698 | 3.677 | -7.742 | -7.763 | -2072 | -1948 | -1987 | 1901 | 3677 | 3511 |  | CORR | CIGR | 01:47 | 02:07 | 02:01 | 49 | 171 | 11 | EXT |  | 0.89 | (c)
38823.642 | 3.777 | 3.759 | -7.663 | -7.681 | -197 | -107 | -73 | 0 | 3759 | 3511 |  | CORR | CIGR | 06:50 | 07:04 | 07:10 | 36 | 248 | 14 | EXT |  | 0.89 | (c)
38823.975 | 4.11 | 4.098 | -7.33 | -7.342 | 41 | 121 | 142 | 41 | 4098 | 3511 |  | CORR | CIGR | 07:28 | 07:41 | 07:44 | 46 | 202 | 11 | EXT |  | 0.89 | (c)
38824.348 | 4.483 | 4.467 | -6.957 | -6.973 | -159 | -20 | -17 | 0 | 4467 | 3511 |  | CORR | GENE | 06:56 | 07:18 | 07:19 | 61 | 283 | 15 | EXT |  | 0.89 | (c)
38825.201 | 5.336 | 5.265 | -6.104 | -6.175 | -1967 | -1891 | -1695 | 1424 | 5265 | 3511 |  | CORR | GENE | 02:04 | 02:16 | 02:48 | 92 | 544 | 10 | EXT |  | 0.89 | (c)
38825.602 | 5.737 | 5.716 | -5.703 | -5.724 | -1954 | -1850 | -1853 | 1753 | 5674 | 3511 |  | CORR | CIGR | 02:06 | 02:23 | 02:22 | 50 | 201 | 10 | EXT |  | 0.89 | (c)
38826.128 | 6.263 | 6.024 | -5.177 | -5.416 | -1004 | -953 | -970 | 936 | 5027 | 3511 |  | CORR | GENE | 04:39 | 04:48 | 04:45 | 389 | 68 | 12 | EXT |  | 0.94 | (c)
38826.559 | 6.694 | 6.474 | -4.746 | -4.966 | 257 | 455 | 657 | 257 | 4720 | 3511 |  | CORR | GENE | 08:03 | 08:35 | 09:07 | 246 | 801 | 10 | EXT |  | 0.91 | (c)
38831.362 | 0.057 | 0.035 | -11.533 | -11.555 | -1285 | -1130 | -1104 | 923 | 35 | 3512 |  | CORR | CIGR | 02:37 | 03:02 | 03:06 | 50 | 362 | 12 | EXT |  | 0.89 | (c)
38832.874 | 1.569 | 1.135 | -10.021 | -10.455 | -1077 | -894 | -669 | 261 | 1135 | 3512 |  | CORR | GENE | 03:11 | 03:40 | 04:17 | 470 | 816 | 12 | EXT |  | 0.94 | (c)
38839.012 | 7.707 | 7.693 | -3.883 | -3.897 | -469 | -400 | -382 | 295 | 3867 | 3512 |  | CORR | CIGR | 04:49 | 05:00 | 05:03 | 30 | 174 | 10 | EXT |  | 0.89 | (c)
38839.506 | 8.201 | 8.18 | -3.389 | -3.41 | 481 | 644 | 612 | 481 | 3357 | 3512 |  | CORR | CIGR | 07:22 | 07:49 | 07:43 | 53 | 262 | 11 | EXT |  | 0.89 | (c)
38839.648 | 8.343 | 8.255 | -3.247 | -3.335 | 486 | 511 | 509 | 486 | 3177 | 3512 |  | CORR | AXGR | 07:23 | 07:27 | 07:27 | 158 | 46 | 12 | EXT |  | 0.9 | (c)
38839.761 | 8.456 | 8.427 | -3.134 | -3.163 | 356 | 476 | 448 | 356 | 3108 | 3512 |  | CORR | CIGR | 07:02 | 07:21 | 07:17 | 55 | 185 | 10 | EXT |  | 0.89 | (c)
38841.492 | 10.187 | 10.179 | -1.403 | -1.411 | -1295 | -1201 | -1210 | 1125 | 1385 | 3512 |  | CORR | CIGR | 02:36 | 02:51 | 02:49 | 26 | 170 | 10 | EXT |  | 0.89 | (c)
38842.938 | 0.043 | 0.022 | -11.392 | -11.413 | -996 | -964 | -951 | 907 | 22 | 3513 |  | ARTD | CIGR | 03:27 | 03:32 | 03:34 | 41 | 89 |  | EXT | Эквивалент потери металла 15%. |  | (c)
38843.961 | 1.066 | 1.054 | -10.369 | -10.381 | 862 | 908 | 915 | 862 | 1054 | 3513 |  | CORR | CIGR | 08:26 | 08:34 | 08:35 | 26 | 108 | 10 | EXT |  | 0.89 | (c)
38845.483 | 2.588 | 2.58 | -8.847 | -8.855 | -1239 | -1184 | -1191 | 1143 | 2580 | 3513 |  | CORR | CIGR | 02:47 | 02:56 | 02:55 | 21 | 96 | 11 | EXT |  | 0.89 | (c)
38845.625 | 2.73 | 2.704 | -8.705 | -8.731 | -891 | -797 | -799 | 708 | 2704 | 3513 |  | CORR | CIGR | 03:44 | 03:59 | 03:58 | 41 | 183 | 10 | EXT |  | 0.89 | (c)
38846.252 | 3.357 | 3.348 | -8.078 | -8.087 | -919 | -757 | -792 | 665 | 3348 | 3513 |  | CORR | CIGR | 03:39 | 04:05 | 03:59 | 32 | 254 | 10 | EXT |  | 0.89 | (c)
38846.324 | 3.429 | 3.415 | -8.006 | -8.02 | -1434 | -1347 | -1335 | 1236 | 3415 | 3513 |  | CORR | CIGR | 02:16 | 02:30 | 02:32 | 33 | 199 | 16 | EXT |  | 0.89 | (c)
38846.419 | 3.524 | 3.51 | -7.911 | -7.925 | -1290 | -1200 | -1219 | 1148 | 3510 | 3513 |  | CORR | CIGR | 02:39 | 02:54 | 02:51 | 46 | 143 | 10 | EXT |  | 0.89 | (c)
38846.666 | 3.771 | 3.76 | -7.664 | -7.675 | 164 | 221 | 344 | 164 | 3760 | 3513 |  | CORR | CIGR | 06:34 | 06:43 | 07:03 | 49 | 361 | 12 | EXT |  | 0.89 | (c)
38854.299 | 11.404 | 11.309 | -0.031 | -0.126 | -1015 | -1004 | -992 | 969 | 9 | 3513 |  | ARTD | AXGR | 03:24 | 03:25 | 03:27 | 117 | 45 |  | EXT | Эквивалент потери металла 11%. |  | (c)
38855.474 | 1.144 | 1.119 | -10.286 | -10.311 | 473 | 551 | 569 | 473 | 1119 | 3514 |  | CORR | CIGR | 01:38 | 01:51 | 01:54 | 39 | 193 | 13 | EXT |  | 0.89 | (c)
38858.411 | 4.081 | 3.988 | -7.349 | -7.442 | -1954 | -1542 | -1538 | 1121 | 3988 | 3514 |  | CORR | GENE | 07:06 | 08:13 | 08:14 | 181 | 834 | 13 | EXT |  | 0.91 | (c)
38860.068 | 5.738 | 5.726 | -5.692 | -5.704 | 565 | 623 | 623 | 565 | 5681 | 3514 |  | CORR | CIGR | 01:53 | 02:02 | 02:02 | 23 | 115 | 15 | EXT |  | 0.89 | (c)
38860.177 | 5.847 | 5.791 | -5.583 | -5.639 | -1753 | -1484 | -1539 | 1326 | 5478 | 3514 |  | CORR | GENE | 07:39 | 08:22 | 08:13 | 161 | 426 | 30 | EXT |  | 0.93 | (c)
38860.456 | 6.126 | 5.993 | -5.304 | -5.437 | -1874 | -1802 | -1773 | 1671 | 5226 | 3514 |  | CORR | GENE | 07:19 | 07:31 | 07:36 | 211 | 203 | 19 | EXT |  | 0.93 | (c)
38860.458 | 6.128 | 6.034 | -5.302 | -5.396 | -1538 | -1488 | -1481 | 1423 | 5290 | 3514 |  | CORR | GENE | 08:14 | 08:22 | 08:23 | 106 | 115 | 15 | EXT |  | 0.9 | (c)
38860.621 | 6.291 | 6.27 | -5.139 | -5.16 | -1821 | -1631 | -1598 | 1374 | 5087 | 3514 |  | CORR | GENE | 07:28 | 07:59 | 08:04 | 73 | 447 | 13 | EXT |  | 0.89 | (c)
38860.893 | 6.563 | 6.366 | -4.867 | -5.064 | -1928 | -1665 | -1689 | 1449 | 4811 | 3514 |  | CORR | GENE | 07:11 | 07:53 | 07:49 | 253 | 479 | 25 | EXT |  | 0.96 | (c)
38861.078 | 6.748 | 6.665 | -4.682 | -4.765 | -1666 | -1598 | -1595 | 1523 | 4490 | 3514 |  | CORR | GENE | 07:53 | 08:04 | 08:04 | 275 | 143 | 17 | EXT |  | 0.94 | (c)
38865.018 | 10.688 | 10.651 | -0.742 | -0.779 | 859 | 996 | 979 | 859 | 729 | 3514 |  | CORR | CIGR | 02:40 | 03:02 | 02:60 | 50 | 241 | 24 | EXT |  | 0.89 | (c)
38865.292 | 10.962 | 10.951 | -0.468 | -0.479 | 1298 | 1329 | 1339 | 1298 | 458 | 3514 |  | CORR | CIGR | 03:51 | 03:56 | 03:58 | 21 | 82 | 12 | EXT |  | 0.89 | (c)
38865.463 | 11.133 | 11.114 | -0.297 | -0.316 | 900 | 1018 | 1047 | 900 | 261 | 3514 |  | CORR | CIGR | 02:47 | 03:06 | 03:11 | 55 | 295 | 25 | EXT |  | 0.89 | (c)
38867.456 | 1.696 | 1.685 | -9.749 | -9.76 | 1623 | 1662 | 1662 | 1623 | 1685 | 3515 |  | CORR | CIGR | 02:11 | 02:17 | 02:18 | 26 | 78 | 10 | EXT |  | 0.89 | (c)
38867.856 | 2.096 | 2.08 | -9.349 | -9.365 | -663 | -531 | -543 | 423 | 2080 | 3515 |  | CORR | CIGR | 08:02 | 08:24 | 08:22 | 36 | 240 | 10 | EXT |  | 0.89 | (c)
38868.745 | 2.985 | 2.799 | -8.46 | -8.646 | -804 | -787 | -780 | 757 | 2799 | 3515 |  | CORR | AXGR | 07:40 | 07:42 | 07:43 | 377 | 47 | 10 | EXT |  | 0.93 | (c)
38869.154 | 3.394 | 3.38 | -8.051 | -8.065 | -757 | -701 | -703 | 649 | 3380 | 3515 |  | CORR | CIGR | 07:47 | 07:56 | 07:56 | 24 | 108 | 10 | EXT |  | 0.89 | (c)
38869.56 | 3.8 | 3.786 | -7.645 | -7.659 | -767 | -675 | -683 | 599 | 3786 | 3515 |  | CORR | CIGR | 07:46 | 08:00 | 07:59 | 33 | 168 | 12 | EXT |  | 0.89 | (c)
38869.682 | 3.922 | 3.834 | -7.523 | -7.611 | -734 | -712 | -719 | 703 | 3834 | 3515 |  | CORR | AXGR | 07:51 | 07:54 | 07:53 | 297 | 31 | 14 | EXT |  | 0.93 | (c)
38869.831 | 4.071 | 4.055 | -7.374 | -7.39 | 2040 | -2150 | 2219 | 2040 | 4055 | 3515 |  | CORR | GENE | 03:19 | 04:02 | 03:47 | 77 | 357 | 12 | EXT |  | 0.89 | (c)
38870.372 | 4.612 | 4.59 | -6.833 | -6.855 | -908 | -858 | -811 | 715 | 4590 | 3515 |  | CORR | CIGR | 07:23 | 07:31 | 07:38 | 56 | 193 | 10 | EXT |  | 0.89 | (c)
38871.658 | 5.898 | 5.65 | -5.547 | -5.795 | -862 | -781 | -770 | 678 | 5511 | 3515 |  | CORR | GENE | 07:30 | 07:43 | 07:45 | 284 | 184 | 15 | EXT |  | 0.93 | (c)
38875.402 | 9.642 | 9.629 | -1.803 | -1.816 | -863 | -807 | -808 | 752 | 1791 | 3515 |  | CORR | CIGR | 07:30 | 07:39 | 07:39 | 25 | 110 | 11 | EXT |  | 0.89 | (c)
38876.55 | 10.79 | 10.765 | -0.655 | -0.68 | 1821 | 1951 | 1936 | 1821 | 625 | 3515 |  | CORR | CIGR | 02:43 | 03:04 | 03:02 | 55 | 231 | 16 | EXT |  | 0.89 | (c)
38877.139 | 11.379 | 11.321 | -0.066 | -0.124 | 531 | 811 | 773 | 531 | 41 | 3515 |  | CORR | GENE | 11:15 | 00:00 | 11:54 | 83 | 484 | 14 | EXT |  | 0.89 | (c)
38877.141 | 11.381 | 11.339 | -0.064 | -0.106 | 1269 | 1470 | 1512 | 1269 | 45 | 3515 |  | CORR | GENE | 01:14 | 01:47 | 01:53 | 61 | 486 | 15 | EXT |  | 0.89 | (c)
38877.205 | 0 | -0.019 | -11.59 | -11.609 | 1955 | 775 | -418 | 0 |  | 3516 | Нарушение формы кольцевого шва | GWAN |  | 04:46 | 01:35 | 10:23 | 0 | 4176 |  | EXT | Нарушение формы кольцевого шва |  | (c)
38882.021 | 4.816 | 4.805 | -6.774 | -6.785 | -1238 | -1203 | -1202 | 1165 | 4805 | 3516 |  | CORR | CIGR | 08:10 | 08:16 | 08:16 | 21 | 73 | 11 | EXT |  | 0.89 | (c)
38883.014 | 5.809 | 5.669 | -5.781 | -5.921 | -1296 | -1243 | -1250 | 1203 | 5669 | 3516 |  | CORR | GENE | 08:01 | 08:09 | 08:08 | 235 | 92 | 15 | EXT |  | 0.92 | (c)
38888.795 | 0 | -0.021 | -11.555 | -11.576 | -862 | 443 | 1334 | 862 |  | 3517 | Нарушение формы кольцевого шва | GWAN |  | 10:38 | 02:09 | 16:33 | 0 | 4392 |  | EXT | Нарушение формы кольцевого шва |  | (c)
38888.856 | 0.061 | 0.046 | -11.494 | -11.509 | 699 | 1440 | 1107 | 699 | 46 | 3517 |  | CORR | GENE | 02:50 | 04:50 | 03:56 | 175 | 816 | 15 | EXT |  | 0.91 | (c)
38888.87 | 0.075 | 0.05 | -11.48 | -11.505 | -2047 | -1914 | -1903 | 1759 | 50 | 3517 |  | CORR | GENE | 07:27 | 07:48 | 07:50 | 57 | 287 | 10 | EXT |  | 0.89 | (c)
38889.27 | 0.475 | 0.464 | -11.08 | -11.091 | -1235 | -1177 | -1175 | 1115 | 464 | 3517 |  | CORR | CIGR | 09:38 | 09:47 | 09:48 | 26 | 121 | 10 | EXT |  | 0.89 | (c)
38890.501 | 1.706 | 1.694 | -9.849 | -9.861 | 378 | 478 | 513 | 378 | 1694 | 3517 |  | CORR | CIGR | 01:58 | 02:14 | 02:20 | 30 | 271 | 10 | EXT |  | 0.89 | (c)
38893.253 | 4.458 | 4.445 | -7.097 | -7.11 | -1841 | -1788 | -1785 | 1729 | 4445 | 3517 |  | CORR | CIGR | 08:00 | 08:09 | 08:09 | 23 | 111 | 11 | EXT |  | 0.89 | (c)
38894.529 | 5.734 | 5.622 | -5.821 | -5.933 | -2114 | -1276 | -1637 | 1160 | 5622 | 3517 |  | CORR | GENE | 07:16 | 09:31 | 08:33 | 164 | 953 | 12 | EXT |  | 0.9 | (c)
38894.937 | 6.142 | 6.116 | -5.413 | -5.439 | -1826 | -1782 | -1765 | 1705 | 5402 | 3517 |  | CORR | CIGR | 08:03 | 08:10 | 08:12 | 37 | 121 | 10 | EXT |  | 0.89 | (c)
38895.705 | 6.91 | 6.836 | -4.645 | -4.719 | 521 | 764 | 843 | 521 | 4590 | 3517 |  | CORR | GENE | 02:21 | 03:01 | 03:13 | 129 | 645 | 15 | EXT |  | 0.9 | (c)
38898.285 | 9.49 | 9.477 | -2.065 | -2.078 | 242 | 284 | 317 | 242 | 2054 | 3517 |  | CORR | CIGR | 01:36 | 01:43 | 01:48 | 24 | 149 | 11 | EXT |  | 0.89 | (c)
38898.953 | 10.158 | 10.11 | -1.397 | -1.445 | 391 | 462 | 502 | 391 | 1378 | 3517 |  | CORR | GENE | 02:00 | 02:12 | 02:18 | 67 | 222 | 10 | EXT |  | 0.89 | (c)
38901.593 | 1.243 | 1.222 | -10.182 | -10.203 | -1781 | -1712 | -1706 | 1632 | 1222 | 3518 |  | CORR | CIGR | 06:29 | 06:40 | 06:41 | 50 | 149 | 14 | EXT |  | 0.89 | (c)
38904.381 | 4.031 | 3.99 | -7.394 | -7.435 | 1239 | 1437 | 1439 | 1239 | 3990 | 3518 |  | CORR | GENE | 02:36 | 03:08 | 03:08 | 67 | 400 | 26 | EXT |  | 0.9 | (c)
38904.418 | 4.068 | 4.061 | -7.357 | -7.364 | 1465 | 1490 | 1489 | 1465 | 4061 | 3518 |  | CORR | AXGR | 03:13 | 03:17 | 03:16 | 218 | 47 | 27 | EXT |  | 0.95 | (c)
38904.467 | 4.117 | 4.103 | -7.308 | -7.322 | 1039 | 1114 | 1134 | 1039 | 4103 | 3518 |  | CORR | CIGR | 02:04 | 02:16 | 02:19 | 37 | 191 | 12 | EXT |  | 0.89 | (c)
38905.781 | 5.431 | 5.402 | -5.994 | -6.023 | 919 | 1096 | 1095 | 919 | 5402 | 3518 |  | CORR | GENE | 01:44 | 02:13 | 02:13 | 58 | 353 | 16 | EXT |  | 0.89 | (c)
38905.796 | 5.446 | 5.435 | -5.979 | -5.99 | 1405 | 1482 | 1488 | 1405 | 5435 | 3518 |  | CORR | CIGR | 03:03 | 03:15 | 03:16 | 27 | 165 | 16 | EXT |  | 0.89 | (c)
38911.183 | 10.833 | 10.764 | -0.592 | -0.661 | 1163 | 1360 | 1468 | 1163 | 553 | 3518 |  | CORR | GENE | 02:24 | 02:56 | 03:13 | 108 | 611 | 11 | EXT |  | 0.89 | (c)
38912.897 | 1.122 | 0.993 | -10.253 | -10.382 | 807 | 934 | 1253 | 807 | 993 | 3519 |  | CORR | GENE | 01:56 | 02:16 | 03:08 | 147 | 892 | 10 | EXT |  | 0.9 | (c)
38916.167 | 4.392 | 4.311 | -6.983 | -7.064 | -1460 | -1038 | -1197 | 935 | 4311 | 3519 |  | CORR | GENE | 07:50 | 08:58 | 08:32 | 98 | 525 | 14 | EXT |  | 0.9 | (c)
38917.776 | 6.001 | 5.936 | -5.374 | -5.439 | -896 | -429 | -593 | 289 | 5348 | 3519 |  | CORR | GENE | 09:21 | 10:36 | 10:10 | 91 | 607 | 12 | EXT |  | 0.89 | (c)
38919.322 | 7.547 | 7.522 | -3.828 | -3.853 | -1253 | -1093 | -1056 | 859 | 3617 | 3519 |  | CORR | GENE | 08:23 | 08:49 | 08:55 | 236 | 395 | 12 | EXT |  | 0.91 | (c)
38919.926 | 8.151 | 8.14 | -3.224 | -3.235 | -1414 | -1319 | -1332 | 1250 | 3198 | 3519 |  | CORR | CIGR | 07:57 | 08:13 | 08:10 | 37 | 164 | 11 | EXT |  | 0.89 | (c)
38919.939 | 8.164 | 8.139 | -3.211 | -3.236 | -1164 | -980 | -1023 | 883 | 3140 | 3519 |  | CORR | GENE | 08:37 | 09:07 | 09:00 | 96 | 282 | 14 | EXT |  | 0.9 | (c)
38922.965 | 11.19 | 11.179 | -0.185 | -0.196 | -1433 | -1381 | -1383 | 1333 | 176 | 3519 |  | CORR | CIGR | 07:54 | 08:02 | 08:02 | 20 | 100 | 10 | EXT |  | 0.89 | (c)
38922.966 | 11.191 | 11.176 | -0.184 | -0.199 | 2222 | -2190 | -2184 | 2129 | 161 | 3519 |  | CORR | CIGR | 05:44 | 05:52 | 05:53 | 38 | 109 | 11 | EXT |  | 0.89 | (c)
38923.15 | 0 | -0.023 | -11.25 | -11.273 | -945 | 777 | 271 | 0 |  | 3520 | Нарушение формы кольцевого шва | GWAN |  | 08:27 | 01:05 | 11:44 | 0 | 2431 |  | EXT | Нарушение формы кольцевого шва |  | (c)
38923.15 | 0 | -0.006 | -11.25 | -11.256 | 1916 | -1798 | -2086 | 1626 |  | 3520 | Нарушение формы кольцевого шва | GWAN |  | 04:09 | 06:10 | 05:23 | 0 | 919 |  | EXT | Нарушение формы кольцевого шва |  | (c)
38923.308 | 0.158 | 0.134 | -11.092 | -11.116 | 976 | 1092 | 1159 | 976 | 134 | 3520 |  | CORR | CIGR | 01:38 | 01:56 | 02:07 | 36 | 365 | 10 | EXT |  | 0.89 | (c)
38923.664 | 0.514 | 0.445 | -10.736 | -10.805 | 1223 | 1239 | 1237 | 1223 | 445 | 3520 |  | CORR | AXGR | 02:17 | 02:20 | 02:20 | 98 | 29 | 10 | EXT |  | 0.89 | (c)
38923.771 | 0.621 | 0.554 | -10.629 | -10.696 | 915 | 1012 | 1122 | 915 | 554 | 3520 |  | CORR | GENE | 01:28 | 01:43 | 02:01 | 165 | 415 | 12 | EXT |  | 0.9 | (c)
38924.533 | 1.383 | 1.369 | -9.867 | -9.881 | -980 | -920 | -923 | 865 | 1369 | 3520 |  | CORR | CIGR | 08:22 | 08:32 | 08:31 | 27 | 115 | 10 | EXT |  | 0.89 | (c)
38927.093 | 3.943 | 3.93 | -7.307 | -7.32 | -1162 | -1104 | -1098 | 1034 | 3930 | 3520 |  | CORR | CIGR | 07:52 | 08:02 | 08:03 | 26 | 129 | 10 | EXT |  | 0.89 | (c)
38927.892 | 4.742 | 4.731 | -6.508 | -6.519 | -885 | -728 | -775 | 664 | 4731 | 3520 |  | CORR | CIGR | 08:37 | 09:03 | 08:55 | 34 | 221 | 10 | EXT |  | 0.89 | (c)
38933.828 | 10.678 | 10.615 | -0.572 | -0.635 | -1738 | -1360 | -1416 | 1094 | 465 | 3520 |  | CORR | GENE | 06:20 | 07:21 | 07:11 | 170 | 643 | 19 | EXT |  | 0.92 | (c)
38934.047 | 10.897 | 10.671 | -0.353 | -0.579 | -942 | -909 | -904 | 865 | 182 | 3520 |  | CORR | GENE | 08:28 | 08:33 | 08:34 | 397 | 77 | 15 | EXT |  | 0.95 | (c)
38934.056 | 10.906 | 10.895 | -0.344 | -0.355 | -2217 | -2017 | -2081 | 1944 | 323 | 3520 |  | CORR | CIGR | 05:02 | 05:35 | 05:24 | 32 | 273 | 10 | EXT |  | 0.89 | (c)
38934.869 | 0.469 | 0.446 | -10.936 | -10.959 | 865 | 924 | 918 | 865 | 446 | 3521 |  | CORR | CIGR | 02:04 | 02:14 | 02:13 | 30 | 106 | 10 | EXT |  | 0.89 | (c)
38935.471 | 1.071 | 1.062 | -10.334 | -10.343 | -1534 | -1474 | -1436 | 1337 | 1062 | 3521 |  | CORR | CIGR | 07:37 | 07:47 | 07:53 | 29 | 197 | 10 | EXT |  | 0.89 | (c)
38935.62 | 1.22 | 1.109 | -10.185 | -10.296 | 2002 | 2164 | -2076 | 1693 | 1109 | 3521 |  | CORR | GENE | 05:08 | 05:34 | 06:10 | 147 | 766 | 17 | EXT |  | 0.91 | (c)
38935.706 | 1.306 | 1.285 | -10.099 | -10.12 | 1678 | 1764 | 1819 | 1678 | 1285 | 3521 |  | CORR | CIGR | 04:16 | 04:30 | 04:38 | 44 | 283 | 12 | EXT |  | 0.89 | (c)
38935.977 | 1.577 | 1.542 | -9.828 | -9.863 | -2070 | -1905 | -1893 | 1716 | 1542 | 3521 |  | CORR | CIGR | 06:11 | 06:37 | 06:39 | 51 | 353 | 10 | EXT |  | 0.89 | (c)
38935.992 | 1.592 | 1.576 | -9.813 | -9.829 | -1658 | -1597 | -1560 | 1462 | 1576 | 3521 |  | CORR | CIGR | 07:17 | 07:27 | 07:33 | 32 | 196 | 14 | EXT |  | 0.89 | (c)
38939.677 | 5.277 | 5.138 | -6.128 | -6.267 | -2005 | -1623 | -1626 | 1247 | 5138 | 3521 |  | CORR | GENE | 06:21 | 07:23 | 07:22 | 235 | 758 | 14 | EXT |  | 0.92 | (c)
38939.914 | 5.514 | 5.492 | -5.891 | -5.913 | 1343 | 1416 | 1443 | 1343 | 5492 | 3521 |  | CORR | CIGR | 03:22 | 03:33 | 03:38 | 43 | 200 | 10 | EXT |  | 0.89 | (c)
38940.019 | 5.619 | 5.572 | -5.786 | -5.833 | 749 | 805 | 903 | 749 | 5572 | 3521 |  | CORR | GENE | 01:46 | 01:55 | 02:10 | 63 | 306 | 13 | EXT |  | 0.89 | (c)
38940.378 | 5.978 | 5.959 | -5.427 | -5.446 | -1322 | -1104 | -1181 | 1039 | 5387 | 3521 |  | CORR | GENE | 08:11 | 08:47 | 08:34 | 59 | 283 | 15 | EXT |  | 0.89 | (c)
38940.472 | 6.072 | 6.058 | -5.333 | -5.347 | -1587 | -1468 | -1474 | 1361 | 5303 | 3521 |  | CORR | CIGR | 07:29 | 07:48 | 07:47 | 44 | 226 | 12 | EXT |  | 0.89 | (c)
38940.814 | 6.414 | 6.391 | -4.991 | -5.014 | -1811 | -1659 | -1668 | 1524 | 4939 | 3521 |  | CORR | GENE | 06:52 | 07:17 | 07:16 | 75 | 287 | 11 | EXT |  | 0.89 | (c)
38941.772 | 7.372 | 7.317 | -4.033 | -4.088 | 922 | 1039 | 1091 | 922 | 4012 | 3521 |  | CORR | GENE | 02:14 | 02:33 | 02:41 | 76 | 339 | 11 | EXT |  | 0.89 | (c)
38942 | 7.6 | 7.582 | -3.805 | -3.823 | -1046 | -940 | -921 | 795 | 3772 | 3521 |  | CORR | CIGR | 08:56 | 09:13 | 09:16 | 51 | 251 | 10 | EXT |  | 0.89 | (c)
38945.805 | 0 | -0.014 | -11.5 | -11.514 | -1521 | -873 | -1120 | 719 |  | 3522 | Нарушение формы кольцевого шва | GWAN |  | 03:39 | 05:23 | 04:43 | 0 | 803 |  | EXT | Нарушение формы кольцевого шва |  | (c)
38945.805 | 0 | 0 | -11.5 | -11.5 | -318 | 113 | 38 | 0 | 0 | 3522 | Смещение кромок | GWAN |  | 06:53 | 08:02 | 07:50 | 0 | 714 | 15 | EXT | Смещение кромок Наружу Величина смещения - 2.9 мм. |  | (c)
38945.805 | 0 | -0.029 | -11.5 | -11.529 | 443 | 946 | 1554 | 443 |  | 3522 | Нарушение формы кольцевого шва | GWAN |  | 08:56 | 10:17 | 11:55 | 0 | 2223 |  | EXT | Нарушение формы кольцевого шва |  | (c)
38947.294 | 1.489 | 1.479 | -10.011 | -10.021 | -238 | -80 | -118 | 0 | 1479 | 3522 |  | CORR | CIGR | 07:06 | 07:31 | 07:25 | 44 | 239 | 10 | EXT |  | 0.89 | (c)
38952.996 | 7.191 | 7.137 | -4.309 | -4.363 | 98 | 109 | 109 | 98 | 4238 | 3522 |  | CORR | AXGR | 07:60 | 08:02 | 08:02 | 125 | 23 | 11 | EXT |  | 0.9 | (c)
38953.418 | 7.613 | 7.594 | -3.887 | -3.906 | 333 | 470 | 495 | 333 | 3859 | 3522 |  | CORR | CIGR | 08:38 | 09:00 | 09:04 | 47 | 324 | 14 | EXT |  | 0.89 | (c)
38956.556 | 10.751 | 10.724 | -0.749 | -0.776 | -305 | -258 | -236 | 166 | 733 | 3522 |  | CORR | CIGR | 06:55 | 07:03 | 07:06 | 43 | 139 | 10 | EXT |  | 0.89 | (c)
38956.561 | 10.756 | 10.737 | -0.744 | -0.763 | -2172 | -2096 | -2085 | 1998 | 726 | 3522 |  | CORR | CIGR | 01:54 | 02:06 | 02:08 | 37 | 174 | 13 | EXT |  | 0.89 | (c)
38961.057 | 3.752 | 3.739 | -7.818 | -7.831 | -630 | -580 | -569 | 508 | 3739 | 3523 |  | CORR | CIGR | 03:09 | 03:17 | 03:18 | 27 | 122 | 10 | EXT |  | 0.89 | (c)
38961.085 | 3.78 | 3.764 | -7.79 | -7.806 | -915 | -817 | -830 | 746 | 3764 | 3523 |  | CORR | CIGR | 02:23 | 02:38 | 02:36 | 30 | 170 | 10 | EXT |  | 0.89 | (c)
38966.127 | 8.822 | 8.791 | -2.748 | -2.779 | 811 | 1099 | 1045 | 811 | 2700 | 3523 |  | CORR | GENE | 07:01 | 07:48 | 07:39 | 79 | 468 | 14 | EXT |  | 0.89 | (c)
38968.875 | 0 | -0.045 | -11.455 | -11.5 | -1622 | 97 | 336 | 0 |  | 3524 | Нарушение формы кольцевого шва | GWAN |  | 01:06 | 05:43 | 06:22 | 0 | 3916 |  | EXT | Нарушение формы кольцевого шва |  | (c)
38969.05 | 0.175 | 0.164 | -11.28 | -11.291 | -1146 | -1096 | -1094 | 1041 | 164 | 3524 |  | CORR | CIGR | 02:23 | 02:31 | 02:31 | 22 | 105 | 10 | EXT |  | 0.89 | (c)
38969.795 | 0.92 | 0.901 | -10.535 | -10.554 | -1206 | -1100 | -1066 | 925 | 901 | 3524 |  | CORR | CIGR | 02:13 | 02:30 | 02:36 | 40 | 281 | 13 | EXT |  | 0.89 | (c)
38969.993 | 1.118 | 1.092 | -10.337 | -10.363 | -198 | -124 | -98 | 0 | 1092 | 3524 |  | CORR | CIGR | 04:56 | 05:08 | 05:12 | 50 | 199 | 11 | EXT |  | 0.89 | (c)
38971.398 | 2.523 | 2.262 | -8.932 | -9.193 | -1133 | -1089 | -897 | 661 | 2262 | 3524 |  | CORR | GENE | 02:25 | 02:32 | 03:03 | 274 | 472 | 13 | EXT |  | 0.92 | (c)
38972.259 | 3.384 | 3.342 | -8.071 | -8.113 | -997 | -892 | -794 | 590 | 3342 | 3524 |  | CORR | GENE | 02:47 | 03:04 | 03:20 | 70 | 408 | 15 | EXT |  | 0.89 | (c)
38976.888 | 8.013 | 7.97 | -3.442 | -3.485 | 110 | 437 | 333 | 110 | 3414 | 3524 |  | CORR | GENE | 05:45 | 06:38 | 06:22 | 71 | 447 | 11 | EXT |  | 0.89 | (c)
38976.895 | 8.02 | 7.946 | -3.435 | -3.509 | 644 | 1022 | 958 | 644 | 3384 | 3524 |  | CORR | GENE | 07:12 | 08:13 | 08:02 | 125 | 629 | 10 | EXT |  | 0.9 | (c)
38977.051 | 8.176 | 8.111 | -3.279 | -3.344 | -697 | -456 | -446 | 196 | 3223 | 3524 |  | CORR | GENE | 03:35 | 04:14 | 04:16 | 121 | 501 | 11 | EXT |  | 0.9 | (c)
38977.629 | 8.754 | 8.741 | -2.701 | -2.714 | -830 | -781 | -774 | 717 | 2680 | 3524 |  | CORR | CIGR | 03:14 | 03:22 | 03:23 | 34 | 114 | 11 | EXT |  | 0.89 | (c)
38978.867 | 9.992 | 9.974 | -1.463 | -1.481 | -1062 | -731 | -845 | 627 | 1407 | 3524 |  | CORR | GENE | 02:36 | 03:30 | 03:11 | 74 | 435 | 15 | EXT |  | 0.89 | (c)
38979.972 | 11.097 | 11.082 | -0.358 | -0.373 | -773 | -668 | -669 | 566 | 333 | 3524 |  | CORR | CIGR | 03:23 | 03:40 | 03:40 | 40 | 207 | 10 | EXT |  | 0.89 | (c)
38980.15 | 11.275 | 11.261 | -0.18 | -0.194 | 1256 | 1329 | 1331 | 1256 | 167 | 3524 |  | CORR | CIGR | 08:50 | 09:02 | 09:03 | 27 | 151 | 10 | EXT |  | 0.89 | (c)
38980.398 | 0.068 | 0.053 | -11.242 | -11.257 | 1924 | 2021 | 2005 | 1924 | 53 | 3525 |  | CORR | CIGR | 03:46 | 04:02 | 03:59 | 53 | 163 | 10 | EXT |  | 0.89 | (c)
38980.463 | 0.133 | 0.109 | -11.177 | -11.201 | 1669 | 1746 | 1746 | 1669 | 109 | 3525 |  | CORR | CIGR | 03:05 | 03:17 | 03:17 | 47 | 154 | 16 | EXT |  | 0.89 | (c)
38980.519 | 0.189 | 0.178 | -11.121 | -11.132 | -958 | -876 | -884 | 809 | 178 | 3525 |  | CORR | CIGR | 08:01 | 08:14 | 08:13 | 22 | 149 | 10 | EXT |  | 0.89 | (c)
38988.928 | 8.598 | 8.58 | -2.712 | -2.73 | 1535 | 1628 | 1646 | 1535 | 2700 | 3525 |  | CORR | CIGR | 02:43 | 02:58 | 03:01 | 30 | 221 | 10 | EXT |  | 0.89 | (c)
38989.896 | 9.566 | 9.542 | -1.744 | -1.768 | 1640 | 1884 | 1816 | 1640 | 1724 | 3525 |  | CORR | CIGR | 03:00 | 03:40 | 03:29 | 44 | 353 | 11 | EXT |  | 0.89 | (c)
38989.948 | 9.618 | 9.603 | -1.692 | -1.707 | -804 | -713 | -717 | 630 | 1672 | 3525 |  | CORR | CIGR | 08:26 | 08:41 | 08:40 | 35 | 174 | 10 | EXT |  | 0.89 | (c)
38989.97 | 9.64 | 9.612 | -1.67 | -1.698 | 1240 | 1329 | 1330 | 1240 | 1654 | 3525 |  | CORR | CIGR | 01:56 | 02:10 | 02:10 | 44 | 180 | 11 | EXT |  | 0.89 | (c)
38990.329 | 9.999 | 9.954 | -1.311 | -1.356 | 1652 | 1751 | 1820 | 1652 | 1282 | 3525 |  | CORR | GENE | 03:02 | 03:18 | 03:29 | 74 | 338 | 10 | EXT |  | 0.89 | (c)
38990.427 | 10.097 | 10.08 | -1.213 | -1.23 | -1673 | -1587 | -1569 | 1465 | 1196 | 3525 |  | CORR | CIGR | 06:06 | 06:20 | 06:22 | 34 | 208 | 10 | EXT |  | 0.89 | (c)
38990.715 | 10.385 | 10.35 | -0.925 | -0.96 | 1426 | 1513 | 1553 | 1426 | 913 | 3525 |  | CORR | CIGR | 02:26 | 02:40 | 02:46 | 47 | 253 | 10 | EXT |  | 0.89 | (c)
38991.64 | 0 | -0.019 | -11.385 | -11.404 | -444 | 65 | 246 | 0 |  | 3526 | Нарушение формы кольцевого шва | GWAN |  | 02:01 | 03:23 | 03:53 | 0 | 1381 |  | EXT | Нарушение формы кольцевого шва |  | (c)
38991.64 | 0 | -0.021 | -11.385 | -11.406 | 1471 | -2046 | -1860 | 730 |  | 3526 | Нарушение формы кольцевого шва | GWAN |  | 07:10 | 09:43 | 10:13 | 0 | 2261 |  | EXT | Нарушение формы кольцевого шва |  | (c)
38994.027 | 2.387 | 2.357 | -8.998 | -9.028 | -328 | 141 | -16 | 0 | 2357 | 3526 |  | CORR | GENE | 02:20 | 03:36 | 03:10 | 112 | 624 | 10 | EXT |  | 0.89 | (c)
39003.025 | 0 | -0.04 | -11.615 | -11.655 | -1420 | -170 | 238 | 0 |  | 3527 | Нарушение формы кольцевого шва | GWAN |  | 01:51 | 05:13 | 06:19 | 0 | 3316 |  | EXT | Нарушение формы кольцевого шва |  | (c)
39003.179 | 0.154 | 0.129 | -11.461 | -11.486 | -1104 | -817 | -831 | 558 | 129 | 3527 |  | CORR | GENE | 02:42 | 03:29 | 03:26 | 108 | 546 | 11 | EXT |  | 0.89 | (c)
39012.824 | 9.799 | 9.754 | -1.816 | -1.861 | 837 | 975 | 1134 | 837 | 1774 | 3527 |  | CORR | GENE | 07:56 | 08:18 | 08:43 | 87 | 593 | 11 | EXT |  | 0.89 | (c)
39014.707 | 0.067 | 0.049 | -11.113 | -11.131 | -2204 | -1826 | -1808 | 1413 | 49 | 3528 |  | CORR | GENE | 03:27 | 04:28 | 04:31 | 66 | 791 | 10 | EXT |  | 0.89 | (c)
39015.761 | 1.121 | 1.089 | -10.059 | -10.091 | 2128 | -1805 | -1988 | 1644 | 1089 | 3528 |  | CORR | GENE | 03:06 | 04:31 | 04:02 | 195 | 689 | 11 | EXT |  | 0.91 | (c)
39016.333 | 1.693 | 1.606 | -9.487 | -9.574 | 2077 | -1835 | -2006 | 1629 | 1606 | 3528 |  | CORR | GENE | 02:58 | 04:26 | 03:59 | 132 | 755 | 10 | EXT |  | 0.9 | (c)
39025.82 | 0 | -0.036 | -11.585 | -11.621 | -590 | 454 | 1614 | 0 |  | 3529 | Нарушение формы кольцевого шва | GWAN |  | 08:32 | 11:20 | 14:28 | 0 | 4409 |  | EXT | Нарушение формы кольцевого шва |  | (c)
39034.793 | 8.973 | 8.884 | -2.612 | -2.701 | -1299 | -1135 | -1211 | 1122 | 2193 | 3529 |  | CORR | GENE | 06:37 | 07:04 | 06:52 | 508 | 177 | 10 | EXT |  | 0.94 | (c)
39036.36 | 10.54 | 10.526 | -1.045 | -1.059 | 1604 | 1653 | 1656 | 1604 | 1036 | 3529 |  | CORR | CIGR | 02:26 | 02:34 | 02:34 | 23 | 103 | 12 | EXT |  | 0.89 | (c)
39037.313 | 11.493 | 11.4 | -0.092 | -0.185 | -1331 | -1003 | -1105 | 878 | 52 | 3529 |  | CORR | GENE | 06:32 | 07:25 | 07:09 | 133 | 453 | 13 | EXT |  | 0.9 | (c)
39037.405 | 0 | -0.036 | -11.27 | -11.306 | 325 | 1780 | -2097 | 57 |  | 3530 | Нарушение формы кольцевого шва | GWAN |  | 07:17 | 11:12 | 12:47 | 0 | 4079 |  | EXT | Нарушение формы кольцевого шва |  | (c)
39037.473 | 0.068 | 0.003 | -11.202 | -11.267 | 301 | 342 | 379 | 301 | 3 | 3530 |  | CORR | GENE | 07:14 | 07:20 | 07:26 | 254 | 155 | 19 | EXT |  | 0.94 | (c)
39037.936 | 0.531 | 0.513 | -10.739 | -10.757 | 732 | 805 | 822 | 732 | 513 | 3530 |  | CORR | CIGR | 08:23 | 08:35 | 08:38 | 36 | 180 | 12 | EXT |  | 0.89 | (c)
39038.02 | 0.615 | 0.564 | -10.655 | -10.706 | 295 | 406 | 382 | 295 | 564 | 3530 |  | CORR | GENE | 07:13 | 07:30 | 07:27 | 64 | 174 | 14 | EXT |  | 0.89 | (c)
39038.754 | 1.349 | 1.328 | -9.921 | -9.942 | 819 | 861 | 889 | 819 | 1328 | 3530 |  | CORR | CIGR | 08:37 | 08:44 | 08:48 | 35 | 141 | 11 | EXT |  | 0.89 | (c)
39040.089 | 2.684 | 2.665 | -8.586 | -8.605 | 274 | 365 | 360 | 274 | 2665 | 3530 |  | CORR | CIGR | 07:09 | 07:24 | 07:23 | 48 | 172 | 10 | EXT |  | 0.89 | (c)
39041.069 | 3.664 | 3.617 | -7.606 | -7.653 | 990 | 1027 | 1017 | 990 | 3617 | 3530 |  | CORR | AXGR | 09:05 | 09:11 | 09:09 | 166 | 53 | 13 | EXT |  | 0.91 | (c)
39041.7 | 4.295 | 3.909 | -6.975 | -7.361 | 374 | 464 | 430 | 374 | 3909 | 3530 |  | CORR | GENE | 07:25 | 07:40 | 07:34 | 616 | 112 | 15 | EXT |  | 0.98 | (c)
39042 | 4.595 | 4.572 | -6.675 | -6.698 | 340 | 423 | 457 | 340 | 4572 | 3530 |  | CORR | CIGR | 07:20 | 07:33 | 07:39 | 43 | 234 | 13 | EXT |  | 0.89 | (c)
39042.082 | 4.677 | 4.594 | -6.593 | -6.676 | -1218 | -1191 | -1196 | 1175 | 4594 | 3530 |  | CORR | AXGR | 03:08 | 03:13 | 03:12 | 282 | 43 | 10 | EXT |  | 0.92 | (c)
39042.299 | 4.894 | 4.873 | -6.376 | -6.397 | 327 | 418 | 419 | 327 | 4873 | 3530 |  | CORR | CIGR | 07:18 | 07:32 | 07:33 | 55 | 184 | 11 | EXT |  | 0.89 | (c)
39042.983 | 5.578 | 5.559 | -5.692 | -5.711 | 251 | 302 | 306 | 251 | 5559 | 3530 |  | CORR | CIGR | 07:05 | 07:14 | 07:14 | 29 | 110 | 10 | EXT |  | 0.89 | (c)
39043.782 | 6.377 | 6.245 | -4.893 | -5.025 | 137 | 260 | 274 | 137 | 4797 | 3530 |  | CORR | GENE | 06:47 | 07:07 | 07:09 | 228 | 274 | 14 | EXT |  | 0.92 | (c)
39044.156 | 6.751 | 6.706 | -4.519 | -4.564 | 145 | 289 | 290 | 145 | 4360 | 3530 |  | CORR | GENE | 06:48 | 07:12 | 07:12 | 204 | 289 | 15 | EXT |  | 0.92 | (c)
39046.945 | 9.54 | 9.323 | -1.73 | -1.947 | 171 | 214 | 200 | 171 | 1619 | 3530 |  | CORR | GENE | 06:53 | 06:60 | 06:57 | 328 | 57 | 15 | EXT |  | 0.94 | (c)
39047.158 | 9.753 | 9.551 | -1.517 | -1.719 | 228 | 348 | 648 | 228 | 1500 | 3530 |  | CORR | GENE | 07:02 | 07:21 | 08:10 | 219 | 840 | 21 | EXT |  | 0.93 | (c)
39047.175 | 9.77 | 9.682 | -1.5 | -1.588 | 180 | 195 | 198 | 180 | 1352 | 3530 |  | CORR | AXGR | 06:54 | 06:56 | 06:57 | 236 | 35 | 15 | EXT |  | 0.92 | (c)
39047.526 | 10.121 | 9.955 | -1.149 | -1.315 | 223 | 276 | 275 | 223 | 697 | 3530 |  | CORR | GENE | 07:01 | 07:10 | 07:09 | 618 | 105 | 13 | EXT |  | 0.96 | (c)
39047.549 | 10.144 | 10.135 | -1.126 | -1.135 | -1481 | -1434 | -1428 | 1376 | 1099 | 3530 |  | CORR | CIGR | 02:26 | 02:34 | 02:34 | 36 | 106 | 10 | EXT |  | 0.89 | (c)
39048.164 | 10.759 | 10.64 | -0.511 | -0.63 | 160 | 270 | 230 | 160 | 82 | 3530 |  | CORR | GENE | 06:51 | 07:09 | 07:02 | 548 | 140 | 16 | EXT |  | 0.98 | (c)
39048.675 | 0 | -0.011 | -11.61 | -11.621 | 151 | 1354 | 1877 | 151 |  | 3531 | Нарушение формы кольцевого шва | GWAN |  | 06:46 | 10:00 | 11:25 | 0 | 3454 |  | EXT | Нарушение формы кольцевого шва |  | (c)
39048.747 | 0.072 | 0.052 | -11.538 | -11.558 | -32 | 44 | 87 | 0 | 52 | 3531 |  | CORR | CIGR | 06:17 | 06:29 | 06:36 | 55 | 238 | 10 | EXT |  | 0.89 | (c)
39049.798 | 1.123 | 1.048 | -10.487 | -10.562 | 414 | 575 | 524 | 414 | 1048 | 3531 |  | CORR | GENE | 07:29 | 07:55 | 07:47 | 94 | 219 | 10 | EXT |  | 0.89 | (c)
39051.208 | 2.533 | 2.515 | -9.077 | -9.095 | 336 | 474 | 493 | 336 | 2515 | 3531 |  | CORR | CIGR | 07:16 | 07:38 | 07:41 | 34 | 313 | 19 | EXT |  | 0.89 | (c)
39051.607 | 2.932 | 2.894 | -8.678 | -8.716 | 381 | 528 | 502 | 381 | 2894 | 3531 |  | CORR | GENE | 07:23 | 07:47 | 07:43 | 71 | 242 | 11 | EXT |  | 0.89 | (c)
39056.756 | 8.081 | 7.758 | -3.529 | -3.852 | 281 | 306 | 340 | 281 | 3465 | 3531 |  | CORR | GENE | 07:07 | 07:11 | 07:17 | 387 | 118 | 14 | EXT |  | 0.95 | (c)
39057.173 | 8.498 | 8.479 | -3.112 | -3.131 | 430 | 488 | 499 | 430 | 3096 | 3531 |  | CORR | CIGR | 07:31 | 07:41 | 07:42 | 35 | 137 | 10 | EXT |  | 0.89 | (c)
39057.704 | 9.029 | 8.535 | -2.581 | -3.075 | 357 | 417 | 437 | 357 | 1838 | 3531 |  | CORR | GENE | 07:20 | 07:29 | 07:32 | 1237 | 160 | 23 | EXT |  | 1.09 | (b)
39058.465 | 9.79 | 9.776 | -1.82 | -1.834 | 280 | 334 | 343 | 280 | 1809 | 3531 |  | CORR | CIGR | 07:07 | 07:16 | 07:17 | 25 | 127 | 11 | EXT |  | 0.89 | (c)
39058.784 | 10.109 | 10.002 | -1.501 | -1.608 | 352 | 361 | 361 | 352 | 1452 | 3531 |  | CORR | AXGR | 07:19 | 07:20 | 07:20 | 156 | 19 | 12 | EXT |  | 0.9 | (c)
39060.109 | 11.434 | 11.332 | -0.176 | -0.278 | 207 | 253 | 246 | 207 | 73 | 3531 |  | CORR | GENE | 06:55 | 07:03 | 07:02 | 205 | 77 | 11 | EXT |  | 0.91 | (c)
39060.285 | 0 | -0.008 | -11.625 | -11.633 | -53 | 260 | 1043 | 0 |  | 3532 | Нарушение формы кольцевого шва | GWAN |  | 03:49 | 04:40 | 06:46 | 0 | 2193 |  | EXT | Нарушение формы кольцевого шва |  | (c)
39060.336 | 0.051 | 0.001 | -11.574 | -11.624 | 1065 | 1081 | 1091 | 1065 | 1 | 3532 |  | CORR | AXGR | 06:50 | 06:52 | 06:54 | 120 | 52 | 14 | EXT |  | 0.9 | (c)
39060.451 | 0.166 | 0.133 | -11.459 | -11.492 | 1013 | 1125 | 1098 | 1013 | 133 | 3532 |  | CORR | CIGR | 06:41 | 06:59 | 06:55 | 47 | 171 | 15 | EXT |  | 0.89 | (c)
39060.691 | 0.406 | 0.332 | -11.219 | -11.293 | 1205 | 1221 | 1219 | 1205 | 332 | 3532 |  | CORR | AXGR | 07:12 | 07:15 | 07:15 | 123 | 28 | 10 | EXT |  | 0.9 | (c)
39060.942 | 0.657 | 0.644 | -10.968 | -10.981 | 1203 | 1259 | 1275 | 1203 | 644 | 3532 |  | CORR | CIGR | 07:12 | 07:21 | 07:24 | 33 | 144 | 12 | EXT |  | 0.89 | (c)
39063.767 | 3.482 | 3.312 | -8.143 | -8.313 | 1381 | 1470 | 1481 | 1381 | 3312 | 3532 |  | CORR | GENE | 07:41 | 07:55 | 07:57 | 413 | 199 | 17 | EXT |  | 0.96 | (c)
39065.746 | 5.461 | 5.348 | -6.164 | -6.277 | 1173 | 1264 | 1242 | 1173 | 5348 | 3532 |  | CORR | GENE | 07:07 | 07:22 | 07:18 | 376 | 139 | 12 | EXT |  | 0.93 | (c)
39068.603 | 8.318 | 8.302 | -3.307 | -3.323 | -21 | 47 | 40 | 0 | 3294 | 3532 |  | CORR | CIGR | 03:54 | 04:05 | 04:04 | 29 | 122 | 11 | EXT |  | 0.89 | (c)
39070.814 | 10.529 | 10.239 | -1.096 | -1.386 | 1149 | 1217 | 1240 | 1149 | 851 | 3532 |  | CORR | GENE | 07:03 | 07:14 | 07:18 | 535 | 182 | 10 | EXT |  | 0.94 | (c)
39071.91 | 0 | -0.02 | -11.57 | -11.59 | -851 | -692 | 306 | 0 |  | 3533 | Нарушение формы кольцевого шва | GWAN |  | 03:13 | 03:39 | 06:20 | 0 | 2313 |  | EXT | Нарушение формы кольцевого шва |  | (c)
39072.782 | 0.872 | 0.855 | -10.698 | -10.715 | -1054 | -874 | -932 | 810 | 855 | 3533 |  | CORR | GENE | 02:41 | 03:10 | 03:00 | 58 | 244 | 12 | EXT |  | 0.89 | (c)
39075.771 | 3.861 | 3.782 | -7.709 | -7.788 | -781 | -767 | -766 | 751 | 3782 | 3533 |  | CORR | AXGR | 03:25 | 03:27 | 03:27 | 136 | 30 | 11 | EXT |  | 0.9 | (c)
39077.744 | 5.834 | 5.781 | -5.736 | -5.789 | -906 | -859 | -839 | 771 | 5603 | 3533 |  | CORR | GENE | 03:04 | 03:12 | 03:15 | 186 | 135 | 13 | EXT |  | 0.91 | (c)
39078.881 | 6.971 | 6.864 | -4.599 | -4.706 | -891 | -770 | -796 | 701 | 4481 | 3533 |  | CORR | GENE | 03:07 | 03:26 | 03:22 | 225 | 190 | 10 | EXT |  | 0.91 | (c)
39079.056 | 7.146 | 7.127 | -4.424 | -4.443 | 868 | 1111 | 1035 | 868 | 4381 | 3533 |  | CORR | GENE | 07:51 | 08:30 | 08:18 | 62 | 335 | 17 | EXT |  | 0.89 | (c)
39079.487 | 7.577 | 7.56 | -3.993 | -4.01 | -674 | -567 | -576 | 477 | 3971 | 3533 |  | CORR | CIGR | 03:42 | 03:59 | 03:58 | 39 | 198 | 11 | EXT |  | 0.89 | (c)
39080.65 | 8.74 | 8.73 | -2.83 | -2.84 | -963 | -921 | -913 | 863 | 2817 | 3533 |  | CORR | CIGR | 02:55 | 03:02 | 03:03 | 23 | 100 | 11 | EXT |  | 0.89 | (c)
39081.373 | 9.463 | 9.428 | -2.107 | -2.142 | -207 | -72 | -84 | 0 | 2076 | 3533 |  | CORR | GENE | 04:57 | 05:19 | 05:17 | 66 | 245 | 15 | EXT |  | 0.89 | (c)
39081.382 | 9.472 | 9.459 | -2.098 | -2.111 | -932 | -895 | -885 | 839 | 2088 | 3533 |  | CORR | CIGR | 03:00 | 03:06 | 03:08 | 23 | 93 | 10 | EXT |  | 0.89 | (c)
39082.902 | 10.992 | 10.879 | -0.578 | -0.691 | -1104 | -966 | -1016 | 929 | 560 | 3533 |  | CORR | GENE | 02:33 | 02:55 | 02:47 | 131 | 175 | 10 | EXT |  | 0.9 | (c)
39083.448 | 11.538 | 11.463 | -0.032 | -0.107 | -876 | -859 | -856 | 836 | 8 | 3533 |  | CORR | AXGR | 03:09 | 03:12 | 03:13 | 99 | 41 | 12 | EXT |  | 0.89 | (c)
39083.48 | 0 | -0.03 | -11.535 | -11.565 | 195 | 1906 | -2154 | 42 |  | 3534 | Нарушение формы кольцевого шва | GWAN |  | 06:13 | 10:49 | 11:54 | 0 | 4225 |  | EXT | Нарушение формы кольцевого шва |  | (c)
39083.596 | 0.116 | 0.074 | -11.419 | -11.461 | -968 | -901 | -880 | 792 | 74 | 3534 |  | CORR | GENE | 03:05 | 03:16 | 03:20 | 94 | 177 | 12 | EXT |  | 0.89 | (c)
39083.983 | 0.503 | 0.49 | -11.032 | -11.045 | 152 | 275 | 263 | 152 | 490 | 3534 |  | CORR | CIGR | 06:06 | 06:26 | 06:24 | 46 | 221 | 16 | EXT |  | 0.89 | (c)
39084.441 | 0.961 | 0.893 | -10.574 | -10.642 | -890 | -697 | -718 | 545 | 893 | 3534 |  | CORR | GENE | 03:18 | 03:49 | 03:46 | 88 | 346 | 13 | EXT |  | 0.89 | (c)
39084.589 | 1.109 | 1.008 | -10.426 | -10.527 | -969 | -918 | -915 | 862 | 1008 | 3534 |  | CORR | GENE | 03:05 | 03:13 | 03:14 | 197 | 107 | 13 | EXT |  | 0.91 | (c)
39084.712 | 1.232 | 1.219 | -10.303 | -10.316 | -1128 | -981 | -1015 | 901 | 1219 | 3534 |  | CORR | CIGR | 02:39 | 03:03 | 02:58 | 53 | 227 | 14 | EXT |  | 0.89 | (c)
39085.129 | 1.649 | 1.524 | -9.886 | -10.011 | -1097 | -799 | -916 | 735 | 1524 | 3534 |  | CORR | GENE | 02:45 | 03:33 | 03:14 | 138 | 362 | 13 | EXT |  | 0.9 | (c)
39085.229 | 1.749 | 1.734 | -9.786 | -9.801 | -963 | -802 | -827 | 692 | 1734 | 3534 |  | CORR | GENE | 03:06 | 03:32 | 03:28 | 60 | 271 | 11 | EXT |  | 0.89 | (c)
39085.376 | 1.896 | 1.837 | -9.639 | -9.698 | 380 | 574 | 637 | 380 | 1837 | 3534 |  | CORR | GENE | 06:43 | 07:14 | 07:24 | 112 | 514 | 11 | EXT |  | 0.9 | (c)
39085.797 | 2.317 | 2.245 | -9.218 | -9.29 | 447 | 641 | 732 | 447 | 2245 | 3534 |  | CORR | GENE | 06:54 | 07:25 | 07:40 | 113 | 571 | 10 | EXT |  | 0.89 | (c)
39086.452 | 2.972 | 2.964 | -8.563 | -8.571 | -840 | -784 | -789 | 738 | 2964 | 3534 |  | CORR | CIGR | 03:26 | 03:35 | 03:34 | 24 | 103 | 14 | EXT |  | 0.89 | (c)
39086.506 | 3.026 | 3.013 | -8.509 | -8.522 | -983 | -937 | -933 | 883 | 3013 | 3534 |  | CORR | CIGR | 03:03 | 03:10 | 03:11 | 28 | 100 | 11 | EXT |  | 0.89 | (c)
39086.864 | 3.384 | 3.37 | -8.151 | -8.165 | -1098 | -1037 | -1033 | 969 | 3370 | 3534 |  | CORR | CIGR | 02:44 | 02:54 | 02:55 | 31 | 129 | 11 | EXT |  | 0.89 | (c)
39086.892 | 3.412 | 3.39 | -8.123 | -8.145 | -895 | -813 | -814 | 733 | 3390 | 3534 |  | CORR | CIGR | 03:17 | 03:30 | 03:30 | 43 | 162 | 14 | EXT |  | 0.89 | (c)
39087.282 | 3.802 | 3.781 | -7.733 | -7.754 | -760 | -715 | -689 | 617 | 3781 | 3534 |  | CORR | CIGR | 03:39 | 03:46 | 03:50 | 34 | 143 | 10 | EXT |  | 0.89 | (c)
39089.522 | 6.042 | 5.942 | -5.493 | -5.593 | 772 | 809 | 829 | 772 | 5168 | 3534 |  | CORR | GENE | 07:46 | 07:52 | 07:55 | 425 | 114 | 11 | EXT |  | 0.94 | (c)
39089.932 | 6.452 | 6.388 | -5.083 | -5.147 | 679 | 866 | 895 | 679 | 5051 | 3534 |  | CORR | GENE | 07:31 | 08:01 | 08:06 | 96 | 431 | 14 | EXT |  | 0.9 | (c)
39090.089 | 6.609 | 6.581 | -4.926 | -4.954 | 388 | 536 | 524 | 388 | 4910 | 3534 |  | CORR | CIGR | 06:44 | 07:08 | 07:06 | 44 | 273 | 11 | EXT |  | 0.89 | (c)
39090.78 | 7.3 | 6.74 | -4.235 | -4.795 | 536 | 769 | 688 | 536 | 4114 | 3534 |  | CORR | GENE | 07:08 | 07:46 | 07:33 | 681 | 304 | 14 | EXT |  | 0.98 | (c)
39091.49 | 8.01 | 7.654 | -3.525 | -3.881 | 584 | 674 | 653 | 584 | 3410 | 3534 |  | CORR | GENE | 07:16 | 07:30 | 07:27 | 471 | 136 | 13 | EXT |  | 0.95 | (c)
39091.959 | 8.479 | 8.165 | -3.056 | -3.37 | 649 | 781 | 753 | 649 | 2292 | 3534 |  | CORR | GENE | 07:26 | 07:48 | 07:43 | 1078 | 208 | 20 | EXT |  | 1.05 | (b)
39092.534 | 9.054 | 9.031 | -2.481 | -2.504 | -318 | -109 | -165 | 12 | 2448 | 3534 |  | CORR | CIGR | 04:50 | 05:24 | 05:15 | 56 | 307 | 10 | EXT |  | 0.89 | (c)
39093.447 | 9.967 | 9.939 | -1.568 | -1.596 | 904 | 965 | 983 | 904 | 1551 | 3534 |  | CORR | CIGR | 08:08 | 08:17 | 08:20 | 45 | 157 | 10 | EXT |  | 0.89 | (c)
39093.563 | 10.083 | 10.002 | -1.452 | -1.533 | 1008 | 1042 | 1042 | 1008 | 1197 | 3534 |  | CORR | GENE | 08:24 | 08:30 | 08:30 | 336 | 68 | 13 | EXT |  | 0.93 | (c)
39093.69 | 10.21 | 10.166 | -1.325 | -1.369 | 649 | 766 | 788 | 649 | 1311 | 3534 |  | CORR | GENE | 07:26 | 07:45 | 07:49 | 58 | 279 | 13 | EXT |  | 0.89 | (c)
39093.732 | 10.252 | 10.237 | -1.283 | -1.298 | 723 | 740 | 740 | 723 | 1143 | 3534 |  | CORR | AXGR | 07:38 | 07:41 | 07:41 | 155 | 35 | 11 | EXT |  | 0.9 | (c)
39093.975 | 10.495 | 10.432 | -1.04 | -1.103 | 757 | 773 | 778 | 757 | 901 | 3534 |  | CORR | AXGR | 07:44 | 07:46 | 07:47 | 202 | 41 | 11 | EXT |  | 0.91 | (c)
39094.992 | 11.512 | 11.4 | -0.023 | -0.135 | 617 | 649 | 639 | 617 | 14 | 3534 |  | CORR | AXGR | 07:21 | 07:26 | 07:25 | 121 | 44 | 13 | EXT |  | 0.9 | (c)
39098.712 | 3.697 | 3.651 | -7.993 | -8.039 | 101 | 242 | 213 | 101 | 3651 | 3535 |  | CORR | GENE | 07:16 | 07:39 | 07:34 | 65 | 223 | 13 | EXT |  | 0.89 | (c)
39100.279 | 5.264 | 5.243 | -6.426 | -6.447 | 106 | 192 | 179 | 106 | 5243 | 3535 |  | CORR | CIGR | 07:17 | 07:31 | 07:29 | 37 | 146 | 11 | EXT |  | 0.89 | (c)
39100.804 | 5.789 | 5.666 | -5.901 | -6.024 | 122 | 173 | 160 | 122 | 5666 | 3535 |  | CORR | GENE | 07:20 | 07:28 | 07:26 | 178 | 75 | 11 | EXT |  | 0.9 | (c)
39102.048 | 7.033 | 7.008 | -4.657 | -4.682 | 186 | 259 | 262 | 186 | 4635 | 3535 |  | CORR | CIGR | 07:30 | 07:42 | 07:42 | 47 | 153 | 11 | EXT |  | 0.89 | (c)
39102.473 | 7.458 | 7.305 | -4.232 | -4.385 | 47 | 66 | 73 | 47 | 3932 | 3535 |  | CORR | AXGR | 07:08 | 07:11 | 07:12 | 453 | 52 | 22 | EXT |  | 1 | (b)
39102.829 | 7.814 | 7.735 | -3.876 | -3.955 | 148 | 162 | 165 | 148 | 3786 | 3535 |  | CORR | AXGR | 07:24 | 07:26 | 07:27 | 169 | 34 | 11 | EXT |  | 0.9 | (c)
39102.891 | 7.876 | 7.853 | -3.814 | -3.837 | 188 | 216 | 246 | 188 | 3796 | 3535 |  | CORR | CIGR | 07:30 | 07:35 | 07:40 | 41 | 116 | 11 | EXT |  | 0.89 | (c)
39102.904 | 7.889 | 7.868 | -3.801 | -3.822 | -7 | 138 | 70 | 0 | 3769 | 3535 |  | CORR | CIGR | 06:59 | 07:22 | 07:11 | 53 | 155 | 10 | EXT |  | 0.89 | (c)
39103.125 | 8.11 | 8.045 | -3.58 | -3.645 | 64 | 82 | 80 | 64 | 3351 | 3535 |  | CORR | AXGR | 07:10 | 07:13 | 07:13 | 294 | 32 | 13 | EXT |  | 0.93 | (c)
39103.662 | 8.647 | 8.502 | -3.043 | -3.188 | -1044 | -1030 | -1031 | 1018 | 2766 | 3535 |  | CORR | AXGR | 04:12 | 04:14 | 04:14 | 422 | 26 | 11 | EXT |  | 0.94 | (c)
39103.711 | 8.696 | 8.663 | -2.994 | -3.027 | 233 | 296 | 341 | 233 | 2974 | 3535 |  | CORR | CIGR | 07:38 | 07:48 | 07:55 | 53 | 216 | 10 | EXT |  | 0.89 | (c)
39104.419 | 9.404 | 9.04 | -2.286 | -2.65 | 281 | 296 | 298 | 281 | 2152 | 3535 |  | CORR | AXGR | 07:45 | 07:48 | 07:48 | 498 | 34 | 11 | EXT |  | 0.94 | (c)
39104.571 | 9.556 | 9.468 | -2.134 | -2.222 | -1040 | -1027 | -1025 | 1009 | 1941 | 3535 |  | CORR | AXGR | 04:12 | 04:14 | 04:15 | 281 | 30 | 14 | EXT |  | 0.93 | (c)
39104.793 | 9.778 | 9.764 | -1.912 | -1.926 | -1115 | -1039 | -1024 | 933 | 1891 | 3535 |  | CORR | CIGR | 04:00 | 04:12 | 04:15 | 35 | 182 | 18 | EXT |  | 0.89 | (c)
39105.812 | 10.797 | 10.789 | -0.893 | -0.901 | 183 | 314 | 266 | 183 | 867 | 3535 |  | CORR | CIGR | 07:29 | 07:51 | 07:43 | 34 | 168 | 11 | EXT |  | 0.89 | (c)
39105.897 | 10.882 | 10.827 | -0.808 | -0.863 | 340 | 358 | 356 | 340 | 681 | 3535 |  | CORR | AXGR | 07:55 | 07:58 | 07:57 | 182 | 30 | 15 | EXT |  | 0.91 | (c)
39105.955 | 10.94 | 10.702 | -0.75 | -0.988 | 789 | 828 | 864 | 789 | 627 | 3535 |  | CORR | GENE | 09:07 | 09:14 | 09:19 | 361 | 150 | 11 | EXT |  | 0.93 | (c)
39106.016 | 11.001 | 10.904 | -0.689 | -0.786 | 263 | 277 | 277 | 263 | 619 | 3535 |  | CORR | AXGR | 07:42 | 07:45 | 07:45 | 167 | 28 | 15 | EXT |  | 0.91 | (c)
39106.158 | 11.143 | 11.127 | -0.547 | -0.563 | 505 | 576 | 588 | 505 | 522 | 3535 |  | CORR | CIGR | 08:22 | 08:33 | 08:35 | 41 | 165 | 11 | EXT |  | 0.89 | (c)
39106.243 | 11.228 | 11.145 | -0.462 | -0.545 | 118 | 209 | 257 | 118 | 446 | 3535 |  | CORR | GENE | 07:19 | 07:34 | 07:42 | 99 | 279 | 11 | EXT |  | 0.89 | (c)
39106.3 | 11.285 | 11.245 | -0.405 | -0.445 | 97 | 112 | 108 | 97 | 377 | 3535 |  | CORR | AXGR | 07:16 | 07:18 | 07:17 | 68 | 21 | 12 | EXT |  | 0.89 | (c)
39106.654 | 11.639 | 11.538 | -0.051 | -0.152 | 233 | 267 | 260 | 233 | 2 | 3535 |  | CORR | AXGR | 07:38 | 07:43 | 07:42 | 150 | 54 | 17 | EXT |  | 0.91 | (c)
39106.705 | 0 | -0.01 | -11.615 | -11.625 | 1808 | -1477 | -1647 | 641 |  | 3536 | Нарушение формы кольцевого шва | GWAN |  | 01:07 | 04:17 | 03:49 | 0 | 2011 |  | EXT | Нарушение формы кольцевого шва |  | (c)
39106.705 | 0 | -0.014 | -11.615 | -11.629 | -493 | -130 | 385 | 0 |  | 3536 | Нарушение формы кольцевого шва | GWAN |  | 06:55 | 07:54 | 09:17 | 0 | 1756 |  | EXT | Нарушение формы кольцевого шва |  | (c)
39106.877 | 0.172 | 0.075 | -11.443 | -11.54 | -338 | -110 | -71 | 0 | 75 | 3536 |  | CORR | GENE | 07:20 | 07:57 | 08:03 | 157 | 533 | 14 | EXT |  | 0.9 | (c)
39107.257 | 0.552 | 0.535 | -11.063 | -11.08 | 65 | 222 | 203 | 65 | 535 | 3536 |  | CORR | CIGR | 08:25 | 08:51 | 08:48 | 42 | 276 | 15 | EXT |  | 0.89 | (c)
39107.42 | 0.715 | 0.664 | -10.9 | -10.951 | 48 | 115 | 199 | 48 | 664 | 3536 |  | CORR | GENE | 08:23 | 08:34 | 08:47 | 144 | 302 | 14 | EXT |  | 0.9 | (c)
39107.753 | 1.048 | 0.896 | -10.567 | -10.719 | -1675 | -1652 | -1654 | 1632 | 896 | 3536 |  | CORR | AXGR | 03:45 | 03:48 | 03:48 | 261 | 43 | 10 | EXT |  | 0.91 | (c)
39107.865 | 1.16 | 1.129 | -10.455 | -10.486 | -176 | -81 | -55 | 0 | 1129 | 3536 |  | CORR | CIGR | 07:47 | 08:02 | 08:06 | 46 | 244 | 10 | EXT |  | 0.89 | (c)
39107.89 | 1.185 | 1.168 | -10.43 | -10.447 | -1753 | -1682 | -1680 | 1608 | 1168 | 3536 |  | CORR | CIGR | 03:32 | 03:44 | 03:44 | 41 | 145 | 10 | EXT |  | 0.89 | (c)
39108.106 | 1.401 | 1.388 | -10.214 | -10.227 | 60 | 103 | 109 | 60 | 1388 | 3536 |  | CORR | CIGR | 08:25 | 08:32 | 08:33 | 26 | 99 | 12 | EXT |  | 0.89 | (c)
39109.375 | 2.67 | 2.656 | -8.945 | -8.959 | -1580 | -1528 | -1515 | 1450 | 2656 | 3536 |  | CORR | CIGR | 04:00 | 04:08 | 04:10 | 35 | 129 | 12 | EXT |  | 0.89 | (c)
39109.462 | 2.757 | 2.744 | -8.858 | -8.871 | -2075 | -2003 | -2004 | 1932 | 2744 | 3536 |  | CORR | CIGR | 02:40 | 02:52 | 02:52 | 30 | 143 | 10 | EXT |  | 0.89 | (c)
39111.134 | 4.429 | 4.01 | -7.186 | -7.605 | 53 | 118 | 114 | 53 | 4010 | 3536 |  | CORR | GENE | 08:24 | 08:34 | 08:33 | 446 | 122 | 11 | EXT |  | 0.94 | (c)
39111.646 | 4.941 | 4.89 | -6.674 | -6.725 | 193 | 204 | 205 | 193 | 4890 | 3536 |  | CORR | AXGR | 08:46 | 08:48 | 08:48 | 122 | 23 | 12 | EXT |  | 0.9 | (c)
39111.843 | 5.138 | 5.129 | -6.477 | -6.486 | 95 | 206 | 178 | 95 | 5129 | 3536 |  | CORR | CIGR | 08:30 | 08:48 | 08:44 | 45 | 166 | 11 | EXT |  | 0.89 | (c)
39111.857 | 5.152 | 5.071 | -6.463 | -6.544 | -1423 | -1388 | -1394 | 1364 | 5071 | 3536 |  | CORR | GENE | 04:25 | 04:31 | 04:30 | 314 | 58 | 12 | EXT |  | 0.93 | (c)
39112.241 | 5.536 | 5.469 | -6.079 | -6.146 | -1892 | -1874 | -1875 | 1858 | 5469 | 3536 |  | CORR | AXGR | 03:10 | 03:12 | 03:12 | 106 | 34 | 13 | EXT |  | 0.9 | (c)
39112.314 | 5.609 | 5.585 | -6.006 | -6.03 | -1972 | -1849 | -1852 | 1731 | 5585 | 3536 |  | CORR | CIGR | 02:57 | 03:17 | 03:16 | 45 | 242 | 13 | EXT |  | 0.89 | (c)
39112.704 | 5.999 | 5.973 | -5.616 | -5.642 | -1715 | -1578 | -1605 | 1496 | 5160 | 3536 |  | CORR | GENE | 03:38 | 04:00 | 03:56 | 482 | 219 | 16 | EXT |  | 0.97 | (c)
39113.569 | 6.864 | 6.853 | -4.751 | -4.762 | -1896 | -1826 | -1829 | 1762 | 4736 | 3536 |  | CORR | CIGR | 03:09 | 03:20 | 03:20 | 26 | 134 | 12 | EXT |  | 0.89 | (c)
39113.713 | 7.008 | 6.993 | -4.607 | -4.622 | -1774 | -1728 | -1720 | 1667 | 4591 | 3536 |  | CORR | CIGR | 03:29 | 03:36 | 03:37 | 31 | 107 | 10 | EXT |  | 0.89 | (c)
39113.855 | 7.15 | 7.102 | -4.465 | -4.513 | -1729 | -1715 | -1714 | 1699 | 4379 | 3536 |  | CORR | AXGR | 03:36 | 03:38 | 03:38 | 134 | 29 | 10 | EXT |  | 0.9 | (c)
39114.196 | 7.491 | 7.434 | -4.124 | -4.181 | -2053 | -1839 | -1892 | 1732 | 4041 | 3536 |  | CORR | GENE | 02:44 | 03:18 | 03:10 | 140 | 321 | 12 | EXT |  | 0.9 | (c)
39114.436 | 7.731 | 7.719 | -3.884 | -3.896 | -2120 | -2027 | -2028 | 1936 | 3866 | 3536 |  | CORR | CIGR | 02:33 | 02:48 | 02:48 | 30 | 184 | 15 | EXT |  | 0.89 | (c)
39117.299 | 10.594 | 10.564 | -1.021 | -1.051 | -1930 | -1867 | -1813 | 1695 | 1007 | 3536 |  | CORR | CIGR | 03:04 | 03:14 | 03:22 | 44 | 235 | 10 | EXT |  | 0.89 | (c)
39117.701 | 10.996 | 10.971 | -0.619 | -0.644 | -1792 | -1731 | -1697 | 1603 | 605 | 3536 |  | CORR | CIGR | 03:26 | 03:36 | 03:41 | 39 | 189 | 15 | EXT |  | 0.89 | (c)
39118.151 | 11.446 | 11.427 | -0.169 | -0.188 | -2125 | -2010 | -2015 | 1905 | 143 | 3536 |  | CORR | CIGR | 02:32 | 02:51 | 02:50 | 45 | 220 | 12 | EXT |  | 0.89 | (c)
39118.32 | 0 | -0.034 | -11.605 | -11.639 | 567 | -314 | -1732 | 430 |  | 3537 | Нарушение формы кольцевого шва | GWAN |  | 07:45 | 05:23 | 13:34 | 0 | 4325 |  | EXT | Нарушение формы кольцевого шва |  | (c)
39118.645 | 0.325 | 0.297 | -11.28 | -11.308 | 466 | 546 | 589 | 466 | 297 | 3537 |  | CORR | CIGR | 07:29 | 07:42 | 07:49 | 48 | 247 | 12 | EXT |  | 0.89 | (c)
39118.872 | 0.552 | 0.522 | -11.053 | -11.083 | -830 | -681 | -641 | 452 | 522 | 3537 |  | CORR | GENE | 03:60 | 04:24 | 04:30 | 63 | 378 | 11 | EXT |  | 0.89 | (c)
39119.319 | 0.999 | 0.974 | -10.606 | -10.631 | 180 | 278 | 323 | 180 | 974 | 3537 |  | CORR | GENE | 06:43 | 06:59 | 07:06 | 70 | 287 | 11 | EXT |  | 0.89 | (c)
39119.356 | 1.036 | 1.026 | -10.569 | -10.579 | -1104 | -1041 | -1049 | 994 | 1026 | 3537 |  | CORR | CIGR | 03:16 | 03:26 | 03:25 | 27 | 109 | 10 | EXT |  | 0.89 | (c)
39119.408 | 1.088 | 1.038 | -10.517 | -10.567 | 672 | 853 | 818 | 672 | 1038 | 3537 |  | CORR | GENE | 08:02 | 08:32 | 08:26 | 79 | 293 | 15 | EXT |  | 0.89 | (c)
39119.556 | 1.236 | 1.211 | -10.369 | -10.394 | 32 | 129 | 141 | 32 | 1211 | 3537 |  | CORR | CIGR | 06:19 | 06:35 | 06:37 | 50 | 219 | 11 | EXT |  | 0.89 | (c)
39122.212 | 3.892 | 3.858 | -7.713 | -7.747 | -875 | -759 | -766 | 657 | 3858 | 3537 |  | CORR | GENE | 03:53 | 04:11 | 04:10 | 60 | 218 | 14 | EXT |  | 0.89 | (c)
39122.731 | 4.411 | 4.393 | -7.194 | -7.212 | 328 | 409 | 395 | 328 | 4393 | 3537 |  | CORR | CIGR | 07:07 | 07:20 | 07:18 | 48 | 133 | 10 | EXT |  | 0.89 | (c)
39122.778 | 4.458 | 4.417 | -7.147 | -7.188 | 478 | 625 | 661 | 478 | 4417 | 3537 |  | CORR | GENE | 07:31 | 07:55 | 08:01 | 77 | 366 | 15 | EXT |  | 0.89 | (c)
39138.754 | 8.829 | 8.817 | -2.891 | -2.903 | 311 | 373 | 389 | 311 | 2827 | 3538 |  | CORR | GENE | 06:52 | 07:03 | 07:05 | 76 | 157 | 10 | EXT |  | 0.89 | (c)
39139.073 | 9.148 | 9.13 | -2.572 | -2.59 | 49 | 120 | 118 | 49 | 2554 | 3538 |  | CORR | CIGR | 06:10 | 06:22 | 06:21 | 36 | 137 | 10 | EXT |  | 0.89 | (c)
39139.9 | 9.975 | 9.923 | -1.745 | -1.797 | -508 | 230 | -47 | 0 | 1632 | 3538 |  | CORR | GENE | 04:40 | 06:39 | 05:55 | 165 | 922 | 20 | EXT |  | 0.92 | (c)
39140.424 | 10.499 | 10.488 | -1.221 | -1.232 | -157 | -103 | -93 | 29 | 1202 | 3538 |  | CORR | CIGR | 05:37 | 05:46 | 05:47 | 30 | 129 | 10 | EXT |  | 0.89 | (c)
39140.822 | 10.897 | 10.878 | -0.823 | -0.842 | 135 | 226 | 235 | 135 | 801 | 3538 |  | CORR | CIGR | 06:24 | 06:39 | 06:40 | 41 | 200 | 14 | EXT |  | 0.89 | (c)
39141.645 | 0 | -0.03 | -11.33 | -11.36 | -1959 | -1304 | 208 | 0 |  | 3539 | Нарушение формы кольцевого шва | GWAN |  | 06:28 | 08:13 | 12:17 | 0 | 4334 |  | EXT | Нарушение формы кольцевого шва |  | (c)
39147.888 | 6.243 | 6.176 | -5.087 | -5.154 | 1441 | 1890 | 1755 | 1441 | 5060 | 3539 |  | CORR | GENE | 03:36 | 04:49 | 04:27 | 94 | 628 | 11 | EXT |  | 0.89 | (c)
39148.013 | 6.368 | 6.303 | -4.962 | -5.027 | 1766 | -1986 | -2032 | 1370 | 4933 | 3539 |  | CORR | GENE | 04:29 | 06:23 | 06:16 | 94 | 1325 | 22 | EXT |  | 0.9 | (c)
39158.723 | 5.748 | 5.739 | -5.917 | -5.926 | 1707 | 1742 | 1754 | 1707 | 5739 | 3540 |  | CORR | CIGR | 01:48 | 01:54 | 01:56 | 21 | 95 | 11 | EXT |  | 0.89 | (c)
39160.908 | 7.933 | 7.918 | -3.732 | -3.747 | -1818 | -1711 | -1724 | 1629 | 3709 | 3540 |  | CORR | CIGR | 04:19 | 04:36 | 04:34 | 38 | 189 | 10 | EXT |  | 0.89 | (c)
39164.64 | 0 | -0.024 | -11.625 | -11.649 | -281 | 1601 | 1783 | 0 |  | 3541 | Нарушение формы кольцевого шва | GWAN |  | 10:27 | 03:30 | 15:60 | 0 | 4128 |  | EXT | Нарушение формы кольцевого шва |  | (c)
39165.15 | 0.51 | 0.497 | -11.115 | -11.128 | 1479 | 1563 | 1565 | 1479 | 497 | 3541 |  | CORR | CIGR | 03:11 | 03:24 | 03:25 | 32 | 172 | 10 | EXT |  | 0.89 | (c)
39166.002 | 1.362 | 1.344 | -10.263 | -10.281 | 1529 | 1604 | 1627 | 1529 | 1344 | 3541 |  | CORR | CIGR | 03:19 | 03:31 | 03:35 | 38 | 195 | 10 | EXT |  | 0.89 | (c)
39176.344 | 0.079 | 0.066 | -10.391 | -10.404 | -1243 | -1139 | -1133 | 1024 | 66 | 3542 |  | CORR | CIGR | 05:08 | 05:24 | 05:25 | 28 | 218 | 15 | EXT |  | 0.89 | (c)
39179.031 | 2.766 | 2.748 | -7.704 | -7.722 | -973 | -917 | -891 | 809 | 2748 | 3542 |  | CORR | CIGR | 05:51 | 06:00 | 06:04 | 34 | 164 | 10 | EXT |  | 0.89 | (c)
39186.673 | 10.408 | 10.376 | -0.062 | -0.094 | -109 | -46 | -4 | 0 | 52 | 3542 |  | CORR | CIGR | 08:10 | 08:21 | 08:27 | 42 | 211 | 10 | EXT |  | 0.89 | (c)
39186.735 | 0 | -0.034 | -11.325 | -11.359 | -1274 | 1125 | 851 | 1274 |  | 3543 | Нарушение формы кольцевого шва | GWAN |  | 11:42 | 06:10 | 17:25 | 0 | 4250 |  | EXT | Нарушение формы кольцевого шва |  | (c)
39191.278 | 4.543 | 4.51 | -6.782 | -6.815 | 499 | 608 | 625 | 499 | 4510 | 3543 |  | CORR | CIGR | 04:29 | 04:46 | 04:49 | 49 | 253 | 10 | EXT |  | 0.89 | (c)
39192.367 | 5.632 | 5.616 | -5.693 | -5.709 | 422 | 493 | 493 | 422 | 5616 | 3543 |  | CORR | CIGR | 04:16 | 04:28 | 04:28 | 35 | 142 | 11 | EXT |  | 0.89 | (c)
39192.896 | 6.161 | 6.147 | -5.164 | -5.178 | 349 | 450 | 452 | 349 | 5133 | 3543 |  | CORR | CIGR | 04:04 | 04:21 | 04:21 | 45 | 206 | 10 | EXT |  | 0.89 | (c)
39198.06 | 0 | -0.005 | -11.645 | -11.65 | -1560 | -352 | -873 | 186 |  | 3544 | Нарушение формы кольцевого шва | GWAN |  | 02:48 | 06:03 | 04:39 | 0 | 1374 |  | EXT | Нарушение формы кольцевого шва |  | (c)
39198.06 | 0 | -0.018 | -11.645 | -11.663 | 221 | 787 | 1384 | 221 |  | 3544 | Нарушение формы кольцевого шва | GWAN |  | 07:35 | 09:07 | 10:43 | 0 | 2326 |  | EXT | Нарушение формы кольцевого шва |  | (c)
39198.182 | 0.122 | 0.056 | -11.523 | -11.589 | -1756 | -1041 | -913 | 70 | 56 | 3544 |  | CORR | GENE | 02:16 | 04:12 | 04:32 | 104 | 1686 | 11 | EXT |  | 0.89 | (c)
39200.542 | 2.482 | 2.406 | -9.163 | -9.239 | -791 | -643 | -600 | 408 | 2406 | 3544 |  | CORR | GENE | 04:52 | 05:16 | 05:23 | 114 | 383 | 13 | EXT |  | 0.9 | (c)
39209.705 | 0 | -0.026 | -11.625 | -11.651 | -2109 | 1408 | -4 | 2101 |  | 3545 | Нарушение формы кольцевого шва | GWAN |  | 11:13 | 08:41 | 16:53 | 0 | 4211 |  | EXT | Нарушение формы кольцевого шва |  | (c)
39220.95 | 11.245 | 11.182 | -0.38 | -0.443 | -336 | -205 | -218 | 101 | 351 | 3545 |  | CORR | GENE | 03:59 | 04:20 | 04:18 | 92 | 235 | 10 | EXT |  | 0.89 | (c)
39221.29 | 11.585 | 11.124 | -0.04 | -0.501 | 843 | 961 | 951 | 843 | 5 | 3545 |  | CORR | GENE | 07:10 | 07:28 | 07:27 | 496 | 216 | 10 | EXT |  | 0.94 | (c)
39221.315 | 11.61 | 11.574 | -0.015 | -0.051 | 519 | 632 | 636 | 519 | 4 | 3545 |  | CORR | CIGR | 06:17 | 06:35 | 06:36 | 47 | 235 | 15 | EXT |  | 0.89 | (c)
39221.33 | 0 | -0.024 | -11.6 | -11.624 | 91 | -1827 | 2037 | 91 |  | 3546 | Нарушение формы кольцевого шва | GWAN |  | 00:55 | 07:45 | 06:09 | 0 | 3892 |  | EXT | Нарушение формы кольцевого шва |  | (c)
39221.387 | 0.057 | 0.041 | -11.543 | -11.559 | 2109 | 2199 | 2218 | 2109 | 41 | 3546 |  | CORR | CIGR | 06:21 | 06:35 | 06:38 | 53 | 220 | 10 | EXT |  | 0.89 | (c)
39221.473 | 0.143 | 0.004 | -11.457 | -11.596 | -1989 | -1890 | -1916 | 1844 | 4 | 3546 |  | CORR | GENE | 07:19 | 07:35 | 07:31 | 361 | 146 | 12 | EXT |  | 0.93 | (c)
39221.997 | 0.667 | 0.611 | -10.933 | -10.989 | -1966 | -1930 | -1938 | 1910 | 611 | 3546 |  | CORR | AXGR | 07:23 | 07:29 | 07:28 | 173 | 56 | 15 | EXT |  | 0.91 | (c)
39222.218 | 0.888 | 0.867 | -10.712 | -10.733 | -2026 | -1918 | -1905 | 1783 | 867 | 3546 |  | CORR | CIGR | 07:13 | 07:31 | 07:33 | 47 | 243 | 15 | EXT |  | 0.89 | (c)
39222.449 | 1.119 | 1.077 | -10.481 | -10.523 | -1863 | -1753 | -1718 | 1573 | 1077 | 3546 |  | CORR | GENE | 07:40 | 07:57 | 08:03 | 64 | 290 | 13 | EXT |  | 0.89 | (c)
39223.238 | 1.908 | 1.849 | -9.692 | -9.751 | -1867 | -1847 | -1846 | 1825 | 1849 | 3546 |  | CORR | AXGR | 07:39 | 07:42 | 07:42 | 149 | 42 | 15 | EXT |  | 0.9 | (c)
39224.085 | 2.755 | 2.742 | -8.845 | -8.858 | -1919 | -1863 | -1836 | 1753 | 2742 | 3546 |  | CORR | CIGR | 07:31 | 07:40 | 07:44 | 29 | 166 | 10 | EXT |  | 0.89 | (c)
39224.547 | 3.217 | 3.106 | -8.383 | -8.494 | -1907 | -1891 | -1880 | 1853 | 3106 | 3546 |  | CORR | AXGR | 07:33 | 07:35 | 07:37 | 195 | 55 | 11 | EXT |  | 0.91 | (c)
39225.012 | 3.682 | 3.372 | -7.918 | -8.228 | 1244 | 1381 | 1358 | 1244 | 3372 | 3546 |  | CORR | GENE | 04:01 | 04:23 | 04:19 | 471 | 227 | 12 | EXT |  | 0.94 | (c)
39237.555 | 4.625 | 4.607 | -6.97 | -6.988 | -1844 | -1707 | -1720 | 1595 | 4607 | 3547 |  | CORR | CIGR | 06:25 | 06:47 | 06:45 | 44 | 249 | 14 | EXT |  | 0.89 | (c)
39238.221 | 5.291 | 5.278 | -6.304 | -6.317 | -1772 | -1725 | -1716 | 1659 | 5278 | 3547 |  | CORR | CIGR | 06:36 | 06:44 | 06:46 | 27 | 113 | 15 | EXT |  | 0.89 | (c)
39238.407 | 5.477 | 5.456 | -6.118 | -6.139 | -1950 | -1881 | -1858 | 1767 | 5456 | 3547 |  | CORR | CIGR | 06:08 | 06:19 | 06:23 | 37 | 183 | 10 | EXT |  | 0.89 | (c)
39238.754 | 5.824 | 5.807 | -5.771 | -5.788 | -1853 | -1793 | -1771 | 1690 | 5749 | 3547 |  | CORR | CIGR | 06:23 | 06:33 | 06:37 | 39 | 163 | 10 | EXT |  | 0.89 | (c)
39240.013 | 7.083 | 7.059 | -4.512 | -4.536 | -1838 | -1766 | -1756 | 1674 | 4496 | 3547 |  | CORR | CIGR | 06:26 | 06:37 | 06:39 | 40 | 164 | 10 | EXT |  | 0.89 | (c)
39240.151 | 7.221 | 7.191 | -4.374 | -4.404 | -1919 | -1732 | -1759 | 1599 | 4314 | 3547 |  | CORR | GENE | 06:13 | 06:43 | 06:39 | 90 | 320 | 11 | EXT |  | 0.89 | (c)
39240.368 | 7.438 | 7.42 | -4.157 | -4.175 | -2000 | -1927 | -1941 | 1883 | 4140 | 3547 |  | CORR | CIGR | 05:60 | 06:11 | 06:09 | 35 | 118 | 10 | EXT |  | 0.89 | (c)
39240.427 | 7.497 | 7.48 | -4.098 | -4.115 | -1799 | -1699 | -1707 | 1616 | 4080 | 3547 |  | CORR | CIGR | 06:32 | 06:48 | 06:47 | 35 | 183 | 12 | EXT |  | 0.89 | (c)
39244.525 | 0 | -0.009 | -11.635 | -11.644 | -2181 | 5 | -11 | 2160 |  | 3548 | Нарушение формы кольцевого шва | GWAN |  | 06:30 | 00:23 | 12:21 | 0 | 4342 |  | EXT | Нарушение формы кольцевого шва |  | (c)
39245.259 | 0.734 | 0.705 | -10.901 | -10.93 | 1378 | 1464 | 1495 | 1378 | 705 | 3548 |  | CORR | CIGR | 04:05 | 04:19 | 04:24 | 46 | 236 | 10 | EXT |  | 0.89 | (c)
39245.889 | 1.364 | 1.342 | -10.271 | -10.293 | -2204 | -2165 | -2140 | 2075 | 1342 | 3548 |  | CORR | CIGR | 06:27 | 06:33 | 06:37 | 37 | 128 | 13 | EXT |  | 0.89 | (c)
39247.504 | 2.979 | 2.96 | -8.656 | -8.675 | 2217 | -2162 | -2173 | 2101 | 2960 | 3548 |  | CORR | CIGR | 06:20 | 06:33 | 06:32 | 44 | 143 | 11 | EXT |  | 0.89 | (c)
39248.332 | 3.807 | 3.794 | -7.828 | -7.841 | -2202 | -2055 | -2088 | 1975 | 3794 | 3548 |  | CORR | CIGR | 06:27 | 06:51 | 06:45 | 36 | 227 | 11 | EXT |  | 0.89 | (c)
39248.488 | 3.963 | 3.95 | -7.672 | -7.685 | -2144 | -2059 | -2071 | 1997 | 3950 | 3548 |  | CORR | CIGR | 06:36 | 06:50 | 06:48 | 24 | 147 | 15 | EXT |  | 0.89 | (c)
39249.307 | 4.782 | 4.426 | -6.853 | -7.209 | -2193 | -2070 | -2072 | 1951 | 4426 | 3548 |  | CORR | GENE | 06:28 | 06:48 | 06:48 | 1162 | 241 | 15 | EXT |  | 1.01 | (b)
39250.657 | 6.132 | 5.867 | -5.503 | -5.768 | 2231 | -2062 | -2078 | 1925 | 5309 | 3548 |  | CORR | GENE | 06:22 | 06:49 | 06:47 | 459 | 306 | 13 | EXT |  | 0.95 | (c)
39251.515 | 6.99 | 6.963 | -4.645 | -4.672 | 2136 | 2214 | -2197 | 2069 | 4615 | 3548 |  | CORR | GENE | 06:07 | 06:20 | 06:28 | 57 | 256 | 15 | EXT |  | 0.89 | (c)
39252.994 | 8.469 | 8.458 | -3.166 | -3.177 | 2198 | -2228 | -2206 | 2148 | 3157 | 3548 |  | CORR | CIGR | 06:17 | 06:23 | 06:26 | 20 | 115 | 10 | EXT |  | 0.89 | (c)
39253.175 | 8.65 | 8.614 | -2.985 | -3.021 | 2131 | 2221 | -2201 | 2072 | 2967 | 3548 |  | CORR | CIGR | 06:06 | 06:21 | 06:27 | 54 | 258 | 15 | EXT |  | 0.89 | (c)
39253.318 | 8.793 | 8.779 | -2.842 | -2.856 | 2146 | -2117 | -2173 | 2030 | 2797 | 3548 |  | CORR | GENE | 06:09 | 06:41 | 06:32 | 59 | 284 | 15 | EXT |  | 0.89 | (c)
39255.636 | 11.111 | 11.06 | -0.524 | -0.575 | 1750 | 2141 | 2097 | 1750 | 461 | 3548 |  | CORR | GENE | 05:05 | 06:08 | 06:01 | 114 | 694 | 12 | EXT |  | 0.9 | (c)
39256.214 | 0.054 | 0.02 | -11.576 | -11.61 | -801 | -495 | -598 | 395 | 20 | 3549 |  | CORR | GENE | 04:45 | 05:34 | 05:17 | 63 | 406 | 12 | EXT |  | 0.89 | (c)
39256.797 | 0.637 | 0.617 | -10.993 | -11.013 | -132 | -74 | -52 | 0 | 617 | 3549 |  | CORR | CIGR | 06:33 | 06:42 | 06:46 | 46 | 160 | 11 | EXT |  | 0.89 | (c)
39261.61 | 5.45 | 5.409 | -6.18 | -6.221 | -587 | -553 | -508 | 428 | 5409 | 3549 |  | CORR | GENE | 05:19 | 05:25 | 05:32 | 58 | 159 | 14 | EXT |  | 0.89 | (c)
39267.186 | 11.026 | 10.982 | -0.604 | -0.648 | 75 | 260 | 259 | 75 | 523 | 3549 |  | CORR | GENE | 07:06 | 07:36 | 07:36 | 125 | 368 | 10 | EXT |  | 0.9 | (c)
39267.79 | 0 | -0.031 | -11.65 | -11.681 | -1042 | 1367 | 1065 | 1042 |  | 3550 | Нарушение формы кольцевого шва | GWAN |  | 10:29 | 04:58 | 16:09 | 0 | 4214 |  | EXT | Нарушение формы кольцевого шва |  | (c)
39267.891 | 0.101 | 0.063 | -11.549 | -11.587 | 2198 | -2189 | -2157 | 2051 | 63 | 3550 |  | CORR | GENE | 07:12 | 07:24 | 07:29 | 58 | 212 | 13 | EXT |  | 0.89 | (c)
39271.001 | 3.211 | 3.194 | -8.439 | -8.456 | 2088 | 2177 | 2177 | 2088 | 3194 | 3550 |  | CORR | CIGR | 06:54 | 07:08 | 07:08 | 31 | 179 | 12 | EXT |  | 0.89 | (c)
39272.166 | 4.376 | 4.225 | -7.274 | -7.425 | 2220 | -2213 | -2212 | 2183 | 4225 | 3550 |  | CORR | GENE | 07:15 | 07:20 | 07:20 | 247 | 59 | 14 | EXT |  | 0.92 | (c)
39276.413 | 8.623 | 8.616 | -3.027 | -3.034 | 1623 | 1901 | 1831 | 1623 | 3003 | 3550 |  | CORR | CIGR | 05:39 | 06:24 | 06:12 | 31 | 416 | 13 | EXT |  | 0.89 | (c)
39279.44 | 0 | -0.019 | -11.63 | -11.649 | -416 | 472 | 1757 | 0 |  | 3551 | Нарушение формы кольцевого шва | GWAN |  | 10:22 | 00:45 | 16:12 | 0 | 4346 |  | EXT | Нарушение формы кольцевого шва |  | (c)
39291.07 | 0 | -0.02 | -11.64 | -11.66 | 1793 | -1016 | -641 | 0 |  | 3552 | Нарушение формы кольцевого шва | GWAN |  | 00:37 | 05:04 | 06:04 | 0 | 4053 |  | EXT | Нарушение формы кольцевого шва |  | (c)
39302.71 | 0 | -0.03 | -11.725 | -11.755 | 1488 | -1853 | -789 | 0 |  | 3553 | Нарушение формы кольцевого шва | GWAN |  | 00:08 | 03:09 | 06:00 | 0 | 4367 |  | EXT | Нарушение формы кольцевого шва |  | (c)
39302.805 | 0.095 | 0.043 | -11.63 | -11.682 | -1119 | -811 | -822 | 526 | 43 | 3553 |  | CORR | GENE | 05:07 | 05:57 | 05:55 | 107 | 592 | 10 | EXT |  | 0.89 | (c)
39305.961 | 3.251 | 3.214 | -8.474 | -8.511 | -1114 | -849 | -870 | 625 | 3214 | 3553 |  | CORR | GENE | 05:08 | 05:51 | 05:48 | 89 | 489 | 10 | EXT |  | 0.89 | (c)
39307.448 | 4.738 | 4.61 | -6.987 | -7.115 | -1052 | -985 | -944 | 837 | 4610 | 3553 |  | CORR | GENE | 05:18 | 05:29 | 05:35 | 376 | 214 | 11 | EXT |  | 0.93 | (c)
39308.465 | 5.755 | 5.733 | -5.97 | -5.992 | -1053 | -873 | -808 | 562 | 5733 | 3553 |  | CORR | CIGR | 05:18 | 05:47 | 05:58 | 49 | 491 | 13 | EXT |  | 0.89 | (c)
39309.288 | 6.578 | 6.567 | -5.147 | -5.158 | -1026 | -928 | -945 | 864 | 5115 | 3553 |  | CORR | CIGR | 05:22 | 05:38 | 05:35 | 43 | 162 | 10 | EXT |  | 0.89 | (c)
39312.586 | 9.876 | 9.826 | -1.849 | -1.899 | -553 | -397 | -451 | 348 | 1837 | 3553 |  | CORR | GENE | 06:39 | 07:04 | 06:55 | 62 | 206 | 15 | EXT |  | 0.89 | (c)
39312.963 | 10.253 | 10.237 | -1.472 | -1.488 | -591 | -526 | -533 | 475 | 1459 | 3553 |  | CORR | CIGR | 06:33 | 06:43 | 06:42 | 29 | 116 | 10 | EXT |  | 0.89 | (c)
39314.435 | 0 | -0.029 | -11.695 | -11.724 | 1507 | 314 | -937 | 1081 |  | 3554 | Нарушение формы кольцевого шва | GWAN |  | 04:34 | 01:22 | 09:60 | 0 | 4036 |  | EXT | Нарушение формы кольцевого шва |  | (c)
39315.75 | 1.315 | 1.187 | -10.38 | -10.508 | -1982 | -1845 | -1853 | 1725 | 1187 | 3554 |  | CORR | GENE | 07:11 | 07:33 | 07:32 | 210 | 257 | 10 | EXT |  | 0.91 | (c)
39316.871 | 2.436 | 2.408 | -9.259 | -9.287 | 1459 | 1549 | 1587 | 1459 | 2408 | 3554 |  | CORR | CIGR | 04:27 | 04:41 | 04:47 | 40 | 256 | 10 | EXT |  | 0.89 | (c)
39317.679 | 3.244 | 3.219 | -8.451 | -8.476 | 1471 | 1640 | 1597 | 1471 | 3219 | 3554 |  | CORR | GENE | 04:29 | 04:56 | 04:49 | 60 | 252 | 10 | EXT |  | 0.89 | (c)
39320.563 | 6.128 | 5.991 | -5.567 | -5.704 | -1825 | -1700 | -1672 | 1520 | 5549 | 3554 |  | CORR | GENE | 07:37 | 07:57 | 08:01 | 155 | 306 | 11 | EXT |  | 0.9 | (c)
39322 | 7.565 | 7.554 | -4.13 | -4.141 | 1467 | 1536 | 1532 | 1467 | 4117 | 3554 |  | CORR | CIGR | 04:28 | 04:39 | 04:38 | 24 | 129 | 11 | EXT |  | 0.89 | (c)
39322.067 | 7.632 | 7.605 | -4.063 | -4.09 | 1605 | 1641 | 1687 | 1605 | 4053 | 3554 |  | CORR | CIGR | 04:50 | 04:56 | 05:03 | 37 | 163 | 10 | EXT |  | 0.89 | (c)
39322.106 | 7.671 | 7.662 | -4.024 | -4.033 | 1439 | 1500 | 1491 | 1439 | 4012 | 3554 |  | CORR | CIGR | 04:23 | 04:33 | 04:32 | 21 | 104 | 10 | EXT |  | 0.89 | (c)
39322.178 | 7.743 | 7.717 | -3.952 | -3.978 | 1585 | 1687 | 1688 | 1585 | 3933 | 3554 |  | CORR | CIGR | 04:47 | 05:03 | 05:04 | 45 | 206 | 13 | EXT |  | 0.89 | (c)
39322.447 | 8.012 | 7.961 | -3.683 | -3.734 | 1485 | 1607 | 1661 | 1485 | 3659 | 3554 |  | CORR | GENE | 04:31 | 04:50 | 04:59 | 75 | 352 | 11 | EXT |  | 0.89 | (c)
39326.13 | 0 | -0.017 | -11.655 | -11.672 | -750 | 2036 | 1365 | 0 |  | 3555 | Нарушение формы кольцевого шва | GWAN |  | 06:30 | 01:60 | 12:12 | 0 | 4230 |  | EXT | Нарушение формы кольцевого шва |  | (c)
39326.263 | 0.133 | 0.041 | -11.522 | -11.614 | -1708 | -1247 | -1307 | 906 | 41 | 3555 |  | CORR | GENE | 03:56 | 05:10 | 05:00 | 141 | 802 | 10 | EXT |  | 0.9 | (c)
39327.278 | 1.148 | 1.069 | -10.507 | -10.586 | -1499 | -1065 | -1121 | 744 | 1069 | 3555 |  | CORR | GENE | 04:29 | 05:39 | 05:30 | 233 | 755 | 13 | EXT |  | 0.92 | (c)
39331.935 | 5.805 | 5.713 | -5.85 | -5.942 | -1544 | -1355 | -1406 | 1268 | 5713 | 3555 |  | CORR | GENE | 04:22 | 04:53 | 04:44 | 112 | 276 | 14 | EXT |  | 0.9 | (c)
39332.015 | 5.885 | 5.775 | -5.77 | -5.88 | -1885 | -1829 | -1771 | 1657 | 5749 | 3555 |  | CORR | GENE | 03:27 | 03:36 | 03:46 | 131 | 228 | 10 | EXT |  | 0.9 | (c)
39332.155 | 6.025 | 6.008 | -5.63 | -5.647 | -1720 | -1662 | -1660 | 1599 | 5581 | 3555 |  | CORR | GENE | 03:54 | 04:03 | 04:03 | 66 | 121 | 15 | EXT |  | 0.89 | (c)
39332.189 | 6.059 | 6.035 | -5.596 | -5.62 | -1518 | -1390 | -1263 | 1007 | 5546 | 3555 |  | CORR | GENE | 04:26 | 04:47 | 05:08 | 74 | 511 | 15 | EXT |  | 0.89 | (c)
39332.246 | 6.116 | 6.103 | -5.539 | -5.552 | -879 | -716 | -751 | 622 | 5501 | 3555 |  | CORR | CIGR | 06:09 | 06:36 | 06:30 | 51 | 257 | 15 | EXT |  | 0.89 | (c)
39332.315 | 6.185 | 6.169 | -5.47 | -5.486 | -1372 | -1108 | -1192 | 1013 | 5447 | 3555 |  | CORR | CIGR | 04:50 | 05:33 | 05:19 | 39 | 359 | 16 | EXT |  | 0.89 | (c)
39332.356 | 6.226 | 6.187 | -5.429 | -5.468 | -1709 | -1639 | -1582 | 1454 | 5388 | 3555 |  | CORR | GENE | 03:55 | 04:07 | 04:16 | 80 | 255 | 15 | EXT |  | 0.89 | (c)
39332.692 | 6.562 | 6.316 | -5.093 | -5.339 | -1816 | -1477 | -1132 | 449 | 4984 | 3555 |  | CORR | GENE | 03:38 | 04:33 | 05:29 | 355 | 1367 | 25 | EXT |  | 1 | (c)
39332.842 | 6.712 | 6.703 | -4.943 | -4.952 | -1486 | -1422 | -1430 | 1373 | 4913 | 3555 |  | CORR | CIGR | 04:32 | 04:42 | 04:41 | 39 | 112 | 10 | EXT |  | 0.89 | (c)
39332.854 | 6.724 | 6.701 | -4.931 | -4.954 | -1769 | -1689 | -1687 | 1606 | 4913 | 3555 |  | CORR | CIGR | 03:46 | 03:59 | 03:59 | 41 | 163 | 13 | EXT |  | 0.89 | (c)
39332.943 | 6.813 | 6.752 | -4.842 | -4.903 | -1534 | -1473 | -1480 | 1426 | 4677 | 3555 |  | CORR | GENE | 04:24 | 04:34 | 04:32 | 226 | 108 | 14 | EXT |  | 0.92 | (c)
39333.018 | 6.888 | 6.809 | -4.767 | -4.846 | -1678 | -1662 | -1658 | 1638 | 4707 | 3555 |  | CORR | AXGR | 04:01 | 04:03 | 04:04 | 139 | 40 | 15 | EXT |  | 0.9 | (c)
39333.202 | 7.072 | 7.054 | -4.583 | -4.601 | -1529 | -1456 | -1434 | 1339 | 4567 | 3555 |  | CORR | CIGR | 04:25 | 04:36 | 04:40 | 34 | 190 | 11 | EXT |  | 0.89 | (c)
39333.477 | 7.347 | 7.272 | -4.308 | -4.383 | -1529 | -1394 | -1340 | 1152 | 4090 | 3555 |  | CORR | GENE | 04:25 | 04:46 | 04:55 | 293 | 377 | 16 | EXT |  | 0.94 | (c)
39333.782 | 7.652 | 7.579 | -4.003 | -4.076 | -1635 | -1506 | -1447 | 1259 | 3875 | 3555 |  | CORR | GENE | 04:07 | 04:28 | 04:38 | 201 | 376 | 20 | EXT |  | 0.93 | (c)
39333.834 | 7.704 | 7.694 | -3.951 | -3.961 | -1812 | -1744 | -1733 | 1653 | 3931 | 3555 |  | CORR | CIGR | 03:39 | 03:50 | 03:52 | 30 | 159 | 12 | EXT |  | 0.89 | (c)
39334.002 | 7.872 | 7.854 | -3.783 | -3.801 | -1310 | -1263 | -1234 | 1158 | 3773 | 3555 |  | CORR | CIGR | 04:60 | 05:07 | 05:12 | 28 | 152 | 10 | EXT |  | 0.89 | (c)
39334.254 | 8.124 | 8.099 | -3.531 | -3.556 | -1185 | -1011 | -986 | 788 | 3515 | 3555 |  | CORR | CIGR | 05:20 | 05:48 | 05:52 | 41 | 396 | 14 | EXT |  | 0.89 | (c)
39337.641 | 11.511 | 11.5 | -0.144 | -0.155 | -1759 | -1715 | -1706 | 1654 | 129 | 3555 |  | CORR | CIGR | 03:47 | 03:54 | 03:56 | 26 | 105 | 10 | EXT |  | 0.89 | (c)
39337.698 | 11.568 | 11.532 | -0.087 | -0.123 | -1773 | -1747 | -1752 | 1731 | 4 | 3555 |  | CORR | AXGR | 03:45 | 03:49 | 03:49 | 119 | 42 | 13 | EXT |  | 0.9 | (c)
39337.81 | 0.025 | 0.001 | -11.6 | -11.624 | -1758 | -1724 | -1732 | 1705 | 1 | 3556 |  | CORR | AXGR | 03:40 | 03:46 | 03:44 | 163 | 53 | 11 | EXT |  | 0.9 | (c)
39337.863 | 0.078 | 0.04 | -11.547 | -11.585 | -1688 | -1555 | -1359 | 1030 | 40 | 3556 |  | CORR | GENE | 03:51 | 04:13 | 04:44 | 109 | 658 | 12 | EXT |  | 0.9 | (c)
39337.961 | 0.176 | 0.146 | -11.449 | -11.479 | -740 | -624 | -566 | 392 | 146 | 3556 |  | CORR | CIGR | 06:24 | 06:43 | 06:52 | 51 | 348 | 11 | EXT |  | 0.89 | (c)
39338.193 | 0.408 | 0.392 | -11.217 | -11.233 | -617 | -542 | -542 | 466 | 392 | 3556 |  | CORR | CIGR | 06:44 | 06:56 | 06:56 | 33 | 152 | 13 | EXT |  | 0.89 | (c)
39338.581 | 0.796 | 0.776 | -10.829 | -10.849 | -1336 | -1242 | -1217 | 1098 | 776 | 3556 |  | CORR | CIGR | 04:48 | 05:03 | 05:07 | 32 | 238 | 12 | EXT |  | 0.89 | (c)
39338.807 | 1.022 | 0.906 | -10.603 | -10.719 | -1377 | -1086 | -1140 | 904 | 906 | 3556 |  | CORR | GENE | 04:42 | 05:29 | 05:20 | 134 | 473 | 11 | EXT |  | 0.9 | (c)
39340.851 | 3.066 | 3.034 | -8.559 | -8.591 | -79 | 5 | 10 | 0 | 3034 | 3556 |  | CORR | CIGR | 08:11 | 08:25 | 08:25 | 53 | 178 | 10 | EXT |  | 0.89 | (c)
39341.182 | 3.397 | 3.346 | -8.228 | -8.279 | -144 | -102 | -97 | 50 | 3346 | 3556 |  | CORR | GENE | 08:01 | 08:07 | 08:08 | 234 | 94 | 12 | EXT |  | 0.91 | (c)
39344.753 | 6.968 | 6.956 | -4.657 | -4.669 | -956 | -890 | -899 | 843 | 4644 | 3556 |  | CORR | CIGR | 05:50 | 06:00 | 05:59 | 25 | 112 | 10 | EXT |  | 0.89 | (c)
39344.886 | 7.101 | 7.089 | -4.524 | -4.536 | -1006 | -958 | -966 | 927 | 4510 | 3556 |  | CORR | CIGR | 05:42 | 05:49 | 05:48 | 26 | 79 | 11 | EXT |  | 0.89 | (c)
39345.8 | 8.015 | 7.996 | -3.61 | -3.629 | -501 | -415 | -336 | 172 | 3507 | 3556 |  | CORR | GENE | 07:03 | 07:17 | 07:30 | 122 | 329 | 17 | EXT |  | 0.9 | (c)
39346.776 | 8.991 | 8.868 | -2.634 | -2.757 | -347 | -158 | -248 | 149 | 2575 | 3556 |  | CORR | GENE | 07:28 | 07:58 | 07:44 | 182 | 198 | 18 | EXT |  | 0.92 | (c)
39346.941 | 9.156 | 8.613 | -2.469 | -3.012 | -149 | -85 | -103 | 57 | 2397 | 3556 |  | CORR | GENE | 07:60 | 08:10 | 08:07 | 615 | 92 | 24 | EXT |  | 1.05 | (b)
39347.577 | 9.792 | 9.779 | -1.833 | -1.846 | -151 | -91 | -99 | 47 | 1821 | 3556 |  | CORR | CIGR | 07:59 | 08:09 | 08:08 | 25 | 104 | 10 | EXT |  | 0.89 | (c)
39348.289 | 10.504 | 10.493 | -1.121 | -1.132 | -214 | -168 | -148 | 83 | 1111 | 3556 |  | CORR | CIGR | 07:49 | 07:57 | 07:60 | 21 | 131 | 15 | EXT |  | 0.89 | (c)
39348.73 | 10.945 | 10.937 | -0.68 | -0.688 | -165 | -87 | -103 | 40 | 669 | 3556 |  | CORR | CIGR | 07:57 | 08:10 | 08:07 | 19 | 125 | 13 | EXT |  | 0.89 | (c)
39349.299 | 11.514 | 11.49 | -0.111 | -0.135 | -383 | -217 | -261 | 139 | 62 | 3556 |  | CORR | GENE | 07:22 | 07:49 | 07:42 | 73 | 243 | 11 | EXT |  | 0.89 | (c)
39349.41 | 0 | -0.015 | -11.185 | -11.2 | -1407 | -618 | 777 | 1407 |  | 3557 | Нарушение формы кольцевого шва | GWAN |  | 11:01 | 01:08 | 16:53 | 0 | 4367 |  | EXT | Нарушение формы кольцевого шва |  | (c)
39383.116 | 10.996 | 10.959 | -0.074 | -0.111 | 1708 | 1843 | 1901 | 1708 | 44 | 3559 |  | CORR | GENE | 11:02 | 11:24 | 11:34 | 67 | 386 | 11 | EXT | Аномалия находится на отводе. | 0.89 | (c)
39383.121 | 11.001 | 10.971 | -0.069 | -0.099 | -1791 | -1591 | -1472 | 1154 | 41 | 3559 |  | CORR | GENE | 01:38 | 02:10 | 02:29 | 58 | 637 | 11 | EXT | Аномалия находится на отводе. | 0.89 | (c)
39383.146 | 11.026 | 10.986 | -0.044 | -0.084 | -15 | 120 | 269 | 0 | 24 | 3559 |  | CORR | GENE | 06:24 | 06:46 | 07:10 | 60 | 568 | 13 | EXT | Аномалия находится на отводе. | 0.89 | (c)
39383.149 | 11.029 | 10.981 | -0.041 | -0.089 | -1084 | -921 | -911 | 737 | 25 | 3559 |  | CORR | GENE | 03:32 | 03:58 | 03:60 | 64 | 347 | 12 | EXT | Аномалия находится на отводе. | 0.89 | (c)
39383.16 | 11.04 | 10.982 | -0.03 | -0.088 | -587 | -369 | -331 | 75 | 21 | 3559 |  | CORR | GENE | 04:52 | 05:27 | 05:33 | 67 | 512 | 10 | EXT | Аномалия находится на отводе. | 0.89 | (c)
39394.742 | 11.552 | 11.524 | -0.048 | -0.076 | 116 | 312 | 287 | 116 | 30 | 3560 |  | CORR | CIGR | 05:02 | 05:34 | 05:30 | 46 | 340 | 10 | EXT |  | 0.89 | (c)
39394.79 | 0 | -0.014 | -11.595 | -11.609 | 1550 | 1696 | 1742 | 1550 |  | 3561 | Нарушение формы кольцевого шва | GWAN |  | 03:53 | 04:17 | 04:24 | 0 | 384 |  | EXT | Нарушение формы кольцевого шва Аномалия находится на отводе. |  | (c)
39408.318 | 1.933 | 1.915 | -9.267 | -9.285 | 838 | 942 | 924 | 838 | 1915 | 3562 |  | CORR | CIGR | 02:59 | 03:16 | 03:13 | 38 | 171 | 10 | EXT | Аномалия находится на отводе. | 0.89 | (c)
39408.507 | 2.122 | 2.057 | -9.078 | -9.143 | 597 | 634 | 668 | 597 | 2057 | 3562 |  | GOUG | GENE | 02:20 | 02:26 | 02:32 | 83 | 142 | 8 | EXT | Аномалия находится на отводе. Задир. |  | (c)
39419.528 | 1.943 | 1.825 | -8.772 | -8.89 | -490 | -359 | -367 | 244 | 1825 | 3563 |  | DENT | GENE | 10:46 | 11:07 | 11:05 | 194 | 247 | 0.4 | N/A | Глубина вмятины: 5 мм (0,4%). Линейка: 19 см в (183 см; 11:07 ч:мин) Аномалия находится на отводе. |  | (c)
39437.064 | 8.764 | 8.751 | -1.636 | -1.649 | -2152 | -2108 | -2104 | 2056 | 1612 | 3564 | Металлургический дефект | MIAN | CIGR | 06:13 | 06:20 | 06:21 | 37 | 95 |  | INT | Металлургический дефект Эквивалент потери металла 10%. Аномалия находится на отводе. |  | (c)
39450.22 | 0 | -0.024 | -11.105 | -11.129 | 1637 | 1703 | 1897 | 1637 |  | 3566 | Нарушение формы кольцевого шва | GWAN |  | 10:37 | 10:47 | 11:19 | 0 | 519 |  | EXT | Нарушение формы кольцевого шва Аномалия находится на отводе. |  | (c)
39465.306 | 3.981 | 3.963 | -7.599 | -7.617 | -1585 | -1526 | -1496 | 1406 | 3963 | 3567 |  | CORR | CIGR | 08:14 | 08:24 | 08:29 | 40 | 179 | 10 | EXT | Аномалия находится на отводе. | 0.89 | (c)
39496.738 | 1.398 | 1.373 | -8.337 | -8.362 | 986 | 1142 | 1143 | 986 | 1373 | 3570 |  | CORR | GENE | 02:58 | 03:23 | 03:23 | 73 | 316 | 13 | EXT | Аномалия находится на отводе. | 0.89 | (c)
39499.365 | 4.025 | 4.005 | -5.71 | -5.73 | -2006 | -1895 | -1869 | 1731 | 4005 | 3570 |  | CORR | GENE | 06:55 | 07:13 | 07:17 | 163 | 276 | 14 | EXT | Аномалия находится на отводе. | 0.91 | (c)
39509.563 | 4.488 | 4.476 | -5.537 | -5.549 | -2199 | -2147 | -2139 | 2079 | 4476 | 3571 |  | CORR | CIGR | 06:15 | 06:23 | 06:24 | 28 | 121 | 10 | EXT | Аномалия находится на отводе. | 0.89 | (c)
39549.53 | 0 | -0.013 | -11.37 | -11.383 | 1238 | 1301 | 1294 | 1238 |  | 3575 | Нарушение формы кольцевого шва | GWAN |  | 04:18 | 04:28 | 04:27 | 0 | 111 |  | EXT | Нарушение формы кольцевого шва Аномалия находится на отводе. |  | (c)
39549.53 | 0 | -0.027 | -11.37 | -11.397 | -1024 | -839 | -826 | 629 |  | 3575 | Нарушение формы кольцевого шва | GWAN |  | 10:13 | 10:43 | 10:45 | 0 | 395 |  | EXT | Нарушение формы кольцевого шва Аномалия находится на отводе. |  | (c)
39552.345 | 2.815 | 2.681 | -8.555 | -8.689 | 2031 | 2202 | -2205 | 1979 | 2681 | 3575 |  | DENT | GENE | 06:26 | 06:53 | 07:02 | 249 | 451 | 0.5 | N/A | Глубина вмятины: 7 мм (0,5%). Линейка: 25 см в (268 см; 06:53 ч:мин) |  | (c)
39572.454 | 0.084 | 0.062 | -11.381 | -11.403 | 565 | 704 | 731 | 565 | 62 | 3577 |  | CORR | GENE | 04:47 | 05:10 | 05:14 | 129 | 333 | 12 | EXT |  | 0.9 | (c)
39572.459 | 0.089 | 0.062 | -11.376 | -11.403 | 1355 | 1544 | 1571 | 1355 | 62 | 3577 |  | CORR | GENE | 06:55 | 07:25 | 07:30 | 84 | 432 | 10 | EXT |  | 0.89 | (c)
39572.461 | 0.091 | 0.055 | -11.374 | -11.41 | 1995 | 2143 | 2190 | 1995 | 55 | 3577 |  | CORR | GENE | 08:38 | 09:02 | 09:09 | 91 | 390 | 12 | EXT |  | 0.89 | (c)
39592.564 | 8.729 | 8.617 | -2.706 | -2.818 | -1538 | -1387 | -1283 | 1027 | 2610 | 3578 |  | DENT | GENE | 05:42 | 06:07 | 06:23 | 208 | 511 | 0.5 | N/A | Глубина вмятины: 7 мм (0,5%). Линейка: 21 см в (862 см; 06:07 ч:мин) Аномалия находится на отводе. |  | (c)
39618.035 | 0 | -0.015 | -11.465 | -11.48 | -2131 | -1963 | -1974 | 1817 |  | 3581 | Нарушение формы кольцевого шва | GWAN |  | 02:45 | 03:12 | 03:10 | 0 | 314 |  | EXT | Нарушение формы кольцевого шва |  | (c)
39618.035 | 0 | -0.015 | -11.465 | -11.48 | -1476 | -1406 | -1101 | 727 |  | 3581 | Нарушение формы кольцевого шва | GWAN |  | 04:30 | 04:42 | 05:31 | 0 | 750 |  | EXT | Нарушение формы кольцевого шва |  | (c)
39618.035 | 0 | -0.037 | -11.465 | -11.502 | 329 | 1133 | 848 | 329 |  | 3581 | Нарушение формы кольцевого шва | GWAN |  | 09:22 | 11:31 | 10:45 | 0 | 1039 |  | EXT | Нарушение формы кольцевого шва |  | (c)
39629.5 | 0 | -0.011 | -11.6 | -11.611 | 1491 | 2127 | -2200 | 1430 |  | 3582 | Нарушение формы кольцевого шва | GWAN |  | 02:58 | 04:41 | 05:03 | 0 | 1540 |  | EXT | Нарушение формы кольцевого шва |  | (c)
39652.295 | 0 | -0.012 | -11.63 | -11.642 | 2211 | -1264 | -1650 | 1050 |  | 3584 | Нарушение формы кольцевого шва | GWAN |  | 09:35 | 00:14 | 11:12 | 0 | 1201 |  | EXT | Нарушение формы кольцевого шва |  | (c)
39652.295 | 0 | -0.002 | -11.63 | -11.632 | -873 | 13 | -11 | 0 |  | 3584 | Нарушение формы кольцевого шва | GWAN |  | 01:17 | 03:40 | 03:36 | 0 | 1724 |  | EXT | Нарушение формы кольцевого шва |  | (c)
39652.295 | 0 | -0.004 | -11.63 | -11.634 | 1425 | 1545 | 1581 | 1425 |  | 3584 | Нарушение формы кольцевого шва | GWAN |  | 07:28 | 07:47 | 07:53 | 0 | 312 |  | EXT | Нарушение формы кольцевого шва |  | (c)
39663.925 | 0 | -0.021 | -11.56 | -11.581 | -1366 | -63 | 169 | 0 |  | 3585 | Нарушение формы кольцевого шва | GWAN |  | 02:16 | 05:46 | 06:23 | 0 | 3072 |  | EXT | Нарушение формы кольцевого шва |  | (c)
39673.497 | 9.572 | 9.554 | -1.988 | -2.006 | 1203 | 1283 | 1271 | 1203 | 1973 | 3585 |  | CORR | CIGR | 09:10 | 09:23 | 09:21 | 33 | 136 | 10 | EXT |  | 0.89 | (c)
39674.994 | 11.069 | 10.906 | -0.491 | -0.654 | 107 | 204 | 301 | 107 | 291 | 3585 |  | DENT | GENE | 06:13 | 06:29 | 06:45 | 363 | 389 | 0.4 | N/A | Глубина вмятины: 6 мм (0,4%). Линейка: 36 см в (1091 см; 06:29 ч:мин) Аномалия находится вблизи продольного шва. |  | (c)
39675.485 | 0 | -0.016 | -11.55 | -11.566 | 307 | 929 | 796 | 307 |  | 3586 | Нарушение формы кольцевого шва | GWAN |  | 03:15 | 04:56 | 04:34 | 0 | 977 |  | EXT | Нарушение формы кольцевого шва |  | (c)
39675.485 | 0 | -0.02 | -11.55 | -11.57 | -2213 | -2139 | -1849 | 1486 |  | 3586 | Нарушение формы кольцевого шва | GWAN |  | 08:29 | 08:40 | 09:27 | 0 | 727 |  | EXT | Нарушение формы кольцевого шва |  | (c)
39687.035 | 0 | -0.026 | -11.455 | -11.481 | -1995 | 623 | -385 | 1225 |  | 3587 | Нарушение формы кольцевого шва | GWAN |  | 08:02 | 03:05 | 12:22 | 0 | 3220 |  | EXT | Нарушение формы кольцевого шва Аномалия находится на упругопластическом изгибе: R=667 D, максимальное растяжение на 6.5 час. |  | (c)
39744.37 | 0.05 | 0.027 | -11.625 | -11.648 | -1925 | -1663 | -1711 | 1497 | 27 | 3592 |  | CORR | GENE | 05:48 | 06:30 | 06:22 | 98 | 428 | 11 | EXT |  | 0.89 | (c)
39744.384 | 0.064 | 0.031 | -11.611 | -11.644 | -1462 | -1310 | -857 | 252 | 31 | 3592 |  | CORR | GENE | 07:02 | 07:27 | 08:40 | 120 | 1210 | 10 | EXT |  | 0.89 | (c)
39766.687 | 10.692 | 10.63 | -0.058 | -0.12 | -867 | 478 | -72 | 0 | 25 | 3593 |  | CORR | GENE | 03:14 | 06:51 | 05:22 | 95 | 1590 | 10 | EXT |  | 0.89 | (c)
39777.751 | 11.006 | 10.92 | -0.024 | -0.11 | -1166 | -583 | -72 | 0 | 22 | 3594 |  | CORR | GENE | 04:15 | 05:50 | 07:12 | 88 | 2189 | 10 | EXT |  | 0.89 | (c)
39811.575 | 0 | -0.016 | -11.49 | -11.506 | 711 | 1031 | 1065 | 711 |  | 3598 | Нарушение формы кольцевого шва | GWAN |  | 01:55 | 02:47 | 02:52 | 0 | 708 |  | EXT | Нарушение формы кольцевого шва |  | (c)
39811.633 | 0.058 | 0.027 | -11.432 | -11.463 | 1368 | -2042 | -2100 | 1106 | 27 | 3598 |  | CORR | GENE | 03:41 | 06:31 | 06:21 | 74 | 1987 | 12 | EXT |  | 0.89 | (c)
39823.145 | 0.08 | 0.024 | -11.165 | -11.221 | -644 | 1525 | 1567 | 644 | 24 | 3599 |  | CORR | GENE | 11:37 | 05:27 | 17:34 | 98 | 4423 | 12 | EXT |  | 0.89 | (c)
39845.584 | 11.274 | 11.238 | -0.071 | -0.107 | 803 | 1923 | -1841 | 23 | 28 | 3600 |  | CORR | GENE | 08:15 | 11:16 | 13:09 | 79 | 3635 | 11 | EXT |  | 0.89 | (c)
39868.409 | 0.059 | 0.003 | -11.361 | -11.417 | -79 | 654 | 2111 | 0 | 3 | 3603 |  | CORR | GENE | 00:01 | 01:60 | 05:55 | 109 | 4381 | 11 | EXT |  | 0.89 | (c)
39914.466 | 0.091 | 0.065 | -11.374 | -11.4 | -963 | -187 | -492 | 21 | 65 | 3607 |  | CORR | GENE | 04:20 | 06:25 | 05:36 | 113 | 942 | 9 | EXT |  | 0.89 | (c)
39914.476 | 0.101 | 0.066 | -11.364 | -11.399 | 1 | 418 | 410 | 1 | 66 | 3607 |  | CORR | GENE | 06:56 | 08:03 | 08:02 | 64 | 817 | 12 | EXT |  | 0.89 | (c)
39936.88 | 11.04 | 10.994 | -0.085 | -0.131 | -1061 | -332 | -496 | 0 | 35 | 3608 |  | CORR | GENE | 04:18 | 06:16 | 05:49 | 96 | 1129 | 14 | EXT |  | 0.89 | (c)
39959.087 | 11.007 | 10.988 | -0.198 | -0.217 | 1179 | 1293 | 1308 | 1179 | 181 | 3610 |  | CORR | CIGR | 05:55 | 06:13 | 06:16 | 36 | 258 | 10 | EXT | Аномалия находится на отводе. | 0.89 | (c)
39993.866 | 11.541 | 11.495 | -0.064 | -0.11 | 2044 | 2170 | 2164 | 2044 | 43 | 3613 |  | CORR | GENE | 07:51 | 08:11 | 08:10 | 67 | 241 | 12 | EXT | Аномалия находится на упругопластическом изгибе: R=404 D, максимальное растяжение на 6 час. | 0.89 | (c)
39993.907 | 11.582 | 11.533 | -0.023 | -0.072 | 1260 | 1418 | 1431 | 1260 | 16 | 3613 |  | CORR | GENE | 05:44 | 06:10 | 06:12 | 56 | 344 | 23 | EXT | Аномалия находится на упругопластическом изгибе: R=404 D, максимальное растяжение на 6 час. | 0.95 | (c)
39993.931 | 0.001 | 0.001 | -11.484 | -11.484 | 1972 | 2013 | 2029 | 1972 | 1 | 3614 |  | CORR | GENE | 06:03 | 06:10 | 06:13 | 50 | 116 | 21 | EXT | Аномалия находится на упругопластическом изгибе: R=404 D, максимальное растяжение на 6 час. | 0.9 | (c)
40050.995 | 0 | -0.021 | -11.6 | -11.621 | 2032 | -2186 | 2229 | 2032 |  | 3619 | Нарушение формы кольцевого шва | GWAN |  | 01:53 | 02:32 | 02:24 | 0 | 394 |  | EXT | Нарушение формы кольцевого шва Аномалия находится на упругопластическом изгибе: R=307 D, максимальное растяжение на 0.3 час. |  | (c)
40050.995 | 0 | -0.01 | -11.6 | -11.61 | -131 | 73 | 80 | 0 |  | 3619 | Нарушение формы кольцевого шва | GWAN |  | 08:03 | 08:36 | 08:37 | 0 | 421 |  | EXT | Нарушение формы кольцевого шва Аномалия находится на упругопластическом изгибе: R=307 D, максимальное растяжение на 0.3 час. |  | (c)
40096.705 | 0 | -0.02 | -11.41 | -11.43 | 1173 | 2160 | 2163 | 1173 |  | 3623 | Нарушение формы кольцевого шва | GWAN |  | 00:51 | 03:30 | 03:31 | 0 | 1979 |  | EXT | Нарушение формы кольцевого шва |  | (c)
40096.705 | 0 | -0.014 | -11.41 | -11.424 | -1165 | -1066 | -1035 | 904 |  | 3623 | Нарушение формы кольцевого шва | GWAN |  | 06:34 | 06:50 | 06:55 | 0 | 261 |  | EXT | Нарушение формы кольцевого шва |  | (c)
40108.273 | 0.158 | 0.098 | -11.282 | -11.342 | -324 | -219 | -111 | 103 | 98 | 3624 |  | CORR | GENE | 11:15 | 11:32 | 11:49 | 125 | 427 | 11 | EXT |  | 0.9 | (c)
40199.875 | 0 | -0.018 | -11.545 | -11.563 | 1317 | 1815 | 1705 | 1317 |  | 3632 | Нарушение формы кольцевого шва | GWAN |  | 09:02 | 10:22 | 10:04 | 0 | 777 |  | EXT | Нарушение формы кольцевого шва |  | (c)
40268.274 | 11.359 | 11.276 | -0.046 | -0.129 | -348 | 448 | 147 | 0 | 22 | 3637 |  | CORR | GENE | 07:16 | 09:24 | 08:36 | 107 | 990 | 13 | EXT |  | 0.9 | (c)
40455.998 | 5.368 | 5.275 | -6.272 | -6.365 | 799 | 1134 | 1097 | 799 | 5275 | 3654 |  | DENT | GENE | 05:58 | 06:52 | 06:46 | 253 | 596 | 0.3 | N/A | Глубина вмятины: 4 мм (0,3%). Линейка: 25 см в (528 см; 06:52 ч:мин) |  | (c)
40457.292 | 6.662 | 6.516 | -4.978 | -5.124 | 483 | 740 | 830 | 483 | 4834 | 3654 |  | DENT | GENE | 05:07 | 05:48 | 06:03 | 290 | 694 | 1.1 | N/A | Глубина вмятины: 15 мм (1,1%). Линейка: 29 см в (652 см; 05:48 ч:мин) |  | (c)
40458.634 | 8.004 | 7.872 | -3.636 | -3.768 | 881 | 1335 | 1189 | 881 | 3506 | 3654 |  | DENT | GENE | 06:11 | 07:24 | 07:01 | 262 | 616 | 0.4 | N/A | Глубина вмятины: 6 мм (0,4%). Линейка: 26 см в (787 см; 07:24 ч:мин) |  | (c)
40473.983 | 0.058 | 0.028 | -11.322 | -11.352 | 1417 | -1790 | -2217 | 1390 | 28 | 3656 |  | CORR | GENE | 03:26 | 06:48 | 05:40 | 67 | 1654 | 10 | EXT |  | 0.89 | (c)
40485.174 | 11.249 | 11.203 | -0.131 | -0.177 | 716 | 743 | 751 | 716 | 122 | 3656 | Металлургический дефект | MIAN | GENE | 01:33 | 01:37 | 01:39 | 55 | 71 |  | INT | Металлургический дефект Эквивалент потери металла 10%. |  | (c)
40497.888 | 1.228 | 1.147 | -10.202 | -10.283 | -295 | 85 | -18 | 0 | 1147 | 3658 |  | DENT | GENE | 03:05 | 04:07 | 03:50 | 147 | 554 | 0.3 | N/A | Глубина вмятины: 4 мм (0,3%). Линейка: 15 см в (115 см; 04:07 ч:мин) Аномалия находится вблизи продольного шва. |  | (c)
40507.169 | 10.509 | 10.5 | -0.921 | -0.93 | 18 | 115 | 96 | 18 | 909 | 3658 | Дефект проката | MIAN | CIGR | 03:56 | 04:11 | 04:08 | 21 | 155 |  | INT | Дефект проката Эквивалент потери металла 10%. Аномалия находится на упругопластическом изгибе: R=614 D, максимальное растяжение на 11.8 час. |  | (c)
40510.986 | 2.896 | 2.774 | -8.554 | -8.676 | -1356 | -1169 | -1091 | 826 | 2774 | 3659 |  | DENT | GENE | 06:23 | 06:53 | 07:06 | 240 | 530 | 0.5 | N/A | Глубина вмятины: 7 мм (0,5%). Линейка: 24 см в (277 см; 06:53 ч:мин) Аномалия находится на упругопластическом изгибе. |  | (c)
40564.645 | 11.27 | 11.216 | -0.05 | -0.104 | 747 | 1669 | 1286 | 747 | 28 | 3663 |  | CORR | GENE | 05:02 | 07:31 | 06:29 | 76 | 1079 | 11 | EXT |  | 0.89 | (c)
40712.788 | 0.058 | 0.045 | -11.267 | -11.28 | 169 | 435 | 531 | 169 | 45 | 3677 |  | CORR | GENE | 02:40 | 03:23 | 03:39 | 71 | 725 | 12 | EXT |  | 0.89 | (c)
40756.73 | 0 | -0.01 | -11.625 | -11.635 | -1620 | -1378 | -1354 | 1089 |  | 3681 | Нарушение формы кольцевого шва | GWAN |  | 05:25 | 06:04 | 06:08 | 0 | 532 |  | EXT | Нарушение формы кольцевого шва |  | (c)
40814.675 | 0.06 | 0.019 | -11.255 | -11.296 | -1817 | -1330 | -796 | 0 | 19 | 3686 |  | CORR | GENE | 04:22 | 05:40 | 07:06 | 94 | 2042 | 15 | EXT |  | 0.89 | (c)
40825.921 | 11.306 | 11.253 | -0.009 | -0.062 | -1521 | -1341 | -1027 | 533 | 3 | 3686 |  | CORR | GENE | 05:09 | 05:38 | 06:29 | 59 | 988 | 17 | EXT |  | 0.89 | (c)
40825.968 | 0.038 | 0.03 | -11.427 | -11.435 | -823 | -706 | -452 | 80 | 30 | 3687 |  | CORR | GENE | 05:17 | 05:36 | 06:17 | 59 | 744 | 11 | EXT |  | 0.89 | (c)
40837.337 | 11.407 | 11.391 | -0.058 | -0.074 | 248 | 334 | 333 | 248 | 41 | 3687 |  | CORR | CIGR | 08:10 | 08:24 | 08:24 | 33 | 171 | 10 | EXT |  | 0.89 | (c)
40847.06 | 0 | 0 | -1.535 | -1.535 | -1105 | -556 | -761 | 417 | 0 | 3688б | Непровар / утяжина | GWAN |  | 03:15 | 04:44 | 04:11 | 0 | 688 | 20 | INT | Непровар / утяжина |  | (b)
40859.729 | 0.124 | 0.114 | -11.401 | -11.411 | -167 | -112 | -114 | 60 | 114 | 3690 |  | CORR | CIGR | 07:06 | 07:15 | 07:15 | 20 | 108 | 12 | EXT |  | 0.89 | (c)
40882.605 | 0 | -0.007 | -10.98 | -10.987 | 554 | 975 | 814 | 554 |  | 3692 | Нарушение формы кольцевого шва | GWAN |  | 04:17 | 05:25 | 04:59 | 0 | 520 |  | EXT | Нарушение формы кольцевого шва |  | (c)
40916.477 | 11.427 | 11.373 | -0.043 | -0.097 | -85 | 126 | 130 | 0 | 3 | 3694 |  | CORR | GENE | 07:18 | 07:52 | 07:53 | 94 | 429 | 18 | EXT |  | 0.9 | (c)
40916.52 | 0 | -0.012 | -11.28 | -11.292 | 583 | 980 | 812 | 583 |  | 3695 | Нарушение формы кольцевого шва | GWAN |  | 06:30 | 07:34 | 07:07 | 0 | 458 |  | EXT | Нарушение формы кольцевого шва |  | (c)
40916.54 | 0.02 | 0.011 | -11.26 | -11.269 | 591 | 670 | 775 | 591 | 11 | 3695 |  | CORR | CIGR | 06:32 | 06:44 | 07:01 | 19 | 368 | 15 | EXT |  | 0.89 | (c)
40916.586 | 0.066 | 0.053 | -11.214 | -11.227 | 842 | 978 | 1005 | 842 | 53 | 3695 |  | CORR | CIGR | 07:12 | 07:34 | 07:38 | 44 | 325 | 10 | EXT |  | 0.89 | (c)
40950.591 | 11.171 | 11.117 | -0.069 | -0.123 | -888 | -163 | -43 | 0 | 31 | 3697 |  | CORR | GENE | 05:39 | 07:36 | 07:56 | 92 | 1689 | 13 | EXT |  | 0.89 | (c)
40950.6 | 11.18 | 11.116 | -0.06 | -0.124 | -1834 | -1661 | -1616 | 1398 | 37 | 3697 |  | CORR | GENE | 03:07 | 03:35 | 03:42 | 87 | 436 | 10 | EXT |  | 0.89 | (c)
40984.346 | 11.136 | 11.081 | -0.064 | -0.119 | 1433 | 1773 | -2165 | 1302 | 22 | 3700 |  | CORR | GENE | 11:23 | 00:18 | 13:43 | 97 | 1726 | 11 | EXT |  | 0.89 | (c)
40995.872 | 0.077 | 0.055 | -11.173 | -11.195 | 2101 | -2183 | -2183 | 2006 | 55 | 3702 |  | CORR | GENE | 04:22 | 04:51 | 04:51 | 70 | 354 | 10 | EXT |  | 0.89 | (c)
41007.104 | 0.059 | 0.029 | -11.366 | -11.396 | 1014 | 1195 | 1201 | 1014 | 29 | 3703 |  | CORR | GENE | 01:51 | 02:20 | 02:21 | 74 | 374 | 11 | EXT |  | 0.89 | (c)
41007.119 | 0.074 | 0.041 | -11.351 | -11.384 | -1229 | -963 | -1035 | 841 | 41 | 3703 |  | CORR | GENE | 07:49 | 08:32 | 08:20 | 119 | 388 | 10 | EXT |  | 0.89 | (c)
41007.121 | 0.076 | 0.052 | -11.349 | -11.373 | 1913 | 2220 | -2016 | 1484 | 52 | 3703 |  | CORR | GENE | 04:16 | 05:06 | 05:42 | 106 | 1064 | 10 | EXT |  | 0.89 | (c)
41018.402 | 11.357 | 11.314 | -0.068 | -0.111 | -1321 | -1218 | -1063 | 805 | 38 | 3703 |  | CORR | GENE | 07:34 | 07:51 | 08:16 | 73 | 515 | 12 | EXT |  | 0.89 | (c)
41018.425 | 11.38 | 11.321 | -0.045 | -0.104 | 2164 | -2149 | -2182 | 2067 | 35 | 3703 |  | CORR | GENE | 04:57 | 05:21 | 05:15 | 69 | 230 | 11 | EXT |  | 0.89 | (c)
41018.546 | 0.076 | 0.056 | -11.444 | -11.464 | -1751 | -1473 | -1426 | 1100 | 56 | 3704 |  | CORR | CIGR | 05:29 | 06:14 | 06:22 | 47 | 651 | 13 | EXT |  | 0.89 | (c)
41064.578 | 0.073 | 0.026 | -11.602 | -11.649 | 2199 | -1880 | -1674 | 1085 | 26 | 3708 |  | CORR | GENE | 07:43 | 08:44 | 09:18 | 101 | 1177 | 10 | EXT |  | 0.89 | (c)
41064.593 | 0.088 | 0.046 | -11.587 | -11.629 | -331 | 832 | 891 | 0 | 46 | 3708 |  | CORR | GENE | 00:54 | 04:02 | 04:12 | 98 | 2445 | 12 | EXT |  | 0.89 | (c)
41076.141 | 11.636 | 11.56 | -0.039 | -0.115 | 86 | 768 | 973 | 86 | 16 | 3708 |  | CORR | GENE | 02:02 | 03:52 | 04:25 | 99 | 1774 | 13 | EXT |  | 0.89 | (c)
41200.642 | 11.057 | 10.999 | -0.578 | -0.636 | -1727 | -1423 | -1450 | 1172 | 538 | 3719 |  | CORR | GENE | 06:12 | 07:01 | 06:57 | 98 | 555 | 15 | EXT |  | 0.9 | (c)
41361.249 | 11.354 | 11.301 | -0.056 | -0.109 | 498 | 1086 | 1099 | 498 | 29 | 3733 |  | CORR | GENE | 01:10 | 02:45 | 02:47 | 80 | 1201 | 11 | EXT |  | 0.89 | (c)
41361.267 | 11.372 | 11.313 | -0.038 | -0.097 | 1832 | 2018 | 2091 | 1832 | 17 | 3733 |  | CORR | GENE | 04:45 | 05:15 | 05:27 | 80 | 519 | 11 | EXT |  | 0.89 | (c)
41395.713 | 0.103 | 0.05 | -11.212 | -11.265 | 1203 | 1618 | 1635 | 1203 | 50 | 3737 |  | CORR | GENE | 03:14 | 04:21 | 04:23 | 100 | 863 | 12 | EXT |  | 0.89 | (c)
41429.84 | 0 | -0.014 | -11.345 | -11.359 | -1750 | -1584 | -1013 | 277 |  | 3740 | Нарушение формы кольцевого шва | GWAN |  | 09:12 | 09:39 | 11:11 | 0 | 1474 |  | EXT | Нарушение формы кольцевого шва |  | (c)
41452.832 | 0.087 | 0.06 | -11.408 | -11.435 | 354 | 1321 | 1077 | 354 | 60 | 3742 |  | CORR | GENE | 04:42 | 07:18 | 06:38 | 91 | 1446 | 12 | EXT |  | 0.89 | (c)
41452.855 | 0.11 | 0.048 | -11.385 | -11.447 | 1854 | -1816 | -2075 | 1542 | 48 | 3742 |  | CORR | GENE | 08:44 | 10:51 | 10:10 | 98 | 1065 | 13 | EXT |  | 0.89 | (c)
41453.069 | 0.324 | 0.289 | -11.171 | -11.206 | 1881 | 2177 | 2139 | 1881 | 289 | 3742 |  | CORR | GENE | 08:48 | 09:36 | 09:30 | 78 | 516 | 13 | EXT |  | 0.89 | (c)
41453.327 | 0.582 | 0.492 | -10.913 | -11.003 | 1326 | 2202 | 1872 | 1326 | 492 | 3742 |  | CORR | GENE | 07:18 | 09:40 | 08:47 | 134 | 1093 | 10 | EXT |  | 0.9 | (c)
41454.591 | 1.846 | 1.788 | -9.649 | -9.707 | 829 | 1097 | 1068 | 829 | 1788 | 3742 |  | CORR | GENE | 05:58 | 06:42 | 06:37 | 112 | 480 | 10 | EXT |  | 0.89 | (c)
41464.274 | 0.034 | 0.02 | -11.411 | -11.425 | 616 | 745 | 1053 | 616 | 20 | 3743 |  | CORR | GENE | 08:39 | 08:59 | 09:49 | 85 | 874 | 10 | EXT |  | 0.89 | (c)
41464.289 | 0.049 | 0.022 | -11.396 | -11.423 | -334 | 5 | 69 | 0 | 22 | 3743 |  | CORR | GENE | 06:05 | 06:60 | 07:10 | 123 | 805 | 12 | EXT |  | 0.9 | (c)
41475.669 | 11.429 | 11.365 | -0.016 | -0.08 | -1008 | -721 | -765 | 521 | 4 | 3743 |  | CORR | GENE | 04:16 | 05:03 | 04:56 | 76 | 487 | 14 | EXT |  | 0.89 | (c)
41494.221 | 7.391 | 7.263 | -4.104 | -4.232 | 2044 | 2193 | 2202 | 2044 | 3987 | 3745 |  | DENT | GENE | 06:05 | 06:29 | 06:31 | 245 | 316 | 0.4 | N/A | Глубина вмятины: 6 мм (0,4%). Линейка: 25 см в (726 см; 06:29 ч:мин) |  | (c)
41505.135 | 6.81 | 6.622 | -4.895 | -5.083 | 1509 | 1643 | 1679 | 1509 | 4775 | 3746 |  | DENT | GENE | 05:52 | 06:13 | 06:19 | 308 | 340 | 0.4 | N/A | Глубина вмятины: 5 мм (0,4%). Линейка: 31 см в (662 см; 06:13 ч:мин) |  | (c)
41532.923 | 11.218 | 11.161 | -0.042 | -0.099 | -442 | 48 | 129 | 0 | 23 | 3748 |  | CORR | GENE | 06:18 | 07:37 | 07:50 | 76 | 1143 | 11 | EXT |  | 0.89 | (c)
41543.971 | 11.006 | 10.992 | -0.619 | -0.633 | 1275 | 1361 | 1368 | 1275 | 602 | 3749 |  | CORR | CIGR | 06:32 | 06:46 | 06:47 | 31 | 187 | 9 | EXT |  | 0.89 | (c)
41612.394 | 0.149 | 0.138 | -11.101 | -11.112 | -2155 | -2043 | -2003 | 1850 | 138 | 3756 |  | CORR | CIGR | 05:31 | 05:50 | 05:56 | 24 | 305 | 11 | EXT |  | 0.89 | (c)
41679.925 | 0 | -0.019 | -11.275 | -11.294 | 302 | 1416 | 1107 | 302 |  | 3762 | Нарушение формы кольцевого шва | GWAN |  | 01:05 | 04:05 | 03:15 | 0 | 1609 |  | EXT | Нарушение формы кольцевого шва |  | (c)
41702.59 | 11.39 | 11.333 | -0.045 | -0.102 | -971 | -834 | -510 | 49 | 21 | 3763 |  | CORR | GENE | 01:05 | 01:27 | 02:20 | 81 | 921 | 11 | EXT |  | 0.89 | (c)
41702.6 | 11.4 | 11.315 | -0.035 | -0.12 | -1452 | -1374 | -1242 | 1031 | 26 | 3763 |  | CORR | GENE | 11:47 | 00:00 | 12:21 | 94 | 421 | 10 | EXT |  | 0.89 | (c)
41702.708 | 0.073 | 0.062 | -11.202 | -11.213 | -1409 | -1298 | -1282 | 1154 | 62 | 3764 |  | CORR | CIGR | 03:42 | 04:00 | 04:03 | 21 | 255 | 10 | EXT |  | 0.89 | (c)
41736.708 | 11.358 | 11.314 | -0.037 | -0.081 | -192 | 297 | 165 | 0 | 14 | 3766 |  | CORR | GENE | 03:03 | 04:22 | 04:01 | 67 | 714 | 11 | EXT |  | 0.89 | (c)
41770.997 | 11.362 | 11.326 | -0.058 | -0.094 | 1295 | 1504 | 1495 | 1295 | 31 | 3769 |  | CORR | GENE | 08:05 | 08:38 | 08:37 | 63 | 400 | 10 | EXT |  | 0.89 | (c)
41793.116 | 11.121 | 11.062 | -0.079 | -0.138 | 1670 | -1512 | -1885 | 978 | 38 | 3771 |  | CORR | GENE | 03:55 | 07:21 | 06:21 | 100 | 1813 | 10 | EXT |  | 0.89 | (c)
41793.206 | 0.011 | 0.001 | -9.889 | -9.899 | 187 | 286 | 292 | 187 | 1 | 3772а |  | CORR | CIGR | 02:58 | 03:14 | 03:15 | 29 | 210 | 10 | EXT |  | 0.89 | (c)
41803.018 | 9.823 | 9.754 | -0.077 | -0.146 | -1138 | -825 | -473 | 192 | 33 | 3772а |  | CORR | GENE | 11:25 | 00:15 | 13:12 | 113 | 1330 | 11 | EXT |  | 0.89 | (c)
41803.039 | 9.844 | 9.765 | -0.056 | -0.135 | -2056 | -1862 | -1674 | 1292 | 37 | 3772а |  | CORR | GENE | 08:56 | 09:28 | 09:58 | 98 | 763 | 10 | EXT |  | 0.89 | (c)
41803.095 | 0 | -0.009 | -3.7 | -3.709 | 613 | 706 | 708 | 613 |  | 3772б | Нарушение формы кольцевого шва | GWAN |  | 03:27 | 03:42 | 03:42 | 0 | 190 |  | EXT | Нарушение формы кольцевого шва |  | (c)
41803.095 | 0 | 0 | -3.7 | -3.7 | 1265 | 1321 | 1329 | 839 | 0 | 3772б | Непровар / утяжина | GWAN |  | 05:12 | 05:21 | 05:23 | 0 | 127 | 16 | INT | Непровар / утяжина |  | (c)
41803.095 | 0 | -0.014 | -3.7 | -3.714 | 1951 | 2176 | -2230 | 0 |  | 3772б | Нарушение формы кольцевого шва | GWAN |  | 07:03 | 07:39 | 07:48 | 0 | 561 |  | EXT | Нарушение формы кольцевого шва |  | (c)
41806.795 | 0 | -0.014 | -9.465 | -9.479 | 1346 | 1521 | 1481 | 1346 |  | 3773а | Нарушение формы кольцевого шва | GWAN |  | 02:18 | 02:46 | 02:40 | 0 | 271 |  | EXT | Нарушение формы кольцевого шва |  | (c)
41806.795 | 0 | -0.013 | -9.465 | -9.478 | -1305 | -1115 | -1050 | 796 |  | 3773а | Нарушение формы кольцевого шва | GWAN |  | 07:10 | 07:41 | 07:51 | 0 | 509 |  | EXT | Нарушение формы кольцевого шва |  | (c)
41806.843 | 0.048 | 0.018 | -9.417 | -9.447 | 1501 | -1998 | -981 | 0 | 18 | 3773а |  | CORR | GENE | 02:43 | 05:18 | 08:02 | 97 | 3957 | 13 | EXT |  | 0.89 | (c)
41839.115 | 0 | -0.017 | -11.62 | -11.637 | 1034 | 1309 | 1745 | 1034 |  | 3776 | Нарушение формы кольцевого шва | GWAN |  | 08:31 | 09:15 | 10:26 | 0 | 1422 |  | EXT | Нарушение формы кольцевого шва |  | (c)
41839.124 | 0.009 | 0.001 | -11.611 | -11.619 | 1185 | 1198 | 1200 | 1185 | 1 | 3776 |  | CORR | AXGR | 08:55 | 08:57 | 08:57 | 102 | 30 | 10 | EXT |  | 0.89 | (c)
41839.227 | 0.112 | 0.048 | -11.508 | -11.572 | -404 | -157 | -171 | 0 | 48 | 3776 |  | CORR | GENE | 04:39 | 05:19 | 05:16 | 97 | 465 | 15 | EXT |  | 0.9 | (c)
41847.312 | 8.197 | 7.894 | -3.423 | -3.726 | 921 | 976 | 1014 | 921 | 2175 | 3776 |  | GOUG | GENE | 08:13 | 08:21 | 08:27 | 1551 | 185 | 7 | EXT | Задир. |  | (c)
41873.11 | 0 | -0.008 | -11.42 | -11.428 | 1240 | 1621 | 1580 | 1240 |  | 3779 | Нарушение формы кольцевого шва | GWAN |  | 04:16 | 05:17 | 05:10 | 0 | 679 |  | EXT | Нарушение формы кольцевого шва |  | (c)
41873.11 | 0 | -0.019 | -11.42 | -11.439 | -836 | -370 | -500 | 164 |  | 3779 | Нарушение формы кольцевого шва | GWAN |  | 10:41 | 11:56 | 11:35 | 0 | 672 |  | EXT | Нарушение формы кольцевого шва |  | (c)
41907.18 | 11.275 | 11.261 | -0.055 | -0.069 | -2008 | -1861 | -1802 | 1595 | 33 | 3781 |  | CORR | CIGR | 06:19 | 06:43 | 06:52 | 36 | 413 | 10 | EXT |  | 0.89 | (c)
41907.235 | 0 | -0.01 | -11.59 | -11.6 | -1303 | -1231 | -1100 | 898 |  | 3782 | Нарушение формы кольцевого шва | GWAN |  | 03:45 | 03:57 | 04:18 | 0 | 405 |  | EXT | Нарушение формы кольцевого шва |  | (c)
41907.235 | 0 | -0.019 | -11.59 | -11.609 | -476 | -69 | -272 | 69 |  | 3782 | Нарушение формы кольцевого шва | GWAN |  | 05:59 | 07:05 | 06:32 | 0 | 407 |  | EXT | Нарушение формы кольцевого шва |  | (c)
41939.822 | 9.822 | 9.701 | -1.613 | -1.734 | -1518 | -1409 | -1333 | 1147 | 1506 | 3784 |  | DENT | GENE | 05:54 | 06:12 | 06:24 | 228 | 371 | 0.4 | N/A | Глубина вмятины: 5 мм (0,4%). Линейка: 23 см в (970 см; 06:12 ч:мин) |  | (c)
41975.264 | 11.204 | 11.162 | -0.066 | -0.108 | -1905 | -1566 | -1529 | 1152 | 27 | 3787 |  | CORR | GENE | 02:36 | 03:31 | 03:37 | 81 | 753 | 12 | EXT |  | 0.89 | (c)
41975.317 | 11.257 | 11.246 | -0.013 | -0.024 | -205 | -149 | -97 | 0 | 4 | 3787 |  | CORR | CIGR | 07:10 | 07:20 | 07:28 | 20 | 215 | 15 | EXT |  | 0.89 | (c)
42009.52 | 0 | -0.018 | -11.635 | -11.653 | -2094 | -1560 | -1291 | 488 |  | 3791 | Нарушение формы кольцевого шва | GWAN |  | 07:43 | 09:09 | 09:53 | 0 | 1605 |  | EXT | Нарушение формы кольцевого шва |  | (c)
42009.612 | 0.092 | 0.048 | -11.543 | -11.587 | 1872 | 2092 | 2119 | 1872 | 48 | 3791 |  | CORR | GENE | 06:23 | 06:59 | 07:03 | 74 | 495 | 19 | EXT |  | 0.89 | (c)
42021.102 | 11.582 | 11.522 | -0.053 | -0.113 | -192 | 930 | 487 | 0 | 14 | 3791 |  | CORR | GENE | 00:50 | 03:51 | 02:40 | 99 | 1358 | 14 | EXT |  | 0.89 | (c)
42021.11 | 11.59 | 11.531 | -0.045 | -0.104 | -1931 | -1761 | -1720 | 1510 | 18 | 3791 |  | CORR | GENE | 08:09 | 08:37 | 08:43 | 86 | 422 | 13 | EXT |  | 0.89 | (c)
42021.136 | 11.616 | 11.455 | -0.019 | -0.18 | 1430 | 1629 | 1806 | 1430 | 10 | 3791 |  | CORR | GENE | 05:12 | 05:44 | 06:13 | 170 | 753 | 14 | EXT |  | 0.91 | (c)
42021.644 | 0.489 | 0.421 | -10.946 | -11.014 | -1663 | -1459 | -1455 | 1247 | 421 | 3792 |  | CORR | GENE | 06:47 | 07:20 | 07:21 | 112 | 415 | 13 | EXT |  | 0.9 | (c)
42022.33 | 1.175 | 1.156 | -10.26 | -10.279 | -1693 | -1584 | -1575 | 1458 | 1156 | 3792 |  | CORR | GENE | 06:43 | 07:00 | 07:02 | 66 | 235 | 14 | EXT |  | 0.89 | (c)
42077.061 | 10.946 | 10.844 | -0.084 | -0.186 | 2044 | -1624 | -1138 | 141 | 45 | 3796 |  | CORR | GENE | 09:50 | 11:58 | 13:17 | 141 | 2558 | 12 | EXT |  | 0.9 | (c)
42111.541 | 11.396 | 11.335 | -0.059 | -0.12 | 1888 | -2212 | -1716 | 859 | 19 | 3799 |  | CORR | GENE | 00:28 | 01:27 | 02:47 | 101 | 1714 | 10 | EXT |  | 0.89 | (c)
42125.944 | 2.864 | 2.693 | -8.831 | -9.002 | -811 | -698 | -659 | 507 | 2693 | 3801 |  | DENT | GENE | 05:56 | 06:14 | 06:21 | 313 | 305 | 0.4 | N/A | Глубина вмятины: 5 мм (0,4%). Линейка: 31 см в (269 см; 06:14 ч:мин) |  | (c)
42180.119 | 11.224 | 11.145 | -0.056 | -0.135 | -326 | 1577 | 1003 | 0 | 27 | 3805 |  | CORR | GENE | 06:54 | 00:01 | 10:28 | 108 | 2657 | 12 | EXT |  | 0.89 | (c)
42203.529 | 0.154 | 0.139 | -11.386 | -11.401 | 1671 | 2021 | 1882 | 1671 | 139 | 3808 |  | CORR | CIGR | 08:42 | 09:39 | 09:16 | 32 | 422 | 13 | EXT |  | 0.89 | (c)
42385.813 | 10.878 | 10.836 | -0.052 | -0.094 | 1192 | 1323 | 1399 | 1192 | 8 | 3823 |  | CORR | GENE | 04:57 | 05:18 | 05:31 | 86 | 414 | 10 | EXT |  | 0.89 | (c)
42420.07 | 0 | -0.01 | -11.68 | -11.69 | -1596 | -803 | -1061 | 526 |  | 3827 | Нарушение формы кольцевого шва | GWAN |  | 00:24 | 02:32 | 01:51 | 0 | 1070 |  | EXT | Нарушение формы кольцевого шва |  | (c)
42420.07 | 0 | -0.017 | -11.68 | -11.697 | 1593 | -1876 | 2140 | 1593 |  | 3827 | Нарушение формы кольцевого шва | GWAN |  | 08:59 | 11:39 | 10:27 | 0 | 1094 |  | EXT | Нарушение формы кольцевого шва |  | (c)
42489.61 | 0 | -0.029 | -11.38 | -11.409 | 109 | 1790 | 1090 | 109 |  | 3833 | Нарушение формы кольцевого шва | GWAN |  | 08:49 | 01:21 | 11:28 | 0 | 1963 |  | EXT | Нарушение формы кольцевого шва |  | (c)
42489.68 | 0.07 | 0.018 | -11.31 | -11.362 | -495 | -101 | -199 | 0 | 18 | 3833 | Дефект проката | MIAN | GENE | 07:12 | 08:16 | 07:60 | 122 | 592 |  | INT | Дефект проката Эквивалент потери металла 11%. |  | (c)
42500.963 | 11.353 | 11.319 | -0.027 | -0.061 | -594 | -109 | -266 | 0 | 7 | 3833 |  | CORR | GENE | 06:56 | 08:14 | 07:49 | 54 | 657 | 28 | EXT |  | 0.89 | (c)
42500.991 | 0.001 | 0.001 | -11.304 | -11.304 | 1056 | 1096 | 1092 | 1056 | 1 | 3834 |  | CORR | GENE | 08:09 | 08:15 | 08:14 | 141 | 72 | 22 | EXT |  | 0.91 | (c)
42591.647 | 0.127 | 0.046 | -11.273 | -11.354 | 1707 | 1946 | 2053 | 1707 | 46 | 3842 |  | CORR | GENE | 06:19 | 06:57 | 07:14 | 100 | 691 | 11 | EXT |  | 0.89 | (c)
42625.453 | 11.568 | 11.524 | -0.087 | -0.131 | 1838 | -1714 | -1545 | 467 | 22 | 3844 |  | CORR | GENE | 03:05 | 05:32 | 05:59 | 109 | 2157 | 12 | EXT |  | 0.89 | (c)
42659.863 | 0.068 | 0.015 | -10.802 | -10.855 | 723 | 1325 | 1540 | 723 | 15 | 3848 |  | CORR | GENE | 02:35 | 04:12 | 04:46 | 123 | 1633 | 16 | EXT |  | 0.9 | (c)
42693.777 | 11.522 | 11.466 | -0.088 | -0.144 | -1171 | -857 | -800 | 429 | 42 | 3850 |  | CORR | GENE | 03:05 | 03:56 | 04:05 | 102 | 742 | 14 | EXT |  | 0.9 | (c)
42727.754 | 11.554 | 11.518 | -0.086 | -0.122 | 1272 | 1476 | 1622 | 1272 | 24 | 3853 |  | CORR | GENE | 07:19 | 07:52 | 08:15 | 98 | 698 | 10 | EXT |  | 0.89 | (c)
42761.342 | 0.117 | 0.045 | -11.248 | -11.32 | -1053 | -745 | -484 | 0 | 45 | 3857 |  | CORR | GENE | 01:40 | 02:30 | 03:12 | 97 | 1139 | 11 | EXT |  | 0.89 | (c)
42806.588 | 11.438 | 11.311 | -0.052 | -0.179 | 733 | 1450 | 1628 | 733 | 32 | 3860 |  | CORR | GENE | 11:32 | 01:28 | 13:57 | 147 | 1789 | 11 | EXT |  | 0.9 | (c)
42806.59 | 11.44 | 11.345 | -0.05 | -0.145 | -844 | -392 | -70 | 0 | 27 | 3860 |  | CORR | GENE | 07:18 | 08:31 | 09:23 | 118 | 1549 | 11 | EXT |  | 0.89 | (c)
42851.526 | 11.196 | 11.162 | -0.059 | -0.093 | 111 | 371 | 386 | 111 | 30 | 3864 |  | CORR | GENE | 06:06 | 06:47 | 06:50 | 63 | 550 | 11 | EXT |  | 0.89 | (c)
42862.924 | 11.339 | 11.315 | -0.061 | -0.085 | 1156 | 1312 | 1303 | 1156 | 42 | 3865 |  | CORR | CIGR | 07:35 | 08:00 | 07:59 | 43 | 293 | 11 | EXT | Аномалия находится на упругопластическом изгибе: R=671 D, максимальное растяжение на 2.1 час. | 0.89 | (c)
42862.949 | 11.364 | 11.35 | -0.036 | -0.05 | 921 | 969 | 1019 | 921 | 6 | 3865 |  | CORR | CIGR | 06:57 | 07:05 | 07:13 | 44 | 194 | 11 | EXT | Аномалия находится на упругопластическом изгибе: R=671 D, максимальное растяжение на 2.1 час. | 0.89 | (c)
42863.037 | 0.052 | 0.041 | -11.383 | -11.394 | -684 | -599 | -602 | 519 | 41 | 3866 |  | CORR | CIGR | 07:21 | 07:35 | 07:35 | 27 | 165 | 11 | EXT | Аномалия находится на упругопластическом изгибе: R=668 D, максимальное растяжение на 2.1 час. | 0.89 | (c)
42900.774 | 3.574 | 3.564 | -8.001 | -8.011 | -1030 | -986 | -987 | 944 | 3564 | 3869 |  | CORR | CIGR | 09:19 | 09:26 | 09:26 | 23 | 87 | 11 | EXT | Аномалия находится на отводе. | 0.89 | (c)
42908.747 | 11.547 | 11.458 | -0.028 | -0.117 | 1235 | -2145 | -1849 | 473 | 21 | 3869 |  | CORR | GENE | 03:24 | 06:19 | 07:06 | 96 | 2753 | 12 | EXT | Аномалия находится на отводе. | 0.89 | (c)
42912.458 | 3.683 | 3.668 | -7.202 | -7.217 | -802 | -777 | -761 | 720 | 3668 | 3870 |  | CORR | CIGR | 03:59 | 04:03 | 04:06 | 31 | 81 | 11 | EXT | Аномалия находится на отводе. | 0.89 | (c)
42919.679 | 0.019 | 0.007 | -11.186 | -11.198 | 2196 | -2081 | -2139 | 2013 | 7 | 3871 |  | CORR | GENE | 11:34 | 00:04 | 11:55 | 92 | 253 | 13 | EXT | Аномалия находится на отводе. | 0.89 | (c)
42919.717 | 0.057 | 0.021 | -11.148 | -11.184 | -868 | -7 | 582 | 0 | 21 | 3871 |  | CORR | GENE | 03:20 | 05:39 | 07:14 | 106 | 2900 | 11 | EXT | Аномалия находится на отводе. | 0.89 | (c)
42923.594 | 3.934 | 3.813 | -7.271 | -7.392 | -569 | -561 | -552 | 536 | 3813 | 3871 |  | CORR | AXGR | 04:08 | 04:09 | 04:11 | 161 | 33 | 11 | EXT | Аномалия находится на отводе. | 0.9 | (c)
42923.598 | 3.938 | 3.925 | -7.267 | -7.28 | -630 | -598 | -603 | 576 | 3925 | 3871 |  | CORR | CIGR | 03:58 | 04:03 | 04:02 | 23 | 53 | 13 | EXT | Аномалия находится на отводе. | 0.89 | (c)
42924.305 | 4.645 | 4.64 | -6.56 | -6.565 | -481 | -440 | -430 | 380 | 4640 | 3871 |  | CORR | CIGR | 04:22 | 04:29 | 04:30 | 19 | 101 | 10 | EXT | Аномалия находится на отводе. | 0.89 | (c)
42928.003 | 8.343 | 8.33 | -2.862 | -2.875 | -1019 | -874 | -924 | 829 | 2805 | 3871 |  | CORR | GENE | 02:55 | 03:19 | 03:11 | 70 | 190 | 11 | EXT | Аномалия находится на отводе. | 0.89 | (c)
42945.281 | 2.996 | 2.931 | -8.364 | -8.429 | -1796 | -1749 | -1744 | 1692 | 2931 | 3873 |  | DENT | GENE | 07:07 | 07:14 | 07:15 | 114 | 103 | 0.7 | N/A | Глубина вмятины: 10 мм (0,7%). Линейка: 11 см в (293 см; 07:14 ч:мин) Аномалия находится на отводе. |  | (c)
42947.303 | 5.018 | 4.899 | -6.342 | -6.461 | 2046 | 2065 | 2061 | 2046 | 4899 | 3873 |  | CORR | AXGR | 05:27 | 05:30 | 05:29 | 191 | 31 | 10 | EXT | Аномалия находится на отводе. | 0.9 | (c)
42953.645 | 0 | -0.021 | -10.89 | -10.911 | -1844 | -1721 | -1480 | 1116 |  | 3874 | Нарушение формы кольцевого шва | GWAN |  | 00:36 | 00:56 | 01:35 | 0 | 728 |  | EXT | Нарушение формы кольцевого шва Аномалия находится на отводе. |  | (c)
42954.333 | 0.688 | 0.656 | -10.202 | -10.234 | -196 | -185 | -185 | 175 | 656 | 3874 |  | GOUG | AXGR | 05:02 | 05:04 | 05:04 | 71 | 21 | 15 | EXT | Аномалия находится на отводе. Задир. |  | (c)
42960.453 | 6.808 | 6.775 | -4.082 | -4.115 | -309 | -107 | -140 | 0 | 4036 | 3874 |  | CORR | GENE | 04:44 | 05:17 | 05:11 | 79 | 337 | 10 | EXT | Аномалия находится на отводе. | 0.89 | (c)
42962.004 | 8.359 | 8.348 | -2.531 | -2.542 | 104 | 131 | 136 | 104 | 2519 | 3874 |  | CORR | CIGR | 05:51 | 05:55 | 05:56 | 23 | 64 | 11 | EXT | Аномалия находится на отводе. | 0.89 | (c)
42962.199 | 8.554 | 8.544 | -2.336 | -2.346 | -140 | -102 | -99 | 57 | 2325 | 3874 |  | CORR | CIGR | 05:11 | 05:17 | 05:18 | 21 | 83 | 11 | EXT | Аномалия находится на отводе. | 0.89 | (c)
42963.253 | 9.608 | 9.595 | -1.282 | -1.295 | 234 | 265 | 272 | 234 | 1265 | 3874 |  | GOUG | CIGR | 06:12 | 06:17 | 06:18 | 30 | 78 | 11 | EXT | Аномалия находится на отводе. Задир. |  | (c)
42964.59 | 0.055 | 0.031 | -11.05 | -11.074 | 1764 | -2215 | -2092 | 1487 | 31 | 3875 |  | CORR | GENE | 07:08 | 08:26 | 08:46 | 80 | 1210 | 13 | EXT |  | 0.89 | (c)
42964.605 | 0.07 | 0.03 | -11.035 | -11.075 | -371 | 415 | 416 | 0 | 30 | 3875 |  | CORR | GENE | 01:23 | 03:30 | 03:30 | 104 | 1575 | 11 | EXT |  | 0.89 | (c)
42978.722 | 3.082 | 3.032 | -8.343 | -8.393 | -2211 | -2168 | -2168 | 2126 | 3032 | 3876 |  | DENT | GENE | 04:23 | 04:30 | 04:30 | 106 | 85 | 0.4 | N/A | Глубина вмятины: 5 мм (0,4%). Линейка: 11 см в (303 см; 04:30 ч:мин) |  | (c)
42984.317 | 8.677 | 8.554 | -2.748 | -2.871 | -1892 | -1817 | -1803 | 1714 | 2583 | 3876 |  | DENT | GENE | 05:15 | 05:27 | 05:29 | 288 | 178 | 0.6 | N/A | Глубина вмятины: 9 мм (0,6%). Линейка: 29 см в (855 см; 05:27 ч:мин) |  | (c)
42998.667 | 0.062 | 0.045 | -11.453 | -11.47 | -1822 | -1680 | -1586 | 1350 | 45 | 3878 |  | CORR | GENE | 03:07 | 03:30 | 03:45 | 60 | 473 | 12 | EXT |  | 0.89 | (c)
43003.762 | 5.157 | 5.041 | -6.358 | -6.474 | -1043 | -958 | -829 | 615 | 5041 | 3878 |  | DENT | GENE | 05:12 | 05:26 | 05:47 | 273 | 429 | 0.3 | N/A | Глубина вмятины: 4 мм (0,3%). Линейка: 27 см в (504 см; 05:26 ч:мин) |  | (c)
43023.976 | 2.416 | 2.319 | -8.974 | -9.071 | 165 | 289 | 376 | 165 | 2319 | 3880 |  | DENT | GENE | 01:58 | 02:18 | 02:32 | 185 | 422 | 0.3 | N/A | Глубина вмятины: 4 мм (0,3%). Линейка: 19 см в (232 см; 02:18 ч:мин) |  | (c)
43044.489 | 0.064 | 0.027 | -10.551 | -10.588 | -1353 | -457 | -416 | 0 | 27 | 3882 |  | CORR | GENE | 02:52 | 05:16 | 05:23 | 93 | 1874 | 11 | EXT |  | 0.89 | (c)
43045.354 | 0.929 | 0.869 | -9.686 | -9.746 | 526 | 553 | 551 | 526 | 869 | 3882 |  | DENT | GENE | 07:55 | 07:59 | 07:59 | 101 | 50 | 0.2 | N/A | Глубина вмятины: 3 мм (0,2%). Линейка: 10 см в (87 см; 07:59 ч:мин) Аномалия находится вблизи дефекта потери металла. |  | (c)
43045.36 | 0.935 | 0.922 | -9.68 | -9.693 | 618 | 854 | 812 | 618 | 922 | 3882 |  | GOUG | CIGR | 08:10 | 08:48 | 08:41 | 31 | 387 | 10 | EXT | Задир. |  | (c)
43066.441 | 0.041 | 0.021 | -11.539 | -11.559 | 2159 | -2211 | -2223 | 2144 | 21 | 3884 |  | CORR | GENE | 09:54 | 10:09 | 10:07 | 75 | 158 | 10 | EXT |  | 0.89 | (c)
43066.465 | 0.065 | 0.027 | -11.515 | -11.553 | -561 | -158 | 262 | 0 | 27 | 3884 |  | CORR | GENE | 02:35 | 03:40 | 04:48 | 100 | 1647 | 13 | EXT |  | 0.89 | (c)
43089.734 | 0.084 | 0.045 | -11.381 | -11.42 | -1230 | 759 | 602 | 0 | 45 | 3886 |  | CORR | GENE | 00:57 | 06:17 | 05:52 | 134 | 3664 | 15 | EXT |  | 0.9 | (c)
43112.645 | 11.53 | 11.446 | -0.05 | -0.134 | 158 | 231 | 343 | 158 | 36 | 3887 |  | CORR | GENE | 04:40 | 04:52 | 05:10 | 98 | 370 | 12 | EXT |  | 0.89 | (c)
43112.859 | 0.164 | 0.062 | -11.171 | -11.273 | 343 | 1232 | 898 | 343 | 62 | 3888 |  | CORR | GENE | 02:58 | 05:22 | 04:28 | 114 | 1110 | 14 | EXT |  | 0.9 | (c)
43124.135 | 0.105 | 0.047 | -10.99 | -11.048 | -137 | 464 | 696 | 0 | 47 | 3889 |  | CORR | GENE | 04:37 | 06:14 | 06:52 | 100 | 1666 | 15 | EXT |  | 0.9 | (c)
43127.206 | 3.176 | 3.004 | -7.919 | -8.091 | 273 | 390 | 438 | 273 | 3004 | 3889 |  | DENT | GENE | 05:43 | 06:02 | 06:10 | 281 | 330 | 0.4 | N/A | Глубина вмятины: 5 мм (0,4%). Линейка: 28 см в (300 см; 06:02 ч:мин) |  | (c)
43135.064 | 11.034 | 10.954 | -0.061 | -0.141 | -825 | 936 | 500 | 0 | 26 | 3889 |  | CORR | GENE | 02:46 | 07:30 | 06:20 | 115 | 2649 | 13 | EXT |  | 0.9 | (c)
43145.757 | 0.062 | 0.032 | -11.493 | -11.523 | -45 | 298 | 328 | 0 | 32 | 3891 |  | CORR | GENE | 03:01 | 03:56 | 04:01 | 134 | 746 | 17 | EXT |  | 0.9 | (c)
43145.802 | 0.107 | 0.058 | -11.448 | -11.497 | 818 | 1450 | 1604 | 818 | 58 | 3891 |  | CORR | GENE | 05:20 | 07:03 | 07:27 | 107 | 1572 | 13 | EXT |  | 0.9 | (c)
43152.568 | 6.873 | 6.794 | -4.682 | -4.761 | 1326 | 1375 | 1386 | 1326 | 4615 | 3891 |  | DENT | GENE | 06:42 | 06:50 | 06:52 | 146 | 119 | 0.5 | N/A | Глубина вмятины: 7 мм (0,5%). Линейка: 15 см в (679 см; 06:50 ч:мин) |  | (c)
43157.147 | 11.452 | 11.41 | -0.103 | -0.145 | 1412 | 1734 | 1882 | 1412 | 24 | 3891 |  | CORR | GENE | 06:56 | 07:48 | 08:12 | 121 | 939 | 12 | EXT |  | 0.9 | (c)
43157.166 | 11.471 | 11.412 | -0.084 | -0.143 | -468 | 243 | 315 | 0 | 34 | 3891 |  | CORR | GENE | 01:53 | 03:48 | 03:59 | 109 | 1568 | 12 | EXT |  | 0.89 | (c)
43168.461 | 11.211 | 11.139 | -0.054 | -0.126 | 1034 | 1245 | 1360 | 1034 | 16 | 3892 |  | CORR | GENE | 06:36 | 07:10 | 07:28 | 110 | 650 | 14 | EXT |  | 0.9 | (c)
43168.595 | 0.08 | 0.052 | -11.32 | -11.348 | 1672 | 2088 | 2030 | 1672 | 52 | 3893 |  | CORR | GENE | 06:18 | 07:25 | 07:16 | 56 | 717 | 10 | EXT |  | 0.89 | (c)
43168.601 | 0.086 | 0.066 | -11.314 | -11.334 | 1091 | 1297 | 1310 | 1091 | 66 | 3893 |  | CORR | CIGR | 04:44 | 05:17 | 05:19 | 44 | 438 | 10 | EXT |  | 0.89 | (c)
43214.346 | 0.041 | 0.02 | -11.514 | -11.535 | 2092 | -2182 | -2180 | 1990 | 20 | 3897 |  | ARTD | GENE | 05:37 | 06:08 | 06:08 | 55 | 379 |  | EXT | Эквивалент потери металла 15%. |  | (c)
43225.729 | 11.424 | 11.41 | -0.131 | -0.145 | -1646 | -1522 | -1539 | 1431 | 77 | 3897 |  | CORR | GENE | 07:34 | 07:54 | 07:51 | 68 | 215 | 14 | EXT |  | 0.89 | (c)
43225.803 | 11.498 | 11.41 | -0.057 | -0.145 | 1456 | 1711 | 2008 | 1456 | 25 | 3897 |  | CORR | GENE | 03:55 | 04:36 | 05:24 | 120 | 1103 | 16 | EXT |  | 0.9 | (c)
43236.795 | 10.935 | 10.92 | -0.145 | -0.16 | -1736 | -1609 | -1654 | 1572 | 130 | 3898 |  | CORR | CIGR | 07:35 | 07:56 | 07:48 | 30 | 163 | 10 | EXT |  | 0.89 | (c)
43236.795 | 10.935 | 10.923 | -0.145 | -0.157 | -1144 | -1058 | -1017 | 890 | 125 | 3898 |  | CORR | CIGR | 09:11 | 09:25 | 09:31 | 32 | 253 | 13 | EXT |  | 0.89 | (c)
43236.925 | 11.065 | 10.988 | -0.015 | -0.092 | 1499 | -1452 | -1870 | 777 | 3 | 3898 |  | CORR | GENE | 04:17 | 08:21 | 07:14 | 89 | 2185 | 29 | EXT |  | 0.9 | (c)
43236.94 | 0 | -0.007 | -10.525 | -10.532 | -1467 | -1167 | -1149 | 832 |  | 3899 | Коррозия на шве | GWAN | CIGR | 04:22 | 05:10 | 05:13 | 30 | 635 | 19 | EXT | Коррозия на шве |  | (c)
43236.94 | 0 | -0.048 | -10.525 | -10.573 | -535 | 44 | 99 | 0 |  | 3899 | Коррозия на шве | GWAN | GENE | 06:52 | 08:25 | 08:34 | 72 | 1266 | 27 | EXT | Коррозия на шве |  | (c)
43247.609 | 0.144 | 0.129 | -11.176 | -11.191 | -529 | -24 | -160 | 0 | 129 | 3900 |  | CORR | CIGR | 04:53 | 06:14 | 05:52 | 29 | 739 | 11 | EXT |  | 0.89 | (c)
43250.189 | 2.724 | 2.712 | -8.596 | -8.608 | -411 | -351 | -355 | 300 | 2712 | 3900 |  | CORR | CIGR | 05:12 | 05:21 | 05:21 | 23 | 111 | 11 | EXT |  | 0.89 | (c)
43258.687 | 11.222 | 11.2 | -0.098 | -0.12 | -59 | 182 | 165 | 0 | 64 | 3900 |  | CORR | GENE | 06:09 | 06:48 | 06:45 | 56 | 449 | 15 | EXT |  | 0.89 | (c)
43258.72 | 11.255 | 11.236 | -0.065 | -0.084 | -462 | -352 | -291 | 120 | 50 | 3900 |  | CORR | CIGR | 05:04 | 05:21 | 05:31 | 34 | 342 | 13 | EXT |  | 0.89 | (c)
43258.785 | 0 | -0.016 | -11.255 | -11.271 | -179 | 36 | -14 | 0 |  | 3901 | Нарушение формы кольцевого шва | GWAN |  | 05:06 | 05:41 | 05:33 | 0 | 331 |  | EXT | Нарушение формы кольцевого шва |  | (c)
43258.817 | 0.032 | 0.007 | -11.223 | -11.248 | -129 | -1 | -5 | 0 | 7 | 3901 |  | CORR | GENE | 05:14 | 05:35 | 05:34 | 61 | 249 | 17 | EXT |  | 0.89 | (c)
43270.124 | 0.084 | 0.034 | -11.126 | -11.176 | 386 | 706 | 629 | 386 | 34 | 3902 |  | CORR | GENE | 02:55 | 03:47 | 03:35 | 89 | 485 | 13 | EXT |  | 0.89 | (c)
43292.339 | 0.029 | 0.02 | -11.186 | -11.195 | -83 | 53 | 124 | 0 | 20 | 3904а |  | CORR | GENE | 06:06 | 06:28 | 06:39 | 111 | 413 | 15 | EXT |  | 0.9 | (c)
43303.452 | 11.142 | 11.121 | -0.073 | -0.094 | -163 | -51 | -35 | 0 | 42 | 3904а |  | CORR | GENE | 05:53 | 06:11 | 06:14 | 52 | 257 | 10 | EXT |  | 0.89 | (c)
43303.525 | 0 | -0.019 | -1.615 | -1.634 | 281 | 591 | 794 | 281 |  | 3904б | Нарушение формы кольцевого шва | GWAN |  | 00:53 | 01:43 | 02:16 | 0 | 1027 |  | EXT | Нарушение формы кольцевого шва |  | (c)
43303.525 | 0 | -0.011 | -1.615 | -1.626 | -1299 | -1092 | -1113 | 928 |  | 3904б | Нарушение формы кольцевого шва | GWAN |  | 08:38 | 09:12 | 09:08 | 0 | 371 |  | EXT | Нарушение формы кольцевого шва |  | (c)
43303.59 | 0.065 | 0.037 | -1.55 | -1.578 | 259 | 301 | 322 | 259 | 37 | 3904б |  | CORR | CIGR | 00:50 | 00:57 | 01:00 | 45 | 127 | 10 | EXT |  | 0.89 | (c)
43303.604 | 0.079 | 0.059 | -1.536 | -1.556 | -1202 | -1148 | -1142 | 1082 | 59 | 3904б |  | CORR | CIGR | 08:54 | 09:03 | 09:04 | 32 | 119 | 10 | EXT |  | 0.89 | (c)
43305.14 | 0 | -0.019 | -1.56 | -1.579 | 1704 | 1858 | 1831 | 273 |  | 3905а | Нарушение формы кольцевого шва | GWAN |  | 02:41 | 03:06 | 03:02 | 0 | 254 |  | EXT | Нарушение формы кольцевого шва |  | (c)
43305.14 | 0 | -0.005 | -1.56 | -1.565 | -1779 | -1336 | -1255 | 452 |  | 3905а | Нарушение формы кольцевого шва | GWAN |  | 05:19 | 06:30 | 06:44 | 0 | 1047 |  | EXT | Нарушение формы кольцевого шва |  | (c)
43306.7 | 0 | 0 | -8.695 | -8.695 | -1325 | -1062 | -1080 | 836 | 0 | 3905б | Непровар / утяжина | GWAN |  | 05:11 | 05:53 | 05:50 | 0 | 489 | 18 | INT | Непровар / утяжина |  | (b)
43307.374 | 0.674 | 0.614 | -8.021 | -8.081 | -2051 | -1587 | -1725 | 1400 | 614 | 3905б |  | CORR | GENE | 03:14 | 04:29 | 04:06 | 95 | 651 | 12 | EXT |  | 0.89 | (c)
43307.412 | 0.712 | 0.609 | -7.983 | -8.086 | -806 | -706 | -601 | 396 | 609 | 3905б |  | CORR | GENE | 06:35 | 06:51 | 07:08 | 125 | 410 | 18 | EXT |  | 0.9 | (c)
43327.085 | 0 | -0.025 | -11.54 | -11.565 | 1649 | -863 | -1026 | 0 |  | 3907а | Нарушение формы кольцевого шва | GWAN |  | 00:45 | 06:00 | 05:34 | 0 | 3573 |  | EXT | Нарушение формы кольцевого шва |  | (c)
43363.053 | 11.513 | 11.476 | -0.047 | -0.084 | -174 | -8 | -28 | 0 | 23 | 3909а |  | CORR | GENE | 04:54 | 05:21 | 05:18 | 61 | 292 | 10 | EXT | Аномалия находится на упругопластическом изгибе: R=439 D, максимальное растяжение на 6.1 час. | 0.89 | (c)
43363.15 | 0.05 | 0.029 | -11.68 | -11.701 | 2120 | -2193 | -2228 | 2115 | 29 | 3910а |  | CORR | GENE | 05:08 | 05:32 | 05:27 | 65 | 226 | 11 | EXT | Аномалия находится на упругопластическом изгибе: R=439 D, максимальное растяжение на 6.1 час. | 0.89 | (c)
43374.887 | 0.057 | 0.036 | -9.493 | -9.514 | -859 | -781 | -241 | 0 | 36 | 3911а |  | CORR | GENE | 03:03 | 03:16 | 04:43 | 78 | 1235 | 12 | EXT | Аномалия находится на упругопластическом изгибе: R=659 D, максимальное растяжение на 6.4 час. | 0.89 | (c)
43374.901 | 0.071 | 0.035 | -9.479 | -9.515 | 519 | 844 | 922 | 519 | 35 | 3911а |  | CORR | GENE | 06:45 | 07:38 | 07:50 | 77 | 807 | 13 | EXT | Аномалия находится на упругопластическом изгибе: R=659 D, максимальное растяжение на 6.4 час. | 0.89 | (c)
43375.185 | 0.355 | 0.334 | -9.195 | -9.216 | 365 | 450 | 446 | 365 | 334 | 3911а |  | CORR | CIGR | 06:21 | 06:34 | 06:34 | 35 | 162 | 11 | EXT | Аномалия находится на упругопластическом изгибе: R=665 D, максимальное растяжение на 6.4 час. | 0.89 | (c)
43375.499 | 0.669 | 0.655 | -8.881 | -8.895 | 680 | 751 | 938 | 680 | 655 | 3911а |  | CORR | CIGR | 07:11 | 07:23 | 07:53 | 45 | 516 | 12 | EXT | Аномалия находится на упругопластическом изгибе: R=673 D, максимальное растяжение на 6.4 час. | 0.89 | (c)
43407.475 | 0 | -0.013 | -10.725 | -10.738 | 1118 | 1931 | -1942 | 541 |  | 3913а | Нарушение формы кольцевого шва | GWAN |  | 03:05 | 05:16 | 06:51 | 0 | 2803 |  | EXT | Нарушение формы кольцевого шва |  | (c)
43407.486 | 0.011 | 0.007 | -10.714 | -10.718 | 1527 | 1927 | 1812 | 1527 | 7 | 3913а |  | CORR | CIGR | 04:11 | 05:15 | 04:57 | 25 | 570 | 21 | EXT |  | 0.89 | (c)
43407.516 | 0.041 | 0.026 | -10.684 | -10.699 | 1161 | 1242 | 1324 | 1161 | 26 | 3913а |  | CORR | CIGR | 03:12 | 03:25 | 03:38 | 55 | 327 | 11 | EXT |  | 0.89 | (c)
43418.2 | 0 | -0.02 | -10.725 | -10.745 | 904 | -1864 | -2071 | 586 |  | 3914а | Нарушение формы кольцевого шва | GWAN |  | 02:27 | 07:01 | 06:27 | 0 | 2972 |  | EXT | Нарушение формы кольцевого шва |  | (c)
43431.525 | 0 | -0.019 | -8.715 | -8.734 | -442 | 1193 | 1488 | 0 |  | 3916а | Нарушение формы кольцевого шва | GWAN |  | 06:19 | 10:43 | 11:31 | 0 | 3858 |  | EXT | Нарушение формы кольцевого шва |  | (c)
43440.234 | 8.709 | 8.657 | -0.006 | -0.058 | -876 | -638 | -636 | 396 | 3 | 3916а |  | ARTD | CIGR | 05:09 | 05:48 | 05:48 | 55 | 481 |  | EXT | Вышлифовка глубиной 12%. |  | (c)
43440.24 | 0 | 0 | -11.54 | -11.54 | -1884 | -1487 | -1413 | 941 | 0 | 3917 |  | GWAN |  | 04:29 | 05:33 | 05:45 | 0 | 942 |  | EXT | Место ремонта. |  | (c)
43451.407 | 11.167 | 11.148 | -0.373 | -0.392 | -1379 | -1341 | -1338 | 1298 | 350 | 3917 | Металлургический дефект | MIAN | PITT | 05:50 | 05:56 | 05:57 | 42 | 81 |  | INT | Металлургический дефект Эквивалент потери металла 14%. |  | (c)
43474.549 | 0.044 | 0.027 | -11.501 | -11.518 | -812 | -394 | -309 | 0 | 27 | 3920 |  | CORR | GENE | 03:18 | 04:25 | 04:39 | 67 | 1005 | 15 | EXT |  | 0.89 | (c)
43474.581 | 0.076 | 0.043 | -11.469 | -11.502 | 283 | 504 | 440 | 283 | 43 | 3920 |  | CORR | CIGR | 06:15 | 06:50 | 06:40 | 46 | 315 | 15 | EXT |  | 0.89 | (c)
43474.827 | 0.322 | 0.307 | -11.223 | -11.238 | -393 | -242 | -239 | 85 | 307 | 3920 |  | CORR | CIGR | 04:26 | 04:50 | 04:50 | 36 | 308 | 11 | EXT |  | 0.89 | (c)
43474.891 | 0.386 | 0.322 | -11.159 | -11.223 | 121 | 244 | 251 | 121 | 322 | 3920 |  | CORR | GENE | 05:48 | 06:08 | 06:09 | 195 | 259 | 12 | EXT |  | 0.91 | (c)
43476.419 | 1.914 | 1.888 | -9.631 | -9.657 | 439 | 488 | 634 | 439 | 1888 | 3920 |  | CORR | GENE | 06:40 | 06:48 | 07:11 | 77 | 390 | 12 | EXT |  | 0.89 | (c)
43477.281 | 2.776 | 2.759 | -8.769 | -8.786 | -726 | -606 | -597 | 467 | 2759 | 3920 |  | CORR | CIGR | 03:32 | 03:51 | 03:53 | 31 | 259 | 10 | EXT |  | 0.89 | (c)
43477.639 | 3.134 | 3.12 | -8.411 | -8.425 | -443 | -401 | -388 | 334 | 3120 | 3920 |  | CORR | CIGR | 04:17 | 04:24 | 04:26 | 29 | 109 | 12 | EXT |  | 0.89 | (c)
43478.596 | 4.091 | 4.075 | -7.454 | -7.47 | -623 | -578 | -582 | 541 | 4075 | 3920 |  | CORR | CIGR | 03:48 | 03:56 | 03:55 | 26 | 82 | 11 | EXT |  | 0.89 | (c)
43479.991 | 5.486 | 5.471 | -6.059 | -6.074 | -616 | -560 | -558 | 499 | 5471 | 3920 |  | CORR | CIGR | 03:49 | 03:59 | 03:59 | 32 | 117 | 10 | EXT |  | 0.89 | (c)
43480.407 | 5.902 | 5.889 | -5.643 | -5.656 | -559 | -511 | -505 | 451 | 5631 | 3920 |  | CORR | CIGR | 03:59 | 04:06 | 04:07 | 25 | 108 | 10 | EXT |  | 0.89 | (c)
43482.641 | 8.136 | 8.109 | -3.409 | -3.436 | 220 | 328 | 345 | 220 | 3379 | 3920 |  | CORR | GENE | 06:04 | 06:22 | 06:25 | 57 | 249 | 10 | EXT |  | 0.89 | (c)
43485.966 | 11.461 | 11.423 | -0.084 | -0.122 | -609 | -464 | -367 | 126 | 3 | 3920 |  | CORR | GENE | 03:51 | 04:14 | 04:30 | 119 | 483 | 11 | EXT |  | 0.9 | (c)
43485.992 | 11.487 | 11.456 | -0.058 | -0.089 | -1034 | -822 | -851 | 668 | 37 | 3920 |  | CORR | CIGR | 02:42 | 03:16 | 03:12 | 52 | 366 | 12 | EXT |  | 0.89 | (c)
43486.161 | 0.111 | 0.012 | -11.234 | -11.333 | -240 | -211 | -193 | 146 | 12 | 3921 |  | CORR | GENE | 04:25 | 04:29 | 04:32 | 812 | 94 | 14 | EXT |  | 0.98 | (c)
43486.312 | 0.262 | 0.072 | -11.083 | -11.273 | -599 | -564 | -516 | 433 | 72 | 3921 |  | CORR | GENE | 03:27 | 03:32 | 03:40 | 205 | 166 | 18 | EXT |  | 0.92 | (c)
43486.533 | 0.483 | 0.284 | -10.862 | -11.061 | -459 | -386 | -361 | 264 | 284 | 3921 |  | CORR | GENE | 03:49 | 04:01 | 04:05 | 1107 | 194 | 11 | EXT |  | 0.97 | (c)
43489.496 | 3.446 | 3.126 | -7.899 | -8.219 | -454 | -408 | -424 | 395 | 3126 | 3921 |  | CORR | GENE | 03:50 | 03:58 | 03:55 | 385 | 59 | 11 | EXT |  | 0.93 | (c)
43489.535 | 3.485 | 3.41 | -7.86 | -7.935 | -378 | -367 | -365 | 352 | 3410 | 3921 |  | CORR | AXGR | 04:02 | 04:04 | 04:04 | 129 | 25 | 10 | EXT |  | 0.9 | (c)
43489.826 | 3.776 | 3.707 | -7.569 | -7.638 | -502 | -484 | -487 | 472 | 3707 | 3921 |  | CORR | AXGR | 03:42 | 03:45 | 03:45 | 195 | 30 | 11 | EXT |  | 0.91 | (c)
43490.6 | 4.55 | 4.119 | -6.795 | -7.226 | -486 | -400 | -347 | 209 | 4119 | 3921 |  | CORR | GENE | 03:45 | 03:59 | 04:07 | 1147 | 277 | 15 | EXT |  | 1.01 | (b)
43492.354 | 6.304 | 6.22 | -5.041 | -5.125 | -261 | -252 | -248 | 234 | 4748 | 3921 |  | CORR | AXGR | 04:21 | 04:23 | 04:23 | 377 | 27 | 15 | EXT |  | 0.95 | (c)
43495.732 | 9.682 | 9.418 | -1.663 | -1.927 | -287 | -275 | -276 | 265 | 1588 | 3921 |  | CORR | AXGR | 04:17 | 04:19 | 04:19 | 339 | 22 | 15 | EXT |  | 0.94 | (c)
43502.255 | 4.86 | 4.149 | -6.685 | -7.396 | -340 | -95 | -168 | 0 | 4149 | 3922 |  | CORR | GENE | 06:25 | 07:05 | 06:53 | 771 | 343 | 10 | EXT |  | 0.95 | (c)
43503.317 | 5.922 | 5.622 | -5.623 | -5.923 | -131 | -48 | -83 | 34 | 5480 | 3922 |  | CORR | GENE | 06:59 | 07:13 | 07:07 | 443 | 97 | 15 | EXT |  | 0.96 | (c)
43504.082 | 6.687 | 6.667 | -4.858 | -4.878 | -341 | -240 | -229 | 117 | 4827 | 3922 |  | CORR | CIGR | 06:25 | 06:42 | 06:43 | 51 | 224 | 10 | EXT |  | 0.89 | (c)
43504.631 | 7.236 | 7.215 | -4.309 | -4.33 | -447 | -311 | -340 | 233 | 4274 | 3922 |  | CORR | CIGR | 06:08 | 06:30 | 06:25 | 56 | 214 | 13 | EXT |  | 0.89 | (c)
43504.832 | 7.437 | 6.966 | -4.108 | -4.579 | -78 | -65 | -61 | 44 | 3951 | 3922 |  | CORR | AXGR | 07:08 | 07:10 | 07:10 | 628 | 35 | 10 | EXT |  | 0.94 | (c)
43505.172 | 7.777 | 7.757 | -3.768 | -3.788 | -372 | -293 | -304 | 237 | 3741 | 3922 |  | CORR | CIGR | 06:20 | 06:33 | 06:31 | 47 | 135 | 12 | EXT |  | 0.89 | (c)
43506.542 | 9.147 | 9.116 | -2.398 | -2.429 | -589 | -441 | -455 | 321 | 2368 | 3922 |  | CORR | GENE | 05:45 | 06:09 | 06:07 | 61 | 268 | 12 | EXT |  | 0.89 | (c)
43507.706 | 10.311 | 10.291 | -1.234 | -1.254 | -227 | -171 | -159 | 90 | 1211 | 3922 |  | CORR | CIGR | 06:44 | 06:53 | 06:55 | 43 | 137 | 13 | EXT |  | 0.89 | (c)
43516.834 | 7.894 | 7.617 | -3.696 | -3.973 | 686 | 696 | 730 | 686 | 3580 | 3923 |  | CORR | GENE | 07:17 | 07:18 | 07:24 | 393 | 87 | 10 | EXT |  | 0.93 | (c)
43520.228 | 11.288 | 11.131 | -0.302 | -0.459 | 801 | 1013 | 1039 | 801 | 266 | 3923 |  | CORR | GENE | 07:35 | 08:10 | 08:14 | 193 | 476 | 14 | EXT |  | 0.91 | (c)
43520.654 | 0.124 | 0.031 | -10.851 | -10.944 | -88 | 209 | 228 | 0 | 31 | 3924 |  | CORR | GENE | 06:26 | 07:13 | 07:17 | 154 | 632 | 11 | EXT |  | 0.9 | (c)
43521.107 | 0.577 | 0.561 | -10.398 | -10.414 | 220 | 294 | 292 | 220 | 561 | 3924 |  | CORR | CIGR | 07:15 | 07:27 | 07:27 | 34 | 145 | 13 | EXT |  | 0.89 | (c)
43521.283 | 0.753 | 0.683 | -10.222 | -10.292 | -1310 | -1267 | -1265 | 1221 | 683 | 3924 |  | CORR | GENE | 03:08 | 03:15 | 03:16 | 100 | 89 | 18 | EXT |  | 0.9 | (c)
43521.68 | 1.15 | 1.061 | -9.825 | -9.914 | -1107 | -1025 | -1009 | 911 | 1061 | 3924 |  | CORR | GENE | 03:41 | 03:54 | 03:57 | 175 | 196 | 11 | EXT |  | 0.9 | (c)
43521.919 | 1.389 | 1.191 | -9.586 | -9.784 | 54 | 60 | 86 | 54 | 1191 | 3924 |  | CORR | GENE | 06:49 | 06:49 | 06:54 | 242 | 63 | 15 | EXT |  | 0.92 | (c)
43524.206 | 3.676 | 3.604 | -7.299 | -7.371 | -155 | 89 | 48 | 0 | 3604 | 3924 |  | CORR | GENE | 06:15 | 06:54 | 06:48 | 207 | 406 | 10 | EXT |  | 0.91 | (c)
43524.471 | 3.941 | 3.931 | -7.034 | -7.044 | 169 | 247 | 237 | 169 | 3931 | 3924 |  | CORR | CIGR | 07:07 | 07:20 | 07:18 | 22 | 136 | 12 | EXT |  | 0.89 | (c)
43524.586 | 4.056 | 3.982 | -6.919 | -6.993 | 54 | 84 | 78 | 54 | 3982 | 3924 |  | CORR | AXGR | 06:48 | 06:53 | 06:52 | 337 | 49 | 10 | EXT |  | 0.92 | (c)
43524.634 | 4.104 | 4.042 | -6.871 | -6.933 | 188 | 230 | 317 | 188 | 4042 | 3924 |  | CORR | GENE | 07:10 | 07:17 | 07:31 | 72 | 257 | 14 | EXT |  | 0.89 | (c)
43526.992 | 6.462 | 6.379 | -4.513 | -4.596 | -53 | -33 | -34 | 15 | 4435 | 3924 |  | CORR | AXGR | 06:31 | 06:34 | 06:34 | 161 | 38 | 14 | EXT |  | 0.91 | (c)
43527.228 | 6.698 | 6.635 | -4.277 | -4.34 | 581 | 595 | 596 | 581 | 4178 | 3924 |  | CORR | AXGR | 08:14 | 08:16 | 08:16 | 162 | 30 | 10 | EXT |  | 0.9 | (c)
43528.157 | 7.627 | 7.068 | -3.348 | -3.907 | 55 | 100 | 115 | 55 | 2566 | 3924 |  | CORR | GENE | 06:49 | 06:56 | 06:58 | 1341 | 119 | 11 | EXT |  | 0.97 | (c)
43528.912 | 8.382 | 7.678 | -2.593 | -3.297 | -50 | -22 | -15 | 0 | 2177 | 3924 |  | CORR | GENE | 06:32 | 06:36 | 06:37 | 1120 | 70 | 14 | EXT |  | 1 | (c)
43529.57 | 9.04 | 8.886 | -1.935 | -2.089 | -227 | -131 | -109 | 0 | 998 | 3924 |  | CORR | GENE | 06:03 | 06:19 | 06:22 | 1091 | 236 | 14 | EXT |  | 0.99 | (c)
43529.91 | 9.38 | 9.358 | -1.595 | -1.617 | 541 | 677 | 653 | 541 | 1520 | 3924 |  | CORR | GENE | 08:07 | 08:29 | 08:25 | 97 | 225 | 10 | EXT |  | 0.89 | (c)
43530.491 | 9.961 | 9.951 | -1.014 | -1.024 | 43 | 90 | 101 | 43 | 1001 | 3924 |  | CORR | CIGR | 06:47 | 06:54 | 06:56 | 23 | 116 | 11 | EXT |  | 0.89 | (c)
43530.68 | 10.15 | 10.134 | -0.825 | -0.841 | -206 | -138 | -124 | 41 | 805 | 3924 |  | CORR | CIGR | 06:07 | 06:17 | 06:20 | 36 | 164 | 11 | EXT |  | 0.89 | (c)
43530.699 | 10.169 | 10.005 | -0.806 | -0.97 | -31 | -7 | -9 | 0 | 763 | 3924 |  | CORR | AXGR | 06:35 | 06:39 | 06:38 | 207 | 44 | 11 | EXT |  | 0.91 | (c)
43530.774 | 10.244 | 10.228 | -0.731 | -0.747 | -263 | 82 | 26 | 0 | 662 | 3924 |  | CORR | GENE | 05:57 | 06:53 | 06:44 | 85 | 576 | 11 | EXT |  | 0.89 | (c)
43530.883 | 10.353 | 10.317 | -0.622 | -0.658 | -31 | -12 | -9 | 0 | 534 | 3924 |  | CORR | AXGR | 06:35 | 06:38 | 06:38 | 124 | 43 | 12 | EXT |  | 0.9 | (c)
43530.967 | 10.437 | 10.315 | -0.538 | -0.66 | 57 | 70 | 81 | 57 | 469 | 3924 |  | CORR | AXGR | 06:49 | 06:51 | 06:53 | 191 | 47 | 12 | EXT |  | 0.91 | (c)
43531.214 | 10.684 | 10.617 | -0.291 | -0.358 | -25 | 7 | -6 | 0 | 195 | 3924 |  | CORR | AXGR | 06:36 | 06:41 | 06:39 | 163 | 39 | 10 | EXT |  | 0.9 | (c)
43531.579 | 0.074 | 0.036 | -10.396 | -10.434 | -2065 | -1931 | -1962 | 1859 | 36 | 3925а |  | CORR | GENE | 04:21 | 04:42 | 04:37 | 75 | 206 | 10 | EXT |  | 0.89 | (c)
43531.583 | 0.078 | 0.033 | -10.392 | -10.437 | -1536 | -1062 | -1062 | 587 | 33 | 3925а |  | CORR | GENE | 05:46 | 07:03 | 07:03 | 106 | 950 | 14 | EXT |  | 0.9 | (c)
43532.32 | 0.815 | 0.798 | -9.655 | -9.672 | -555 | -503 | -492 | 429 | 798 | 3925а |  | CORR | CIGR | 08:24 | 08:33 | 08:35 | 40 | 125 | 11 | EXT |  | 0.89 | (c)
43532.533 | 1.028 | 1.012 | -9.442 | -9.458 | -1424 | -1235 | -1303 | 1182 | 1012 | 3925а |  | CORR | GENE | 06:04 | 06:35 | 06:24 | 76 | 242 | 12 | EXT |  | 0.89 | (c)
43533.461 | 1.956 | 1.943 | -8.514 | -8.527 | -1155 | -1071 | -1062 | 970 | 1943 | 3925а |  | CORR | CIGR | 06:48 | 07:01 | 07:03 | 31 | 185 | 13 | EXT |  | 0.89 | (c)
43535.588 | 4.083 | 4.062 | -6.387 | -6.408 | -451 | -383 | -369 | 287 | 4062 | 3925а |  | CORR | CIGR | 08:41 | 08:52 | 08:54 | 39 | 163 | 24 | EXT |  | 0.89 | (c)
43536.146 | 4.641 | 4.63 | -5.829 | -5.84 | -2144 | -2106 | -2104 | 2063 | 4630 | 3925а |  | CORR | CIGR | 04:08 | 04:14 | 04:14 | 26 | 81 | 12 | EXT |  | 0.89 | (c)
43537.854 | 6.349 | 6.328 | -4.121 | -4.142 | -1342 | -1259 | -1238 | 1134 | 4103 | 3925а |  | CORR | CIGR | 06:17 | 06:31 | 06:34 | 39 | 209 | 10 | EXT |  | 0.89 | (c)
43538.487 | 6.982 | 6.966 | -3.488 | -3.504 | -667 | -600 | -592 | 517 | 3462 | 3925а |  | CORR | CIGR | 08:06 | 08:17 | 08:18 | 42 | 150 | 13 | EXT |  | 0.89 | (c)
43538.528 | 7.023 | 7.014 | -3.447 | -3.456 | -730 | -686 | -685 | 640 | 3433 | 3925а |  | CORR | CIGR | 07:56 | 08:03 | 08:03 | 23 | 91 | 13 | EXT |  | 0.89 | (c)
43539.365 | 7.86 | 7.837 | -2.61 | -2.633 | -1246 | -1091 | -1039 | 832 | 2588 | 3925а |  | CORR | CIGR | 06:33 | 06:58 | 07:06 | 45 | 414 | 15 | EXT |  | 0.89 | (c)
43539.475 | 7.97 | 7.952 | -2.5 | -2.518 | -1165 | -1088 | -1068 | 971 | 2482 | 3925а |  | CORR | CIGR | 06:46 | 06:58 | 07:02 | 36 | 194 | 10 | EXT |  | 0.89 | (c)
43539.563 | 8.058 | 8.003 | -2.412 | -2.467 | -986 | -969 | -970 | 953 | 2365 | 3925а |  | CORR | AXGR | 07:15 | 07:18 | 07:18 | 102 | 33 | 11 | EXT |  | 0.89 | (c)
43539.774 | 8.269 | 8.227 | -2.201 | -2.243 | -642 | -560 | -551 | 460 | 2129 | 3925а |  | CORR | GENE | 08:10 | 08:24 | 08:25 | 114 | 182 | 15 | EXT |  | 0.9 | (c)
43539.876 | 8.371 | 8.298 | -2.099 | -2.172 | -1360 | -1258 | -1098 | 837 | 2059 | 3925а |  | CORR | GENE | 06:15 | 06:31 | 06:57 | 113 | 523 | 20 | EXT |  | 0.9 | (c)
43540.072 | 8.567 | 8.473 | -1.903 | -1.997 | -1376 | -1143 | -1082 | 787 | 1822 | 3925а |  | CORR | GENE | 06:12 | 06:50 | 06:59 | 175 | 589 | 36 | EXT |  | 0.96 | (c)
43540.446 | 8.941 | 8.927 | -1.529 | -1.543 | -1199 | -1039 | -1016 | 833 | 1511 | 3925а |  | CORR | CIGR | 06:40 | 07:06 | 07:10 | 32 | 365 | 10 | EXT |  | 0.89 | (c)
43540.816 | 9.311 | 9.157 | -1.159 | -1.313 | -1337 | -1310 | -1313 | 1289 | 1004 | 3925а |  | CORR | AXGR | 06:18 | 06:23 | 06:22 | 309 | 48 | 12 | EXT |  | 0.93 | (c)
43541.419 | 9.914 | 9.17 | -0.556 | -1.3 | -1283 | -1192 | -1143 | 1003 | 490 | 3925а |  | CORR | GENE | 06:27 | 06:42 | 06:50 | 810 | 280 | 20 | EXT |  | 1.03 | (b)
43541.975 | 0 | 0 | -11.77 | -11.77 | 933 | -755 | -1378 | 772 | 0 | 3925б |  | GWAN |  | 03:16 | 10:44 | 09:03 | 0 | 4300 |  | EXT | Место ремонта. |  | (c)
43577.051 | 0.071 | 0.051 | -10.984 | -11.004 | 1937 | 2110 | 2158 | 1937 | 51 | 3929а |  | CORR | CIGR | 06:05 | 06:33 | 06:41 | 55 | 443 | 12 | EXT |  | 0.89 | (c)
43577.72 | 0.74 | 0.728 | -10.315 | -10.327 | -2106 | -2047 | -2040 | 1975 | 728 | 3929а |  | CORR | CIGR | 07:12 | 07:22 | 07:23 | 25 | 131 | 12 | EXT |  | 0.89 | (c)
43577.951 | 0.971 | 0.929 | -10.084 | -10.126 | -2166 | -2058 | -2088 | 2010 | 929 | 3929а |  | CORR | GENE | 07:03 | 07:20 | 07:15 | 102 | 156 | 12 | EXT |  | 0.89 | (c)
43578.27 | 1.29 | 1.277 | -9.765 | -9.778 | 947 | 1165 | 1086 | 947 | 1277 | 3929а |  | CORR | GENE | 03:25 | 04:00 | 03:48 | 76 | 279 | 14 | EXT |  | 0.89 | (c)
43578.395 | 1.415 | 1.395 | -9.64 | -9.66 | 910 | 956 | 986 | 910 | 1395 | 3929а |  | CORR | CIGR | 03:19 | 03:27 | 03:32 | 32 | 152 | 10 | EXT |  | 0.89 | (c)
43578.43 | 1.45 | 1.439 | -9.605 | -9.616 | -2167 | -2112 | -2101 | 2035 | 1439 | 3929а |  | CORR | CIGR | 07:03 | 07:11 | 07:13 | 21 | 131 | 12 | EXT |  | 0.89 | (c)
43578.468 | 1.488 | 1.472 | -9.567 | -9.583 | 898 | 997 | 1013 | 898 | 1472 | 3929а |  | CORR | GENE | 03:17 | 03:33 | 03:36 | 112 | 230 | 15 | EXT |  | 0.9 | (c)
43578.688 | 1.708 | 1.652 | -9.347 | -9.403 | -2143 | -2129 | -2128 | 2113 | 1652 | 3929а |  | CORR | AXGR | 07:06 | 07:09 | 07:09 | 141 | 30 | 17 | EXT |  | 0.91 | (c)
43579.093 | 2.113 | 2.094 | -8.942 | -8.961 | 2209 | -2152 | -2138 | 2023 | 2094 | 3929а |  | CORR | GENE | 06:49 | 07:05 | 07:07 | 57 | 228 | 12 | EXT |  | 0.89 | (c)
43580.795 | 3.815 | 3.794 | -7.24 | -7.261 | -2122 | -1968 | -2008 | 1894 | 3794 | 3929а |  | CORR | CIGR | 07:10 | 07:35 | 07:28 | 35 | 228 | 10 | EXT |  | 0.89 | (c)
43580.995 | 4.015 | 4.005 | -7.04 | -7.05 | -1992 | -1804 | -1869 | 1746 | 4005 | 3929а |  | CORR | CIGR | 07:31 | 08:01 | 07:51 | 31 | 246 | 10 | EXT |  | 0.89 | (c)
43581.839 | 4.859 | 4.834 | -6.196 | -6.221 | -1972 | -1886 | -1892 | 1813 | 4834 | 3929а |  | CORR | CIGR | 07:34 | 07:48 | 07:47 | 36 | 159 | 12 | EXT |  | 0.89 | (c)
43582.061 | 5.081 | 5.072 | -5.974 | -5.983 | -2220 | -2157 | -2162 | 2104 | 5072 | 3929а |  | CORR | CIGR | 06:54 | 07:04 | 07:03 | 25 | 116 | 10 | EXT |  | 0.89 | (c)
43582.165 | 5.185 | 5.134 | -5.87 | -5.921 | -2057 | -2000 | -1961 | 1864 | 5134 | 3929а |  | CORR | GENE | 07:20 | 07:30 | 07:36 | 110 | 193 | 11 | EXT |  | 0.89 | (c)
43582.298 | 5.318 | 5.276 | -5.737 | -5.779 | -2074 | -2065 | -2059 | 2045 | 5276 | 3929а |  | CORR | AXGR | 07:18 | 07:19 | 07:20 | 84 | 29 | 13 | EXT |  | 0.89 | (c)
43582.371 | 5.391 | 5.312 | -5.664 | -5.743 | -2012 | -1986 | -1992 | 1973 | 5312 | 3929а |  | CORR | AXGR | 07:28 | 07:32 | 07:31 | 205 | 39 | 13 | EXT |  | 0.91 | (c)
43582.548 | 5.568 | 5.542 | -5.487 | -5.513 | 2114 | 2191 | 2221 | 2114 | 5470 | 3929а |  | CORR | CIGR | 06:33 | 06:46 | 06:51 | 43 | 215 | 11 | EXT |  | 0.89 | (c)
43583.37 | 6.39 | 6.184 | -4.665 | -4.871 | 2111 | 2122 | 2125 | 2111 | 4594 | 3929а |  | CORR | AXGR | 06:33 | 06:35 | 06:35 | 277 | 29 | 13 | EXT |  | 0.92 | (c)
43584.583 | 7.603 | 7.476 | -3.452 | -3.579 | -2044 | -2027 | -2029 | 2013 | 3389 | 3929а |  | CORR | AXGR | 07:22 | 07:25 | 07:25 | 190 | 31 | 10 | EXT |  | 0.9 | (c)
43585.278 | 8.298 | 8.253 | -2.757 | -2.802 | -2230 | -2160 | -2102 | 1974 | 2739 | 3929а |  | CORR | GENE | 06:52 | 07:04 | 07:13 | 63 | 256 | 12 | EXT |  | 0.89 | (c)
43587.888 | 10.908 | 10.889 | -0.147 | -0.166 | -2151 | -2083 | -2049 | 1948 | 90 | 3929а |  | CORR | GENE | 07:05 | 07:16 | 07:22 | 76 | 202 | 12 | EXT |  | 0.89 | (c)
43587.999 | 11.019 | 10.842 | -0.036 | -0.213 | 2219 | -2189 | -2203 | 2164 | 2 | 3929а |  | CORR | GENE | 06:51 | 06:59 | 06:57 | 211 | 78 | 10 | EXT |  | 0.91 | (c)
43588.035 | 0 | -0.016 | -11.23 | -11.246 | 622 | 1112 | 1165 | 622 |  | 3930 | Нарушение формы кольцевого шва | GWAN |  | 06:16 | 07:35 | 07:43 | 0 | 1086 |  | EXT | Нарушение формы кольцевого шва |  | (c)
43590.038 | 2.003 | 1.986 | -9.227 | -9.244 | 970 | 1139 | 1096 | 970 | 1986 | 3930 |  | CORR | GENE | 07:12 | 07:39 | 07:32 | 141 | 253 | 10 | EXT |  | 0.9 | (c)
43595.098 | 7.063 | 7.012 | -4.167 | -4.218 | 1050 | 1067 | 1064 | 1050 | 4050 | 3930 |  | CORR | AXGR | 07:25 | 07:28 | 07:27 | 168 | 27 | 13 | EXT |  | 0.91 | (c)
43597.433 | 9.398 | 9.38 | -1.832 | -1.85 | -679 | -316 | -398 | 116 | 1790 | 3930 |  | CORR | GENE | 02:46 | 03:44 | 03:31 | 60 | 563 | 18 | EXT |  | 0.89 | (c)
43597.711 | 9.676 | 9.655 | -1.554 | -1.575 | -753 | -656 | -403 | 53 | 1449 | 3930 |  | CORR | GENE | 02:34 | 02:50 | 03:30 | 126 | 701 | 24 | EXT |  | 0.91 | (c)
43599.363 | 0.098 | 0.059 | -10.492 | -10.531 | -773 | -681 | -675 | 577 | 59 | 3931 |  | CORR | GENE | 07:07 | 07:22 | 07:23 | 110 | 196 | 12 | EXT |  | 0.9 | (c)
43602.2 | 2.935 | 2.918 | -7.655 | -7.672 | -736 | -665 | -663 | 591 | 2918 | 3931 |  | CORR | CIGR | 07:13 | 07:24 | 07:25 | 29 | 145 | 11 | EXT |  | 0.89 | (c)
43604.027 | 4.762 | 4.749 | -5.828 | -5.841 | -552 | -505 | -413 | 273 | 4749 | 3931 |  | CORR | CIGR | 07:43 | 07:50 | 08:05 | 25 | 279 | 10 | EXT |  | 0.89 | (c)
43604.311 | 5.046 | 5.036 | -5.544 | -5.554 | -545 | -419 | -441 | 336 | 5036 | 3931 |  | CORR | CIGR | 07:44 | 08:04 | 08:01 | 28 | 209 | 11 | EXT |  | 0.89 | (c)
43604.887 | 5.622 | 5.559 | -4.968 | -5.031 | -522 | -501 | -505 | 488 | 4855 | 3931 |  | CORR | AXGR | 07:48 | 07:51 | 07:50 | 176 | 33 | 15 | EXT |  | 0.91 | (c)
43610.617 | 0.762 | 0.71 | -10.863 | -10.915 | -1273 | -1107 | -1103 | 932 | 710 | 3932 |  | CORR | GENE | 05:01 | 05:28 | 05:28 | 80 | 341 | 12 | EXT |  | 0.89 | (c)
43610.795 | 0.94 | 0.822 | -10.685 | -10.803 | -1035 | -1019 | -1016 | 997 | 822 | 3932 |  | CORR | AXGR | 05:39 | 05:42 | 05:43 | 290 | 38 | 15 | EXT |  | 0.93 | (c)
43614.635 | 4.78 | 4.721 | -6.845 | -6.904 | -1258 | -985 | -1016 | 773 | 4721 | 3932 |  | CORR | GENE | 05:03 | 05:48 | 05:43 | 123 | 485 | 10 | EXT |  | 0.9 | (c)
43621.48 | 0 | -0.019 | -11.205 | -11.224 | -1172 | 1883 | 803 | 0 |  | 3933а | Нарушение формы кольцевого шва | GWAN |  | 00:54 | 09:07 | 06:13 | 0 | 3951 |  | EXT | Нарушение формы кольцевого шва |  | (c)
43621.584 | 0.104 | 0.091 | -11.101 | -11.114 | 165 | 236 | 252 | 165 | 91 | 3933а |  | CORR | CIGR | 04:30 | 04:41 | 04:44 | 27 | 174 | 11 | EXT |  | 0.89 | (c)
43621.692 | 0.212 | 0.036 | -10.993 | -11.169 | -380 | -237 | -277 | 175 | 36 | 3933а |  | CORR | GENE | 03:02 | 03:25 | 03:18 | 661 | 204 | 10 | EXT |  | 0.95 | (c)
43621.745 | 0.265 | 0.217 | -10.94 | -10.988 | 192 | 385 | 358 | 192 | 217 | 3933а |  | CORR | GENE | 04:34 | 05:05 | 05:01 | 78 | 333 | 11 | EXT |  | 0.89 | (c)
43622.149 | 0.669 | 0.657 | -10.536 | -10.548 | 1532 | 1655 | 1628 | 1532 | 657 | 3933а |  | CORR | CIGR | 08:10 | 08:30 | 08:26 | 30 | 193 | 13 | EXT |  | 0.89 | (c)
43627.858 | 6.378 | 6.368 | -4.827 | -4.837 | 1337 | 1379 | 1384 | 1337 | 4816 | 3933а |  | CORR | CIGR | 07:39 | 07:46 | 07:47 | 21 | 96 | 10 | EXT |  | 0.89 | (c)
43629.093 | 7.613 | 7.594 | -3.592 | -3.611 | -401 | -276 | -297 | 192 | 3565 | 3933а |  | CORR | CIGR | 02:58 | 03:19 | 03:15 | 46 | 209 | 22 | EXT |  | 0.89 | (c)
43644.138 | 0.258 | 0.22 | -11.027 | -11.065 | -1113 | -886 | -845 | 576 | 220 | 3935а |  | CORR | GENE | 05:44 | 06:20 | 06:27 | 57 | 536 | 12 | EXT |  | 0.89 | (c)
43655.25 | 0.085 | 0.075 | -11.135 | -11.145 | -1657 | -1553 | -1484 | 1311 | 75 | 3936 |  | CORR | CIGR | 06:56 | 07:12 | 07:24 | 23 | 345 | 15 | EXT |  | 0.89 | (c)
43677.554 | 11.169 | 11.162 | -0.126 | -0.133 | -210 | -165 | -153 | 96 | 113 | 3937 |  | CORR | CIGR | 05:01 | 05:08 | 05:10 | 20 | 114 | 12 | EXT |  | 0.89 | (c)
43677.555 | 11.17 | 11.158 | -0.125 | -0.137 | -701 | -634 | -624 | 548 | 113 | 3937 |  | CORR | CIGR | 03:42 | 03:53 | 03:54 | 24 | 154 | 15 | EXT |  | 0.89 | (c)
43677.569 | 11.184 | 11.155 | -0.111 | -0.14 | -1598 | -1272 | -1377 | 1156 | 61 | 3937 |  | CORR | GENE | 01:17 | 02:10 | 01:53 | 79 | 442 | 11 | EXT |  | 0.89 | (c)
43677.614 | 11.229 | 11.216 | -0.066 | -0.079 | -844 | -684 | -726 | 607 | 57 | 3937 |  | CORR | CIGR | 03:19 | 03:44 | 03:38 | 22 | 237 | 14 | EXT |  | 0.89 | (c)
43677.694 | 0.014 | 0.001 | -11.551 | -11.564 | 984 | 1003 | 1003 | 984 | 1 | 3938 |  | CORR | AXGR | 10:48 | 10:52 | 10:52 | 89 | 40 | 10 | EXT |  | 0.89 | (c)
43677.795 | 0.115 | 0.026 | -11.45 | -11.539 | -1224 | -1053 | -706 | 188 | 26 | 3938 |  | CORR | GENE | 04:52 | 05:20 | 06:16 | 111 | 1037 | 16 | EXT |  | 0.9 | (c)
43689.206 | 11.526 | 11.49 | -0.039 | -0.075 | -1828 | -1793 | -1782 | 1736 | 18 | 3938 |  | CORR | GENE | 03:15 | 03:20 | 03:22 | 57 | 92 | 14 | EXT |  | 0.89 | (c)
43689.234 | 11.554 | 11.508 | -0.011 | -0.057 | -1139 | -923 | -1000 | 861 | 3 | 3938 |  | CORR | GENE | 05:06 | 05:41 | 05:28 | 54 | 278 | 11 | EXT |  | 0.89 | (c)
43694.432 | 5.187 | 5.175 | -5.968 | -5.98 | -2154 | -2093 | -2091 | 2027 | 5175 | 3939 |  | ARTD | CIGR | 01:19 | 01:29 | 01:29 | 28 | 127 |  | EXT | Вышлифовка глубиной 12%. |  | (c)
43700.357 | 11.112 | 11.1 | -0.043 | -0.055 | 193 | 256 | 288 | 193 | 21 | 3939 |  | CORR | CIGR | 07:38 | 07:48 | 07:53 | 34 | 192 | 15 | EXT |  | 0.89 | (c)
43700.467 | 0.067 | 0.044 | -11.278 | -11.301 | -965 | -888 | -785 | 606 | 44 | 3940 |  | CORR | CIGR | 05:59 | 06:11 | 06:28 | 38 | 359 | 15 | EXT |  | 0.89 | (c)
43708.329 | 7.929 | 7.908 | -3.416 | -3.437 | -382 | -341 | -321 | 260 | 3309 | 3940 |  | CORR | GENE | 07:33 | 07:40 | 07:43 | 128 | 122 | 10 | EXT |  | 0.9 | (c)
43757.291 | 0.136 | 0.126 | -11.149 | -11.159 | -615 | -561 | -553 | 492 | 126 | 3945 |  | CORR | CIGR | 07:38 | 07:47 | 07:48 | 20 | 123 | 18 | EXT |  | 0.89 | (c)
43765.408 | 8.253 | 8.235 | -3.032 | -3.05 | -494 | -455 | -434 | 375 | 3014 | 3945 |  | GOUG | CIGR | 07:58 | 08:04 | 08:07 | 36 | 119 | 8 | EXT | Задир. |  | (c)
43848.089 | 11.014 | 10.959 | -0.076 | -0.131 | 1014 | 1156 | 1874 | 1014 | 38 | 3952 |  | CORR | GENE | 11:51 | 00:14 | 14:10 | 93 | 1720 | 12 | EXT |  | 0.89 | (c)
43877.423 | 6.443 | 6.311 | -4.897 | -5.029 | -830 | -718 | -678 | 526 | 4770 | 3955 |  | DENT | GENE | 06:30 | 06:49 | 06:55 | 259 | 305 | 0.4 | N/A | Глубина вмятины: 5 мм (0,4%). Линейка: 26 см в (631 см; 06:49 ч:мин) |  | (c)
43916.743 | 0.373 | 0.258 | -10.772 | -10.887 | -916 | -719 | -703 | 489 | 258 | 3959 |  | DENT | GENE | 05:35 | 06:06 | 06:09 | 203 | 426 | 0.6 | N/A | Глубина вмятины: 8 мм (0,6%). Линейка: 20 см в (26 см; 06:06 ч:мин) |  | (c)
43931.682 | 4.167 | 4.102 | -7.223 | -7.288 | 2150 | 2204 | 2205 | 2150 | 4102 | 3960 |  | DENT | GENE | 07:09 | 07:18 | 07:18 | 139 | 109 | 0.7 | N/A | Глубина вмятины: 10 мм (0,7%). Линейка: 14 см в (410 см; 07:18 ч:мин) |  | (c)
43947.83 | 0 | 0 | -2.465 | -2.465 | 39 | 347 | 213 | 39 | 0 | 3961б | Непровар / утяжина | GWAN |  | 04:21 | 05:11 | 04:49 | 0 | 347 | 10 | INT | Непровар / утяжина |  | (c)
43947.83 | 0 | -0.018 | -2.465 | -2.483 | 1041 | 1418 | 1543 | 1041 |  | 3961б | Нарушение формы кольцевого шва | GWAN |  | 07:03 | 08:04 | 08:24 | 0 | 1005 |  | EXT | Нарушение формы кольцевого шва |  | (c)
43950.295 | 0 | -0.034 | -10.97 | -11.004 | 1106 | -2018 | 2021 | 1106 |  | 3962а | Нарушение формы кольцевого шва | GWAN |  | 00:37 | 04:13 | 03:05 | 0 | 1830 |  | EXT | Нарушение формы кольцевого шва |  | (c)
43950.295 | 0 | 0 | -10.97 | -10.97 | -1473 | -1332 | -1192 | 910 | 0 | 3962а | Непровар / утяжина | GWAN |  | 05:41 | 06:04 | 06:27 | 0 | 562 | 13 | INT | Непровар / утяжина |  | (c)
43950.295 | 0 | -0.02 | -10.97 | -10.99 | -441 | 130 | -68 | 0 |  | 3962а | Нарушение формы кольцевого шва | GWAN |  | 08:28 | 09:60 | 09:28 | 0 | 746 |  | EXT | Нарушение формы кольцевого шва |  | (c)
43961.265 | 0 | -0.022 | -11.325 | -11.347 | 1 | 334 | 299 | 1 |  | 3963 | Нарушение формы кольцевого шва | GWAN |  | 00:51 | 01:45 | 01:39 | 0 | 596 |  | EXT | Нарушение формы кольцевого шва |  | (c)
43984.055 | 0 | -0.034 | -11.27 | -11.304 | 772 | 959 | 1177 | 772 |  | 3965 | Нарушение формы кольцевого шва | GWAN |  | 00:32 | 01:02 | 01:37 | 0 | 810 |  | EXT | Нарушение формы кольцевого шва |  | (c)
43984.055 | 0 | -0.018 | -11.27 | -11.288 | -1355 | -1267 | -1273 | 1191 |  | 3965 | Нарушение формы кольцевого шва | GWAN |  | 06:48 | 07:03 | 07:02 | 0 | 164 |  | EXT | Нарушение формы кольцевого шва |  | (c)
43984.168 | 0.113 | 0.031 | -11.157 | -11.239 | -1549 | -1415 | -1384 | 1219 | 31 | 3965 |  | CORR | GENE | 06:17 | 06:39 | 06:44 | 509 | 330 | 17 | EXT |  | 0.98 | (c)
43984.567 | 0.512 | 0.478 | -10.758 | -10.792 | -1147 | -1102 | -1112 | 1076 | 478 | 3965 |  | CORR | GENE | 07:22 | 07:29 | 07:28 | 100 | 71 | 10 | EXT |  | 0.89 | (c)
43984.629 | 0.574 | 0.555 | -10.696 | -10.715 | -1048 | -1015 | -978 | 907 | 555 | 3965 |  | CORR | CIGR | 07:38 | 07:43 | 07:49 | 29 | 141 | 14 | EXT |  | 0.89 | (c)
43984.742 | 0.687 | 0.652 | -10.583 | -10.618 | -1067 | -1026 | -1043 | 1019 | 652 | 3965 |  | CORR | AXGR | 07:35 | 07:42 | 07:39 | 200 | 48 | 11 | EXT |  | 0.91 | (c)
43984.822 | 0.767 | 0.637 | -10.503 | -10.633 | -1288 | -1257 | -1247 | 1207 | 637 | 3965 |  | CORR | GENE | 06:59 | 07:04 | 07:06 | 145 | 81 | 12 | EXT |  | 0.9 | (c)
43984.824 | 0.769 | 0.548 | -10.501 | -10.722 | -1586 | -1480 | -1484 | 1383 | 548 | 3965 |  | CORR | GENE | 06:11 | 06:28 | 06:28 | 250 | 203 | 19 | EXT |  | 0.94 | (c)
43985.063 | 1.008 | 0.914 | -10.262 | -10.356 | -1423 | -1333 | -1317 | 1211 | 914 | 3965 |  | CORR | GENE | 06:38 | 06:52 | 06:55 | 145 | 212 | 18 | EXT |  | 0.91 | (c)
43985.082 | 1.027 | 0.955 | -10.243 | -10.315 | -1536 | -1523 | -1521 | 1505 | 955 | 3965 |  | CORR | AXGR | 06:19 | 06:21 | 06:22 | 119 | 31 | 10 | EXT |  | 0.9 | (c)
43985.204 | 1.149 | 1.085 | -10.121 | -10.185 | -1607 | -1427 | -1498 | 1390 | 1085 | 3965 |  | CORR | GENE | 06:08 | 06:37 | 06:25 | 98 | 218 | 17 | EXT |  | 0.9 | (c)
43985.392 | 1.337 | 1.307 | -9.933 | -9.963 | -1870 | -1855 | -1840 | 1811 | 1307 | 3965 |  | CORR | GENE | 05:25 | 05:28 | 05:30 | 177 | 59 | 15 | EXT |  | 0.91 | (c)
43985.403 | 1.348 | 1.328 | -9.922 | -9.942 | -1484 | -1347 | -1404 | 1324 | 1328 | 3965 |  | CORR | CIGR | 06:28 | 06:50 | 06:41 | 48 | 160 | 14 | EXT |  | 0.89 | (c)
43985.492 | 1.437 | 1.413 | -9.833 | -9.857 | -1506 | -1456 | -1449 | 1392 | 1413 | 3965 |  | CORR | GENE | 06:24 | 06:32 | 06:33 | 59 | 114 | 26 | EXT |  | 0.89 | (c)
43985.496 | 1.441 | 1.434 | -9.829 | -9.836 | 1860 | 1872 | 1871 | 1860 | 1434 | 3965 |  | CORR | PITT | 03:27 | 03:29 | 03:29 | 25 | 22 | 19 | EXT |  | 0.89 | (c)
43985.69 | 1.635 | 1.54 | -9.635 | -9.73 | -1526 | -1452 | -1478 | 1429 | 1540 | 3965 |  | CORR | GENE | 06:21 | 06:33 | 06:29 | 161 | 97 | 19 | EXT |  | 0.91 | (c)
43985.735 | 1.68 | 1.672 | -9.59 | -9.598 | 1907 | 2060 | 2005 | 1907 | 1672 | 3965 |  | CORR | CIGR | 03:35 | 03:60 | 03:51 | 30 | 196 | 12 | EXT |  | 0.89 | (c)
43985.832 | 1.777 | 1.595 | -9.493 | -9.675 | -1840 | -1776 | -1793 | 1746 | 1595 | 3965 |  | CORR | GENE | 05:30 | 05:41 | 05:38 | 279 | 95 | 23 | EXT |  | 0.96 | (c)
43985.852 | 1.797 | 1.788 | -9.473 | -9.482 | -1611 | -1513 | -1539 | 1467 | 1788 | 3965 |  | CORR | CIGR | 06:07 | 06:23 | 06:19 | 25 | 145 | 10 | EXT |  | 0.89 | (c)
43985.97 | 1.915 | 1.905 | -9.355 | -9.365 | -2117 | -2105 | -2105 | 2093 | 1905 | 3965 |  | CORR | PITT | 04:46 | 04:47 | 04:47 | 23 | 24 | 36 | EXT |  | 0.89 | (c)
43985.994 | 1.939 | 1.875 | -9.331 | -9.395 | -1613 | -1477 | -1527 | 1441 | 1875 | 3965 |  | CORR | GENE | 06:07 | 06:29 | 06:21 | 129 | 173 | 10 | EXT |  | 0.9 | (c)
43986.196 | 2.141 | 1.893 | -9.129 | -9.377 | -1835 | -1785 | -1795 | 1755 | 1893 | 3965 |  | CORR | GENE | 05:31 | 05:39 | 05:37 | 638 | 80 | 31 | EXT |  | 1.12 | (b)
43986.251 | 2.196 | 2.021 | -9.074 | -9.249 | -1589 | -1463 | -1492 | 1395 | 2021 | 3965 |  | CORR | GENE | 06:11 | 06:31 | 06:26 | 312 | 194 | 37 | EXT |  | 1.05 | (b)
43986.276 | 2.221 | 2.208 | -9.049 | -9.062 | -2221 | -2177 | -2146 | 2072 | 2208 | 3965 |  | CORR | GENE | 04:29 | 04:36 | 04:41 | 66 | 149 | 14 | EXT |  | 0.89 | (c)
43986.282 | 2.227 | 2.212 | -9.043 | -9.058 | 1915 | 1988 | 2007 | 1915 | 2212 | 3965 |  | CORR | CIGR | 03:36 | 03:48 | 03:51 | 28 | 184 | 11 | EXT |  | 0.89 | (c)
43986.618 | 2.563 | 2.544 | -8.707 | -8.726 | 1871 | 1895 | 1913 | 1871 | 2544 | 3965 |  | CORR | CIGR | 03:29 | 03:33 | 03:36 | 27 | 85 | 10 | EXT |  | 0.89 | (c)
43986.907 | 2.852 | 2.691 | -8.418 | -8.579 | -1645 | -1457 | -1499 | 1352 | 2691 | 3965 |  | CORR | GENE | 06:02 | 06:32 | 06:25 | 252 | 293 | 30 | EXT |  | 0.98 | (c)
43986.916 | 2.861 | 2.816 | -8.409 | -8.454 | -1828 | -1753 | -1742 | 1655 | 2816 | 3965 |  | CORR | CIGR | 05:32 | 05:44 | 05:46 | 54 | 173 | 12 | EXT |  | 0.89 | (c)
43987.073 | 3.018 | 2.968 | -8.252 | -8.302 | -1698 | -1492 | -1521 | 1344 | 2968 | 3965 |  | CORR | GENE | 05:53 | 06:26 | 06:22 | 226 | 353 | 33 | EXT |  | 0.98 | (c)
43987.311 | 3.256 | 3.208 | -8.014 | -8.062 | -1521 | -1506 | -1505 | 1489 | 3208 | 3965 |  | CORR | AXGR | 06:22 | 06:24 | 06:24 | 146 | 32 | 11 | EXT |  | 0.9 | (c)
43987.515 | 3.46 | 3.33 | -7.81 | -7.94 | -1396 | -1366 | -1372 | 1348 | 3330 | 3965 |  | CORR | AXGR | 06:42 | 06:47 | 06:46 | 206 | 47 | 13 | EXT |  | 0.91 | (c)
43988.068 | 4.013 | 4.008 | -7.257 | -7.262 | -1340 | -1289 | -1288 | 1236 | 4008 | 3965 |  | CORR | CIGR | 06:51 | 06:59 | 06:59 | 23 | 103 | 12 | EXT |  | 0.89 | (c)
43988.208 | 4.153 | 4.138 | -7.117 | -7.132 | -1362 | -1326 | -1327 | 1292 | 4138 | 3965 |  | CORR | CIGR | 06:47 | 06:53 | 06:53 | 24 | 70 | 11 | EXT |  | 0.89 | (c)
43988.348 | 4.293 | 4.241 | -6.977 | -7.029 | -1397 | -1351 | -1350 | 1304 | 4241 | 3965 |  | CORR | GENE | 06:42 | 06:49 | 06:49 | 153 | 92 | 11 | EXT |  | 0.9 | (c)
43988.483 | 4.428 | 4.401 | -6.842 | -6.869 | -1375 | -1330 | -1350 | 1324 | 4401 | 3965 |  | CORR | AXGR | 06:45 | 06:52 | 06:49 | 364 | 51 | 11 | EXT |  | 0.93 | (c)
43991.146 | 7.091 | 7.012 | -4.179 | -4.258 | -2124 | -2076 | -2073 | 2023 | 4056 | 3965 |  | CORR | GENE | 04:44 | 04:52 | 04:53 | 202 | 101 | 12 | EXT |  | 0.91 | (c)
43991.166 | 7.111 | 7.032 | -4.159 | -4.238 | 2012 | 2016 | 2026 | 2012 | 4156 | 3965 |  | CORR | AXGR | 03:52 | 03:53 | 03:54 | 82 | 29 | 15 | EXT |  | 0.89 | (c)
43991.866 | 7.811 | 7.794 | -3.459 | -3.476 | -2119 | -2078 | -2072 | 2024 | 3448 | 3965 |  | CORR | CIGR | 04:45 | 04:52 | 04:53 | 28 | 94 | 12 | EXT |  | 0.89 | (c)
43991.913 | 7.858 | 7.844 | -3.412 | -3.426 | -553 | -517 | -513 | 473 | 3395 | 3965 |  | CORR | CIGR | 08:58 | 09:04 | 09:04 | 31 | 80 | 10 | EXT |  | 0.89 | (c)
43991.922 | 7.867 | 7.861 | -3.403 | -3.409 | -1008 | -1000 | -998 | 989 | 3387 | 3965 |  | CORR | PITT | 07:45 | 07:46 | 07:46 | 22 | 19 | 20 | EXT |  | 0.89 | (c)
43992.019 | 7.964 | 7.942 | -3.306 | -3.328 | -1253 | -1224 | -1198 | 1144 | 3296 | 3965 |  | CORR | CIGR | 07:05 | 07:10 | 07:14 | 32 | 109 | 15 | EXT |  | 0.89 | (c)
43992.293 | 8.238 | 8.095 | -3.032 | -3.175 | -2140 | -2048 | -2080 | 2020 | 3019 | 3965 |  | CORR | GENE | 04:42 | 04:57 | 04:51 | 156 | 119 | 15 | EXT |  | 0.91 | (c)
43993.057 | 9.002 | 8.969 | -2.268 | -2.301 | 1354 | 1466 | 1449 | 1354 | 2193 | 3965 |  | CORR | GENE | 02:06 | 02:24 | 02:21 | 108 | 189 | 10 | EXT |  | 0.89 | (c)
43993.153 | 9.098 | 9.079 | -2.172 | -2.191 | 1936 | 1960 | 1973 | 1936 | 2162 | 3965 |  | CORR | CIGR | 03:40 | 03:43 | 03:46 | 29 | 73 | 11 | EXT |  | 0.89 | (c)
43993.577 | 9.522 | 9.495 | -1.748 | -1.775 | 1789 | 1856 | 1839 | 1789 | 1740 | 3965 |  | CORR | CIGR | 03:16 | 03:27 | 03:24 | 35 | 102 | 10 | EXT |  | 0.89 | (c)
43995.775 | 0.45 | 0.439 | -10.98 | -10.991 | -1223 | -1172 | -1175 | 1126 | 439 | 3966 |  | CORR | CIGR | 03:36 | 03:45 | 03:44 | 29 | 97 | 11 | EXT |  | 0.89 | (c)
43997.246 | 1.921 | 1.85 | -9.509 | -9.58 | -159 | -97 | -89 | 19 | 1850 | 3966 |  | CORR | GENE | 06:28 | 06:38 | 06:39 | 98 | 140 | 13 | EXT |  | 0.89 | (c)
43997.517 | 2.192 | 2.173 | -9.238 | -9.257 | -1051 | -1012 | -999 | 947 | 2173 | 3966 |  | CORR | CIGR | 04:04 | 04:10 | 04:13 | 25 | 104 | 12 | EXT |  | 0.89 | (c)
43997.798 | 2.473 | 2.464 | -8.957 | -8.966 | -816 | -773 | -767 | 717 | 2464 | 3966 |  | CORR | CIGR | 04:42 | 04:49 | 04:50 | 22 | 99 | 25 | EXT |  | 0.89 | (c)
43997.878 | 2.553 | 2.433 | -8.877 | -8.997 | 49 | 63 | 68 | 49 | 2433 | 3966 |  | CORR | AXGR | 07:02 | 07:04 | 07:05 | 250 | 39 | 13 | EXT |  | 0.92 | (c)
43997.991 | 2.666 | 2.565 | -8.764 | -8.865 | -1175 | -1166 | -1152 | 1129 | 2565 | 3966 |  | CORR | AXGR | 03:44 | 03:46 | 03:48 | 133 | 46 | 10 | EXT |  | 0.9 | (c)
43998.033 | 2.708 | 2.574 | -8.722 | -8.856 | -69 | -32 | -28 | 0 | 2574 | 3966 |  | CORR | GENE | 06:43 | 06:49 | 06:49 | 274 | 82 | 22 | EXT |  | 0.96 | (c)
43998.122 | 2.797 | 2.778 | -8.633 | -8.652 | -221 | -102 | -148 | 74 | 2778 | 3966 |  | CORR | GENE | 06:18 | 06:37 | 06:30 | 275 | 146 | 13 | EXT |  | 0.92 | (c)
43998.156 | 2.831 | 2.82 | -8.599 | -8.61 | -1364 | -1350 | -1351 | 1339 | 2820 | 3966 |  | CORR | PITT | 03:14 | 03:16 | 03:16 | 23 | 25 | 43 | EXT |  | 0.89 | (c)
43998.902 | 3.577 | 3.56 | -7.853 | -7.87 | -1053 | -1042 | -1040 | 1028 | 3560 | 3966 |  | CORR | PITT | 04:04 | 04:06 | 04:06 | 26 | 24 | 15 | EXT |  | 0.89 | (c)
43998.942 | 3.617 | 3.541 | -7.813 | -7.889 | 37 | 46 | 48 | 37 | 3541 | 3966 |  | CORR | AXGR | 06:60 | 07:01 | 07:02 | 112 | 22 | 10 | EXT |  | 0.89 | (c)
43999.203 | 3.878 | 3.849 | -7.552 | -7.581 | -1308 | -1301 | -1291 | 1273 | 3849 | 3966 |  | CORR | AXGR | 03:23 | 03:24 | 03:26 | 157 | 35 | 11 | EXT |  | 0.9 | (c)
43999.536 | 4.211 | 3.713 | -7.219 | -7.717 | 80 | 99 | 90 | 80 | 3713 | 3966 |  | CORR | AXGR | 07:07 | 07:10 | 07:08 | 578 | 20 | 11 | EXT |  | 0.95 | (c)
44005.265 | 9.94 | 9.931 | -1.49 | -1.499 | 777 | 787 | 789 | 777 | 1474 | 3966 |  | CORR | PITT | 08:59 | 09:01 | 09:01 | 25 | 24 | 22 | EXT |  | 0.89 | (c)
44005.535 | 10.21 | 10.194 | -1.22 | -1.236 | 307 | 341 | 342 | 307 | 1207 | 3966 |  | CORR | CIGR | 07:43 | 07:49 | 07:49 | 29 | 70 | 15 | EXT |  | 0.89 | (c)
44005.715 | 10.39 | 10.374 | -1.04 | -1.056 | 492 | 601 | 561 | 492 | 1029 | 3966 |  | CORR | CIGR | 08:13 | 08:31 | 08:24 | 27 | 137 | 15 | EXT |  | 0.89 | (c)
44021.228 | 3.113 | 3.104 | -8.017 | -8.026 | 1944 | 1948 | 1956 | 1944 | 3104 | 3968а |  | CORR | PITT | 07:09 | 07:10 | 07:11 | 25 | 24 | 26 | EXT |  | 0.89 | (c)
44022.302 | 4.187 | 4.175 | -6.943 | -6.955 | 2048 | 2059 | 2059 | 2048 | 4175 | 3968а |  | CORR | PITT | 07:26 | 07:28 | 07:28 | 24 | 22 | 18 | EXT |  | 0.89 | (c)
44027.041 | 8.926 | 8.668 | -2.204 | -2.462 | 653 | 692 | 745 | 653 | 1893 | 3968а |  | CORR | GENE | 03:41 | 03:47 | 03:56 | 569 | 184 | 13 | EXT |  | 0.96 | (c)
44027.471 | 9.356 | 9.287 | -1.774 | -1.843 | 670 | 686 | 686 | 670 | 1699 | 3968а |  | CORR | AXGR | 03:43 | 03:46 | 03:46 | 144 | 31 | 14 | EXT |  | 0.9 | (c)
44027.554 | 9.439 | 9.421 | -1.691 | -1.709 | 1746 | 1815 | 1884 | 1746 | 1372 | 3968а |  | CORR | GENE | 06:37 | 06:48 | 06:59 | 337 | 276 | 23 | EXT |  | 0.98 | (c)
44027.776 | 9.661 | 9.603 | -1.469 | -1.527 | 1131 | 1143 | 1146 | 1131 | 1428 | 3968а |  | CORR | AXGR | 04:58 | 04:60 | 05:00 | 99 | 29 | 10 | EXT |  | 0.89 | (c)
44028.71 | 10.595 | 10.548 | -0.535 | -0.582 | 394 | 407 | 407 | 394 | 496 | 3968а |  | CORR | AXGR | 02:59 | 03:01 | 03:01 | 86 | 26 | 14 | EXT |  | 0.89 | (c)
44028.745 | 10.63 | 10.613 | -0.5 | -0.517 | 599 | 639 | 639 | 599 | 485 | 3968а |  | CORR | CIGR | 03:32 | 03:39 | 03:38 | 32 | 80 | 12 | EXT |  | 0.89 | (c)
44028.776 | 10.661 | 10.55 | -0.469 | -0.58 | 1179 | 1310 | 1328 | 1179 | 434 | 3968а |  | CORR | GENE | 05:06 | 05:27 | 05:30 | 146 | 297 | 17 | EXT |  | 0.91 | (c)
44028.798 | 10.683 | 10.675 | -0.447 | -0.455 | 264 | 348 | 319 | 264 | 423 | 3968а |  | CORR | CIGR | 02:38 | 02:51 | 02:47 | 32 | 110 | 13 | EXT |  | 0.89 | (c)
44028.877 | 10.762 | 10.743 | -0.368 | -0.387 | 1840 | 1949 | 1957 | 1840 | 344 | 3968а |  | CORR | CIGR | 06:52 | 07:10 | 07:11 | 43 | 233 | 14 | EXT |  | 0.89 | (c)
44045.322 | 2.252 | 1.96 | -7.233 | -7.525 | -153 | -82 | 6 | 0 | 1960 | 3970а |  | CORR | GENE | 04:46 | 04:57 | 05:12 | 414 | 318 | 12 | EXT |  | 0.94 | (c)
44045.521 | 2.451 | 2.395 | -7.034 | -7.09 | -133 | -65 | -79 | 25 | 2395 | 3970а |  | CORR | GENE | 04:49 | 04:60 | 04:58 | 283 | 108 | 11 | EXT |  | 0.92 | (c)
44048.048 | 4.978 | 4.962 | -4.507 | -4.523 | -564 | -505 | -510 | 455 | 4488 | 3970а |  | CORR | CIGR | 03:39 | 03:49 | 03:48 | 35 | 109 | 13 | EXT |  | 0.89 | (c)
44048.254 | 5.184 | 5.17 | -4.301 | -4.315 | -131 | -63 | -78 | 25 | 4293 | 3970а |  | CORR | CIGR | 04:49 | 05:00 | 04:58 | 22 | 106 | 11 | EXT |  | 0.89 | (c)
44048.515 | 5.445 | 5.432 | -4.04 | -4.053 | -513 | -479 | -471 | 430 | 4024 | 3970а |  | CORR | CIGR | 03:48 | 03:53 | 03:54 | 29 | 83 | 10 | EXT |  | 0.89 | (c)
44049.467 | 6.397 | 6.389 | -3.088 | -3.096 | -634 | -585 | -585 | 535 | 3069 | 3970а |  | CORR | CIGR | 03:28 | 03:36 | 03:36 | 27 | 100 | 10 | EXT |  | 0.89 | (c)
44051.231 | 8.161 | 8.146 | -1.324 | -1.339 | -715 | -676 | -676 | 638 | 1307 | 3970а |  | CORR | CIGR | 03:15 | 03:21 | 03:21 | 32 | 77 | 10 | EXT |  | 0.89 | (c)
44075.78 | 0 | -0.014 | -11.39 | -11.404 | -944 | 207 | 316 | 0 |  | 3973 | Нарушение формы кольцевого шва | GWAN |  | 08:35 | 11:41 | 11:59 | 0 | 2520 |  | EXT | Нарушение формы кольцевого шва Аномалия находится на отводе. |  | (c)
44075.824 | 0.044 | 0.027 | -11.346 | -11.363 | -1944 | -1398 | -1507 | 1071 | 27 | 3973 |  | CORR | CIGR | 05:54 | 07:22 | 07:05 | 51 | 873 | 22 | EXT |  | 0.89 | (c)
44087.17 | 0 | -0.02 | -11.395 | -11.415 | -20 | 518 | 411 | 0 |  | 3974 | Коррозия на шве | GWAN | CIGR | 05:13 | 06:40 | 06:23 | 50 | 863 | 22 | EXT | Коррозия на шве Аномалия находится на отводе. |  | (c)
44098.488 | 11.318 | 11.243 | -0.077 | -0.152 | 342 | 425 | 460 | 342 | 12 | 3974 |  | CORR | GENE | 06:12 | 06:25 | 06:31 | 140 | 235 | 11 | EXT | Аномалия находится на отводе. | 0.9 | (c)
44098.565 | 0 | -0.014 | -11.4 | -11.414 | 197 | 702 | 2078 | 197 |  | 3975 | Нарушение формы кольцевого шва | GWAN |  | 05:05 | 06:27 | 10:09 | 0 | 3763 |  | EXT | Нарушение формы кольцевого шва Аномалия находится на отводе. |  | (c)
44098.607 | 0.042 | 0.036 | -11.358 | -11.364 | 485 | 646 | 631 | 485 | 36 | 3975 |  | CORR | GENE | 05:52 | 06:18 | 06:16 | 133 | 293 | 13 | EXT |  | 0.9 | (c)
44107.218 | 8.653 | 8.629 | -2.747 | -2.771 | 31 | 127 | 163 | 31 | 2720 | 3975 |  | CORR | CIGR | 04:39 | 04:54 | 05:00 | 51 | 263 | 13 | EXT |  | 0.89 | (c)
44109.965 | 0 | -0.019 | -11.61 | -11.629 | 1851 | -1884 | -2103 | 1597 |  | 3976 | Нарушение формы кольцевого шва | GWAN |  | 04:42 | 06:39 | 06:04 | 0 | 1013 |  | EXT | Нарушение формы кольцевого шва Аномалия находится на отводе. |  | (c)
44121.575 | 0 | -0.019 | -11.615 | -11.634 | 1757 | 2227 | 2094 | 1757 |  | 3977 | Нарушение формы кольцевого шва | GWAN |  | 09:39 | 10:55 | 10:33 | 0 | 673 |  | EXT | Нарушение формы кольцевого шва Аномалия находится на отводе. |  | (c)
44133.097 | 11.522 | 11.501 | -0.093 | -0.114 | 31 | 314 | 444 | 31 | 12 | 3977 |  | CORR | GENE | 05:00 | 05:46 | 06:07 | 102 | 827 | 15 | EXT |  | 0.9 | (c)
44133.19 | 0 | -0.012 | -11.465 | -11.477 | 2074 | -2142 | -2192 | 1998 |  | 3978 | Нарушение формы кольцевого шва | GWAN |  | 05:49 | 06:29 | 06:21 | 0 | 389 |  | EXT | Нарушение формы кольцевого шва Аномалия находится на отводе. |  | (c)
44133.274 | 0.084 | 0.074 | -11.381 | -11.391 | 2121 | 2183 | 2188 | 2121 | 74 | 3978 |  | CORR | CIGR | 05:57 | 06:07 | 06:08 | 24 | 134 | 10 | EXT | Аномалия находится на отводе. | 0.89 | (c)
44144.655 | 0 | -0.011 | -11.29 | -11.301 | 291 | 600 | 599 | 291 |  | 3979 | Нарушение формы кольцевого шва | GWAN |  | 05:60 | 06:50 | 06:50 | 0 | 617 |  | EXT | Нарушение формы кольцевого шва Аномалия находится на отводе. |  | (c)
44155.861 | 11.206 | 11.18 | -0.084 | -0.11 | 281 | 494 | 458 | 281 | 39 | 3979 |  | CORR | GENE | 05:58 | 06:33 | 06:27 | 71 | 353 | 12 | EXT |  | 0.89 | (c)
44156.013 | 0.068 | 0.044 | -11.302 | -11.326 | -512 | -439 | -256 | 0 | 44 | 3980 |  | CORR | CIGR | 06:14 | 06:26 | 06:55 | 44 | 512 | 10 | EXT |  | 0.89 | (c)
44156.022 | 0.077 | 0.042 | -11.293 | -11.328 | 45 | 200 | 428 | 45 | 42 | 3980 |  | CORR | GENE | 07:44 | 08:09 | 08:46 | 89 | 764 | 12 | EXT |  | 0.89 | (c)
44178.915 | 0 | -0.026 | -11.475 | -11.501 | -531 | -197 | -266 | 1 |  | 3982 | Нарушение формы кольцевого шва | GWAN |  | 11:11 | 00:05 | 11:54 | 0 | 530 |  | EXT | Нарушение формы кольцевого шва |  | (c)
44178.915 | 0 | -0.02 | -11.475 | -11.495 | 2200 | -2170 | -2126 | 1991 |  | 3982 | Коррозия на шве | GWAN | CIGR | 06:32 | 06:47 | 06:54 | 47 | 270 | 27 | N/A | Коррозия на шве |  | (c)
44235.92 | 11.565 | 11.545 | -0.015 | -0.035 | 544 | 624 | 631 | 544 | 11 | 3986 |  | CORR | CIGR | 04:20 | 04:33 | 04:34 | 24 | 173 | 16 | EXT |  | 0.89 | (c)
44235.924 | 11.569 | 11.556 | -0.011 | -0.024 | 1577 | 1880 | 1838 | 1577 | 6 | 3986 |  | CORR | CIGR | 07:07 | 07:56 | 07:49 | 18 | 522 | 15 | EXT |  | 0.89 | (c)
44235.966 | 0.031 | 0.024 | -11.649 | -11.656 | 1660 | 1729 | 1736 | 1660 | 24 | 3987 |  | CORR | CIGR | 06:24 | 06:36 | 06:37 | 18 | 153 | 34 | EXT |  | 0.89 | (c)
44236.042 | 0.107 | 0.096 | -11.573 | -11.584 | 1693 | 1727 | 1734 | 1693 | 96 | 3987 |  | CORR | CIGR | 06:30 | 06:35 | 06:36 | 20 | 82 | 10 | EXT |  | 0.89 | (c)
44247.496 | 11.561 | 11.544 | -0.119 | -0.136 | 764 | 1061 | 1080 | 764 | 22 | 3987 |  | CORR | GENE | 03:60 | 04:48 | 04:51 | 114 | 632 | 15 | EXT |  | 0.9 | (c)
44247.75 | 0.135 | 0.1 | -11.11 | -11.145 | 370 | 449 | 721 | 370 | 100 | 3988 |  | CORR | CIGR | 04:55 | 05:07 | 05:51 | 45 | 703 | 14 | EXT |  | 0.89 | (c)
44345.169 | 6.309 | 6.213 | -4.951 | -5.047 | -11 | -1 | -2 | 0 | 4791 | 3996 |  | LWAN | AXGR | 04:55 | 04:56 | 04:56 | 256 | 19 |  | EXT | Эквивалент потери металла 13%. |  | (c)
44350.195 | 0.075 | 0.054 | -11.28 | -11.301 | 953 | 1426 | 1250 | 953 | 54 | 3997 |  | CORR | GENE | 01:33 | 02:49 | 02:21 | 91 | 593 | 11 | EXT |  | 0.89 | (c)
44548.875 | 7.78 | 7.703 | -3.785 | -3.862 | 657 | 703 | 741 | 657 | 3752 | 4014 |  | CORR | GENE | 02:33 | 02:40 | 02:46 | 110 | 169 | 10 | EXT | Аномалия находится на упругопластическом изгибе: R=435 D, максимальное растяжение на 5 час. | 0.89 | (c)
44574.5 | 0 | 0 | -11.06 | -11.06 | -776 | -189 | -231 | 0 | 0 | 4017 | Смещение кромок | GWAN |  | 04:00 | 05:35 | 05:28 | 0 | 1089 | 15 | EXT | Смещение кромок Наружу Величина смещения - 2.7 мм. Аномалия находится на упругопластическом изгибе: R=408 D, максимальное растяжение на 4.1 час. |  | (c)
44585.56 | 0 | -0.023 | -11.225 | -11.248 | 114 | 629 | 560 | 114 |  | 4018 | Нарушение формы кольцевого шва | GWAN |  | 03:34 | 04:57 | 04:46 | 0 | 891 |  | EXT | Нарушение формы кольцевого шва Аномалия находится на упругопластическом изгибе: R=567 D, максимальное растяжение на 3 час. |  | (c)
44608.405 | 0 | -0.036 | -11.655 | -11.691 | -856 | 457 | 161 | 0 |  | 4020 | Нарушение формы кольцевого шва | GWAN |  | 09:22 | 00:54 | 12:06 | 0 | 2033 |  | EXT | Нарушение формы кольцевого шва |  | (c)
44630.785 | 0 | -0.015 | -11.55 | -11.565 | -191 | 1261 | 890 | 0 |  | 4022 | Нарушение формы кольцевого шва | GWAN |  | 02:33 | 06:27 | 05:27 | 0 | 2162 |  | EXT | Нарушение формы кольцевого шва Аномалия находится на отводе. |  | (c)
44642.335 | 0 | 0 | -11.555 | -11.555 | -995 | -339 | -438 | 0 | 0 | 4023 | Смещение кромок | GWAN |  | 08:05 | 09:51 | 09:35 | 0 | 1114 | 15 | EXT | Смещение кромок Наружу Аномалия находится на отводе. Величина смещения - 2.8 мм. |  | (c)
44653.89 | 0 | -0.018 | -11.545 | -11.563 | 1215 | -1833 | -1597 | 0 |  | 4024 | Нарушение формы кольцевого шва | GWAN |  | 01:46 | 05:34 | 06:12 | 0 | 3299 |  | EXT | Нарушение формы кольцевого шва Аномалия находится на упругопластическом изгибе: R=473 D, максимальное растяжение на 11.6 час. |  | (c)
44694.08 | 5.42 | 5.381 | -6.17 | -6.209 | 472 | 716 | 688 | 472 | 5381 | 4027 |  | CORR | GENE | 00:47 | 01:26 | 01:22 | 130 | 433 | 10 | EXT | Аномалия находится на упругопластическом изгибе: R=452 D, максимальное растяжение на 6.8 час. | 0.9 | (c)
44722.455 | 0 | -0.054 | -3.53 | -3.584 | 403 | 459 | 467 | 403 | 0 | 4029ба | Внутришовный дефект | GWAN |  | 05:54 | 06:03 | 06:05 | 0 | 127 | 16 | MID | Внутришовный дефект |  | (c)
44736.665 | 2.245 | 2.107 | -9.25 | -9.388 | 1009 | 1295 | 1208 | 1009 | 2107 | 4031 |  | GOUG | GENE | 00:37 | 01:23 | 01:09 | 716 | 399 | 10 | EXT | Зона задиров. |  | (c)
44738.715 | 4.295 | 4.022 | -7.2 | -7.473 | 1612 | 1640 | 1668 | 1612 | 4022 | 4031 |  | GOUG | GENE | 02:14 | 02:19 | 02:23 | 441 | 113 | 10 | EXT | Задир. |  | (c)
44758.194 | 1.134 | 1.117 | -10.486 | -10.503 | -2109 | -2053 | -2048 | 1987 | 1117 | 4033 |  | CORR | CIGR | 01:50 | 01:59 | 01:59 | 40 | 121 | 10 | EXT |  | 0.89 | (c)
44766.452 | 9.392 | 9.246 | -2.228 | -2.374 | -616 | -443 | -407 | 198 | 1937 | 4033 |  | DENT | GENE | 05:51 | 06:19 | 06:24 | 437 | 418 | 0.4 | N/A | Глубина вмятины: 5 мм (0,4%). Линейка: 44 см в (925 см; 06:19 ч:мин) |  | (c)
44893.037 | 10.907 | 10.768 | -0.263 | -0.402 | -1312 | -1138 | -1086 | 859 | 235 | 4044 |  | CORR | GENE | 10:51 | 11:19 | 11:27 | 167 | 453 | 10 | EXT |  | 0.9 | (c)
44904.87 | 0 | 0 | -1.675 | -1.675 | -650 | -434 | -407 | 163 | 0 | 4045б | Смещение кромок | GWAN |  | 00:46 | 01:21 | 01:26 | 0 | 487 | 15 | EXT | Смещение кромок Вовнутрь Величина смещения - 2.4 мм. |  | (c)
44904.87 | 0 | 0 | -1.675 | -1.675 | 67 | 651 | 551 | 67 | 0 | 4045б |  | GWAN |  | 02:42 | 04:16 | 04:00 | 0 | 968 |  | EXT | Место ремонта. |  | (c)
44904.87 | 0 | 0 | -1.675 | -1.675 | 1232 | 1441 | 1551 | 1232 | 0 | 4045б |  | GWAN |  | 05:50 | 06:24 | 06:41 | 0 | 638 |  | EXT | Место ремонта. |  | (c)
44951.055 | 0 | 0 | -11.355 | -11.355 | 1957 | -2180 | -2207 | 1910 | 0 | 4050 |  | GWAN |  | 03:46 | 04:38 | 04:34 | 0 | 595 |  | EXT | Место ремонта. |  | (c)
44999.873 | 4.328 | 4.247 | -7.307 | -7.388 | 462 | 542 | 529 | 462 | 4247 | 4054 |  | DENT | GENE | 06:06 | 06:19 | 06:17 | 167 | 134 | 0.2 | N/A | Глубина вмятины: 3 мм (0,2%). Линейка: 17 см в (425 см; 06:19 ч:мин) |  | (c)
45044.052 | 3.142 | 2.992 | -8.233 | -8.383 | -1319 | -1222 | -1096 | 873 | 2992 | 4058 |  | DENT | GENE | 05:55 | 06:11 | 06:31 | 246 | 447 | 0.3 | N/A | Глубина вмятины: 4 мм (0,3%). Линейка: 25 см в (299 см; 06:11 ч:мин) |  | (c)
45047.614 | 6.704 | 6.607 | -4.671 | -4.768 | -1181 | -1128 | -1068 | 956 | 4587 | 4058 |  | DENT | GENE | 06:18 | 06:26 | 06:36 | 181 | 225 | 0.2 | N/A | Глубина вмятины: 3 мм (0,2%). Линейка: 18 см в (661 см; 06:26 ч:мин) |  | (c)
45074.779 | 10.979 | 10.811 | -0.521 | -0.689 | 1501 | 1810 | 1701 | 1501 | 9 | 4060 |  | DENT | GENE | 05:13 | 06:03 | 05:46 | 680 | 400 | 0.4 | N/A | Глубина вмятины: 5 мм (0,4%). Линейка: 68 см в (1081 см; 06:03 ч:мин) Аномалия находится вблизи кольцевого сварного шва. Аномалия находится вблизи дефекта потери металла. |  | (c)
45074.943 | 11.143 | 10.921 | -0.357 | -0.579 | 1909 | -1453 | -1954 | 1355 | 308 | 4060 |  | CORR | GENE | 06:19 | 09:17 | 07:56 | 271 | 1197 | 10 | EXT |  | 0.91 | (c)
45075.239 | 11.439 | 11.363 | -0.061 | -0.137 | -278 | 670 | 328 | 0 | 39 | 4060 |  | CORR | GENE | 00:26 | 02:59 | 02:04 | 98 | 1213 | 11 | EXT |  | 0.89 | (c)
45155.64 | 0 | -0.028 | -11.66 | -11.688 | -1143 | -1111 | -1027 | 911 | 0 | 4068 | Подгиб кромки со смещением | GWAN |  | 08:03 | 08:09 | 08:22 | 0 | 231 | 34 | EXT | Подгиб кромки со смещением Величина смещения - 5.3 мм. |  | (c)
45167.3 | 0 | -0.022 | -11.235 | -11.257 | 2169 | -2057 | -2132 | 1973 |  | 4069 | Нарушение формы кольцевого шва | GWAN |  | 06:10 | 06:48 | 06:36 | 0 | 319 |  | EXT | Нарушение формы кольцевого шва |  | (c)
45241.999 | 6.219 | 6.201 | -5.476 | -5.494 | -497 | -410 | -408 | 318 | 5449 | 4075 |  | CORR | CIGR | 03:45 | 03:59 | 03:59 | 45 | 179 | 10 | EXT |  | 0.89 | (c)
45247.475 | 0 | -0.026 | -9.335 | -9.361 | 516 | 1162 | 988 | 516 |  | 4076а | Нарушение формы кольцевого шва | GWAN |  | 01:11 | 02:55 | 02:27 | 0 | 944 |  | EXT | Нарушение формы кольцевого шва |  | (c)
45247.475 | 0 | -0.017 | -9.335 | -9.352 | -1364 | -798 | -987 | 609 |  | 4076а | Нарушение формы кольцевого шва | GWAN |  | 08:07 | 09:39 | 09:08 | 0 | 755 |  | EXT | Нарушение формы кольцевого шва |  | (c)
45256.81 | 0 | -0.029 | -2.15 | -2.179 | -2118 | -1741 | -1799 | 113 |  | 4076б | Нарушение формы кольцевого шва | GWAN |  | 05:43 | 06:44 | 06:35 | 0 | 636 |  | INT | Нарушение формы кольцевого шва Аномалия находится на упругопластическом изгибе: R=898 D, максимальное растяжение на 3 час. |  | (c)
45256.928 | 0.118 | 0.104 | -2.032 | -2.046 | -1537 | -1426 | -1426 | 693 | 104 | 4076б |  | CORR | CIGR | 07:17 | 07:35 | 07:35 | 29 | 223 | 13 | EXT | Аномалия находится на упругопластическом изгибе: R=895 D, максимальное растяжение на 3 час. | 0.89 | (c)
45257.277 | 0.467 | 0.446 | -1.683 | -1.704 | -1786 | -1644 | -1631 | 445 | 446 | 4076б |  | CORR | GENE | 06:37 | 06:60 | 07:02 | 84 | 310 | 9 | EXT | Аномалия находится на упругопластическом изгибе: R=892 D, максимальное растяжение на 2.9 час. | 0.89 | (c)
45257.756 | 0.946 | 0.824 | -1.204 | -1.326 | -1792 | -1548 | -1606 | 439 | 824 | 4076б |  | CORR | GENE | 06:36 | 07:15 | 07:06 | 141 | 371 | 11 | EXT | Аномалия находится на упругопластическом изгибе: R=887 D, максимальное растяжение на 2.9 час. | 0.9 | (c)
45257.955 | 1.145 | 1.134 | -1.005 | -1.016 | -1590 | -1531 | -1451 | 641 | 986 | 4076б |  | CORR | CIGR | 07:09 | 07:18 | 07:31 | 30 | 279 | 11 | EXT | Аномалия находится на упругопластическом изгибе: R=885 D, максимальное растяжение на 2.9 час. | 0.89 | (c)
45258.122 | 1.312 | 1.3 | -0.838 | -0.85 | -1440 | -1330 | -1319 | 791 | 818 | 4076б |  | CORR | CIGR | 07:33 | 07:50 | 07:52 | 32 | 242 | 13 | EXT | Аномалия находится на упругопластическом изгибе: R=883 D, максимальное растяжение на 2.8 час. | 0.89 | (c)
45258.908 | 2.098 | 2.089 | -0.052 | -0.061 | -1945 | -1468 | -1629 | 286 | 20 | 4076б |  | CORR | CIGR | 06:11 | 07:28 | 07:02 | 41 | 633 | 12 | EXT | Аномалия находится на упругопластическом изгибе: R=876 D, максимальное растяжение на 2.8 час. | 0.89 | (c)
45258.96 | 0 | 0 | -10.46 | -10.46 | 1800 | 2037 | -2034 | 1406 | 0 | 4077 |  | GWAN |  | 05:37 | 06:15 | 07:18 | 0 | 1255 |  | EXT | Место ремонта. Аномалия находится на упругопластическом изгибе: R=876 D, максимальное растяжение на 2.8 час. |  | (c)
45269.42 | 0 | -0.028 | -11.725 | -11.753 | -359 | -262 | -260 | 161 |  | 4078 | Нарушение формы кольцевого шва | GWAN |  | 00:33 | 00:49 | 00:49 | 0 | 198 |  | EXT | Нарушение формы кольцевого шва Аномалия находится на упругопластическом изгибе: R=615 D, максимальное растяжение на 5 час. |  | (c)
45269.42 | 0 | 0 | -11.725 | -11.725 | 1084 | 1510 | 1483 | 1084 | 0 | 4078 |  | GWAN |  | 04:27 | 05:35 | 05:31 | 0 | 798 |  | EXT | Место ремонта. Аномалия находится на упругопластическом изгибе: R=615 D, максимальное растяжение на 5 час. |  | (c)
45269.42 | 0 | 0 | -11.725 | -11.725 | -2138 | -1965 | -1781 | 1423 | 0 | 4078 |  | GWAN |  | 07:46 | 08:14 | 08:44 | 0 | 715 |  | EXT | Место ремонта. Аномалия находится на упругопластическом изгибе: R=615 D, максимальное растяжение на 5 час. |  | (c)
45280.985 | 11.565 | 11.556 | -0.16 | -0.169 | -1648 | -1512 | -1537 | 1425 | 149 | 4078 |  | CORR | CIGR | 09:05 | 09:27 | 09:24 | 20 | 223 | 10 | EXT | Аномалия находится на упругопластическом изгибе: R=416 D, максимальное растяжение на 4.9 час. | 0.89 | (c)
45281.034 | 11.614 | 11.574 | -0.111 | -0.151 | 240 | 701 | 582 | 240 | 25 | 4078 |  | CORR | GENE | 02:10 | 03:25 | 03:05 | 126 | 684 | 10 | EXT | Аномалия находится на упругопластическом изгибе: R=416 D, максимальное растяжение на 4.9 час. | 0.9 | (c)
45281.155 | 0.01 | 0.001 | -11.38 | -11.389 | 1216 | 1571 | 1540 | 1216 | 1 | 4079 |  | CORR | GENE | 08:06 | 09:04 | 08:59 | 72 | 646 | 14 | EXT | Аномалия находится на упругопластическом изгибе: R=418 D, максимальное растяжение на 4.9 час. | 0.89 | (c)
45281.158 | 0.013 | 0.001 | -11.377 | -11.389 | -1154 | 111 | -476 | 0 | 1 | 4079 |  | CORR | GENE | 01:44 | 05:08 | 03:33 | 74 | 1356 | 12 | EXT | Аномалия находится на упругопластическом изгибе: R=418 D, максимальное растяжение на 4.9 час. | 0.99 | (c)
45291.721 | 10.576 | 10.36 | -0.814 | -1.03 | 177 | 574 | 450 | 177 | 508 | 4079 |  | DENT | GENE | 05:19 | 06:23 | 06:03 | 522 | 545 | 0.4 | N/A | Глубина вмятины: 5 мм (0,4%). Линейка: 52 см в (1036 см; 06:23 ч:мин) |  | (c)
45292.674 | 0.139 | 0.093 | -10.871 | -10.917 | 2129 | -1907 | -1915 | 1498 | 93 | 4080 |  | CORR | GENE | 04:60 | 06:08 | 06:07 | 93 | 834 | 10 | EXT |  | 0.89 | (c)
45292.692 | 0.157 | 0.139 | -10.853 | -10.871 | 1182 | 1375 | 1375 | 1182 | 139 | 4080 |  | CORR | CIGR | 02:27 | 02:58 | 02:58 | 34 | 384 | 10 | EXT |  | 0.89 | (c)
45303.38 | 10.845 | 10.827 | -0.165 | -0.183 | 1215 | 1605 | 1536 | 1215 | 149 | 4080 |  | CORR | CIGR | 02:32 | 03:35 | 03:24 | 34 | 642 | 10 | EXT |  | 0.89 | (c)
45303.411 | 10.876 | 10.847 | -0.134 | -0.163 | -1762 | -1423 | -1465 | 1169 | 33 | 4080 |  | CORR | GENE | 06:32 | 07:26 | 07:19 | 130 | 593 | 15 | EXT |  | 0.9 | (c)
45303.545 | 0 | -0.019 | -11.575 | -11.594 | -190 | 62 | 355 | 0 |  | 4081 | Нарушение формы кольцевого шва | GWAN |  | 00:01 | 00:42 | 01:29 | 0 | 1088 |  | EXT | Нарушение формы кольцевого шва |  | (c)
45303.608 | 0.063 | 0.001 | -11.512 | -11.574 | 2207 | -1987 | -1650 | 1046 | 1 | 4081 |  | CORR | GENE | 06:28 | 07:11 | 08:06 | 76 | 1207 | 12 | EXT |  | 0.89 | (c)
45345.868 | 8.773 | 8.724 | -2.712 | -2.761 | -709 | -664 | -669 | 629 | 2673 | 4083б |  | DENT | GENE | 02:50 | 02:58 | 02:57 | 88 | 80 | 0.3 | N/A | Глубина вмятины: 4 мм (0,3%). Линейка: 9 см в (872 см; 02:58 ч:мин) |  | (c)
45348.58 | 0 | 0 | -9.64 | -9.64 | -159 | 357 | 215 | 0 | 0 | 4084а |  | GWAN |  | 05:07 | 06:30 | 06:07 | 0 | 748 |  | EXT | Место ремонта. |  | (c)
45358.22 | 0 | 0 | -1.94 | -1.94 | 1190 | 1358 | 1305 | 1190 | 0 | 4085а | Непровар / утяжина | GWAN |  | 05:47 | 06:14 | 06:05 | 0 | 231 | 16 | INT | Непровар / утяжина |  | (c)
45360.284 | 0.124 | 0.063 | -11.376 | -11.437 | -1887 | -1541 | -1532 | 1176 | 63 | 4086а |  | CORR | GENE | 03:60 | 04:56 | 04:57 | 161 | 711 | 18 | EXT |  | 0.91 | (c)
45360.522 | 0.362 | 0.34 | -11.138 | -11.16 | -2103 | -2027 | -2008 | 1913 | 340 | 4086а |  | CORR | GENE | 03:25 | 03:37 | 03:40 | 103 | 190 | 12 | EXT |  | 0.89 | (c)
45366.291 | 6.131 | 6.093 | -5.369 | -5.407 | -1530 | -1504 | -1501 | 1472 | 5327 | 4086а |  | DENT | GENE | 04:57 | 05:02 | 05:02 | 80 | 57 | 0.1 | N/A | Глубина вмятины: 2 мм (0,1%). Линейка: 8 см в (609 см; 05:02 ч:мин) |  | (c)
45401.576 | 6.606 | 4.306 | -5.029 | -7.329 | -1496 | -1200 | -1329 | 1161 | 4306 | 4089 |  | GOUG | GENE | 02:36 | 03:24 | 03:03 | 2374 | 335 | 10 | EXT | Зона задиров. |  | (c)
45413.234 | 6.629 | 6.588 | -5.006 | -5.047 | -1217 | -1176 | -1157 | 1098 | 4992 | 4090 |  | GOUG | CIGR | 03:33 | 03:39 | 03:42 | 55 | 119 | 10 | EXT | Задир. |  | (c)
45413.636 | 7.031 | 6.999 | -4.604 | -4.636 | -2053 | -2021 | -2021 | 1989 | 4565 | 4090 |  | DENT | GENE | 01:18 | 01:23 | 01:23 | 71 | 64 | 0.2 | N/A | Глубина вмятины: 3 мм (0,2%). Линейка: 7 см в (700 см; 01:23 ч:мин) |  | (c)
45420.439 | 2.199 | 2.173 | -9.231 | -9.257 | 2074 | 2109 | 2103 | 2074 | 2173 | 4091 |  | DENT | PITT | 01:04 | 01:10 | 01:09 | 51 | 58 | 0.2 | N/A | Глубина вмятины: 3 мм (0,2%). Линейка: 5 см в (217 см; 01:10 ч:мин) |  | (c)
45420.486 | 2.246 | 2.235 | -9.184 | -9.195 | -1570 | -1526 | -1465 | 1361 | 2235 | 4091 |  | GOUG | GENE | 03:16 | 03:23 | 03:33 | 75 | 208 | 11 | EXT | Задир. |  | (c)
45421.537 | 3.297 | 3.27 | -8.133 | -8.16 | 2058 | 2088 | 2088 | 2058 | 3270 | 4091 |  | DENT | PITT | 01:02 | 01:07 | 01:07 | 56 | 61 | 0.1 | N/A | Глубина вмятины: 2 мм (0,1%). Линейка: 6 см в (327 см; 01:07 ч:мин) |  | (c)
45421.854 | 3.614 | 3.587 | -7.816 | -7.843 | -1557 | -1481 | -1501 | 1444 | 3587 | 4091 |  | GOUG | CIGR | 03:18 | 03:31 | 03:27 | 56 | 113 | 10 | EXT | Задир. |  | (c)
45440.49 | 0 | -0.014 | -11.385 | -11.399 | -1193 | -871 | -952 | 711 |  | 4093 | Нарушение формы кольцевого шва | GWAN |  | 04:49 | 05:41 | 05:27 | 0 | 482 |  | EXT | Нарушение формы кольцевого шва |  | (c)
45440.49 | 0 | 0 | -11.385 | -11.385 | 1099 | 1217 | 1406 | 1099 | 0 | 4093 | Смещение кромок | GWAN |  | 10:59 | 11:18 | 11:48 | 0 | 614 | 15 | EXT | Смещение кромок Вовнутрь Величина смещения - 2.9 мм. |  | (c)
45505.884 | 7.864 | 7.64 | -3.521 | -3.745 | -709 | -503 | -562 | 414 | 3441 | 4098 |  | ARTD | GENE | 08:05 | 08:38 | 08:29 | 304 | 295 |  | EXT | Эквивалент потери металла 11%. |  | (c)
45507.042 | 9.022 | 8.205 | -2.363 | -3.18 | -769 | -246 | -478 | 188 | 2306 | 4098 |  | ARTD | GENE | 07:55 | 09:20 | 08:42 | 874 | 581 |  | EXT | Эквивалент потери металла 11%. |  | (c)
45603.363 | 3.013 | 2.891 | -8.437 | -8.559 | -1556 | -1468 | -1420 | 1285 | 2891 | 4107 |  | DENT | GENE | 11:51 | 00:05 | 12:13 | 273 | 271 | 0.4 | N/A | Глубина вмятины: 5 мм (0,4%). Линейка: 27 см в (289 см; 00:05 ч:мин) |  | (c)
45603.732 | 3.382 | 3.284 | -8.068 | -8.166 | -1709 | -1568 | -1584 | 1459 | 3284 | 4107 |  | DENT | GENE | 11:26 | 11:49 | 11:47 | 213 | 250 | 0.2 | N/A | Глубина вмятины: 3 мм (0,2%). Линейка: 21 см в (328 см; 11:49 ч:мин) |  | (c)
45634.305 | 0 | -0.045 | -11.045 | -11.09 | -1800 | -1067 | -1379 | 959 |  | 4110 | Нарушение формы кольцевого шва | GWAN |  | 06:45 | 08:43 | 07:53 | 0 | 842 |  | EXT | Нарушение формы кольцевого шва |  | (c)
45679.04 | 0 | -0.028 | -10.705 | -10.733 | 967 | 1554 | 1363 | 967 |  | 4114 | Нарушение формы кольцевого шва | GWAN |  | 05:37 | 07:12 | 06:41 | 0 | 793 |  | EXT | Нарушение формы кольцевого шва |  | (c)
45712.5 | 0 | 0 | -11.705 | -11.705 | 898 | 1095 | 1014 | 898 | 0 | 4117 |  | GWAN |  | 06:10 | 06:41 | 06:28 | 0 | 232 |  | EXT | Место ремонта. |  | (c)
45735.333 | 11.128 | 11.119 | -0.022 | -0.031 | 1221 | 1408 | 1411 | 1221 | 6 | 4118 |  | CORR | CIGR | 04:34 | 05:04 | 05:05 | 25 | 380 | 10 | EXT |  | 0.89 | (c)
45735.384 | 0.029 | 0.008 | -11.226 | -11.247 | 1967 | -2184 | 2213 | 1967 | 8 | 4119 |  | CORR | GENE | 04:37 | 05:27 | 05:17 | 49 | 492 | 13 | EXT |  | 0.89 | (c)
45780.915 | 0 | -0.029 | -11.54 | -11.569 | -1529 | -1297 | -1287 | 1045 |  | 4123 | Нарушение формы кольцевого шва | GWAN |  | 06:05 | 06:42 | 06:44 | 0 | 484 |  | EXT | Нарушение формы кольцевого шва |  | (c)
45792.455 | 0 | -0.041 | -11.64 | -11.681 | -1783 | -1515 | -1574 | 1366 |  | 4124 | Коррозия на шве | GWAN | GENE | 06:01 | 06:44 | 06:34 | 72 | 418 | 29 | EXT | Коррозия на шве |  | (c)
45815.555 | 0 | -0.016 | -11.08 | -11.096 | -2014 | -1841 | -1885 | 1756 |  | 4126 | Коррозия на шве | GWAN | GENE | 05:08 | 05:36 | 05:29 | 50 | 258 | 19 | N/A | Коррозия на шве |  | (c)
45838.305 | 0 | 0 | -11.465 | -11.465 | 2194 | -2030 | -1984 | 1701 | 0 | 4128 |  | GWAN |  | 05:30 | 06:09 | 06:16 | 0 | 566 |  | EXT | Место ремонта. |  | (c)
45881.663 | 8.868 | 8.856 | -2.357 | -2.369 | 336 | 398 | 387 | 336 | 2345 | 4131 |  | GOUG | CIGR | 06:18 | 06:28 | 06:26 | 24 | 102 | 12 | EXT | Задир. |  | (c)
45895.038 | 11.018 | 10.988 | -0.472 | -0.502 | -912 | -840 | -841 | 769 | 407 | 4132а |  | CORR | GENE | 03:57 | 04:08 | 04:08 | 95 | 143 | 10 | EXT |  | 0.89 | (c)
45895.099 | 11.079 | 11.052 | -0.411 | -0.438 | -522 | -246 | -341 | 161 | 371 | 4132а |  | CORR | GENE | 04:60 | 05:44 | 05:29 | 67 | 361 | 12 | EXT |  | 0.89 | (c)
45895.284 | 11.264 | 11.242 | -0.226 | -0.248 | -1671 | -1485 | -1505 | 1339 | 202 | 4132а |  | CORR | CIGR | 01:54 | 02:24 | 02:21 | 46 | 332 | 13 | EXT |  | 0.89 | (c)
45895.45 | 11.43 | 11.326 | -0.06 | -0.164 | 375 | 695 | 790 | 375 | 11 | 4132а |  | CORR | GENE | 07:24 | 08:16 | 08:31 | 153 | 830 | 10 | EXT |  | 0.9 | (c)
45895.51 | 0 | 0 | -1.55 | -1.55 | -2195 | -2166 | -2113 | 35 | 0 | 4132б | Непровар / утяжина | GWAN |  | 05:05 | 05:09 | 05:18 | 0 | 165 | 10 | INT | Непровар / утяжина |  | (c)
45895.51 | 0 | 0 | -1.55 | -1.55 | -1971 | -1924 | -1918 | 260 | 0 | 4132б | Непровар / утяжина | GWAN |  | 05:41 | 05:48 | 05:50 | 0 | 106 | 20 | INT | Непровар / утяжина |  | (c)
45897.006 | 1.496 | 1.487 | -0.054 | -0.063 | 1828 | 1912 | 1894 | 271 | 44 | 4132б |  | CORR | CIGR | 03:54 | 04:08 | 04:05 | 19 | 132 | 13 | EXT |  | 0.89 | (c)
45907.02 | 0 | -0.024 | -11.665 | -11.689 | -1757 | -1718 | -1705 | 1653 |  | 4133б | Коррозия на шве | GWAN | GENE | 05:37 | 05:43 | 05:45 | 59 | 104 | 11 | N/A | Коррозия на шве |  | (c)
45907.166 | 0.146 | 0.129 | -11.519 | -11.536 | 1811 | 2217 | 2064 | 1811 | 129 | 4133б |  | CORR | CIGR | 03:12 | 04:18 | 03:53 | 29 | 506 | 12 | EXT |  | 0.89 | (c)
45941.61 | 0 | -0.007 | -11.685 | -11.692 | -1038 | -849 | -810 | 581 |  | 4137 | Нарушение формы кольцевого шва | GWAN |  | 05:09 | 05:40 | 05:46 | 0 | 456 |  | EXT | Нарушение формы кольцевого шва |  | (c)
45941.727 | 0.117 | 0.093 | -11.568 | -11.592 | -790 | -668 | -654 | 518 | 93 | 4137 |  | CORR | GENE | 05:49 | 06:09 | 06:11 | 58 | 272 | 12 | EXT |  | 0.89 | (c)
45963.946 | 0.096 | 0.058 | -11.524 | -11.562 | -1727 | -1602 | -1543 | 1360 | 58 | 4139 |  | CORR | GENE | 03:15 | 03:35 | 03:44 | 74 | 367 | 12 | EXT |  | 0.89 | (c)
46021.075 | 0 | -0.006 | -11.39 | -11.396 | -182 | 150 | 106 | 0 |  | 4144 | Коррозия на шве | GWAN | CIGR | 05:27 | 06:21 | 06:14 | 43 | 575 | 30 | N/A | Коррозия на шве |  | (c)
46032.465 | 0 | -0.015 | -11.51 | -11.525 | 608 | 692 | 701 | 608 |  | 4145 | Нарушение формы кольцевого шва | GWAN |  | 04:27 | 04:41 | 04:42 | 0 | 185 |  | EXT | Нарушение формы кольцевого шва |  | (c)
46043.975 | 0 | -0.034 | -11.51 | -11.544 | -1655 | -588 | -905 | 155 |  | 4146 | Нарушение формы кольцевого шва | GWAN |  | 09:44 | 00:36 | 11:45 | 0 | 1500 |  | EXT | Нарушение формы кольцевого шва |  | (c)
46043.975 | 0 | -0.013 | -11.51 | -11.523 | 429 | 1412 | 1512 | 429 |  | 4146 | Нарушение формы кольцевого шва | GWAN |  | 03:20 | 05:59 | 06:15 | 0 | 2166 |  | EXT | Нарушение формы кольцевого шва |  | (c)
46073.88 | 6.925 | 6.911 | -4.21 | -4.224 | 125 | 180 | 175 | 125 | 4185 | 4148 |  | CORR | CIGR | 03:46 | 03:55 | 03:54 | 39 | 101 | 10 | EXT |  | 0.89 | (c)
46077.581 | 10.626 | 10.423 | -0.509 | -0.712 | 830 | 883 | 871 | 830 | 404 | 4148 |  | CORR | GENE | 05:39 | 05:48 | 05:46 | 308 | 81 | 10 | EXT |  | 0.92 | (c)
46077.943 | 10.988 | 10.967 | -0.147 | -0.168 | 433 | 919 | 944 | 433 | 50 | 4148 |  | CORR | GENE | 04:35 | 05:54 | 05:58 | 118 | 1022 | 11 | EXT |  | 0.89 | (c)
46078.135 | 0.045 | 0.014 | -11.57 | -11.601 | 162 | 268 | 238 | 162 | 14 | 4149 |  | CORR | GENE | 05:21 | 05:38 | 05:33 | 468 | 152 | 12 | EXT |  | 0.95 | (c)
46078.646 | 0.556 | 0.529 | -11.059 | -11.086 | 98 | 235 | 239 | 98 | 529 | 4149 |  | CORR | GENE | 05:11 | 05:33 | 05:33 | 59 | 281 | 14 | EXT |  | 0.89 | (c)
46078.932 | 0.842 | 0.698 | -10.773 | -10.917 | 174 | 249 | 236 | 174 | 698 | 4149 |  | CORR | GENE | 05:23 | 05:35 | 05:33 | 660 | 125 | 10 | EXT |  | 0.95 | (c)
46079.927 | 1.837 | 1.67 | -9.778 | -9.945 | 465 | 499 | 491 | 465 | 1670 | 4149 |  | CORR | GENE | 06:10 | 06:15 | 06:14 | 309 | 53 | 10 | EXT |  | 0.92 | (c)
46081.638 | 3.548 | 3.537 | -8.067 | -8.078 | 595 | 633 | 633 | 595 | 3537 | 4149 |  | CORR | CIGR | 06:31 | 06:37 | 06:37 | 26 | 75 | 11 | EXT |  | 0.89 | (c)
46097.965 | 8.26 | 8.251 | -3.295 | -3.304 | -169 | -41 | -78 | 0 | 3263 | 4150 |  | CORR | CIGR | 06:29 | 06:50 | 06:44 | 41 | 183 | 12 | EXT |  | 0.89 | (c)
46099.553 | 9.848 | 9.833 | -1.707 | -1.722 | 0 | 63 | 60 | 0 | 1678 | 4150 |  | CORR | CIGR | 06:57 | 07:07 | 07:06 | 44 | 119 | 12 | EXT |  | 0.89 | (c)
46147.334 | 11.634 | 11.573 | -0.026 | -0.087 | 344 | 613 | 576 | 344 | 9 | 4154 |  | CORR | GENE | 05:35 | 06:19 | 06:13 | 78 | 465 | 17 | EXT |  | 0.89 | (c)
46147.386 | 0.026 | 0.016 | -9.534 | -9.544 | -956 | -842 | -321 | 0 | 16 | 4155а |  | CORR | GENE | 03:38 | 03:57 | 05:21 | 92 | 1269 | 12 | EXT |  | 0.89 | (c)
46158.81 | 0 | -0.018 | -11.51 | -11.528 | -60 | 95 | 126 | 0 |  | 4156а | Нарушение формы кольцевого шва | GWAN |  | 07:01 | 07:26 | 07:31 | 0 | 373 |  | EXT | Нарушение формы кольцевого шва |  | (c)
46159.434 | 0.624 | 0.57 | -10.886 | -10.94 | -1370 | -791 | -1043 | 715 | 570 | 4156а |  | CORR | GENE | 03:29 | 05:03 | 04:22 | 78 | 655 | 10 | EXT |  | 0.89 | (c)
46159.487 | 0.677 | 0.659 | -10.833 | -10.851 | -228 | -60 | -118 | 9 | 659 | 4156а |  | CORR | GENE | 06:34 | 07:01 | 06:51 | 59 | 219 | 11 | EXT |  | 0.89 | (c)
46170.192 | 11.382 | 11.363 | -0.128 | -0.147 | -270 | -60 | -50 | 0 | 71 | 4156а |  | CORR | GENE | 06:27 | 07:01 | 07:03 | 76 | 442 | 16 | EXT |  | 0.89 | (c)
46170.236 | 11.426 | 11.413 | -0.084 | -0.097 | -793 | -704 | -677 | 561 | 57 | 4156а |  | CORR | CIGR | 05:02 | 05:17 | 05:21 | 40 | 232 | 17 | EXT |  | 0.89 | (c)
46170.294 | 11.484 | 11.465 | -0.026 | -0.045 | -832 | -291 | -466 | 100 | 3 | 4156а |  | CORR | CIGR | 04:56 | 06:23 | 05:55 | 42 | 731 | 24 | EXT |  | 0.89 | (c)
46170.32 | 0 | -0.022 | -11.305 | -11.327 | -980 | -824 | -815 | 649 |  | 4157 | Коррозия на шве | GWAN | GENE | 02:59 | 03:25 | 03:26 | 51 | 331 | 18 | N/A | Коррозия на шве |  | (c)
46170.353 | 0.033 | 0.016 | -11.272 | -11.289 | 19 | 413 | 334 | 19 | 16 | 4157 |  | CORR | GENE | 05:41 | 06:44 | 06:31 | 71 | 629 | 25 | EXT |  | 0.9 | (c)
46181.625 | 0 | -0.023 | -11.215 | -11.238 | -441 | -171 | -269 | 97 |  | 4158 | Нарушение формы кольцевого шва | GWAN |  | 05:11 | 05:54 | 05:39 | 0 | 344 |  | EXT | Нарушение формы кольцевого шва |  | (c)
46181.625 | 0 | -0.02 | -11.215 | -11.235 | 62 | 139 | 519 | 62 |  | 4158 | Нарушение формы кольцевого шва | GWAN |  | 06:32 | 06:44 | 07:46 | 0 | 915 |  | EXT | Нарушение формы кольцевого шва |  | (c)
46192.84 | 0 | -0.053 | -11.45 | -11.503 | 1529 | 950 | -803 | 1327 |  | 4159 | Нарушение формы кольцевого шва | GWAN |  | 07:12 | 05:38 | 12:55 | 0 | 4259 |  | EXT | Нарушение формы кольцевого шва |  | (c)
46192.998 | 0.158 | 0.145 | -11.292 | -11.305 | 1108 | 1257 | 1215 | 1108 | 145 | 4159 |  | CORR | CIGR | 06:04 | 06:28 | 06:21 | 27 | 216 | 15 | EXT |  | 0.89 | (c)
46204.368 | 0.078 | 0.019 | -11.527 | -11.586 | 1505 | 1870 | 1723 | 1505 | 19 | 4160 |  | CORR | GENE | 04:44 | 05:43 | 05:20 | 71 | 437 | 11 | EXT |  | 0.89 | (c)
46205.628 | 1.338 | 1.258 | -10.267 | -10.347 | 1450 | 1516 | 1510 | 1450 | 1258 | 4160 |  | DENT | GENE | 04:36 | 04:46 | 04:45 | 163 | 121 | 0.2 | N/A | Глубина вмятины: 3 мм (0,2%). Линейка: 16 см в (126 см; 04:46 ч:мин) |  | (c)
46246.071 | 7.381 | 7.337 | -4.264 | -4.308 | 458 | 532 | 574 | 458 | 4252 | 4163 |  | CORR | GENE | 01:16 | 01:28 | 01:35 | 56 | 232 | 10 | EXT |  | 0.89 | (c)
46250.139 | 11.449 | 11.431 | -0.196 | -0.214 | 607 | 743 | 751 | 607 | 177 | 4163 |  | CORR | CIGR | 01:40 | 02:02 | 02:03 | 37 | 288 | 11 | EXT |  | 0.89 | (c)
46250.144 | 11.454 | 11.447 | -0.191 | -0.198 | 1204 | 1314 | 1305 | 1204 | 160 | 4163 |  | CORR | CIGR | 03:16 | 03:34 | 03:33 | 38 | 201 | 10 | EXT |  | 0.89 | (c)
46250.168 | 11.478 | 11.47 | -0.167 | -0.175 | 1628 | 1691 | 1681 | 1628 | 157 | 4163 |  | CORR | CIGR | 04:25 | 04:35 | 04:33 | 18 | 106 | 10 | EXT |  | 0.89 | (c)
46250.265 | 11.575 | 11.507 | -0.07 | -0.138 | 1734 | 1945 | 1992 | 1734 | 34 | 4163 |  | CORR | GENE | 04:42 | 05:16 | 05:24 | 104 | 517 | 11 | EXT |  | 0.89 | (c)
46250.335 | 0 | 0 | -11.505 | -11.505 | -1499 | -1430 | -1401 | 1303 | 0 | 4164 |  | GWAN |  | 02:48 | 02:59 | 03:04 | 0 | 196 |  | EXT | Место ремонта. |  | (c)
46250.335 | 0 | 0 | -11.505 | -11.505 | -773 | -496 | -341 | 0 | 0 | 4164 |  | GWAN |  | 04:45 | 05:30 | 05:55 | 0 | 865 |  | EXT | Место ремонта. |  | (c)
46296.386 | 0.156 | 0.134 | -11.254 | -11.276 | 2058 | -2119 | -2153 | 1903 | 134 | 4168 |  | CORR | CIGR | 03:52 | 04:38 | 04:32 | 51 | 500 | 11 | EXT |  | 0.89 | (c)
46304.996 | 8.766 | 8.739 | -2.644 | -2.671 | 40 | 186 | 153 | 40 | 2614 | 4168 |  | CORR | GENE | 10:26 | 10:50 | 10:44 | 57 | 226 | 14 | EXT |  | 0.89 | (c)
46307.503 | 11.273 | 11.258 | -0.137 | -0.152 | 2137 | -2187 | -2174 | 2025 | 122 | 4168 |  | CORR | CIGR | 04:05 | 04:27 | 04:29 | 30 | 299 | 10 | EXT |  | 0.89 | (c)
46307.64 | 0 | -0.038 | -11.4 | -11.438 | -253 | 536 | 816 | 0 |  | 4169 | Нарушение формы кольцевого шва | GWAN |  | 09:06 | 11:13 | 11:58 | 0 | 2138 |  | EXT | Нарушение формы кольцевого шва |  | (c)
46319.04 | 0 | -0.026 | -11.2 | -11.226 | -297 | -76 | 137 | 0 |  | 4170 | Нарушение формы кольцевого шва | GWAN |  | 03:41 | 04:17 | 04:51 | 0 | 866 |  | EXT | Нарушение формы кольцевого шва |  | (c)
46330.309 | 0.069 | 0.038 | -11.311 | -11.342 | -1214 | -819 | -942 | 670 | 38 | 4171 |  | CORR | GENE | 03:54 | 04:58 | 04:38 | 58 | 545 | 10 | EXT |  | 0.89 | (c)
46350.686 | 9.066 | 9.059 | -2.534 | -2.541 | -1570 | -1534 | -1538 | 1505 | 2518 | 4172 | Металлургический дефект | MIAN | CIGR | 02:01 | 02:07 | 02:07 | 23 | 64 |  | INT | Металлургический дефект Эквивалент потери металла 10%. |  | (c)
46387.22 | 0 | -0.012 | -11.295 | -11.307 | -1695 | -790 | -810 | 0 |  | 4176 | Нарушение формы кольцевого шва | GWAN |  | 02:11 | 04:37 | 04:34 | 0 | 1771 |  | EXT | Нарушение формы кольцевого шва |  | (c)
46398.515 | 0 | 0 | -11.49 | -11.49 | 833 | -2227 | 1902 | 833 | 0 | 4177 |  | GWAN |  | 02:33 | 06:19 | 05:26 | 0 | 2139 |  | EXT | Место ремонта. |  | (c)
46410.063 | 0.058 | 0.031 | -11.032 | -11.059 | 704 | 1290 | 1036 | 704 | 31 | 4178 |  | CORR | CIGR | 00:19 | 01:53 | 01:12 | 45 | 664 | 10 | EXT |  | 0.89 | (c)
46421.095 | 0 | -0.024 | -11.615 | -11.639 | -1819 | -1483 | -1308 | 797 |  | 4179 | Нарушение формы кольцевого шва | GWAN |  | 02:44 | 03:38 | 04:06 | 0 | 1022 |  | EXT | Нарушение формы кольцевого шва |  | (c)
46421.658 | 0.563 | 0.444 | -11.052 | -11.171 | 258 | 315 | 325 | 258 | 444 | 4179 | Металлургический дефект | MIAN | GENE | 08:19 | 08:28 | 08:30 | 234 | 134 |  | INT | Металлургический дефект Эквивалент потери металла 12%. |  | (c)
46432.71 | 0 | 0 | -10.935 | -10.935 | 488 | 800 | 975 | 488 | 0 | 4180 |  | GWAN |  | 06:14 | 07:04 | 07:32 | 0 | 973 |  | EXT | Место ремонта. |  | (c)
46432.816 | 0.106 | 0.092 | -10.829 | -10.843 | 489 | 542 | 577 | 489 | 92 | 4180 |  | CORR | CIGR | 06:14 | 06:23 | 06:28 | 32 | 176 | 13 | EXT |  | 0.89 | (c)
46432.864 | 0.154 | 0.139 | -10.781 | -10.796 | 850 | 919 | 939 | 850 | 139 | 4180 |  | CORR | CIGR | 07:12 | 07:24 | 07:27 | 30 | 179 | 14 | EXT |  | 0.89 | (c)
46443.802 | 0.157 | 0.068 | -11.193 | -11.282 | -663 | -612 | -625 | 586 | 68 | 4181 |  | CORR | GENE | 02:50 | 02:58 | 02:56 | 361 | 77 | 10 | EXT |  | 0.92 | (c)
46444.926 | 1.281 | 0.853 | -10.069 | -10.497 | -380 | -364 | -329 | 278 | 853 | 4181 |  | CORR | GENE | 03:36 | 03:38 | 03:44 | 631 | 102 | 12 | EXT |  | 0.96 | (c)
46445.458 | 1.813 | 1.66 | -9.537 | -9.69 | -381 | -283 | -296 | 211 | 1660 | 4181 |  | CORR | GENE | 03:35 | 03:51 | 03:49 | 645 | 170 | 10 | EXT |  | 0.95 | (c)
46446.479 | 2.834 | 2.352 | -8.516 | -8.998 | -565 | -448 | -429 | 294 | 2352 | 4181 |  | CORR | GENE | 03:06 | 03:25 | 03:28 | 1412 | 271 | 10 | EXT |  | 0.97 | (c)
46447.75 | 4.105 | 4.081 | -7.245 | -7.269 | -645 | -508 | -515 | 384 | 4081 | 4181 |  | CORR | GENE | 02:53 | 03:15 | 03:14 | 96 | 261 | 13 | EXT |  | 0.89 | (c)
46448.421 | 4.776 | 4.728 | -6.574 | -6.622 | -608 | -517 | -363 | 118 | 4728 | 4181 |  | CORR | GENE | 02:59 | 03:14 | 03:38 | 224 | 490 | 12 | EXT |  | 0.91 | (c)
46449.157 | 5.512 | 5.491 | -5.838 | -5.859 | -353 | -267 | -222 | 90 | 5491 | 4181 |  | CORR | GENE | 03:40 | 03:54 | 04:01 | 100 | 263 | 10 | EXT |  | 0.89 | (c)
46449.374 | 5.729 | 5.695 | -5.621 | -5.655 | 922 | 1266 | 1127 | 922 | 5536 | 4181 |  | CORR | GENE | 07:06 | 08:01 | 07:39 | 119 | 409 | 11 | EXT |  | 0.9 | (c)
46449.424 | 5.779 | 5.744 | -5.571 | -5.606 | -518 | -371 | -300 | 81 | 5504 | 4181 |  | CORR | GENE | 03:13 | 03:37 | 03:49 | 102 | 437 | 12 | EXT |  | 0.89 | (c)
46449.64 | 5.995 | 5.96 | -5.355 | -5.39 | 247 | 568 | 471 | 247 | 5316 | 4181 |  | CORR | GENE | 05:17 | 06:09 | 05:53 | 74 | 449 | 13 | EXT |  | 0.89 | (c)
46452.036 | 8.391 | 7.884 | -2.959 | -3.466 | -308 | -266 | -198 | 88 | 2951 | 4181 |  | CORR | GENE | 03:47 | 03:54 | 04:05 | 515 | 220 | 13 | EXT |  | 0.95 | (c)
46452.078 | 8.433 | 8.413 | -2.917 | -2.937 | -459 | -311 | -309 | 158 | 2857 | 4181 |  | CORR | GENE | 03:23 | 03:47 | 03:47 | 80 | 301 | 20 | EXT |  | 0.9 | (c)
46452.798 | 9.153 | 9.102 | -2.197 | -2.248 | -218 | 73 | -40 | 0 | 2110 | 4181 |  | CORR | GENE | 04:02 | 04:49 | 04:30 | 138 | 355 | 11 | EXT |  | 0.9 | (c)
46452.85 | 9.205 | 9.182 | -2.145 | -2.168 | -626 | -551 | -521 | 415 | 2096 | 4181 |  | CORR | GENE | 02:56 | 03:08 | 03:13 | 72 | 211 | 10 | EXT |  | 0.89 | (c)
46454.995 | 0 | -0.028 | -11.13 | -11.158 | 1615 | -1799 | -1069 | 707 |  | 4182а | Нарушение формы кольцевого шва | GWAN |  | 08:21 | 11:10 | 13:08 | 0 | 3553 |  | EXT | Нарушение формы кольцевого шва |  | (c)
46455.13 | 0.135 | 0.115 | -10.995 | -11.015 | -68 | 19 | 12 | 0 | 115 | 4182а |  | CORR | CIGR | 03:49 | 04:03 | 04:02 | 52 | 159 | 11 | EXT |  | 0.89 | (c)
46455.551 | 0.556 | 0.467 | -10.574 | -10.663 | 95 | 259 | 259 | 95 | 467 | 4182а |  | CORR | GENE | 04:16 | 04:42 | 04:42 | 389 | 328 | 10 | EXT |  | 0.93 | (c)
46458.126 | 3.131 | 3.111 | -7.999 | -8.019 | 1691 | 1744 | 1747 | 1691 | 3111 | 4182а |  | CORR | CIGR | 08:33 | 08:42 | 08:42 | 42 | 112 | 10 | EXT |  | 0.89 | (c)
46460.206 | 5.211 | 5.119 | -5.919 | -6.011 | 1182 | 1200 | 1218 | 1182 | 5119 | 4182а |  | CORR | GENE | 07:11 | 07:14 | 07:17 | 506 | 72 | 11 | EXT |  | 0.94 | (c)
46461.041 | 6.046 | 6.032 | -5.084 | -5.098 | 266 | 319 | 327 | 266 | 5064 | 4182а |  | CORR | CIGR | 04:43 | 04:52 | 04:53 | 34 | 122 | 10 | EXT |  | 0.89 | (c)
46461.145 | 6.15 | 6.12 | -4.98 | -5.01 | 1479 | 1593 | 1570 | 1479 | 4736 | 4182а |  | CORR | GENE | 07:59 | 08:18 | 08:14 | 274 | 181 | 10 | EXT |  | 0.91 | (c)
46461.605 | 6.61 | 6.596 | -4.52 | -4.534 | 70 | 119 | 164 | 70 | 4491 | 4182а |  | CORR | CIGR | 04:12 | 04:20 | 04:27 | 43 | 189 | 10 | EXT |  | 0.89 | (c)
46461.826 | 6.831 | 6.818 | -4.299 | -4.312 | -451 | -401 | -401 | 351 | 4280 | 4182а |  | CORR | CIGR | 02:48 | 02:56 | 02:56 | 32 | 100 | 11 | EXT |  | 0.89 | (c)
46462.672 | 7.677 | 7.662 | -3.453 | -3.468 | -318 | -267 | -252 | 187 | 3418 | 4182а |  | CORR | CIGR | 03:09 | 03:17 | 03:20 | 50 | 131 | 10 | EXT |  | 0.89 | (c)
46463.028 | 8.033 | 7.885 | -3.097 | -3.245 | -344 | -312 | -303 | 263 | 2752 | 4182а |  | CORR | GENE | 03:05 | 03:10 | 03:11 | 493 | 81 | 10 | EXT |  | 0.94 | (c)
46463.291 | 8.296 | 8.282 | -2.834 | -2.848 | 127 | 275 | 235 | 127 | 2745 | 4182а |  | CORR | GENE | 04:21 | 04:45 | 04:38 | 103 | 216 | 13 | EXT |  | 0.9 | (c)
46465.024 | 10.029 | 10.001 | -1.101 | -1.129 | 1581 | 1627 | 1699 | 1581 | 947 | 4182а |  | CORR | GENE | 08:15 | 08:23 | 08:35 | 182 | 236 | 10 | EXT |  | 0.9 | (c)
46465.91 | 10.915 | 10.902 | -0.215 | -0.228 | -462 | -403 | -410 | 358 | 201 | 4182а |  | CORR | CIGR | 02:46 | 02:55 | 02:54 | 27 | 105 | 10 | EXT |  | 0.89 | (c)
46466.125 | 0 | -0.019 | -11.76 | -11.779 | -2180 | -1507 | -1705 | 1230 |  | 4182б | Нарушение формы кольцевого шва | GWAN |  | 03:60 | 05:48 | 05:16 | 0 | 950 |  | INT | Нарушение формы кольцевого шва |  | (c)
46477.885 | 0 | -0.057 | -10.975 | -11.032 | -190 | 715 | 540 | 0 |  | 4184а | Нарушение формы кольцевого шва | GWAN |  | 11:07 | 01:33 | 13:05 | 0 | 1460 |  | EXT | Нарушение формы кольцевого шва |  | (c)
46478.072 | 0.187 | 0.131 | -10.788 | -10.844 | -1872 | -1768 | -1731 | 1589 | 131 | 4184а |  | CORR | GENE | 06:36 | 06:53 | 06:59 | 100 | 283 | 10 | EXT |  | 0.89 | (c)
46478.097 | 0.212 | 0.203 | -10.763 | -10.772 | 1789 | 1989 | 1970 | 1789 | 203 | 4184а |  | CORR | CIGR | 04:27 | 04:59 | 04:56 | 33 | 361 | 14 | EXT |  | 0.89 | (c)
46479.082 | 1.197 | 0.949 | -9.778 | -10.026 | -1692 | -1671 | -1668 | 1644 | 949 | 4184а |  | CORR | AXGR | 07:05 | 07:08 | 07:09 | 427 | 48 | 13 | EXT |  | 0.95 | (c)
46479.127 | 1.242 | 1.202 | -9.733 | -9.773 | -1196 | -1039 | -971 | 746 | 1202 | 4184а |  | CORR | GENE | 08:25 | 08:50 | 09:01 | 110 | 451 | 13 | EXT |  | 0.9 | (c)
46479.32 | 1.435 | 1.411 | -9.54 | -9.564 | -1337 | -1241 | -1273 | 1209 | 1411 | 4184а |  | CORR | CIGR | 08:02 | 08:18 | 08:12 | 40 | 129 | 10 | EXT |  | 0.89 | (c)
46479.486 | 1.601 | 1.508 | -9.374 | -9.467 | 1110 | 1362 | 1265 | 1110 | 1508 | 4184а |  | CORR | GENE | 02:37 | 03:18 | 03:02 | 237 | 309 | 10 | EXT |  | 0.91 | (c)
46479.551 | 1.666 | 1.551 | -9.309 | -9.424 | -1739 | -1719 | -1717 | 1695 | 1551 | 4184а |  | CORR | AXGR | 06:57 | 07:00 | 07:01 | 218 | 44 | 12 | EXT |  | 0.91 | (c)
46479.631 | 1.746 | 1.676 | -9.229 | -9.299 | -2053 | -1748 | -1900 | 1748 | 1676 | 4184а |  | CORR | GENE | 06:07 | 06:56 | 06:31 | 147 | 305 | 14 | EXT |  | 0.9 | (c)
46479.657 | 1.772 | 1.727 | -9.203 | -9.248 | 1991 | 2040 | 2085 | 1991 | 1727 | 4184а |  | CORR | GENE | 04:59 | 05:07 | 05:14 | 98 | 188 | 10 | EXT |  | 0.89 | (c)
46479.918 | 2.033 | 1.857 | -8.942 | -9.118 | -2010 | -1968 | -1958 | 1906 | 1857 | 4184а |  | CORR | GENE | 06:13 | 06:20 | 06:22 | 372 | 104 | 11 | EXT |  | 0.93 | (c)
46479.941 | 2.056 | 2.04 | -8.919 | -8.935 | -1906 | -1883 | -1842 | 1778 | 2040 | 4184а |  | CORR | GENE | 06:30 | 06:34 | 06:41 | 143 | 129 | 12 | EXT |  | 0.9 | (c)
46480.226 | 2.341 | 2.239 | -8.634 | -8.736 | -1229 | -1002 | -1042 | 854 | 2239 | 4184а |  | CORR | GENE | 08:20 | 08:56 | 08:50 | 158 | 375 | 16 | EXT |  | 0.91 | (c)
46480.299 | 2.414 | 2.395 | -8.561 | -8.58 | 1625 | 1854 | 1862 | 1625 | 2395 | 4184а |  | CORR | CIGR | 04:00 | 04:37 | 04:38 | 39 | 475 | 15 | EXT |  | 0.89 | (c)
46480.618 | 2.733 | 2.528 | -8.242 | -8.447 | 1905 | 2188 | 2121 | 1905 | 2528 | 4184а |  | CORR | GENE | 04:45 | 05:31 | 05:20 | 232 | 433 | 13 | EXT |  | 0.92 | (c)
46480.65 | 2.765 | 2.736 | -8.21 | -8.239 | -1795 | -1773 | -1745 | 1694 | 2736 | 4184а |  | CORR | GENE | 06:48 | 06:52 | 06:56 | 57 | 101 | 10 | EXT |  | 0.89 | (c)
46480.673 | 2.788 | 2.692 | -8.187 | -8.283 | -2014 | -1973 | -1946 | 1879 | 2692 | 4184а |  | CORR | GENE | 06:13 | 06:19 | 06:24 | 350 | 134 | 17 | EXT |  | 0.95 | (c)
46480.779 | 2.894 | 2.881 | -8.081 | -8.094 | -1344 | -1197 | -1234 | 1124 | 2881 | 4184а |  | CORR | CIGR | 08:01 | 08:25 | 08:19 | 28 | 220 | 22 | EXT |  | 0.89 | (c)
46480.868 | 2.983 | 2.536 | -7.992 | -8.439 | -1687 | -1672 | -1643 | 1600 | 2536 | 4184а |  | CORR | GENE | 07:06 | 07:08 | 07:13 | 570 | 86 | 12 | EXT |  | 0.95 | (c)
46481.109 | 3.224 | 3.068 | -7.751 | -7.907 | -1401 | -1368 | -1366 | 1331 | 3068 | 4184а |  | CORR | GENE | 07:52 | 07:57 | 07:57 | 641 | 70 | 13 | EXT |  | 0.97 | (c)
46481.392 | 3.507 | 3.403 | -7.468 | -7.572 | 1974 | 2051 | 2037 | 1974 | 3403 | 4184а |  | CORR | GENE | 04:56 | 05:09 | 05:07 | 575 | 126 | 13 | EXT |  | 0.96 | (c)
46481.587 | 3.702 | 3.676 | -7.273 | -7.299 | -1762 | -1621 | -1646 | 1531 | 3676 | 4184а |  | CORR | GENE | 06:54 | 07:16 | 07:12 | 100 | 231 | 13 | EXT |  | 0.89 | (c)
46482.445 | 4.56 | 4.481 | -6.415 | -6.494 | 1995 | 2024 | 2025 | 1995 | 4481 | 4184а |  | CORR | GENE | 04:60 | 05:05 | 05:05 | 188 | 60 | 14 | EXT |  | 0.91 | (c)
46483.309 | 5.424 | 5.328 | -5.551 | -5.647 | 1953 | 2061 | 2074 | 1953 | 5328 | 4184а |  | CORR | GENE | 04:53 | 05:10 | 05:13 | 115 | 243 | 12 | EXT |  | 0.9 | (c)
46483.375 | 5.49 | 5.363 | -5.485 | -5.612 | -1747 | -1610 | -1525 | 1303 | 5363 | 4184а |  | CORR | GENE | 06:56 | 07:18 | 07:32 | 155 | 444 | 12 | EXT |  | 0.9 | (c)
46483.713 | 5.828 | 5.804 | -5.147 | -5.171 | -1685 | -1618 | -1609 | 1534 | 5134 | 4184а |  | CORR | CIGR | 07:06 | 07:17 | 07:18 | 37 | 151 | 10 | EXT |  | 0.89 | (c)
46483.854 | 5.969 | 5.926 | -5.006 | -5.049 | -1843 | -1775 | -1702 | 1560 | 4957 | 4184а |  | CORR | GENE | 06:40 | 06:51 | 07:03 | 92 | 283 | 11 | EXT |  | 0.89 | (c)
46483.922 | 6.037 | 6.024 | -4.938 | -4.951 | 1963 | 2081 | 2040 | 1963 | 4918 | 4184а |  | CORR | CIGR | 04:55 | 05:14 | 05:07 | 33 | 155 | 10 | EXT |  | 0.89 | (c)
46484.001 | 6.116 | 6.006 | -4.859 | -4.969 | 1626 | 1651 | 1649 | 1626 | 4746 | 4184а |  | CORR | AXGR | 04:00 | 04:04 | 04:04 | 223 | 47 | 13 | EXT |  | 0.91 | (c)
46484.357 | 6.472 | 6.381 | -4.503 | -4.594 | 1944 | 2086 | 2127 | 1944 | 4470 | 4184а |  | CORR | GENE | 04:52 | 05:15 | 05:21 | 124 | 366 | 10 | EXT |  | 0.9 | (c)
46484.366 | 6.481 | 6.366 | -4.494 | -4.609 | -1782 | -1728 | -1678 | 1575 | 4477 | 4184а |  | CORR | GENE | 06:50 | 06:59 | 07:07 | 132 | 207 | 10 | EXT |  | 0.9 | (c)
46484.635 | 6.75 | 6.728 | -4.225 | -4.247 | -1095 | -1010 | -1031 | 968 | 4212 | 4184а |  | CORR | CIGR | 08:41 | 08:55 | 08:51 | 35 | 126 | 13 | EXT |  | 0.89 | (c)
46486.814 | 8.929 | 8.856 | -2.046 | -2.119 | -1727 | -1566 | -1614 | 1501 | 1999 | 4184а |  | CORR | GENE | 06:59 | 07:25 | 07:17 | 120 | 226 | 14 | EXT |  | 0.9 | (c)
46487.25 | 9.365 | 9.295 | -1.61 | -1.68 | -1658 | -1335 | -1412 | 1165 | 1565 | 4184а |  | CORR | GENE | 07:10 | 08:02 | 07:50 | 115 | 493 | 14 | EXT |  | 0.9 | (c)
46487.771 | 9.886 | 9.867 | -1.089 | -1.108 | -1951 | -1867 | -1875 | 1799 | 1073 | 4184а |  | CORR | CIGR | 06:23 | 06:37 | 06:35 | 35 | 153 | 15 | EXT |  | 0.89 | (c)
46488.059 | 10.174 | 10.056 | -0.801 | -0.919 | -2003 | -1856 | -1840 | 1677 | 790 | 4184а |  | CORR | GENE | 06:15 | 06:38 | 06:41 | 129 | 326 | 15 | EXT |  | 0.9 | (c)
46488.066 | 10.181 | 9.98 | -0.794 | -0.995 | -1171 | -1045 | -1020 | 869 | 777 | 4184а |  | CORR | GENE | 08:29 | 08:49 | 08:53 | 218 | 302 | 12 | EXT |  | 0.91 | (c)
46488.227 | 10.342 | 10.207 | -0.633 | -0.768 | 1856 | 1908 | 1910 | 1856 | 483 | 4184а |  | CORR | GENE | 04:37 | 04:46 | 04:46 | 285 | 108 | 10 | EXT |  | 0.92 | (c)
46488.308 | 10.423 | 10.386 | -0.552 | -0.589 | -1212 | -1138 | -1107 | 1003 | 505 | 4184а |  | CORR | GENE | 08:22 | 08:34 | 08:39 | 84 | 208 | 12 | EXT |  | 0.89 | (c)
46488.313 | 10.428 | 10.317 | -0.547 | -0.658 | 1997 | 2188 | 2164 | 1997 | 479 | 4184а |  | CORR | GENE | 05:00 | 05:31 | 05:27 | 179 | 333 | 11 | EXT |  | 0.9 | (c)
46488.429 | 10.544 | 10.38 | -0.431 | -0.595 | -1889 | -1844 | -1858 | 1827 | 213 | 4184а |  | CORR | GENE | 06:33 | 06:40 | 06:38 | 382 | 61 | 15 | EXT |  | 0.95 | (c)
46488.522 | 10.637 | 10.583 | -0.338 | -0.392 | -1516 | -1408 | -1392 | 1268 | 324 | 4184а |  | CORR | GENE | 07:33 | 07:51 | 07:53 | 68 | 248 | 11 | EXT |  | 0.89 | (c)
46488.884 | 0.024 | 0.007 | -11.066 | -11.083 | 138 | 179 | 170 | 138 | 7 | 4185 |  | CORR | GENE | 04:07 | 04:14 | 04:13 | 188 | 66 | 10 | EXT |  | 0.9 | (c)
46488.993 | 0.133 | 0.085 | -10.957 | -11.005 | 1009 | 1190 | 1148 | 1009 | 85 | 4185 |  | CORR | GENE | 06:28 | 06:57 | 06:51 | 74 | 279 | 12 | EXT |  | 0.89 | (c)
46489.337 | 0.477 | 0.352 | -10.613 | -10.738 | 328 | 343 | 352 | 328 | 352 | 4185 |  | CORR | AXGR | 04:38 | 04:40 | 04:42 | 166 | 47 | 13 | EXT |  | 0.91 | (c)
46489.381 | 0.521 | 0.471 | -10.569 | -10.619 | 1205 | 1275 | 1256 | 1205 | 471 | 4185 |  | CORR | GENE | 06:60 | 07:11 | 07:08 | 63 | 102 | 11 | EXT |  | 0.89 | (c)
46489.456 | 0.596 | 0.578 | -10.494 | -10.512 | 154 | 240 | 245 | 154 | 578 | 4185 |  | CORR | CIGR | 04:10 | 04:24 | 04:25 | 37 | 182 | 13 | EXT |  | 0.89 | (c)
46490.022 | 1.162 | 1.095 | -9.928 | -9.995 | 317 | 354 | 346 | 317 | 1095 | 4185 |  | CORR | GENE | 04:36 | 04:42 | 04:41 | 287 | 59 | 13 | EXT |  | 0.93 | (c)
46493.418 | 4.558 | 4.506 | -6.532 | -6.584 | 299 | 550 | 483 | 299 | 4506 | 4185 |  | CORR | GENE | 04:33 | 05:14 | 05:03 | 98 | 368 | 13 | EXT |  | 0.89 | (c)
46493.503 | 4.643 | 4.631 | -6.447 | -6.459 | 1556 | 1646 | 1647 | 1556 | 4631 | 4185 |  | CORR | CIGR | 07:56 | 08:11 | 08:11 | 48 | 181 | 18 | EXT |  | 0.89 | (c)
46493.698 | 4.838 | 4.802 | -6.252 | -6.288 | 104 | 238 | 179 | 104 | 4802 | 4185 |  | CORR | GENE | 04:02 | 04:24 | 04:14 | 366 | 149 | 11 | EXT |  | 0.93 | (c)
46493.868 | 5.008 | 4.956 | -6.082 | -6.134 | 1305 | 1320 | 1324 | 1305 | 4956 | 4185 |  | CORR | AXGR | 07:16 | 07:18 | 07:19 | 277 | 38 | 11 | EXT |  | 0.92 | (c)
46494.121 | 5.261 | 5.24 | -5.829 | -5.85 | 1274 | 1580 | 1458 | 1274 | 5240 | 4185 |  | CORR | GENE | 07:11 | 08:00 | 07:40 | 57 | 368 | 13 | EXT |  | 0.89 | (c)
46494.704 | 5.844 | 5.825 | -5.246 | -5.265 | 892 | 981 | 981 | 892 | 5227 | 4185 |  | CORR | CIGR | 06:09 | 06:24 | 06:23 | 38 | 177 | 10 | EXT |  | 0.89 | (c)
46495.707 | 6.847 | 6.788 | -4.243 | -4.302 | 1117 | 1321 | 1232 | 1117 | 3779 | 4185 |  | CORR | GENE | 06:45 | 07:18 | 07:04 | 523 | 230 | 10 | EXT |  | 0.94 | (c)
46496.028 | 7.168 | 7.155 | -3.922 | -3.935 | 1793 | 1853 | 1848 | 1793 | 3911 | 4185 |  | CORR | CIGR | 08:35 | 08:44 | 08:43 | 24 | 110 | 11 | EXT |  | 0.89 | (c)
46496.194 | 7.334 | 7.317 | -3.756 | -3.773 | 1294 | 1329 | 1331 | 1294 | 3485 | 4185 |  | CORR | GENE | 07:14 | 07:20 | 07:20 | 288 | 75 | 10 | EXT |  | 0.92 | (c)
46496.683 | 7.823 | 7.763 | -3.267 | -3.327 | 1348 | 1358 | 1357 | 1348 | 3213 | 4185 |  | CORR | AXGR | 07:23 | 07:24 | 07:24 | 114 | 19 | 12 | EXT |  | 0.9 | (c)
46496.985 | 8.125 | 8.107 | -2.965 | -2.983 | 1293 | 1369 | 1421 | 1293 | 2914 | 4185 |  | CORR | GENE | 07:14 | 07:26 | 07:34 | 69 | 256 | 11 | EXT |  | 0.89 | (c)
46497.963 | 9.103 | 9.026 | -1.987 | -2.064 | 1086 | 1210 | 1271 | 1086 | 1928 | 4185 |  | CORR | GENE | 06:41 | 07:00 | 07:10 | 136 | 369 | 15 | EXT |  | 0.9 | (c)
46498.222 | 9.362 | 9.169 | -1.728 | -1.921 | 172 | 198 | 213 | 172 | 1627 | 4185 |  | CORR | GENE | 04:13 | 04:17 | 04:20 | 294 | 83 | 10 | EXT |  | 0.92 | (c)
46498.424 | 9.564 | 9.541 | -1.526 | -1.549 | 1228 | 1421 | 1356 | 1228 | 1500 | 4185 |  | CORR | CIGR | 07:03 | 07:34 | 07:24 | 49 | 255 | 13 | EXT |  | 0.89 | (c)
46499.885 | 11.025 | 10.992 | -0.065 | -0.098 | 2083 | 2227 | -2182 | 1985 | 29 | 4185 |  | CORR | GENE | 09:21 | 09:45 | 09:53 | 69 | 393 | 19 | EXT |  | 0.89 | (c)
46499.981 | 0.031 | 0.025 | -11.194 | -11.2 | -1827 | -1721 | -1695 | 1562 | 25 | 4186 |  | CORR | GENE | 09:43 | 10:00 | 10:05 | 137 | 265 | 12 | EXT |  | 0.9 | (c)
46500.136 | 0.186 | 0.154 | -11.039 | -11.071 | 2178 | -2156 | -2190 | 2098 | 154 | 4186 |  | CORR | GENE | 08:30 | 08:50 | 08:45 | 185 | 185 | 15 | EXT |  | 0.91 | (c)
46501.513 | 1.563 | 1.533 | -9.662 | -9.692 | 765 | 856 | 840 | 765 | 1533 | 4186 |  | CORR | GENE | 04:42 | 04:56 | 04:54 | 183 | 150 | 10 | EXT |  | 0.9 | (c)
46505.129 | 5.179 | 5.163 | -6.046 | -6.062 | 472 | 539 | 525 | 472 | 5163 | 4186 |  | CORR | CIGR | 03:54 | 04:05 | 04:03 | 28 | 107 | 13 | EXT |  | 0.89 | (c)
46505.751 | 5.801 | 5.762 | -5.424 | -5.463 | 223 | 375 | 341 | 223 | 5288 | 4186 |  | CORR | GENE | 03:14 | 03:39 | 03:33 | 175 | 235 | 14 | EXT |  | 0.91 | (c)
46505.952 | 6.002 | 5.992 | -5.223 | -5.233 | 469 | 700 | 607 | 469 | 5171 | 4186 |  | CORR | GENE | 03:54 | 04:31 | 04:16 | 62 | 276 | 11 | EXT |  | 0.89 | (c)
46506.702 | 6.752 | 6.743 | -4.473 | -4.482 | 582 | 631 | 642 | 582 | 4404 | 4186 |  | CORR | GENE | 04:12 | 04:20 | 04:22 | 78 | 121 | 13 | EXT |  | 0.89 | (c)
46509.74 | 9.79 | 9.738 | -1.435 | -1.487 | 602 | 644 | 649 | 602 | 1419 | 4186 |  | CORR | GENE | 04:15 | 04:22 | 04:23 | 68 | 93 | 10 | EXT |  | 0.89 | (c)
46509.742 | 9.792 | 9.762 | -1.433 | -1.463 | 2069 | 2132 | 2143 | 2069 | 1406 | 4186 |  | CORR | GENE | 08:12 | 08:22 | 08:24 | 57 | 147 | 16 | EXT |  | 0.89 | (c)
46509.907 | 9.957 | 9.879 | -1.268 | -1.346 | 2000 | 2078 | 2157 | 2000 | 1246 | 4186 |  | CORR | GENE | 08:01 | 08:13 | 08:26 | 100 | 313 | 21 | EXT |  | 0.9 | (c)
46510.076 | 10.126 | 10.062 | -1.099 | -1.163 | 2159 | 2180 | 2180 | 2159 | 1031 | 4186 |  | CORR | AXGR | 08:27 | 08:30 | 08:30 | 132 | 43 | 14 | EXT |  | 0.9 | (c)
46510.134 | 10.184 | 10.163 | -1.041 | -1.062 | -1944 | -1783 | -1841 | 1739 | 871 | 4186 |  | CORR | GENE | 09:24 | 09:50 | 09:41 | 191 | 205 | 10 | EXT |  | 0.9 | (c)
46510.681 | 10.731 | 10.711 | -0.494 | -0.514 | 249 | 340 | 313 | 249 | 482 | 4186 |  | CORR | CIGR | 03:18 | 03:33 | 03:29 | 32 | 130 | 10 | EXT |  | 0.89 | (c)
46511.175 | 0 | -0.019 | -11.39 | -11.409 | 1789 | -950 | -1088 | 0 |  | 4187 | Нарушение формы кольцевого шва | GWAN |  | 03:35 | 08:13 | 07:51 | 0 | 3169 |  | EXT | Нарушение формы кольцевого шва |  | (c)
46513.848 | 2.673 | 2.661 | -8.717 | -8.729 | 1868 | 1932 | 1930 | 1868 | 2661 | 4187 |  | CORR | CIGR | 03:48 | 03:58 | 03:58 | 24 | 123 | 15 | EXT |  | 0.89 | (c)
46514.365 | 3.19 | 3.045 | -8.2 | -8.345 | 2027 | 2069 | 2057 | 2027 | 3045 | 4187 |  | CORR | GENE | 04:13 | 04:20 | 04:18 | 201 | 61 | 14 | EXT |  | 0.91 | (c)
46514.394 | 3.219 | 3.182 | -8.171 | -8.208 | 2161 | -2222 | -2161 | 2023 | 3182 | 4187 |  | CORR | GENE | 04:35 | 04:48 | 04:57 | 66 | 277 | 11 | EXT |  | 0.89 | (c)
46516.792 | 5.617 | 5.603 | -5.773 | -5.787 | 1629 | 1672 | 1667 | 1629 | 5603 | 4187 |  | CORR | CIGR | 03:09 | 03:16 | 03:15 | 29 | 78 | 13 | EXT |  | 0.89 | (c)
46516.946 | 5.771 | 5.692 | -5.619 | -5.698 | 1465 | 1484 | 1487 | 1465 | 5565 | 4187 |  | CORR | AXGR | 02:43 | 02:46 | 02:46 | 133 | 44 | 17 | EXT |  | 0.9 | (c)
46517.317 | 6.142 | 5.811 | -5.248 | -5.579 | 1893 | 1906 | 1926 | 1893 | 5109 | 4187 |  | CORR | GENE | 03:52 | 03:54 | 03:57 | 470 | 65 | 10 | EXT |  | 0.93 | (c)
46517.491 | 6.316 | 6.304 | -5.074 | -5.086 | 1672 | 1743 | 1729 | 1672 | 5059 | 4187 |  | CORR | CIGR | 03:16 | 03:27 | 03:25 | 27 | 114 | 13 | EXT |  | 0.89 | (c)
46517.492 | 6.317 | 6.304 | -5.073 | -5.086 | 1944 | 1977 | 1981 | 1944 | 5060 | 4187 |  | CORR | CIGR | 03:60 | 04:05 | 04:06 | 26 | 76 | 13 | EXT |  | 0.89 | (c)
46518.799 | 7.624 | 7.607 | -3.766 | -3.783 | -1272 | -1182 | -1200 | 1128 | 3742 | 4187 |  | CORR | CIGR | 07:21 | 07:35 | 07:32 | 41 | 144 | 10 | EXT |  | 0.89 | (c)
46520.982 | 9.807 | 9.719 | -1.583 | -1.671 | -868 | -853 | -851 | 833 | 1503 | 4187 |  | CORR | AXGR | 08:26 | 08:29 | 08:29 | 168 | 35 | 13 | EXT |  | 0.91 | (c)
46521.046 | 9.871 | 9.847 | -1.519 | -1.543 | -573 | -451 | -466 | 359 | 1504 | 4187 |  | CORR | CIGR | 09:14 | 09:33 | 09:31 | 39 | 214 | 21 | EXT |  | 0.89 | (c)
46521.192 | 10.017 | 9.989 | -1.373 | -1.401 | -573 | -430 | -469 | 366 | 1333 | 4187 |  | CORR | GENE | 09:14 | 09:37 | 09:30 | 68 | 207 | 10 | EXT |  | 0.89 | (c)
46521.619 | 10.444 | 10.344 | -0.946 | -1.046 | 1837 | 1883 | 1904 | 1837 | 921 | 4187 |  | CORR | GENE | 03:43 | 03:50 | 03:53 | 125 | 133 | 14 | EXT |  | 0.9 | (c)
46521.91 | 10.735 | 10.719 | -0.655 | -0.671 | -1312 | -1243 | -1214 | 1116 | 616 | 4187 |  | CORR | CIGR | 07:14 | 07:26 | 07:30 | 55 | 196 | 13 | EXT |  | 0.89 | (c)
46522.565 | 0 | -0.014 | -11.355 | -11.369 | -1315 | -932 | -872 | 429 |  | 4188 | Нарушение формы кольцевого шва | GWAN |  | 04:38 | 05:39 | 05:49 | 0 | 885 |  | EXT | Нарушение формы кольцевого шва |  | (c)
46523.02 | 0.455 | 0.436 | -10.9 | -10.919 | 425 | 491 | 513 | 425 | 436 | 4188 |  | CORR | GENE | 09:18 | 09:29 | 09:33 | 85 | 177 | 12 | EXT |  | 0.89 | (c)
46523.249 | 0.684 | 0.622 | -10.671 | -10.733 | 192 | 427 | 372 | 192 | 622 | 4188 |  | CORR | GENE | 08:41 | 09:19 | 09:10 | 87 | 360 | 11 | EXT |  | 0.89 | (c)
46523.342 | 0.777 | 0.712 | -10.578 | -10.643 | 421 | 497 | 479 | 421 | 712 | 4188 |  | CORR | GENE | 09:18 | 09:30 | 09:27 | 185 | 115 | 12 | EXT |  | 0.91 | (c)
46523.511 | 0.946 | 0.917 | -10.409 | -10.438 | 193 | 289 | 364 | 193 | 917 | 4188 |  | CORR | GENE | 08:41 | 08:57 | 09:09 | 88 | 342 | 16 | EXT |  | 0.89 | (c)
46525.544 | 2.979 | 2.812 | -8.376 | -8.543 | -1651 | -1611 | -1617 | 1583 | 2812 | 4188 |  | CORR | GENE | 03:43 | 03:50 | 03:49 | 243 | 68 | 13 | EXT |  | 0.92 | (c)
46526.644 | 4.079 | 4.065 | -7.276 | -7.29 | -1398 | -1350 | -1357 | 1315 | 4065 | 4188 |  | CORR | GENE | 04:24 | 04:32 | 04:31 | 58 | 83 | 12 | EXT |  | 0.89 | (c)
46528.414 | 5.849 | 5.782 | -5.506 | -5.573 | -1399 | -1262 | -1303 | 1206 | 5484 | 4188 |  | CORR | GENE | 04:24 | 04:46 | 04:40 | 89 | 193 | 10 | EXT |  | 0.89 | (c)
46528.789 | 6.224 | 6.132 | -5.131 | -5.223 | -1422 | -1227 | -1274 | 1126 | 5108 | 4188 |  | CORR | GENE | 04:20 | 04:52 | 04:44 | 115 | 296 | 13 | EXT |  | 0.9 | (c)
46529.834 | 7.269 | 7.229 | -4.086 | -4.126 | -576 | -530 | -522 | 468 | 4016 | 4188 |  | CORR | GENE | 06:37 | 06:44 | 06:46 | 110 | 108 | 11 | EXT |  | 0.89 | (c)
46530.291 | 7.726 | 7.615 | -3.629 | -3.74 | -1201 | -1164 | -1162 | 1123 | 3551 | 4188 |  | CORR | GENE | 04:56 | 05:02 | 05:02 | 189 | 78 | 12 | EXT |  | 0.91 | (c)
46530.503 | 7.938 | 7.922 | -3.417 | -3.433 | -696 | -569 | -599 | 503 | 3396 | 4188 |  | CORR | CIGR | 06:18 | 06:38 | 06:33 | 37 | 194 | 10 | EXT |  | 0.89 | (c)
46530.921 | 8.356 | 8.155 | -2.999 | -3.2 | -1252 | -1183 | -1201 | 1151 | 2888 | 4188 |  | CORR | GENE | 04:48 | 04:59 | 04:56 | 312 | 102 | 12 | EXT |  | 0.93 | (c)
46533.574 | 11.009 | 10.996 | -0.346 | -0.359 | -1057 | -995 | -998 | 940 | 321 | 4188 |  | CORR | CIGR | 05:19 | 05:29 | 05:29 | 38 | 117 | 10 | EXT |  | 0.89 | (c)
46534.983 | 1.063 | 1.051 | -10.562 | -10.574 | 879 | 931 | 923 | 879 | 1051 | 4189 |  | CORR | CIGR | 04:18 | 04:27 | 04:25 | 25 | 88 | 14 | EXT |  | 0.89 | (c)
46539.792 | 5.872 | 5.849 | -5.753 | -5.776 | 513 | 553 | 552 | 513 | 5735 | 4189 |  | CORR | PITT | 03:19 | 03:26 | 03:25 | 41 | 78 | 14 | EXT |  | 0.89 | (c)
46540.557 | 6.637 | 6.517 | -4.988 | -5.108 | -2030 | -1998 | -1993 | 1956 | 4925 | 4189 |  | CORR | GENE | 08:29 | 08:34 | 08:35 | 183 | 74 | 13 | EXT |  | 0.91 | (c)
46541.176 | 7.256 | 7.198 | -4.369 | -4.427 | -1874 | -1835 | -1836 | 1797 | 4299 | 4189 |  | CORR | GENE | 08:54 | 09:00 | 09:00 | 128 | 76 | 10 | EXT |  | 0.9 | (c)
46546.379 | 0.834 | 0.81 | -10.406 | -10.43 | 961 | 1015 | 1008 | 961 | 810 | 4190 |  | ARTD | PITT | 09:49 | 09:58 | 09:56 | 53 | 95 |  | EXT | Наплавка. |  | (c)
46546.928 | 1.383 | 1.353 | -9.857 | -9.887 | -879 | -662 | -683 | 487 | 1353 | 4190 |  | CORR | GENE | 04:52 | 05:27 | 05:23 | 114 | 391 | 10 | EXT |  | 0.89 | (c)
46548.38 | 2.835 | 2.818 | -8.405 | -8.422 | -358 | -304 | -311 | 264 | 2818 | 4190 |  | CORR | CIGR | 06:16 | 06:25 | 06:24 | 35 | 94 | 10 | EXT |  | 0.89 | (c)
46548.878 | 3.333 | 3.318 | -7.907 | -7.922 | -281 | -228 | -234 | 186 | 3318 | 4190 |  | CORR | CIGR | 06:28 | 06:37 | 06:36 | 29 | 95 | 10 | EXT |  | 0.89 | (c)
46549.027 | 3.482 | 3.457 | -7.758 | -7.783 | -452 | -314 | -353 | 254 | 3457 | 4190 |  | CORR | CIGR | 06:01 | 06:23 | 06:17 | 40 | 197 | 16 | EXT |  | 0.89 | (c)
46549.268 | 3.723 | 3.688 | -7.517 | -7.552 | -360 | -278 | -288 | 215 | 3688 | 4190 |  | CORR | GENE | 06:16 | 06:29 | 06:27 | 94 | 145 | 12 | EXT |  | 0.89 | (c)
46551.574 | 6.029 | 5.973 | -5.211 | -5.267 | -900 | -395 | -601 | 302 | 5165 | 4190 |  | CORR | GENE | 04:48 | 06:10 | 05:37 | 102 | 598 | 15 | EXT |  | 0.9 | (c)
46551.699 | 6.154 | 6.084 | -5.086 | -5.156 | -1058 | -928 | -974 | 890 | 4875 | 4190 |  | CORR | GENE | 04:23 | 04:44 | 04:36 | 281 | 168 | 10 | EXT |  | 0.92 | (c)
46552.017 | 6.472 | 6.288 | -4.768 | -4.952 | -295 | -260 | -269 | 244 | 4705 | 4190 |  | CORR | AXGR | 06:26 | 06:32 | 06:30 | 247 | 51 | 11 | EXT |  | 0.91 | (c)
46552.881 | 7.336 | 7.318 | -3.904 | -3.922 | -439 | -358 | -374 | 309 | 3888 | 4190 |  | CORR | CIGR | 06:03 | 06:16 | 06:13 | 34 | 131 | 12 | EXT |  | 0.89 | (c)
46552.998 | 7.453 | 7.44 | -3.787 | -3.8 | -394 | -304 | -327 | 260 | 3758 | 4190 |  | CORR | CIGR | 06:10 | 06:25 | 06:21 | 42 | 134 | 13 | EXT |  | 0.89 | (c)
46553.53 | 7.985 | 7.966 | -3.255 | -3.274 | -650 | -558 | -575 | 500 | 3236 | 4190 |  | CORR | CIGR | 05:29 | 05:44 | 05:41 | 38 | 150 | 15 | EXT |  | 0.89 | (c)
46553.749 | 8.204 | 8.16 | -3.036 | -3.08 | -237 | -117 | -157 | 76 | 3016 | 4190 |  | CORR | GENE | 06:35 | 06:55 | 06:48 | 64 | 161 | 14 | EXT |  | 0.89 | (c)
46566.887 | 10.102 | 9.906 | -1.128 | -1.324 | 142 | 214 | 227 | 142 | 990 | 4191 |  | CORR | GENE | 08:23 | 08:35 | 08:37 | 334 | 170 | 10 | EXT |  | 0.92 | (c)
46571.722 | 3.707 | 3.692 | -7.428 | -7.443 | -1288 | -1261 | -1257 | 1225 | 3692 | 4192 |  | CORR | CIGR | 09:32 | 09:37 | 09:37 | 30 | 62 | 10 | EXT |  | 0.89 | (c)
46571.994 | 3.979 | 3.8 | -7.156 | -7.335 | -1842 | -1762 | -1608 | 1374 | 3800 | 4192 |  | CORR | GENE | 08:03 | 08:16 | 08:40 | 196 | 468 | 13 | EXT |  | 0.91 | (c)
46572.092 | 4.077 | 4.061 | -7.058 | -7.074 | -1864 | -1793 | -1789 | 1713 | 4061 | 4192 |  | CORR | CIGR | 07:59 | 08:11 | 08:11 | 48 | 151 | 10 | EXT |  | 0.89 | (c)
46572.2 | 4.185 | 4.177 | -6.95 | -6.958 | 1369 | 1414 | 1408 | 1369 | 4177 | 4192 |  | CORR | CIGR | 04:41 | 04:48 | 04:47 | 23 | 78 | 10 | EXT |  | 0.89 | (c)
46575.925 | 7.91 | 7.774 | -3.225 | -3.361 | -1534 | -1494 | -1505 | 1477 | 3187 | 4192 |  | CORR | GENE | 08:52 | 08:59 | 08:57 | 174 | 58 | 11 | EXT |  | 0.9 | (c)
46576.304 | 8.289 | 8.214 | -2.846 | -2.921 | -1473 | -1463 | -1450 | 1428 | 2546 | 4192 |  | CORR | AXGR | 09:02 | 09:04 | 09:06 | 375 | 44 | 14 | EXT |  | 0.94 | (c)
46576.701 | 8.686 | 8.587 | -2.449 | -2.548 | -1887 | -1782 | -1784 | 1682 | 2434 | 4192 |  | CORR | GENE | 07:56 | 08:12 | 08:12 | 114 | 205 | 12 | EXT |  | 0.9 | (c)
46577.485 | 9.47 | 9.46 | -1.665 | -1.675 | 615 | 836 | 748 | 615 | 1616 | 4192 |  | CORR | GENE | 02:39 | 03:15 | 03:01 | 59 | 265 | 10 | EXT |  | 0.89 | (c)
46577.982 | 9.967 | 9.957 | -1.168 | -1.178 | 848 | 899 | 892 | 848 | 1151 | 4192 |  | CORR | CIGR | 03:17 | 03:25 | 03:24 | 27 | 88 | 11 | EXT |  | 0.89 | (c)
46577.993 | 9.978 | 9.906 | -1.157 | -1.229 | -1581 | -1535 | -1548 | 1515 | 986 | 4192 |  | CORR | GENE | 08:45 | 08:52 | 08:50 | 243 | 66 | 14 | EXT |  | 0.92 | (c)
46581.048 | 1.898 | 1.888 | -9.512 | -9.522 | -1012 | -899 | -898 | 784 | 1888 | 4193 |  | CORR | GENE | 03:24 | 03:42 | 03:42 | 79 | 228 | 11 | EXT |  | 0.89 | (c)
46585.703 | 6.553 | 6.521 | -4.857 | -4.889 | -958 | -884 | -838 | 719 | 4831 | 4193 |  | CORR | GENE | 03:32 | 03:44 | 03:52 | 58 | 239 | 10 | EXT |  | 0.89 | (c)
46586.935 | 7.785 | 7.776 | -3.625 | -3.634 | 843 | 906 | 899 | 843 | 3609 | 4193 |  | CORR | CIGR | 08:23 | 08:33 | 08:32 | 25 | 112 | 10 | EXT |  | 0.89 | (c)
46587.459 | 8.309 | 8.293 | -3.101 | -3.117 | -1080 | -1031 | -1036 | 992 | 3084 | 4193 |  | CORR | CIGR | 03:13 | 03:21 | 03:20 | 33 | 88 | 10 | EXT |  | 0.89 | (c)
46587.762 | 8.612 | 8.539 | -2.798 | -2.871 | 428 | 442 | 446 | 428 | 2703 | 4193 |  | CORR | AXGR | 07:16 | 07:18 | 07:19 | 168 | 34 | 13 | EXT |  | 0.91 | (c)
46589.741 | 10.591 | 10.548 | -0.819 | -0.862 | 505 | 516 | 516 | 505 | 776 | 4193 |  | CORR | AXGR | 07:28 | 07:30 | 07:30 | 86 | 21 | 14 | EXT |  | 0.89 | (c)
46592.666 | 2.106 | 1.862 | -9.344 | -9.588 | 944 | 971 | 979 | 944 | 1862 | 4194 |  | CORR | GENE | 02:06 | 02:11 | 02:12 | 319 | 70 | 15 | EXT |  | 0.94 | (c)
46593.246 | 2.686 | 2.535 | -8.764 | -8.915 | 1061 | 1097 | 1110 | 1061 | 2535 | 4194 |  | CORR | GENE | 02:25 | 02:31 | 02:33 | 214 | 99 | 18 | EXT |  | 0.93 | (c)
46596.672 | 6.112 | 6.065 | -5.338 | -5.385 | -825 | -715 | -737 | 650 | 5307 | 4194 |  | CORR | GENE | 09:21 | 09:39 | 09:35 | 78 | 175 | 11 | EXT |  | 0.89 | (c)
46597.041 | 6.481 | 6.468 | -4.969 | -4.982 | -757 | -697 | -701 | 645 | 4951 | 4194 |  | CORR | CIGR | 09:32 | 09:42 | 09:41 | 31 | 112 | 13 | EXT |  | 0.89 | (c)
46598.137 | 7.577 | 7.508 | -3.873 | -3.942 | -717 | -698 | -702 | 687 | 3816 | 4194 |  | CORR | AXGR | 09:38 | 09:41 | 09:41 | 126 | 30 | 14 | EXT |  | 0.9 | (c)
46598.31 | 7.75 | 7.68 | -3.7 | -3.77 | -920 | -901 | -905 | 891 | 3650 | 4194 |  | CORR | AXGR | 09:06 | 09:09 | 09:08 | 120 | 29 | 16 | EXT |  | 0.9 | (c)
46598.444 | 7.884 | 7.86 | -3.566 | -3.59 | -910 | -744 | -797 | 684 | 3536 | 4194 |  | CORR | CIGR | 09:07 | 09:34 | 09:25 | 54 | 226 | 28 | EXT |  | 0.89 | (c)
46598.455 | 7.895 | 7.854 | -3.555 | -3.596 | 1649 | 1662 | 1663 | 1649 | 3513 | 4194 |  | CORR | AXGR | 04:00 | 04:02 | 04:02 | 83 | 28 | 13 | EXT |  | 0.89 | (c)
46601.232 | 10.672 | 10.644 | -0.778 | -0.806 | 1645 | 1721 | 1719 | 1645 | 740 | 4194 |  | CORR | GENE | 03:59 | 04:12 | 04:11 | 66 | 148 | 13 | EXT |  | 0.89 | (c)
46602.539 | 0.529 | 0.462 | -11.121 | -11.188 | -882 | -835 | -849 | 816 | 462 | 4195 |  | CORR | GENE | 07:22 | 07:29 | 07:27 | 329 | 66 | 10 | EXT |  | 0.92 | (c)
46602.887 | 0.877 | 0.855 | -10.773 | -10.795 | -1224 | -1145 | -1155 | 1087 | 855 | 4195 |  | CORR | CIGR | 06:27 | 06:39 | 06:38 | 50 | 137 | 11 | EXT |  | 0.89 | (c)
46602.956 | 0.946 | 0.907 | -10.704 | -10.743 | -1887 | -1707 | -1776 | 1664 | 907 | 4195 |  | CORR | GENE | 04:40 | 05:09 | 04:58 | 127 | 223 | 12 | EXT |  | 0.9 | (c)
46603.131 | 1.121 | 1.111 | -10.529 | -10.539 | -1094 | -1039 | -1048 | 1003 | 1111 | 4195 |  | CORR | CIGR | 06:48 | 06:57 | 06:55 | 26 | 91 | 12 | EXT |  | 0.89 | (c)
46603.712 | 1.702 | 1.64 | -9.948 | -10.01 | -917 | -903 | -902 | 887 | 1640 | 4195 |  | CORR | AXGR | 07:16 | 07:18 | 07:19 | 125 | 30 | 10 | EXT |  | 0.9 | (c)
46604.486 | 2.476 | 2.431 | -9.174 | -9.219 | -2022 | -1862 | -1918 | 1815 | 2431 | 4195 |  | CORR | CIGR | 04:18 | 04:44 | 04:35 | 55 | 208 | 10 | EXT |  | 0.89 | (c)
46604.638 | 2.628 | 2.615 | -9.022 | -9.035 | -1771 | -1722 | -1723 | 1675 | 2615 | 4195 |  | CORR | CIGR | 04:58 | 05:06 | 05:06 | 26 | 95 | 10 | EXT |  | 0.89 | (c)
46604.74 | 2.73 | 2.688 | -8.92 | -8.962 | -2011 | -1961 | -1944 | 1877 | 2688 | 4195 |  | CORR | GENE | 04:20 | 04:28 | 04:31 | 63 | 135 | 12 | EXT |  | 0.89 | (c)
46605.41 | 3.4 | 3.383 | -8.25 | -8.267 | -2193 | -2088 | -2113 | 2032 | 3383 | 4195 |  | CORR | CIGR | 03:50 | 04:07 | 04:03 | 55 | 161 | 14 | EXT |  | 0.89 | (c)
46605.632 | 3.622 | 3.602 | -8.028 | -8.048 | -2223 | -2141 | -2133 | 2042 | 3602 | 4195 |  | CORR | CIGR | 03:45 | 03:59 | 04:00 | 48 | 181 | 14 | EXT |  | 0.89 | (c)
46606.382 | 4.372 | 4.326 | -7.278 | -7.324 | -2101 | -2075 | -2075 | 2048 | 4326 | 4195 |  | CORR | AXGR | 04:05 | 04:09 | 04:09 | 117 | 53 | 14 | EXT |  | 0.9 | (c)
46607.537 | 5.527 | 5.376 | -6.123 | -6.274 | 1962 | 2067 | 2051 | 1962 | 5376 | 4195 |  | CORR | GENE | 03:01 | 03:18 | 03:15 | 412 | 178 | 15 | EXT |  | 0.95 | (c)
46608.247 | 6.237 | 6.214 | -5.413 | -5.436 | 1471 | 1861 | 1713 | 1471 | 5397 | 4195 |  | CORR | CIGR | 01:42 | 02:45 | 02:21 | 39 | 485 | 28 | EXT |  | 0.89 | (c)
46608.277 | 6.267 | 6.245 | -5.383 | -5.405 | -1726 | -1502 | -1589 | 1452 | 5355 | 4195 |  | CORR | CIGR | 05:06 | 05:42 | 05:28 | 50 | 274 | 15 | EXT |  | 0.89 | (c)
46608.335 | 6.325 | 6.308 | -5.325 | -5.342 | -2026 | -1958 | -1960 | 1893 | 5311 | 4195 |  | CORR | CIGR | 04:17 | 04:28 | 04:28 | 31 | 133 | 12 | EXT |  | 0.89 | (c)
46608.412 | 6.402 | 6.329 | -5.248 | -5.321 | -1094 | -1025 | -1039 | 984 | 5095 | 4195 |  | CORR | GENE | 06:48 | 06:59 | 06:57 | 226 | 109 | 15 | EXT |  | 0.92 | (c)
46608.613 | 6.603 | 6.585 | -5.047 | -5.065 | -837 | -787 | -791 | 745 | 5029 | 4195 |  | CORR | CIGR | 07:29 | 07:37 | 07:37 | 36 | 92 | 15 | EXT |  | 0.89 | (c)
46608.617 | 6.607 | 6.325 | -5.043 | -5.325 | -2088 | -2030 | -2032 | 1977 | 4909 | 4195 |  | CORR | GENE | 04:07 | 04:17 | 04:16 | 416 | 112 | 13 | EXT |  | 0.94 | (c)
46608.914 | 6.904 | 6.89 | -4.746 | -4.76 | -554 | -488 | -502 | 450 | 4734 | 4195 |  | CORR | CIGR | 08:15 | 08:25 | 08:23 | 26 | 104 | 10 | EXT |  | 0.89 | (c)
46608.933 | 6.923 | 6.894 | -4.727 | -4.756 | -823 | -753 | -773 | 722 | 4720 | 4195 |  | CORR | CIGR | 07:31 | 07:43 | 07:40 | 36 | 101 | 10 | EXT |  | 0.89 | (c)
46609.107 | 7.097 | 7.078 | -4.553 | -4.572 | 1778 | 1937 | 1933 | 1778 | 4504 | 4195 |  | CORR | GENE | 02:31 | 02:57 | 02:56 | 68 | 311 | 15 | EXT |  | 0.89 | (c)
46609.129 | 7.119 | 7.105 | -4.531 | -4.545 | -661 | -601 | -608 | 554 | 4519 | 4195 |  | CORR | CIGR | 07:58 | 08:07 | 08:06 | 26 | 107 | 11 | EXT |  | 0.89 | (c)
46609.222 | 7.212 | 7.196 | -4.438 | -4.454 | -563 | -510 | -451 | 339 | 4408 | 4195 |  | CORR | CIGR | 08:13 | 08:22 | 08:32 | 46 | 224 | 10 | EXT |  | 0.89 | (c)
46609.39 | 7.38 | 7.361 | -4.27 | -4.289 | -1897 | -1833 | -1844 | 1791 | 4243 | 4195 |  | CORR | CIGR | 04:38 | 04:48 | 04:47 | 46 | 106 | 10 | EXT |  | 0.89 | (c)
46609.587 | 7.577 | 7.56 | -4.073 | -4.09 | -595 | -485 | -475 | 355 | 4005 | 4195 |  | CORR | GENE | 08:08 | 08:26 | 08:28 | 85 | 240 | 14 | EXT |  | 0.89 | (c)
46610.582 | 8.572 | 8.517 | -3.078 | -3.133 | 1974 | 1985 | 1986 | 1974 | 3016 | 4195 |  | CORR | AXGR | 03:03 | 03:05 | 03:05 | 117 | 24 | 13 | EXT |  | 0.9 | (c)
46610.702 | 8.692 | 8.681 | -2.958 | -2.969 | 1776 | 1832 | 1818 | 1776 | 2942 | 4195 |  | CORR | CIGR | 02:31 | 02:40 | 02:38 | 27 | 84 | 10 | EXT |  | 0.89 | (c)
46612.243 | 10.233 | 9.969 | -1.417 | -1.681 | 2132 | 2177 | 2161 | 2132 | 1353 | 4195 |  | CORR | GENE | 03:28 | 03:36 | 03:33 | 328 | 58 | 15 | EXT |  | 0.94 | (c)
46612.997 | 10.987 | 10.813 | -0.663 | -0.837 | -955 | -945 | -940 | 925 | 606 | 4195 |  | CORR | AXGR | 07:10 | 07:12 | 07:13 | 231 | 30 | 20 | EXT |  | 0.94 | (c)
46613.23 | 11.22 | 11.18 | -0.43 | -0.47 | -1185 | -1148 | -1130 | 1074 | 338 | 4195 |  | CORR | GENE | 06:33 | 06:39 | 06:42 | 132 | 111 | 11 | EXT |  | 0.9 | (c)
46614.246 | 0.586 | 0.272 | -11.069 | -11.383 | 16 | 34 | 66 | 16 | 272 | 4196 |  | CORR | GENE | 03:59 | 04:02 | 04:08 | 409 | 101 | 13 | EXT |  | 0.94 | (c)
46614.302 | 0.642 | 0.6 | -11.013 | -11.055 | -383 | -337 | -339 | 295 | 600 | 4196 |  | CORR | GENE | 02:55 | 03:02 | 03:02 | 57 | 88 | 11 | EXT |  | 0.89 | (c)
46614.339 | 0.679 | 0.665 | -10.976 | -10.99 | 1371 | 1414 | 1417 | 1371 | 665 | 4196 |  | CORR | CIGR | 07:38 | 07:45 | 07:46 | 38 | 93 | 11 | EXT |  | 0.89 | (c)
46614.909 | 1.249 | 1.238 | -10.406 | -10.417 | -8 | 27 | 22 | 0 | 1238 | 4196 |  | CORR | CIGR | 03:55 | 04:01 | 04:00 | 23 | 62 | 13 | EXT |  | 0.89 | (c)
46616.083 | 2.423 | 2.358 | -9.232 | -9.297 | 1424 | 1510 | 1480 | 1424 | 2358 | 4196 |  | CORR | GENE | 07:47 | 08:01 | 07:56 | 377 | 111 | 10 | EXT |  | 0.93 | (c)
46617.271 | 3.611 | 3.587 | -8.044 | -8.068 | 1246 | 1322 | 1307 | 1246 | 3587 | 4196 |  | CORR | CIGR | 07:18 | 07:30 | 07:28 | 37 | 121 | 10 | EXT |  | 0.89 | (c)
46617.54 | 3.88 | 3.861 | -7.775 | -7.794 | 1386 | 1434 | 1455 | 1386 | 3861 | 4196 |  | CORR | GENE | 07:41 | 07:48 | 07:52 | 99 | 136 | 12 | EXT |  | 0.89 | (c)
46617.557 | 3.897 | 3.879 | -7.758 | -7.776 | 877 | 936 | 935 | 877 | 3879 | 4196 |  | CORR | CIGR | 06:18 | 06:28 | 06:28 | 37 | 116 | 10 | EXT |  | 0.89 | (c)
46617.763 | 4.103 | 4.09 | -7.552 | -7.565 | 1006 | 1064 | 1117 | 1006 | 4090 | 4196 |  | CORR | GENE | 06:39 | 06:49 | 06:57 | 66 | 223 | 18 | EXT |  | 0.89 | (c)
46618.088 | 4.428 | 4.417 | -7.227 | -7.238 | 1227 | 1277 | 1282 | 1227 | 4417 | 4196 |  | CORR | CIGR | 07:15 | 07:23 | 07:24 | 48 | 110 | 11 | EXT |  | 0.89 | (c)
46618.367 | 4.707 | 4.697 | -6.948 | -6.958 | 1317 | 1369 | 1365 | 1317 | 4697 | 4196 |  | CORR | CIGR | 07:29 | 07:38 | 07:37 | 26 | 96 | 11 | EXT |  | 0.89 | (c)
46619.403 | 5.743 | 5.696 | -5.912 | -5.959 | 1243 | 1269 | 1273 | 1243 | 5696 | 4196 |  | CORR | GENE | 07:17 | 07:22 | 07:22 | 131 | 62 | 10 | EXT |  | 0.9 | (c)
46619.683 | 6.023 | 6 | -5.632 | -5.655 | 1402 | 1532 | 1491 | 1402 | 5618 | 4196 |  | CORR | CIGR | 07:43 | 08:04 | 07:57 | 37 | 179 | 13 | EXT |  | 0.89 | (c)
46620.41 | 6.75 | 6.723 | -4.905 | -4.932 | 1077 | 1166 | 1203 | 1077 | 4856 | 4196 |  | CORR | GENE | 06:51 | 07:05 | 07:11 | 76 | 253 | 10 | EXT |  | 0.89 | (c)
46620.51 | 6.85 | 6.788 | -4.805 | -4.867 | -398 | -91 | -192 | 0 | 4751 | 4196 |  | CORR | GENE | 02:53 | 03:42 | 03:26 | 116 | 412 | 10 | EXT |  | 0.89 | (c)
46622.032 | 8.372 | 8.357 | -3.283 | -3.298 | 102 | 185 | 252 | 102 | 3250 | 4196 |  | CORR | CIGR | 04:13 | 04:27 | 04:37 | 48 | 299 | 11 | EXT |  | 0.89 | (c)
46624.258 | 10.598 | 10.58 | -1.057 | -1.075 | 192 | 244 | 247 | 192 | 1039 | 4196 |  | CORR | CIGR | 04:28 | 04:36 | 04:37 | 36 | 109 | 13 | EXT |  | 0.89 | (c)
46624.656 | 10.996 | 10.98 | -0.659 | -0.675 | -53 | -6 | -1 | 0 | 645 | 4196 |  | CORR | CIGR | 03:48 | 03:56 | 03:57 | 30 | 103 | 10 | EXT |  | 0.89 | (c)
46625.697 | 0.382 | 0.355 | -11.273 | -11.3 | 596 | 795 | 745 | 596 | 355 | 4197 |  | CORR | CIGR | 08:25 | 08:57 | 08:49 | 44 | 298 | 12 | EXT |  | 0.89 | (c)
46626.703 | 1.388 | 1.371 | -10.267 | -10.284 | -1702 | -1592 | -1610 | 1518 | 1371 | 4197 |  | CORR | CIGR | 02:14 | 02:32 | 02:29 | 34 | 184 | 13 | EXT |  | 0.89 | (c)
46627.762 | 2.447 | 2.434 | -9.208 | -9.221 | 610 | 656 | 659 | 610 | 2434 | 4197 |  | CORR | CIGR | 08:28 | 08:35 | 08:35 | 33 | 98 | 15 | EXT |  | 0.89 | (c)
46629.56 | 4.245 | 4.193 | -7.41 | -7.462 | -1372 | -1343 | -1345 | 1319 | 4193 | 4197 |  | CORR | AXGR | 03:08 | 03:12 | 03:12 | 155 | 53 | 12 | EXT |  | 0.9 | (c)
46635.335 | 10.02 | 10.002 | -1.635 | -1.653 | -857 | -810 | -780 | 703 | 1614 | 4197 |  | CORR | CIGR | 04:31 | 04:38 | 04:43 | 39 | 155 | 10 | EXT |  | 0.89 | (c)
46635.67 | 10.355 | 10.251 | -1.3 | -1.404 | -817 | -778 | -773 | 729 | 1283 | 4197 |  | CORR | GENE | 04:37 | 04:44 | 04:44 | 121 | 88 | 14 | EXT |  | 0.9 | (c)
46635.849 | 10.534 | 10.403 | -1.121 | -1.252 | -1001 | -961 | -952 | 904 | 1093 | 4197 |  | CORR | GENE | 04:08 | 04:14 | 04:15 | 159 | 97 | 13 | EXT |  | 0.9 | (c)
46635.964 | 10.649 | 10.626 | -1.006 | -1.029 | -3 | 67 | 56 | 0 | 984 | 4197 |  | CORR | CIGR | 06:49 | 06:60 | 06:58 | 45 | 117 | 12 | EXT |  | 0.89 | (c)
46636.063 | 10.748 | 10.736 | -0.907 | -0.919 | -850 | -807 | -799 | 749 | 888 | 4197 |  | CORR | CIGR | 04:32 | 04:39 | 04:40 | 31 | 102 | 13 | EXT |  | 0.89 | (c)
46636.553 | 11.238 | 11.218 | -0.417 | -0.437 | -1018 | -963 | -967 | 916 | 369 | 4197 |  | CORR | GENE | 04:05 | 04:14 | 04:13 | 68 | 103 | 10 | EXT |  | 0.89 | (c)
46637.119 | 0.149 | 0.137 | -11.376 | -11.388 | -1848 | -1780 | -1767 | 1686 | 137 | 4198 |  | CORR | GENE | 02:15 | 02:26 | 02:28 | 91 | 162 | 10 | EXT |  | 0.89 | (c)
46637.135 | 0.165 | 0.131 | -11.36 | -11.394 | -861 | -731 | -733 | 606 | 131 | 4198 |  | CORR | GENE | 04:54 | 05:15 | 05:15 | 116 | 255 | 15 | EXT |  | 0.9 | (c)
46637.263 | 0.293 | 0.256 | -11.232 | -11.269 | -1037 | -980 | -938 | 839 | 256 | 4198 |  | CORR | GENE | 04:26 | 04:35 | 04:42 | 158 | 199 | 15 | EXT |  | 0.91 | (c)
46637.879 | 0.909 | 0.804 | -10.616 | -10.721 | 302 | 357 | 380 | 302 | 804 | 4198 |  | CORR | GENE | 08:02 | 08:11 | 08:15 | 122 | 155 | 14 | EXT |  | 0.9 | (c)
46638.025 | 1.055 | 1.043 | -10.47 | -10.482 | -1329 | -1226 | -1256 | 1183 | 1043 | 4198 |  | CORR | CIGR | 03:39 | 03:56 | 03:51 | 31 | 146 | 10 | EXT |  | 0.89 | (c)
46638.44 | 1.47 | 1.379 | -10.055 | -10.146 | -356 | -73 | -147 | 0 | 1379 | 4198 |  | CORR | GENE | 06:16 | 07:02 | 06:50 | 144 | 419 | 11 | EXT |  | 0.9 | (c)
46638.793 | 1.823 | 1.808 | -9.702 | -9.717 | -1414 | -1349 | -1348 | 1281 | 1808 | 4198 |  | CORR | CIGR | 03:25 | 03:36 | 03:36 | 28 | 132 | 13 | EXT |  | 0.89 | (c)
46638.894 | 1.924 | 1.893 | -9.601 | -9.632 | -1695 | -1525 | -1500 | 1305 | 1893 | 4198 |  | CORR | GENE | 02:40 | 03:07 | 03:11 | 68 | 390 | 11 | EXT |  | 0.89 | (c)
46640.121 | 3.151 | 3.104 | -8.374 | -8.421 | -935 | -737 | -792 | 648 | 3104 | 4198 |  | CORR | GENE | 04:42 | 05:14 | 05:06 | 68 | 287 | 28 | EXT |  | 0.9 | (c)
46640.976 | 4.006 | 3.92 | -7.519 | -7.605 | -332 | -316 | -318 | 303 | 3920 | 4198 |  | CORR | AXGR | 06:20 | 06:22 | 06:22 | 126 | 30 | 10 | EXT |  | 0.9 | (c)
46643.689 | 6.719 | 6.656 | -4.806 | -4.869 | -1687 | -1663 | -1669 | 1650 | 4647 | 4198 |  | CORR | AXGR | 02:41 | 02:45 | 02:44 | 222 | 37 | 11 | EXT |  | 0.91 | (c)
46646.084 | 9.114 | 9.048 | -2.411 | -2.477 | 52 | 140 | 128 | 52 | 2330 | 4198 |  | CORR | GENE | 07:22 | 07:36 | 07:34 | 147 | 152 | 11 | EXT |  | 0.9 | (c)
46646.558 | 9.588 | 9.53 | -1.937 | -1.995 | 170 | 296 | 269 | 170 | 1897 | 4198 |  | CORR | GENE | 07:41 | 08:01 | 07:57 | 98 | 198 | 10 | EXT |  | 0.89 | (c)
46646.602 | 9.632 | 9.416 | -1.893 | -2.109 | -88 | -70 | -41 | 0 | 1839 | 4198 |  | CORR | GENE | 06:59 | 07:02 | 07:07 | 270 | 92 | 10 | EXT |  | 0.91 | (c)
46646.681 | 9.711 | 9.697 | -1.814 | -1.828 | 58 | 110 | 106 | 58 | 1797 | 4198 |  | CORR | CIGR | 07:23 | 07:31 | 07:30 | 31 | 95 | 11 | EXT |  | 0.89 | (c)
46648.076 | 11.106 | 11.021 | -0.419 | -0.504 | -18 | 44 | 51 | 0 | 402 | 4198 |  | CORR | GENE | 07:10 | 07:20 | 07:22 | 102 | 138 | 10 | EXT |  | 0.89 | (c)
46648.739 | 0.244 | 0.235 | -10.976 | -10.985 | -168 | -105 | -96 | 23 | 235 | 4199 |  | CORR | CIGR | 04:05 | 04:15 | 04:17 | 21 | 145 | 15 | EXT |  | 0.89 | (c)
46649.529 | 1.034 | 1.021 | -10.186 | -10.199 | -720 | -593 | -637 | 554 | 1021 | 4199 |  | CORR | CIGR | 02:36 | 02:56 | 02:49 | 20 | 166 | 10 | EXT |  | 0.89 | (c)
46649.692 | 1.197 | 1.183 | -10.023 | -10.037 | -901 | -722 | -787 | 673 | 1183 | 4199 |  | CORR | GENE | 02:07 | 02:36 | 02:25 | 130 | 228 | 15 | EXT |  | 0.9 | (c)
46650.238 | 1.743 | 1.721 | -9.477 | -9.499 | 517 | 586 | 584 | 517 | 1721 | 4199 |  | CORR | GENE | 05:56 | 06:07 | 06:06 | 118 | 132 | 12 | EXT |  | 0.9 | (c)
46651.127 | 2.632 | 2.615 | -8.588 | -8.605 | -449 | -394 | -394 | 338 | 2615 | 4199 |  | CORR | CIGR | 03:20 | 03:29 | 03:29 | 32 | 111 | 10 | EXT |  | 0.89 | (c)
46651.624 | 3.129 | 3.118 | -8.091 | -8.102 | 1077 | 1107 | 1149 | 1077 | 3118 | 4199 |  | CORR | GENE | 07:26 | 07:31 | 07:38 | 78 | 145 | 14 | EXT |  | 0.89 | (c)
46653.42 | 4.925 | 4.902 | -6.295 | -6.318 | -152 | -71 | -71 | 0 | 4902 | 4199 |  | CORR | GENE | 04:07 | 04:21 | 04:21 | 63 | 163 | 15 | EXT |  | 0.89 | (c)
46653.678 | 5.183 | 5.131 | -6.037 | -6.089 | -336 | -289 | -308 | 279 | 5131 | 4199 |  | CORR | GENE | 03:38 | 03:45 | 03:42 | 191 | 57 | 10 | EXT |  | 0.9 | (c)
46653.885 | 5.39 | 5.369 | -5.83 | -5.851 | -627 | -568 | -518 | 409 | 5369 | 4199 |  | CORR | CIGR | 02:51 | 03:00 | 03:09 | 49 | 218 | 14 | EXT |  | 0.89 | (c)
46654.121 | 5.626 | 5.618 | -5.594 | -5.602 | -511 | -473 | -473 | 436 | 5582 | 4199 |  | CORR | CIGR | 03:10 | 03:16 | 03:16 | 20 | 76 | 10 | EXT |  | 0.89 | (c)
46656.642 | 8.147 | 8.102 | -3.073 | -3.118 | 1284 | 1336 | 1320 | 1284 | 2832 | 4199 |  | CORR | GENE | 07:59 | 08:08 | 08:05 | 286 | 70 | 10 | EXT |  | 0.92 | (c)
46656.666 | 8.171 | 8.143 | -3.049 | -3.077 | 1044 | 1115 | 1126 | 1044 | 2928 | 4199 |  | CORR | GENE | 07:21 | 07:32 | 07:34 | 149 | 164 | 13 | EXT |  | 0.9 | (c)
46656.758 | 8.263 | 7.947 | -2.957 | -3.273 | 1400 | 1426 | 1439 | 1400 | 2338 | 4199 |  | CORR | GENE | 08:18 | 08:22 | 08:24 | 935 | 79 | 13 | EXT |  | 0.98 | (c)
46657.177 | 8.682 | 8.643 | -2.538 | -2.577 | 1159 | 1175 | 1175 | 1159 | 2490 | 4199 |  | CORR | AXGR | 07:39 | 07:42 | 07:42 | 87 | 33 | 10 | EXT |  | 0.89 | (c)
46657.474 | 8.979 | 8.959 | -2.241 | -2.261 | 256 | 358 | 341 | 256 | 2216 | 4199 |  | CORR | CIGR | 05:13 | 05:30 | 05:27 | 45 | 170 | 15 | EXT |  | 0.89 | (c)
46658.704 | 10.209 | 10.12 | -1.011 | -1.1 | -151 | -58 | -92 | 34 | 573 | 4199 |  | CORR | GENE | 04:08 | 04:23 | 04:17 | 527 | 117 | 11 | EXT |  | 0.94 | (c)
46659.357 | 10.862 | 10.849 | -0.358 | -0.371 | -913 | -568 | -652 | 392 | 302 | 4199 |  | CORR | GENE | 02:05 | 03:00 | 02:47 | 69 | 521 | 12 | EXT |  | 0.89 | (c)
46659.672 | 11.177 | 11.141 | -0.043 | -0.079 | -322 | -315 | -311 | 301 | 10 | 4199 |  | CORR | AXGR | 03:40 | 03:41 | 03:42 | 69 | 22 | 14 | EXT |  | 0.89 | (c)
46659.78 | 0.065 | 0.026 | -11.6 | -11.639 | 1416 | 1426 | 1426 | 1416 | 26 | 4200 |  | CORR | AXGR | 03:37 | 03:39 | 03:39 | 109 | 20 | 13 | EXT |  | 0.9 | (c)
46660.337 | 0.622 | 0.606 | -11.043 | -11.059 | -1593 | -1460 | -1479 | 1366 | 606 | 4200 |  | CORR | CIGR | 07:31 | 07:53 | 07:50 | 39 | 227 | 10 | EXT |  | 0.89 | (c)
46666.202 | 6.487 | 6.421 | -5.178 | -5.244 | -1669 | -1639 | -1639 | 1609 | 4986 | 4200 |  | CORR | GENE | 07:19 | 07:24 | 07:24 | 258 | 61 | 12 | EXT |  | 0.92 | (c)
46671.486 | 0.106 | 0.091 | -11.544 | -11.559 | 1896 | 2007 | 2023 | 1896 | 91 | 4201 |  | CORR | CIGR | 04:51 | 05:09 | 05:12 | 46 | 255 | 15 | EXT |  | 0.89 | (c)
46672.292 | 0.912 | 0.738 | -10.738 | -10.912 | -1982 | -1836 | -1884 | 1786 | 738 | 4201 |  | CORR | GENE | 06:25 | 06:49 | 06:41 | 191 | 196 | 12 | EXT |  | 0.91 | (c)
46676.154 | 4.774 | 4.744 | -6.876 | -6.906 | 1331 | 1380 | 1369 | 1331 | 4744 | 4201 |  | CORR | PITT | 03:20 | 03:28 | 03:26 | 51 | 77 | 11 | EXT |  | 0.89 | (c)
46676.356 | 4.976 | 4.962 | -6.674 | -6.688 | 1175 | 1221 | 1224 | 1175 | 4962 | 4201 |  | CORR | CIGR | 02:55 | 03:02 | 03:03 | 31 | 98 | 11 | EXT |  | 0.89 | (c)
46676.457 | 5.077 | 5.041 | -6.573 | -6.609 | 1665 | 1681 | 1774 | 1665 | 5041 | 4201 |  | CORR | GENE | 04:14 | 04:16 | 04:31 | 332 | 218 | 12 | EXT |  | 0.93 | (c)
46676.577 | 5.197 | 5.176 | -6.453 | -6.474 | 1163 | 1217 | 1219 | 1163 | 5176 | 4201 |  | CORR | CIGR | 02:53 | 03:01 | 03:02 | 49 | 112 | 12 | EXT |  | 0.89 | (c)
46683.65 | 0.62 | 0.403 | -10.62 | -10.837 | -643 | -624 | -590 | 537 | 403 | 4202 |  | CORR | GENE | 03:56 | 03:59 | 04:05 | 264 | 105 | 20 | EXT |  | 0.94 | (c)
46683.658 | 0.628 | 0.615 | -10.612 | -10.625 | -163 | -128 | -126 | 89 | 615 | 4202 |  | CORR | CIGR | 05:13 | 05:19 | 05:19 | 30 | 74 | 12 | EXT |  | 0.89 | (c)
46683.941 | 0.911 | 0.792 | -10.329 | -10.448 | -888 | -798 | -805 | 722 | 792 | 4202 |  | CORR | GENE | 03:16 | 03:31 | 03:30 | 247 | 167 | 23 | EXT |  | 0.95 | (c)
46683.994 | 0.964 | 0.918 | -10.276 | -10.322 | -85 | -71 | -65 | 44 | 918 | 4202 |  | CORR | AXGR | 05:26 | 05:28 | 05:29 | 187 | 41 | 14 | EXT |  | 0.91 | (c)
46684.127 | 1.097 | 1.088 | -10.143 | -10.152 | -99 | -58 | -55 | 12 | 1088 | 4202 |  | CORR | CIGR | 05:24 | 05:30 | 05:31 | 37 | 88 | 14 | EXT |  | 0.89 | (c)
46684.206 | 1.176 | 1.149 | -10.064 | -10.091 | -1074 | -1014 | -866 | 659 | 1149 | 4202 |  | CORR | GENE | 02:46 | 02:56 | 03:20 | 64 | 415 | 14 | EXT |  | 0.89 | (c)
46684.672 | 1.642 | 1.565 | -9.598 | -9.675 | 53 | 65 | 69 | 53 | 1565 | 4202 |  | CORR | AXGR | 05:48 | 05:50 | 05:51 | 298 | 32 | 12 | EXT |  | 0.92 | (c)
46685.483 | 2.453 | 2.367 | -8.787 | -8.873 | 58 | 69 | 73 | 58 | 2367 | 4202 |  | CORR | AXGR | 05:49 | 05:51 | 05:52 | 280 | 31 | 10 | EXT |  | 0.92 | (c)
46689.933 | 6.903 | 6.854 | -4.337 | -4.386 | -1507 | -1422 | -1401 | 1294 | 4248 | 4202 |  | CORR | GENE | 01:36 | 01:50 | 01:54 | 138 | 213 | 10 | EXT |  | 0.9 | (c)
46690.111 | 7.081 | 7.042 | -4.159 | -4.198 | -1214 | -1135 | -1156 | 1099 | 4149 | 4202 |  | CORR | CIGR | 02:24 | 02:37 | 02:33 | 49 | 115 | 10 | EXT |  | 0.89 | (c)
46690.242 | 7.212 | 7.153 | -4.028 | -4.087 | -1035 | -991 | -996 | 957 | 3929 | 4202 |  | CORR | GENE | 02:53 | 02:60 | 02:59 | 158 | 78 | 10 | EXT |  | 0.9 | (c)
46695.402 | 1.132 | 1.108 | -10.233 | -10.257 | 1170 | 1229 | 1226 | 1170 | 1108 | 4203 |  | CORR | CIGR | 01:58 | 02:07 | 02:07 | 46 | 112 | 12 | EXT |  | 0.89 | (c)
46698.689 | 4.419 | 4.385 | -6.946 | -6.98 | -1642 | -1544 | -1526 | 1410 | 4385 | 4203 |  | CORR | GENE | 06:24 | 06:40 | 06:42 | 58 | 232 | 12 | EXT |  | 0.89 | (c)
46699.532 | 5.262 | 5.217 | -6.103 | -6.148 | 818 | 909 | 902 | 818 | 5217 | 4203 |  | CORR | GENE | 01:01 | 01:16 | 01:14 | 70 | 167 | 11 | EXT |  | 0.89 | (c)
46699.937 | 5.667 | 5.646 | -5.698 | -5.719 | -1694 | -1550 | -1591 | 1489 | 5646 | 4203 |  | CORR | CIGR | 06:15 | 06:39 | 06:32 | 44 | 205 | 10 | EXT |  | 0.89 | (c)
46702.056 | 7.786 | 7.77 | -3.579 | -3.595 | 1682 | 1731 | 1722 | 1682 | 3562 | 4203 |  | CORR | CIGR | 03:20 | 03:28 | 03:27 | 33 | 80 | 11 | EXT |  | 0.89 | (c)
46705.756 | 0.121 | 0.019 | -11.534 | -11.636 | 943 | 1004 | 982 | 943 | 19 | 4204 |  | CORR | GENE | 06:05 | 06:15 | 06:12 | 182 | 79 | 11 | EXT |  | 0.9 | (c)
46706.151 | 0.516 | 0.446 | -11.139 | -11.209 | 959 | 985 | 988 | 959 | 446 | 4204 |  | CORR | GENE | 06:08 | 06:12 | 06:13 | 141 | 58 | 12 | EXT |  | 0.9 | (c)
46706.583 | 0.948 | 0.863 | -10.707 | -10.792 | 950 | 969 | 989 | 950 | 863 | 4204 |  | CORR | GENE | 06:06 | 06:10 | 06:13 | 1092 | 79 | 11 | EXT |  | 0.97 | (c)
46708.027 | 2.392 | 2.382 | -9.263 | -9.273 | 916 | 983 | 973 | 916 | 2382 | 4204 |  | CORR | CIGR | 06:01 | 06:12 | 06:10 | 24 | 114 | 11 | EXT |  | 0.89 | (c)
46717.29 | 0 | -0.033 | -10.825 | -10.858 | -652 | -96 | -105 | 0 |  | 4205 | Нарушение формы кольцевого шва | GWAN |  | 08:24 | 09:54 | 09:52 | 0 | 1094 |  | EXT | Нарушение формы кольцевого шва |  | (c)
46720.945 | 3.655 | 3.642 | -7.17 | -7.183 | 1559 | 1709 | 1723 | 1559 | 3642 | 4205 |  | CORR | GENE | 02:21 | 02:45 | 02:48 | 60 | 330 | 15 | EXT |  | 0.89 | (c)
46721.441 | 4.151 | 4.121 | -6.674 | -6.704 | -1956 | -1828 | -1864 | 1772 | 4121 | 4205 |  | CORR | CIGR | 04:54 | 05:14 | 05:09 | 45 | 184 | 13 | EXT |  | 0.89 | (c)
46721.625 | 4.335 | 4.287 | -6.49 | -6.538 | 1403 | 1571 | 1552 | 1403 | 4287 | 4205 |  | CORR | GENE | 01:56 | 02:23 | 02:20 | 71 | 298 | 14 | EXT |  | 0.89 | (c)
46721.913 | 4.623 | 4.599 | -6.202 | -6.226 | 1695 | 1798 | 1888 | 1695 | 4599 | 4205 |  | CORR | GENE | 02:43 | 02:59 | 03:14 | 91 | 386 | 12 | EXT |  | 0.89 | (c)
46721.945 | 4.655 | 4.644 | -6.17 | -6.181 | -1483 | -1410 | -1424 | 1365 | 4644 | 4205 |  | CORR | CIGR | 06:10 | 06:22 | 06:20 | 25 | 118 | 10 | EXT |  | 0.89 | (c)
46722.242 | 4.952 | 4.798 | -5.873 | -6.027 | 1565 | 1619 | 1634 | 1565 | 4798 | 4205 |  | CORR | GENE | 02:22 | 02:31 | 02:33 | 273 | 138 | 15 | EXT |  | 0.93 | (c)
46728.148 | 0.033 | 0.023 | -11.212 | -11.222 | -1989 | -1889 | -1895 | 1801 | 23 | 4206 |  | CORR | CIGR | 04:04 | 04:20 | 04:19 | 35 | 188 | 20 | EXT |  | 0.89 | (c)
46729.345 | 1.23 | 1.218 | -10.015 | -10.027 | -1732 | -1582 | -1629 | 1526 | 1218 | 4206 |  | CORR | CIGR | 04:45 | 05:10 | 05:02 | 33 | 206 | 14 | EXT |  | 0.89 | (c)
46729.654 | 1.539 | 1.52 | -9.706 | -9.725 | -1467 | -1411 | -1414 | 1361 | 1520 | 4206 |  | CORR | CIGR | 05:28 | 05:37 | 05:37 | 36 | 106 | 10 | EXT |  | 0.89 | (c)
46730.025 | 1.91 | 1.9 | -9.335 | -9.345 | -713 | -663 | -668 | 623 | 1900 | 4206 |  | CORR | CIGR | 07:30 | 07:38 | 07:37 | 24 | 91 | 11 | EXT |  | 0.89 | (c)
46731.023 | 2.908 | 2.897 | -8.337 | -8.348 | 2189 | -2212 | -2229 | 2185 | 2897 | 4206 |  | CORR | CIGR | 03:18 | 03:28 | 03:25 | 28 | 87 | 10 | EXT |  | 0.89 | (c)
46731.603 | 3.488 | 3.473 | -7.757 | -7.772 | -1609 | -1555 | -1549 | 1490 | 3473 | 4206 |  | CORR | CIGR | 05:05 | 05:14 | 05:15 | 31 | 118 | 10 | EXT |  | 0.89 | (c)
46738.435 | 10.32 | 10.305 | -0.925 | -0.94 | 1987 | 2034 | 2032 | 1987 | 903 | 4206 |  | CORR | CIGR | 02:46 | 02:53 | 02:53 | 37 | 91 | 10 | EXT |  | 0.89 | (c)
46746.662 | 7.302 | 7.267 | -4.023 | -4.058 | -1443 | -1335 | -1368 | 1294 | 4000 | 4207 |  | CORR | GENE | 02:05 | 02:22 | 02:17 | 58 | 149 | 11 | EXT |  | 0.89 | (c)
46753.576 | 2.891 | 2.675 | -8.649 | -8.865 | -1377 | -1308 | -1311 | 1245 | 2675 | 4208 |  | DENT | GENE | 05:48 | 05:59 | 05:58 | 296 | 132 | 0.4 | N/A | Глубина вмятины: 5 мм (0,4%). Линейка: 30 см в (268 см; 05:59 ч:мин) |  | (c)
46767.52 | 5.295 | 5.241 | -6.075 | -6.129 | -1436 | -1395 | -1395 | 1355 | 5241 | 4209 |  | DENT | GENE | 09:41 | 09:48 | 09:48 | 96 | 81 | 0.1 | N/A | Глубина вмятины: 2 мм (0,1%). Линейка: 10 см в (524 см; 09:48 ч:мин) |  | (c)
46829.855 | 0 | -0.019 | -11.19 | -11.209 | -957 | -712 | -740 | 523 | 0 | 4215 | Внутришовный дефект | GWAN |  | 07:14 | 07:54 | 07:49 | 0 | 435 | 18 | MID | Внутришовный дефект |  | (c)
46841.045 | 0 | -0.02 | -11.31 | -11.33 | -1964 | -1368 | -1475 | 986 |  | 4216 | Нарушение формы кольцевого шва | GWAN |  | 04:46 | 06:23 | 06:05 | 0 | 978 |  | EXT | Нарушение формы кольцевого шва |  | (c)
46897.525 | 0 | -0.031 | -11.22 | -11.251 | 1409 | -1458 | -1363 | 326 |  | 4221 | Нарушение формы кольцевого шва | GWAN |  | 08:57 | 01:14 | 13:29 | 0 | 3378 |  | EXT | Нарушение формы кольцевого шва |  | (c)
46914.47 | 5.725 | 5.474 | -5 | -5.251 | -644 | -626 | -616 | 588 | 4933 | 4222 |  | CORR | GENE | 06:58 | 07:00 | 07:02 | 318 | 56 | 11 | EXT |  | 0.92 | (c)
46914.668 | 5.923 | 5.883 | -4.802 | -4.842 | -516 | -491 | -491 | 465 | 4744 | 4222 |  | CORR | GENE | 07:18 | 07:22 | 07:22 | 98 | 51 | 14 | EXT |  | 0.89 | (c)
46914.9 | 6.155 | 6.105 | -4.57 | -4.62 | -413 | -303 | -345 | 277 | 4552 | 4222 |  | CORR | GENE | 07:35 | 07:52 | 07:46 | 68 | 135 | 9 | EXT |  | 0.89 | (c)
46931.763 | 0.623 | 0.545 | -11.002 | -11.08 | -2230 | -2163 | -2174 | 2118 | 545 | 4224 |  | DENT | GENE | 00:37 | 00:47 | 00:46 | 175 | 112 | 0.3 | N/A | Глубина вмятины: 4 мм (0,3%). Линейка: 18 см в (55 см; 00:47 ч:мин) |  | (c)
47009.168 | 9.568 | 9.552 | -1.962 | -1.978 | 6 | 48 | 43 | 6 | 1942 | 4230 |  | LWAN | CIGR | 08:28 | 08:34 | 08:33 | 36 | 73 |  | EXT | Эквивалент потери металла 10%. |  | (c)
47034.185 | 0 | -0.019 | -11.31 | -11.329 | 519 | 866 | 769 | 519 |  | 4233 | Нарушение формы кольцевого шва | GWAN |  | 01:49 | 02:45 | 02:30 | 0 | 498 |  | EXT | Нарушение формы кольцевого шва |  | (c)
47057.574 | 0.429 | 0.4 | -11.126 | -11.155 | 131 | 391 | 328 | 131 | 400 | 4235 |  | CORR | CIGR | 04:38 | 05:20 | 05:10 | 43 | 393 | 10 | EXT |  | 0.89 | (c)
47102.915 | 0 | -0.026 | -11.55 | -11.576 | -252 | 32 | 85 | 0 |  | 4239 | Нарушение формы кольцевого шва | GWAN |  | 03:36 | 04:21 | 04:30 | 0 | 676 |  | EXT | Нарушение формы кольцевого шва |  | (c)
47114.465 | 0 | -0.017 | -11.465 | -11.482 | 986 | 1565 | 1348 | 986 |  | 4240 | Нарушение формы кольцевого шва | GWAN |  | 02:43 | 04:16 | 03:41 | 0 | 723 |  | EXT | Нарушение формы кольцевого шва |  | (c)
47137.3 | 0 | -0.023 | -11.1 | -11.123 | 534 | 752 | 2203 | 534 |  | 4242 | Нарушение формы кольцевого шва | GWAN |  | 05:09 | 05:44 | 09:38 | 0 | 3338 |  | EXT | Нарушение формы кольцевого шва |  | (c)
47159.71 | 0 | -0.016 | -11.135 | -11.151 | -441 | -179 | -145 | 0 |  | 4244 | Нарушение формы кольцевого шва | GWAN |  | 04:12 | 04:55 | 05:00 | 0 | 593 |  | EXT | Нарушение формы кольцевого шва |  | (c)
47181.491 | 10.646 | 10.575 | -0.459 | -0.53 | -378 | -183 | -203 | 28 | 395 | 4245 | Металлургический дефект | MIAN | GENE | 04:02 | 04:33 | 04:30 | 135 | 350 |  | INT | Металлургический дефект Эквивалент потери металла 10%. |  | (c)
47353.195 | 0 | -0.037 | -11.29 | -11.327 | -433 | -286 | -218 | 2 |  | 4261 | Нарушение формы кольцевого шва | GWAN |  | 09:31 | 09:55 | 10:06 | 0 | 430 |  | EXT | Нарушение формы кольцевого шва |  | (c)
47431.911 | 0.066 | 0.05 | -11.429 | -11.445 | -128 | 18 | -10 | 0 | 50 | 4268 |  | CORR | GENE | 04:06 | 04:29 | 04:25 | 56 | 236 | 15 | EXT |  | 0.89 | (c)
47454.675 | 0 | -0.046 | -11.6 | -11.646 | -2003 | -1119 | -1417 | 831 |  | 4270 | Нарушение формы кольцевого шва | GWAN |  | 10:31 | 00:54 | 12:06 | 0 | 1172 |  | EXT | Нарушение формы кольцевого шва |  | (c)
47456.093 | 1.418 | 1.229 | -10.182 | -10.371 | 797 | 880 | 892 | 797 | 1229 | 4270 |  | DENT | GENE | 06:03 | 06:16 | 06:18 | 287 | 189 | 0.3 | N/A | Глубина вмятины: 4 мм (0,3%). Линейка: 29 см в (123 см; 06:16 ч:мин) |  | (c)
47534.086 | 10.931 | 10.899 | -0.039 | -0.071 | 2174 | -1919 | -2061 | 1835 | 12 | 4276 |  | CORR | GENE | 00:49 | 01:48 | 01:25 | 59 | 452 | 11 | EXT |  | 0.89 | (c)
47534.174 | 0.049 | 0.024 | -11.476 | -11.501 | -1327 | -935 | -1023 | 720 | 24 | 4277 |  | CORR | GENE | 01:38 | 02:42 | 02:27 | 70 | 607 | 11 | EXT |  | 0.89 | (c)
47579.675 | 0 | -0.03 | -11.2 | -11.23 | -3 | 219 | 242 | 0 |  | 4281 | Нарушение формы кольцевого шва | GWAN |  | 08:05 | 08:40 | 08:44 | 0 | 490 |  | EXT | Нарушение формы кольцевого шва |  | (c)
47596.552 | 5.677 | 5.66 | -5.768 | -5.785 | 1808 | 1845 | 1870 | 1808 | 5660 | 4282 |  | GOUG | CIGR | 07:55 | 08:01 | 08:05 | 26 | 124 | 10 | EXT | Задир. |  | (c)
47602.255 | 11.38 | 11.311 | -0.065 | -0.134 | -712 | -406 | -469 | 227 | 40 | 4282 |  | CORR | GENE | 01:08 | 01:57 | 01:47 | 94 | 485 | 10 | EXT |  | 0.89 | (c)
47625.317 | 11.427 | 11.412 | -0.078 | -0.093 | -1136 | -1054 | -1066 | 996 | 67 | 4284 |  | CORR | CIGR | 04:34 | 04:47 | 04:45 | 26 | 140 | 10 | EXT |  | 0.89 | (c)
47625.425 | 0.03 | 0.008 | -11.235 | -11.257 | -608 | -516 | -519 | 431 | 8 | 4285 |  | CORR | GENE | 04:32 | 04:47 | 04:47 | 52 | 177 | 12 | EXT |  | 0.89 | (c)
47648.325 | 0 | -0.023 | -11.385 | -11.408 | -48 | 171 | 122 | 0 |  | 4287 | Нарушение формы кольцевого шва | GWAN |  | 06:24 | 06:60 | 06:52 | 0 | 340 |  | EXT | Нарушение формы кольцевого шва |  | (c)
47648.325 | 0 | -0.022 | -11.385 | -11.407 | 551 | 852 | 938 | 551 |  | 4287 | Нарушение формы кольцевого шва | GWAN |  | 08:01 | 08:49 | 09:03 | 0 | 775 |  | EXT | Нарушение формы кольцевого шва |  | (c)
47837.865 | 7.525 | 7.487 | -4.005 | -4.043 | -679 | -631 | -634 | 590 | 3962 | 4303 |  | DENT | GENE | 07:05 | 07:13 | 07:12 | 81 | 89 | 0.1 | N/A | Глубина вмятины: 2 мм (0,1%). Линейка: 8 см в (749 см; 07:13 ч:мин) Аномалия находится вблизи дефекта потери металла. |  | (c)
47837.971 | 7.631 | 7.566 | -3.899 | -3.964 | -472 | -291 | -368 | 265 | 3892 | 4303 |  | CORR | GENE | 07:39 | 08:08 | 07:55 | 72 | 206 | 10 | EXT |  | 0.89 | (c)
47864.275 | 0 | -0.028 | -11.515 | -11.543 | 527 | 1032 | 920 | 527 |  | 4306 | Нарушение формы кольцевого шва | GWAN |  | 02:45 | 04:06 | 03:48 | 0 | 786 |  | EXT | Нарушение формы кольцевого шва |  | (c)
47864.275 | 0 | -0.014 | -11.515 | -11.529 | 1947 | 2064 | 2120 | 1947 |  | 4306 | Нарушение формы кольцевого шва | GWAN |  | 06:34 | 06:53 | 07:02 | 0 | 346 |  | EXT | Нарушение формы кольцевого шва |  | (c)
47875.79 | 0 | -0.035 | -11.21 | -11.245 | -443 | 290 | 148 | 0 |  | 4307 | Нарушение формы кольцевого шва | GWAN |  | 09:52 | 11:50 | 11:27 | 0 | 1181 |  | EXT | Нарушение формы кольцевого шва |  | (c)
47943.678 | 11.323 | 11.294 | -0.082 | -0.111 | -444 | -35 | -185 | 0 | 47 | 4312 |  | CORR | GENE | 06:55 | 08:01 | 07:37 | 64 | 517 | 10 | EXT |  | 0.89 | (c)
48011.89 | 0 | 0 | -10.97 | -10.97 | -1947 | -1789 | -1617 | 1288 | 0 | 4319 | Непровар / утяжина | GWAN |  | 04:17 | 04:42 | 05:10 | 0 | 659 | 13 | INT | Непровар / утяжина |  | (c)
48022.068 | 10.178 | 10.091 | -0.792 | -0.879 | 1776 | 1893 | 1879 | 1776 | 717 | 4319 |  | DENT | GENE | 02:18 | 02:36 | 02:34 | 162 | 205 | 0.2 | N/A | Глубина вмятины: 3 мм (0,2%). Линейка: 16 см в (1009 см; 02:36 ч:мин) |  | (c)
48194.1 | 11.175 | 11.104 | -0.155 | -0.226 | 157 | 282 | 319 | 157 | 78 | 4334 |  | DENT | GENE | 03:33 | 03:53 | 03:59 | 148 | 324 | 0.3 | N/A | Глубина вмятины: 4 мм (0,3%). Линейка: 15 см в (1110 см; 03:53 ч:мин) Аномалия находится вблизи кольцевого сварного шва. |  | (c)
48251.265 | 0 | -0.022 | -11.205 | -11.227 | -1412 | -146 | -700 | 0 |  | 4340 | Нарушение формы кольцевого шва | GWAN |  | 03:50 | 07:14 | 05:45 | 0 | 1425 |  | EXT | Нарушение формы кольцевого шва |  | (c)
48430.557 | 9.357 | 9.273 | -1.638 | -1.722 | -406 | -171 | -267 | 128 | 1525 | 4355 |  | DENT | GENE | 03:39 | 04:17 | 04:02 | 197 | 278 | 0.3 | N/A | Глубина вмятины: 4 мм (0,3%). Линейка: 20 см в (927 см; 04:17 ч:мин) Аномалия находится вблизи продольного шва. |  | (c)
48430.563 | 9.363 | 9.281 | -1.632 | -1.714 | 307 | 369 | 385 | 307 | 1518 | 4355 |  | DENT | GENE | 05:34 | 05:44 | 05:47 | 196 | 155 | 0.3 | N/A | Глубина вмятины: 4 мм (0,3%). Линейка: 20 см в (928 см; 05:44 ч:мин) |  | (c)
48465.405 | 10.64 | 10.617 | -0.685 | -0.708 | -1781 | -1706 | -1681 | 1581 | 657 | 4358 |  | GOUG | GENE | 02:45 | 02:57 | 03:01 | 51 | 200 | 11 | EXT | Задир. |  | (c)
48566.779 | 8.524 | 8.455 | -2.831 | -2.9 | 1682 | 1730 | 1731 | 1682 | 2758 | 4367 |  | DENT | GENE | 01:14 | 01:21 | 01:21 | 142 | 97 | 0.1 | N/A | Глубина вмятины: 2 мм (0,1%). Линейка: 14 см в (846 см; 01:21 ч:мин) |  | (c)
48567.751 | 9.496 | 9.36 | -1.859 | -1.995 | 1761 | 1859 | 1836 | 1761 | 1811 | 4367 |  | DENT | GENE | 01:26 | 01:42 | 01:39 | 184 | 150 | 0.2 | N/A | Глубина вмятины: 3 мм (0,2%). Линейка: 18 см в (936 см; 01:42 ч:мин) |  | (c)
48602.89 | 0 | -0.022 | -11.605 | -11.627 | 2036 | -622 | -1367 | 309 |  | 4371 | Нарушение формы кольцевого шва | GWAN |  | 03:26 | 08:17 | 06:16 | 0 | 2116 |  | EXT | Нарушение формы кольцевого шва |  | (c)
48602.89 | 0 | -0.032 | -11.605 | -11.637 | 324 | 705 | 618 | 324 |  | 4371 | Нарушение формы кольцевого шва | GWAN |  | 10:49 | 11:51 | 11:37 | 0 | 587 |  | EXT | Нарушение формы кольцевого шва |  | (c)
48614.495 | 0 | 0 | -8.74 | -8.74 | 530 | 708 | 729 | 530 | 0 | 4372а |  | GWAN |  | 04:42 | 05:11 | 05:14 | 0 | 399 |  | EXT | Эквивалент потери металла 20%. |  | (c)
48623.235 | 0 | -0.033 | -2.19 | -2.223 | -621 | -402 | -140 | 0 |  | 4372б | Нарушение формы кольцевого шва | GWAN |  | 09:14 | 09:49 | 10:31 | 0 | 963 |  | EXT | Нарушение формы кольцевого шва |  | (c)
48625.425 | 0 | -0.019 | -11.07 | -11.089 | -1026 | 1703 | 396 | 0 |  | 4373а | Нарушение формы кольцевого шва | GWAN |  | 03:32 | 10:53 | 07:22 | 0 | 2844 |  | EXT | Нарушение формы кольцевого шва |  | (c)
48632.932 | 7.507 | 7.395 | -3.563 | -3.675 | -1995 | -1860 | -1875 | 1754 | 3483 | 4373а |  | DENT | GENE | 00:56 | 01:18 | 01:15 | 192 | 241 | 0.2 | N/A | Глубина вмятины: 3 мм (0,2%). Линейка: 19 см в (740 см; 01:18 ч:мин) |  | (c)
48682.125 | 0 | -0.019 | -11.64 | -11.659 | -1221 | 1625 | 546 | 1221 |  | 4378 | Нарушение формы кольцевого шва | GWAN |  | 10:38 | 06:18 | 15:24 | 0 | 3534 |  | EXT | Нарушение формы кольцевого шва |  | (c)
48716.87 | 0 | -0.042 | -11.455 | -11.497 | 628 | -1801 | -1712 | 409 |  | 4381 | Нарушение формы кольцевого шва | GWAN |  | 09:12 | 02:40 | 14:54 | 0 | 4242 |  | EXT | Нарушение формы кольцевого шва |  | (c)
48796.36 | 0 | -0.012 | -11.25 | -11.262 | -340 | 249 | 644 | 0 |  | 4388 | Нарушение формы кольцевого шва | GWAN |  | 02:44 | 04:19 | 05:23 | 0 | 1968 |  | EXT | Нарушение формы кольцевого шва |  | (c)
48818.96 | 0 | -0.039 | -11.3 | -11.339 | -745 | 527 | 600 | 0 |  | 4390 | Нарушение формы кольцевого шва | GWAN |  | 08:22 | 11:48 | 11:60 | 0 | 2691 |  | EXT | Нарушение формы кольцевого шва |  | (c)
48836.964 | 6.704 | 6.61 | -4.761 | -4.855 | -47 | 26 | 17 | 0 | 4743 | 4391 |  | LWAN | GENE | 06:43 | 06:55 | 06:53 | 112 | 127 |  | EXT | Эквивалент потери металла 13%. |  | (c)
48911.747 | 1.627 | 1.511 | -9.663 | -9.779 | 27 | 109 | 109 | 27 | 1511 | 4398 |  | DENT | GENE | 05:57 | 06:10 | 06:10 | 221 | 164 | 0.4 | N/A | Глубина вмятины: 5 мм (0,4%). Линейка: 22 см в (151 см; 06:10 ч:мин) Аномалия находится вблизи продольного шва. |  | (c)
48977.63 | 0 | -0.032 | -11.36 | -11.392 | 1100 | 1370 | 1320 | 1100 |  | 4404 | Коррозия на шве | GWAN | GENE | 05:07 | 05:51 | 05:43 | 67 | 439 | 21 | EXT | Коррозия на шве |  | (c)
49342.145 | 0 | -0.022 | -11.6 | -11.622 | 347 | 1075 | 1018 | 347 |  | 4436 | Нарушение формы кольцевого шва | GWAN |  | 06:14 | 08:11 | 08:02 | 0 | 1342 |  | EXT | Нарушение формы кольцевого шва |  | (c)
49365.13 | 0 | -0.04 | -11.4 | -11.44 | -1998 | -885 | -1155 | 311 |  | 4438 | Нарушение формы кольцевого шва | GWAN |  | 10:49 | 01:49 | 13:05 | 0 | 1687 |  | EXT | Нарушение формы кольцевого шва |  | (c)
49365.13 | 0 | -0.02 | -11.4 | -11.42 | 212 | 638 | 849 | 212 |  | 4438 | Нарушение формы кольцевого шва | GWAN |  | 04:46 | 05:54 | 06:28 | 0 | 1274 |  | EXT | Нарушение формы кольцевого шва |  | (c)
49394.2 | 6.575 | 6.561 | -4.7 | -4.714 | 2192 | -2222 | -2227 | 2184 | 4681 | 4440 |  | CORR | CIGR | 09:04 | 09:11 | 09:11 | 33 | 86 | 11 | EXT |  | 0.89 | (c)
49421.03 | 10.865 | 10.744 | -0.79 | -0.911 | 1764 | 1851 | 1859 | 1764 | 712 | 4442 |  | DENT | GENE | 05:04 | 05:18 | 05:20 | 199 | 191 | 0.2 | N/A | Глубина вмятины: 3 мм (0,2%). Линейка: 20 см в (1074 см; 05:18 ч:мин) |  | (c)
49433.045 | 0 | -0.029 | -11.315 | -11.344 | -597 | -490 | -524 | 451 |  | 4444 | Нарушение формы кольцевого шва | GWAN |  | 01:30 | 01:48 | 01:42 | 0 | 146 |  | EXT | Нарушение формы кольцевого шва |  | (c)
49433.045 | 0 | -0.012 | -11.315 | -11.327 | 1 | 133 | 129 | 1 |  | 4444 | Нарушение формы кольцевого шва | GWAN |  | 03:07 | 03:28 | 03:28 | 0 | 257 |  | EXT | Нарушение формы кольцевого шва |  | (c)
49433.045 | 0 | -0.02 | -11.315 | -11.335 | 1033 | 1237 | 1156 | 1033 |  | 4444 | Нарушение формы кольцевого шва | GWAN |  | 05:53 | 06:26 | 06:13 | 0 | 246 |  | EXT | Нарушение формы кольцевого шва |  | (c)
49433.045 | 0 | -0.036 | -11.315 | -11.351 | 1400 | 1633 | 1561 | 1400 |  | 4444 | Нарушение формы кольцевого шва | GWAN |  | 06:53 | 07:30 | 07:19 | 0 | 322 |  | EXT | Нарушение формы кольцевого шва |  | (c)
49444.36 | 0 | -0.025 | -11.325 | -11.35 | -1643 | -1429 | -1080 | 517 |  | 4445 | Нарушение формы кольцевого шва | GWAN |  | 04:08 | 04:43 | 05:39 | 0 | 1126 |  | EXT | Нарушение формы кольцевого шва |  | (c)
49446.606 | 2.246 | 2.192 | -9.079 | -9.133 | 1426 | 1467 | 1469 | 1426 | 2192 | 4445 |  | DENT | GENE | 00:23 | 00:30 | 00:30 | 99 | 86 | 0.4 | N/A | Глубина вмятины: 5 мм (0,4%). Линейка: 10 см в (219 см; 00:30 ч:мин) |  | (c)
49448.302 | 3.942 | 3.839 | -7.383 | -7.486 | -231 | -148 | -160 | 89 | 3839 | 4445 |  | DENT | GENE | 07:56 | 08:09 | 08:08 | 190 | 142 | 1.2 | N/A | Глубина вмятины: 17 мм (1,2%). Линейка: 19 см в (384 см; 08:09 ч:мин) Аномалия находится вблизи продольного шва. |  | (c)
49466.545 | 0 | -0.06 | -11.615 | -11.675 | -326 | -223 | -162 | 0 |  | 4447 | Коррозия на шве | GWAN | GENE | 05:36 | 05:52 | 06:02 | 156 | 328 | 18 | EXT | Коррозия на шве |  | (c)
49485.314 | 7.154 | 7.059 | -4.221 | -4.316 | -824 | -693 | -712 | 601 | 4146 | 4448 |  | DENT | GENE | 08:12 | 08:33 | 08:30 | 170 | 223 | 0.2 | N/A | Глубина вмятины: 3 мм (0,2%). Линейка: 17 см в (706 см; 08:33 ч:мин) |  | (c)
49500.865 | 0 | -0.03 | -11.5 | -11.53 | -1183 | 366 | 346 | 0 |  | 4450 | Нарушение формы кольцевого шва | GWAN |  | 07:22 | 11:31 | 11:28 | 0 | 3057 |  | EXT | Нарушение формы кольцевого шва |  | (c)
49512.365 | 0 | -0.025 | -11.285 | -11.31 | -148 | 237 | 234 | 0 |  | 4451 | Нарушение формы кольцевого шва | GWAN |  | 08:12 | 09:15 | 09:14 | 0 | 764 |  | EXT | Нарушение формы кольцевого шва |  | (c)
49523.65 | 0 | -0.044 | -11.66 | -11.704 | -624 | -399 | -305 | 0 |  | 4452 | Нарушение формы кольцевого шва | GWAN |  | 03:39 | 04:15 | 04:30 | 0 | 637 |  | EXT | Нарушение формы кольцевого шва |  | (c)
49523.65 | 0 | -0.026 | -11.66 | -11.686 | 723 | 937 | 1026 | 723 |  | 4452 | Нарушение формы кольцевого шва | GWAN |  | 07:16 | 07:51 | 08:05 | 0 | 607 |  | EXT | Нарушение формы кольцевого шва |  | (c)
49523.65 | 0 | -0.042 | -11.66 | -11.702 | 2061 | -2161 | -2119 | 1839 |  | 4452 | Нарушение формы кольцевого шва | GWAN |  | 10:52 | 11:31 | 11:37 | 0 | 561 |  | EXT | Нарушение формы кольцевого шва |  | (c)
49535.31 | 0 | -0.02 | -11.63 | -11.65 | -2104 | -864 | -305 | 1494 |  | 4453 | Нарушение формы кольцевого шва | GWAN |  | 07:16 | 10:36 | 12:06 | 0 | 3598 |  | EXT | Нарушение формы кольцевого шва |  | (c)
49546.869 | 11.559 | 11.5 | -0.071 | -0.13 | 1472 | 1584 | 1900 | 1472 | 15 | 4453 |  | CORR | GENE | 04:53 | 05:11 | 06:02 | 115 | 857 | 10 | EXT |  | 0.89 | (c)
49558.375 | 0 | -0.008 | -10.56 | -10.568 | 1115 | 1468 | 1778 | 1115 |  | 4455 | Нарушение формы кольцевого шва | GWAN |  | 02:51 | 03:48 | 04:38 | 0 | 1326 |  | EXT | Нарушение формы кольцевого шва |  | (c)
49568.935 | 0 | -0.023 | -11.055 | -11.078 | -1167 | -407 | -539 | 0 |  | 4456 | Нарушение формы кольцевого шва | GWAN |  | 01:31 | 03:34 | 03:12 | 0 | 1257 |  | EXT | Нарушение формы кольцевого шва |  | (c)
49568.935 | 0 | -0.025 | -11.055 | -11.08 | 895 | 1479 | 1365 | 895 |  | 4456 | Нарушение формы кольцевого шва | GWAN |  | 07:04 | 08:38 | 08:20 | 0 | 941 |  | EXT | Нарушение формы кольцевого шва |  | (c)
49579.584 | 10.649 | 10.631 | -0.406 | -0.424 | 427 | 452 | 456 | 427 | 388 | 4456 | Металлургический дефект | MIAN | PITT | 05:48 | 05:52 | 05:53 | 36 | 56 |  | INT | Металлургический дефект Эквивалент потери металла 15%. |  | (c)
49588.73 | 8.74 | 8.643 | -2.895 | -2.992 | 471 | 609 | 616 | 471 | 2814 | 4457 |  | DENT | GENE | 00:54 | 01:17 | 01:18 | 178 | 290 | 0.4 | N/A | Глубина вмятины: 6 мм (0,4%). Линейка: 18 см в (864 см; 01:17 ч:мин) |  | (c)
49591.625 | 0 | -0.036 | -11.64 | -11.676 | -559 | 32 | -182 | 0 |  | 4458 | Нарушение формы кольцевого шва | GWAN |  | 01:24 | 02:59 | 02:25 | 0 | 753 |  | EXT | Нарушение формы кольцевого шва |  | (c)
49603.265 | 0 | -0.024 | -11.54 | -11.564 | -1545 | 1889 | 462 | 0 |  | 4459 | Нарушение формы кольцевого шва | GWAN |  | 00:54 | 10:08 | 06:18 | 0 | 4014 |  | EXT | Нарушение формы кольцевого шва |  | (c)
49614.663 | 11.398 | 11.276 | -0.142 | -0.264 | 361 | 566 | 552 | 361 | 7 | 4459 |  | DENT | GENE | 06:01 | 06:35 | 06:32 | 257 | 382 | 0.3 | N/A | Глубина вмятины: 4 мм (0,3%). Линейка: 26 см в (1128 см; 06:35 ч:мин) Аномалия находится вблизи кольцевого сварного шва. |  | (c)
49625.755 | 0 | -0.025 | -11.145 | -11.17 | 16 | -1207 | 1828 | 16 |  | 4461 | Нарушение формы кольцевого шва | GWAN |  | 01:01 | 09:44 | 05:54 | 0 | 3625 |  | EXT | Нарушение формы кольцевого шва |  | (c)
49720.199 | 3.979 | 3.877 | -7.021 | -7.123 | -484 | -344 | -372 | 260 | 3877 | 4469 |  | DENT | GENE | 06:22 | 06:44 | 06:40 | 190 | 224 | 0.3 | N/A | Глубина вмятины: 4 мм (0,3%). Линейка: 19 см в (388 см; 06:44 ч:мин) |  | (c)
49727.22 | 0 | -0.061 | -11.465 | -11.526 | 1313 | 1769 | 1753 | 1313 |  | 4470 | Коррозия на шве | GWAN | GENE | 05:17 | 06:30 | 06:28 | 106 | 879 | 16 | EXT | Коррозия на шве |  | (c)
49735.354 | 8.134 | 8.027 | -3.331 | -3.438 | 1513 | 1649 | 1611 | 1513 | 3233 | 4470 |  | DENT | GENE | 05:49 | 06:11 | 06:05 | 205 | 197 | 0.3 | N/A | Глубина вмятины: 4 мм (0,3%). Линейка: 21 см в (803 см; 06:11 ч:мин) |  | (c)
49784.779 | 1.139 | 1.116 | -0.756 | -0.779 | 1089 | 1163 | 1166 | 987 | 731 | 4475а |  | CORR | GENE | 05:37 | 05:49 | 05:49 | 48 | 155 | 11 | EXT |  | 0.89 | (c)
49785.192 | 1.552 | 1.39 | -0.343 | -0.505 | 1132 | 1225 | 1256 | 850 | 325 | 4475а |  | CORR | GENE | 05:44 | 05:59 | 06:04 | 180 | 249 | 10 | EXT |  | 0.9 | (c)
49785.535 | 0 | 0 | -9.335 | -9.335 | 1550 | 1861 | 1793 | 1550 | 0 | 4475б | Непровар / утяжина | GWAN |  | 05:13 | 06:04 | 05:53 | 0 | 487 | 10 | INT | Непровар / утяжина |  | (c)
49820.884 | 3.379 | 3.247 | -7.771 | -7.903 | 1348 | 1701 | 1536 | 1348 | 3247 | 4478 |  | DENT | GENE | 06:03 | 07:00 | 06:34 | 322 | 376 | 0.3 | N/A | Глубина вмятины: 4 мм (0,3%). Линейка: 32 см в (325 см; 07:00 ч:мин) |  | (c)
49851.6 | 0 | -0.033 | -11.615 | -11.648 | -1935 | -1380 | -1542 | 1149 |  | 4481 | Нарушение формы кольцевого шва | GWAN |  | 11:35 | 01:05 | 12:39 | 0 | 787 |  | EXT | Нарушение формы кольцевого шва |  | (c)
49874.625 | 0 | -0.025 | -11.505 | -11.53 | 1363 | 1550 | 1584 | 1363 |  | 4483 | Нарушение формы кольцевого шва | GWAN |  | 06:23 | 06:53 | 06:58 | 0 | 442 |  | EXT | Нарушение формы кольцевого шва |  | (c)
49886.13 | 0 | -0.007 | -10.66 | -10.667 | 1056 | 1526 | 1740 | 1056 |  | 4484 | Нарушение формы кольцевого шва | GWAN |  | 03:56 | 05:11 | 05:46 | 0 | 1367 |  | EXT | Нарушение формы кольцевого шва |  | (c)
49908.1 | 0 | -0.027 | -11.335 | -11.362 | 332 | 429 | 435 | 332 |  | 4486 | Коррозия на шве | GWAN | GENE | 04:26 | 04:41 | 04:42 | 69 | 204 | 14 | EXT | Коррозия на шве |  | (c)
49925.227 | 5.792 | 5.746 | -5.833 | -5.879 | 2226 | -2187 | -2187 | 2138 | 5746 | 4487 | Дефект проката | MIAN | GENE | 10:11 | 10:18 | 10:18 | 92 | 97 |  | INT | Дефект проката Эквивалент потери металла 10%. |  | (c)
49931.06 | 0 | 0 | -11.06 | -11.06 | 1714 | -1952 | -1986 | 1225 | 0 | 4488 | Смещение кромок | GWAN |  | 02:55 | 05:03 | 04:58 | 0 | 1523 | 40 | EXT | Смещение кромок Наружу Величина смещения - 6.2 мм. |  | (c)
49942.12 | 0 | -0.012 | -11.665 | -11.677 | -457 | -245 | -203 | 0 |  | 4489 | Коррозия на шве | GWAN | GENE | 06:35 | 07:10 | 07:16 | 52 | 507 | 18 | EXT | Коррозия на шве |  | (c)
49949.626 | 7.506 | 7.116 | -4.159 | -4.549 | -1662 | -1549 | -1587 | 1511 | 4018 | 4489 |  | DENT | GENE | 03:21 | 03:39 | 03:33 | 531 | 150 | 0.3 | N/A | Глубина вмятины: 4 мм (0,3%). Линейка: 53 см в (712 см; 03:39 ч:мин) |  | (c)
49950.486 | 8.366 | 8.099 | -3.299 | -3.566 | -1366 | -1149 | -1188 | 1011 | 3149 | 4489 |  | DENT | GENE | 04:09 | 04:44 | 04:37 | 417 | 355 | 0.3 | N/A | Глубина вмятины: 4 мм (0,3%). Линейка: 42 см в (810 см; 04:44 ч:мин) |  | (c)
49950.953 | 8.833 | 8.622 | -2.832 | -3.043 | -1478 | -1154 | -1129 | 781 | 2699 | 4489 |  | DENT | GENE | 03:51 | 04:43 | 04:47 | 344 | 697 | 0.8 | N/A | Глубина вмятины: 12 мм (0,8%). Линейка: 34 см в (862 см; 04:43 ч:мин) |  | (c)
49964.555 | 0 | -0.009 | -11.395 | -11.404 | 384 | 942 | 791 | 384 |  | 4491 | Нарушение формы кольцевого шва | GWAN |  | 04:41 | 06:11 | 05:47 | 0 | 815 |  | EXT | Нарушение формы кольцевого шва |  | (c)
49975.95 | 0 | -0.01 | -11.46 | -11.47 | 32 | 280 | 280 | 32 |  | 4492 | Нарушение формы кольцевого шва | GWAN |  | 05:23 | 06:03 | 06:03 | 0 | 497 |  | EXT | Нарушение формы кольцевого шва |  | (c)
49987.41 | 0 | -0.046 | -11.56 | -11.606 | 603 | 2032 | 1711 | 603 |  | 4493 | Нарушение формы кольцевого шва | GWAN |  | 08:17 | 00:07 | 11:16 | 0 | 2216 |  | EXT | Нарушение формы кольцевого шва |  | (c)
49988.48 | 1.07 | 0.992 | -10.49 | -10.568 | -419 | -135 | -216 | 13 | 992 | 4493 |  | DENT | GENE | 05:32 | 06:18 | 06:04 | 233 | 406 | 0.4 | N/A | Глубина вмятины: 5 мм (0,4%). Линейка: 23 см в (99 см; 06:18 ч:мин) Аномалия находится вблизи продольного шва. |  | (c)
49988.944 | 1.534 | 1.346 | -10.026 | -10.214 | -454 | -326 | -251 | 48 | 1346 | 4493 |  | DENT | GENE | 05:26 | 05:47 | 05:59 | 322 | 406 | 0.7 | N/A | Глубина вмятины: 10 мм (0,7%). Линейка: 32 см в (135 см; 05:47 ч:мин) Аномалия находится вблизи продольного шва. |  | (c)
50112.51 | 0 | -0.025 | -11.255 | -11.28 | 2179 | -724 | -1254 | 226 |  | 4504 | Нарушение формы кольцевого шва | GWAN |  | 02:39 | 06:51 | 05:25 | 0 | 2057 |  | EXT | Нарушение формы кольцевого шва |  | (c)
50192.44 | 0 | -0.046 | -11.175 | -11.221 | 2125 | -2133 | -2187 | 2038 |  | 4511 | Нарушение формы кольцевого шва | GWAN |  | 10:58 | 11:31 | 11:22 | 0 | 298 |  | EXT | Нарушение формы кольцевого шва |  | (c)
50195.52 | 3.08 | 2.896 | -8.095 | -8.279 | 46 | 57 | 58 | 46 | 2896 | 4511 |  | LWAN | AXGR | 05:22 | 05:24 | 05:24 | 399 | 23 |  | EXT | Эквивалент потери металла 10%. |  | (c)
50226.69 | 0 | -0.011 | -11.54 | -11.551 | -1028 | -836 | -816 | 604 |  | 4514 | Нарушение формы кольцевого шва | GWAN |  | 05:54 | 06:25 | 06:28 | 0 | 425 |  | EXT | Нарушение формы кольцевого шва |  | (c)
50341.105 | 0 | -0.025 | -11.15 | -11.175 | -1008 | -907 | -213 | 0 |  | 4524 | Нарушение формы кольцевого шва | GWAN |  | 02:29 | 02:45 | 04:37 | 0 | 1589 |  | EXT | Нарушение формы кольцевого шва |  | (c)
50466.235 | 0 | -0.028 | -11.21 | -11.238 | -614 | -449 | -467 | 320 |  | 4535 | Нарушение формы кольцевого шва | GWAN |  | 05:32 | 05:58 | 05:55 | 0 | 294 |  | EXT | Нарушение формы кольцевого шва |  | (c)
50466.235 | 0 | -0.041 | -11.21 | -11.251 | 680 | 762 | 977 | 680 |  | 4535 | Нарушение формы кольцевого шва | GWAN |  | 09:00 | 09:14 | 09:48 | 0 | 595 |  | EXT | Нарушение формы кольцевого шва |  | (c)
50692.72 | 0 | -0.032 | -11.365 | -11.397 | -1971 | -944 | -842 | 286 |  | 4556 | Нарушение формы кольцевого шва | GWAN |  | 07:40 | 10:25 | 10:42 | 0 | 2257 |  | INT | Нарушение формы кольцевого шва |  | (c)
50715.549 | 11.464 | 11.458 | -0.106 | -0.112 | -330 | -123 | -172 | 14 | 7 | 4557 |  | CORR | GENE | 06:33 | 07:07 | 06:59 | 105 | 316 | 19 | EXT |  | 0.9 | (c)
50806.37 | 0 | -0.059 | -11.44 | -11.499 | 778 | 835 | 877 | 778 |  | 4566 | Нарушение формы кольцевого шва | GWAN |  | 08:53 | 09:02 | 09:09 | 0 | 199 |  | INT | Нарушение формы кольцевого шва |  | (c)
50871.665 | 0 | -0.028 | -2.39 | -2.418 | 2223 | -2169 | -2161 | 0 |  | 4571аб | Нарушение формы кольцевого шва | GWAN |  | 05:37 | 05:49 | 05:50 | 0 | 155 |  | INT | Нарушение формы кольцевого шва Аномалия находится на упругопластическом изгибе: R=486 D, максимальное растяжение на 6.4 час. |  | (c)
50871.665 | 0 | -0.044 | -2.39 | -2.434 | -956 | -805 | -827 | 699 |  | 4571аб | Нарушение формы кольцевого шва | GWAN |  | 09:04 | 09:29 | 09:25 | 0 | 258 |  | EXT | Нарушение формы кольцевого шва Аномалия находится на упругопластическом изгибе: R=486 D, максимальное растяжение на 6.4 час. |  | (c)
50874.055 | 0 | 0 | -10.57 | -10.57 | -1436 | -1055 | -1201 | 967 | 0 | 4572аа | Непровар / утяжина | GWAN |  | 04:21 | 05:23 | 04:59 | 0 | 469 | 10 | INT | Непровар / утяжина Аномалия находится на упругопластическом изгибе: R=333 D, максимальное растяжение на 6.3 час. |  | (c)
50906.88 | 0 | -0.029 | -11.42 | -11.449 | 118 | 820 | 1103 | 118 |  | 4575 | Нарушение формы кольцевого шва | GWAN |  | 03:51 | 05:44 | 06:30 | 0 | 1968 |  | EXT | Нарушение формы кольцевого шва |  | (c)
50975.42 | 0 | -0.055 | -11.145 | -11.2 | -1946 | -1438 | -1109 | 273 |  | 4581 | Нарушение формы кольцевого шва | GWAN |  | 08:34 | 09:56 | 10:49 | 0 | 1673 |  | EXT | Нарушение формы кольцевого шва |  | (c)
51008.273 | 10.193 | 9.88 | -1.187 | -1.5 | 2170 | -2188 | -2073 | 1855 | 1044 | 4583 |  | DENT | GENE | 06:37 | 06:53 | 07:12 | 456 | 436 | 0.4 | N/A | Глубина вмятины: 5 мм (0,4%). Линейка: 46 см в (988 см; 06:53 ч:мин) |  | (c)
51009.402 | 11.322 | 11.255 | -0.058 | -0.125 | -2217 | -1841 | -1882 | 1548 | 45 | 4583 |  | CORR | GENE | 06:49 | 07:49 | 07:43 | 80 | 670 | 13 | EXT |  | 0.89 | (c)
51013.13 | 3.67 | 3.642 | -7.525 | -7.553 | -987 | -944 | -949 | 911 | 3642 | 4584 |  | GOUG | PITT | 03:54 | 04:00 | 03:60 | 43 | 75 | 20 | EXT | Задир. |  | (c)
51043.55 | 0.08 | 0.06 | -11.24 | -11.26 | 559 | 616 | 741 | 559 | 60 | 4587 |  | CORR | CIGR | 07:20 | 07:29 | 07:50 | 42 | 364 | 12 | EXT |  | 0.89 | (c)
51145.195 | 0 | -0.029 | -11.24 | -11.269 | -1668 | -952 | -809 | 49 |  | 4596 | Нарушение формы кольцевого шва | GWAN |  | 09:14 | 11:09 | 11:32 | 0 | 1717 |  | EXT | Нарушение формы кольцевого шва |  | (c)
51193.996 | 3.506 | 3.459 | -7.814 | -7.861 | -947 | -797 | -725 | 504 | 3459 | 4600 |  | DENT | GENE | 06:12 | 06:36 | 06:48 | 95 | 444 | 0.4 | N/A | Глубина вмятины: 6 мм (0,4%). Линейка: 10 см в (346 см; 06:36 ч:мин) |  | (c)
51247.34 | 0 | -0.028 | -11.535 | -11.563 | -1055 | -359 | -367 | 0 |  | 4605 | Нарушение формы кольцевого шва | GWAN |  | 03:46 | 05:39 | 05:37 | 0 | 1376 |  | EXT | Нарушение формы кольцевого шва |  | (c)
51383.275 | 0 | -0.04 | -11.505 | -11.545 | -427 | -328 | -142 | 0 |  | 4617 | Нарушение формы кольцевого шва | GWAN |  | 00:11 | 00:27 | 00:57 | 0 | 569 |  | EXT | Нарушение формы кольцевого шва |  | (c)
51423.191 | 5.431 | 5.316 | -5.604 | -5.719 | 240 | 363 | 434 | 240 | 5316 | 4620 |  | DENT | GENE | 05:51 | 06:11 | 06:23 | 195 | 389 | 0.4 | N/A | Глубина вмятины: 6 мм (0,4%). Линейка: 20 см в (532 см; 06:11 ч:мин) |  | (c)
51462.325 | 0 | -0.023 | -11.28 | -11.303 | -1725 | 856 | 276 | 0 |  | 4624 | Нарушение формы кольцевого шва | GWAN |  | 04:06 | 11:03 | 09:29 | 0 | 4002 |  | EXT | Нарушение формы кольцевого шва |  | (c)
51496.69 | 0 | -0.053 | -11.68 | -11.733 | -387 | 70 | -125 | 0 |  | 4627 | Нарушение формы кольцевого шва | GWAN |  | 10:53 | 00:07 | 11:35 | 0 | 525 |  | EXT | Нарушение формы кольцевого шва |  | (c)
51496.69 | 0 | -0.043 | -11.68 | -11.723 | 693 | 921 | 1026 | 693 |  | 4627 | Нарушение формы кольцевого шва | GWAN |  | 01:47 | 02:24 | 02:41 | 0 | 665 |  | EXT | Нарушение формы кольцевого шва |  | (c)
51509.516 | 1.146 | 1.087 | -10.549 | -10.608 | 1661 | 1774 | 1787 | 1661 | 1087 | 4628 |  | DENT | GENE | 06:38 | 06:57 | 06:59 | 129 | 251 | 0.4 | N/A | Глубина вмятины: 6 мм (0,4%). Линейка: 13 см в (109 см; 06:57 ч:мин) |  | (c)
51622.875 | 0 | -0.012 | -11.305 | -11.317 | -766 | -479 | -364 | 0 |  | 4638 | Нарушение формы кольцевого шва | GWAN |  | 05:22 | 06:09 | 06:27 | 0 | 803 |  | EXT | Нарушение формы кольцевого шва |  | (c)
51748.69 | 0 | -0.069 | -11.435 | -11.504 | 1710 | 1862 | 1840 | 1710 | 0 | 4649 | Подгиб кромки со смещением | GWAN |  | 11:43 | 00:07 | 12:04 | 0 | 260 | 28 | EXT | Подгиб кромки со смещением Величина смещения - 4.4 мм. |  | (c)
51794.165 | 0 | -0.041 | -11.29 | -11.331 | -882 | -358 | -327 | 227 |  | 4653 | Нарушение формы кольцевого шва | GWAN |  | 11:49 | 01:13 | 13:18 | 0 | 1110 |  | EXT | Нарушение формы кольцевого шва |  | (c)
51794.165 | 0 | -0.036 | -11.29 | -11.326 | -1924 | -1764 | -1749 | 1573 |  | 4653 | Нарушение формы кольцевого шва | GWAN |  | 09:01 | 09:26 | 09:29 | 0 | 351 |  | EXT | Нарушение формы кольцевого шва |  | (c)
51839.988 | 11.293 | 11.283 | -0.132 | -0.142 | -264 | -125 | -82 | 0 | 83 | 4656 |  | CORR | GENE | 05:00 | 05:23 | 05:30 | 59 | 364 | 10 | EXT |  | 0.89 | (c)
51840.12 | 0 | -0.025 | -11.165 | -11.19 | 1687 | 139 | -1256 | 261 |  | 4657 | Коррозия на шве | GWAN | GENE | 10:24 | 06:15 | 14:29 | 62 | 3035 | 16 | N/A | Коррозия на шве |  | (c)
51919.021 | 11.176 | 11.132 | -0.044 | -0.088 | -135 | 23 | -12 | 0 | 30 | 4663 |  | CORR | GENE | 11:12 | 11:37 | 11:31 | 58 | 244 | 11 | EXT |  | 0.89 | (c)
51923.005 | 3.94 | 3.892 | -7.415 | -7.463 | 830 | 1109 | 1028 | 830 | 3892 | 4664 |  | CORR | GENE | 10:09 | 10:54 | 10:41 | 103 | 396 | 13 | EXT |  | 0.89 | (c)
51926.944 | 7.879 | 7.778 | -3.476 | -3.577 | 923 | 1098 | 1147 | 923 | 3454 | 4664 |  | CORR | GENE | 10:24 | 10:52 | 11:00 | 123 | 450 | 10 | EXT |  | 0.89 | (c)
51950.134 | 8.534 | 8.407 | -3.041 | -3.168 | -2193 | -2038 | -2052 | 1912 | 2941 | 4666 |  | DENT | GENE | 05:49 | 06:14 | 06:12 | 227 | 281 | 0.4 | N/A | Глубина вмятины: 6 мм (0,4%). Линейка: 23 см в (841 см; 06:14 ч:мин) |  | (c)
52054.535 | 0 | -0.031 | -10.865 | -10.896 | 1350 | -2226 | 1843 | 1350 |  | 4676 | Нарушение формы кольцевого шва | GWAN |  | 09:32 | 11:55 | 10:52 | 0 | 987 |  | EXT | Нарушение формы кольцевого шва |  | (c)
52156.565 | 0.07 | 0.048 | -11.295 | -11.317 | -1180 | -1100 | -1031 | 882 | 48 | 4685 |  | CORR | CIGR | 05:02 | 05:15 | 05:26 | 41 | 299 | 15 | EXT | Аномалия находится на упругопластическом изгибе: R=563 D, максимальное растяжение на 0.4 час. | 0.89 | (c)
52208.373 | 6.203 | 6.183 | -4.622 | -4.642 | 2161 | 2203 | 2206 | 2161 | 4601 | 4689 |  | CORR | CIGR | 09:10 | 09:17 | 09:17 | 41 | 90 | 10 | EXT | Аномалия находится на упругопластическом изгибе: R=426 D, максимальное растяжение на 5.8 час. | 0.89 | (c)
52222.559 | 9.564 | 9.497 | -1.711 | -1.778 | -1077 | -897 | -868 | 660 | 1650 | 4690 |  | DENT | GENE | 05:51 | 06:20 | 06:25 | 128 | 418 | 0.6 | N/A | Глубина вмятины: 9 мм (0,6%). Линейка: 13 см в (950 см; 06:20 ч:мин) |  | (c)
52258.275 | 0 | -0.032 | -11.385 | -11.417 | 1933 | -1951 | -2014 | 1501 |  | 4694 | Нарушение формы кольцевого шва | GWAN |  | 05:45 | 07:18 | 07:08 | 0 | 1027 |  | EXT | Нарушение формы кольцевого шва |  | (c)
52269.385 | 11.11 | 11.065 | -0.275 | -0.32 | 807 | 861 | 852 | 807 | 232 | 4694 |  | DENT | GENE | 02:43 | 02:52 | 02:50 | 88 | 88 | 0.5 | N/A | Глубина вмятины: 7 мм (0,5%). Линейка: 9 см в (1107 см; 02:52 ч:мин) |  | (c)
52315.231 | 0.991 | 0.891 | -10.224 | -10.324 | 1545 | 1777 | 1824 | 1545 | 891 | 4699 |  | DENT | GENE | 05:29 | 06:06 | 06:14 | 177 | 559 | 0.9 | N/A | Глубина вмятины: 13 мм (0,9%). Линейка: 18 см в (89 см; 06:06 ч:мин) Аномалия находится на упругопластическом изгибе. |  | (c)
52333.457 | 8.002 | 7.85 | -3.678 | -3.83 | -1289 | -1186 | -1053 | 817 | 3632 | 4700 |  | DENT | GENE | 05:22 | 05:39 | 06:00 | 198 | 472 | 0.3 | N/A | Глубина вмятины: 4 мм (0,3%). Линейка: 20 см в (785 см; 05:39 ч:мин) |  | (c)
52375.204 | 4.459 | 4.45 | -7.166 | -7.175 | 127 | 153 | 163 | 127 | 4450 | 4704 |  | GOUG | CIGR | 08:27 | 08:31 | 08:33 | 27 | 72 | 15 | EXT | Задир. |  | (c)
52473.315 | 0 | -0.051 | -11.525 | -11.576 | -1659 | -1095 | -1100 | 542 |  | 4713 | Нарушение формы кольцевого шва | GWAN |  | 11:48 | 01:19 | 13:18 | 0 | 1117 |  | EXT | Нарушение формы кольцевого шва |  | (c)
52473.315 | 0 | -0.044 | -11.525 | -11.569 | -198 | 1076 | 526 | 0 |  | 4713 | Нарушение формы кольцевого шва | GWAN |  | 03:44 | 07:09 | 05:41 | 0 | 1448 |  | EXT | Нарушение формы кольцевого шва |  | (c)
52484.84 | 0 | -0.037 | -11.37 | -11.407 | 931 | 1593 | 1613 | 931 |  | 4714 | Нарушение формы кольцевого шва | GWAN |  | 01:52 | 03:38 | 03:42 | 0 | 1363 |  | EXT | Нарушение формы кольцевого шва Аномалия находится на упругопластическом изгибе: R=559 D, максимальное растяжение на 6.4 час. |  | (c)
52484.84 | 0 | -0.044 | -11.37 | -11.414 | -1812 | -1190 | -1291 | 769 |  | 4714 | Нарушение формы кольцевого шва | GWAN |  | 06:29 | 08:09 | 07:53 | 0 | 1043 |  | EXT | Нарушение формы кольцевого шва Аномалия находится на упругопластическом изгибе: R=559 D, максимальное растяжение на 6.4 час. |  | (c)
52496.21 | 0 | -0.034 | -11.355 | -11.389 | 157 | 518 | 667 | 157 |  | 4715 | Нарушение формы кольцевого шва | GWAN |  | 03:35 | 04:34 | 04:58 | 0 | 1020 |  | EXT | Нарушение формы кольцевого шва Аномалия находится на упругопластическом изгибе: R=605 D, максимальное растяжение на 6.8 час. |  | (c)
52502.841 | 6.631 | 6.602 | -4.724 | -4.753 | 22 | 204 | 182 | 22 | 4682 | 4715 | Дефект проката | MIAN | GENE | 03:13 | 03:43 | 03:39 | 71 | 319 |  | EXT | Дефект проката Эквивалент потери металла 10%. Аномалия находится на упругопластическом изгибе: R=554 D, максимальное растяжение на 6.8 час. |  | (c)
52586.886 | 1.916 | 1.751 | -9.769 | -9.934 | -2067 | -2011 | -2026 | 1985 | 1751 | 4723 | Металлургический дефект | MIAN | GENE | 03:44 | 03:53 | 03:51 | 185 | 82 |  | INT | Металлургический дефект Эквивалент потери металла 29%. |  | (c)
52662.84 | 0 | 0 | -11.415 | -11.415 | 171 | 1905 | 1435 | 171 | 0 | 4730 |  | GWAN |  | 01:01 | 05:40 | 04:25 | 0 | 2527 |  | EXT | Место ремонта. |  | (c)
52685.88 | 0 | 0 | -11.635 | -11.635 | -654 | 688 | 833 | 0 | 0 | 4732 |  | GWAN |  | 00:43 | 04:20 | 04:43 | 0 | 2974 |  | EXT | Место ремонта. Аномалия находится на упругопластическом изгибе: R=999 D, максимальное растяжение на 5.8 час. |  | (c)
52697.515 | 0 | 0 | -11.235 | -11.235 | 555 | 1344 | -1733 | 441 | 0 | 4733 |  | GWAN |  | 09:20 | 11:27 | 15:11 | 0 | 4347 |  | EXT | Место ремонта. Аномалия находится на упругопластическом изгибе: R=482 D, максимальное растяжение на 6.1 час. |  | (c)
52708.75 | 0 | -0.049 | -9.73 | -9.779 | -967 | 9 | -54 | 0 |  | 4734а | Нарушение формы кольцевого шва | GWAN |  | 06:51 | 09:28 | 09:18 | 0 | 1826 |  | EXT | Нарушение формы кольцевого шва Аномалия находится на упругопластическом изгибе: R=681 D, максимальное растяжение на 6 час. |  | (c)
52718.48 | 0 | -0.023 | -2 | -2.023 | 2145 | -2037 | -2031 | 1745 |  | 4734б | Нарушение формы кольцевого шва | GWAN |  | 05:37 | 06:22 | 06:23 | 0 | 571 |  | EXT | Нарушение формы кольцевого шва |  | (c)
52754.58 | 0 | -0.055 | -10.915 | -10.97 | 1422 | -2085 | -1387 | 0 |  | 4738 | Нарушение формы кольцевого шва | GWAN |  | 00:54 | 03:28 | 05:21 | 0 | 3305 |  | EXT | Нарушение формы кольцевого шва |  | (c)
52800.215 | 0 | -0.063 | -11.52 | -11.583 | -478 | 174 | 246 | 0 |  | 4742 | Нарушение формы кольцевого шва | GWAN |  | 00:58 | 02:44 | 02:55 | 0 | 1448 |  | EXT | Нарушение формы кольцевого шва |  | (c)
52811.735 | 0 | -0.062 | -11.55 | -11.612 | -1978 | -1413 | -1495 | 1012 |  | 4743 | Нарушение формы кольцевого шва | GWAN |  | 10:24 | 11:55 | 11:42 | 0 | 966 |  | EXT | Нарушение формы кольцевого шва |  | (c)
52823.285 | 0 | -0.043 | -11.325 | -11.368 | 1367 | -1946 | -1246 | 0 |  | 4744 | Нарушение формы кольцевого шва | GWAN |  | 01:12 | 04:17 | 06:10 | 0 | 3695 |  | EXT | Нарушение формы кольцевого шва |  | (c)
52845.895 | 0 | -0.05 | -11.02 | -11.07 | 1441 | 2069 | 2100 | 1441 |  | 4746 | Нарушение формы кольцевого шва | GWAN |  | 10:51 | 00:32 | 12:37 | 0 | 1319 |  | EXT | Нарушение формы кольцевого шва |  | (c)
52868.365 | 0 | -0.048 | -11.47 | -11.518 | -2193 | -2110 | -2117 | 2042 |  | 4748 | Нарушение формы кольцевого шва | GWAN |  | 04:21 | 04:34 | 04:33 | 0 | 151 |  | EXT | Нарушение формы кольцевого шва |  | (c)
52891.16 | 0 | -0.049 | -11.035 | -11.084 | 1775 | -2208 | 2109 | 1775 |  | 4750 | Нарушение формы кольцевого шва | GWAN |  | 03:50 | 05:07 | 04:44 | 0 | 669 |  | EXT | Нарушение формы кольцевого шва |  | (c)
52891.16 | 0 | -0.045 | -11.035 | -11.08 | -1708 | -481 | -735 | 0 |  | 4750 | Нарушение формы кольцевого шва | GWAN |  | 06:28 | 09:46 | 09:05 | 0 | 1948 |  | EXT | Нарушение формы кольцевого шва |  | (c)
52913.795 | 0 | -0.053 | -11.585 | -11.638 | -2111 | 592 | -252 | 0 |  | 4752 | Нарушение формы кольцевого шва | GWAN |  | 00:24 | 07:40 | 05:24 | 0 | 3717 |  | EXT | Нарушение формы кольцевого шва |  | (c)
52925.38 | 0 | -0.05 | -11.41 | -11.46 | -83 | 901 | 773 | 0 |  | 4753 | Нарушение формы кольцевого шва | GWAN |  | 01:32 | 04:11 | 03:51 | 0 | 1713 |  | EXT | Нарушение формы кольцевого шва |  | (c)
52936.79 | 0 | -0.057 | -11.63 | -11.687 | -183 | -1910 | 1553 | 0 |  | 4754 | Нарушение формы кольцевого шва | GWAN |  | 09:10 | 04:32 | 13:51 | 0 | 3471 |  | EXT | Нарушение формы кольцевого шва |  | (c)
52959.74 | 0 | -0.057 | -11.56 | -11.617 | -1961 | -734 | -203 | 0 |  | 4756 | Нарушение формы кольцевого шва | GWAN |  | 06:13 | 09:31 | 10:57 | 0 | 3518 |  | EXT | Нарушение формы кольцевого шва |  | (c)
52971.417 | 0.117 | 0.038 | -11.173 | -11.252 | -1084 | -863 | -600 | 115 | 38 | 4757 |  | CORR | GENE | 02:26 | 03:02 | 03:44 | 108 | 969 | 14 | EXT |  | 0.9 | (c)
52982.59 | 0 | -0.029 | -11.505 | -11.534 | 1909 | -2083 | 2191 | 1909 |  | 4758 | Нарушение формы кольцевого шва | GWAN |  | 06:09 | 07:25 | 06:55 | 0 | 563 |  | EXT | Нарушение формы кольцевого шва |  | (c)
52992.341 | 9.751 | 9.743 | -1.754 | -1.762 | 600 | 646 | 655 | 600 | 1735 | 4758 |  | CORR | CIGR | 02:38 | 02:45 | 02:47 | 27 | 110 | 12 | EXT |  | 0.89 | (c)
52993.468 | 10.878 | 10.841 | -0.627 | -0.664 | 619 | 743 | 725 | 619 | 610 | 4758 |  | CORR | CIGR | 02:41 | 03:01 | 02:58 | 54 | 212 | 11 | EXT |  | 0.89 | (c)
52994.095 | 0 | -0.047 | -11.44 | -11.487 | 1718 | -1191 | -548 | 1648 |  | 4759 | Нарушение формы кольцевого шва | GWAN |  | 05:36 | 09:47 | 11:31 | 0 | 4392 |  | EXT | Нарушение формы кольцевого шва |  | (c)
53105.3 | 0 | -0.057 | -11.335 | -11.392 | -1237 | 454 | 569 | 0 |  | 4769 | Нарушение формы кольцевого шва | GWAN |  | 06:22 | 10:54 | 11:13 | 0 | 3611 |  | EXT | Нарушение формы кольцевого шва Аномалия находится на упругопластическом изгибе: R=876 D, максимальное растяжение на 7.8 час. |  | (c)
53172.315 | 0 | -0.024 | -11.5 | -11.524 | -1018 | 1170 | 1137 | 0 |  | 4775 | Нарушение формы кольцевого шва | GWAN |  | 03:20 | 09:13 | 09:08 | 0 | 4311 |  | EXT | Нарушение формы кольцевого шва |  | (c)
53183.815 | 0 | -0.048 | -10.96 | -11.008 | 314 | 602 | 1156 | 314 |  | 4776 | Нарушение формы кольцевого шва | GWAN |  | 08:55 | 09:42 | 11:11 | 0 | 1684 |  | EXT | Нарушение формы кольцевого шва |  | (c)
53194.775 | 0 | -0.053 | -11.34 | -11.393 | 963 | 1081 | 1995 | 963 |  | 4777 | Нарушение формы кольцевого шва | GWAN |  | 02:43 | 03:02 | 05:30 | 0 | 2064 |  | EXT | Нарушение формы кольцевого шва |  | (c)
53194.775 | 0 | -0.064 | -11.34 | -11.404 | -853 | -679 | -631 | 409 |  | 4777 | Нарушение формы кольцевого шва | GWAN |  | 09:50 | 10:18 | 10:26 | 0 | 444 |  | EXT | Нарушение формы кольцевого шва |  | (c)
53240.605 | 0 | -0.044 | -11.34 | -11.384 | -7 | 1469 | 890 | 0 |  | 4781 | Нарушение формы кольцевого шва | GWAN |  | 00:57 | 04:55 | 03:22 | 0 | 1793 |  | EXT | Нарушение формы кольцевого шва |  | (c)
53240.605 | 0 | -0.053 | -11.34 | -11.393 | -1937 | -1430 | -1236 | 536 |  | 4781 | Нарушение формы кольцевого шва | GWAN |  | 07:46 | 09:07 | 09:39 | 0 | 1401 |  | EXT | Нарушение формы кольцевого шва |  | (c)
53250.358 | 9.753 | 9.718 | -1.587 | -1.622 | 883 | 948 | 959 | 883 | 1569 | 4781 |  | GOUG | GENE | 03:21 | 03:31 | 03:33 | 53 | 152 | 10 | EXT | Задир. |  | (c)
53250.6 | 9.995 | 9.963 | -1.345 | -1.377 | 729 | 771 | 793 | 729 | 1335 | 4781 |  | GOUG | CIGR | 02:56 | 03:03 | 03:06 | 42 | 129 | 10 | EXT | Задир. |  | (c)
53262.91 | 0 | -0.027 | -11.38 | -11.407 | -2172 | -1715 | -1430 | 688 |  | 4783 | Нарушение формы кольцевого шва | GWAN |  | 03:09 | 04:22 | 05:08 | 0 | 1483 |  | EXT | Нарушение формы кольцевого шва |  | (c)
53262.91 | 0 | -0.04 | -11.38 | -11.42 | -498 | 43 | 714 | 0 |  | 4783 | Нарушение формы кольцевого шва | GWAN |  | 07:39 | 09:06 | 10:54 | 0 | 2424 |  | EXT | Нарушение формы кольцевого шва |  | (c)
53274.29 | 0 | -0.028 | -11.32 | -11.348 | -1772 | -1009 | -36 | 1699 |  | 4784 | Нарушение формы кольцевого шва | GWAN |  | 11:54 | 01:57 | 16:34 | 0 | 3471 |  | EXT | Нарушение формы кольцевого шва |  | (c)
53308.77 | 0 | -0.035 | -11.56 | -11.595 | 1166 | 2016 | 1769 | 1166 |  | 4787 | Нарушение формы кольцевого шва | GWAN |  | 00:45 | 03:02 | 02:22 | 0 | 1208 |  | EXT | Нарушение формы кольцевого шва Аномалия находится на упругопластическом изгибе: R=403 D, максимальное растяжение на 6 час. |  | (c)
53348.747 | 1.507 | 1.485 | -6.133 | -6.155 | 1333 | 1576 | 1591 | 1333 | 1485 | 4791 |  | CORR | GENE | 11:14 | 11:53 | 11:56 | 73 | 516 | 10 | EXT |  | 0.89 | (c)
53349.414 | 2.174 | 2.134 | -5.466 | -5.506 | -1579 | -1421 | -1470 | 1360 | 2134 | 4791 |  | CORR | GENE | 03:24 | 03:50 | 03:42 | 57 | 219 | 10 | EXT |  | 0.89 | (c)
53350.531 | 3.291 | 3.279 | -4.349 | -4.361 | 283 | 326 | 367 | 283 | 3279 | 4791 |  | CORR | GENE | 08:25 | 08:32 | 08:38 | 55 | 169 | 10 | EXT |  | 0.89 | (c)
53350.542 | 3.302 | 3.248 | -4.338 | -4.392 | 1208 | 1312 | 1384 | 1208 | 3248 | 4791 |  | CORR | GENE | 10:54 | 11:11 | 11:22 | 88 | 352 | 10 | EXT |  | 0.89 | (c)
53350.717 | 3.477 | 3.452 | -4.163 | -4.188 | -1897 | -1796 | -1817 | 1737 | 3452 | 4791 |  | CORR | CIGR | 02:33 | 02:49 | 02:46 | 47 | 160 | 11 | EXT |  | 0.89 | (c)
53351.188 | 3.948 | 3.932 | -3.692 | -3.708 | 1957 | 2083 | 2066 | 1957 | 3664 | 4791 |  | CORR | CIGR | 00:55 | 01:15 | 01:12 | 44 | 218 | 9 | EXT |  | 0.89 | (c)
53351.314 | 4.074 | 3.998 | -3.566 | -3.642 | -1980 | -1829 | -1860 | 1740 | 3557 | 4791 |  | CORR | GENE | 02:19 | 02:44 | 02:39 | 85 | 240 | 10 | EXT |  | 0.89 | (c)
53352.053 | 4.813 | 4.803 | -2.827 | -2.837 | -1994 | -1937 | -1943 | 1891 | 2812 | 4791 |  | CORR | CIGR | 02:17 | 02:26 | 02:25 | 25 | 103 | 9 | EXT |  | 0.89 | (c)
53353.188 | 5.948 | 5.935 | -1.692 | -1.705 | 1007 | 1077 | 1082 | 1007 | 1677 | 4791 |  | CORR | CIGR | 10:21 | 10:33 | 10:34 | 28 | 151 | 11 | EXT |  | 0.89 | (c)
53353.877 | 6.637 | 6.614 | -1.003 | -1.026 | -1720 | -1557 | -1614 | 1509 | 969 | 4791 |  | CORR | GENE | 03:01 | 03:28 | 03:18 | 57 | 211 | 10 | EXT |  | 0.89 | (c)
53353.937 | 6.697 | 6.566 | -0.943 | -1.074 | 552 | 910 | 774 | 552 | 885 | 4791 |  | CORR | GENE | 09:08 | 10:06 | 09:44 | 189 | 444 | 10 | EXT |  | 0.9 | (c)
53354.721 | 7.481 | 7.433 | -0.159 | -0.207 | -353 | -116 | -185 | 18 | 126 | 4791 |  | CORR | GENE | 06:42 | 07:20 | 07:09 | 81 | 335 | 10 | EXT |  | 0.89 | (c)
53354.778 | 7.538 | 7.407 | -0.102 | -0.233 | 223 | 638 | 686 | 223 | 66 | 4791 |  | CORR | GENE | 08:15 | 09:22 | 09:30 | 167 | 926 | 10 | EXT |  | 0.9 | (c)
53354.816 | 7.576 | 7.522 | -0.064 | -0.118 | 2104 | -1935 | -2089 | 1821 | 44 | 4791 |  | CORR | GENE | 01:19 | 02:27 | 02:02 | 74 | 536 | 10 | EXT |  | 0.89 | (c)
53473.271 | 6.146 | 6.099 | -5.299 | -5.346 | 757 | 792 | 789 | 757 | 5279 | 4802 |  | CORR | GENE | 06:05 | 06:10 | 06:10 | 67 | 65 | 10 | EXT | Аномалия находится на упругопластическом изгибе: R=875 D, максимальное растяжение на 5.7 час. | 0.89 | (c)
53478.514 | 11.389 | 11.313 | -0.056 | -0.132 | 1647 | 1656 | 1656 | 1647 | 20 | 4802 |  | ARTD | AXGR | 08:28 | 08:30 | 08:30 | 112 | 18 |  | EXT | Эквивалент потери металла 12%. |  | (c)
53516.233 | 3.108 | 2.994 | -8.377 | -8.491 | 266 | 429 | 488 | 266 | 2994 | 4806 |  | DENT | GENE | 06:08 | 06:35 | 06:44 | 206 | 444 | 0.6 | N/A | Глубина вмятины: 8 мм (0,6%). Линейка: 21 см в (299 см; 06:35 ч:мин) |  | (c)
53524.995 | 0.385 | 0.36 | -11.07 | -11.095 | -1427 | -1416 | -1416 | 1406 | 360 | 4807 |  | CORR | AXGR | 06:11 | 06:12 | 06:12 | 62 | 21 | 10 | EXT |  | 0.89 | (c)
53529.339 | 4.729 | 4.712 | -6.726 | -6.743 | -1629 | -1573 | -1536 | 1444 | 4712 | 4807 |  | CORR | CIGR | 05:38 | 05:47 | 05:53 | 37 | 185 | 10 | EXT |  | 0.89 | (c)
53532.305 | 7.695 | 7.685 | -3.76 | -3.77 | -1268 | -1234 | -1229 | 1191 | 3749 | 4807 |  | CORR | CIGR | 06:36 | 06:42 | 06:43 | 21 | 77 | 11 | EXT |  | 0.89 | (c)
53539.113 | 3.048 | 3.036 | -8.302 | -8.314 | 1684 | 1908 | 1820 | 1684 | 3036 | 4808 |  | CORR | GENE | 05:32 | 06:09 | 05:54 | 67 | 273 | 10 | EXT |  | 0.89 | (c)
53539.943 | 3.878 | 3.646 | -7.472 | -7.704 | 1745 | 1877 | 1965 | 1745 | 3646 | 4808 |  | CORR | GENE | 05:42 | 06:04 | 06:18 | 259 | 439 | 10 | EXT |  | 0.91 | (c)
53567.122 | 8.977 | 8.858 | -2.663 | -2.782 | -98 | -45 | -47 | 0 | 2617 | 4810 |  | CORR | GENE | 06:58 | 07:06 | 07:06 | 165 | 103 | 14 | EXT |  | 0.91 | (c)
53571.401 | 1.616 | 1.519 | -10.049 | -10.146 | 1048 | 1115 | 1106 | 1048 | 1519 | 4811 |  | CORR | GENE | 06:25 | 06:35 | 06:34 | 111 | 117 | 10 | EXT |  | 0.89 | (c)
53613.581 | 9.111 | 8.47 | -0.159 | -0.8 | 512 | 598 | 592 | 512 | 57 | 4814 |  | CORR | GENE | 05:52 | 06:06 | 06:05 | 743 | 161 | 10 | EXT | Аномалия находится на упругопластическом изгибе: R=436 D, максимальное растяжение на 0.5 час. | 0.95 | (c)
53613.848 | 0.108 | 0.039 | -11.017 | -11.086 | 1361 | 1483 | 1508 | 1361 | 39 | 4815 |  | CORR | GENE | 05:36 | 05:56 | 05:60 | 98 | 294 | 10 | EXT | Аномалия находится на упругопластическом изгибе: R=432 D, максимальное растяжение на 0.5 час. | 0.89 | (c)
53624.865 | 0 | -0.022 | -11.58 | -11.602 | -1981 | -1625 | -1645 | 1309 |  | 4816 | Нарушение формы кольцевого шва | GWAN |  | 03:45 | 04:43 | 04:39 | 0 | 672 |  | EXT | Нарушение формы кольцевого шва Аномалия находится на упругопластическом изгибе: R=398 D, максимальное растяжение на 0.3 час. |  | (c)
53647.875 | 0 | -0.023 | -11.54 | -11.563 | -1236 | -287 | -400 | 0 |  | 4818 | Нарушение формы кольцевого шва | GWAN |  | 03:41 | 06:14 | 05:56 | 0 | 1673 |  | EXT | Нарушение формы кольцевого шва Аномалия находится на упругопластическом изгибе: R=799 D, максимальное растяжение на 12 час. |  | (c)
53657.349 | 9.474 | 9.465 | -2.066 | -2.075 | -563 | -285 | -401 | 238 | 1983 | 4818 |  | CORR | GENE | 05:29 | 06:14 | 05:56 | 92 | 325 | 13 | EXT |  | 0.89 | (c)
53657.91 | 10.035 | 10.027 | -1.505 | -1.513 | -261 | -221 | -217 | 172 | 1489 | 4818 |  | CORR | CIGR | 06:18 | 06:25 | 06:25 | 24 | 88 | 10 | EXT |  | 0.89 | (c)
53663.293 | 3.878 | 3.868 | -7.742 | -7.752 | 1413 | 1459 | 1460 | 1413 | 3868 | 4819 |  | CORR | CIGR | 04:26 | 04:33 | 04:33 | 18 | 95 | 10 | EXT |  | 0.89 | (c)
53667.667 | 8.252 | 8.145 | -3.368 | -3.475 | 1755 | 1907 | 1896 | 1755 | 3351 | 4819 |  | CORR | GENE | 05:21 | 05:45 | 05:43 | 124 | 281 | 11 | EXT |  | 0.9 | (c)
53667.89 | 8.475 | 7.975 | -3.145 | -3.645 | 2037 | 2072 | 2062 | 2037 | 2844 | 4819 |  | CORR | GENE | 06:06 | 06:12 | 06:10 | 801 | 51 | 11 | EXT |  | 0.96 | (c)
53667.92 | 8.505 | 8.455 | -3.115 | -3.165 | 1696 | 1925 | 1848 | 1696 | 3023 | 4819 |  | CORR | GENE | 05:11 | 05:48 | 05:36 | 142 | 304 | 12 | EXT |  | 0.9 | (c)
53671.035 | 0 | -0.041 | -11.46 | -11.501 | -1137 | 452 | 656 | 0 |  | 4820 | Нарушение формы кольцевого шва | GWAN |  | 00:57 | 05:13 | 05:46 | 0 | 3586 |  | EXT | Нарушение формы кольцевого шва |  | (c)
53679.873 | 8.838 | 8.588 | -2.622 | -2.872 | 517 | 1000 | 785 | 517 | 2562 | 4820 |  | CORR | GENE | 05:24 | 06:42 | 06:07 | 310 | 536 | 11 | EXT |  | 0.92 | (c)
53700.476 | 6.686 | 6.636 | -4.379 | -4.429 | 1133 | 1194 | 1191 | 1133 | 4365 | 4822 |  | CORR | GENE | 03:58 | 04:08 | 04:07 | 64 | 117 | 18 | EXT |  | 0.89 | (c)
53737.071 | 0.041 | 0.005 | -11.604 | -11.64 | -902 | -883 | -886 | 869 | 5 | 4826 |  | ARTD | AXGR | 07:09 | 07:12 | 07:11 | 141 | 33 |  | EXT | Эквивалент потери металла 14%. |  | (c)
53753.693 | 5.018 | 4.98 | -6.392 | -6.43 | 314 | 386 | 416 | 314 | 4980 | 4827 |  | CORR | GENE | 04:08 | 04:20 | 04:25 | 68 | 203 | 11 | EXT |  | 0.89 | (c)
53755.97 | 7.295 | 7.259 | -4.115 | -4.151 | 1672 | 1718 | 1712 | 1672 | 4078 | 4827 |  | DENT | GENE | 07:48 | 07:55 | 07:54 | 73 | 79 | 0.4 | N/A | Глубина вмятины: 5 мм (0,4%). Линейка: 7 см в (726 см; 07:55 ч:мин) Аномалия находится вблизи дефекта потери металла. |  | (c)
53755.987 | 7.312 | 7.266 | -4.098 | -4.144 | 1701 | 1740 | 1761 | 1701 | 4075 | 4827 |  | GOUG | GENE | 07:52 | 07:58 | 08:02 | 69 | 121 | 10 | EXT | Задир. |  | (c)
53774.568 | 5.173 | 5.12 | -6.182 | -6.235 | 68 | 346 | 379 | 68 | 5120 | 4829 |  | CORR | GENE | 06:31 | 07:16 | 07:21 | 102 | 621 | 10 | EXT |  | 0.89 | (c)
53774.618 | 5.223 | 5.209 | -6.132 | -6.146 | -106 | -27 | -43 | 0 | 5209 | 4829 |  | CORR | CIGR | 06:03 | 06:16 | 06:13 | 33 | 127 | 10 | EXT |  | 0.89 | (c)
53774.685 | 5.29 | 5.28 | -6.065 | -6.075 | -567 | -423 | -453 | 340 | 5280 | 4829 |  | CORR | CIGR | 04:49 | 05:12 | 05:07 | 47 | 227 | 10 | EXT |  | 0.89 | (c)
53784.546 | 3.796 | 3.775 | -7.614 | -7.635 | -1154 | -838 | -958 | 762 | 3775 | 4830 |  | CORR | GENE | 05:59 | 06:50 | 06:31 | 63 | 392 | 11 | EXT |  | 0.89 | (c)
53794.911 | 2.751 | 2.74 | -8.494 | -8.505 | 1570 | 1610 | 1615 | 1570 | 2740 | 4831 |  | CORR | PITT | 05:53 | 05:59 | 06:00 | 47 | 90 | 11 | EXT |  | 0.89 | (c)
53795.13 | 2.97 | 2.953 | -8.275 | -8.292 | 1573 | 1706 | 1664 | 1573 | 2953 | 4831 |  | CORR | GENE | 05:54 | 06:15 | 06:08 | 108 | 181 | 11 | EXT |  | 0.89 | (c)
53801.82 | 9.66 | 9.644 | -1.585 | -1.601 | 2086 | 2100 | 2101 | 2086 | 1566 | 4831 |  | CORR | PITT | 07:16 | 07:18 | 07:19 | 35 | 31 | 22 | EXT |  | 0.89 | (c)
53801.986 | 9.826 | 9.801 | -1.419 | -1.444 | 2106 | 2117 | 2123 | 2106 | 1397 | 4831 |  | CORR | PITT | 07:20 | 07:21 | 07:22 | 47 | 33 | 20 | EXT |  | 0.89 | (c)
53802.249 | 10.089 | 10.023 | -1.156 | -1.222 | 1011 | 1106 | 1106 | 1011 | 1155 | 4831 |  | CORR | GENE | 04:23 | 04:38 | 04:38 | 67 | 189 | 10 | EXT |  | 0.89 | (c)
53802.456 | 10.296 | 10.272 | -0.949 | -0.973 | 1059 | 1106 | 1132 | 1059 | 937 | 4831 |  | CORR | CIGR | 04:31 | 04:38 | 04:42 | 36 | 145 | 14 | EXT |  | 0.89 | (c)
53806.18 | 2.775 | 2.751 | -8.76 | -8.784 | -100 | -58 | -64 | 27 | 2751 | 4832 |  | CORR | GENE | 04:29 | 04:36 | 04:35 | 48 | 73 | 11 | EXT |  | 0.89 | (c)
53809.171 | 5.766 | 5.74 | -5.769 | -5.795 | 280 | 418 | 443 | 280 | 5705 | 4832 |  | CORR | GENE | 05:30 | 05:52 | 05:56 | 90 | 326 | 10 | EXT |  | 0.89 | (c)
53809.372 | 5.967 | 5.947 | -5.568 | -5.588 | 120 | 194 | 221 | 120 | 5549 | 4832 |  | CORR | CIGR | 05:04 | 05:16 | 05:20 | 39 | 202 | 10 | EXT |  | 0.89 | (c)
53810.206 | 6.801 | 6.778 | -4.734 | -4.757 | -320 | -219 | -186 | 52 | 4716 | 4832 |  | CORR | CIGR | 03:53 | 04:09 | 04:15 | 41 | 267 | 11 | EXT |  | 0.89 | (c)
53814.94 | 0 | 0 | -10.695 | -10.695 | -301 | 181 | 188 | 0 | 0 | 4833 | Смещение кромок | GWAN |  | 03:52 | 05:10 | 05:11 | 0 | 977 | 17 | EXT | Смещение кромок Наружу Величина смещения - 2.6 мм. |  | (c)
53815.567 | 0.627 | 0.613 | -10.068 | -10.082 | 120 | 175 | 240 | 120 | 613 | 4833 |  | CORR | CIGR | 04:60 | 05:09 | 05:19 | 33 | 240 | 14 | EXT |  | 0.89 | (c)
53825.559 | 10.619 | 10.552 | -0.076 | -0.143 | -70 | -3 | 44 | 0 | 38 | 4833 |  | CORR | GENE | 04:29 | 04:40 | 04:48 | 105 | 227 | 10 | EXT |  | 0.89 | (c)
53825.565 | 10.625 | 10.579 | -0.07 | -0.116 | -602 | -345 | -377 | 153 | 35 | 4833 |  | CORR | GENE | 03:03 | 03:45 | 03:40 | 81 | 448 | 12 | EXT |  | 0.89 | (c)
53832.882 | 7.247 | 7.206 | -4.318 | -4.359 | 1376 | 1465 | 1554 | 1376 | 4300 | 4834 |  | CORR | GENE | 05:28 | 05:42 | 05:57 | 59 | 356 | 11 | EXT |  | 0.89 | (c)
53839.042 | 1.842 | 1.822 | -9.778 | -9.798 | -1853 | -1811 | -1813 | 1774 | 1822 | 4835 |  | CORR | CIGR | 06:51 | 06:58 | 06:57 | 39 | 79 | 13 | EXT |  | 0.89 | (c)
53842.929 | 5.729 | 5.712 | -5.891 | -5.908 | 2004 | 2067 | 2082 | 2004 | 5712 | 4835 |  | CORR | CIGR | 05:13 | 05:23 | 05:26 | 31 | 157 | 11 | EXT |  | 0.89 | (c)
53843.248 | 6.048 | 6.008 | -5.572 | -5.612 | 2083 | -2153 | -2175 | 1973 | 5432 | 4835 |  | CORR | GENE | 05:26 | 06:02 | 05:59 | 180 | 405 | 13 | EXT |  | 0.91 | (c)
53843.905 | 6.705 | 6.591 | -4.915 | -5.029 | -2109 | -1945 | -1988 | 1868 | 4734 | 4835 |  | CORR | GENE | 06:10 | 06:36 | 06:29 | 295 | 241 | 10 | EXT |  | 0.92 | (c)
53844.062 | 6.862 | 6.785 | -4.758 | -4.835 | 1552 | 1689 | 1726 | 1552 | 4740 | 4835 |  | CORR | GENE | 04:00 | 04:22 | 04:28 | 95 | 347 | 11 | EXT |  | 0.89 | (c)
53846.301 | 9.101 | 8.983 | -2.519 | -2.637 | 2018 | -2004 | -2181 | 1920 | 2441 | 4835 |  | CORR | GENE | 05:16 | 06:27 | 05:58 | 196 | 523 | 11 | EXT |  | 0.91 | (c)
53848.587 | 11.387 | 11.366 | -0.233 | -0.254 | -1779 | -1707 | -1696 | 1612 | 200 | 4835 |  | CORR | GENE | 07:03 | 07:14 | 07:16 | 54 | 167 | 10 | EXT |  | 0.89 | (c)
53851.103 | 2.283 | 2.272 | -8.767 | -8.778 | 1279 | 1324 | 1327 | 1279 | 2272 | 4836 |  | CORR | CIGR | 04:03 | 04:11 | 04:11 | 29 | 97 | 14 | EXT |  | 0.89 | (c)
53859.724 | 10.904 | 10.891 | -0.146 | -0.159 | -1946 | -1881 | -1888 | 1829 | 135 | 4836 |  | CORR | CIGR | 07:23 | 07:34 | 07:32 | 24 | 117 | 12 | EXT | Аномалия находится на упругопластическом изгибе: R=510 D, максимальное растяжение на 5.9 час. | 0.89 | (c)
53862.777 | 2.907 | 2.896 | -8.643 | -8.654 | 850 | 889 | 893 | 850 | 2896 | 4837 |  | CORR | CIGR | 05:46 | 05:52 | 05:53 | 25 | 86 | 10 | EXT | Аномалия находится на упругопластическом изгибе: R=444 D, максимальное растяжение на 5.9 час. | 0.89 | (c)
53891.704 | 8.909 | 8.893 | -2.106 | -2.122 | -1624 | -1258 | -1358 | 606 | 2027 | 4839 |  | CORR | GENE | 06:55 | 07:54 | 07:38 | 95 | 532 | 10 | EXT |  | 0.89 | (c)
53893.81 | 0 | 0 | -11.255 | -11.255 | -2010 | -1326 | -1545 | 221 | 0 | 4840 | Смещение кромок | GWAN |  | 03:56 | 05:47 | 05:11 | 0 | 929 | 16 | EXT | Смещение кромок Наружу Величина смещения - 2.5 мм. |  | (c)
53893.81 | 0 | -0.028 | -11.255 | -11.283 | -1012 | -856 | -914 | 816 |  | 4840 | Нарушение формы кольцевого шва | GWAN |  | 06:38 | 07:03 | 06:53 | 0 | 195 |  | EXT | Нарушение формы кольцевого шва |  | (c)
53893.81 | 0 | 0 | -11.255 | -11.255 | -764 | -542 | -497 | 229 | 0 | 4840 | Смещение кромок | GWAN |  | 07:17 | 07:53 | 08:01 | 0 | 535 | 16 | EXT | Смещение кромок Наружу Величина смещения - 2.5 мм. |  | (c)
53904.859 | 11.049 | 11.015 | -0.206 | -0.24 | -790 | -773 | -776 | 763 | 183 | 4840 |  | CORR | AXGR | 07:13 | 07:16 | 07:15 | 57 | 28 | 12 | EXT |  | 0.89 | (c)
53909.336 | 4.271 | 4.239 | -7.104 | -7.136 | -1890 | -1768 | -1768 | 1646 | 4239 | 4841 |  | CORR | GENE | 07:26 | 07:45 | 07:45 | 48 | 244 | 13 | EXT |  | 0.89 | (c)
53985.45 | 0 | -0.031 | -10.565 | -10.596 | -274 | 376 | 391 | 274 |  | 4848 | Нарушение формы кольцевого шва | GWAN |  | 11:36 | 01:21 | 13:24 | 0 | 1331 |  | EXT | Нарушение формы кольцевого шва |  | (c)
53985.45 | 0 | -0.03 | -10.565 | -10.595 | 1797 | 2171 | -1982 | 0 |  | 4848 | Нарушение формы кольцевого шва | GWAN |  | 05:11 | 06:11 | 07:01 | 0 | 1365 |  | EXT | Нарушение формы кольцевого шва |  | (c)
53986.956 | 1.506 | 1.481 | -9.059 | -9.084 | -2180 | -2140 | -2133 | 50 | 1481 | 4848 |  | CORR | GENE | 06:29 | 06:35 | 06:36 | 58 | 94 | 11 | EXT |  | 0.89 | (c)
53994.516 | 9.066 | 9.018 | -1.499 | -1.547 | 1633 | 1787 | 1812 | 239 | 1483 | 4848 |  | CORR | GENE | 04:44 | 05:09 | 05:13 | 64 | 359 | 10 | EXT |  | 0.89 | (c)
53994.928 | 9.478 | 9.455 | -1.087 | -1.11 | 1619 | 1737 | 1728 | 394 | 1053 | 4848 |  | CORR | GENE | 04:42 | 05:01 | 04:59 | 57 | 217 | 11 | EXT |  | 0.89 | (c)
53995.073 | 9.623 | 9.599 | -0.942 | -0.966 | -1394 | -1344 | -1341 | 837 | 916 | 4848 |  | CORR | GENE | 08:36 | 08:44 | 08:44 | 50 | 105 | 12 | EXT |  | 0.89 | (c)
53996.015 | 0 | 0 | -10.885 | -10.885 | 545 | 724 | 799 | 545 | 0 | 4849а | Смещение кромок | GWAN |  | 04:19 | 04:48 | 05:00 | 0 | 508 | 16 | EXT | Смещение кромок Вовнутрь Величина смещения - 2.6 мм. |  | (c)
53996.015 | 0 | 0 | -10.885 | -10.885 | 1486 | 1829 | 1884 | 0 | 0 | 4849а | Смещение кромок | GWAN |  | 06:51 | 07:47 | 07:56 | 0 | 795 | 15 | EXT | Смещение кромок Вовнутрь Величина смещения - 2.3 мм. |  | (c)
54000.978 | 4.963 | 4.918 | -5.922 | -5.967 | 935 | 1000 | 1038 | 935 | 4918 | 4849а |  | CORR | GENE | 05:22 | 05:33 | 05:39 | 66 | 206 | 10 | EXT |  | 0.89 | (c)
54033.017 | 3.187 | 3.147 | -7.203 | -7.243 | 1801 | 1977 | 1961 | 109 | 3147 | 4852а |  | CORR | GENE | 04:42 | 05:10 | 05:08 | 81 | 321 | 10 | EXT |  | 0.89 | (c)
54033.107 | 3.277 | 2.869 | -7.113 | -7.521 | -2200 | -2177 | -2185 | 31 | 2869 | 4852а |  | CORR | AXGR | 05:56 | 05:60 | 05:59 | 952 | 28 | 11 | EXT |  | 0.97 | (c)
54040.22 | 0 | 0 | -12.195 | -12.195 | -1979 | -1654 | -1753 | 1527 | 0 | 4852б | Смещение кромок | GWAN |  | 05:16 | 06:09 | 05:53 | 0 | 452 | 16 | EXT | Смещение кромок Наружу Величина смещения - 2.5 мм. Аномалия находится на упругопластическом изгибе: R=452 D, максимальное растяжение на 6.2 час. |  | (c)
54052.415 | 0 | -0.051 | -11.665 | -11.716 | 1085 | 1250 | 1241 | 1085 |  | 4853а | Нарушение формы кольцевого шва | GWAN |  | 11:60 | 00:26 | 12:25 | 0 | 310 |  | EXT | Нарушение формы кольцевого шва Аномалия находится на отводе. |  | (c)
54052.415 | 0 | -0.057 | -11.665 | -11.722 | 1629 | 1776 | 1763 | 1629 |  | 4853а | Вышлифовка на шве | GWAN | GENE | 01:28 | 01:51 | 01:49 | 86 | 267 | 14 | EXT | Вышлифовка на шве Аномалия находится на отводе. |  | (c)
54052.415 | 0 | -0.049 | -11.665 | -11.714 | -2180 | -2073 | -1987 | 1794 |  | 4853а | Нарушение формы кольцевого шва | GWAN |  | 03:13 | 03:30 | 03:44 | 0 | 387 |  | EXT | Нарушение формы кольцевого шва Аномалия находится на отводе. |  | (c)
54064.08 | 0 | -0.055 | -12.14 | -12.195 | -1557 | -1395 | -1357 | 1157 |  | 4855а | Вышлифовка на шве | GWAN | GENE | 02:34 | 03:00 | 03:07 | 100 | 401 | 10 | EXT | Вышлифовка на шве Аномалия находится на отводе. |  | (c)
54064.08 | 0 | -0.04 | -12.14 | -12.18 | 273 | 352 | 577 | 273 |  | 4855а | Нарушение формы кольцевого шва | GWAN |  | 07:30 | 07:42 | 08:19 | 0 | 607 |  | EXT | Нарушение формы кольцевого шва Аномалия находится на отводе. |  | (c)
54076.165 | 12.085 | 12.051 | -0.055 | -0.089 | -1473 | -1341 | -1365 | 1256 | 40 | 4855а |  | CORR | GENE | 02:48 | 03:09 | 03:05 | 49 | 217 | 10 | EXT |  | 0.89 | (c)
54079.961 | 3.741 | 3.653 | -6.769 | -6.857 | 2212 | -2105 | -2102 | 1956 | 3653 | 4856а |  | CORR | GENE | 04:00 | 04:23 | 04:24 | 129 | 293 | 13 | EXT |  | 0.9 | (c)
54084.449 | 8.229 | 8.212 | -2.281 | -2.298 | -1535 | -1124 | -1293 | 1050 | 2122 | 4856а |  | CORR | GENE | 05:55 | 07:02 | 06:35 | 176 | 485 | 10 | EXT | Аномалия находится на упругопластическом изгибе: R=343 D, максимальное растяжение на 0 час. | 0.9 | (c)
54086.765 | 0.035 | 0.016 | -9.565 | -9.584 | 332 | 526 | 757 | 332 | 16 | 4857 |  | CORR | GENE | 04:49 | 05:20 | 05:57 | 108 | 849 | 14 | EXT | Аномалия находится на упругопластическом изгибе: R=433 D, максимальное растяжение на 11.9 час. | 0.9 | (c)
54086.795 | 0.065 | 0.033 | -9.535 | -9.567 | 1460 | 1538 | 1528 | 1460 | 33 | 4857 |  | CORR | GENE | 07:51 | 08:03 | 08:02 | 51 | 137 | 13 | EXT | Аномалия находится на упругопластическом изгибе: R=433 D, максимальное растяжение на 11.9 час. | 0.89 | (c)
54087.511 | 0.781 | 0.765 | -8.819 | -8.835 | 820 | 950 | 935 | 820 | 765 | 4857 |  | CORR | CIGR | 06:08 | 06:28 | 06:26 | 35 | 229 | 12 | EXT | Аномалия находится на упругопластическом изгибе: R=463 D, максимальное растяжение на 11.8 час. | 0.89 | (c)
54089.326 | 2.596 | 2.587 | -7.004 | -7.013 | 898 | 1016 | 981 | 898 | 2587 | 4857 |  | CORR | CIGR | 06:20 | 06:39 | 06:34 | 37 | 168 | 10 | EXT | Аномалия находится на упругопластическом изгибе: R=524 D, максимальное растяжение на 11.7 час. | 0.89 | (c)
54107.77 | 0 | -0.053 | -11.22 | -11.273 | 795 | 1038 | 1078 | 795 |  | 4859 | Нарушение формы кольцевого шва | GWAN |  | 00:49 | 01:28 | 01:34 | 0 | 567 |  | EXT | Нарушение формы кольцевого шва Аномалия находится на упругопластическом изгибе: R=554 D, максимальное растяжение на 11.6 час. |  | (c)
54107.77 | 0 | -0.035 | -11.22 | -11.255 | 1987 | 2152 | -2213 | 0 |  | 4859 | Нарушение формы кольцевого шва | GWAN |  | 04:01 | 04:28 | 04:43 | 0 | 521 |  | EXT | Нарушение формы кольцевого шва Аномалия находится на упругопластическом изгибе: R=554 D, максимальное растяжение на 11.6 час. |  | (c)
54129.152 | 10.162 | 10.092 | -0.913 | -0.983 | -2038 | -2022 | -2023 | 193 | 807 | 4860 |  | CORR | AXGR | 06:32 | 06:34 | 06:34 | 176 | 30 | 15 | EXT | Аномалия находится на упругопластическом изгибе: R=427 D, максимальное растяжение на 0.1 час. | 0.91 | (c)
54131.019 | 0.954 | 0.944 | -10.311 | -10.321 | 1831 | 2085 | 1983 | 1831 | 944 | 4861 |  | CORR | GENE | 06:10 | 06:51 | 06:35 | 73 | 305 | 12 | EXT | Аномалия находится на упругопластическом изгибе: R=409 D, максимальное растяжение на 11.9 час. | 0.89 | (c)
54139.506 | 9.441 | 9.318 | -1.824 | -1.947 | 2032 | 2051 | 2061 | 2032 | 1654 | 4861 |  | CORR | GENE | 06:43 | 06:46 | 06:47 | 293 | 57 | 10 | EXT | Аномалия находится на упругопластическом изгибе: R=344 D, максимальное растяжение на 11.9 час. | 0.92 | (c)
54145.714 | 4.384 | 4.356 | -7.046 | -7.074 | -558 | -472 | -361 | 164 | 4356 | 4862 |  | CORR | GENE | 05:04 | 05:18 | 05:36 | 54 | 394 | 10 | EXT | Аномалия находится на упругопластическом изгибе: R=412 D, максимальное растяжение на 11.9 час. | 0.89 | (c)
54153.697 | 0.937 | 0.92 | -8.318 | -8.335 | 1014 | 1288 | 1198 | 1014 | 920 | 4863 |  | CORR | GENE | 06:09 | 06:53 | 06:38 | 54 | 367 | 10 | EXT |  | 0.89 | (c)
54154.184 | 1.424 | 1.386 | -7.831 | -7.869 | 179 | 234 | 253 | 179 | 1386 | 4863 |  | CORR | GENE | 03:54 | 04:03 | 04:06 | 59 | 146 | 10 | EXT |  | 0.89 | (c)
54170.768 | 8.753 | 8.741 | -2.572 | -2.584 | 139 | 178 | 178 | 139 | 2561 | 4864 |  | CORR | CIGR | 03:48 | 03:54 | 03:54 | 23 | 76 | 15 | EXT | Аномалия находится на упругопластическом изгибе: R=584 D, максимальное растяжение на 5.9 час. | 0.89 | (c)
54171.357 | 9.342 | 9.33 | -1.983 | -1.995 | 168 | 224 | 238 | 168 | 1957 | 4864 |  | CORR | CIGR | 03:53 | 04:02 | 04:04 | 38 | 140 | 14 | EXT | Аномалия находится на упругопластическом изгибе: R=583 D, максимальное растяжение на 5.8 час. | 0.89 | (c)
54172.163 | 10.148 | 10.114 | -1.177 | -1.211 | 141 | 210 | 223 | 141 | 1142 | 4864 |  | CORR | GENE | 03:48 | 03:60 | 04:02 | 69 | 163 | 10 | EXT | Аномалия находится на упругопластическом изгибе: R=579 D, максимальное растяжение на 5.8 час. | 0.89 | (c)
54172.234 | 10.219 | 10.206 | -1.106 | -1.119 | 374 | 410 | 438 | 374 | 1074 | 4864 |  | CORR | CIGR | 04:26 | 04:32 | 04:36 | 45 | 128 | 10 | EXT | Аномалия находится на упругопластическом изгибе: R=579 D, максимальное растяжение на 5.8 час. | 0.89 | (c)
54172.297 | 10.282 | 10.266 | -1.043 | -1.059 | 167 | 242 | 231 | 167 | 1026 | 4864 |  | CORR | CIGR | 03:53 | 04:05 | 04:03 | 33 | 128 | 13 | EXT | Аномалия находится на упругопластическом изгибе: R=577 D, максимальное растяжение на 5.8 час. | 0.89 | (c)
54172.962 | 10.947 | 10.916 | -0.378 | -0.409 | 1212 | 1320 | 1299 | 1212 | 318 | 4864 |  | CORR | GENE | 06:41 | 06:59 | 06:55 | 91 | 174 | 11 | EXT | Аномалия находится на упругопластическом изгибе: R=574 D, максимальное растяжение на 5.8 час. | 0.89 | (c)
54173.04 | 11.025 | 10.964 | -0.3 | -0.361 | 52 | 178 | 186 | 52 | 247 | 4864 |  | CORR | GENE | 03:34 | 03:54 | 03:56 | 114 | 268 | 10 | EXT | Аномалия находится на упругопластическом изгибе: R=573 D, максимальное растяжение на 5.8 час. | 0.89 | (c)
54173.34 | 0 | -0.045 | -11.215 | -11.26 | 1876 | -2174 | -2195 | 1804 |  | 4865 | Нарушение формы кольцевого шва | GWAN |  | 02:24 | 03:30 | 03:27 | 0 | 781 |  | EXT | Нарушение формы кольцевого шва Аномалия находится на упругопластическом изгибе: R=572 D, максимальное растяжение на 5.8 час. |  | (c)
54173.34 | 0 | -0.034 | -11.215 | -11.249 | -335 | -9 | 120 | 0 |  | 4865 | Нарушение формы кольцевого шва | GWAN |  | 08:27 | 09:19 | 09:40 | 0 | 910 |  | EXT | Нарушение формы кольцевого шва Аномалия находится на упругопластическом изгибе: R=572 D, максимальное растяжение на 5.8 час. |  | (c)
54179.778 | 6.438 | 6.352 | -4.777 | -4.863 | -425 | -369 | -374 | 322 | 4704 | 4865 |  | CORR | GENE | 08:12 | 08:21 | 08:20 | 159 | 103 | 13 | EXT | Аномалия находится на упругопластическом изгибе: R=636 D, максимальное растяжение на 6.1 час. | 0.9 | (c)
54194.099 | 9.544 | 9.525 | -1.936 | -1.955 | -1534 | -1483 | -1462 | 1390 | 1928 | 4866 |  | CORR | CIGR | 04:46 | 04:55 | 04:58 | 27 | 145 | 11 | EXT | Аномалия находится на упругопластическом изгибе: R=541 D, максимальное растяжение на 6.4 час. | 0.89 | (c)
54196.035 | 0 | -0.06 | -10.885 | -10.945 | -1566 | -926 | -730 | 106 |  | 4867 | Нарушение формы кольцевого шва | GWAN |  | 07:53 | 09:36 | 10:08 | 0 | 1672 |  | EXT | Нарушение формы кольцевого шва Аномалия находится на упругопластическом изгибе: R=536 D, максимальное растяжение на 6.1 час. |  | (c)
54198.406 | 2.371 | 2.349 | -8.514 | -8.536 | 1656 | 1675 | 1672 | 543 | 2349 | 4867 |  | CORR | PITT | 04:33 | 04:36 | 04:35 | 43 | 32 | 15 | EXT | Аномалия находится на упругопластическом изгибе: R=500 D, максимальное растяжение на 5.7 час. | 0.89 | (c)
54204.819 | 8.784 | 8.765 | -2.101 | -2.12 | 1745 | 1793 | 1792 | 391 | 2071 | 4867 |  | CORR | GENE | 04:47 | 04:55 | 04:55 | 49 | 95 | 13 | EXT | Аномалия находится на упругопластическом изгибе: R=764 D, максимальное растяжение на 4.8 час. | 0.89 | (c)
54208.294 | 1.374 | 1.357 | -9.706 | -9.723 | 1633 | 1676 | 1675 | 514 | 1357 | 4868 |  | CORR | CIGR | 04:25 | 04:32 | 04:32 | 33 | 84 | 11 | EXT |  | 0.89 | (c)
54208.91 | 1.99 | 1.978 | -9.09 | -9.102 | 1652 | 1689 | 1720 | 443 | 1978 | 4868 |  | CORR | GENE | 04:28 | 04:34 | 04:39 | 54 | 136 | 12 | EXT |  | 0.89 | (c)
54210.516 | 3.596 | 3.509 | -7.484 | -7.571 | 1444 | 1506 | 1650 | 375 | 3509 | 4868 |  | CORR | GENE | 03:55 | 04:05 | 04:28 | 120 | 411 | 15 | EXT |  | 0.9 | (c)
54219.884 | 1.884 | 1.849 | -9.376 | -9.411 | 1964 | 2078 | 2056 | 83 | 1849 | 4869 |  | CORR | GENE | 04:22 | 04:41 | 04:37 | 53 | 183 | 10 | EXT |  | 0.89 | (c)
54225.216 | 7.216 | 7.203 | -4.044 | -4.057 | -2206 | -2157 | -2153 | 24 | 4029 | 4869 |  | CORR | CIGR | 05:09 | 05:17 | 05:18 | 28 | 107 | 10 | EXT |  | 0.89 | (c)
54229.93 | 0.67 | 0.613 | -10.67 | -10.727 | -220 | -144 | -138 | 55 | 613 | 4870 |  | CORR | GENE | 07:14 | 07:26 | 07:27 | 79 | 165 | 11 | EXT |  | 0.89 | (c)
54230.291 | 1.031 | 1.015 | -10.309 | -10.325 | -490 | -408 | -412 | 333 | 1015 | 4870 |  | CORR | CIGR | 06:30 | 06:44 | 06:43 | 35 | 157 | 11 | EXT |  | 0.89 | (c)
54235.748 | 6.488 | 6.323 | -4.852 | -5.017 | -689 | -680 | -674 | 659 | 4789 | 4870 |  | CORR | AXGR | 05:58 | 05:60 | 06:01 | 228 | 30 | 10 | EXT |  | 0.91 | (c)
54236.936 | 7.676 | 7.373 | -3.664 | -3.967 | -69 | -41 | -48 | 28 | 2350 | 4870 |  | CORR | AXGR | 07:38 | 07:43 | 07:42 | 1617 | 41 | 10 | EXT |  | 0.97 | (c)
54265.939 | 2.089 | 2.075 | -9.281 | -9.295 | -1931 | -1851 | -1864 | 299 | 2075 | 4873 |  | CORR | CIGR | 07:39 | 07:51 | 07:49 | 27 | 135 | 11 | EXT |  | 0.89 | (c)
54267.833 | 3.983 | 3.962 | -7.387 | -7.408 | -2166 | -2120 | -2110 | 64 | 3962 | 4873 |  | CORR | CIGR | 07:01 | 07:08 | 07:10 | 47 | 112 | 11 | EXT |  | 0.89 | (c)
54267.984 | 4.134 | 4.096 | -7.236 | -7.274 | -2170 | -2101 | -2112 | 61 | 4096 | 4873 |  | CORR | GENE | 07:00 | 07:11 | 07:09 | 64 | 116 | 10 | EXT |  | 0.89 | (c)
54271.52 | 7.67 | 7.615 | -3.7 | -3.755 | -1934 | -1910 | -1914 | 296 | 3631 | 4873 |  | CORR | AXGR | 07:38 | 07:42 | 07:41 | 124 | 41 | 10 | EXT |  | 0.89 | (c)
54272.741 | 8.891 | 8.812 | -2.479 | -2.558 | 1484 | 1502 | 1501 | 713 | 2272 | 4873 |  | CORR | AXGR | 04:50 | 04:53 | 04:52 | 286 | 33 | 10 | EXT |  | 0.92 | (c)
54272.852 | 9.002 | 8.973 | -2.368 | -2.397 | 1213 | 1266 | 1274 | 896 | 2347 | 4873 |  | CORR | GENE | 04:06 | 04:15 | 04:16 | 50 | 122 | 10 | EXT |  | 0.89 | (c)
54273.321 | 9.471 | 9.367 | -1.899 | -2.003 | -1903 | -1894 | -1888 | 328 | 1840 | 4873 |  | CORR | AXGR | 07:43 | 07:45 | 07:46 | 163 | 30 | 10 | EXT |  | 0.9 | (c)
54273.76 | 9.91 | 9.887 | -1.46 | -1.483 | 1665 | 1963 | 1882 | 131 | 1404 | 4873 |  | CORR | GENE | 05:19 | 06:07 | 05:54 | 79 | 435 | 10 | EXT |  | 0.89 | (c)
54273.897 | 10.047 | 10.025 | -1.323 | -1.345 | 1324 | 1359 | 1381 | 793 | 1279 | 4873 |  | CORR | GENE | 04:24 | 04:30 | 04:33 | 66 | 114 | 12 | EXT |  | 0.89 | (c)
54274.42 | 10.57 | 10.55 | -0.8 | -0.82 | 1510 | 1601 | 1589 | 562 | 785 | 4873 |  | CORR | CIGR | 04:54 | 05:09 | 05:07 | 35 | 159 | 10 | EXT |  | 0.89 | (c)
54274.454 | 10.604 | 10.588 | -0.766 | -0.782 | 1312 | 1352 | 1361 | 819 | 745 | 4873 |  | CORR | CIGR | 04:22 | 04:28 | 04:30 | 37 | 100 | 12 | EXT |  | 0.89 | (c)
54275.056 | 11.206 | 10.864 | -0.164 | -0.506 | 1180 | 1226 | 1210 | 990 | 17 | 4873 |  | CORR | GENE | 04:01 | 04:08 | 04:06 | 489 | 61 | 14 | EXT |  | 0.96 | (c)
54275.22 | 0 | -0.03 | -10.895 | -10.925 | 665 | 2068 | 1460 | 0 |  | 4874 | Нарушение формы кольцевого шва | GWAN |  | 04:19 | 08:06 | 06:28 | 0 | 1590 |  | EXT | Нарушение формы кольцевого шва |  | (c)
54277.138 | 1.918 | 1.521 | -8.977 | -9.374 | 661 | 687 | 704 | 661 | 1521 | 4874 |  | CORR | GENE | 04:19 | 04:23 | 04:26 | 434 | 87 | 10 | EXT |  | 0.93 | (c)
54284.79 | 9.57 | 9.555 | -1.325 | -1.34 | 990 | 1253 | 1205 | 811 | 1289 | 4874 |  | CORR | GENE | 05:12 | 05:54 | 05:46 | 51 | 430 | 11 | EXT |  | 0.89 | (c)
54285.246 | 10.026 | 10.003 | -0.869 | -0.892 | 807 | 865 | 1011 | 807 | 688 | 4874 |  | CORR | GENE | 04:42 | 04:52 | 05:15 | 204 | 407 | 11 | EXT |  | 0.91 | (c)
54285.762 | 10.542 | 10.531 | -0.353 | -0.364 | 794 | 887 | 866 | 794 | 324 | 4874 |  | CORR | CIGR | 04:40 | 04:55 | 04:52 | 40 | 144 | 12 | EXT |  | 0.89 | (c)
54286.115 | 0 | -0.039 | -11.395 | -11.434 | 1719 | -1184 | -1416 | 0 |  | 4875 | Нарушение формы кольцевого шва | GWAN |  | 05:19 | 09:30 | 08:53 | 0 | 2652 |  | EXT | Нарушение формы кольцевого шва |  | (c)
54288.137 | 2.022 | 2 | -9.373 | -9.395 | 2011 | 2207 | 2134 | 0 | 2000 | 4875 |  | CORR | GENE | 06:06 | 06:37 | 06:26 | 70 | 245 | 14 | EXT |  | 0.89 | (c)
54308.67 | 0.5 | 0.302 | -11.105 | -11.303 | 1700 | 1738 | 1737 | 1700 | 302 | 4877 |  | CORR | GENE | 04:50 | 04:56 | 04:55 | 612 | 74 | 15 | EXT |  | 0.98 | (c)
54319.775 | 0 | -0.039 | -10.79 | -10.829 | -616 | -452 | 212 | 616 |  | 4878 | Нарушение формы кольцевого шва | GWAN |  | 11:50 | 00:17 | 14:04 | 0 | 1656 |  | EXT | Нарушение формы кольцевого шва |  | (c)
54319.775 | 0 | -0.032 | -10.79 | -10.822 | 1760 | -1761 | -2148 | 1595 |  | 4878 | Нарушение формы кольцевого шва | GWAN |  | 06:14 | 08:46 | 07:43 | 0 | 1106 |  | EXT | Нарушение формы кольцевого шва |  | (c)
54331.37 | 0.805 | 0.723 | -10.185 | -10.267 | 1268 | 1302 | 1361 | 1268 | 723 | 4879 |  | CORR | GENE | 07:15 | 07:21 | 07:30 | 98 | 186 | 12 | EXT |  | 0.89 | (c)
54331.984 | 1.419 | 1.272 | -9.571 | -9.718 | 1255 | 1349 | 1326 | 1255 | 1272 | 4879 |  | CORR | GENE | 07:13 | 07:28 | 07:25 | 309 | 141 | 13 | EXT |  | 0.93 | (c)
54341.555 | 0 | 0 | -11.625 | -11.625 | -195 | 281 | 130 | 0 | 0 | 4880 | Смещение кромок | GWAN |  | 04:03 | 05:20 | 04:55 | 0 | 649 | 15 | EXT | Смещение кромок Наружу Величина смещения - 2.4 мм. |  | (c)
54350.529 | 8.974 | 8.952 | -2.651 | -2.673 | 244 | 330 | 333 | 244 | 2612 | 4880 |  | CORR | GENE | 05:14 | 05:28 | 05:28 | 61 | 179 | 10 | EXT |  | 0.89 | (c)
54360.223 | 7.043 | 7.016 | -2.217 | -2.244 | -464 | -290 | -299 | 135 | 2197 | 4881 |  | CORR | CIGR | 03:26 | 03:54 | 03:52 | 47 | 329 | 9 | EXT |  | 0.89 | (c)
54360.39 | 7.21 | 7.194 | -2.05 | -2.066 | -406 | -292 | -260 | 114 | 2017 | 4881 |  | CORR | GENE | 03:35 | 03:54 | 03:59 | 49 | 292 | 11 | EXT |  | 0.89 | (c)
54364.041 | 1.601 | 1.5 | -9.524 | -9.625 | -2066 | -1940 | -1940 | 164 | 1500 | 4882 |  | DENT | GENE | 06:16 | 06:36 | 06:36 | 189 | 254 | 0.5 | N/A | Глубина вмятины: 7 мм (0,5%). Линейка: 19 см в (150 см; 06:36 ч:мин) |  | (c)
54368.642 | 6.202 | 6.114 | -4.923 | -5.011 | -1909 | -1765 | -1798 | 322 | 4848 | 4882 |  | DENT | GENE | 06:41 | 07:05 | 06:59 | 163 | 221 | 0.5 | N/A | Глубина вмятины: 7 мм (0,5%). Линейка: 16 см в (611 см; 07:05 ч:мин) |  | (c)
54373.565 | 0 | -0.055 | -11.425 | -11.48 | 754 | 1003 | 1010 | 754 |  | 4883 | Нарушение формы кольцевого шва | GWAN |  | 00:37 | 01:17 | 01:18 | 0 | 513 |  | EXT | Нарушение формы кольцевого шва |  | (c)
54373.565 | 0 | 0 | -11.425 | -11.425 | 1328 | -2191 | 2211 | 0 | 0 | 4883 | Смещение кромок | GWAN |  | 02:09 | 04:41 | 04:32 | 0 | 1766 | 15 | EXT | Смещение кромок Наружу Величина смещения - 2.3 мм. |  | (c)
54373.565 | 0 | -0.048 | -11.425 | -11.473 | -1001 | -787 | -356 | 0 |  | 4883 | Нарушение формы кольцевого шва | GWAN |  | 07:53 | 08:28 | 09:38 | 0 | 1289 |  | EXT | Нарушение формы кольцевого шва |  | (c)
54376.926 | 3.361 | 3.335 | -8.064 | -8.09 | -1471 | -1381 | -1374 | 759 | 3335 | 4883 |  | CORR | GENE | 06:38 | 06:52 | 06:53 | 174 | 195 | 10 | EXT |  | 0.9 | (c)
54377.378 | 3.813 | 3.799 | -7.612 | -7.626 | -1618 | -1573 | -1574 | 613 | 3799 | 4883 |  | CORR | CIGR | 06:14 | 06:21 | 06:21 | 24 | 88 | 10 | EXT |  | 0.89 | (c)
54377.606 | 4.041 | 3.984 | -7.384 | -7.441 | -1809 | -1685 | -1675 | 421 | 3984 | 4883 |  | CORR | GENE | 05:43 | 06:03 | 06:05 | 85 | 269 | 11 | EXT |  | 0.89 | (c)
54384.99 | 0 | -0.04 | -11.485 | -11.525 | 1918 | 2170 | 2073 | 2 |  | 4884 | Нарушение формы кольцевого шва | GWAN |  | 02:57 | 03:38 | 03:23 | 0 | 311 |  | EXT | Нарушение формы кольцевого шва |  | (c)
54384.99 | 0 | 0 | -11.485 | -11.485 | 2191 | -2052 | -1864 | 0 | 0 | 4884 | Смещение кромок | GWAN |  | 03:42 | 04:17 | 04:47 | 0 | 814 | 16 | EXT | Смещение кромок Наружу Величина смещения - 2.6 мм. |  | (c)
54384.99 | 0 | -0.028 | -11.485 | -11.513 | -900 | -655 | -75 | 0 |  | 4884 | Нарушение формы кольцевого шва | GWAN |  | 07:23 | 08:02 | 09:36 | 0 | 1650 |  | EXT | Нарушение формы кольцевого шва |  | (c)
54425.727 | 6.392 | 6.363 | -2.583 | -2.612 | 566 | 687 | 649 | 566 | 2566 | 4887 |  | CORR | CIGR | 05:56 | 06:16 | 06:10 | 46 | 166 | 10 | EXT |  | 0.89 | (c)
54427.227 | 7.892 | 7.878 | -1.083 | -1.097 | -227 | 146 | 11 | 0 | 1023 | 4887 |  | CORR | GENE | 03:48 | 04:49 | 04:27 | 74 | 476 | 11 | EXT |  | 0.89 | (c)
54430.35 | 2.04 | 2.025 | -9.52 | -9.535 | 1153 | 1226 | 1245 | 1153 | 2025 | 4888 |  | CORR | CIGR | 05:32 | 05:44 | 05:47 | 38 | 184 | 11 | EXT | Аномалия находится на отводе. | 0.89 | (c)
54435.124 | 6.814 | 6.799 | -4.746 | -4.761 | -154 | -61 | -44 | 0 | 4722 | 4888 |  | CORR | CIGR | 02:01 | 02:16 | 02:19 | 39 | 220 | 10 | EXT | Аномалия находится на отводе. | 0.89 | (c)
54451.115 | 0 | -0.034 | -10.94 | -10.974 | 2209 | -604 | -732 | 0 |  | 4890 | Нарушение формы кольцевого шва | GWAN |  | 01:39 | 06:05 | 05:44 | 0 | 3041 |  | EXT | Нарушение формы кольцевого шва |  | (c)
54462.055 | 0 | -0.039 | -11.215 | -11.254 | 259 | 1484 | 1127 | 259 |  | 4891 | Нарушение формы кольцевого шва | GWAN |  | 06:52 | 10:09 | 09:12 | 0 | 1736 |  | EXT | Нарушение формы кольцевого шва |  | (c)
54465.399 | 3.344 | 3.332 | -7.871 | -7.883 | 722 | 748 | 750 | 722 | 3332 | 4891 |  | GOUG | CIGR | 08:06 | 08:11 | 08:11 | 28 | 57 | 14 | EXT | Задир. |  | (c)
54549.754 | 8.129 | 8.115 | -3.341 | -3.355 | -1119 | -1071 | -1073 | 1028 | 3327 | 4898 |  | CORR | CIGR | 07:22 | 07:29 | 07:29 | 28 | 91 | 13 | EXT |  | 0.89 | (c)
54549.786 | 8.161 | 8.112 | -3.309 | -3.358 | -1945 | -1911 | -1909 | 1874 | 3295 | 4898 |  | CORR | GENE | 05:08 | 05:14 | 05:14 | 63 | 71 | 10 | EXT |  | 0.89 | (c)
54552.673 | 11.048 | 11.036 | -0.422 | -0.434 | -1103 | -1060 | -1029 | 955 | 371 | 4898 |  | CORR | GENE | 07:24 | 07:31 | 07:36 | 63 | 149 | 12 | EXT |  | 0.89 | (c)
54556.332 | 3.237 | 3.188 | -8.123 | -8.172 | 1735 | 1759 | 1756 | 1735 | 3188 | 4899 |  | CORR | AXGR | 07:31 | 07:35 | 07:35 | 119 | 41 | 10 | EXT |  | 0.89 | (c)
54564.455 | 0 | -0.038 | -11.615 | -11.653 | 1227 | 1992 | -1915 | 597 |  | 4900 | Нарушение формы кольцевого шва | GWAN |  | 00:53 | 02:56 | 04:26 | 0 | 2637 |  | EXT | Нарушение формы кольцевого шва |  | (c)
54614.672 | 6.332 | 6.302 | -5.308 | -5.338 | 2128 | -2184 | -2210 | 2088 | 5254 | 4904 |  | CORR | GENE | 07:11 | 07:35 | 07:31 | 84 | 245 | 10 | EXT |  | 0.89 | (c)
54619.98 | 0 | -0.026 | -11.62 | -11.646 | 1110 | 1934 | -2132 | 913 |  | 4905 | Нарушение формы кольцевого шва | GWAN |  | 03:01 | 05:14 | 06:18 | 0 | 2437 |  | EXT | Нарушение формы кольцевого шва |  | (c)
54639.593 | 7.993 | 7.925 | -3.662 | -3.73 | -1829 | -1795 | -1803 | 1778 | 3437 | 4906 |  | CORR | GENE | 07:41 | 07:47 | 07:45 | 293 | 51 | 10 | EXT |  | 0.92 | (c)
54709.758 | 10.573 | 10.44 | -0.867 | -1 | 547 | 558 | 561 | 547 | 807 | 4912 |  | CORR | AXGR | 05:51 | 05:53 | 05:53 | 193 | 27 | 10 | EXT | Аномалия находится на упругопластическом изгибе: R=370 D, максимальное растяжение на 6.3 час. | 0.93 | (c)
54740.206 | 6.761 | 6.518 | -4.729 | -4.972 | -1188 | -920 | -929 | 670 | 4365 | 4915 |  | WRIN | GENE | 05:29 | 06:12 | 06:11 | 607 | 518 | 1.3 | N/A | Высота гофр: 19 мм (1,3%). Длина волны: 219 мм Аномалия находится на отводе. |  | (c)
54763.059 | 6.614 | 6.595 | -5.016 | -5.035 | 2146 | 2197 | 2229 | 2146 | 5004 | 4917 |  | CORR | CIGR | 05:06 | 05:14 | 05:19 | 31 | 166 | 10 | EXT | Аномалия находится на упругопластическом изгибе: R=478 D, максимальное растяжение на 11.8 час. | 0.89 | (c)
54768.441 | 0.366 | 0.357 | -10.844 | -10.853 | -1641 | -1582 | -1591 | 1540 | 357 | 4918 |  | CORR | CIGR | 04:03 | 04:13 | 04:11 | 25 | 101 | 13 | EXT | Аномалия находится на упругопластическом изгибе: R=527 D, максимальное растяжение на 11.9 час. | 0.89 | (c)
54775.98 | 7.905 | 7.89 | -3.305 | -3.32 | -499 | -247 | -337 | 175 | 3289 | 4918 |  | CORR | CIGR | 07:08 | 07:48 | 07:34 | 31 | 323 | 11 | EXT |  | 0.89 | (c)
54779.4 | 0.115 | 0.099 | -10.725 | -10.741 | -1371 | -1304 | -1303 | 1236 | 99 | 4919 |  | CORR | CIGR | 05:21 | 05:32 | 05:32 | 33 | 134 | 13 | EXT |  | 0.89 | (c)
54779.819 | 0.534 | 0.492 | -10.306 | -10.348 | -1575 | -1451 | -1435 | 1295 | 492 | 4919 |  | CORR | GENE | 04:48 | 05:08 | 05:10 | 525 | 280 | 12 | EXT |  | 0.95 | (c)
54780.698 | 1.413 | 1.38 | -9.427 | -9.46 | -1541 | -1358 | -1403 | 1266 | 1380 | 4919 |  | CORR | GENE | 04:53 | 05:23 | 05:16 | 297 | 275 | 11 | EXT |  | 0.92 | (c)
54781.53 | 2.245 | 2.232 | -8.595 | -8.608 | -2168 | -2127 | -2121 | 2074 | 2232 | 4919 |  | CORR | CIGR | 03:12 | 03:19 | 03:20 | 27 | 94 | 10 | EXT |  | 0.89 | (c)
54799.27 | 9.145 | 9.128 | -2.295 | -2.312 | 1142 | 1189 | 1204 | 1142 | 2282 | 4920 |  | CORR | CIGR | 04:36 | 04:44 | 04:46 | 30 | 123 | 14 | EXT | Аномалия находится на упругопластическом изгибе: R=338 D, максимальное растяжение на 5.8 час. | 0.9 | (c)
54806.557 | 4.992 | 4.979 | -6.613 | -6.626 | 649 | 691 | 689 | 649 | 4979 | 4921 |  | CORR | CIGR | 04:24 | 04:30 | 04:30 | 26 | 80 | 10 | EXT | Аномалия находится на упругопластическом изгибе: R=351 D, максимальное растяжение на 6 час. | 0.89 | (c)
54822.232 | 9.062 | 9.052 | -0.078 | -0.088 | -952 | -718 | -695 | 438 | 25 | 4922 |  | CORR | GENE | 05:60 | 06:38 | 06:41 | 63 | 515 | 10 | EXT |  | 0.89 | (c)
54833.5 | 0 | -0.045 | -11.53 | -11.575 | -2160 | -1711 | -1752 | 1345 |  | 4924 | Нарушение формы кольцевого шва | GWAN |  | 01:44 | 02:57 | 02:50 | 0 | 815 |  | EXT | Нарушение формы кольцевого шва |  | (c)
54833.65 | 0.15 | 0.128 | -11.38 | -11.402 | -862 | -407 | -559 | 256 | 128 | 4924 |  | CORR | GENE | 05:14 | 06:27 | 06:03 | 89 | 606 | 12 | EXT |  | 0.89 | (c)
54839.131 | 5.631 | 4.616 | -5.899 | -6.914 | -61 | -46 | -33 | 6 | 4616 | 4924 |  | CORR | GENE | 07:23 | 07:26 | 07:28 | 1416 | 55 | 10 | EXT |  | 0.97 | (c)
54840.409 | 6.909 | 6.829 | -4.621 | -4.701 | -978 | -816 | -855 | 731 | 4550 | 4924 |  | DENT | GENE | 04:55 | 05:21 | 05:15 | 151 | 248 | 0.4 | N/A | Глубина вмятины: 6 мм (0,4%). Линейка: 15 см в (683 см; 05:21 ч:мин) |  | (c)
54841.482 | 7.982 | 7.457 | -3.548 | -4.073 | -22 | 7 | 3 | 0 | 1242 | 4924 |  | CORR | GENE | 07:30 | 07:34 | 07:33 | 2831 | 49 | 10 | EXT |  | 0.97 | (c)
54845.03 | 0 | -0.045 | -11.355 | -11.4 | 2207 | -1969 | -2025 | 1796 |  | 4925 | Нарушение формы кольцевого шва | GWAN |  | 09:05 | 09:51 | 09:42 | 0 | 458 |  | EXT | Нарушение формы кольцевого шва |  | (c)
54848.242 | 3.212 | 2.563 | -8.143 | -8.792 | 502 | 535 | 546 | 502 | 2563 | 4925 |  | CORR | GENE | 04:30 | 04:36 | 04:37 | 1725 | 88 | 14 | EXT |  | 1.01 | (b)
54850.449 | 5.419 | 4.556 | -5.936 | -6.799 | 552 | 665 | 717 | 552 | 4556 | 4925 |  | CORR | GENE | 04:38 | 04:56 | 05:05 | 1133 | 329 | 11 | EXT |  | 0.97 | (c)
54852.008 | 6.978 | 6.927 | -4.377 | -4.428 | 636 | 888 | 857 | 636 | 4340 | 4925 |  | CORR | GENE | 04:52 | 05:33 | 05:28 | 88 | 443 | 10 | EXT |  | 0.89 | (c)
54856.571 | 0.186 | 0.142 | -11.149 | -11.193 | -1964 | -1871 | -1780 | 1596 | 142 | 4926 |  | CORR | GENE | 04:25 | 04:40 | 04:55 | 68 | 368 | 11 | EXT |  | 0.89 | (c)
54856.792 | 0.407 | 0.29 | -10.928 | -11.045 | -2014 | -1938 | -1967 | 1920 | 290 | 4926 |  | CORR | GENE | 04:17 | 04:30 | 04:25 | 137 | 94 | 10 | EXT |  | 0.9 | (c)
54857.59 | 1.205 | 1.174 | -10.13 | -10.161 | -1195 | -999 | -1063 | 931 | 1174 | 4926 |  | CORR | GENE | 06:30 | 07:01 | 06:51 | 70 | 264 | 14 | EXT |  | 0.89 | (c)
54867.72 | 0 | -0.043 | -11.515 | -11.558 | 1059 | 1313 | 1385 | 1059 |  | 4927 | Нарушение формы кольцевого шва | GWAN |  | 00:57 | 01:38 | 01:49 | 0 | 652 |  | EXT | Нарушение формы кольцевого шва |  | (c)
54899.312 | 8.447 | 8.249 | -2.958 | -3.156 | 1722 | 1758 | 1753 | 1722 | 2703 | 4929 |  | CORR | GENE | 05:11 | 05:16 | 05:16 | 453 | 61 | 15 | EXT |  | 0.96 | (c)
54900.218 | 9.353 | 8.742 | -2.052 | -2.663 | 1674 | 1701 | 1696 | 1674 | 1944 | 4929 |  | CORR | AXGR | 05:03 | 05:07 | 05:07 | 719 | 45 | 10 | EXT |  | 0.95 | (c)
54914.909 | 1.304 | 1.275 | -10.216 | -10.245 | 2085 | 2134 | 2128 | 2085 | 1275 | 4931 |  | CORR | GENE | 06:45 | 06:52 | 06:52 | 66 | 86 | 10 | EXT |  | 0.89 | (c)
54922.117 | 8.512 | 8.493 | -3.008 | -3.027 | 1403 | 1455 | 1458 | 1403 | 2985 | 4931 |  | CORR | CIGR | 04:55 | 05:03 | 05:03 | 42 | 108 | 12 | EXT |  | 0.89 | (c)
54959.875 | 0 | -0.033 | -11.495 | -11.528 | 1293 | 1551 | 1603 | 1293 |  | 4935 | Нарушение формы кольцевого шва | GWAN |  | 00:46 | 01:28 | 01:37 | 0 | 621 |  | EXT | Нарушение формы кольцевого шва |  | (c)
54959.875 | 0 | -0.038 | -11.495 | -11.533 | -249 | 99 | 176 | 0 |  | 4935 | Нарушение формы кольцевого шва | GWAN |  | 08:38 | 09:34 | 09:46 | 0 | 849 |  | EXT | Нарушение формы кольцевого шва |  | (c)
54960.629 | 0.754 | 0.725 | -10.741 | -10.77 | -1567 | -1534 | -1531 | 1495 | 725 | 4935 |  | CORR | GENE | 05:05 | 05:10 | 05:11 | 68 | 72 | 10 | EXT |  | 0.89 | (c)
54973.181 | 1.811 | 0.436 | -9.609 | -10.984 | -73 | -41 | -49 | 25 | 436 | 4936 |  | CORR | GENE | 07:09 | 07:14 | 07:13 | 2451 | 48 | 9 | EXT |  | 0.96 | (c)
54994.131 | 11.341 | 11.328 | -0.099 | -0.112 | 2108 | -2158 | -2205 | 2056 | 34 | 4937 |  | CORR | GENE | 06:49 | 07:20 | 07:13 | 78 | 297 | 10 | EXT |  | 0.89 | (c)
54994.136 | 11.346 | 11.296 | -0.094 | -0.144 | 1112 | 1162 | 1214 | 1112 | 86 | 4937 |  | CORR | GENE | 04:08 | 04:16 | 04:25 | 58 | 203 | 11 | EXT |  | 0.89 | (c)
54994.23 | 0 | -0.047 | -11.67 | -11.717 | 1956 | 2160 | -1629 | 753 |  | 4938 | Нарушение формы кольцевого шва | GWAN |  | 00:22 | 00:55 | 02:43 | 0 | 1751 |  | EXT | Нарушение формы кольцевого шва |  | (c)
54994.23 | 0 | -0.017 | -11.67 | -11.687 | -179 | -27 | 127 | 0 |  | 4938 | Нарушение формы кольцевого шва | GWAN |  | 06:37 | 07:02 | 07:27 | 0 | 612 |  | EXT | Нарушение формы кольцевого шва |  | (c)
55005.9 | 0 | -0.039 | -11.275 | -11.314 | -193 | 2045 | 1461 | 0 |  | 4939 | Нарушение формы кольцевого шва | GWAN |  | 00:48 | 06:50 | 05:15 | 0 | 3307 |  | EXT | Нарушение формы кольцевого шва |  | (c)
55016.609 | 10.709 | 10.696 | -0.566 | -0.579 | -2034 | -1985 | -1987 | 1940 | 544 | 4939 |  | CORR | CIGR | 07:51 | 07:59 | 07:59 | 35 | 95 | 13 | EXT |  | 0.89 | (c)
55039.899 | 11.399 | 11.352 | -0.216 | -0.263 | 493 | 991 | 817 | 493 | 192 | 4941 |  | CORR | GENE | 07:05 | 08:25 | 07:57 | 71 | 648 | 11 | EXT |  | 0.89 | (c)
55040.115 | 0 | -0.032 | -11.325 | -11.357 | 100 | 2164 | 2039 | 100 |  | 4942 | Нарушение формы кольцевого шва | GWAN |  | 03:50 | 09:23 | 09:03 | 0 | 3879 |  | EXT | Нарушение формы кольцевого шва |  | (c)
55140.865 | 0 | -0.054 | -11.425 | -11.479 | -961 | -581 | -729 | 498 |  | 4951 | Нарушение формы кольцевого шва | GWAN |  | 00:58 | 01:59 | 01:35 | 0 | 462 |  | EXT | Нарушение формы кольцевого шва Аномалия находится на упругопластическом изгибе: R=459 D, максимальное растяжение на 6.2 час. |  | (c)
55163.886 | 11.596 | 11.578 | -0.074 | -0.092 | 235 | 391 | 360 | 235 | 53 | 4952 |  | CORR | CIGR | 06:50 | 07:15 | 07:10 | 39 | 251 | 9 | EXT |  | 0.89 | (c)
55187.114 | 0.119 | 0.084 | -11.271 | -11.306 | -528 | -443 | -379 | 230 | 84 | 4955 |  | CORR | GENE | 07:32 | 07:46 | 07:56 | 56 | 298 | 10 | EXT |  | 0.89 | (c)
55220.944 | 0.164 | 0.145 | -11.211 | -11.23 | 331 | 413 | 408 | 331 | 145 | 4958 |  | CORR | CIGR | 03:38 | 03:51 | 03:50 | 38 | 153 | 10 | EXT |  | 0.89 | (c)
55221.367 | 0.587 | 0.572 | -10.788 | -10.803 | 162 | 212 | 211 | 162 | 572 | 4958 |  | CORR | CIGR | 03:10 | 03:18 | 03:18 | 31 | 98 | 14 | EXT |  | 0.89 | (c)
55266.696 | 2.011 | 2 | -9.444 | -9.455 | 273 | 321 | 329 | 273 | 2000 | 4962 |  | CORR | CIGR | 06:51 | 06:59 | 07:00 | 24 | 112 | 10 | EXT |  | 0.89 | (c)
55267.941 | 3.256 | 3.247 | -8.199 | -8.208 | 653 | 683 | 689 | 653 | 3247 | 4962 |  | CORR | CIGR | 07:52 | 07:57 | 07:58 | 21 | 72 | 13 | EXT |  | 0.89 | (c)
55268.018 | 3.333 | 3.318 | -8.122 | -8.137 | 515 | 526 | 532 | 515 | 3318 | 4962 |  | CORR | PITT | 07:30 | 07:32 | 07:33 | 28 | 33 | 19 | EXT |  | 0.89 | (c)
55290.393 | 2.718 | 2.687 | -8.727 | -8.758 | 2139 | -2213 | -2217 | 2112 | 2687 | 4964 |  | CORR | GENE | 07:44 | 08:02 | 08:01 | 74 | 210 | 10 | EXT |  | 0.89 | (c)
55299.795 | 0.675 | 0.618 | -10.75 | -10.807 | -1094 | -1003 | -941 | 789 | 618 | 4965 |  | CORR | GENE | 06:26 | 06:41 | 06:51 | 83 | 305 | 10 | EXT |  | 0.89 | (c)
55308.063 | 8.943 | 8.926 | -2.482 | -2.499 | -1849 | -1701 | -1742 | 1636 | 2452 | 4965 |  | CORR | CIGR | 04:24 | 04:48 | 04:41 | 47 | 213 | 11 | EXT |  | 0.89 | (c)
55308.332 | 9.212 | 9.2 | -2.213 | -2.225 | -1376 | -1326 | -1322 | 1268 | 2198 | 4965 |  | CORR | CIGR | 05:41 | 05:49 | 05:49 | 27 | 108 | 10 | EXT |  | 0.89 | (c)
55310.365 | 11.245 | 11.221 | -0.18 | -0.204 | -1755 | -1660 | -1676 | 1596 | 73 | 4965 |  | CORR | GENE | 04:39 | 04:55 | 04:52 | 131 | 159 | 11 | EXT |  | 0.9 | (c)
55316.82 | 6.275 | 6.238 | -5.055 | -5.092 | -1625 | -1564 | -1549 | 1474 | 5034 | 4966 |  | CORR | GENE | 04:00 | 04:10 | 04:12 | 58 | 150 | 11 | EXT |  | 0.89 | (c)
55319.867 | 9.322 | 9.243 | -2.008 | -2.087 | -2029 | -1718 | -1651 | 1273 | 1934 | 4966 |  | CORR | GENE | 02:55 | 03:45 | 03:56 | 153 | 756 | 11 | EXT |  | 0.9 | (c)
55323.806 | 1.931 | 1.884 | -9.199 | -9.246 | 2100 | 2165 | -2219 | 2077 | 1884 | 4967 |  | CORR | GENE | 02:54 | 03:05 | 03:17 | 62 | 284 | 11 | EXT | Аномалия находится на отводе. | 0.89 | (c)
55323.975 | 2.1 | 2.07 | -9.03 | -9.06 | -2214 | -2111 | -2106 | 1998 | 2070 | 4967 |  | CORR | GENE | 03:18 | 03:35 | 03:36 | 56 | 216 | 12 | EXT | Аномалия находится на отводе. | 0.89 | (c)
55333.005 | 0 | -0.061 | -11.465 | -11.526 | -1812 | -1699 | -1541 | 1269 |  | 4968 | Нарушение формы кольцевого шва | GWAN |  | 09:21 | 09:39 | 10:05 | 0 | 544 |  | EXT | Нарушение формы кольцевого шва Аномалия находится на отводе. |  | (c)
55350.465 | 5.995 | 5.979 | -5.325 | -5.341 | -1681 | -1606 | -1592 | 1504 | 5312 | 4969 |  | CORR | CIGR | 02:31 | 02:43 | 02:45 | 29 | 178 | 11 | EXT |  | 0.89 | (c)
55398.573 | 7.898 | 7.638 | -3.287 | -3.547 | 1343 | 1410 | 1456 | 1343 | 3259 | 4973 |  | CORR | GENE | 07:16 | 07:27 | 07:34 | 288 | 224 | 11 | EXT |  | 0.92 | (c)
55403.32 | 1.46 | 1.414 | -9.9 | -9.946 | 625 | 771 | 795 | 625 | 1414 | 4974 |  | CORR | GENE | 06:14 | 06:38 | 06:41 | 76 | 340 | 10 | EXT |  | 0.89 | (c)
55406.037 | 4.177 | 3.781 | -7.183 | -7.579 | 37 | 49 | 53 | 37 | 3781 | 4974 |  | CORR | AXGR | 04:39 | 04:41 | 04:42 | 493 | 31 | 10 | EXT |  | 0.94 | (c)
55422.765 | 9.545 | 9.536 | -2.14 | -2.149 | 1882 | 1936 | 1987 | 1882 | 2115 | 4975 |  | CORR | CIGR | 04:03 | 04:11 | 04:20 | 34 | 210 | 12 | EXT |  | 0.89 | (c)
55436.578 | 0.033 | 0.028 | -11.082 | -11.087 | -1180 | -1126 | -1129 | 1079 | 28 | 4977 |  | CORR | GENE | 06:34 | 06:43 | 06:42 | 97 | 101 | 14 | EXT | Аномалия находится на отводе. | 0.89 | (c)
55437.304 | 0.759 | 0.724 | -10.356 | -10.391 | -1317 | -1266 | -1268 | 1218 | 724 | 4977 |  | CORR | GENE | 06:12 | 06:20 | 06:20 | 68 | 99 | 10 | EXT | Аномалия находится на отводе. | 0.89 | (c)
55439.181 | 2.636 | 2.527 | -8.479 | -8.588 | -1418 | -1284 | -1319 | 1220 | 2527 | 4977 |  | CORR | GENE | 05:56 | 06:17 | 06:12 | 144 | 198 | 10 | EXT | Аномалия находится на отводе. | 0.9 | (c)
55440.405 | 3.86 | 3.825 | -7.255 | -7.29 | -1105 | -920 | -923 | 742 | 3825 | 4977 |  | CORR | GENE | 06:46 | 07:16 | 07:15 | 74 | 363 | 10 | EXT | Аномалия находится на отводе. | 0.89 | (c)
55442.159 | 5.614 | 5.46 | -5.501 | -5.655 | -1420 | -943 | -1056 | 693 | 5460 | 4977 |  | CORR | GENE | 05:55 | 07:12 | 06:54 | 179 | 727 | 10 | EXT | Аномалия находится на отводе. | 0.9 | (c)
55444.101 | 7.556 | 7.523 | -3.559 | -3.592 | -1533 | -1239 | -1344 | 1156 | 3508 | 4977 |  | CORR | GENE | 05:37 | 06:25 | 06:07 | 84 | 377 | 10 | EXT | Аномалия находится на отводе. | 0.89 | (c)
55446.949 | 10.404 | 10.382 | -0.711 | -0.733 | -1167 | -1064 | -1050 | 932 | 693 | 4977 |  | CORR | CIGR | 06:36 | 06:53 | 06:55 | 40 | 236 | 10 | EXT | Аномалия находится на отводе. | 0.89 | (c)
55447.66 | 0 | -0.041 | -11.515 | -11.556 | 437 | 1689 | 1376 | 437 |  | 4978 | Нарушение формы кольцевого шва | GWAN |  | 03:40 | 07:02 | 06:11 | 0 | 1879 |  | INT | Нарушение формы кольцевого шва Аномалия находится на отводе. |  | (c)
55482.015 | 0 | -0.038 | -10.94 | -10.978 | 912 | 2175 | 1694 | 912 |  | 4981 | Нарушение формы кольцевого шва | GWAN |  | 08:50 | 00:14 | 10:57 | 0 | 1564 |  | EXT | Нарушение формы кольцевого шва |  | (c)
55482.015 | 0 | -0.033 | -10.94 | -10.973 | -473 | -390 | -366 | 259 |  | 4981 | Нарушение формы кольцевого шва | GWAN |  | 05:07 | 05:20 | 05:24 | 0 | 214 |  | EXT | Нарушение формы кольцевого шва |  | (c)
55483.018 | 1.003 | 0.517 | -9.937 | -10.423 | -655 | -512 | -554 | 454 | 517 | 4981 |  | CORR | GENE | 04:37 | 05:00 | 04:54 | 748 | 200 | 11 | EXT |  | 0.96 | (c)
55491.565 | 9.55 | 9.523 | -1.39 | -1.417 | 55 | 253 | 248 | 55 | 1327 | 4981 |  | CORR | GENE | 06:32 | 07:04 | 07:03 | 90 | 386 | 10 | EXT |  | 0.89 | (c)
55492.955 | 0 | -0.043 | -11.635 | -11.678 | -2104 | -2025 | -1971 | 1837 |  | 4982 | Нарушение формы кольцевого шва | GWAN |  | 06:03 | 06:16 | 06:24 | 0 | 267 |  | EXT | Нарушение формы кольцевого шва |  | (c)
55492.955 | 0 | -0.043 | -11.635 | -11.678 | -255 | -96 | 437 | 0 |  | 4982 | Нарушение формы кольцевого шва | GWAN |  | 11:01 | 11:27 | 12:53 | 0 | 1385 |  | EXT | Нарушение формы кольцевого шва |  | (c)
55496.572 | 3.617 | 3.568 | -8.018 | -8.067 | -2114 | -1778 | -1841 | 1568 | 3568 | 4982 |  | CORR | GENE | 06:01 | 06:55 | 06:45 | 113 | 545 | 11 | EXT |  | 0.89 | (c)
55496.586 | 3.631 | 3.237 | -8.004 | -8.398 | -1066 | -1066 | -1006 | 946 | 3237 | 4982 |  | CORR | GENE | 08:50 | 08:50 | 08:60 | 1166 | 119 | 9 | EXT |  | 0.95 | (c)
55500.232 | 7.277 | 7.135 | -4.358 | -4.5 | -1557 | -1496 | -1496 | 1434 | 3976 | 4982 |  | CORR | GENE | 07:31 | 07:41 | 07:41 | 524 | 124 | 10 | EXT |  | 0.94 | (c)
55501.755 | 8.8 | 8.766 | -2.835 | -2.869 | -1624 | -1568 | -1571 | 1517 | 2800 | 4982 |  | CORR | GENE | 07:20 | 07:29 | 07:29 | 69 | 107 | 10 | EXT |  | 0.89 | (c)
55516.21 | 0 | -0.009 | -11.44 | -11.449 | 636 | 673 | 775 | 636 |  | 4984 | Нарушение формы кольцевого шва | GWAN |  | 06:21 | 06:27 | 06:43 | 0 | 279 |  | EXT | Нарушение формы кольцевого шва |  | (c)
55516.21 | 0 | -0.026 | -11.44 | -11.466 | 1200 | 1648 | 1897 | 1200 |  | 4984 | Нарушение формы кольцевого шва | GWAN |  | 07:52 | 09:04 | 09:44 | 0 | 1395 |  | EXT | Нарушение формы кольцевого шва |  | (c)
55537.478 | 9.828 | 9.656 | -1.877 | -2.049 | 688 | 724 | 714 | 688 | 1779 | 4985 |  | CORR | GENE | 05:56 | 06:02 | 06:00 | 270 | 53 | 10 | EXT |  | 0.91 | (c)
55540.668 | 1.313 | 1.289 | -10.387 | -10.411 | 1590 | 1864 | 1814 | 1590 | 1289 | 4986 |  | CORR | GENE | 05:51 | 06:35 | 06:27 | 105 | 448 | 11 | EXT |  | 0.89 | (c)
55542.57 | 3.215 | 3.178 | -8.485 | -8.522 | 1240 | 1300 | 1304 | 1240 | 3178 | 4986 |  | CORR | CIGR | 04:54 | 05:04 | 05:05 | 47 | 127 | 10 | EXT |  | 0.89 | (c)
55542.701 | 3.346 | 3.321 | -8.354 | -8.379 | 1234 | 1290 | 1312 | 1234 | 3321 | 4986 |  | CORR | GENE | 04:54 | 05:03 | 05:06 | 50 | 155 | 14 | EXT |  | 0.89 | (c)
55543.467 | 4.112 | 4.08 | -7.588 | -7.62 | 1105 | 1247 | 1220 | 1105 | 4080 | 4986 |  | CORR | GENE | 04:33 | 04:56 | 04:51 | 78 | 231 | 12 | EXT |  | 0.89 | (c)
55543.779 | 4.424 | 4.391 | -7.276 | -7.309 | 2104 | -2209 | -2203 | 2049 | 4391 | 4986 |  | CORR | GENE | 07:14 | 07:38 | 07:39 | 57 | 308 | 12 | EXT |  | 0.89 | (c)
55547.931 | 8.576 | 8.481 | -3.124 | -3.219 | 1341 | 1428 | 1671 | 1341 | 3076 | 4986 |  | CORR | GENE | 05:11 | 05:25 | 06:04 | 143 | 661 | 15 | EXT |  | 0.9 | (c)
55620.055 | 0 | -0.028 | -11.515 | -11.543 | -1294 | -913 | -695 | 95 |  | 4993 | Нарушение формы кольцевого шва | GWAN |  | 03:52 | 04:54 | 05:29 | 0 | 1199 |  | EXT | Нарушение формы кольцевого шва |  | (c)
55654.405 | 0 | -0.062 | -11.545 | -11.607 | 1971 | 2196 | -1846 | 1201 |  | 4996 | Нарушение формы кольцевого шва | GWAN |  | 08:19 | 08:55 | 10:03 | 0 | 1289 |  | EXT | Нарушение формы кольцевого шва |  | (c)
55676.96 | 0 | -0.049 | -11.545 | -11.594 | 234 | 523 | 718 | 234 |  | 4998 | Нарушение формы кольцевого шва | GWAN |  | 11:26 | 00:13 | 12:44 | 0 | 969 |  | EXT | Нарушение формы кольцевого шва |  | (c)
55676.96 | 0 | -0.033 | -11.545 | -11.578 | 1634 | 2171 | 2174 | 1634 |  | 4998 | Нарушение формы кольцевого шва | GWAN |  | 03:12 | 04:39 | 04:39 | 0 | 1080 |  | EXT | Нарушение формы кольцевого шва |  | (c)
55688.505 | 0 | -0.025 | -11.6 | -11.625 | 1724 | 1737 | 1735 | 1724 |  | 4999 | Нарушение формы кольцевого шва | GWAN |  | 05:57 | 05:59 | 05:59 | 0 | 22 |  | INT | Нарушение формы кольцевого шва |  | (c)
55688.505 | 0 | -0.028 | -11.6 | -11.628 | -1661 | -1057 | -902 | 142 |  | 4999 | Нарушение формы кольцевого шва | GWAN |  | 08:51 | 10:28 | 10:53 | 0 | 1519 |  | EXT | Нарушение формы кольцевого шва |  | (c)
55689.95 | 1.445 | 1.417 | -10.155 | -10.183 | 1890 | 2015 | 2036 | 1890 | 1417 | 4999 |  | CORR | GENE | 06:24 | 06:44 | 06:48 | 55 | 293 | 10 | EXT |  | 0.89 | (c)
55700.105 | 0 | -0.035 | -11.56 | -11.595 | -743 | 383 | 1372 | 0 |  | 5000 | Нарушение формы кольцевого шва | GWAN |  | 07:60 | 11:02 | 13:41 | 0 | 4230 |  | EXT | Нарушение формы кольцевого шва |  | (c)
55711.665 | 0 | 0 | -11.025 | -11.025 | -1036 | -703 | -722 | 408 | 0 | 5001 | Смещение кромок | GWAN |  | 01:03 | 01:57 | 01:54 | 0 | 628 | 18 | EXT | Смещение кромок Вовнутрь Величина смещения - 2.8 мм. |  | (c)
55711.665 | 0 | -0.024 | -11.025 | -11.049 | 8 | 101 | 125 | 8 |  | 5001 | Нарушение формы кольцевого шва | GWAN |  | 03:52 | 04:07 | 04:11 | 0 | 232 |  | EXT | Нарушение формы кольцевого шва |  | (c)
55728.056 | 5.366 | 5.336 | -6.029 | -6.059 | -1195 | -915 | -1009 | 823 | 5336 | 5002 |  | CORR | GENE | 06:08 | 06:53 | 06:38 | 109 | 372 | 10 | EXT |  | 0.89 | (c)
55734.085 | 0 | -0.031 | -11.135 | -11.166 | 377 | 697 | 702 | 377 |  | 5003 | Нарушение формы кольцевого шва | GWAN |  | 00:45 | 01:37 | 01:38 | 0 | 651 |  | EXT | Нарушение формы кольцевого шва |  | (c)
55734.085 | 0 | -0.022 | -11.135 | -11.157 | -1890 | -1774 | -1668 | 341 |  | 5003 | Нарушение формы кольцевого шва | GWAN |  | 06:39 | 06:58 | 07:15 | 0 | 443 |  | EXT | Нарушение формы кольцевого шва |  | (c)
55734.392 | 0.307 | 0.229 | -10.828 | -10.906 | -1839 | -1803 | -1798 | 391 | 229 | 5003 |  | CORR | GENE | 06:48 | 06:53 | 06:54 | 328 | 82 | 14 | EXT |  | 0.94 | (c)
55737.696 | 3.611 | 3.581 | -7.524 | -7.554 | -1888 | -1838 | -1820 | 343 | 3581 | 5003 |  | CORR | GENE | 06:40 | 06:48 | 06:51 | 68 | 136 | 9 | EXT |  | 0.89 | (c)
55737.782 | 3.697 | 3.671 | -7.438 | -7.464 | -1853 | -1798 | -1800 | 377 | 3671 | 5003 |  | CORR | GENE | 06:45 | 06:54 | 06:54 | 49 | 106 | 8 | EXT |  | 0.89 | (c)
55744.64 | 10.555 | 10.454 | -0.58 | -0.681 | -1555 | -1522 | -1521 | 675 | 433 | 5003 |  | CORR | GENE | 07:33 | 07:39 | 07:39 | 248 | 69 | 10 | EXT |  | 0.91 | (c)
55745.22 | 0 | -0.022 | -11.29 | -11.312 | 1602 | 1739 | 1787 | 258 |  | 5004 | Нарушение формы кольцевого шва | GWAN |  | 01:19 | 01:42 | 01:49 | 0 | 371 |  | EXT | Нарушение формы кольцевого шва |  | (c)
55745.22 | 0 | -0.011 | -11.29 | -11.301 | -1942 | -1913 | -1824 | 289 |  | 5004 | Нарушение формы кольцевого шва | GWAN |  | 03:48 | 03:52 | 04:07 | 0 | 236 |  | EXT | Нарушение формы кольцевого шва |  | (c)
55745.22 | 0 | -0.009 | -11.29 | -11.299 | -1312 | -1105 | -1159 | 919 |  | 5004 | Нарушение формы кольцевого шва | GWAN |  | 05:29 | 06:03 | 05:54 | 0 | 306 |  | EXT | Нарушение формы кольцевого шва |  | (c)
55745.22 | 0 | -0.032 | -11.29 | -11.322 | 51 | 260 | 282 | 51 |  | 5004 | Нарушение формы кольцевого шва | GWAN |  | 09:09 | 09:43 | 09:46 | 0 | 462 |  | EXT | Нарушение формы кольцевого шва |  | (c)
55756.51 | 0 | 0 | -10.95 | -10.95 | -1124 | -495 | -641 | 157 | 0 | 5005 | Смещение кромок | GWAN |  | 03:47 | 05:28 | 05:05 | 0 | 967 | 17 | EXT | Смещение кромок Вовнутрь Величина смещения - 2.7 мм. |  | (c)
55756.51 | 0 | -0.027 | -10.95 | -10.977 | 107 | 347 | 296 | 107 |  | 5005 | Нарушение формы кольцевого шва | GWAN |  | 07:06 | 07:44 | 07:36 | 0 | 378 |  | EXT | Нарушение формы кольцевого шва |  | (c)
55767.46 | 0 | -0.032 | -11.675 | -11.707 | -175 | 26 | 45 | 0 |  | 5006 | Нарушение формы кольцевого шва | GWAN |  | 09:05 | 09:38 | 09:41 | 0 | 441 |  | EXT | Нарушение формы кольцевого шва |  | (c)
55772.944 | 5.484 | 5.258 | -6.191 | -6.417 | -1859 | -1807 | -1623 | 1386 | 5258 | 5006 |  | CORR | GENE | 04:33 | 04:42 | 05:12 | 253 | 474 | 10 | EXT |  | 0.91 | (c)
55774.771 | 7.311 | 7.292 | -4.364 | -4.383 | -793 | -688 | -691 | 590 | 4322 | 5006 |  | CORR | GENE | 07:26 | 07:43 | 07:42 | 61 | 203 | 12 | EXT |  | 0.89 | (c)
55776.989 | 9.529 | 9.455 | -2.146 | -2.22 | -857 | -832 | -833 | 808 | 2107 | 5006 |  | CORR | GENE | 07:15 | 07:19 | 07:19 | 113 | 48 | 10 | EXT |  | 0.89 | (c)
55779.135 | 0 | -0.026 | -11.325 | -11.351 | -1417 | -444 | 519 | 0 |  | 5007 | Нарушение формы кольцевого шва | GWAN |  | 00:27 | 03:04 | 05:39 | 0 | 3873 |  | EXT | Нарушение формы кольцевого шва |  | (c)
55787.711 | 8.576 | 8.289 | -2.749 | -3.036 | 415 | 470 | 585 | 415 | 2703 | 5007 |  | CORR | GENE | 05:22 | 05:31 | 05:50 | 333 | 340 | 10 | EXT |  | 0.92 | (c)
55788.119 | 8.984 | 8.939 | -2.341 | -2.386 | 392 | 467 | 472 | 392 | 2280 | 5007 |  | CORR | GENE | 05:19 | 05:31 | 05:32 | 106 | 159 | 10 | EXT |  | 0.89 | (c)
55788.517 | 9.382 | 9.362 | -1.943 | -1.963 | 314 | 367 | 384 | 314 | 1918 | 5007 |  | CORR | CIGR | 05:06 | 05:15 | 05:17 | 45 | 141 | 11 | EXT |  | 0.89 | (c)
55788.815 | 9.68 | 9.664 | -1.645 | -1.661 | 265 | 366 | 360 | 265 | 1623 | 5007 |  | CORR | CIGR | 04:58 | 05:15 | 05:13 | 38 | 189 | 10 | EXT |  | 0.89 | (c)
55790.46 | 0 | -0.03 | -11.7 | -11.73 | -1511 | -874 | -788 | 66 |  | 5008 | Нарушение формы кольцевого шва | GWAN |  | 08:13 | 09:56 | 10:10 | 0 | 1445 |  | EXT | Нарушение формы кольцевого шва |  | (c)
55807.852 | 5.692 | 5.569 | -5.978 | -6.101 | 49 | 89 | 82 | 49 | 5419 | 5009 |  | SCC | GENE | 07:01 | 07:07 | 07:06 | 682 | 66 | 15 | EXT | Аномалия находится в зоне сварного шва. | 1 | (b)
55813.83 | 0 | -0.033 | -11.58 | -11.613 | 699 | 844 | 926 | 699 |  | 5010 | Нарушение формы кольцевого шва | GWAN |  | 01:59 | 02:23 | 02:36 | 0 | 454 |  | EXT | Нарушение формы кольцевого шва |  | (c)
55813.83 | 0 | -0.034 | -11.58 | -11.614 | -1265 | -595 | -783 | 300 |  | 5010 | Нарушение формы кольцевого шва | GWAN |  | 08:42 | 10:30 | 10:00 | 0 | 965 |  | EXT | Нарушение формы кольцевого шва |  | (c)
55836.7 | 0 | -0.029 | -10.86 | -10.889 | 797 | 979 | 966 | 797 |  | 5012 | Нарушение формы кольцевого шва | GWAN |  | 08:47 | 09:17 | 09:15 | 0 | 338 |  | EXT | Нарушение формы кольцевого шва |  | (c)
55847.56 | 0 | -0.033 | -11.515 | -11.548 | 364 | 825 | 701 | 364 |  | 5013 | Нарушение формы кольцевого шва | GWAN |  | 00:55 | 02:09 | 01:49 | 0 | 674 |  | EXT | Нарушение формы кольцевого шва |  | (c)
55850.055 | 2.495 | 2.474 | -9.02 | -9.041 | 2023 | 2059 | 2086 | 2023 | 2474 | 5013 |  | CORR | GENE | 05:23 | 05:29 | 05:33 | 48 | 127 | 13 | EXT |  | 0.89 | (c)
55850.209 | 2.649 | 2.597 | -8.866 | -8.918 | 2171 | -2178 | -2128 | 1967 | 2597 | 5013 |  | CORR | GENE | 05:47 | 06:05 | 06:13 | 85 | 323 | 14 | EXT |  | 0.89 | (c)
55850.338 | 2.778 | 2.749 | -8.737 | -8.766 | 2019 | 2115 | 2100 | 2019 | 2749 | 5013 |  | CORR | GENE | 05:22 | 05:38 | 05:35 | 54 | 162 | 14 | EXT |  | 0.89 | (c)
55850.585 | 3.025 | 2.974 | -8.49 | -8.541 | -2142 | -2065 | -2071 | 2001 | 2974 | 5013 |  | CORR | GENE | 06:11 | 06:23 | 06:22 | 67 | 141 | 15 | EXT |  | 0.89 | (c)
55870.71 | 0 | -0.022 | -11.045 | -11.067 | 742 | 907 | 1085 | 742 |  | 5015 | Нарушение формы кольцевого шва | GWAN |  | 01:49 | 02:15 | 02:44 | 0 | 686 |  | EXT | Нарушение формы кольцевого шва |  | (c)
55870.71 | 0 | -0.031 | -11.045 | -11.076 | -1823 | -1625 | -1109 | 396 |  | 5015 | Нарушение формы кольцевого шва | GWAN |  | 06:55 | 07:27 | 08:50 | 0 | 1426 |  | EXT | Нарушение формы кольцевого шва |  | (c)
55881.755 | 0 | -0.03 | -11.235 | -11.265 | -2191 | -1884 | -1526 | 860 |  | 5016 | Нарушение формы кольцевого шва | GWAN |  | 06:51 | 07:41 | 08:39 | 0 | 1331 |  | EXT | Нарушение формы кольцевого шва |  | (c)
55916.02 | 0 | 0 | -11.67 | -11.67 | -2169 | -1729 | -1784 | 1399 | 0 | 5019 | Смещение кромок | GWAN |  | 04:21 | 05:32 | 05:23 | 0 | 771 | 18 | EXT | Смещение кромок Наружу Величина смещения - 2.8 мм. |  | (c)
55927.69 | 0 | 0 | -11.61 | -11.61 | 1658 | 1947 | 2026 | 1658 | 0 | 5020 | Смещение кромок | GWAN |  | 04:14 | 05:00 | 05:13 | 0 | 736 | 15 | EXT | Смещение кромок Вовнутрь Величина смещения - 2.4 мм. |  | (c)
55927.69 | 0 | -0.04 | -11.61 | -11.65 | -963 | 82 | -412 | 0 |  | 5020 | Нарушение формы кольцевого шва | GWAN |  | 09:11 | 11:59 | 10:39 | 0 | 1102 |  | EXT | Нарушение формы кольцевого шва |  | (c)
55931.98 | 4.29 | 4.268 | -7.32 | -7.342 | -1903 | -1825 | -1817 | 1730 | 4268 | 5020 |  | CORR | CIGR | 06:39 | 06:51 | 06:53 | 46 | 174 | 9 | EXT |  | 0.89 | (c)
55933.034 | 5.344 | 5.324 | -6.266 | -6.286 | -1544 | -1523 | -1526 | 1508 | 5324 | 5020 |  | CORR | PITT | 07:37 | 07:40 | 07:40 | 39 | 36 | 15 | EXT |  | 0.89 | (c)
55934.121 | 6.431 | 6.367 | -5.179 | -5.243 | -1560 | -1549 | -1543 | 1526 | 5073 | 5020 |  | CORR | AXGR | 07:34 | 07:36 | 07:37 | 170 | 34 | 11 | EXT |  | 0.9 | (c)
55935.875 | 8.185 | 8.176 | -3.425 | -3.434 | -1590 | -1518 | -1523 | 1455 | 3389 | 5020 |  | CORR | CIGR | 07:29 | 07:41 | 07:40 | 45 | 135 | 10 | EXT |  | 0.89 | (c)
55937.376 | 9.686 | 9.596 | -1.924 | -2.014 | -1552 | -1534 | -1529 | 1507 | 1837 | 5020 |  | CORR | AXGR | 07:35 | 07:38 | 07:39 | 177 | 46 | 10 | EXT |  | 0.9 | (c)
55950.84 | 0 | 0 | -11.655 | -11.655 | -568 | -121 | -161 | 0 | 0 | 5022 | Смещение кромок | GWAN |  | 02:22 | 03:34 | 03:28 | 0 | 815 | 16 | EXT | Смещение кромок Наружу Величина смещения - 2.5 мм. |  | (c)
55950.84 | 0 | -0.034 | -11.655 | -11.689 | 1464 | 1641 | 1668 | 1464 |  | 5022 | Нарушение формы кольцевого шва | GWAN |  | 07:50 | 08:19 | 08:23 | 0 | 406 |  | EXT | Нарушение формы кольцевого шва |  | (c)
55953.668 | 2.828 | 2.809 | -8.827 | -8.846 | 1161 | 1235 | 1241 | 1161 | 2809 | 5022 |  | CORR | GENE | 07:01 | 07:13 | 07:14 | 87 | 161 | 10 | EXT |  | 0.89 | (c)
55957.572 | 6.732 | 6.72 | -4.923 | -4.935 | 1145 | 1165 | 1163 | 1145 | 4904 | 5022 |  | CORR | PITT | 06:59 | 07:02 | 07:01 | 31 | 35 | 15 | EXT |  | 0.89 | (c)
55977.496 | 3.421 | 3.368 | -8.229 | -8.282 | 1400 | 1525 | 1543 | 1400 | 3368 | 5024 |  | CORR | GENE | 05:35 | 05:55 | 05:58 | 203 | 286 | 9 | EXT |  | 0.9 | (c)
55977.684 | 3.609 | 3.593 | -8.041 | -8.057 | 985 | 1201 | 1144 | 985 | 3593 | 5024 |  | CORR | GENE | 04:28 | 05:03 | 04:53 | 68 | 318 | 10 | EXT |  | 0.89 | (c)
55977.826 | 3.751 | 3.728 | -7.899 | -7.922 | 1244 | 1293 | 1365 | 1244 | 3728 | 5024 |  | CORR | GENE | 05:10 | 05:17 | 05:29 | 110 | 242 | 10 | EXT |  | 0.89 | (c)
55978.368 | 4.293 | 4.219 | -7.357 | -7.431 | 2105 | -2220 | 2211 | 2105 | 4219 | 5024 |  | CORR | GENE | 07:28 | 07:50 | 07:46 | 105 | 213 | 11 | EXT |  | 0.89 | (c)
55979.029 | 4.954 | 4.92 | -6.696 | -6.73 | 2002 | 2216 | 2193 | 2002 | 4920 | 5024 |  | CORR | GENE | 07:12 | 07:46 | 07:43 | 59 | 381 | 10 | EXT |  | 0.89 | (c)
55979.136 | 5.061 | 5.034 | -6.589 | -6.616 | 2071 | 2178 | -2230 | 2071 | 5034 | 5024 |  | CORR | GENE | 07:23 | 07:40 | 07:49 | 91 | 319 | 15 | EXT |  | 0.89 | (c)
55979.514 | 5.439 | 5.415 | -6.211 | -6.235 | 1768 | -2161 | 2087 | 1768 | 5415 | 5024 |  | CORR | GENE | 06:34 | 07:60 | 07:26 | 120 | 636 | 11 | EXT |  | 0.9 | (c)
55980.207 | 6.132 | 6.089 | -5.518 | -5.561 | 2151 | -2218 | -2218 | 2126 | 5490 | 5024 |  | CORR | GENE | 07:36 | 07:51 | 07:51 | 71 | 184 | 12 | EXT |  | 0.89 | (c)
55981.044 | 6.969 | 6.946 | -4.681 | -4.704 | 2058 | 2194 | 2192 | 2058 | 4654 | 5024 |  | CORR | GENE | 07:21 | 07:43 | 07:43 | 50 | 268 | 11 | EXT |  | 0.89 | (c)
55981.312 | 7.237 | 7.222 | -4.413 | -4.428 | -2168 | -2090 | -2078 | 1989 | 4386 | 5024 |  | CORR | CIGR | 07:59 | 08:11 | 08:13 | 42 | 179 | 10 | EXT |  | 0.89 | (c)
55982.227 | 8.152 | 8.122 | -3.498 | -3.528 | 2043 | -2184 | -2176 | 1934 | 3462 | 5024 |  | CORR | GENE | 07:19 | 07:56 | 07:58 | 66 | 483 | 11 | EXT |  | 0.89 | (c)
55982.238 | 8.163 | 8.143 | -3.487 | -3.507 | -1751 | -1613 | -1636 | 1520 | 3452 | 5024 |  | CORR | GENE | 09:06 | 09:28 | 09:25 | 55 | 230 | 9 | EXT |  | 0.89 | (c)
55982.549 | 8.474 | 8.395 | -3.176 | -3.255 | 2162 | 2190 | 2183 | 2162 | 3100 | 5024 |  | CORR | AXGR | 07:38 | 07:42 | 07:41 | 155 | 42 | 10 | EXT |  | 0.9 | (c)
55982.693 | 8.618 | 8.597 | -3.032 | -3.053 | 2083 | 2113 | 2125 | 2083 | 3009 | 5024 |  | CORR | PITT | 07:25 | 07:30 | 07:32 | 44 | 84 | 13 | EXT |  | 0.89 | (c)
55983.237 | 9.162 | 9.12 | -2.488 | -2.53 | 195 | 372 | 327 | 195 | 2467 | 5024 |  | CORR | GENE | 02:20 | 02:49 | 02:41 | 63 | 262 | 14 | EXT |  | 0.89 | (c)
55983.469 | 9.394 | 9.313 | -2.256 | -2.337 | 1787 | 1882 | 1971 | 1787 | 2088 | 5024 |  | CORR | GENE | 06:37 | 06:53 | 07:07 | 249 | 369 | 11 | EXT |  | 0.91 | (c)
55984.197 | 10.122 | 9.996 | -1.528 | -1.654 | 2130 | 2175 | 2179 | 2130 | 1375 | 5024 |  | CORR | GENE | 07:33 | 07:40 | 07:40 | 279 | 98 | 10 | EXT |  | 0.92 | (c)
55985.725 | 0 | -0.035 | -11.14 | -11.175 | -1576 | -1176 | -1251 | 927 |  | 5025 | Нарушение формы кольцевого шва | GWAN |  | 02:13 | 03:17 | 03:05 | 0 | 649 |  | EXT | Нарушение формы кольцевого шва |  | (c)
55985.725 | 0 | -0.023 | -11.14 | -11.163 | -620 | -476 | -452 | 283 |  | 5025 | Нарушение формы кольцевого шва | GWAN |  | 04:47 | 05:10 | 05:14 | 0 | 337 |  | EXT | Нарушение формы кольцевого шва |  | (c)
55996.728 | 11.003 | 10.983 | -0.137 | -0.157 | 724 | 766 | 793 | 724 | 92 | 5025 |  | CORR | GENE | 08:24 | 08:31 | 08:35 | 65 | 139 | 13 | EXT |  | 0.89 | (c)
55996.865 | 0 | -0.017 | -11.33 | -11.347 | -2209 | -1279 | -1663 | 1117 |  | 5026 | Нарушение формы кольцевого шва | GWAN |  | 04:23 | 06:53 | 05:51 | 0 | 1091 |  | EXT | Нарушение формы кольцевого шва |  | (c)
56019.938 | 0.098 | 0.068 | -11.502 | -11.532 | 41 | 134 | 252 | 41 | 68 | 5028 |  | CORR | GENE | 08:15 | 08:30 | 08:49 | 59 | 422 | 11 | EXT |  | 0.89 | (c)
56030.982 | 11.142 | 11.111 | -0.458 | -0.489 | -677 | -520 | -547 | 417 | 425 | 5028 |  | CORR | GENE | 06:19 | 06:45 | 06:40 | 64 | 260 | 13 | EXT |  | 0.89 | (c)
56037.789 | 6.349 | 6.336 | -5.171 | -5.184 | -2194 | -2136 | -2129 | 2065 | 5125 | 5029 |  | CORR | GENE | 06:47 | 06:56 | 06:57 | 59 | 129 | 11 | EXT |  | 0.89 | (c)
56042.96 | 0 | -0.042 | -11.36 | -11.402 | -687 | -240 | -303 | 0 |  | 5030 | Вышлифовка на шве | GWAN | GENE | 00:07 | 01:20 | 01:09 | 82 | 768 | 10 | EXT | Вышлифовка на шве |  | (c)
56054.32 | 0 | -0.016 | -11.63 | -11.646 | -916 | -761 | -777 | 638 |  | 5031 | Нарушение формы кольцевого шва | GWAN |  | 04:51 | 05:16 | 05:13 | 0 | 278 |  | EXT | Нарушение формы кольцевого шва |  | (c)
56054.631 | 0.311 | 0.299 | -11.319 | -11.331 | -507 | -264 | -359 | 210 | 299 | 5031 |  | CORR | GENE | 05:57 | 06:36 | 06:21 | 55 | 297 | 16 | EXT |  | 0.89 | (c)
56072.653 | 6.703 | 6.622 | -4.887 | -4.968 | 920 | 955 | 960 | 920 | 4819 | 5032 |  | CORR | GENE | 07:09 | 07:14 | 07:15 | 149 | 81 | 16 | EXT |  | 0.91 | (c)
56072.94 | 6.99 | 6.97 | -4.6 | -4.62 | 889 | 945 | 958 | 889 | 4583 | 5032 |  | CORR | CIGR | 07:04 | 07:13 | 07:15 | 37 | 137 | 16 | EXT |  | 0.89 | (c)
56073.167 | 7.217 | 7.178 | -4.373 | -4.412 | 0 | 178 | 189 | 0 | 4328 | 5032 |  | CORR | GENE | 04:40 | 05:09 | 05:11 | 84 | 378 | 10 | EXT |  | 0.89 | (c)
56089.04 | 0 | -0.029 | -11.365 | -11.394 | 1310 | 1600 | 1633 | 1310 |  | 5034 | Нарушение формы кольцевого шва | GWAN |  | 02:26 | 03:13 | 03:18 | 0 | 645 |  | EXT | Нарушение формы кольцевого шва |  | (c)
56089.04 | 0 | -0.028 | -11.365 | -11.393 | -1344 | -1000 | -854 | 363 |  | 5034 | Нарушение формы кольцевого шва | GWAN |  | 07:18 | 08:13 | 08:37 | 0 | 981 |  | EXT | Нарушение формы кольцевого шва |  | (c)
56089.487 | 0.447 | 0.268 | -10.918 | -11.097 | -1774 | -1609 | -1611 | 1449 | 268 | 5034 |  | DENT | GENE | 06:08 | 06:35 | 06:35 | 415 | 325 | 0.2 | N/A | Глубина вмятины: 3 мм (0,2%). Линейка: 42 см в (27 см; 06:35 ч:мин) |  | (c)
56090.193 | 1.153 | 0.798 | -10.212 | -10.567 | -1970 | -1793 | -1798 | 1627 | 798 | 5034 |  | DENT | GENE | 05:37 | 06:05 | 06:04 | 536 | 344 | 0.2 | N/A | Глубина вмятины: 3 мм (0,2%). Линейка: 54 см в (80 см; 06:05 ч:мин) |  | (c)
56098.684 | 9.644 | 9.565 | -1.721 | -1.8 | -1912 | -1853 | -1816 | 1720 | 1677 | 5034 |  | CORR | GENE | 05:46 | 05:55 | 06:01 | 123 | 192 | 11 | EXT |  | 0.9 | (c)
56098.885 | 9.845 | 9.817 | -1.52 | -1.548 | -1919 | -1852 | -1847 | 1776 | 1489 | 5034 |  | CORR | GENE | 05:45 | 05:56 | 05:56 | 59 | 143 | 11 | EXT |  | 0.89 | (c)
56102.328 | 1.923 | 1.907 | -9.252 | -9.268 | -982 | -920 | -910 | 838 | 1907 | 5035 |  | CORR | CIGR | 05:60 | 06:10 | 06:11 | 30 | 144 | 14 | EXT |  | 0.89 | (c)
56111.58 | 0 | -0.018 | -11.61 | -11.628 | -1854 | -1356 | -1484 | 1114 |  | 5036 | Вышлифовка на шве | GWAN | GENE | 06:30 | 07:51 | 07:30 | 54 | 740 | 9 | EXT | Вышлифовка на шве |  | (c)
56111.58 | 0 | -0.022 | -11.61 | -11.632 | -831 | -638 | -592 | 353 |  | 5036 | Вышлифовка на шве | GWAN | CIGR | 09:15 | 09:47 | 09:54 | 42 | 479 | 9 | EXT | Вышлифовка на шве |  | (c)
56117.931 | 6.351 | 6.313 | -5.259 | -5.297 | 1404 | 1443 | 1450 | 1404 | 5182 | 5036 |  | DENT | GENE | 03:16 | 03:22 | 03:23 | 115 | 92 | 0.4 | N/A | Глубина вмятины: 5 мм (0,4%). Линейка: 12 см в (631 см; 03:22 ч:мин) |  | (c)
56121.424 | 9.844 | 9.768 | -1.766 | -1.842 | 1467 | 1546 | 1786 | 1467 | 1718 | 5036 |  | CORR | GENE | 03:26 | 03:39 | 04:18 | 124 | 638 | 12 | EXT |  | 0.9 | (c)
56125.156 | 1.966 | 1.814 | -9.464 | -9.616 | -67 | -42 | -45 | 24 | 1814 | 5037 |  | CORR | AXGR | 07:13 | 07:17 | 07:17 | 326 | 43 | 10 | EXT |  | 0.92 | (c)
56125.249 | 2.059 | 2.031 | -9.371 | -9.399 | -168 | -122 | -105 | 42 | 2031 | 5037 |  | CORR | CIGR | 06:57 | 07:04 | 07:07 | 43 | 125 | 16 | EXT |  | 0.89 | (c)
56152.987 | 6.812 | 6.754 | -4.703 | -4.761 | 659 | 741 | 809 | 659 | 4675 | 5039 |  | CORR | GENE | 02:30 | 02:43 | 02:54 | 86 | 299 | 12 | EXT |  | 0.89 | (c)
56154.945 | 8.77 | 8.355 | -2.745 | -3.16 | 1800 | 1942 | 2111 | 1800 | 2699 | 5039 |  | CORR | GENE | 05:34 | 05:57 | 06:24 | 461 | 621 | 10 | EXT |  | 0.93 | (c)
56163.579 | 5.889 | 5.865 | -5.796 | -5.82 | 294 | 520 | 561 | 294 | 5696 | 5040 |  | CORR | GENE | 06:08 | 06:45 | 06:51 | 124 | 533 | 20 | EXT |  | 0.91 | (c)
56164.307 | 6.617 | 6.6 | -5.068 | -5.085 | -240 | -209 | -187 | 135 | 5030 | 5040 |  | CORR | GENE | 04:42 | 04:47 | 04:51 | 55 | 105 | 11 | EXT |  | 0.89 | (c)
56164.385 | 6.695 | 6.695 | -4.99 | -4.99 | 805 | 838 | 835 | 805 | 4970 | 5040 |  | CORR | CIGR | 07:31 | 07:36 | 07:36 | 20 | 61 | 11 | EXT |  | 0.89 | (c)
56164.445 | 6.755 | 6.74 | -4.93 | -4.945 | 394 | 446 | 468 | 394 | 4910 | 5040 |  | CORR | CIGR | 06:24 | 06:33 | 06:36 | 35 | 148 | 12 | EXT |  | 0.89 | (c)
56164.478 | 6.788 | 6.775 | -4.897 | -4.91 | -6 | 29 | 24 | 0 | 4880 | 5040 |  | CORR | CIGR | 05:20 | 05:25 | 05:25 | 30 | 61 | 10 | EXT |  | 0.89 | (c)
56164.517 | 6.827 | 6.82 | -4.858 | -4.865 | 324 | 381 | 377 | 324 | 4845 | 5040 |  | CORR | CIGR | 06:13 | 06:22 | 06:22 | 20 | 105 | 11 | EXT |  | 0.89 | (c)
56164.536 | 6.846 | 6.84 | -4.839 | -4.845 | 45 | 85 | 132 | 45 | 4819 | 5040 |  | CORR | CIGR | 05:28 | 05:35 | 05:42 | 26 | 174 | 12 | EXT |  | 0.89 | (c)
56165.739 | 8.049 | 7.999 | -3.636 | -3.686 | -224 | -180 | -113 | 3 | 3615 | 5040 |  | CORR | GENE | 04:45 | 04:52 | 05:03 | 71 | 221 | 10 | EXT |  | 0.89 | (c)
56166.809 | 9.119 | 9.111 | -2.566 | -2.574 | -515 | -498 | -496 | 478 | 2558 | 5040 |  | CORR | CIGR | 03:58 | 04:00 | 04:01 | 16 | 36 | 21 | EXT |  | 0.89 | (c)
56166.809 | 9.119 | 9.106 | -2.566 | -2.579 | 579 | 613 | 627 | 579 | 2543 | 5040 |  | CORR | CIGR | 06:54 | 06:60 | 07:02 | 36 | 97 | 11 | EXT |  | 0.89 | (c)
56168.27 | 10.58 | 10.569 | -1.105 | -1.116 | 591 | 618 | 624 | 591 | 1079 | 5040 |  | CORR | PITT | 06:56 | 07:01 | 07:02 | 37 | 68 | 10 | EXT |  | 0.89 | (c)
56172.793 | 3.418 | 3.41 | -8.242 | -8.25 | 489 | 568 | 565 | 489 | 3410 | 5041 |  | CORR | CIGR | 06:47 | 07:00 | 06:59 | 27 | 151 | 18 | EXT |  | 0.89 | (c)
56173.982 | 4.607 | 4.561 | -7.053 | -7.099 | 676 | 823 | 805 | 676 | 4561 | 5041 |  | CORR | GENE | 07:17 | 07:41 | 07:38 | 65 | 259 | 11 | EXT |  | 0.89 | (c)
56193.316 | 0.656 | 0.59 | -10.924 | -10.99 | 1173 | 1586 | 1427 | 1173 | 590 | 5043 | Металлургический дефект | MIAN | GENE | 06:13 | 07:19 | 06:54 | 814 | 506 |  | INT | Металлургический дефект Эквивалент потери металла 14%. |  | (c)
56194.534 | 1.874 | 1.864 | -9.706 | -9.716 | 453 | 470 | 468 | 453 | 1864 | 5043 |  | CORR | PITT | 04:17 | 04:19 | 04:19 | 27 | 29 | 13 | EXT |  | 0.89 | (c)
56195.759 | 3.099 | 3.076 | -8.481 | -8.504 | -194 | -84 | -82 | 0 | 3076 | 5043 |  | CORR | GENE | 02:32 | 02:50 | 02:50 | 49 | 226 | 11 | EXT |  | 0.89 | (c)
56199.544 | 6.884 | 6.601 | -4.696 | -4.979 | 1111 | 1306 | 1346 | 1111 | 4507 | 5043 |  | DENT | GENE | 06:03 | 06:34 | 06:41 | 472 | 470 | 0.3 | N/A | Глубина вмятины: 4 мм (0,3%). Линейка: 47 см в (660 см; 06:34 ч:мин) |  | (c)
56203.091 | 10.431 | 10.261 | -1.149 | -1.319 | 1293 | 1317 | 1322 | 1293 | 1053 | 5043 |  | CORR | GENE | 06:32 | 06:36 | 06:37 | 266 | 59 | 12 | EXT |  | 0.92 | (c)
56203.335 | 10.675 | 10.442 | -0.905 | -1.138 | 1013 | 1160 | 1119 | 1013 | 454 | 5043 |  | CORR | GENE | 05:47 | 06:11 | 06:04 | 684 | 212 | 10 | EXT |  | 0.95 | (c)
56230.634 | 3.629 | 3.619 | -7.836 | -7.846 | 909 | 952 | 961 | 909 | 3619 | 5046 |  | CORR | CIGR | 04:42 | 04:48 | 04:50 | 35 | 105 | 13 | EXT |  | 0.89 | (c)
56238.124 | 11.119 | 11.104 | -0.346 | -0.361 | 1270 | 1329 | 1349 | 1270 | 320 | 5046 |  | CORR | CIGR | 05:40 | 05:49 | 05:52 | 41 | 158 | 13 | EXT |  | 0.89 | (c)
56241.543 | 3.073 | 2.945 | -8.547 | -8.675 | -1614 | -1522 | -1510 | 1405 | 2945 | 5047 |  | DENT | GENE | 05:30 | 05:45 | 05:47 | 275 | 209 | 0.2 | N/A | Глубина вмятины: 3 мм (0,2%). Линейка: 28 см в (295 см; 05:45 ч:мин) |  | (c)
56250.358 | 0.268 | 0.256 | -11.287 | -11.299 | 1514 | 1578 | 1588 | 1514 | 256 | 5048 |  | CORR | CIGR | 04:20 | 04:31 | 04:32 | 37 | 149 | 10 | EXT |  | 0.89 | (c)
56253.199 | 3.109 | 3.07 | -8.446 | -8.485 | 1530 | 1579 | 1689 | 1530 | 3070 | 5048 |  | CORR | GENE | 04:23 | 04:31 | 04:49 | 68 | 318 | 11 | EXT |  | 0.89 | (c)
56253.205 | 3.115 | 3.067 | -8.44 | -8.488 | 2200 | -2203 | -2150 | 2040 | 3067 | 5048 |  | CORR | GENE | 06:11 | 06:21 | 06:29 | 87 | 221 | 16 | EXT |  | 0.89 | (c)
56261.645 | 0 | -0.029 | -11.625 | -11.654 | 1200 | 1405 | 1481 | 1200 |  | 5049 | Нарушение формы кольцевого шва | GWAN |  | 03:49 | 04:22 | 04:34 | 0 | 561 |  | EXT | Нарушение формы кольцевого шва |  | (c)
56264.962 | 3.317 | 3.305 | -8.308 | -8.32 | 1102 | 1169 | 1168 | 1102 | 3305 | 5049 |  | CORR | CIGR | 03:33 | 03:44 | 03:44 | 30 | 131 | 21 | EXT |  | 0.89 | (c)
56270.513 | 8.868 | 8.663 | -2.757 | -2.962 | 1754 | 1784 | 1803 | 1754 | 2674 | 5049 |  | CORR | GENE | 05:18 | 05:23 | 05:26 | 288 | 99 | 11 | EXT |  | 0.92 | (c)
56284.21 | 0 | -0.036 | -11.33 | -11.366 | 17 | 288 | 277 | 17 |  | 5051 | Нарушение формы кольцевого шва | GWAN |  | 00:42 | 01:26 | 01:24 | 0 | 520 |  | EXT | Нарушение формы кольцевого шва |  | (c)
56310.809 | 3.869 | 3.83 | -7.416 | -7.455 | -304 | -260 | -220 | 136 | 3830 | 5053 |  | CORR | GENE | 06:15 | 06:22 | 06:28 | 54 | 168 | 10 | EXT |  | 0.89 | (c)
56311.439 | 4.499 | 4.369 | -6.786 | -6.916 | -27 | -14 | -15 | 3 | 4369 | 5053 |  | CORR | AXGR | 06:60 | 07:02 | 07:02 | 194 | 24 | 11 | EXT |  | 0.91 | (c)
56313.961 | 7.021 | 7 | -4.264 | -4.285 | -873 | -781 | -775 | 677 | 4229 | 5053 |  | CORR | GENE | 04:43 | 04:58 | 04:59 | 56 | 196 | 9 | EXT |  | 0.89 | (c)
56315.357 | 8.417 | 8.412 | -2.868 | -2.873 | -40 | 153 | 100 | 0 | 2828 | 5053 |  | CORR | CIGR | 06:58 | 07:29 | 07:20 | 45 | 279 | 10 | EXT |  | 0.89 | (c)
56315.447 | 8.507 | 8.45 | -2.778 | -2.835 | 1 | 15 | 18 | 1 | 2707 | 5053 |  | CORR | AXGR | 07:04 | 07:06 | 07:07 | 128 | 35 | 10 | EXT |  | 0.9 | (c)
56315.51 | 8.57 | 8.542 | -2.715 | -2.743 | -810 | -678 | -695 | 580 | 2683 | 5053 |  | CORR | GENE | 04:53 | 05:14 | 05:12 | 60 | 231 | 13 | EXT |  | 0.89 | (c)
56315.559 | 8.619 | 8.588 | -2.666 | -2.697 | -216 | -154 | -115 | 15 | 2642 | 5053 |  | CORR | GENE | 06:29 | 06:39 | 06:45 | 55 | 200 | 11 | EXT |  | 0.89 | (c)
56315.659 | 8.719 | 8.673 | -2.566 | -2.612 | 79 | 148 | 227 | 79 | 2547 | 5053 |  | CORR | GENE | 07:17 | 07:28 | 07:41 | 65 | 296 | 16 | EXT |  | 0.89 | (c)
56315.7 | 8.76 | 8.753 | -2.525 | -2.532 | -88 | -57 | -40 | 0 | 2507 | 5053 |  | CORR | CIGR | 06:50 | 06:55 | 06:58 | 25 | 96 | 12 | EXT |  | 0.89 | (c)
56321.979 | 3.754 | 3.747 | -7.661 | -7.668 | 556 | 573 | 575 | 556 | 3747 | 5054 |  | CORR | CISL | 03:46 | 03:49 | 03:49 | 15 | 39 | 10 | EXT |  | 0.89 | (c)
56328.02 | 9.795 | 9.779 | -1.62 | -1.636 | 1219 | 1275 | 1276 | 1219 | 1590 | 5054 |  | CORR | CIGR | 05:33 | 05:42 | 05:42 | 46 | 115 | 8 | EXT |  | 0.89 | (c)
56344.001 | 2.796 | 2.783 | -8.434 | -8.447 | -1583 | -1505 | -1506 | 1428 | 2783 | 5056а |  | CORR | CIGR | 05:17 | 05:30 | 05:30 | 40 | 155 | 16 | EXT |  | 0.89 | (c)
56344.104 | 2.899 | 2.889 | -8.331 | -8.341 | -1817 | -1741 | -1740 | 1662 | 2889 | 5056а |  | CORR | CIGR | 04:39 | 04:52 | 04:52 | 27 | 155 | 11 | EXT |  | 0.89 | (c)
56344.316 | 3.111 | 3.103 | -8.119 | -8.127 | -1800 | -1747 | -1718 | 1637 | 3103 | 5056а |  | CORR | CIGR | 04:42 | 04:51 | 04:55 | 27 | 162 | 12 | EXT |  | 0.89 | (c)
56346.676 | 5.471 | 5.465 | -5.759 | -5.765 | -1124 | -1030 | -1047 | 970 | 5465 | 5056а |  | CORR | GENE | 06:31 | 06:47 | 06:44 | 56 | 154 | 12 | EXT |  | 0.89 | (c)
56352.435 | 0 | 0 | -12.215 | -12.215 | 778 | 1312 | 1928 | 778 | 0 | 5056б | Непровар / утяжина | GWAN |  | 02:28 | 03:54 | 05:34 | 0 | 2299 | 22 | INT | Непровар / утяжина Толщины: 15,7 / 18,7 мм |  | (a)
56364.65 | 0 | -0.073 | -6.03 | -6.103 | 1060 | 2122 | 1783 | 1060 |  | 5058а | Нарушение формы кольцевого шва | GWAN |  | 09:57 | 00:49 | 11:54 | 0 | 1448 |  | INT | Нарушение формы кольцевого шва |  | (c)
56364.65 | 0 | 0 | -6.03 | -6.03 | -957 | -342 | -199 | 0 | 0 | 5058а | Непровар / утяжина | GWAN |  | 04:32 | 06:11 | 06:34 | 0 | 1516 | 11 | INT | Непровар / утяжина Толщины: 18,7 / 15,7 мм |  | (c)
56370.68 | 0 | 0 | -5.22 | -5.22 | 2153 | -2100 | -1983 | 0 | 0 | 5058б | Непровар / утяжина | GWAN |  | 05:40 | 06:14 | 06:33 | 0 | 650 | 10 | INT | Непровар / утяжина |  | (c)
56370.68 | 0 | -0.038 | -5.22 | -5.258 | -1393 | -1106 | -1096 | 798 |  | 5058б | Нарушение формы кольцевого шва | GWAN |  | 08:08 | 08:54 | 08:56 | 0 | 594 |  | EXT | Нарушение формы кольцевого шва |  | (c)
56377.241 | 1.341 | 0.705 | -10.109 | -10.745 | 110 | 329 | 309 | 110 | 705 | 5059а |  | GOUG | GENE | 04:51 | 05:26 | 05:23 | 1590 | 398 | 8 | EXT | Зона задиров. |  | (c)
56380.061 | 4.161 | 4.13 | -7.289 | -7.32 | 775 | 854 | 858 | 775 | 4130 | 5059а |  | CORR | GENE | 06:38 | 06:51 | 06:51 | 55 | 164 | 9 | EXT |  | 0.89 | (c)
56383.86 | 7.96 | 7.947 | -3.49 | -3.503 | 474 | 493 | 488 | 474 | 3447 | 5059а |  | GOUG | AXGR | 05:50 | 05:53 | 05:52 | 56 | 27 | 7 | EXT | Задир. |  | (c)
56383.88 | 7.98 | 7.929 | -3.47 | -3.521 | 344 | 410 | 446 | 344 | 3443 | 5059а |  | DENT | GENE | 05:29 | 05:39 | 05:45 | 78 | 202 | 0.5 | N/A | Глубина вмятины: 7 мм (0,5%). Линейка: 8 см в (793 см; 05:39 ч:мин) Аномалия находится вблизи дефекта потери металла. |  | (c)
56386.132 | 10.232 | 10.222 | -1.218 | -1.228 | 5 | 46 | 51 | 5 | 1206 | 5059а |  | CORR | CIGR | 04:34 | 04:40 | 04:41 | 22 | 93 | 8 | EXT |  | 0.89 | (c)
56388.658 | 1.308 | 1.284 | -10.017 | -10.041 | 1738 | 1790 | 1820 | 1738 | 1284 | 5060 |  | CORR | CIGR | 06:58 | 07:07 | 07:11 | 37 | 165 | 11 | EXT |  | 0.89 | (c)
56388.805 | 1.455 | 1.438 | -9.87 | -9.887 | 110 | 217 | 202 | 110 | 1438 | 5060 |  | CORR | CIGR | 02:35 | 02:53 | 02:50 | 40 | 184 | 9 | EXT |  | 0.89 | (c)
56392.15 | 4.8 | 4.627 | -6.525 | -6.698 | 227 | 377 | 449 | 227 | 4627 | 5060 |  | GOUG | GENE | 02:54 | 03:18 | 03:30 | 656 | 443 | 6 | EXT | Зона задиров. |  | (c)
56394.211 | 6.861 | 6.818 | -4.464 | -4.507 | 2117 | -2211 | -2118 | 1892 | 4207 | 5060 |  | GOUG | GENE | 07:59 | 08:21 | 08:36 | 300 | 452 | 8 | EXT | Зона задиров. |  | (c)
56394.351 | 7.001 | 6.978 | -4.324 | -4.347 | 1028 | 1159 | 1163 | 1028 | 4291 | 5060 |  | CORR | GENE | 05:04 | 05:25 | 05:25 | 56 | 270 | 11 | EXT |  | 0.89 | (c)
56395.205 | 7.855 | 7.428 | -3.47 | -3.897 | -2022 | -1783 | -1856 | 1689 | 3349 | 5060 |  | GOUG | GENE | 08:51 | 09:30 | 09:18 | 548 | 333 | 6 | EXT | Зона задиров. |  | (c)
56397.701 | 10.351 | 10.34 | -0.974 | -0.985 | 453 | 494 | 503 | 453 | 959 | 5060 |  | CORR | CIGR | 03:31 | 03:37 | 03:39 | 26 | 100 | 11 | EXT |  | 0.89 | (c)
56406.483 | 7.808 | 7.747 | -3.692 | -3.753 | -46 | -26 | -28 | 10 | 3561 | 5061 |  | CORR | AXGR | 05:40 | 05:44 | 05:43 | 192 | 36 | 10 | EXT |  | 0.9 | (c)
56406.705 | 8.03 | 7.999 | -3.47 | -3.501 | -191 | -94 | -65 | 0 | 3418 | 5061 |  | CORR | GENE | 05:17 | 05:33 | 05:37 | 83 | 251 | 10 | EXT |  | 0.89 | (c)
56407.396 | 8.721 | 8.686 | -2.779 | -2.814 | -111 | -31 | -10 | 0 | 2744 | 5061 |  | CORR | GENE | 05:30 | 05:43 | 05:46 | 70 | 202 | 10 | EXT |  | 0.89 | (c)
56407.704 | 9.029 | 9.004 | -2.471 | -2.496 | -205 | -91 | -11 | 0 | 2420 | 5061 |  | CORR | GENE | 05:15 | 05:33 | 05:46 | 76 | 389 | 10 | EXT |  | 0.89 | (c)
56407.959 | 9.284 | 9.217 | -2.216 | -2.283 | -57 | -19 | -18 | 0 | 2155 | 5061 |  | CORR | GENE | 05:39 | 05:45 | 05:45 | 128 | 79 | 10 | EXT |  | 0.9 | (c)
56408.091 | 9.416 | 9.338 | -2.084 | -2.162 | 457 | 475 | 481 | 457 | 2031 | 5061 |  | CORR | GENE | 07:02 | 07:04 | 07:05 | 131 | 49 | 10 | EXT |  | 0.9 | (c)
56408.238 | 9.563 | 9.529 | -1.937 | -1.971 | -45 | 128 | 109 | 0 | 1878 | 5061 |  | CORR | GENE | 05:41 | 06:08 | 06:05 | 93 | 309 | 13 | EXT |  | 0.89 | (c)
56408.624 | 9.949 | 9.936 | -1.551 | -1.564 | 700 | 786 | 807 | 700 | 1524 | 5061 |  | CORR | CIGR | 07:41 | 07:55 | 07:58 | 40 | 213 | 9 | EXT |  | 0.89 | (c)
56408.847 | 10.172 | 9.975 | -1.328 | -1.525 | -74 | -39 | -39 | 4 | 1185 | 5061 |  | CORR | GENE | 05:36 | 05:42 | 05:42 | 340 | 71 | 10 | EXT |  | 0.92 | (c)
56411.455 | 1.28 | 1.265 | -10.2 | -10.215 | -1264 | -1152 | -1135 | 1005 | 1265 | 5062 |  | CORR | CIGR | 06:54 | 07:12 | 07:15 | 36 | 260 | 11 | EXT |  | 0.89 | (c)
56411.808 | 1.633 | 1.4 | -9.847 | -10.08 | -2024 | -1647 | -1614 | 1205 | 1400 | 5062 |  | CORR | GENE | 04:51 | 05:52 | 05:57 | 260 | 819 | 11 | EXT |  | 0.92 | (c)
56412.004 | 1.829 | 1.815 | -9.651 | -9.665 | 1880 | 1986 | 1996 | 1880 | 1815 | 5062 |  | CORR | GENE | 03:21 | 03:38 | 03:40 | 73 | 231 | 11 | EXT |  | 0.89 | (c)
56412.131 | 1.956 | 1.909 | -9.524 | -9.571 | -1755 | -1680 | -1586 | 1417 | 1909 | 5062 |  | CORR | GENE | 05:35 | 05:47 | 06:02 | 71 | 338 | 9 | EXT |  | 0.89 | (c)
56412.356 | 2.181 | 2.157 | -9.299 | -9.323 | -1855 | -1474 | -1581 | 1307 | 2157 | 5062 |  | CORR | GENE | 05:18 | 06:20 | 06:03 | 99 | 549 | 15 | EXT |  | 0.9 | (c)
56414.131 | 3.956 | 3.947 | -7.524 | -7.533 | -1439 | -1421 | -1419 | 1399 | 3947 | 5062 |  | CORR | CIGR | 06:26 | 06:29 | 06:29 | 20 | 40 | 10 | EXT |  | 0.89 | (c)
56426.08 | 4.425 | 4.196 | -7.18 | -7.409 | -1979 | -1963 | -1964 | 1948 | 4196 | 5063 |  | CORR | AXGR | 04:34 | 04:37 | 04:37 | 285 | 31 | 10 | EXT |  | 0.92 | (c)
56426.408 | 4.753 | 4.526 | -6.852 | -7.079 | -1814 | -1505 | -1625 | 1435 | 4526 | 5063 |  | CORR | GENE | 05:01 | 05:50 | 05:31 | 321 | 379 | 10 | EXT |  | 0.92 | (c)
56426.826 | 5.171 | 5.154 | -6.434 | -6.451 | -1587 | -1527 | -1480 | 1374 | 5154 | 5063 |  | CORR | CIGR | 05:37 | 05:47 | 05:55 | 35 | 213 | 16 | EXT |  | 0.89 | (c)
56428.39 | 6.735 | 6.536 | -4.87 | -5.069 | 2230 | -2183 | -2148 | 2066 | 4137 | 5063 |  | ARTD | GENE | 03:53 | 04:01 | 04:07 | 932 | 164 |  | EXT | Эквивалент потери металла 10%. |  | (c)
56434.946 | 1.686 | 1.675 | -9.924 | -9.935 | -1039 | -1000 | -975 | 911 | 1675 | 5064 |  | CORR | CIGR | 03:36 | 03:43 | 03:47 | 36 | 128 | 15 | EXT |  | 0.89 | (c)
56438.004 | 4.744 | 4.714 | -6.866 | -6.896 | -768 | -718 | -693 | 618 | 4714 | 5064 |  | CORR | CIGR | 04:20 | 04:28 | 04:32 | 47 | 150 | 10 | EXT |  | 0.89 | (c)
56438.985 | 5.725 | 5.714 | -5.885 | -5.896 | -663 | -553 | -582 | 501 | 5714 | 5064 |  | CORR | GENE | 04:37 | 04:55 | 04:50 | 62 | 162 | 8 | EXT |  | 0.89 | (c)
56441.644 | 8.384 | 8.317 | -3.226 | -3.293 | 363 | 408 | 474 | 363 | 3209 | 5064 |  | CORR | GENE | 07:23 | 07:30 | 07:40 | 84 | 221 | 10 | EXT |  | 0.89 | (c)
56444.625 | 11.365 | 11.192 | -0.245 | -0.418 | -761 | -731 | -715 | 670 | 191 | 5064 |  | CORR | GENE | 04:21 | 04:26 | 04:29 | 227 | 90 | 10 | EXT |  | 0.91 | (c)
56458.577 | 2.057 | 1.904 | -9.403 | -9.556 | -2025 | -1870 | -1843 | 1662 | 1904 | 5066 |  | DENT | GENE | 01:04 | 01:29 | 01:33 | 388 | 363 | 0.3 | N/A | Глубина вмятины: 4 мм (0,3%). Линейка: 39 см в (190 см; 01:29 ч:мин) |  | (c)
56481.923 | 2.698 | 2.593 | -8.547 | -8.652 | 322 | 446 | 452 | 322 | 2593 | 5068 |  | DENT | GENE | 04:50 | 05:10 | 05:11 | 238 | 261 | 0.7 | N/A | Глубина вмятины: 10 мм (0,7%). Линейка: 24 см в (259 см; 05:10 ч:мин) |  | (c)
56485.317 | 6.092 | 6.081 | -5.153 | -5.164 | -84 | 1 | -2 | 0 | 5144 | 5068 |  | CORR | CIGR | 03:45 | 03:58 | 03:58 | 20 | 165 | 8 | EXT |  | 0.89 | (c)
56485.93 | 6.705 | 6.562 | -4.54 | -4.683 | 7 | 19 | 22 | 7 | 4473 | 5068 |  | CORR | AXGR | 03:59 | 04:01 | 04:02 | 210 | 29 | 8 | EXT |  | 0.9 | (c)
56486.602 | 7.377 | 7.266 | -3.868 | -3.979 | 140 | 155 | 176 | 140 | 3696 | 5068 |  | CORR | GENE | 04:21 | 04:23 | 04:27 | 283 | 71 | 10 | EXT |  | 0.92 | (c)
56490.138 | 10.913 | 10.84 | -0.332 | -0.405 | 34 | 146 | 245 | 34 | 93 | 5068 |  | CORR | GENE | 04:04 | 04:22 | 04:38 | 312 | 422 | 11 | EXT |  | 0.92 | (c)
56490.455 | 11.23 | 11.221 | -0.015 | -0.024 | 349 | 474 | 528 | 349 | 7 | 5068 |  | CORR | CIGR | 04:54 | 05:15 | 05:23 | 17 | 358 | 14 | EXT |  | 0.89 | (c)
56501.171 | 10.701 | 10.689 | -0.609 | -0.621 | -1714 | -1643 | -1649 | 1585 | 597 | 5069 |  | CORR | CIGR | 02:22 | 02:34 | 02:33 | 24 | 129 | 10 | EXT |  | 0.89 | (c)
56527.867 | 3.012 | 2.318 | -8.593 | -9.287 | -1649 | -1543 | -1574 | 1499 | 2318 | 5072 |  | CORR | GENE | 03:10 | 03:27 | 03:22 | 1098 | 150 | 10 | EXT |  | 0.96 | (c)
56535.633 | 10.778 | 10.701 | -0.827 | -0.904 | -1875 | -1625 | -1538 | 1200 | 767 | 5072 |  | CORR | GENE | 02:33 | 03:14 | 03:28 | 137 | 675 | 11 | EXT |  | 0.9 | (c)
56536.633 | 0.173 | 0.161 | -11.272 | -11.284 | 747 | 882 | 858 | 747 | 161 | 5073 |  | CORR | CIGR | 07:07 | 07:29 | 07:25 | 40 | 222 | 8 | EXT |  | 0.89 | (c)
56540.428 | 3.968 | 3.96 | -7.477 | -7.485 | 783 | 802 | 802 | 783 | 3960 | 5073 |  | CORR | CIGR | 07:13 | 07:16 | 07:16 | 18 | 39 | 10 | EXT |  | 0.89 | (c)
56542.902 | 6.442 | 6.286 | -5.003 | -5.159 | 892 | 909 | 911 | 892 | 4925 | 5073 |  | CORR | AXGR | 07:31 | 07:33 | 07:34 | 234 | 37 | 10 | EXT |  | 0.91 | (c)
56551.853 | 3.948 | 3.94 | -7.417 | -7.425 | 2202 | 2221 | 2220 | 2202 | 3940 | 5074 |  | CORR | PITT | 07:12 | 07:15 | 07:15 | 18 | 35 | 12 | EXT |  | 0.89 | (c)
56556.636 | 8.731 | 8.717 | -2.634 | -2.648 | 1764 | 1941 | 1963 | 1764 | 2562 | 5074 |  | CORR | GENE | 06:01 | 06:30 | 06:33 | 86 | 398 | 8 | EXT |  | 0.89 | (c)
56562.784 | 3.514 | 3.388 | -7.851 | -7.977 | -1719 | -1594 | -1601 | 1482 | 3388 | 5075 |  | DENT | GENE | 06:37 | 06:58 | 06:56 | 277 | 237 | 0.2 | N/A | Глубина вмятины: 3 мм (0,2%). Линейка: 28 см в (339 см; 06:58 ч:мин) |  | (c)
56569.63 | 10.36 | 10.345 | -1.005 | -1.02 | 1691 | 1844 | 1803 | 1691 | 981 | 5075 |  | CORR | CIGR | 03:48 | 04:12 | 04:06 | 39 | 222 | 8 | EXT |  | 0.89 | (c)
56581.94 | 0 | 0 | -11.66 | -11.66 | -584 | -227 | -293 | 1 | 0 | 5077 | Непровар / утяжина | GWAN |  | 02:11 | 03:09 | 02:58 | 0 | 583 | 10 | INT | Непровар / утяжина |  | (c)
56597.307 | 3.707 | 3.544 | -7.683 | -7.846 | -1691 | -1634 | -1599 | 1506 | 3544 | 5078 |  | DENT | GENE | 02:51 | 03:00 | 03:06 | 316 | 185 | 0.2 | N/A | Глубина вмятины: 3 мм (0,2%). Линейка: 32 см в (354 см; 03:00 ч:мин) Аномалия находится вблизи дефекта потери металла. |  | (c)
56597.516 | 3.916 | 3.822 | -7.474 | -7.568 | -1525 | -1499 | -1497 | 1469 | 3822 | 5078 |  | GOUG | GENE | 03:18 | 03:22 | 03:23 | 268 | 56 | 9 | EXT | Задир. |  | (c)
56604.99 | 0 | -0.024 | -11.325 | -11.349 | -2144 | -1980 | -2013 | 1883 |  | 5079 | Нарушение формы кольцевого шва | GWAN |  | 01:38 | 02:05 | 01:59 | 0 | 261 |  | EXT | Нарушение формы кольцевого шва |  | (c)
56604.99 | 0 | -0.01 | -11.325 | -11.335 | -267 | 228 | 125 | 0 |  | 5079 | Нарушение формы кольцевого шва | GWAN |  | 06:41 | 08:01 | 07:45 | 0 | 784 |  | EXT | Нарушение формы кольцевого шва |  | (c)
56616.315 | 0 | 0 | -11.24 | -11.24 | 828 | 1039 | 1317 | 426 | 0 | 5080 | Смещение кромок | GWAN |  | 04:28 | 05:03 | 05:47 | 0 | 977 | 19 | EXT | Смещение кромок Вовнутрь Величина смещения - 2.9 мм. |  | (c)
56617.231 | 0.916 | 0.779 | -10.324 | -10.461 | 1268 | 1409 | 1425 | 649 | 779 | 5080 |  | DENT | GENE | 05:40 | 06:02 | 06:05 | 226 | 313 | 0.2 | N/A | Глубина вмятины: 3 мм (0,2%). Линейка: 23 см в (78 см; 06:02 ч:мин) |  | (c)
56620.003 | 3.688 | 3.523 | -7.552 | -7.717 | 1142 | 1378 | 1384 | 605 | 3523 | 5080 |  | DENT | GENE | 05:19 | 05:57 | 05:58 | 312 | 483 | 0.3 | N/A | Глубина вмятины: 4 мм (0,3%). Линейка: 31 см в (352 см; 05:57 ч:мин) |  | (c)
56627.555 | 0 | 0 | -11.405 | -11.405 | -1930 | -1721 | -1694 | 301 | 0 | 5081 | Смещение кромок | GWAN |  | 04:35 | 05:09 | 05:13 | 0 | 471 | 16 | EXT | Смещение кромок Наружу Величина смещения - 2.5 мм. |  | (c)
56638.96 | 0 | 0 | -11.16 | -11.16 | -2096 | -1894 | -1763 | 134 | 0 | 5082 | Смещение кромок | GWAN |  | 04:33 | 05:06 | 05:27 | 0 | 667 | 15 | EXT | Смещение кромок Вовнутрь Величина смещения - 2.3 мм. Аномалия находится на упругопластическом изгибе: R=933 D, максимальное растяжение на 0.8 час. |  | (c)
56644.893 | 5.933 | 5.707 | -5.227 | -5.453 | -1997 | -1781 | -1578 | 233 | 5082 | 5082 |  | DENT | GENE | 04:49 | 05:24 | 05:57 | 371 | 839 | 0.9 | N/A | Глубина вмятины: 13 мм (0,9%). Линейка: 37 см в (571 см; 05:24 ч:мин) Аномалия находится на упругопластическом изгибе. |  | (c)
56650.12 | 0 | 0 | -11.175 | -11.175 | -199 | 326 | 290 | 0 | 0 | 5083 | Смещение кромок | GWAN |  | 10:35 | 00:00 | 11:54 | 0 | 978 | 15 | EXT | Смещение кромок Наружу Величина смещения - 2.3 мм. Аномалия находится на упругопластическом изгибе: R=289 D, максимальное растяжение на 0.9 час. |  | (c)
56661.431 | 0.136 | 0.084 | -11.404 | -11.456 | 1326 | 1380 | 1396 | 764 | 84 | 5084 | Дефект проката | MIAN | GENE | 02:44 | 02:53 | 02:56 | 557 | 140 |  | EXT | Дефект проката Эквивалент потери металла 10%. Аномалия находится на упругопластическом изгибе: R=373 D, максимальное растяжение на 0 час. |  | (c)
56672.835 | 0 | -0.044 | -11.34 | -11.384 | -570 | -277 | -357 | 143 |  | 5085 | Нарушение формы кольцевого шва | GWAN |  | 00:59 | 01:46 | 01:33 | 0 | 427 |  | EXT | Нарушение формы кольцевого шва Аномалия находится на упругопластическом изгибе: R=538 D, максимальное растяжение на 0.2 час. |  | (c)
56672.835 | 0 | -0.033 | -11.34 | -11.373 | 102 | 599 | 470 | 102 |  | 5085 | Нарушение формы кольцевого шва | GWAN |  | 02:47 | 04:07 | 03:47 | 0 | 736 |  | EXT | Нарушение формы кольцевого шва Аномалия находится на упругопластическом изгибе: R=538 D, максимальное растяжение на 0.2 час. |  | (c)
56672.835 | 0 | -0.028 | -11.34 | -11.368 | 1506 | 1641 | 1774 | 188 |  | 5085 | Нарушение формы кольцевого шва | GWAN |  | 06:34 | 06:56 | 07:17 | 0 | 537 |  | EXT | Нарушение формы кольцевого шва Аномалия находится на упругопластическом изгибе: R=538 D, максимальное растяжение на 0.2 час. |  | (c)
56672.835 | 0 | -0.044 | -11.34 | -11.384 | -1891 | -1851 | -1433 | 340 |  | 5085 | Нарушение формы кольцевого шва | GWAN |  | 09:26 | 09:32 | 10:39 | 0 | 915 |  | EXT | Нарушение формы кольцевого шва Аномалия находится на упругопластическом изгибе: R=538 D, максимальное растяжение на 0.2 час. |  | (c)
56678.444 | 5.609 | 5.401 | -5.731 | -5.939 | 65 | 80 | 109 | 65 | 5401 | 5085 |  | CORR | GENE | 02:41 | 02:44 | 02:48 | 341 | 88 | 10 | EXT |  | 0.92 | (c)
56681.05 | 8.215 | 6.866 | -3.125 | -4.474 | 40 | 87 | 110 | 40 | 3063 | 5085 |  | CORR | GENE | 02:37 | 02:45 | 02:48 | 1411 | 139 | 10 | EXT |  | 0.97 | (c)
56686.168 | 1.993 | 1.859 | -7.277 | -7.411 | -1516 | -1360 | -1272 | 1027 | 1859 | 5086 |  | CORR | GENE | 07:38 | 08:03 | 08:17 | 175 | 489 | 13 | EXT | Аномалия находится на упругопластическом изгибе: R=750 D, максимальное растяжение на 5.5 час. | 0.91 | (c)
56686.722 | 2.547 | 2.445 | -6.723 | -6.825 | -1262 | -1235 | -1229 | 1196 | 2445 | 5086 |  | CORR | GENE | 08:19 | 08:23 | 08:24 | 480 | 67 | 10 | EXT | Аномалия находится на упругопластическом изгибе: R=707 D, максимальное растяжение на 5.5 час. | 0.94 | (c)
56687.049 | 2.874 | 2.383 | -6.396 | -6.887 | -1269 | -1236 | -1227 | 1185 | 2383 | 5086 |  | SCC | GENE | 08:18 | 08:23 | 08:25 | 622 | 85 | 15 | EXT | Аномалия находится на упругопластическом изгибе: R=690 D, максимальное растяжение на 5.5 час. | 1 | (b)
56687.861 | 3.686 | 3.629 | -5.584 | -5.641 | -1808 | -1665 | -1648 | 1487 | 3629 | 5086 |  | CORR | GENE | 06:51 | 07:14 | 07:17 | 88 | 321 | 8 | EXT | Аномалия находится на упругопластическом изгибе: R=641 D, максимальное растяжение на 5.5 час. | 0.89 | (c)
56691.464 | 7.289 | 7.267 | -1.981 | -2.003 | 1745 | 2053 | 1964 | 1745 | 1921 | 5086 |  | CORR | GENE | 04:24 | 05:14 | 04:60 | 82 | 438 | 13 | EXT | Аномалия находится на упругопластическом изгибе: R=565 D, максимальное растяжение на 5.7 час. | 0.89 | (c)
56692.799 | 8.624 | 8.44 | -0.646 | -0.83 | 1718 | 1834 | 2004 | 1718 | 630 | 5086 |  | CORR | GENE | 04:20 | 04:39 | 05:06 | 200 | 570 | 10 | EXT | Аномалия находится на упругопластическом изгибе: R=540 D, максимальное растяжение на 5.7 час. | 0.91 | (c)
56708.506 | 3.951 | 3.942 | -7.459 | -7.468 | 1954 | 1997 | 1994 | 1954 | 3942 | 5088 |  | CORR | CIGR | 08:00 | 08:07 | 08:07 | 28 | 79 | 9 | EXT | Аномалия находится на упругопластическом изгибе: R=706 D, максимальное растяжение на 6.4 час. | 0.89 | (c)
56708.658 | 4.103 | 4.091 | -7.307 | -7.319 | 1877 | 1926 | 1947 | 1877 | 4091 | 5088 |  | CORR | CIGR | 07:48 | 07:56 | 07:59 | 34 | 140 | 11 | EXT | Аномалия находится на упругопластическом изгибе: R=725 D, максимальное растяжение на 6.4 час. | 0.89 | (c)
56709.401 | 4.846 | 4.833 | -6.564 | -6.577 | 1699 | 1793 | 1901 | 1699 | 4833 | 5088 |  | CORR | GENE | 07:19 | 07:34 | 07:52 | 82 | 405 | 11 | EXT | Аномалия находится на упругопластическом изгибе: R=781 D, максимальное растяжение на 6.6 час. | 0.89 | (c)
56710.169 | 5.614 | 5.571 | -5.796 | -5.839 | 1539 | 1667 | 1722 | 1539 | 5571 | 5088 |  | CORR | GENE | 06:53 | 07:14 | 07:23 | 139 | 367 | 10 | EXT | Аномалия находится на упругопластическом изгибе: R=835 D, максимальное растяжение на 6.7 час. | 0.9 | (c)
56710.23 | 5.675 | 5.654 | -5.735 | -5.756 | 249 | 304 | 294 | 249 | 5654 | 5088 |  | CORR | CIGR | 03:25 | 03:34 | 03:32 | 36 | 91 | 11 | EXT | Аномалия находится на упругопластическом изгибе: R=835 D, максимальное растяжение на 6.7 час. | 0.89 | (c)
56710.552 | 5.997 | 5.939 | -5.413 | -5.471 | 131 | 260 | 232 | 131 | 5360 | 5088 |  | CORR | GENE | 03:06 | 03:27 | 03:22 | 111 | 202 | 15 | EXT | Аномалия находится на упругопластическом изгибе: R=858 D, максимальное растяжение на 6.7 час. | 0.9 | (c)
56711.262 | 6.707 | 6.509 | -4.703 | -4.901 | 120 | 290 | 245 | 120 | 4689 | 5088 |  | CORR | GENE | 03:04 | 03:32 | 03:24 | 212 | 249 | 13 | EXT | Аномалия находится на упругопластическом изгибе: R=943 D, максимальное растяжение на 6.9 час. | 0.91 | (c)
56711.369 | 6.814 | 6.788 | -4.596 | -4.622 | 835 | 901 | 885 | 835 | 4582 | 5088 |  | CORR | CIGR | 04:60 | 05:10 | 05:08 | 40 | 101 | 8 | EXT | Аномалия находится на упругопластическом изгибе: R=974 D, максимальное растяжение на 7 час. | 0.89 | (c)
56711.484 | 6.929 | 6.91 | -4.481 | -4.5 | 228 | 285 | 289 | 228 | 4463 | 5088 |  | CORR | CIGR | 03:22 | 03:31 | 03:31 | 37 | 121 | 10 | EXT | Аномалия находится на упругопластическом изгибе: R=974 D, максимальное растяжение на 7 час. | 0.89 | (c)
56712.608 | 8.053 | 7.953 | -3.357 | -3.457 | -1879 | -1843 | -1847 | 1816 | 3279 | 5088 |  | CORR | GENE | 09:42 | 09:47 | 09:47 | 178 | 63 | 10 | EXT |  | 0.9 | (c)
56712.783 | 8.228 | 8.164 | -3.182 | -3.246 | 2110 | -2182 | -2225 | 2099 | 3159 | 5088 |  | CORR | GENE | 08:25 | 08:53 | 08:46 | 87 | 252 | 12 | EXT |  | 0.89 | (c)
56712.812 | 8.257 | 8.246 | -3.153 | -3.164 | 2008 | 2053 | 2071 | 2008 | 3142 | 5088 |  | CORR | CIGR | 08:09 | 08:16 | 08:19 | 22 | 126 | 19 | EXT |  | 0.89 | (c)
56712.856 | 8.301 | 8.294 | -3.109 | -3.116 | 1905 | 1950 | 1955 | 1905 | 3100 | 5088 |  | CORR | CIGR | 07:52 | 07:59 | 08:00 | 16 | 100 | 17 | EXT |  | 0.89 | (c)
56715.834 | 11.279 | 10.809 | -0.131 | -0.601 | 2045 | 2080 | 2140 | 2045 | 89 | 5088 |  | CORR | GENE | 08:15 | 08:21 | 08:30 | 512 | 189 | 11 | EXT |  | 0.94 | (c)
56716.513 | 0.548 | 0.537 | -10.522 | -10.533 | -289 | -221 | -214 | 139 | 537 | 5089 |  | CORR | CIGR | 08:14 | 08:25 | 08:26 | 39 | 150 | 9 | EXT | Аномалия находится на отводе. | 0.89 | (c)
56717.609 | 1.644 | 1.478 | -9.426 | -9.592 | -2134 | -2000 | -2012 | 1891 | 1478 | 5089 |  | DENT | GENE | 03:16 | 03:37 | 03:35 | 363 | 243 | 0.4 | N/A | Глубина вмятины: 5 мм (0,4%). Линейка: 36 см в (148 см; 03:37 ч:мин) Аномалия находится на отводе. |  | (c)
56718.067 | 2.102 | 2.071 | -8.968 | -8.999 | -268 | -250 | -254 | 240 | 2071 | 5089 |  | CORR | AXGR | 08:17 | 08:20 | 08:19 | 89 | 28 | 12 | EXT | Аномалия находится на отводе. | 0.89 | (c)
56718.773 | 2.808 | 2.495 | -8.262 | -8.575 | -351 | -107 | -68 | 0 | 2495 | 5089 |  | CORR | GENE | 08:04 | 08:43 | 08:49 | 381 | 565 | 10 | EXT | Аномалия находится на отводе. | 0.93 | (c)
56719.104 | 3.139 | 3.117 | -7.931 | -7.953 | -158 | -69 | -64 | 0 | 3117 | 5089 |  | CORR | GENE | 08:35 | 08:49 | 08:50 | 65 | 188 | 16 | EXT | Аномалия находится на отводе. | 0.89 | (c)
56719.744 | 3.779 | 3.74 | -7.291 | -7.33 | 2056 | -2050 | -2161 | 1918 | 3740 | 5089 |  | CORR | GENE | 02:32 | 03:29 | 03:11 | 184 | 487 | 14 | EXT | Аномалия находится на отводе. | 0.91 | (c)
56720.017 | 4.052 | 3.996 | -7.018 | -7.074 | -261 | 102 | -31 | 0 | 3996 | 5089 |  | CORR | GENE | 08:18 | 09:17 | 08:55 | 96 | 461 | 10 | EXT | Аномалия находится на отводе. | 0.89 | (c)
56720.419 | 4.454 | 4.301 | -6.616 | -6.769 | -455 | -283 | -314 | 173 | 4301 | 5089 |  | CORR | GENE | 07:47 | 08:14 | 08:09 | 212 | 283 | 12 | EXT | Аномалия находится на отводе. | 0.91 | (c)
56720.622 | 4.657 | 4.581 | -6.413 | -6.489 | 1923 | 2028 | 2167 | 1923 | 4581 | 5089 |  | CORR | GENE | 02:11 | 02:28 | 02:50 | 181 | 488 | 11 | EXT | Аномалия находится на отводе. | 0.9 | (c)
56720.892 | 4.927 | 4.819 | -6.143 | -6.251 | 1906 | 1932 | 1942 | 1906 | 4819 | 5089 |  | CORR | GENE | 02:08 | 02:12 | 02:14 | 178 | 72 | 10 | EXT | Аномалия находится на отводе. | 0.9 | (c)
56720.893 | 4.928 | 4.822 | -6.142 | -6.248 | -333 | -103 | -12 | 0 | 4822 | 5089 |  | CORR | GENE | 08:06 | 08:44 | 08:58 | 313 | 642 | 11 | EXT | Аномалия находится на отводе. | 0.92 | (c)
56720.957 | 4.992 | 4.966 | -6.078 | -6.104 | -2076 | -1942 | -1978 | 1880 | 4966 | 5089 |  | CORR | GENE | 03:25 | 03:47 | 03:41 | 218 | 196 | 11 | EXT | Аномалия находится на отводе. | 0.91 | (c)
56721.437 | 5.472 | 5.425 | -5.598 | -5.645 | -440 | -201 | -264 | 87 | 5425 | 5089 |  | CORR | GENE | 07:49 | 08:28 | 08:18 | 67 | 353 | 12 | EXT | Аномалия находится на отводе. | 0.89 | (c)
56721.69 | 5.725 | 5.676 | -5.345 | -5.394 | -1837 | -1742 | -1762 | 1687 | 5257 | 5089 |  | CORR | GENE | 04:04 | 04:19 | 04:16 | 137 | 150 | 9 | EXT | Аномалия находится на отводе. | 0.9 | (c)
56721.89 | 5.925 | 5.787 | -5.145 | -5.283 | 2169 | 2229 | -2212 | 2133 | 4980 | 5089 |  | CORR | GENE | 02:50 | 02:60 | 03:03 | 303 | 158 | 10 | EXT | Аномалия находится на отводе. | 0.92 | (c)
56727.035 | 0 | 0 | -11.17 | -11.17 | -1837 | -1653 | -1642 | 1447 | 0 | 5090 | Непровар / утяжина | GWAN |  | 06:25 | 06:55 | 06:56 | 0 | 390 | 10 | INT | Непровар / утяжина Аномалия находится на отводе. |  | (c)
56727.035 | 0 | -0.033 | -11.17 | -11.203 | -1030 | -672 | -247 | 0 |  | 5090 | Нарушение формы кольцевого шва | GWAN |  | 08:35 | 09:33 | 10:42 | 0 | 1567 |  | EXT | Нарушение формы кольцевого шва Аномалия находится на отводе. |  | (c)
56735.64 | 8.605 | 8.493 | -2.565 | -2.677 | -2179 | -2030 | -2030 | 1882 | 2530 | 5090 |  | CORR | GENE | 05:30 | 05:54 | 05:54 | 147 | 297 | 11 | EXT | Аномалия находится на упругопластическом изгибе: R=232 D, максимальное растяжение на 6.1 час. | 1.28 | (b)
56741.697 | 3.492 | 3.355 | -7.753 | -7.89 | 969 | 995 | 994 | 969 | 3355 | 5091 |  | CORR | GENE | 06:13 | 06:18 | 06:17 | 372 | 50 | 10 | EXT | Аномалия находится на упругопластическом изгибе: R=361 D, максимальное растяжение на 6 час. | 0.97 | (c)
56742.472 | 4.267 | 4.258 | -6.978 | -6.987 | 1021 | 1061 | 1060 | 1021 | 4258 | 5091 |  | CORR | CIGR | 06:22 | 06:28 | 06:28 | 29 | 79 | 8 | EXT | Аномалия находится на упругопластическом изгибе: R=410 D, максимальное растяжение на 6 час. | 0.89 | (c)
56742.62 | 4.415 | 4.382 | -6.83 | -6.863 | 925 | 986 | 1022 | 925 | 4382 | 5091 |  | CORR | GENE | 06:06 | 06:16 | 06:22 | 61 | 195 | 8 | EXT | Аномалия находится на упругопластическом изгибе: R=429 D, максимальное растяжение на 6 час. | 0.89 | (c)
56744.523 | 6.318 | 6.297 | -4.927 | -4.948 | 717 | 764 | 789 | 717 | 4903 | 5091 |  | CORR | CIGR | 05:33 | 05:40 | 05:44 | 45 | 145 | 11 | EXT | Аномалия находится на упругопластическом изгибе: R=620 D, максимальное растяжение на 6.1 час. | 0.89 | (c)
56749.45 | 0 | -0.028 | -11.41 | -11.438 | -1997 | -1442 | -1580 | 1163 |  | 5092 | Нарушение формы кольцевого шва | GWAN |  | 00:57 | 02:27 | 02:05 | 0 | 834 |  | EXT | Нарушение формы кольцевого шва |  | (c)
56749.45 | 0 | -0.022 | -11.41 | -11.432 | -182 | 90 | 186 | 0 |  | 5092 | Нарушение формы кольцевого шва | GWAN |  | 05:50 | 06:34 | 06:50 | 0 | 736 |  | EXT | Нарушение формы кольцевого шва |  | (c)
56749.45 | 0 | -0.023 | -11.41 | -11.433 | 1201 | 1310 | 1329 | 1201 |  | 5092 | Нарушение формы кольцевого шва | GWAN |  | 09:34 | 09:51 | 09:54 | 0 | 257 |  | EXT | Нарушение формы кольцевого шва |  | (c)
56753.895 | 4.445 | 4.414 | -6.965 | -6.996 | 638 | 735 | 748 | 638 | 4414 | 5092 |  | CORR | GENE | 08:03 | 08:18 | 08:20 | 127 | 221 | 8 | EXT |  | 0.89 | (c)
56754.77 | 5.32 | 4.894 | -6.09 | -6.516 | -166 | 35 | 15 | 0 | 4894 | 5092 |  | DENT | GENE | 05:53 | 06:25 | 06:22 | 874 | 361 | 0.2 | N/A | Глубина вмятины: 3 мм (0,2%). Линейка: 87 см в (489 см; 06:25 ч:мин) Аномалия находится вблизи продольного шва. |  | (c)
56764.891 | 4.031 | 3.595 | -5.264 | -5.7 | 40 | 68 | 81 | 40 | 3595 | 5093 |  | CORR | GENE | 06:57 | 07:01 | 07:03 | 541 | 81 | 10 | EXT |  | 0.94 | (c)
56765.154 | 4.294 | 4.265 | -5.001 | -5.03 | 86 | 197 | 240 | 86 | 4265 | 5093 |  | CORR | GENE | 07:04 | 07:22 | 07:29 | 128 | 310 | 13 | EXT |  | 0.9 | (c)
56768.406 | 7.546 | 7.471 | -1.749 | -1.824 | 72 | 212 | 302 | 72 | 1710 | 5093 |  | CORR | GENE | 07:02 | 07:24 | 07:39 | 114 | 460 | 15 | EXT |  | 0.9 | (c)
56768.808 | 7.948 | 7.887 | -1.347 | -1.408 | 229 | 347 | 430 | 229 | 1330 | 5093 |  | CORR | GENE | 07:27 | 07:46 | 07:60 | 78 | 403 | 10 | EXT |  | 0.89 | (c)
56769.635 | 8.775 | 8.633 | -0.52 | -0.662 | 423 | 455 | 453 | 423 | 414 | 5093 |  | CORR | GENE | 07:59 | 08:04 | 08:03 | 248 | 61 | 11 | EXT |  | 0.91 | (c)
56770.892 | 0.737 | 0.587 | -10.793 | -10.943 | -1480 | -1428 | -1408 | 1337 | 587 | 5094 |  | CORR | GENE | 03:40 | 03:48 | 03:51 | 1286 | 143 | 10 | EXT |  | 0.96 | (c)
56771.059 | 0.904 | 0.793 | -10.626 | -10.737 | 77 | 115 | 108 | 77 | 793 | 5094 |  | CORR | GENE | 07:51 | 07:57 | 07:56 | 298 | 63 | 10 | EXT |  | 0.92 | (c)
56772.807 | 2.652 | 2.089 | -8.878 | -9.441 | -819 | -659 | -662 | 505 | 2089 | 5094 |  | DENT | GENE | 05:26 | 05:52 | 05:52 | 1511 | 315 | 0.2 | N/A | Глубина вмятины: 3 мм (0,2%). Линейка: 151 см в (209 см; 05:52 ч:мин) Аномалия находится вблизи дефекта потери металла. |  | (c)
56773.013 | 2.858 | 2.487 | -8.672 | -9.043 | -625 | -590 | -588 | 550 | 2487 | 5094 |  | GOUG | GENE | 05:58 | 06:03 | 06:04 | 553 | 75 | 7 | EXT | Задир. |  | (c)
56773.692 | 3.537 | 3.47 | -7.993 | -8.06 | -1419 | -1393 | -1386 | 1354 | 3470 | 5094 |  | CORR | GENE | 03:50 | 03:54 | 03:55 | 178 | 65 | 10 | EXT |  | 0.9 | (c)
56774.184 | 4.029 | 3.853 | -7.501 | -7.677 | -1501 | -1472 | -1467 | 1434 | 3853 | 5094 |  | CORR | GENE | 03:36 | 03:41 | 03:42 | 1630 | 67 | 13 | EXT |  | 1 | (c)
56775.734 | 5.579 | 5.503 | -5.951 | -6.027 | -1426 | -1412 | -1410 | 1393 | 5503 | 5094 |  | CORR | AXGR | 03:48 | 03:51 | 03:51 | 261 | 33 | 14 | EXT |  | 0.93 | (c)
56776.474 | 6.319 | 6.301 | -5.211 | -5.229 | 252 | 296 | 314 | 252 | 5177 | 5094 |  | CORR | GENE | 08:19 | 08:26 | 08:29 | 52 | 123 | 10 | EXT |  | 0.89 | (c)
56779.236 | 9.081 | 9.016 | -2.449 | -2.514 | 86 | 237 | 197 | 86 | 2401 | 5094 |  | CORR | GENE | 07:53 | 08:17 | 08:10 | 113 | 221 | 8 | EXT |  | 0.89 | (c)
56779.911 | 9.756 | 9.745 | -1.774 | -1.785 | -1500 | -1448 | -1433 | 1366 | 1746 | 5094 |  | CORR | CIGR | 03:37 | 03:45 | 03:47 | 39 | 134 | 12 | EXT |  | 0.89 | (c)
56779.983 | 9.828 | 9.784 | -1.702 | -1.746 | 39 | 144 | 172 | 39 | 1652 | 5094 |  | CORR | GENE | 07:45 | 08:02 | 08:06 | 94 | 266 | 10 | EXT |  | 0.89 | (c)
56780.205 | 10.05 | 10.036 | -1.48 | -1.494 | -1606 | -1572 | -1546 | 1487 | 1452 | 5094 |  | CORR | CIGR | 03:19 | 03:25 | 03:29 | 42 | 119 | 11 | EXT |  | 0.89 | (c)
56782.774 | 1.089 | 1.065 | -10.251 | -10.275 | 271 | 315 | 355 | 271 | 1065 | 5095 |  | CORR | CIGR | 08:52 | 08:59 | 09:05 | 41 | 168 | 9 | EXT |  | 0.89 | (c)
56783.97 | 2.285 | 2.266 | -9.055 | -9.074 | -253 | -163 | -142 | 30 | 2266 | 5095 |  | CORR | CIGR | 07:27 | 07:42 | 07:45 | 36 | 223 | 9 | EXT |  | 0.89 | (c)
56784.503 | 2.818 | 2.79 | -8.522 | -8.55 | -89 | -34 | -22 | 0 | 2790 | 5095 |  | CORR | GENE | 07:54 | 08:03 | 08:05 | 52 | 135 | 10 | EXT |  | 0.89 | (c)
56788.586 | 6.901 | 6.858 | -4.439 | -4.482 | -226 | -152 | -121 | 16 | 4390 | 5095 |  | CORR | GENE | 07:32 | 07:43 | 07:49 | 92 | 211 | 11 | EXT |  | 0.89 | (c)
56790.124 | 8.439 | 8.344 | -2.901 | -2.996 | -12 | 7 | 10 | 0 | 2831 | 5095 |  | CORR | AXGR | 08:06 | 08:09 | 08:10 | 165 | 43 | 10 | EXT |  | 0.9 | (c)
56791.343 | 9.658 | 9.23 | -1.682 | -2.11 | -127 | -4 | -59 | 0 | 1133 | 5095 |  | CORR | GENE | 07:48 | 08:07 | 07:59 | 977 | 136 | 10 | EXT |  | 0.96 | (c)
56792.169 | 10.484 | 10.358 | -0.856 | -0.982 | -24 | 0 | 2 | 0 | 526 | 5095 |  | CORR | GENE | 08:04 | 08:08 | 08:08 | 456 | 52 | 10 | EXT |  | 0.93 | (c)
56792.712 | 11.027 | 11.014 | -0.313 | -0.326 | -376 | -104 | -201 | 26 | 251 | 5095 |  | CORR | GENE | 07:07 | 07:51 | 07:36 | 75 | 350 | 10 | EXT |  | 0.89 | (c)
56793.106 | 0.081 | 0.023 | -11.584 | -11.642 | -180 | -126 | -127 | 74 | 23 | 5096 |  | CORR | GENE | 03:33 | 03:42 | 03:42 | 437 | 106 | 10 | EXT |  | 0.93 | (c)
56793.138 | 0.113 | 0.06 | -11.552 | -11.605 | 85 | 261 | 323 | 85 | 60 | 5096 |  | CORR | GENE | 04:16 | 04:44 | 04:54 | 124 | 478 | 11 | EXT |  | 0.9 | (c)
56812.186 | 7.496 | 7.051 | -3.954 | -4.399 | -606 | -251 | -339 | 73 | 3855 | 5097 |  | GOUG | GENE | 03:06 | 04:03 | 03:49 | 544 | 533 | 5 | EXT | Задир. |  | (c)
56812.871 | 8.181 | 8.129 | -3.269 | -3.321 | -378 | -105 | -200 | 23 | 3212 | 5097 |  | GOUG | GENE | 03:42 | 04:26 | 04:11 | 109 | 355 | 6 | EXT | Задир. |  | (c)
56815.958 | 11.268 | 11.084 | -0.182 | -0.366 | 597 | 718 | 761 | 597 | 56 | 5097 |  | DENT | GENE | 06:20 | 06:39 | 06:46 | 310 | 329 | 0.4 | N/A | Глубина вмятины: 6 мм (0,4%). Линейка: 31 см в (1108 см; 06:39 ч:мин) Аномалия находится вблизи кольцевого сварного шва. |  | (c)
56816.14 | 0 | 0 | -11.445 | -11.445 | 1514 | 1699 | 1798 | 1514 | 0 | 5098 | Смещение кромок | GWAN |  | 06:10 | 06:40 | 06:56 | 0 | 569 | 15 | EXT | Смещение кромок Вовнутрь Величина смещения - 2.3 мм. |  | (c)
56839.375 | 0 | -0.023 | -10.215 | -10.238 | 315 | 466 | 546 | 315 |  | 5100а | Нарушение формы кольцевого шва | GWAN |  | 04:35 | 04:59 | 05:12 | 0 | 461 |  | EXT | Нарушение формы кольцевого шва Аномалия находится на упругопластическом изгибе: R=473 D, максимальное растяжение на 6 час. |  | (c)
56849.59 | 0 | 0 | -11.915 | -11.915 | -109 | 15 | 58 | 0 | 0 | 5100б | Непровар / утяжина | GWAN |  | 04:35 | 04:55 | 05:02 | 0 | 333 | 10 | INT | Непровар / утяжина |  | (c)
56860.923 | 11.333 | 11.163 | -0.582 | -0.752 | -1887 | -1793 | -1669 | 1451 | 64 | 5100б |  | GOUG | GENE | 11:48 | 00:03 | 12:23 | 688 | 436 | 9 | EXT | Задир. Аномалия находится на упругопластическом изгибе: R=700 D, максимальное растяжение на 10.5 час. |  | (b)
56861.505 | 0 | -0.022 | -11.32 | -11.342 | -1765 | -1564 | -1579 | 1393 |  | 5102 | Нарушение формы кольцевого шва | GWAN |  | 04:32 | 05:04 | 05:02 | 0 | 372 |  | EXT | Нарушение формы кольцевого шва Аномалия находится на упругопластическом изгибе: R=638 D, максимальное растяжение на 10.8 час. |  | (c)
56861.505 | 0 | -0.028 | -11.32 | -11.348 | -1009 | -775 | -421 | 0 |  | 5102 | Нарушение формы кольцевого шва | GWAN |  | 06:34 | 07:12 | 08:09 | 0 | 1177 |  | EXT | Нарушение формы кольцевого шва Аномалия находится на упругопластическом изгибе: R=638 D, максимальное растяжение на 10.8 час. |  | (c)
56861.97 | 0.465 | 0.106 | -10.855 | -11.214 | 1356 | 1455 | 1461 | 1356 | 106 | 5102 |  | GOUG | GENE | 00:56 | 01:12 | 01:12 | 505 | 210 | 6 | EXT | Задир. Аномалия находится на упругопластическом изгибе: R=619 D, максимальное растяжение на 10.9 час. |  | (c)
56862.72 | 1.215 | 0.918 | -10.105 | -10.402 | -1816 | -1365 | -1514 | 1212 | 918 | 5102 |  | GOUG | GENE | 04:24 | 05:36 | 05:12 | 484 | 604 | 8 | EXT | Зона задиров. Аномалия находится на упругопластическом изгибе: R=561 D, максимальное растяжение на 11.1 час. |  | (c)
56863.193 | 1.688 | 0.394 | -9.632 | -10.926 | 1832 | 2141 | 2054 | 1832 | 394 | 5102 |  | GOUG | GENE | 02:12 | 03:02 | 02:48 | 2324 | 443 | 9 | EXT | Зона задиров. Аномалия находится на упругопластическом изгибе: R=526 D, максимальное растяжение на 11.2 час. |  | (c)
56864.183 | 2.678 | 0.375 | -8.642 | -10.945 | -372 | -163 | -216 | 60 | 375 | 5102 |  | GOUG | GENE | 08:17 | 08:50 | 08:42 | 2446 | 312 | 6 | EXT | Зона задиров. Аномалия находится на упругопластическом изгибе: R=471 D, максимальное растяжение на 11.4 час. |  | (c)
56872.825 | 0 | -0.021 | -11.355 | -11.376 | -2079 | -1861 | -1674 | 1270 |  | 5103 | Нарушение формы кольцевого шва | GWAN |  | 07:20 | 07:55 | 08:25 | 0 | 809 |  | EXT | Нарушение формы кольцевого шва Аномалия находится на упругопластическом изгибе: R=524 D, максимальное растяжение на 0.3 час. |  | (c)
56880.574 | 7.749 | 7.72 | -3.606 | -3.635 | 1123 | 1275 | 1228 | 1123 | 3596 | 5103 |  | CORR | CIGR | 03:57 | 04:21 | 04:14 | 39 | 211 | 10 | EXT |  | 0.89 | (c)
56884.18 | 0 | -0.032 | -11.33 | -11.362 | -2190 | -2004 | -1948 | 1705 |  | 5104 | Нарушение формы кольцевого шва | GWAN |  | 00:33 | 01:03 | 01:12 | 0 | 485 |  | EXT | Нарушение формы кольцевого шва |  | (c)
56894.363 | 10.183 | 10.164 | -1.147 | -1.166 | -972 | -940 | -945 | 918 | 1122 | 5104 |  | CORR | PITT | 03:50 | 03:55 | 03:54 | 44 | 54 | 11 | EXT |  | 0.89 | (c)
56894.756 | 10.576 | 10.565 | -0.754 | -0.765 | 437 | 456 | 456 | 437 | 745 | 5104 |  | CORR | PITT | 07:37 | 07:40 | 07:40 | 20 | 38 | 14 | EXT |  | 0.89 | (c)
56895.09 | 10.91 | 10.884 | -0.42 | -0.446 | 316 | 357 | 359 | 316 | 402 | 5104 |  | CORR | PITT | 07:18 | 07:24 | 07:25 | 44 | 86 | 13 | EXT |  | 0.89 | (c)
56895.112 | 10.932 | 10.917 | -0.398 | -0.413 | -233 | -207 | -210 | 187 | 384 | 5104 |  | CORR | PITT | 05:49 | 05:53 | 05:53 | 29 | 46 | 13 | EXT |  | 0.89 | (c)
56897.68 | 2.17 | 2.008 | -9.015 | -9.177 | -2191 | -2176 | -2172 | 39 | 2008 | 5105 |  | CORR | AXGR | 03:12 | 03:15 | 03:16 | 515 | 40 | 10 | EXT |  | 0.94 | (c)
56913.876 | 7.181 | 6.106 | -4.079 | -5.154 | -1841 | -1756 | -1708 | 390 | 2788 | 5106 |  | ARTD | GENE | 08:50 | 09:03 | 09:11 | 2366 | 266 |  | EXT | Эквивалент потери металла 10%. |  | (c)
56917.955 | 0 | -0.016 | -11.24 | -11.256 | 1655 | -1751 | -1945 | 0 |  | 5107 | Нарушение формы кольцевого шва | GWAN |  | 02:05 | 04:55 | 04:24 | 0 | 1722 |  | EXT | Нарушение формы кольцевого шва |  | (c)
56917.955 | 0 | -0.036 | -11.24 | -11.276 | 512 | 640 | 790 | 512 |  | 5107 | Нарушение формы кольцевого шва | GWAN |  | 11:00 | 11:21 | 11:45 | 0 | 556 |  | EXT | Нарушение формы кольцевого шва |  | (c)
56945.849 | 5.344 | 5.284 | -1.856 | -1.916 | 2226 | -2157 | -2146 | 2057 | 1706 | 5109 |  | CORR | GENE | 05:13 | 05:26 | 05:28 | 210 | 178 | 9 | EXT |  | 0.9 | (c)
56947.705 | 0 | 0 | -10.99 | -10.99 | -717 | -465 | -102 | 0 | 0 | 5110 | Непровар / утяжина | GWAN |  | 03:21 | 04:01 | 04:60 | 0 | 1229 | 10 | INT | Непровар / утяжина |  | (c)
56953.481 | 5.776 | 5.764 | -5.214 | -5.226 | 68 | 179 | 159 | 68 | 5202 | 5110 |  | CORR | CIGR | 05:27 | 05:45 | 05:42 | 24 | 182 | 9 | EXT |  | 0.89 | (c)
56953.92 | 6.215 | 6.042 | -4.775 | -4.948 | 31 | 48 | 51 | 31 | 4661 | 5110 |  | CORR | AXGR | 05:22 | 05:24 | 05:25 | 287 | 39 | 10 | EXT |  | 0.92 | (c)
56954.694 | 6.989 | 6.972 | -4.001 | -4.018 | -7 | 67 | 63 | 0 | 3977 | 5110 |  | CORR | CIGR | 05:15 | 05:27 | 05:27 | 41 | 140 | 8 | EXT |  | 0.89 | (c)
56955.884 | 8.179 | 8.16 | -2.811 | -2.83 | 2 | 196 | 146 | 2 | 2739 | 5110 |  | CORR | GENE | 05:17 | 05:48 | 05:40 | 91 | 289 | 11 | EXT |  | 0.89 | (c)
56956.302 | 8.597 | 8.34 | -2.393 | -2.65 | 5 | 112 | 119 | 5 | 2355 | 5110 |  | CORR | GENE | 05:17 | 05:35 | 05:36 | 295 | 228 | 13 | EXT |  | 0.93 | (c)
56957.88 | 10.175 | 10.105 | -0.815 | -0.885 | 62 | 82 | 82 | 62 | 738 | 5110 |  | CORR | AXGR | 05:26 | 05:30 | 05:30 | 147 | 41 | 9 | EXT |  | 0.9 | (c)
56960.054 | 1.359 | 1.315 | -9.996 | -10.04 | 1740 | 1973 | 1914 | 1740 | 1315 | 5111 |  | CORR | GENE | 05:35 | 06:12 | 06:03 | 157 | 348 | 8 | EXT |  | 0.9 | (c)
56962.499 | 3.804 | 3.776 | -7.551 | -7.579 | 1273 | 1613 | 1581 | 1273 | 3776 | 5111 |  | CORR | GENE | 04:19 | 05:14 | 05:09 | 138 | 616 | 11 | EXT |  | 0.9 | (c)
56963.313 | 4.618 | 4.598 | -6.737 | -6.757 | 1475 | 1611 | 1609 | 1475 | 4598 | 5111 |  | CORR | CIGR | 04:52 | 05:14 | 05:13 | 34 | 268 | 8 | EXT |  | 0.89 | (c)
56963.771 | 5.076 | 4.971 | -6.279 | -6.384 | 1670 | 1777 | 1844 | 1670 | 4971 | 5111 |  | CORR | GENE | 05:23 | 05:41 | 05:51 | 134 | 349 | 12 | EXT |  | 0.9 | (c)
56964.132 | 5.437 | 5.422 | -5.918 | -5.933 | 1788 | 1925 | 1914 | 1788 | 5422 | 5111 |  | CORR | CIGR | 05:42 | 06:04 | 06:03 | 25 | 251 | 11 | EXT |  | 0.89 | (c)
56964.46 | 5.765 | 5.736 | -5.59 | -5.619 | 1518 | 1653 | 1718 | 1518 | 5533 | 5111 |  | CORR | GENE | 04:59 | 05:21 | 05:31 | 86 | 400 | 13 | EXT |  | 0.89 | (c)
56969.375 | 10.68 | 10.666 | -0.675 | -0.689 | 1766 | 1809 | 1814 | 1766 | 597 | 5111 |  | CORR | GENE | 05:39 | 05:46 | 05:47 | 92 | 97 | 8 | EXT |  | 0.89 | (c)
56969.829 | 11.134 | 11.021 | -0.221 | -0.334 | 1418 | 1666 | 1674 | 1418 | 153 | 5111 |  | CORR | GENE | 04:43 | 05:23 | 05:24 | 181 | 512 | 10 | EXT |  | 0.9 | (c)
56970.494 | 0.444 | 0.368 | -11.091 | -11.167 | -2067 | -1758 | -1853 | 1639 | 368 | 5112 |  | CORR | GENE | 04:46 | 05:36 | 05:20 | 269 | 427 | 10 | EXT |  | 0.91 | (c)
56972.302 | 2.252 | 2.22 | -9.283 | -9.315 | -2065 | -1959 | -1955 | 1844 | 2220 | 5112 |  | CORR | GENE | 04:46 | 05:03 | 05:04 | 50 | 221 | 9 | EXT |  | 0.89 | (c)
56976.171 | 6.121 | 6.099 | -5.414 | -5.436 | -1617 | -1532 | -1521 | 1426 | 5377 | 5112 |  | CORR | GENE | 05:58 | 06:12 | 06:14 | 59 | 191 | 8 | EXT |  | 0.89 | (c)
57016.559 | 6.914 | 6.893 | -2.361 | -2.382 | 148 | 247 | 249 | 148 | 2227 | 5116 |  | CORR | GENE | 04:04 | 04:20 | 04:20 | 155 | 201 | 11 | EXT |  | 0.9 | (c)
57056.55 | 0 | 0 | -11.13 | -11.13 | 1737 | -1701 | -2167 | 1610 | 0 | 5121 | Непровар / утяжина | GWAN |  | 05:14 | 07:59 | 06:44 | 0 | 1114 | 13 | INT | Непровар / утяжина |  | (c)
57056.55 | 0 | -0.034 | -11.13 | -11.164 | -1420 | -1182 | -1086 | 752 |  | 5121 | Нарушение формы кольцевого шва | GWAN |  | 08:44 | 09:23 | 09:38 | 0 | 668 |  | EXT | Нарушение формы кольцевого шва |  | (c)
57079.31 | 0 | -0.036 | -11.58 | -11.616 | 2101 | -1903 | -1815 | 1269 |  | 5123 | Нарушение формы кольцевого шва | GWAN |  | 09:20 | 10:34 | 10:48 | 0 | 1091 |  | EXT | Нарушение формы кольцевого шва Аномалия находится на отводе. |  | (c)
57081.89 | 2.58 | 2.565 | -9 | -9.015 | 470 | 559 | 546 | 470 | 2565 | 5123 |  | GOUG | CIGR | 04:57 | 05:11 | 05:09 | 31 | 152 | 23 | EXT | Задир. |  | (b)
57102.509 | 11.619 | 11.517 | -0.041 | -0.143 | 869 | 1074 | 1301 | 869 | 15 | 5124 |  | CORR | GENE | 04:49 | 05:22 | 05:58 | 128 | 863 | 15 | EXT |  | 0.9 | (c)
57114.09 | 0 | -0.026 | -11.165 | -11.191 | 88 | 807 | 499 | 88 |  | 5126 | Нарушение формы кольцевого шва | GWAN |  | 03:41 | 05:37 | 04:47 | 0 | 822 |  | INT | Нарушение формы кольцевого шва Аномалия находится на отводе. |  | (c)
57114.131 | 0.041 | 0.027 | -11.124 | -11.138 | 676 | 941 | 951 | 676 | 27 | 5126 |  | CORR | GENE | 05:15 | 05:58 | 05:60 | 206 | 552 | 20 | EXT |  | 0.93 | (c)
57114.459 | 0.369 | 0.315 | -10.796 | -10.85 | 732 | 860 | 883 | 732 | 315 | 5126 |  | CORR | GENE | 05:25 | 05:45 | 05:49 | 99 | 303 | 11 | EXT |  | 0.89 | (c)
57125.255 | 0 | -0.029 | -11.465 | -11.494 | -1822 | -1608 | -1440 | 1057 |  | 5127 | Нарушение формы кольцевого шва | GWAN |  | 07:31 | 08:06 | 08:33 | 0 | 765 |  | EXT | Нарушение формы кольцевого шва |  | (c)
57138.373 | 1.653 | 1.616 | -9.782 | -9.819 | -539 | -370 | -359 | 179 | 1616 | 5128 |  | CORR | GENE | 06:37 | 07:04 | 07:06 | 101 | 360 | 8 | EXT | Аномалия находится на упругопластическом изгибе: R=500 D, максимальное растяжение на 0.4 час. | 0.89 | (c)
57146.983 | 10.263 | 10.224 | -1.172 | -1.211 | -1262 | -1248 | -1242 | 1222 | 1141 | 5128 |  | CORR | PITT | 04:40 | 04:42 | 04:43 | 70 | 40 | 8 | EXT | Аномалия находится на упругопластическом изгибе: R=378 D, максимальное растяжение на 0.5 час. | 0.89 | (c)
57148.155 | 0 | -0.014 | -11.655 | -11.669 | -591 | -63 | 203 | 0 | 0 | 5129 | Внутришовный дефект | GWAN |  | 06:31 | 07:56 | 08:39 | 0 | 1588 | 15 | MID | Внутришовный дефект Аномалия находится на упругопластическом изгибе: R=404 D, максимальное растяжение на 0.4 час. |  | (b)
57151.183 | 3.028 | 3.003 | -8.627 | -8.652 | -447 | -331 | -352 | 256 | 3003 | 5129 |  | CORR | GENE | 06:54 | 07:13 | 07:09 | 56 | 191 | 8 | EXT | Аномалия находится на упругопластическом изгибе: R=568 D, максимальное растяжение на 0.3 час. | 0.89 | (c)
57171.225 | 11.415 | 11.388 | -0.225 | -0.252 | -70 | 9 | 4 | 0 | 203 | 5130 |  | CORR | GENE | 05:25 | 05:38 | 05:37 | 49 | 147 | 9 | EXT |  | 0.89 | (c)
57171.673 | 0.223 | 0.215 | -11.167 | -11.175 | -12 | 45 | 40 | 0 | 215 | 5131 |  | CORR | CIGR | 04:28 | 04:37 | 04:36 | 35 | 104 | 18 | EXT |  | 0.89 | (c)
57172.127 | 0.677 | 0.655 | -10.713 | -10.735 | 638 | 727 | 716 | 638 | 655 | 5131 |  | CORR | GENE | 06:13 | 06:27 | 06:25 | 51 | 156 | 11 | EXT |  | 0.89 | (c)
57197.043 | 2.768 | 2.749 | -8.557 | -8.576 | 280 | 378 | 415 | 280 | 2749 | 5133 |  | CORR | GENE | 05:49 | 06:05 | 06:11 | 51 | 271 | 13 | EXT |  | 0.89 | (c)
57205.6 | 0 | 0 | -8.245 | -8.245 | -502 | -81 | -63 | 0 | 0 | 5134 | Смещение кромок | GWAN |  | 03:49 | 04:57 | 04:60 | 0 | 878 | 20 | EXT | Смещение кромок Наружу Величина смещения - 3.1 мм. |  | (c)
57218.471 | 1.486 | 1.369 | -1.499 | -1.616 | -43 | -4 | 2 | 0 | 1369 | 5138 |  | CORR | GENE | 04:51 | 04:57 | 04:59 | 204 | 91 | 13 | EXT |  | 0.91 | (c)
57219.078 | 2.093 | 2.081 | -0.892 | -0.904 | 10 | 71 | 80 | 10 | 873 | 5138 |  | CORR | CIGR | 04:60 | 05:10 | 05:11 | 31 | 141 | 11 | EXT |  | 0.89 | (c)
57219.97 | 0 | -0.043 | -11.49 | -11.533 | -312 | 61 | 140 | 0 |  | 5139 | Нарушение формы кольцевого шва | GWAN |  | 09:38 | 10:38 | 10:51 | 0 | 906 |  | INT | Нарушение формы кольцевого шва |  | (c)
57220.199 | 0.229 | 0.125 | -11.261 | -11.365 | -1400 | -1369 | -1362 | 1323 | 125 | 5139 |  | CORR | GENE | 06:42 | 06:47 | 06:48 | 234 | 77 | 11 | EXT |  | 0.91 | (c)
57227.142 | 7.172 | 7.061 | -4.318 | -4.429 | -972 | -923 | -928 | 885 | 3925 | 5139 |  | CORR | GENE | 07:51 | 07:59 | 07:58 | 504 | 87 | 10 | EXT |  | 0.94 | (c)
57228.594 | 8.624 | 8.393 | -2.866 | -3.097 | -997 | -935 | -939 | 881 | 2742 | 5139 |  | CORR | GENE | 07:47 | 07:57 | 07:56 | 355 | 116 | 12 | EXT |  | 0.93 | (c)
57236.832 | 5.372 | 5.2 | -6.243 | -6.415 | -1220 | -1187 | -1177 | 1134 | 5200 | 5140 |  | ARTD | GENE | 06:50 | 06:56 | 06:57 | 284 | 86 |  | EXT | Эквивалент потери металла 10%. |  | (c)
57237.058 | 5.598 | 5.487 | -6.017 | -6.128 | -639 | -557 | -479 | 320 | 5487 | 5140 |  | GOUG | GENE | 08:24 | 08:37 | 08:50 | 526 | 319 | 10 | EXT | Зона задиров. |  | (c)
57237.522 | 6.062 | 6.046 | -5.553 | -5.569 | -1758 | -1677 | -1659 | 1560 | 5528 | 5140 |  | CORR | CIGR | 05:24 | 05:37 | 05:40 | 41 | 198 | 15 | EXT |  | 0.89 | (c)
57238.135 | 6.675 | 6.627 | -4.94 | -4.988 | -1885 | -1872 | -1867 | 1850 | 4862 | 5140 |  | CORR | AXGR | 05:03 | 05:05 | 05:06 | 126 | 34 | 10 | EXT |  | 0.9 | (c)
57246.865 | 3.79 | 3.675 | -2.69 | -2.805 | -1058 | -840 | -808 | 559 | 2530 | 5141а |  | DENT | GENE | 06:16 | 06:51 | 06:57 | 275 | 499 | 0.3 | N/A | Глубина вмятины: 4 мм (0,3%). Линейка: 28 см в (368 см; 06:51 ч:мин) |  | (c)
57248.521 | 5.446 | 4.7 | -1.034 | -1.78 | -824 | -655 | -687 | 551 | 586 | 5141а |  | GOUG | GENE | 06:54 | 07:21 | 07:16 | 1194 | 273 | 7 | EXT | Зона задиров. |  | (c)
57249.555 | 0 | 0 | -2.405 | -2.405 | 1656 | 2019 | 1926 | 1656 | 0 | 5141б | Непровар / утяжина | GWAN |  | 05:46 | 06:44 | 06:29 | 0 | 541 | 10 | INT | Непровар / утяжина |  | (c)
57251.96 | 0 | 0 | -11.695 | -11.695 | 670 | 848 | 1032 | 670 | 0 | 5141в | Непровар / утяжина | GWAN |  | 04:14 | 04:43 | 05:12 | 0 | 723 | 10 | INT | Непровар / утяжина |  | (c)
57263.655 | 0 | -0.045 | -11.92 | -11.965 | 446 | 887 | 828 | 446 |  | 5142а | Нарушение формы кольцевого шва | GWAN |  | 01:19 | 02:30 | 02:21 | 0 | 764 |  | EXT | Нарушение формы кольцевого шва Аномалия находится на упругопластическом изгибе: R=381 D, максимальное растяжение на 5.9 час. |  | (c)
57298.332 | 1.637 | 1.598 | -10.013 | -10.052 | 1960 | 2104 | 2098 | 1960 | 1598 | 5146 |  | CORR | GENE | 08:60 | 09:23 | 09:22 | 141 | 275 | 8 | EXT | Аномалия находится на упругопластическом изгибе: R=619 D, максимальное растяжение на 0.9 час. | 0.89 | (c)
57311.448 | 3.103 | 3.075 | -7.092 | -7.12 | -1220 | -1143 | -1070 | 919 | 3075 | 5147 |  | CORR | GENE | 07:58 | 08:11 | 08:23 | 75 | 301 | 13 | EXT |  | 0.89 | (c)
57312.65 | 4.305 | 4.295 | -5.89 | -5.9 | -1189 | -1114 | -1104 | 1018 | 4295 | 5147 |  | CORR | CIGR | 08:03 | 08:16 | 08:17 | 33 | 171 | 12 | EXT |  | 0.89 | (c)
57318.54 | 0 | 0 | -0.48 | -0.48 | 2181 | -1952 | -1920 | 1559 | 0 | 5148 | Непровар / утяжина | GWAN |  | 05:21 | 06:14 | 06:19 | 0 | 721 | 23 | INT | Непровар / утяжина Толщины: 15,7 / 18,7 мм |  | (b)
57321.794 | 0.099 | 0.057 | -10.121 | -10.163 | 1690 | 1920 | 1912 | 1690 | 57 | 5151 |  | CORR | GENE | 05:53 | 06:30 | 06:28 | 128 | 444 | 16 | EXT |  | 0.9 | (c)
57322.175 | 0.48 | 0.398 | -9.74 | -9.822 | 1551 | 1769 | 1747 | 1551 | 398 | 5151 |  | CORR | GENE | 05:30 | 06:05 | 06:02 | 97 | 391 | 12 | EXT |  | 0.89 | (c)
57324.295 | 2.6 | 2.569 | -7.62 | -7.651 | 1287 | 1471 | 1425 | 1287 | 2569 | 5151 |  | CORR | GENE | 04:48 | 05:17 | 05:10 | 53 | 275 | 12 | EXT |  | 0.89 | (c)
57326.101 | 4.406 | 4.337 | -5.814 | -5.883 | -2164 | -2137 | -2132 | 2101 | 4337 | 5151 |  | CORR | GENE | 07:31 | 07:35 | 07:36 | 143 | 63 | 8 | EXT |  | 0.89 | (c)
57328.102 | 6.407 | 6.386 | -3.813 | -3.834 | -1957 | -1922 | -1922 | 1888 | 3785 | 5151 |  | CORR | GENE | 08:04 | 08:10 | 08:10 | 49 | 69 | 8 | EXT |  | 0.89 | (c)
57333.066 | 1.151 | 1.124 | -10.144 | -10.171 | 1229 | 1281 | 1352 | 1229 | 1124 | 5152 |  | CORR | GENE | 06:08 | 06:16 | 06:28 | 68 | 246 | 13 | EXT |  | 0.89 | (c)
57335.523 | 3.608 | 3.131 | -7.687 | -8.164 | 877 | 902 | 951 | 877 | 3131 | 5152 |  | CORR | GENE | 05:11 | 05:15 | 05:23 | 631 | 147 | 8 | EXT |  | 0.93 | (c)
57336.167 | 4.252 | 4.175 | -7.043 | -7.12 | 869 | 903 | 899 | 869 | 4175 | 5152 |  | CORR | GENE | 05:10 | 05:15 | 05:15 | 176 | 59 | 10 | EXT |  | 0.9 | (c)
57336.635 | 4.72 | 4.548 | -6.575 | -6.747 | 869 | 1046 | 1004 | 869 | 4548 | 5152 |  | CORR | GENE | 05:10 | 05:38 | 05:32 | 207 | 270 | 10 | EXT |  | 0.91 | (c)
57338.595 | 6.68 | 6.661 | -4.615 | -4.634 | 1121 | 1146 | 1142 | 1121 | 4598 | 5152 |  | CORR | PITT | 05:50 | 05:54 | 05:54 | 36 | 42 | 13 | EXT |  | 0.89 | (c)
57338.661 | 6.746 | 6.718 | -4.549 | -4.577 | 1285 | 1404 | 1398 | 1285 | 4523 | 5152 |  | CORR | GENE | 06:17 | 06:36 | 06:35 | 54 | 225 | 15 | EXT |  | 0.89 | (c)
57339.846 | 7.931 | 7.887 | -3.364 | -3.408 | 767 | 888 | 890 | 767 | 3280 | 5152 |  | CORR | GENE | 04:53 | 05:13 | 05:13 | 128 | 247 | 9 | EXT |  | 0.89 | (c)
57339.91 | 7.995 | 7.967 | -3.3 | -3.328 | 1743 | 1858 | 1897 | 1743 | 3220 | 5152 |  | CORR | GENE | 07:31 | 07:49 | 07:56 | 108 | 308 | 10 | EXT |  | 0.89 | (c)
57341.181 | 9.266 | 9.238 | -2.029 | -2.057 | 1649 | 1707 | 1704 | 1649 | 1996 | 5152 |  | CORR | GENE | 07:16 | 07:25 | 07:24 | 61 | 109 | 13 | EXT |  | 0.89 | (c)
57341.797 | 9.882 | 9.304 | -1.413 | -1.991 | 1560 | 1601 | 1612 | 1560 | 1334 | 5152 |  | CORR | GENE | 07:01 | 07:08 | 07:10 | 657 | 104 | 12 | EXT |  | 0.96 | (c)
57341.845 | 9.93 | 9.914 | -1.365 | -1.381 | 1049 | 1288 | 1232 | 1049 | 1330 | 5152 |  | CORR | GENE | 05:39 | 06:17 | 06:08 | 51 | 365 | 14 | EXT |  | 0.89 | (c)
57343.21 | 0 | -0.027 | -11.66 | -11.687 | 1953 | 2062 | 2229 | 1953 |  | 5153 | Нарушение формы кольцевого шва | GWAN |  | 11:50 | 00:08 | 12:35 | 0 | 552 |  | EXT | Нарушение формы кольцевого шва |  | (c)
57343.249 | 0.039 | 0.028 | -11.621 | -11.632 | 391 | 486 | 478 | 391 | 28 | 5153 |  | CORR | CIGR | 07:38 | 07:54 | 07:52 | 28 | 175 | 15 | EXT |  | 0.89 | (c)
57343.603 | 0.393 | 0.384 | -11.267 | -11.276 | 315 | 333 | 333 | 315 | 384 | 5153 |  | CORR | PITT | 07:26 | 07:29 | 07:29 | 19 | 36 | 20 | EXT |  | 0.89 | (c)
57345.423 | 2.213 | 2.067 | -9.447 | -9.593 | -901 | -749 | -779 | 657 | 2067 | 5153 |  | CORR | GENE | 04:10 | 04:34 | 04:30 | 554 | 244 | 14 | EXT |  | 0.97 | (c)
57347.546 | 4.336 | 4.168 | -7.324 | -7.492 | 293 | 448 | 443 | 293 | 4168 | 5153 |  | CORR | GENE | 07:23 | 07:48 | 07:47 | 271 | 300 | 10 | EXT |  | 0.91 | (c)
57348.116 | 4.906 | 4.882 | -6.754 | -6.778 | 340 | 479 | 452 | 340 | 4882 | 5153 |  | CORR | GENE | 07:30 | 07:53 | 07:48 | 138 | 223 | 10 | EXT |  | 0.9 | (c)
57350.695 | 7.485 | 7.129 | -4.175 | -4.531 | -1362 | -1242 | -1093 | 823 | 4158 | 5153 |  | CORR | GENE | 02:55 | 03:15 | 03:39 | 373 | 540 | 10 | EXT |  | 0.93 | (c)
57355.44 | 0.57 | 0.445 | -7.985 | -8.11 | -47 | -21 | -25 | 2 | 445 | 5154 |  | CORR | AXGR | 06:13 | 06:18 | 06:17 | 232 | 45 | 10 | EXT |  | 0.91 | (c)
57356.16 | 1.29 | 1.211 | -7.265 | -7.344 | -37 | -17 | -19 | 1 | 1211 | 5154 |  | CORR | AXGR | 06:15 | 06:18 | 06:18 | 131 | 36 | 10 | EXT |  | 0.9 | (c)
57356.398 | 1.528 | 1.511 | -7.027 | -7.044 | 21 | 104 | 97 | 21 | 1511 | 5154 |  | CORR | CIGR | 06:24 | 06:38 | 06:37 | 36 | 151 | 9 | EXT |  | 0.89 | (c)
57356.989 | 2.119 | 2.071 | -6.436 | -6.484 | -188 | -78 | -20 | 0 | 2071 | 5154 |  | CORR | GENE | 05:51 | 06:08 | 06:18 | 98 | 335 | 14 | EXT |  | 0.89 | (c)
57357.98 | 3.11 | 3.014 | -5.445 | -5.541 | -729 | -695 | -690 | 651 | 3014 | 5154 |  | CORR | GENE | 04:23 | 04:29 | 04:30 | 266 | 79 | 10 | EXT |  | 0.91 | (c)
57358.444 | 3.574 | 3.543 | -4.981 | -5.012 | -756 | -676 | -553 | 350 | 3543 | 5154 |  | CORR | GENE | 04:19 | 04:32 | 04:52 | 93 | 406 | 17 | EXT |  | 0.9 | (c)
57361.619 | 6.749 | 6.631 | -1.806 | -1.924 | -50 | 92 | 111 | 0 | 1645 | 5154 |  | DENT | GENE | 06:13 | 06:36 | 06:39 | 279 | 322 | 0.2 | N/A | Глубина вмятины: 3 мм (0,2%). Линейка: 28 см в (663 см; 06:36 ч:мин) Аномалия находится вблизи продольного шва. |  | (c)
57374.805 | 1.29 | 1.28 | -1.585 | -1.595 | 161 | 228 | 228 | 161 | 1280 | 5162 |  | CORR | CIGR | 06:34 | 06:45 | 06:45 | 33 | 134 | 17 | EXT |  | 0.89 | (c)
57387.84 | 0 | -0.027 | -11.435 | -11.462 | 567 | 749 | 812 | 567 |  | 5164 | Нарушение формы кольцевого шва | GWAN |  | 08:25 | 08:54 | 09:04 | 0 | 490 |  | EXT | Нарушение формы кольцевого шва |  | (c)
57404.247 | 4.972 | 4.905 | -6.378 | -6.445 | 186 | 202 | 200 | 186 | 4905 | 5165 |  | CORR | AXGR | 03:56 | 03:59 | 03:58 | 170 | 30 | 10 | EXT |  | 0.9 | (c)
57405.536 | 6.261 | 5.779 | -5.089 | -5.571 | 469 | 493 | 555 | 469 | 4991 | 5165 |  | CORR | GENE | 04:42 | 04:46 | 04:56 | 580 | 171 | 10 | EXT |  | 0.94 | (c)
57405.609 | 6.334 | 6.325 | -5.016 | -5.025 | 1112 | 1167 | 1160 | 1112 | 5003 | 5165 |  | CORR | CIGR | 06:26 | 06:34 | 06:33 | 22 | 95 | 15 | EXT |  | 0.89 | (c)
57406.078 | 6.803 | 6.735 | -4.547 | -4.615 | 783 | 898 | 860 | 783 | 4529 | 5165 |  | CORR | GENE | 05:32 | 05:51 | 05:45 | 86 | 153 | 12 | EXT |  | 0.89 | (c)
57406.224 | 6.949 | 6.929 | -4.401 | -4.421 | 195 | 263 | 282 | 195 | 4377 | 5165 |  | CORR | CIGR | 03:57 | 04:08 | 04:12 | 44 | 174 | 21 | EXT |  | 0.89 | (c)
57406.671 | 7.396 | 7.382 | -3.954 | -3.968 | 502 | 556 | 567 | 502 | 3934 | 5165 |  | CORR | CIGR | 04:47 | 04:56 | 04:58 | 34 | 130 | 15 | EXT |  | 0.89 | (c)
57431.955 | 0 | -0.019 | -0.54 | -0.559 | -410 | -127 | -48 | 0 |  | 5170 | Нарушение формы кольцевого шва | GWAN |  | 06:11 | 06:57 | 07:10 | 0 | 724 |  | INT | Нарушение формы кольцевого шва |  | (c)
57431.955 | 0 | -0.034 | -0.54 | -0.574 | 559 | 780 | 827 | 559 |  | 5170 | Нарушение формы кольцевого шва | GWAN |  | 08:48 | 09:23 | 09:31 | 0 | 536 |  | INT | Нарушение формы кольцевого шва |  | (c)
57441.41 | 4.705 | 4.583 | -6.82 | -6.942 | 57 | 78 | 97 | 57 | 4583 | 5172 |  | CORR | GENE | 06:27 | 06:31 | 06:34 | 211 | 79 | 10 | EXT |  | 0.91 | (c)
57456.335 | 8.105 | 8.092 | -3.27 | -3.283 | 132 | 194 | 212 | 132 | 3245 | 5173 |  | CORR | CIGR | 06:30 | 06:40 | 06:43 | 38 | 162 | 14 | EXT |  | 0.89 | (c)
57457.042 | 8.812 | 8.679 | -2.563 | -2.696 | 1091 | 1249 | 1324 | 1091 | 2189 | 5173 |  | DENT | GENE | 09:05 | 09:31 | 09:43 | 507 | 468 | 0.2 | N/A | Глубина вмятины: 3 мм (0,2%). Линейка: 51 см в (868 см; 09:31 ч:мин) |  | (c)
57463.971 | 4.366 | 4.229 | -7.049 | -7.186 | -1157 | -1053 | -1074 | 990 | 4229 | 5174 |  | CORR | GENE | 04:53 | 05:10 | 05:07 | 546 | 167 | 9 | EXT |  | 0.93 | (c)
57463.987 | 4.382 | 4.21 | -7.033 | -7.205 | 474 | 584 | 608 | 474 | 4210 | 5174 |  | DENT | GENE | 09:17 | 09:34 | 09:38 | 258 | 269 | 0.2 | N/A | Глубина вмятины: 3 мм (0,2%). Линейка: 26 см в (421 см; 09:34 ч:мин) |  | (c)
57465.489 | 5.884 | 5.875 | -5.531 | -5.54 | -869 | -800 | -791 | 713 | 5511 | 5174 |  | CORR | CIGR | 05:40 | 05:51 | 05:52 | 29 | 157 | 9 | EXT |  | 0.89 | (c)
57465.735 | 6.13 | 6.072 | -5.285 | -5.343 | -885 | -786 | -793 | 700 | 5113 | 5174 |  | CORR | GENE | 05:37 | 05:53 | 05:52 | 230 | 185 | 11 | EXT |  | 0.91 | (c)
57466.604 | 6.999 | 6.949 | -4.416 | -4.466 | -879 | -801 | -776 | 673 | 4351 | 5174 |  | CORR | GENE | 05:38 | 05:51 | 05:55 | 115 | 206 | 11 | EXT |  | 0.89 | (c)
57467.027 | 7.422 | 7.17 | -3.993 | -4.245 | -1041 | -895 | -797 | 553 | 3922 | 5174 |  | CORR | GENE | 05:12 | 05:36 | 05:52 | 323 | 488 | 10 | EXT |  | 0.92 | (c)
57467.341 | 7.736 | 7.64 | -3.679 | -3.775 | -976 | -834 | -822 | 667 | 3542 | 5174 |  | CORR | GENE | 05:23 | 05:46 | 05:48 | 233 | 309 | 12 | EXT |  | 0.92 | (c)
57467.678 | 8.073 | 8.04 | -3.342 | -3.375 | -1025 | -855 | -824 | 623 | 3093 | 5174 |  | CORR | GENE | 05:15 | 05:42 | 05:47 | 282 | 401 | 11 | EXT |  | 0.92 | (c)
57468.116 | 8.511 | 8.457 | -2.904 | -2.958 | -1017 | -840 | -834 | 651 | 2705 | 5174 |  | CORR | GENE | 05:16 | 05:45 | 05:46 | 253 | 366 | 11 | EXT |  | 0.92 | (c)
57471.02 | 0 | 0 | -11.475 | -11.475 | 1925 | -2146 | -2179 | 1822 | 0 | 5175 | Непровар / утяжина | GWAN |  | 09:14 | 10:17 | 10:12 | 0 | 714 | 10 | INT | Непровар / утяжина |  | (c)
57475.578 | 4.558 | 4.215 | -6.917 | -7.26 | 360 | 452 | 438 | 360 | 4215 | 5175 |  | CORR | GENE | 05:02 | 05:17 | 05:14 | 564 | 156 | 8 | EXT |  | 0.93 | (c)
57480.079 | 9.059 | 9.047 | -2.416 | -2.428 | 1226 | 1313 | 1345 | 1226 | 2403 | 5175 |  | CORR | CIGR | 07:22 | 07:36 | 07:41 | 25 | 237 | 12 | EXT |  | 0.89 | (c)
57481.572 | 10.552 | 9.985 | -0.923 | -1.49 | 210 | 304 | 284 | 210 | 279 | 5175 |  | CORR | GENE | 04:38 | 04:53 | 04:50 | 1211 | 147 | 10 | EXT |  | 0.96 | (c)
57482.585 | 0.09 | 0.057 | -8.815 | -8.848 | 1382 | 1425 | 1673 | 1382 | 57 | 5176 |  | CORR | GENE | 03:37 | 03:44 | 04:24 | 95 | 581 | 12 | EXT |  | 0.89 | (c)
57483.691 | 1.196 | 1.165 | -7.709 | -7.74 | 1417 | 1590 | 1620 | 1417 | 1165 | 5176 |  | CORR | GENE | 03:43 | 04:11 | 04:16 | 82 | 406 | 13 | EXT |  | 0.89 | (c)
57484.759 | 2.264 | 1.801 | -6.641 | -7.104 | 1765 | 1844 | 1819 | 1765 | 1801 | 5176 |  | CORR | GENE | 04:39 | 04:52 | 04:48 | 588 | 107 | 10 | EXT |  | 0.94 | (c)
57491.4 | 0 | 0 | -0.54 | -0.54 | 527 | 988 | 1364 | 527 | 0 | 5177 | Непровар / утяжина | GWAN |  | 04:24 | 05:38 | 06:39 | 0 | 1674 | 19 | INT | Непровар / утяжина Толщины: 15,7 / 18,7 мм |  | (b)
57519.535 | 0 | 0 | -11.445 | -11.445 | 1337 | 1684 | 1740 | 1337 | 0 | 5183 | Смещение кромок | GWAN |  | 04:12 | 05:08 | 05:17 | 0 | 806 | 15 | EXT | Смещение кромок Наружу Величина смещения - 2.3 мм. |  | (c)
57546.145 | 0 | 0 | -11.65 | -11.65 | -1854 | -1665 | -1696 | 377 | 0 | 5186 | Смещение кромок | GWAN |  | 04:23 | 04:53 | 04:48 | 0 | 316 | 21 | EXT | Смещение кромок Наружу Величина смещения - 3.2 мм. |  | (c)
57546.145 | 0 | 0 | -11.65 | -11.65 | -991 | -636 | -707 | 423 | 0 | 5186 | Смещение кромок | GWAN |  | 06:42 | 07:39 | 07:28 | 0 | 568 | 15 | EXT | Смещение кромок Наружу Величина смещения - 2.4 мм. |  | (c)
57554.104 | 7.959 | 7.88 | -3.691 | -3.77 | 2215 | 2226 | -2222 | 0 | 3549 | 5186 |  | LWAN | GENE | 03:19 | 03:21 | 03:23 | 221 | 48 |  | EXT | Эквивалент потери металла 12%. |  | (c)
57556.021 | 9.876 | 9.67 | -1.774 | -1.98 | -13 | 11 | 5 | 0 | 1525 | 5186 |  | LWAN | AXGR | 09:20 | 09:24 | 09:23 | 455 | 35 |  | EXT | Эквивалент потери металла 10%. |  | (c)
57557.795 | 0 | -0.045 | -9.7 | -9.745 | 1810 | 1972 | 1948 | 145 |  | 5187 | Нарушение формы кольцевого шва | GWAN |  | 04:41 | 05:07 | 05:03 | 0 | 276 |  | EXT | Нарушение формы кольцевого шва |  | (c)
57557.795 | 0 | -0.04 | -9.7 | -9.74 | -2013 | -1703 | -1625 | 218 |  | 5187 | Нарушение формы кольцевого шва | GWAN |  | 06:24 | 07:14 | 07:26 | 0 | 776 |  | EXT | Нарушение формы кольцевого шва |  | (c)
57567.495 | 0 | -0.04 | -11.045 | -11.085 | -429 | -216 | -22 | 0 |  | 5188 | Нарушение формы кольцевого шва | GWAN |  | 02:23 | 02:57 | 03:28 | 0 | 815 |  | EXT | Нарушение формы кольцевого шва |  | (c)
57575.696 | 8.201 | 7.911 | -2.844 | -3.134 | 290 | 357 | 442 | 290 | 2785 | 5188 |  | CORR | GENE | 04:19 | 04:29 | 04:43 | 349 | 305 | 10 | EXT |  | 0.92 | (c)
57578.415 | 10.92 | 10.911 | -0.125 | -0.134 | 381 | 451 | 445 | 381 | 103 | 5188 |  | CORR | CIGR | 04:33 | 04:45 | 04:44 | 31 | 127 | 10 | EXT |  | 0.89 | (c)
57578.54 | 0 | 0 | -11.595 | -11.595 | -407 | -135 | 78 | 0 | 0 | 5189 | Смещение кромок | GWAN |  | 05:41 | 06:25 | 06:60 | 0 | 971 | 16 | EXT | Смещение кромок Наружу Величина смещения - 2.6 мм. |  | (c)
57599.835 | 0 | -0.052 | -2.115 | -2.167 | -196 | -97 | 20 | 0 |  | 5190аб | Нарушение формы кольцевого шва | GWAN |  | 00:23 | 00:39 | 00:58 | 0 | 433 |  | EXT | Нарушение формы кольцевого шва |  | (c)
57599.902 | 0.067 | 0.049 | -2.048 | -2.066 | 380 | 506 | 502 | 380 | 49 | 5190аб |  | CORR | CIGR | 01:56 | 02:16 | 02:15 | 43 | 244 | 8 | EXT |  | 0.89 | (c)
57599.928 | 0.093 | 0.066 | -2.022 | -2.049 | 2010 | -2108 | -2170 | 1889 | 66 | 5190аб |  | CORR | GENE | 06:19 | 07:14 | 07:04 | 103 | 562 | 8 | EXT |  | 0.89 | (c)
57613.425 | 0 | -0.033 | -11.635 | -11.668 | -270 | 31 | -26 | 0 |  | 5192 | Нарушение формы кольцевого шва | GWAN |  | 08:02 | 08:51 | 08:41 | 0 | 488 |  | EXT | Нарушение формы кольцевого шва |  | (c)
57613.425 | 0 | -0.038 | -11.635 | -11.673 | 511 | 693 | 655 | 511 |  | 5192 | Нарушение формы кольцевого шва | GWAN |  | 10:08 | 10:37 | 10:31 | 0 | 289 |  | EXT | Нарушение формы кольцевого шва |  | (c)
57624.704 | 11.279 | 11.227 | -0.356 | -0.408 | 2136 | -2161 | -2115 | 1906 | 71 | 5192 |  | GOUG | GENE | 02:30 | 02:57 | 03:04 | 337 | 418 | 9 | EXT | Зона задиров. |  | (b)
57630.111 | 5.051 | 4.87 | -6.269 | -6.45 | -2056 | -1797 | -1669 | 1281 | 4870 | 5193 |  | GOUG | GENE | 03:19 | 04:01 | 04:21 | 775 | 776 | 6 | EXT | Зона задиров. |  | (c)
57642.18 | 5.8 | 5.792 | -5.58 | -5.588 | 463 | 520 | 510 | 463 | 5564 | 5194 |  | CORR | CIGR | 03:20 | 03:30 | 03:28 | 24 | 94 | 10 | EXT |  | 0.89 | (c)
57642.802 | 6.422 | 6.405 | -4.958 | -4.975 | 1031 | 1094 | 1093 | 1031 | 4930 | 5194 |  | CORR | CIGR | 04:52 | 05:02 | 05:02 | 45 | 125 | 8 | EXT |  | 0.89 | (c)
57646.271 | 9.891 | 9.882 | -1.489 | -1.498 | 1082 | 1212 | 1171 | 1082 | 1414 | 5194 |  | CORR | GENE | 05:00 | 05:21 | 05:15 | 84 | 178 | 11 | EXT |  | 0.89 | (c)
57646.906 | 10.526 | 10.459 | -0.854 | -0.921 | 1204 | 1269 | 1267 | 1204 | 729 | 5194 |  | CORR | GENE | 05:20 | 05:31 | 05:30 | 192 | 126 | 11 | EXT |  | 0.91 | (c)
57657.548 | 9.788 | 9.731 | -1.767 | -1.824 | -1681 | -1628 | -1492 | 1302 | 1726 | 5195 |  | CORR | GENE | 04:17 | 04:26 | 04:48 | 98 | 379 | 11 | EXT | Аномалия находится на упругопластическом изгибе: R=684 D, максимальное растяжение на 0.6 час. | 0.89 | (c)
57657.738 | 9.978 | 9.967 | -1.577 | -1.588 | -1666 | -1622 | -1608 | 1551 | 1547 | 5195 |  | CORR | CIGR | 04:20 | 04:27 | 04:29 | 41 | 115 | 8 | EXT | Аномалия находится на упругопластическом изгибе: R=661 D, максимальное растяжение на 0.6 час. | 0.89 | (c)
57659.315 | 0 | 0 | -11.705 | -11.705 | -2053 | -1733 | -1753 | 1452 | 0 | 5196 | Непровар / утяжина | GWAN |  | 07:08 | 07:60 | 07:56 | 0 | 601 | 14 | INT | Непровар / утяжина Аномалия находится на упругопластическом изгибе: R=547 D, максимальное растяжение на 0.6 час. |  | (b)
57662.831 | 3.516 | 3.477 | -8.189 | -8.228 | -1875 | -1701 | -1724 | 1572 | 3477 | 5196 |  | CORR | GENE | 07:37 | 08:05 | 08:01 | 90 | 303 | 11 | EXT | Аномалия находится на упругопластическом изгибе: R=421 D, максимальное растяжение на 0.5 час. | 0.89 | (c)
57667.809 | 8.494 | 8.298 | -3.211 | -3.407 | -1891 | -1848 | -1848 | 1805 | 3052 | 5196 |  | CORR | GENE | 07:34 | 07:41 | 07:41 | 355 | 86 | 10 | EXT | Аномалия находится на упругопластическом изгибе: R=448 D, максимальное растяжение на 0.6 час. | 0.92 | (c)
57667.856 | 8.541 | 8.298 | -3.164 | -3.407 | -1891 | -1841 | -1848 | 1805 | 3052 | 5196 |  | SCC | GENE | 07:34 | 07:42 | 07:41 | 355 | 86 | 15 | EXT | Аномалия находится на упругопластическом изгибе: R=448 D, максимальное растяжение на 0.6 час. | 1 | (b)
57668.149 | 8.834 | 8.76 | -2.871 | -2.945 | -1734 | -1659 | -1659 | 1583 | 2821 | 5196 |  | CORR | GENE | 07:59 | 08:12 | 08:12 | 124 | 151 | 9 | EXT | Аномалия находится на упругопластическом изгибе: R=463 D, максимальное растяжение на 0.6 час. | 0.89 | (c)
57671.02 | 0 | -0.011 | -8.995 | -9.006 | -1853 | -1460 | -1502 | 1151 |  | 5197 | Нарушение формы кольцевого шва | GWAN |  | 07:35 | 08:38 | 08:32 | 0 | 702 |  | EXT | Нарушение формы кольцевого шва Аномалия находится на упругопластическом изгибе: R=616 D, максимальное растяжение на 0.7 час. |  | (c)
57687.035 | 0 | -0.06 | -11.635 | -11.695 | -445 | 104 | 3 | 0 |  | 5199 | Нарушение формы кольцевого шва | GWAN |  | 00:47 | 02:15 | 01:59 | 0 | 895 |  | EXT | Нарушение формы кольцевого шва |  | (c)
57698.67 | 0 | -0.024 | -11.715 | -11.739 | -1609 | -826 | -1090 | 571 |  | 5200 | Нарушение формы кольцевого шва | GWAN |  | 04:28 | 06:34 | 05:52 | 0 | 1038 |  | EXT | Нарушение формы кольцевого шва |  | (c)
57718.554 | 8.169 | 7.897 | -3.591 | -3.863 | -1860 | -1727 | -1697 | 1533 | 3351 | 5201 |  | DENT | GENE | 04:60 | 05:21 | 05:26 | 512 | 327 | 0.6 | N/A | Глубина вмятины: 9 мм (0,6%). Линейка: 51 см в (790 см; 05:21 ч:мин) |  | (c)
57722.145 | 0 | -0.023 | -11.63 | -11.653 | 891 | 1722 | 1479 | 891 |  | 5202 | Нарушение формы кольцевого шва | GWAN |  | 00:06 | 02:20 | 01:41 | 0 | 1175 |  | EXT | Нарушение формы кольцевого шва |  | (c)
57722.145 | 0 | -0.022 | -11.63 | -11.652 | -618 | -391 | -208 | 0 |  | 5202 | Нарушение формы кольцевого шва | GWAN |  | 08:02 | 08:39 | 09:08 | 0 | 821 |  | EXT | Нарушение формы кольцевого шва |  | (c)
57745.707 | 0.232 | 0.225 | -11.393 | -11.4 | -2144 | -2021 | -2027 | 1911 | 225 | 5204 |  | CORR | CIGR | 04:40 | 05:00 | 04:59 | 31 | 233 | 9 | EXT |  | 0.89 | (c)
57757.1 | 0 | -0.043 | -10.93 | -10.973 | -132 | 332 | 232 | 0 |  | 5205 | Нарушение формы кольцевого шва | GWAN |  | 00:29 | 01:44 | 01:28 | 0 | 729 |  | EXT | Нарушение формы кольцевого шва |  | (c)
57757.1 | 0 | -0.02 | -10.93 | -10.95 | 1076 | 1502 | 1373 | 1076 |  | 5205 | Нарушение формы кольцевого шва | GWAN |  | 03:44 | 04:52 | 04:32 | 0 | 594 |  | EXT | Нарушение формы кольцевого шва |  | (c)
57759.327 | 2.227 | 2.205 | -8.703 | -8.725 | 1392 | 1504 | 1603 | 1392 | 2205 | 5205 |  | CORR | CIGR | 04:35 | 04:53 | 05:09 | 43 | 421 | 8 | EXT |  | 0.89 | (c)
57776.647 | 8.617 | 8.599 | -3.143 | -3.161 | -1889 | -1845 | -1850 | 1811 | 3132 | 5206 |  | CORR | CIGR | 07:21 | 07:28 | 07:27 | 29 | 78 | 9 | EXT |  | 0.89 | (c)
57785.014 | 5.224 | 5.09 | -6.246 | -6.38 | 1581 | 1712 | 1730 | 1581 | 5090 | 5207 |  | DENT | GENE | 08:17 | 08:38 | 08:41 | 237 | 296 | 0.2 | N/A | Глубина вмятины: 3 мм (0,2%). Линейка: 24 см в (509 см; 08:38 ч:мин) |  | (c)
57795.2 | 3.94 | 3.877 | -7.71 | -7.773 | 1534 | 1562 | 1573 | 1534 | 3877 | 5208 |  | DENT | GENE | 03:59 | 04:03 | 04:05 | 105 | 78 | 0.2 | N/A | Глубина вмятины: 3 мм (0,2%). Линейка: 11 см в (388 см; 04:03 ч:мин) Аномалия находится вблизи дефекта потери металла. |  | (c)
57795.421 | 4.161 | 4.098 | -7.489 | -7.552 | 1541 | 1578 | 1598 | 1541 | 4098 | 5208 |  | DENT | GENE | 03:60 | 04:06 | 04:09 | 111 | 113 | 0.4 | N/A | Глубина вмятины: 5 мм (0,4%). Линейка: 11 см в (410 см; 04:06 ч:мин) Аномалия находится вблизи дефекта потери металла. |  | (c)
57795.716 | 4.456 | 3.881 | -7.194 | -7.769 | 1547 | 1677 | 1629 | 1547 | 3881 | 5208 |  | GOUG | GENE | 04:01 | 04:22 | 04:14 | 642 | 163 | 7 | EXT | Задир. |  | (c)
57802.91 | 0 | -0.039 | -11.43 | -11.469 | -1186 | -513 | -500 | 186 |  | 5209 | Нарушение формы кольцевого шва | GWAN |  | 10:25 | 00:14 | 12:16 | 0 | 1372 |  | EXT | Нарушение формы кольцевого шва |  | (c)
57814.34 | 0 | -0.034 | -11.685 | -11.719 | 1045 | 1390 | 1574 | 1045 |  | 5210 | Нарушение формы кольцевого шва | GWAN |  | 10:12 | 11:08 | 11:37 | 0 | 1058 |  | EXT | Нарушение формы кольцевого шва |  | (c)
57830.056 | 4.031 | 3.995 | -7.674 | -7.71 | -1063 | -1024 | -951 | 839 | 3995 | 5211 |  | CORR | GENE | 05:49 | 05:55 | 06:07 | 62 | 224 | 9 | EXT |  | 0.89 | (c)
57837.706 | 11.681 | 11.638 | -0.024 | -0.067 | -1141 | -943 | -1009 | 877 | 15 | 5211 |  | CORR | GENE | 05:36 | 06:08 | 05:57 | 52 | 264 | 10 | EXT |  | 0.89 | (c)
57838.38 | 0.65 | 0.635 | -10.99 | -11.005 | 301 | 648 | 538 | 301 | 635 | 5212 |  | CORR | GENE | 05:17 | 06:13 | 05:55 | 107 | 473 | 11 | EXT |  | 0.89 | (c)
57839.156 | 1.426 | 1.398 | -10.214 | -10.242 | 532 | 635 | 669 | 532 | 1398 | 5212 |  | CORR | GENE | 05:55 | 06:11 | 06:17 | 66 | 273 | 12 | EXT |  | 0.89 | (c)
57839.939 | 2.209 | 2.17 | -9.431 | -9.47 | 288 | 489 | 503 | 288 | 2170 | 5212 |  | CORR | GENE | 05:15 | 05:48 | 05:50 | 116 | 429 | 8 | EXT |  | 0.89 | (c)
57840.15 | 2.42 | 2.401 | -9.22 | -9.239 | 724 | 1078 | 917 | 724 | 2401 | 5212 |  | CORR | GENE | 06:26 | 07:23 | 06:57 | 79 | 385 | 9 | EXT |  | 0.89 | (c)
57840.164 | 2.434 | 2.42 | -9.206 | -9.22 | 150 | 327 | 266 | 150 | 2420 | 5212 |  | CORR | CIGR | 04:53 | 05:21 | 05:12 | 35 | 231 | 12 | EXT |  | 0.89 | (c)
57840.4 | 2.67 | 2.612 | -8.97 | -9.028 | 421 | 757 | 648 | 421 | 2612 | 5212 |  | CORR | GENE | 05:37 | 06:31 | 06:13 | 86 | 455 | 13 | EXT |  | 0.89 | (c)
57841.041 | 3.311 | 3.279 | -8.329 | -8.361 | 308 | 714 | 703 | 308 | 3279 | 5212 |  | CORR | GENE | 05:18 | 06:24 | 06:22 | 262 | 791 | 11 | EXT |  | 0.92 | (c)
57841.878 | 4.148 | 4.034 | -7.492 | -7.606 | 353 | 460 | 651 | 353 | 4034 | 5212 |  | CORR | GENE | 05:26 | 05:43 | 06:14 | 145 | 596 | 8 | EXT |  | 0.89 | (c)
57843.033 | 5.303 | 5.266 | -6.337 | -6.374 | 1165 | 1189 | 1216 | 1165 | 5266 | 5212 |  | CORR | GENE | 07:37 | 07:41 | 07:45 | 83 | 101 | 8 | EXT |  | 0.89 | (c)
57843.223 | 5.493 | 5.365 | -6.147 | -6.275 | 696 | 734 | 741 | 696 | 5365 | 5212 |  | CORR | GENE | 06:21 | 06:27 | 06:28 | 223 | 90 | 14 | EXT |  | 0.92 | (c)
57843.36 | 5.63 | 5.593 | -6.01 | -6.047 | 288 | 342 | 367 | 288 | 5593 | 5212 |  | CORR | GENE | 05:15 | 05:24 | 05:28 | 50 | 157 | 10 | EXT |  | 0.89 | (c)
57846.499 | 8.769 | 8.752 | -2.871 | -2.888 | 651 | 814 | 772 | 651 | 2833 | 5212 |  | CORR | GENE | 06:14 | 06:40 | 06:33 | 55 | 243 | 10 | EXT |  | 0.89 | (c)
57861.015 | 0 | -0.025 | -11.43 | -11.455 | -1945 | -1799 | -1656 | 1367 |  | 5214 | Нарушение формы кольцевого шва | GWAN |  | 02:50 | 03:14 | 03:37 | 0 | 578 |  | EXT | Нарушение формы кольцевого шва |  | (c)
57873.706 | 1.261 | 1.244 | -10.344 | -10.361 | -306 | -238 | -223 | 140 | 1244 | 5215 |  | CORR | GENE | 06:10 | 06:21 | 06:24 | 52 | 166 | 8 | EXT |  | 0.89 | (c)
57880.023 | 7.578 | 7.565 | -4.027 | -4.04 | -76 | -42 | -36 | 0 | 4020 | 5215 |  | CORR | CIGR | 06:47 | 06:53 | 06:54 | 20 | 80 | 9 | EXT |  | 0.89 | (c)
57882.134 | 9.689 | 9.668 | -1.916 | -1.937 | -172 | -112 | -94 | 15 | 1902 | 5215 |  | CORR | CIGR | 06:32 | 06:42 | 06:45 | 35 | 157 | 12 | EXT |  | 0.89 | (c)
57883.68 | 11.235 | 11.229 | -0.37 | -0.376 | -1911 | -1862 | -1850 | 1789 | 347 | 5215 |  | CORR | CIGR | 01:51 | 01:59 | 02:01 | 29 | 122 | 13 | EXT |  | 0.89 | (c)
57884.05 | 0 | 0 | -11.715 | -11.715 | -991 | -112 | -198 | 0 | 0 | 5216 | Непровар / утяжина | GWAN |  | 03:31 | 05:53 | 05:39 | 0 | 1586 | 10 | INT | Непровар / утяжина |  | (c)
57895.765 | 0 | -0.025 | -11.56 | -11.585 | 390 | 942 | 819 | 390 |  | 5217 | Нарушение формы кольцевого шва | GWAN |  | 06:04 | 07:33 | 07:14 | 0 | 858 |  | EXT | Нарушение формы кольцевого шва |  | (c)
57902.213 | 6.448 | 6.159 | -5.112 | -5.401 | -1891 | -1714 | -1743 | 1596 | 4802 | 5217 |  | DENT | GENE | 11:56 | 00:25 | 12:20 | 599 | 295 | 0.2 | N/A | Глубина вмятины: 3 мм (0,2%). Линейка: 60 см в (616 см; 00:25 ч:мин) |  | (c)
57905.159 | 9.394 | 9.379 | -2.166 | -2.181 | 277 | 318 | 328 | 277 | 2143 | 5217 |  | CORR | CIGR | 05:46 | 05:53 | 05:54 | 38 | 103 | 10 | EXT |  | 0.89 | (c)
57907.325 | 0 | -0.035 | -10.49 | -10.525 | -2159 | -1522 | -682 | 795 |  | 5218 | Нарушение формы кольцевого шва | GWAN |  | 07:32 | 09:15 | 11:31 | 0 | 2954 |  | INT | Нарушение формы кольцевого шва |  | (c)
57909.834 | 2.509 | 2.48 | -7.981 | -8.01 | 138 | 219 | 231 | 138 | 2480 | 5218 |  | CORR | GENE | 01:43 | 01:56 | 01:58 | 64 | 186 | 9 | EXT |  | 0.89 | (c)
57909.927 | 2.602 | 2.534 | -7.888 | -7.956 | 1601 | 1891 | 1936 | 1601 | 2534 | 5218 |  | CORR | GENE | 05:39 | 06:26 | 06:33 | 136 | 670 | 11 | EXT |  | 0.9 | (c)
57909.93 | 2.605 | 2.544 | -7.885 | -7.946 | -1950 | -1903 | -1437 | 924 | 2544 | 5218 |  | CORR | GENE | 08:06 | 08:14 | 09:29 | 167 | 1026 | 9 | EXT |  | 0.9 | (c)
57910.163 | 2.838 | 2.771 | -7.652 | -7.719 | 1586 | 1968 | 1977 | 1586 | 2771 | 5218 |  | CORR | GENE | 05:37 | 06:38 | 06:40 | 118 | 782 | 12 | EXT |  | 0.9 | (c)
57914.798 | 7.473 | 7.455 | -3.017 | -3.035 | 742 | 837 | 824 | 742 | 2986 | 5218 |  | CORR | GENE | 03:21 | 03:36 | 03:34 | 49 | 165 | 8 | EXT |  | 0.89 | (c)
57917.815 | 0 | -0.029 | -10.7 | -10.729 | -419 | -209 | -76 | 0 |  | 5219 | Нарушение формы кольцевого шва | GWAN |  | 01:47 | 02:21 | 02:42 | 0 | 684 |  | EXT | Нарушение формы кольцевого шва |  | (c)
57917.815 | 0 | -0.024 | -10.7 | -10.724 | -2148 | -1719 | -1689 | 1231 |  | 5219 | Нарушение формы кольцевого шва | GWAN |  | 09:08 | 10:17 | 10:22 | 0 | 917 |  | EXT | Нарушение формы кольцевого шва |  | (c)
57938.15 | 9.635 | 9.62 | -1.885 | -1.9 | 203 | 354 | 337 | 203 | 1860 | 5220 |  | CORR | CIGR | 02:16 | 02:40 | 02:37 | 40 | 267 | 9 | EXT |  | 0.89 | (c)
57951.77 | 0 | -0.013 | -10.925 | -10.938 | 1037 | 1350 | 1310 | 1037 |  | 5222 | Нарушение формы кольцевого шва | GWAN |  | 05:53 | 06:43 | 06:37 | 0 | 547 |  | EXT | Нарушение формы кольцевого шва |  | (c)
57962.695 | 0 | -0.043 | -11.19 | -11.233 | 2062 | -1668 | -1874 | 1349 |  | 5223 | Нарушение формы кольцевого шва | GWAN |  | 00:53 | 02:51 | 02:18 | 0 | 1049 |  | EXT | Нарушение формы кольцевого шва |  | (c)
57962.695 | 0 | -0.01 | -11.19 | -11.2 | -161 | 54 | 436 | 0 |  | 5223 | Нарушение формы кольцевого шва | GWAN |  | 06:54 | 07:29 | 08:31 | 0 | 1196 |  | EXT | Нарушение формы кольцевого шва |  | (c)
57972.706 | 10.011 | 9.898 | -1.179 | -1.292 | -1301 | -1207 | -1164 | 1028 | 1153 | 5223 |  | CORR | GENE | 03:51 | 04:06 | 04:13 | 139 | 273 | 10 | EXT |  | 0.9 | (c)
57973.283 | 10.588 | 10.574 | -0.602 | -0.616 | -1096 | -1055 | -1047 | 998 | 589 | 5223 |  | CORR | CIGR | 04:23 | 04:30 | 04:31 | 27 | 98 | 14 | EXT |  | 0.89 | (c)
57986.032 | 0.457 | 0.425 | -11.203 | -11.235 | 130 | 199 | 199 | 130 | 425 | 5225 |  | CORR | GENE | 03:58 | 04:10 | 04:10 | 86 | 139 | 14 | EXT |  | 0.89 | (c)
57987.907 | 2.332 | 2.218 | -9.328 | -9.442 | 65 | 104 | 109 | 65 | 2218 | 5225 |  | CORR | GENE | 03:48 | 03:54 | 03:55 | 268 | 88 | 10 | EXT |  | 0.91 | (c)
57989.523 | 3.948 | 3.932 | -7.712 | -7.728 | 337 | 373 | 379 | 337 | 3932 | 5225 |  | CORR | CIGR | 04:32 | 04:38 | 04:39 | 31 | 84 | 13 | EXT |  | 0.89 | (c)
57989.851 | 4.276 | 4.223 | -7.384 | -7.437 | 158 | 317 | 317 | 158 | 4223 | 5225 |  | CORR | GENE | 04:03 | 04:29 | 04:29 | 81 | 319 | 16 | EXT |  | 0.89 | (c)
57990.313 | 4.738 | 4.722 | -6.922 | -6.938 | 247 | 296 | 320 | 247 | 4722 | 5225 |  | CORR | CIGR | 04:17 | 04:25 | 04:29 | 32 | 146 | 16 | EXT |  | 0.89 | (c)
57991.07 | 5.495 | 5.441 | -6.165 | -6.219 | 54 | 248 | 177 | 54 | 5441 | 5225 |  | CORR | GENE | 03:46 | 04:18 | 04:06 | 72 | 248 | 11 | EXT |  | 0.89 | (c)
57992.331 | 6.756 | 6.61 | -4.904 | -5.05 | 89 | 108 | 130 | 89 | 4802 | 5225 |  | CORR | GENE | 03:52 | 03:55 | 03:58 | 248 | 83 | 14 | EXT |  | 0.92 | (c)
57992.582 | 7.007 | 6.896 | -4.653 | -4.764 | 360 | 412 | 411 | 360 | 4424 | 5225 |  | CORR | GENE | 04:36 | 04:44 | 04:44 | 340 | 102 | 11 | EXT |  | 0.93 | (c)
57992.595 | 7.02 | 6.991 | -4.64 | -4.669 | 125 | 227 | 211 | 125 | 4626 | 5225 |  | CORR | CIGR | 03:58 | 04:14 | 04:11 | 43 | 171 | 19 | EXT |  | 0.89 | (c)
58002.967 | 5.732 | 5.681 | -5.848 | -5.899 | 1723 | 1739 | 1747 | 1723 | 5664 | 5226 |  | CORR | AXGR | 03:32 | 03:35 | 03:36 | 235 | 48 | 10 | EXT |  | 0.91 | (c)
58007.146 | 9.911 | 9.755 | -1.669 | -1.825 | -1794 | -1776 | -1768 | 1742 | 1451 | 5226 |  | CORR | AXGR | 06:04 | 06:07 | 06:09 | 374 | 52 | 13 | EXT |  | 0.94 | (c)
58015.552 | 6.737 | 6.522 | -4.723 | -4.938 | -69 | -37 | -32 | 0 | 4358 | 5227 |  | CORR | GENE | 07:38 | 07:43 | 07:44 | 580 | 75 | 10 | EXT | Аномалия находится на упругопластическом изгибе: R=664 D, максимальное растяжение на 0.2 час. | 0.94 | (c)
58020.275 | 0 | -0.035 | -11.355 | -11.39 | -196 | 804 | 638 | 0 |  | 5228 | Нарушение формы кольцевого шва | GWAN |  | 01:19 | 04:00 | 03:33 | 0 | 1668 |  | EXT | Нарушение формы кольцевого шва Аномалия находится на упругопластическом изгибе: R=502 D, максимальное растяжение на 11.9 час. |  | (c)
58027.086 | 6.811 | 6.79 | -4.544 | -4.565 | 1290 | 1409 | 1507 | 1290 | 4456 | 5228 |  | CORR | GENE | 05:18 | 05:38 | 05:53 | 109 | 434 | 8 | EXT | Аномалия находится на упругопластическом изгибе: R=488 D, максимальное растяжение на 0.2 час. | 0.89 | (c)
58031.63 | 0 | 0 | -11.42 | -11.42 | 183 | 644 | 625 | 183 | 0 | 5229 | Смещение кромок | GWAN |  | 10:20 | 11:34 | 11:31 | 0 | 884 | 17 | EXT | Смещение кромок Наружу Величина смещения - 3.1 мм. Аномалия находится на упругопластическом изгибе: R=626 D, максимальное растяжение на 0.5 час. |  | (c)
58032.78 | 1.15 | 1.135 | -10.27 | -10.285 | 704 | 775 | 766 | 704 | 1135 | 5229 |  | CORR | CIGR | 11:44 | 11:55 | 11:54 | 35 | 125 | 13 | EXT | Аномалия находится на упругопластическом изгибе: R=680 D, максимальное растяжение на 0.5 час. | 0.89 | (c)
58035.212 | 3.582 | 3.552 | -7.838 | -7.868 | -2091 | -2049 | -1955 | 1819 | 3552 | 5229 |  | CORR | CIGR | 04:13 | 04:19 | 04:34 | 51 | 272 | 12 | EXT | Аномалия находится на упругопластическом изгибе: R=818 D, максимальное растяжение на 0.4 час. | 0.89 | (c)
58041.65 | 10.02 | 9.999 | -1.4 | -1.421 | 873 | 931 | 939 | 873 | 1379 | 5229 |  | CORR | CIGR | 00:11 | 00:20 | 00:22 | 42 | 132 | 13 | EXT | Аномалия находится на упругопластическом изгибе: R=785 D, максимальное растяжение на 12 час. | 0.89 | (c)
58043.279 | 0.229 | 0.138 | -11.376 | -11.467 | 1748 | 1850 | 1995 | 1748 | 138 | 5230 |  | CORR | GENE | 04:47 | 05:04 | 05:27 | 241 | 494 | 11 | EXT | Аномалия находится на упругопластическом изгибе: R=862 D, максимальное растяжение на 11.9 час. | 0.91 | (c)
58049.335 | 6.285 | 6.272 | -5.32 | -5.333 | 1606 | 1675 | 1677 | 1606 | 5304 | 5230 |  | CORR | CIGR | 04:24 | 04:35 | 04:36 | 29 | 143 | 11 | EXT |  | 0.89 | (c)
58050.111 | 7.061 | 7.05 | -4.544 | -4.555 | 1648 | 1719 | 1749 | 1648 | 4508 | 5230 |  | CORR | CIGR | 04:31 | 04:43 | 04:47 | 47 | 201 | 11 | EXT |  | 0.89 | (c)
58050.895 | 7.845 | 7.756 | -3.76 | -3.849 | 1224 | 1249 | 1247 | 1224 | 3675 | 5230 |  | CORR | AXGR | 03:23 | 03:27 | 03:26 | 174 | 46 | 14 | EXT |  | 0.91 | (c)
58052.907 | 9.857 | 9.775 | -1.748 | -1.83 | -1869 | -1845 | -1831 | 1793 | 1671 | 5230 |  | CORR | GENE | 07:03 | 07:07 | 07:10 | 159 | 76 | 10 | EXT |  | 0.9 | (c)
58053.054 | 10.004 | 9.984 | -1.601 | -1.621 | 2210 | -2060 | -2079 | 1906 | 1561 | 5230 |  | CORR | GENE | 06:02 | 06:33 | 06:30 | 60 | 345 | 19 | EXT |  | 0.89 | (c)
58053.261 | 10.211 | 10.191 | -1.394 | -1.414 | -2174 | -2097 | -2099 | 2024 | 1366 | 5230 |  | CORR | CIGR | 06:14 | 06:27 | 06:26 | 48 | 151 | 9 | EXT |  | 0.89 | (c)
58053.379 | 10.329 | 10.311 | -1.276 | -1.294 | 1965 | 2052 | 2067 | 1965 | 1245 | 5230 |  | CORR | CIGR | 05:22 | 05:36 | 05:39 | 49 | 203 | 8 | EXT |  | 0.89 | (c)
58054.655 | 0 | -0.043 | -10.845 | -10.888 | -2019 | -1462 | -1572 | 1126 |  | 5231 | Нарушение формы кольцевого шва | GWAN |  | 09:21 | 10:51 | 10:33 | 0 | 893 |  | EXT | Нарушение формы кольцевого шва |  | (c)
58056.303 | 1.648 | 1.579 | -9.197 | -9.266 | 393 | 428 | 420 | 393 | 1579 | 5231 |  | CORR | AXGR | 03:51 | 03:56 | 03:55 | 242 | 55 | 12 | EXT |  | 0.92 | (c)
58057.464 | 2.809 | 2.467 | -8.036 | -8.378 | 281 | 334 | 318 | 281 | 2467 | 5231 |  | CORR | GENE | 03:33 | 03:41 | 03:39 | 640 | 75 | 15 | EXT |  | 0.98 | (c)
58057.944 | 3.289 | 3.216 | -7.556 | -7.629 | 1361 | 1604 | 1552 | 1361 | 3216 | 5231 |  | CORR | GENE | 06:27 | 07:06 | 06:58 | 118 | 381 | 11 | EXT |  | 0.9 | (c)
58057.953 | 3.298 | 3.247 | -7.547 | -7.598 | 904 | 999 | 1073 | 904 | 3247 | 5231 |  | CORR | GENE | 05:13 | 05:28 | 05:40 | 104 | 338 | 13 | EXT |  | 0.9 | (c)
58058.096 | 3.441 | 3.362 | -7.404 | -7.483 | 1024 | 1109 | 1314 | 1024 | 3362 | 5231 |  | CORR | GENE | 05:33 | 05:46 | 06:19 | 106 | 579 | 12 | EXT |  | 0.9 | (c)
58058.186 | 3.531 | 3.456 | -7.314 | -7.389 | 495 | 583 | 637 | 495 | 3456 | 5231 |  | CORR | GENE | 04:07 | 04:21 | 04:30 | 145 | 285 | 16 | EXT |  | 0.91 | (c)
58058.313 | 3.658 | 3.588 | -7.187 | -7.257 | 755 | 908 | 981 | 755 | 3588 | 5231 |  | CORR | GENE | 04:49 | 05:14 | 05:26 | 92 | 454 | 16 | EXT |  | 0.9 | (c)
58058.55 | 3.895 | 3.834 | -6.95 | -7.011 | 992 | 1075 | 1108 | 992 | 3834 | 5231 |  | CORR | GENE | 05:27 | 05:41 | 05:46 | 78 | 233 | 10 | EXT |  | 0.89 | (c)
58060.517 | 5.862 | 5.795 | -4.983 | -5.05 | -535 | -470 | -469 | 403 | 4935 | 5231 |  | DENT | GENE | 01:21 | 01:31 | 01:32 | 115 | 132 | 0.6 | N/A | Глубина вмятины: 8 мм (0,6%). Линейка: 12 см в (580 см; 01:31 ч:мин) |  | (c)
58065.5 | 0 | -0.013 | -11.705 | -11.718 | -1656 | -1282 | -1004 | 352 |  | 5232 | Нарушение формы кольцевого шва | GWAN |  | 01:27 | 02:28 | 03:12 | 0 | 1304 |  | EXT | Нарушение формы кольцевого шва |  | (c)
58080.596 | 3.391 | 3.348 | -7.779 | -7.822 | 1972 | 2163 | 2128 | 1972 | 3348 | 5233 |  | CORR | GENE | 07:28 | 07:59 | 07:53 | 112 | 312 | 11 | EXT |  | 0.9 | (c)
58146.115 | 0 | -0.019 | -11.67 | -11.689 | -1713 | -1305 | -916 | 118 |  | 5239 | Нарушение формы кольцевого шва | GWAN |  | 03:01 | 04:06 | 05:09 | 0 | 1595 |  | EXT | Нарушение формы кольцевого шва |  | (c)
58157.785 | 0 | -0.033 | -11.69 | -11.723 | 892 | 1032 | 1683 | 892 |  | 5240 | Нарушение формы кольцевого шва | GWAN |  | 09:22 | 09:45 | 11:30 | 0 | 1582 |  | EXT | Нарушение формы кольцевого шва |  | (c)
58165.146 | 7.361 | 7.348 | -4.329 | -4.342 | 5 | 57 | 71 | 5 | 4317 | 5240 |  | CORR | CIGR | 06:59 | 07:07 | 07:10 | 25 | 132 | 11 | EXT |  | 0.89 | (c)
58165.992 | 8.207 | 8.153 | -3.483 | -3.537 | -48 | 58 | 61 | 0 | 3449 | 5240 |  | CORR | GENE | 06:50 | 07:07 | 07:08 | 88 | 218 | 16 | EXT |  | 0.89 | (c)
58166.215 | 8.43 | 8.42 | -3.26 | -3.27 | -172 | -133 | -124 | 75 | 3247 | 5240 |  | CORR | CIGR | 06:30 | 06:37 | 06:38 | 23 | 96 | 11 | EXT |  | 0.89 | (c)
58166.315 | 8.53 | 8.497 | -3.16 | -3.193 | -27 | 45 | 31 | 0 | 3148 | 5240 |  | CORR | CIGR | 06:54 | 07:05 | 07:03 | 45 | 117 | 10 | EXT |  | 0.89 | (c)
58192.975 | 0 | -0.019 | -11.525 | -11.544 | -1700 | -1352 | -1289 | 877 |  | 5243 | Нарушение формы кольцевого шва | GWAN |  | 05:18 | 06:15 | 06:25 | 0 | 824 |  | INT | Нарушение формы кольцевого шва |  | (c)
58204.5 | 0 | -0.018 | -11.645 | -11.663 | -989 | -696 | -762 | 535 | 0 | 5244 | Подгиб кромки со смещением | GWAN |  | 04:43 | 05:30 | 05:20 | 0 | 453 | 28 | EXT | Подгиб кромки со смещением Величина смещения - 4.4 мм. |  | (c)
58204.5 | 0 | -0.04 | -11.645 | -11.685 | 82 | 301 | 467 | 82 |  | 5244 | Нарушение формы кольцевого шва | GWAN |  | 07:36 | 08:11 | 08:38 | 0 | 770 |  | EXT | Нарушение формы кольцевого шва |  | (c)
58216.145 | 0 | -0.047 | -11.445 | -11.492 | -863 | 2071 | 798 | 863 |  | 5245 | Нарушение формы кольцевого шва | GWAN |  | 10:25 | 06:18 | 14:53 | 0 | 3323 |  | EXT | Нарушение формы кольцевого шва |  | (c)
58218.784 | 2.639 | 2.196 | -8.806 | -9.249 | 1813 | 2030 | 2179 | 1813 | 2196 | 5245 |  | DENT | GENE | 05:36 | 06:11 | 06:36 | 653 | 731 | 0.4 | N/A | Глубина вмятины: 6 мм (0,4%). Линейка: 65 см в (220 см; 06:11 ч:мин) |  | (c)
58227.65 | 0.06 | 0.047 | -11.305 | -11.318 | -541 | -442 | -435 | 329 | 47 | 5246 |  | CORR | CIGR | 03:27 | 03:43 | 03:44 | 39 | 212 | 10 | EXT |  | 0.89 | (c)
58238.955 | 0 | -0.03 | -11.475 | -11.505 | 1678 | 2033 | 1982 | 1678 |  | 5247 | Нарушение формы кольцевого шва | GWAN |  | 03:43 | 04:40 | 04:32 | 0 | 608 |  | EXT | Нарушение формы кольцевого шва |  | (c)
58238.955 | 0 | 0 | -11.475 | -11.475 | -2089 | -1816 | -1666 | 1243 | 0 | 5247 | Смещение кромок | GWAN |  | 05:35 | 06:19 | 06:43 | 0 | 846 | 20 | EXT | Смещение кромок Наружу Величина смещения - 3.2 мм. |  | (c)
58238.955 | 0 | -0.045 | -11.475 | -11.52 | -228 | -37 | -29 | 0 |  | 5247 | Нарушение формы кольцевого шва | GWAN |  | 10:35 | 11:06 | 11:07 | 0 | 397 |  | EXT | Нарушение формы кольцевого шва |  | (c)
58245.654 | 6.699 | 6.688 | -4.776 | -4.787 | -969 | -892 | -885 | 802 | 4761 | 5247 |  | CORR | CIGR | 08:36 | 08:48 | 08:49 | 26 | 167 | 11 | EXT |  | 0.89 | (c)
58248.912 | 9.957 | 9.873 | -1.518 | -1.602 | -1963 | -1826 | -1838 | 1713 | 1357 | 5247 |  | DENT | GENE | 05:55 | 06:17 | 06:15 | 245 | 250 | 0.3 | N/A | Глубина вмятины: 4 мм (0,3%). Линейка: 25 см в (987 см; 06:17 ч:мин) |  | (c)
58257.063 | 6.633 | 6.577 | -5.042 | -5.098 | 191 | 380 | 400 | 191 | 4987 | 5248 |  | CORR | GENE | 02:24 | 02:55 | 02:58 | 111 | 419 | 8 | EXT |  | 0.89 | (c)
58261.032 | 10.602 | 10.564 | -1.073 | -1.111 | 1510 | 1670 | 1665 | 1510 | 996 | 5248 |  | CORR | GENE | 05:57 | 06:23 | 06:22 | 115 | 309 | 12 | EXT |  | 0.9 | (c)
58261.441 | 11.011 | 11 | -0.664 | -0.675 | 1442 | 1513 | 1526 | 1442 | 642 | 5248 |  | CORR | CIGR | 05:46 | 05:58 | 05:60 | 33 | 169 | 11 | EXT |  | 0.89 | (c)
58261.859 | 11.429 | 11.379 | -0.246 | -0.296 | 1380 | 1569 | 1565 | 1380 | 203 | 5248 |  | CORR | GENE | 05:36 | 06:07 | 06:06 | 93 | 370 | 10 | EXT |  | 0.89 | (c)
58261.983 | 11.553 | 11.447 | -0.122 | -0.228 | 1510 | 1550 | 1554 | 1510 | 62 | 5248 |  | CORR | GENE | 05:57 | 06:04 | 06:04 | 166 | 88 | 10 | EXT |  | 0.9 | (c)
58264.18 | 2.075 | 1.894 | -9.24 | -9.421 | -1512 | -1437 | -1340 | 1168 | 1894 | 5249 |  | DENT | GENE | 06:14 | 06:26 | 06:42 | 338 | 344 | 0.3 | N/A | Глубина вмятины: 4 мм (0,3%). Линейка: 34 см в (189 см; 06:26 ч:мин) |  | (c)
58266.958 | 4.853 | 4.847 | -6.462 | -6.468 | -937 | -852 | -865 | 793 | 4847 | 5249 |  | CORR | CIGR | 07:47 | 08:01 | 07:59 | 44 | 144 | 9 | EXT |  | 0.89 | (c)
58267.297 | 5.192 | 5.179 | -6.123 | -6.136 | -1168 | -1119 | -1120 | 1071 | 5179 | 5249 |  | CORR | CIGR | 07:10 | 07:18 | 07:17 | 43 | 97 | 8 | EXT |  | 0.89 | (c)
58273.42 | 0 | -0.031 | -11.13 | -11.161 | -110 | 37 | 71 | 0 |  | 5250 | Нарушение формы кольцевого шва | GWAN |  | 03:13 | 03:36 | 03:42 | 0 | 361 |  | INT | Нарушение формы кольцевого шва |  | (c)
58273.42 | 0 | -0.04 | -11.13 | -11.17 | -2010 | -1876 | -1833 | 1656 |  | 5250 | Нарушение формы кольцевого шва | GWAN |  | 10:06 | 10:28 | 10:35 | 0 | 354 |  | EXT | Нарушение формы кольцевого шва |  | (c)
58287.264 | 2.714 | 2.536 | -7.406 | -7.584 | -684 | -609 | -427 | 170 | 2536 | 5251 |  | DENT | GENE | 06:03 | 06:15 | 06:45 | 382 | 514 | 0.4 | N/A | Глубина вмятины: 5 мм (0,4%). Линейка: 38 см в (254 см; 06:15 ч:мин) |  | (c)
58306.055 | 0 | -0.064 | -11.69 | -11.754 | 981 | 1172 | 1402 | 981 |  | 5253 | Нарушение формы кольцевого шва | GWAN |  | 01:02 | 01:33 | 02:10 | 0 | 842 |  | EXT | Нарушение формы кольцевого шва |  | (c)
58306.055 | 0 | -0.055 | -11.69 | -11.745 | -1002 | -690 | -409 | 0 |  | 5253 | Нарушение формы кольцевого шва | GWAN |  | 07:42 | 08:33 | 09:18 | 0 | 1188 |  | EXT | Нарушение формы кольцевого шва |  | (c)
58317.745 | 0 | -0.021 | -11.595 | -11.616 | -1941 | -1428 | -1593 | 1246 |  | 5254 | Нарушение формы кольцевого шва | GWAN |  | 02:27 | 03:49 | 03:23 | 0 | 695 |  | EXT | Нарушение формы кольцевого шва |  | (c)
58317.745 | 0 | -0.027 | -11.595 | -11.622 | 226 | 824 | 664 | 226 |  | 5254 | Нарушение формы кольцевого шва | GWAN |  | 08:16 | 09:53 | 09:27 | 0 | 875 |  | EXT | Нарушение формы кольцевого шва |  | (c)
58341.03 | 0 | -0.031 | -11.35 | -11.381 | 1132 | 1318 | 1495 | 1132 |  | 5256 | Нарушение формы кольцевого шва | GWAN |  | 00:51 | 01:22 | 01:50 | 0 | 727 |  | EXT | Нарушение формы кольцевого шва |  | (c)
58341.03 | 0 | -0.014 | -11.35 | -11.364 | -780 | -549 | -335 | 0 |  | 5256 | Нарушение формы кольцевого шва | GWAN |  | 07:43 | 08:20 | 08:55 | 0 | 890 |  | EXT | Нарушение формы кольцевого шва |  | (c)
58352.38 | 0 | -0.028 | -11.525 | -11.553 | -951 | 89 | -369 | 0 |  | 5257 | Нарушение формы кольцевого шва | GWAN |  | 01:32 | 04:20 | 03:06 | 0 | 1165 |  | EXT | Нарушение формы кольцевого шва |  | (c)
58352.38 | 0 | -0.027 | -11.525 | -11.552 | 1701 | 2152 | 2013 | 1701 |  | 5257 | Нарушение формы кольцевого шва | GWAN |  | 08:41 | 09:53 | 09:31 | 0 | 624 |  | EXT | Нарушение формы кольцевого шва |  | (c)
58352.741 | 0.361 | 0.234 | -11.164 | -11.291 | -1723 | -1622 | -1603 | 1484 | 234 | 5257 |  | DENT | GENE | 11:28 | 11:44 | 11:47 | 269 | 239 | 0.3 | N/A | Глубина вмятины: 4 мм (0,3%). Линейка: 27 см в (23 см; 11:44 ч:мин) |  | (c)
58368.965 | 5.06 | 4.754 | -6.615 | -6.921 | -1273 | -1148 | -1047 | 820 | 4754 | 5258 |  | DENT | GENE | 05:57 | 06:17 | 06:34 | 722 | 453 | 0.3 | N/A | Глубина вмятины: 4 мм (0,3%). Линейка: 72 см в (475 см; 06:17 ч:мин) |  | (c)
58375.58 | 0 | -0.034 | -11.285 | -11.319 | -926 | -494 | -369 | 0 |  | 5259 | Нарушение формы кольцевого шва | GWAN |  | 00:31 | 01:41 | 02:01 | 0 | 1113 |  | EXT | Нарушение формы кольцевого шва |  | (c)
58375.58 | 0 | -0.019 | -11.285 | -11.304 | 1862 | 2025 | 2164 | 1862 |  | 5259 | Нарушение формы кольцевого шва | GWAN |  | 08:01 | 08:27 | 08:50 | 0 | 605 |  | EXT | Нарушение формы кольцевого шва |  | (c)
58384.926 | 9.346 | 9.326 | -1.939 | -1.959 | 1119 | 1247 | 1218 | 1119 | 1910 | 5259 |  | CORR | GENE | 06:01 | 06:22 | 06:17 | 49 | 199 | 10 | EXT |  | 0.89 | (c)
58398.275 | 0.06 | 0.025 | -11.32 | -11.355 | -1592 | -934 | -1112 | 633 | 25 | 5261 |  | CORR | GENE | 07:37 | 09:23 | 08:54 | 91 | 959 | 14 | EXT |  | 0.89 | (c)
58409.948 | 0.353 | 0.315 | -10.532 | -10.57 | 2091 | 2121 | 2115 | 92 | 315 | 5262 |  | CORR | PITT | 04:35 | 04:40 | 04:39 | 57 | 47 | 9 | EXT |  | 0.89 | (c)
58412.953 | 3.358 | 3.233 | -7.527 | -7.652 | 1836 | 1915 | 2048 | 0 | 3233 | 5262 |  | CORR | GENE | 03:54 | 04:07 | 04:28 | 174 | 425 | 10 | EXT |  | 0.9 | (c)
58420.48 | 0 | -0.001 | -11.485 | -11.486 | -1861 | -1718 | -1230 | 369 |  | 5263 | Нарушение формы кольцевого шва | GWAN |  | 05:16 | 05:39 | 06:58 | 0 | 1263 |  | EXT | Нарушение формы кольцевого шва |  | (c)
58420.751 | 0.271 | 0.246 | -11.214 | -11.239 | -1903 | -1759 | -1752 | 327 | 246 | 5263 |  | CORR | GENE | 05:09 | 05:32 | 05:33 | 74 | 303 | 10 | EXT |  | 0.89 | (c)
58421.375 | 0.895 | 0.782 | -10.59 | -10.703 | -2230 | -2104 | -2046 | 1 | 782 | 5263 |  | CORR | GENE | 04:16 | 04:37 | 04:46 | 143 | 367 | 10 | EXT |  | 0.9 | (c)
58422.189 | 1.709 | 1.692 | -9.776 | -9.793 | -1579 | -1514 | -1500 | 651 | 1692 | 5263 |  | CORR | CIGR | 06:01 | 06:12 | 06:14 | 46 | 159 | 11 | EXT |  | 0.89 | (c)
58431.499 | 11.019 | 10.723 | -0.466 | -0.762 | -1079 | -1055 | -1048 | 1017 | 398 | 5263 |  | SCC | GENE | 07:22 | 07:26 | 07:27 | 364 | 62 | 15 | EXT |  | 1 | (b)
58431.965 | 0 | -0.046 | -11.195 | -11.241 | -1480 | -985 | -1117 | 750 |  | 5264 | Нарушение формы кольцевого шва | GWAN |  | 09:11 | 10:31 | 10:10 | 0 | 727 |  | EXT | Нарушение формы кольцевого шва |  | (c)
58434.452 | 2.487 | 2.351 | -8.708 | -8.844 | -2119 | -2105 | -2103 | 112 | 2351 | 5264 |  | CORR | AXGR | 07:28 | 07:31 | 07:31 | 392 | 31 | 10 | EXT |  | 0.93 | (c)
58435.963 | 3.998 | 3.53 | -7.197 | -7.665 | -2148 | -2107 | -2109 | 82 | 3530 | 5264 |  | CORR | GENE | 07:24 | 07:30 | 07:30 | 837 | 78 | 10 | EXT |  | 0.95 | (c)
58439.395 | 7.43 | 7.354 | -3.765 | -3.841 | -2128 | -2115 | -2106 | 102 | 3710 | 5264 |  | CORR | AXGR | 07:27 | 07:29 | 07:30 | 131 | 44 | 10 | EXT |  | 0.9 | (c)
58439.778 | 7.813 | 7.804 | -3.382 | -3.391 | 1934 | 1978 | 1975 | 214 | 3371 | 5264 |  | CORR | CIGR | 06:22 | 06:29 | 06:29 | 20 | 83 | 10 | EXT |  | 0.89 | (c)
58440.358 | 8.393 | 8.242 | -2.802 | -2.953 | -2128 | -2108 | -2104 | 102 | 2388 | 5264 |  | CORR | GENE | 07:27 | 07:30 | 07:31 | 565 | 49 | 10 | EXT |  | 0.94 | (c)
58440.358 | 8.393 | 8.243 | -2.802 | -2.952 | -2144 | -2107 | -2112 | 86 | 2309 | 5264 |  | SCC | GENE | 07:24 | 07:30 | 07:29 | 643 | 64 | 15 | EXT | Аномалия находится в зоне сварного шва. | 1 | (b)
58441.546 | 9.581 | 9.444 | -1.614 | -1.751 | 1706 | 1808 | 1783 | 370 | 1590 | 5264 |  | CORR | GENE | 05:46 | 06:02 | 05:58 | 161 | 155 | 10 | EXT |  | 0.9 | (c)
58443.16 | 0 | -0.036 | -11.36 | -11.396 | -1985 | -1558 | -1730 | 246 |  | 5265 | Нарушение формы кольцевого шва | GWAN |  | 08:21 | 09:30 | 09:02 | 0 | 509 |  | EXT | Нарушение формы кольцевого шва |  | (c)
58446.145 | 2.985 | 2.828 | -8.375 | -8.532 | 945 | 1157 | 1079 | 945 | 2828 | 5265 | Дефект проката | MIAN | GENE | 04:14 | 04:48 | 04:35 | 333 | 268 |  | INT | Дефект проката Эквивалент потери металла 11%. |  | (c)
58448.982 | 5.822 | 5.744 | -5.538 | -5.616 | 1122 | 1156 | 1176 | 1000 | 5416 | 5265 | Дефект проката | MIAN | GENE | 04:42 | 04:48 | 04:51 | 200 | 109 |  | INT | Дефект проката Эквивалент потери металла 10%. |  | (c)
58452.41 | 9.25 | 9.21 | -2.11 | -2.15 | 857 | 947 | 1011 | 857 | 2072 | 5265 | Дефект проката | MIAN | GENE | 03:59 | 04:14 | 04:24 | 78 | 310 |  | INT | Дефект проката Эквивалент потери металла 10%. |  | (c)
58454.52 | 0 | -0.025 | -11.37 | -11.395 | -245 | -89 | 256 | 0 |  | 5266 | Нарушение формы кольцевого шва | GWAN |  | 09:09 | 09:34 | 10:30 | 0 | 1000 |  | EXT | Нарушение формы кольцевого шва |  | (c)
58462.009 | 7.489 | 7.178 | -3.881 | -4.192 | 146 | 171 | 177 | 146 | 3624 | 5266 | Дефект проката | MIAN | GENE | 10:12 | 10:16 | 10:17 | 568 | 62 |  | EXT | Дефект проката Эквивалент потери металла 11%. |  | (c)
58464.952 | 10.432 | 10.187 | -0.938 | -1.183 | 158 | 178 | 192 | 158 | 660 | 5266 | Дефект проката | MIAN | GENE | 10:14 | 10:17 | 10:20 | 523 | 68 |  | EXT | Дефект проката Эквивалент потери металла 10%. |  | (c)
58477.59 | 0 | 0 | -11.69 | -11.69 | 257 | 799 | 626 | 257 | 0 | 5268 | Смещение кромок | GWAN |  | 07:03 | 08:30 | 08:02 | 0 | 738 | 16 | EXT | Смещение кромок Наружу Величина смещения - 2.6 мм. |  | (c)
58489.28 | 0 | -0.021 | -11.69 | -11.711 | -55 | 336 | 452 | 0 |  | 5269 | Нарушение формы кольцевого шва | GWAN |  | 06:49 | 07:52 | 08:11 | 0 | 1013 |  | EXT | Нарушение формы кольцевого шва |  | (c)
58493.59 | 4.31 | 4.288 | -7.38 | -7.402 | -874 | -430 | -566 | 257 | 4288 | 5269 |  | CORR | GENE | 04:37 | 05:48 | 05:26 | 143 | 617 | 10 | EXT |  | 0.9 | (c)
58505.374 | 4.404 | 4.178 | -7.291 | -7.517 | -175 | -116 | -128 | 81 | 4178 | 5270 |  | CORR | GENE | 07:06 | 07:15 | 07:13 | 328 | 95 | 11 | EXT |  | 0.93 | (c)
58507.098 | 6.128 | 6.046 | -5.567 | -5.649 | -62 | -45 | -44 | 27 | 5524 | 5270 |  | CORR | AXGR | 07:24 | 07:27 | 07:27 | 125 | 35 | 10 | EXT |  | 0.89 | (c)
58508.494 | 7.524 | 7.497 | -4.171 | -4.198 | -453 | -353 | -348 | 244 | 4138 | 5270 |  | CORR | GENE | 06:21 | 06:37 | 06:38 | 60 | 210 | 11 | EXT |  | 0.89 | (c)
58510.017 | 9.047 | 9.037 | -2.648 | -2.658 | -355 | -296 | -290 | 225 | 2623 | 5270 |  | CORR | CIGR | 06:37 | 06:46 | 06:47 | 35 | 130 | 13 | EXT |  | 0.89 | (c)
58514.142 | 1.477 | 1.454 | -9.953 | -9.976 | -2201 | -2179 | -2182 | 2162 | 1454 | 5271 |  | CORR | PITT | 06:00 | 06:04 | 06:03 | 54 | 39 | 15 | EXT |  | 0.89 | (c)
58524.095 | 0 | -0.01 | -11.455 | -11.465 | -465 | -281 | -290 | 115 |  | 5272 | Нарушение формы кольцевого шва | GWAN |  | 03:16 | 03:46 | 03:44 | 0 | 350 |  | EXT | Нарушение формы кольцевого шва |  | (c)
58524.095 | 0 | -0.02 | -11.455 | -11.475 | 1084 | 1183 | 1282 | 1084 |  | 5272 | Нарушение формы кольцевого шва | GWAN |  | 07:26 | 07:42 | 07:58 | 0 | 396 |  | EXT | Нарушение формы кольцевого шва |  | (c)
58524.095 | 0 | -0.031 | -11.455 | -11.486 | 1956 | -1785 | -1654 | 802 |  | 5272 | Нарушение формы кольцевого шва | GWAN |  | 09:47 | 11:43 | 12:04 | 0 | 1703 |  | EXT | Нарушение формы кольцевого шва |  | (c)
58524.166 | 0.071 | 0.047 | -11.384 | -11.408 | 860 | 1056 | 999 | 860 | 47 | 5272 |  | CORR | GENE | 06:50 | 07:22 | 07:12 | 64 | 279 | 10 | EXT |  | 0.89 | (c)
58524.237 | 0.142 | 0.125 | -11.313 | -11.33 | 869 | 915 | 949 | 869 | 125 | 5272 |  | CORR | CIGR | 06:51 | 06:59 | 07:04 | 47 | 160 | 10 | EXT |  | 0.89 | (c)
58529.161 | 5.066 | 5.031 | -6.389 | -6.424 | -48 | 151 | 147 | 0 | 5031 | 5272 |  | CORR | GENE | 04:23 | 04:56 | 04:55 | 61 | 391 | 13 | EXT |  | 0.89 | (c)
58547.12 | 0 | -0.03 | -11.375 | -11.405 | -771 | -396 | -520 | 270 |  | 5274 | Нарушение формы кольцевого шва | GWAN |  | 02:32 | 03:33 | 03:13 | 0 | 501 |  | EXT | Нарушение формы кольцевого шва |  | (c)
58547.12 | 0 | -0.03 | -11.375 | -11.405 | -65 | 504 | 465 | 0 |  | 5274 | Нарушение формы кольцевого шва | GWAN |  | 04:26 | 05:58 | 05:52 | 0 | 1059 |  | EXT | Нарушение формы кольцевого шва |  | (c)
58555.482 | 8.362 | 8.075 | -3.013 | -3.3 | 598 | 666 | 677 | 598 | 2988 | 5274 |  | CORR | GENE | 06:13 | 06:24 | 06:26 | 312 | 158 | 10 | EXT |  | 0.92 | (c)
58558.495 | 0 | -0.032 | -9.975 | -10.007 | 952 | 2110 | 1648 | 952 |  | 5275а | Нарушение формы кольцевого шва | GWAN |  | 00:15 | 03:22 | 02:07 | 0 | 1392 |  | EXT | Нарушение формы кольцевого шва |  | (c)
58561.005 | 2.51 | 2.48 | -7.465 | -7.495 | -1438 | -1335 | -1287 | 1137 | 2480 | 5275а |  | CORR | GENE | 05:49 | 06:06 | 06:13 | 57 | 302 | 8 | EXT |  | 0.89 | (c)
58562.638 | 4.143 | 4.019 | -5.832 | -5.956 | -937 | -763 | -751 | 565 | 4019 | 5275а |  | CORR | GENE | 07:10 | 07:38 | 07:40 | 187 | 371 | 10 | EXT |  | 0.9 | (c)
58570.569 | 0.609 | 0.591 | -10.736 | -10.754 | -1112 | -956 | -976 | 840 | 591 | 5276а |  | CORR | GENE | 05:04 | 05:29 | 05:26 | 48 | 272 | 13 | EXT |  | 0.89 | (c)
58571.936 | 1.976 | 1.954 | -9.369 | -9.391 | 18 | 170 | 159 | 18 | 1954 | 5276а |  | CORR | GENE | 08:06 | 08:31 | 08:29 | 86 | 283 | 8 | EXT |  | 0.89 | (c)
58573.032 | 3.072 | 3.046 | -8.273 | -8.299 | 1136 | 1218 | 1245 | 1136 | 3046 | 5276а |  | CORR | GENE | 11:07 | 11:20 | 11:24 | 62 | 219 | 11 | EXT |  | 0.89 | (c)
58579.191 | 9.231 | 9.207 | -2.114 | -2.138 | 1183 | 1284 | 1281 | 1183 | 2088 | 5276а |  | CORR | GENE | 11:14 | 11:31 | 11:30 | 50 | 196 | 10 | EXT |  | 0.89 | (c)
58581.305 | 0 | -0.009 | -11.68 | -11.689 | -1548 | -383 | -851 | 153 |  | 5277 | Нарушение формы кольцевого шва | GWAN |  | 03:60 | 07:08 | 05:52 | 0 | 1395 |  | EXT | Нарушение формы кольцевого шва |  | (c)
58596.215 | 3.23 | 3.206 | -8.5 | -8.524 | 610 | 713 | 721 | 610 | 3206 | 5278 |  | CORR | CIGR | 11:06 | 11:23 | 11:24 | 41 | 222 | 10 | EXT |  | 0.89 | (c)
58612.425 | 7.71 | 7.621 | -3.66 | -3.749 | -2157 | -2072 | -2096 | 73 | 3423 | 5279 |  | GOUG | GENE | 05:32 | 05:46 | 05:42 | 326 | 123 | 7 | EXT | Задир. |  | (c)
58613.551 | 8.836 | 8.776 | -2.534 | -2.594 | -2111 | -2085 | -2083 | 120 | 2416 | 5279 |  | GOUG | GENE | 05:40 | 05:44 | 05:44 | 178 | 55 | 7 | EXT | Задир. |  | (c)
58613.646 | 8.931 | 8.758 | -2.439 | -2.612 | -2135 | -2070 | -2074 | 96 | 2381 | 5279 |  | DENT | GENE | 05:36 | 05:47 | 05:46 | 231 | 120 | 0.4 | N/A | Глубина вмятины: 5 мм (0,4%). Линейка: 23 см в (876 см; 05:47 ч:мин) Аномалия находится вблизи продольного шва. Аномалия находится вблизи дефекта потери металла. |  | (c)
58627.4 | 0 | -0.017 | -11.37 | -11.387 | 1706 | 1812 | 2032 | 0 |  | 5281 | Нарушение формы кольцевого шва | GWAN |  | 04:36 | 04:53 | 05:28 | 0 | 651 |  | EXT | Нарушение формы кольцевого шва |  | (c)
58627.4 | 0 | -0.026 | -11.37 | -11.396 | -953 | -497 | -667 | 382 |  | 5281 | Нарушение формы кольцевого шва | GWAN |  | 09:26 | 10:40 | 10:12 | 0 | 571 |  | EXT | Нарушение формы кольцевого шва |  | (c)
58634.99 | 7.59 | 7.578 | -3.78 | -3.792 | -320 | -216 | -204 | 87 | 3743 | 5281 |  | ARTD | GENE | 11:09 | 11:25 | 11:27 | 49 | 233 |  | EXT | Эквивалент потери металла 11%. |  | (c)
58636.692 | 9.292 | 9.279 | -2.078 | -2.091 | 2050 | 2138 | 2123 | 34 | 2064 | 5281 |  | GOUG | CIGR | 05:31 | 05:45 | 05:43 | 27 | 147 | 15 | EXT | Задир. |  | (b)
58646.412 | 7.642 | 7.596 | -3.328 | -3.374 | 1357 | 1520 | 1572 | 1357 | 3296 | 5282 |  | CORR | GENE | 06:51 | 07:17 | 07:25 | 78 | 429 | 12 | EXT |  | 0.89 | (c)
58646.632 | 7.862 | 7.816 | -3.108 | -3.154 | 1313 | 1359 | 1364 | 1313 | 3018 | 5282 |  | CORR | GENE | 06:44 | 06:51 | 06:52 | 136 | 102 | 13 | EXT |  | 0.9 | (c)
58654.8 | 5.06 | 5.046 | -6.5 | -6.514 | -2045 | -1868 | -1885 | 1724 | 5046 | 5283 |  | CORR | CIGR | 09:04 | 09:32 | 09:30 | 39 | 321 | 11 | EXT |  | 0.89 | (c)
58656.299 | 6.559 | 6.541 | -5.001 | -5.019 | -1241 | -1159 | -1157 | 1074 | 4974 | 5283 |  | CORR | CIGR | 11:14 | 11:27 | 11:27 | 45 | 167 | 11 | EXT |  | 0.89 | (c)
58664.585 | 3.285 | 3.267 | -8.41 | -8.428 | -1431 | -1358 | -1355 | 1280 | 3267 | 5284 |  | CORR | GENE | 04:40 | 04:52 | 04:52 | 56 | 151 | 11 | EXT |  | 0.89 | (c)
58670.816 | 9.516 | 9.383 | -2.179 | -2.312 | -1594 | -1567 | -1555 | 1517 | 2147 | 5284 |  | CORR | GENE | 04:14 | 04:18 | 04:20 | 165 | 77 | 8 | EXT |  | 0.9 | (c)
58673.868 | 0.873 | 0.859 | -10.357 | -10.371 | -402 | -357 | -319 | 235 | 859 | 5285 |  | CORR | GENE | 05:05 | 05:13 | 05:19 | 50 | 166 | 13 | EXT |  | 0.89 | (c)
58679.425 | 6.43 | 6.398 | -4.8 | -4.832 | -194 | -118 | -128 | 62 | 4754 | 5285 |  | CORR | GENE | 05:39 | 05:51 | 05:50 | 78 | 132 | 11 | EXT |  | 0.89 | (c)
58679.615 | 6.62 | 6.598 | -4.61 | -4.632 | -298 | -234 | -231 | 163 | 4563 | 5285 |  | CORR | GENE | 05:22 | 05:33 | 05:33 | 69 | 134 | 12 | EXT |  | 0.89 | (c)
58680.604 | 7.609 | 7.585 | -3.621 | -3.645 | 1838 | 1931 | 1965 | 1838 | 3595 | 5285 |  | CORR | GENE | 11:07 | 11:22 | 11:28 | 50 | 254 | 10 | EXT |  | 0.89 | (c)
58684.225 | 0 | -0.024 | -11.545 | -11.569 | -880 | -545 | -554 | 229 |  | 5286 | Нарушение формы кольцевого шва | GWAN |  | 06:58 | 07:52 | 07:50 | 0 | 651 |  | EXT | Нарушение формы кольцевого шва |  | (c)
58684.225 | 0 | -0.029 | -11.545 | -11.574 | 126 | 256 | 506 | 126 |  | 5286 | Нарушение формы кольцевого шва | GWAN |  | 09:40 | 10:01 | 10:42 | 0 | 760 |  | EXT | Нарушение формы кольцевого шва |  | (c)
58685.931 | 1.706 | 1.558 | -9.839 | -9.987 | -345 | -221 | -237 | 129 | 1558 | 5286 |  | GOUG | GENE | 08:24 | 08:44 | 08:42 | 180 | 216 | 10 | EXT | Зона задиров. |  | (c)
58695.306 | 11.081 | 11.053 | -0.464 | -0.492 | 1303 | 1513 | 1845 | 1303 | 170 | 5286 |  | ARTD | GENE | 00:50 | 01:24 | 02:18 | 322 | 1085 |  | EXT | Эквивалент потери металла 10%. От изолировочной машины. |  | (c)
58697.269 | 1.499 | 1.488 | -10.216 | -10.227 | -512 | -477 | -473 | 433 | 1488 | 5287 |  | CORR | CIGR | 06:14 | 06:19 | 06:20 | 22 | 79 | 13 | EXT |  | 0.89 | (c)
58697.862 | 2.092 | 1.962 | -9.623 | -9.753 | -546 | -489 | -440 | 334 | 1962 | 5287 |  | CORR | GENE | 06:08 | 06:17 | 06:25 | 150 | 211 | 13 | EXT |  | 0.9 | (c)
58698.874 | 3.104 | 3.064 | -8.611 | -8.651 | -903 | -537 | -647 | 392 | 3064 | 5287 |  | CORR | GENE | 05:10 | 06:10 | 05:52 | 95 | 511 | 10 | EXT |  | 0.89 | (c)
58699.255 | 3.485 | 3.454 | -8.23 | -8.261 | -583 | -325 | -397 | 211 | 3454 | 5287 |  | CORR | GENE | 06:02 | 06:44 | 06:32 | 122 | 372 | 11 | EXT |  | 0.9 | (c)
58700.027 | 4.257 | 4.106 | -7.458 | -7.609 | -1058 | -889 | -729 | 401 | 4106 | 5287 |  | CORR | GENE | 04:45 | 05:13 | 05:38 | 195 | 657 | 17 | EXT |  | 0.92 | (c)
58707.485 | 0 | -0.007 | -11.42 | -11.427 | -1726 | -1606 | -1525 | 1324 |  | 5288 | Нарушение формы кольцевого шва | GWAN |  | 05:13 | 05:32 | 05:45 | 0 | 402 |  | EXT | Нарушение формы кольцевого шва |  | (c)
58741.71 | 11.38 | 11.162 | -0.07 | -0.288 | 976 | 1008 | 1019 | 976 | 24 | 5290 |  | CORR | GENE | 03:56 | 04:01 | 04:03 | 264 | 87 | 10 | EXT |  | 0.91 | (c)
58745.269 | 3.489 | 3.454 | -7.736 | -7.771 | -1340 | -1207 | -1261 | 891 | 3454 | 5291 |  | GOUG | GENE | 05:26 | 05:47 | 05:38 | 103 | 157 | 6 | EXT | Задир. |  | (c)
58745.292 | 3.512 | 3.445 | -7.713 | -7.78 | -1108 | -1065 | -1056 | 1003 | 3445 | 5291 |  | GOUG | GENE | 06:03 | 06:10 | 06:12 | 209 | 105 | 6 | EXT | Задир. |  | (c)
58745.751 | 3.971 | 3.942 | -7.254 | -7.283 | -1291 | -1224 | -1216 | 939 | 3942 | 5291 |  | GOUG | GENE | 05:34 | 05:44 | 05:46 | 64 | 150 | 9 | EXT | Задир. |  | (c)
58745.945 | 4.165 | 4.133 | -7.06 | -7.092 | -1173 | -1090 | -1085 | 997 | 4133 | 5291 |  | GOUG | GENE | 05:53 | 06:06 | 06:07 | 64 | 176 | 6 | EXT | Задир. |  | (c)
58747.35 | 5.57 | 5.56 | -5.655 | -5.665 | -806 | -776 | -755 | 704 | 5560 | 5291 |  | CORR | CIGR | 06:52 | 06:57 | 07:00 | 22 | 102 | 12 | EXT |  | 0.89 | (c)
58747.504 | 5.724 | 5.712 | -5.501 | -5.513 | -961 | -907 | -896 | 832 | 5490 | 5291 |  | CORR | CIGR | 06:27 | 06:36 | 06:37 | 23 | 129 | 12 | EXT |  | 0.89 | (c)
58748.948 | 7.168 | 7.117 | -4.057 | -4.108 | -1509 | -1390 | -1245 | 722 | 3956 | 5291 |  | CORR | GENE | 04:59 | 05:18 | 05:41 | 152 | 528 | 13 | EXT |  | 0.9 | (c)
58750.275 | 8.495 | 8.451 | -2.73 | -2.774 | -1081 | -952 | -930 | 779 | 2701 | 5291 |  | CORR | GENE | 06:08 | 06:28 | 06:32 | 73 | 302 | 11 | EXT |  | 0.89 | (c)
58750.301 | 8.521 | 8.513 | -2.704 | -2.712 | -1286 | -1263 | -1265 | 945 | 2695 | 5291 |  | CORR | CIGR | 05:35 | 05:38 | 05:38 | 17 | 42 | 12 | EXT |  | 0.89 | (c)
58750.478 | 8.698 | 8.676 | -2.527 | -2.549 | -593 | -559 | -541 | 488 | 2458 | 5291 |  | CORR | GENE | 07:26 | 07:32 | 07:35 | 91 | 105 | 10 | EXT |  | 0.89 | (c)
58751.126 | 9.346 | 9.26 | -1.879 | -1.965 | 2160 | -2187 | -2194 | 0 | 1748 | 5291 |  | CORR | GENE | 02:51 | 03:09 | 03:08 | 217 | 212 | 14 | EXT |  | 0.92 | (c)
58753.726 | 0.721 | 0.675 | -10.194 | -10.24 | -2130 | -1971 | -1940 | 100 | 675 | 5292 |  | CORR | GENE | 03:36 | 04:02 | 04:07 | 87 | 381 | 14 | EXT |  | 0.89 | (c)
58754.537 | 1.532 | 1.516 | -9.383 | -9.399 | -533 | -83 | -230 | 0 | 1516 | 5292 |  | CORR | GENE | 07:54 | 09:06 | 08:43 | 141 | 606 | 11 | EXT |  | 0.9 | (c)
58758.125 | 5.12 | 5.08 | -5.795 | -5.835 | -1804 | -1670 | -1691 | 427 | 5080 | 5292 |  | GOUG | GENE | 04:29 | 04:50 | 04:47 | 61 | 225 | 5 | EXT | Задир. |  | (c)
58760.326 | 7.321 | 6.919 | -3.594 | -3.996 | -1741 | -1724 | -1644 | 490 | 3543 | 5292 |  | GOUG | GENE | 04:39 | 04:42 | 04:55 | 453 | 193 | 7 | EXT | Зона задиров. |  | (c)
58761.211 | 8.206 | 8.167 | -2.709 | -2.748 | 1195 | 1488 | 1848 | 0 | 2668 | 5292 |  | ARTD | GENE | 00:33 | 01:20 | 02:18 | 80 | 1304 |  | EXT | Эквивалент потери металла 15%. От изолировочной машины. |  | (c)
58763.92 | 0 | -0.03 | -10.42 | -10.45 | 891 | 1126 | 1124 | 873 |  | 5293а | Нарушение формы кольцевого шва | GWAN |  | 01:12 | 01:50 | 01:50 | 0 | 466 |  | EXT | Нарушение формы кольцевого шва |  | (c)
58763.92 | 0 | -0.011 | -10.42 | -10.431 | -1828 | -1687 | -1661 | 403 |  | 5293а | Нарушение формы кольцевого шва | GWAN |  | 05:54 | 06:16 | 06:20 | 0 | 333 |  | EXT | Нарушение формы кольцевого шва |  | (c)
58774.34 | 0 | -0.045 | -1.55 | -1.595 | -1745 | -1535 | -1519 | 1292 |  | 5293б | Нарушение формы кольцевого шва | GWAN |  | 00:52 | 01:26 | 01:29 | 0 | 453 |  | EXT | Нарушение формы кольцевого шва Аномалия находится на упругопластическом изгибе: R=538 D, максимальное растяжение на 4.5 час. |  | (c)
58774.34 | 0 | -0.036 | -1.55 | -1.586 | 1067 | 1515 | 1369 | 1067 |  | 5293б | Нарушение формы кольцевого шва | GWAN |  | 08:26 | 09:39 | 09:15 | 0 | 603 |  | EXT | Нарушение формы кольцевого шва Аномалия находится на упругопластическом изгибе: R=538 D, максимальное растяжение на 4.5 час. |  | (c)
58774.414 | 0.074 | 0.056 | -1.476 | -1.494 | -389 | -323 | -313 | 236 | 56 | 5293б |  | CORR | CIGR | 04:31 | 04:42 | 04:44 | 37 | 153 | 10 | EXT | Аномалия находится на упругопластическом изгибе: R=538 D, максимальное растяжение на 4.5 час. | 0.89 | (c)
58775.89 | 0 | 0 | -10.9 | -10.9 | -873 | -672 | -628 | 383 | 0 | 5294а | Непровар / утяжина | GWAN |  | 05:05 | 05:38 | 05:45 | 0 | 490 | 11 | INT | Непровар / утяжина Аномалия находится на упругопластическом изгибе: R=483 D, максимальное растяжение на 4.9 час. |  | (c)
58777.36 | 1.47 | 1.439 | -9.43 | -9.461 | -108 | 189 | 118 | 0 | 1439 | 5294а |  | CORR | GENE | 07:09 | 07:57 | 07:45 | 103 | 454 | 13 | EXT | Аномалия находится на упругопластическом изгибе: R=453 D, максимальное растяжение на 5.2 час. | 0.89 | (c)
58778.993 | 3.103 | 3.085 | -7.797 | -7.815 | -204 | -82 | -87 | 0 | 3085 | 5294а |  | CORR | CIGR | 06:53 | 07:13 | 07:12 | 29 | 233 | 8 | EXT | Аномалия находится на упругопластическом изгибе: R=448 D, максимальное растяжение на 5.5 час. | 0.89 | (c)
58784.518 | 8.628 | 8.531 | -2.272 | -2.369 | -536 | -300 | -123 | 0 | 2187 | 5294а |  | CORR | GENE | 05:60 | 06:38 | 07:06 | 182 | 825 | 12 | EXT | Аномалия находится на упругопластическом изгибе: R=749 D, максимальное растяжение на 5.6 час. | 0.91 | (c)
58786.79 | 0 | 0 | -11.295 | -11.295 | 207 | 758 | 683 | 207 | 0 | 5295 | Смещение кромок | GWAN |  | 08:27 | 09:56 | 09:43 | 0 | 953 | 22 | EXT | Смещение кромок Наружу Величина смещения - 3.4 мм. Аномалия находится на упругопластическом изгибе: R=996 D, максимальное растяжение на 4.9 час. |  | (c)
58789.431 | 2.641 | 2.151 | -8.654 | -9.144 | -68 | -50 | -49 | 30 | 2151 | 5295 |  | CORR | AXGR | 07:42 | 07:45 | 07:45 | 614 | 38 | 9 | EXT |  | 0.94 | (c)
58793.215 | 6.425 | 6.374 | -4.87 | -4.921 | -586 | -332 | -336 | 86 | 4824 | 5295 |  | CORR | GENE | 06:19 | 06:60 | 06:59 | 97 | 501 | 10 | EXT |  | 0.89 | (c)
58795.047 | 8.257 | 7.797 | -3.038 | -3.498 | -61 | -26 | -33 | 6 | 2651 | 5295 |  | CORR | GENE | 07:43 | 07:49 | 07:48 | 847 | 54 | 10 | EXT |  | 0.95 | (c)
58798.085 | 0 | -0.011 | -11.19 | -11.201 | -990 | -809 | -755 | 521 |  | 5296 | Нарушение формы кольцевого шва | GWAN |  | 01:46 | 02:15 | 02:23 | 0 | 468 |  | EXT | Нарушение формы кольцевого шва |  | (c)
58807.84 | 9.755 | 9.676 | -1.435 | -1.514 | 697 | 718 | 718 | 697 | 1363 | 5296 |  | CORR | AXGR | 06:18 | 06:21 | 06:21 | 151 | 42 | 10 | EXT |  | 0.9 | (c)
58809.275 | 0 | 0 | -9.32 | -9.32 | -672 | -477 | -370 | 69 | 0 | 5297 | Непровар / утяжина | GWAN |  | 05:15 | 05:47 | 06:04 | 0 | 603 | 11 | INT | Непровар / утяжина |  | (c)
58813.281 | 4.006 | 3.875 | -5.314 | -5.445 | -33 | -5 | -6 | 0 | 3875 | 5297 |  | CORR | GENE | 06:58 | 07:03 | 07:03 | 485 | 53 | 10 | EXT |  | 0.94 | (c)
58814.316 | 5.041 | 4.894 | -4.279 | -4.426 | -22 | 3 | -3 | 0 | 4176 | 5297 |  | CORR | AXGR | 07:00 | 07:04 | 07:03 | 250 | 38 | 12 | EXT |  | 0.92 | (c)
58815.308 | 6.033 | 5.969 | -3.287 | -3.351 | -47 | -28 | -18 | 0 | 3013 | 5297 |  | CORR | GENE | 06:56 | 06:59 | 07:01 | 338 | 57 | 10 | EXT |  | 0.92 | (c)
58815.323 | 6.048 | 6.037 | -3.272 | -3.283 | -478 | -193 | -309 | 139 | 3219 | 5297 |  | CORR | GENE | 05:47 | 06:33 | 06:14 | 64 | 338 | 11 | EXT |  | 0.89 | (c)
58815.582 | 6.307 | 5.877 | -3.013 | -3.443 | -730 | -677 | -677 | 624 | 2995 | 5297 |  | CORR | GENE | 05:06 | 05:14 | 05:14 | 448 | 106 | 8 | EXT |  | 0.92 | (c)
58835.937 | 5.672 | 5.64 | -6.033 | -6.065 | 2198 | -2079 | -2117 | 1971 | 5640 | 5299 |  | CORR | GENE | 01:26 | 01:56 | 01:50 | 128 | 293 | 8 | EXT |  | 0.89 | (c)
58841.86 | 11.595 | 11.556 | -0.11 | -0.149 | 2155 | -2044 | -1964 | 1622 | 46 | 5299 |  | CORR | GENE | 01:19 | 02:01 | 02:14 | 103 | 684 | 13 | EXT |  | 0.89 | (c)
58877.297 | 0.332 | 0.217 | -10.978 | -11.093 | -2148 | -2106 | -2106 | 82 | 217 | 5303 |  | CORR | GENE | 05:29 | 05:36 | 05:36 | 256 | 85 | 8 | EXT |  | 0.91 | (c)
58877.503 | 0.538 | 0.124 | -10.772 | -11.186 | -1943 | -1864 | -1848 | 287 | 124 | 5303 |  | CORR | GENE | 06:02 | 06:15 | 06:18 | 647 | 191 | 10 | EXT |  | 0.95 | (c)
58878.194 | 1.229 | 1.198 | -10.081 | -10.112 | -2053 | -1972 | -1958 | 177 | 1198 | 5303 |  | CORR | GENE | 05:45 | 05:58 | 05:60 | 55 | 191 | 8 | EXT |  | 0.89 | (c)
58884.698 | 7.733 | 7.712 | -3.577 | -3.598 | 1561 | 1611 | 1616 | 559 | 3553 | 5303 |  | CORR | CIGR | 03:28 | 03:36 | 03:37 | 45 | 110 | 14 | EXT |  | 0.89 | (c)
58887.031 | 10.066 | 10.026 | -1.244 | -1.284 | 1503 | 1533 | 1619 | 496 | 1234 | 5303 |  | CORR | GENE | 03:18 | 03:23 | 03:37 | 50 | 232 | 13 | EXT |  | 0.89 | (c)
58887.791 | 10.826 | 10.81 | -0.484 | -0.5 | 1606 | 1723 | 1759 | 319 | 375 | 5303 |  | CORR | GENE | 03:35 | 03:54 | 03:60 | 125 | 305 | 13 | EXT |  | 0.9 | (c)
58888.275 | 0 | -0.036 | -11.42 | -11.456 | 403 | 591 | 714 | 403 |  | 5304 | Нарушение формы кольцевого шва | GWAN |  | 01:22 | 01:52 | 02:12 | 0 | 622 |  | EXT | Нарушение формы кольцевого шва |  | (c)
58888.275 | 0 | -0.018 | -11.42 | -11.438 | 1464 | 1703 | 1687 | 320 |  | 5304 | Нарушение формы кольцевого шва | GWAN |  | 04:13 | 04:52 | 04:49 | 0 | 446 |  | EXT | Нарушение формы кольцевого шва |  | (c)
58889.375 | 1.1 | 1.079 | -10.32 | -10.341 | 1351 | 1393 | 1448 | 685 | 1079 | 5304 |  | CORR | CIGR | 03:55 | 04:02 | 04:10 | 40 | 194 | 10 | EXT |  | 0.89 | (c)
58895.068 | 6.793 | 6.641 | -4.627 | -4.779 | 1476 | 1593 | 1558 | 589 | 4607 | 5304 |  | CORR | GENE | 04:15 | 04:34 | 04:28 | 172 | 165 | 10 | EXT |  | 0.9 | (c)
58899.552 | 11.277 | 11.031 | -0.143 | -0.389 | 409 | 1378 | 980 | 409 | 111 | 5304 |  | CORR | GENE | 01:23 | 03:59 | 02:55 | 278 | 1141 | 10 | EXT |  | 0.92 | (c)
58916.856 | 5.731 | 5.716 | -5.684 | -5.699 | 1697 | 1773 | 1774 | 380 | 5667 | 5306 |  | CORR | CIGR | 06:37 | 06:49 | 06:49 | 32 | 153 | 9 | EXT |  | 0.89 | (c)
58933.694 | 11.154 | 10.868 | -0.131 | -0.417 | -1717 | -1685 | -1673 | 514 | 88 | 5307 |  | CORR | GENE | 05:60 | 06:05 | 06:07 | 329 | 88 | 10 | EXT |  | 0.92 | (c)
58933.825 | 0 | -0.028 | -11.08 | -11.108 | 361 | 621 | 706 | 361 |  | 5308 | Нарушение формы кольцевого шва | GWAN |  | 03:51 | 04:33 | 04:47 | 0 | 690 |  | INT | Нарушение формы кольцевого шва |  | (c)
58933.825 | 0 | -0.04 | -11.08 | -11.12 | 1708 | 1882 | 1963 | 12 |  | 5308 | Нарушение формы кольцевого шва | GWAN |  | 07:29 | 07:57 | 08:10 | 0 | 510 |  | EXT | Нарушение формы кольцевого шва |  | (c)
58933.825 | 0 | -0.027 | -11.08 | -11.107 | -1601 | -1208 | -1280 | 629 |  | 5308 | Нарушение формы кольцевого шва | GWAN |  | 10:35 | 11:38 | 11:26 | 0 | 642 |  | EXT | Нарушение формы кольцевого шва |  | (c)
58933.947 | 0.122 | 0.064 | -10.958 | -11.016 | 810 | 1000 | 1119 | 803 | 64 | 5308 |  | CORR | GENE | 05:04 | 05:34 | 05:54 | 123 | 618 | 14 | EXT |  | 0.9 | (c)
58934.285 | 0.46 | 0.273 | -10.62 | -10.807 | 79 | 97 | 121 | 79 | 273 | 5308 |  | SCC | GENE | 03:06 | 03:09 | 03:13 | 287 | 83 | 15 | EXT | Аномалия находится в зоне сварного шва. | 1 | (b)
58955.915 | 0 | -0.028 | -11.595 | -11.623 | 1523 | 1729 | 1725 | 304 |  | 5310 | Нарушение формы кольцевого шва | GWAN |  | 06:40 | 07:14 | 07:13 | 0 | 404 |  | EXT | Нарушение формы кольцевого шва |  | (c)
58959.692 | 3.777 | 3.755 | -7.818 | -7.84 | 1747 | 2044 | 1986 | 5 | 3755 | 5310 |  | CORR | GENE | 07:16 | 08:04 | 07:55 | 87 | 479 | 14 | EXT |  | 0.89 | (c)
58959.911 | 3.996 | 3.845 | -7.599 | -7.75 | 1151 | 1340 | 1424 | 534 | 3845 | 5310 |  | DENT | GENE | 05:40 | 06:11 | 06:24 | 331 | 546 | 0.6 | N/A | Глубина вмятины: 8 мм (0,6%). Линейка: 33 см в (385 см; 06:11 ч:мин) Аномалия находится вблизи дефекта потери металла. |  | (c)
58959.957 | 4.042 | 3.818 | -7.553 | -7.777 | -50 | -27 | -5 | 0 | 3818 | 5310 |  | LWAN | GENE | 02:26 | 02:30 | 02:34 | 407 | 90 |  | INT | Эквивалент потери металла 10%. |  | (c)
58967.51 | 0 | 0 | -11.505 | -11.505 | -2053 | -1791 | -1768 | 178 | 0 | 5311 | Непровар / утяжина | GWAN |  | 04:01 | 04:43 | 04:47 | 0 | 569 | 14 | INT | Непровар / утяжина |  | (c)
58967.51 | 0 | 0 | -11.505 | -11.505 | -981 | -709 | -746 | 511 | 0 | 5311 | Непровар / утяжина | GWAN |  | 06:54 | 07:38 | 07:32 | 0 | 469 | 14 | INT | Непровар / утяжина |  | (c)
58973.334 | 5.824 | 5.813 | -5.681 | -5.692 | -1248 | -1227 | -1229 | 982 | 5670 | 5311 |  | CORR | PITT | 06:11 | 06:14 | 06:14 | 22 | 39 | 11 | EXT |  | 0.89 | (c)
58974.172 | 6.662 | 6.652 | -4.843 | -4.853 | -1566 | -1553 | -1550 | 664 | 4835 | 5311 |  | CORR | PITT | 05:20 | 05:22 | 05:22 | 18 | 33 | 11 | EXT |  | 0.89 | (c)
58979.015 | 0 | -0.023 | -11.515 | -11.538 | 1969 | -2158 | -2084 | 1676 | 0 | 5312 | Внутришовный дефект | GWAN |  | 04:11 | 05:05 | 05:17 | 0 | 816 | 15 | MID | Внутришовный дефект |  | (c)
58989.061 | 10.046 | 9.85 | -1.469 | -1.665 | -1413 | -1381 | -1383 | 1352 | 1374 | 5312 |  | CORR | GENE | 07:05 | 07:11 | 07:10 | 291 | 61 | 10 | EXT |  | 0.92 | (c)
58990.53 | 0 | -0.042 | -11.425 | -11.467 | -1210 | 583 | -113 | 0 |  | 5313 | Нарушение формы кольцевого шва | GWAN |  | 05:59 | 10:48 | 08:56 | 0 | 2193 |  | EXT | Нарушение формы кольцевого шва |  | (c)
58990.789 | 0.259 | 0.237 | -11.166 | -11.188 | 2065 | -2133 | -2116 | 1837 | 237 | 5313 |  | CORR | GENE | 02:48 | 03:30 | 03:33 | 124 | 559 | 11 | EXT |  | 0.9 | (c)
59001.955 | 0 | -0.024 | -11.18 | -11.204 | 362 | 704 | 672 | 362 |  | 5314 | Нарушение формы кольцевого шва | GWAN |  | 02:46 | 03:42 | 03:36 | 0 | 619 |  | EXT | Нарушение формы кольцевого шва |  | (c)
59001.955 | 0 | -0.031 | -11.18 | -11.211 | -1986 | -1634 | -1326 | 666 |  | 5314 | Нарушение формы кольцевого шва | GWAN |  | 08:27 | 09:24 | 10:14 | 0 | 1321 |  | EXT | Нарушение формы кольцевого шва |  | (c)
59005.372 | 3.417 | 3.332 | -7.763 | -7.848 | 1664 | 1709 | 1722 | 1664 | 3332 | 5314 |  | DENT | GENE | 06:17 | 06:24 | 06:26 | 162 | 116 | 0.2 | N/A | Глубина вмятины: 3 мм (0,2%). Линейка: 16 см в (333 см; 06:24 ч:мин) |  | (c)
59012.788 | 10.833 | 10.488 | -0.347 | -0.692 | 1957 | -2190 | -2121 | 1737 | 83 | 5314 |  | CORR | GENE | 07:04 | 07:55 | 08:06 | 609 | 767 | 8 | EXT |  | 0.93 | (c)
59013.269 | 0.134 | 0.099 | -11.516 | -11.551 | -1796 | -1613 | -1661 | 1526 | 99 | 5315 |  | CORR | GENE | 03:56 | 04:26 | 04:18 | 67 | 270 | 8 | EXT |  | 0.89 | (c)
59015.155 | 2.02 | 2.009 | -9.63 | -9.641 | -1292 | -1192 | -1211 | 1130 | 2009 | 5315 |  | CORR | GENE | 05:18 | 05:34 | 05:31 | 62 | 163 | 8 | EXT |  | 0.89 | (c)
59024.785 | 0 | -0.022 | -10.69 | -10.712 | -1339 | 1023 | 81 | 0 |  | 5316 | Нарушение формы кольцевого шва | GWAN |  | 03:25 | 09:46 | 07:14 | 0 | 2840 |  | EXT | Нарушение формы кольцевого шва |  | (c)
59035.569 | 0.094 | -0.084 | -11.606 | -11.784 | 1072 | 1122 | 1338 | 1072 | 0 | 5317 |  | DENT | GENE | 06:12 | 06:20 | 06:55 | 342 | 531 | 0.5 | N/A | Глубина вмятины: 7 мм (0,5%). Линейка: 34 см в (-7 см; 06:20 ч:мин) Аномалия находится вблизи кольцевого сварного шва. Аномалия находится вблизи продольного шва. Аномалия находится вблизи дефекта потери металла. |  | (c)
59035.603 | 0.128 | 0.12 | -11.572 | -11.58 | 1086 | 1135 | 1263 | 1086 | 120 | 5317 |  | GOUG | GENE | 06:14 | 06:22 | 06:43 | 69 | 353 | 10 | EXT | Задир. |  | (c)
59046.047 | 10.572 | 10.555 | -1.128 | -1.145 | 1136 | 1228 | 1261 | 1136 | 1102 | 5317 |  | CORR | CIGR | 06:22 | 06:37 | 06:43 | 43 | 250 | 9 | EXT | Аномалия находится на упругопластическом изгибе: R=615 D, максимальное растяжение на 11.9 час. | 0.89 | (c)
59058.365 | 0 | -0.002 | -11.265 | -11.267 | 779 | 1171 | 1211 | 587 |  | 5319 | Нарушение формы кольцевого шва | GWAN |  | 04:07 | 05:10 | 05:16 | 0 | 864 |  | EXT | Нарушение формы кольцевого шва Аномалия находится на упругопластическом изгибе: R=530 D, максимальное растяжение на 11.9 час. |  | (c)
59058.365 | 0 | -0.025 | -11.265 | -11.29 | 2125 | -1494 | -1728 | 0 |  | 5319 | Нарушение формы кольцевого шва | GWAN |  | 07:44 | 09:60 | 09:22 | 0 | 1216 |  | EXT | Нарушение формы кольцевого шва Аномалия находится на упругопластическом изгибе: R=530 D, максимальное растяжение на 11.9 час. |  | (c)
59062.767 | 4.402 | 4.275 | -6.863 | -6.99 | 1465 | 1659 | 1682 | 331 | 4275 | 5319 |  | DENT | GENE | 05:57 | 06:28 | 06:32 | 377 | 435 | 0.4 | N/A | Глубина вмятины: 6 мм (0,4%). Линейка: 38 см в (428 см; 06:28 ч:мин) |  | (c)
59069.462 | 11.097 | 10.901 | -0.168 | -0.364 | -2061 | -2021 | -2029 | 170 | 53 | 5319 |  | CORR | GENE | 08:28 | 08:35 | 08:33 | 311 | 63 | 10 | EXT |  | 0.92 | (c)
59069.63 | 0 | -0.011 | -11.44 | -11.451 | 1846 | -2197 | -2077 | 0 |  | 5320 | Нарушение формы кольцевого шва | GWAN |  | 06:06 | 07:14 | 07:33 | 0 | 1075 |  | EXT | Нарушение формы кольцевого шва |  | (c)
59109.162 | 5.307 | 5.24 | -6.108 | -6.175 | -2227 | -2094 | -1988 | 3 | 5240 | 5323 |  | CORR | GENE | 03:06 | 03:28 | 03:45 | 250 | 479 | 8 | EXT |  | 0.91 | (c)
59145.056 | 6.961 | 6.843 | -3.609 | -3.727 | 1534 | 1739 | 1713 | 339 | 3573 | 5326а |  | GOUG | GENE | 04:24 | 04:57 | 04:53 | 154 | 357 | 6 | EXT | Задир. Аномалия находится на упругопластическом изгибе: R=358 D, максимальное растяжение на 5.7 час. |  | (c)
59149.185 | 0.52 | 0.491 | -10.995 | -11.024 | -751 | -612 | -564 | 377 | 491 | 5327 |  | CORR | GENE | 07:22 | 07:44 | 07:52 | 102 | 374 | 10 | EXT | Аномалия находится на упругопластическом изгибе: R=468 D, максимальное растяжение на 6.5 час. | 0.89 | (c)
59150.357 | 1.692 | 1.666 | -9.823 | -9.849 | -959 | -713 | -754 | 548 | 1666 | 5327 |  | CORR | GENE | 06:48 | 07:28 | 07:21 | 161 | 410 | 8 | EXT | Аномалия находится на упругопластическом изгибе: R=534 D, максимальное растяжение на 6.8 час. | 0.9 | (c)
59151.611 | 2.946 | 2.854 | -8.569 | -8.661 | -1024 | -934 | -844 | 663 | 2854 | 5327 |  | CORR | GENE | 06:38 | 06:52 | 07:07 | 109 | 361 | 9 | EXT | Аномалия находится на упругопластическом изгибе: R=601 D, максимальное растяжение на 7.2 час. | 0.89 | (c)
59155.032 | 6.367 | 6.218 | -5.148 | -5.297 | 2148 | -2221 | -2212 | 2112 | 5074 | 5327 |  | CORR | GENE | 03:10 | 03:25 | 03:26 | 223 | 201 | 9 | EXT | Аномалия находится на упругопластическом изгибе: R=770 D, максимальное растяжение на 7.6 час. | 0.91 | (c)
59157.878 | 9.213 | 9.181 | -2.302 | -2.334 | -1136 | -932 | -940 | 744 | 2243 | 5327 |  | CORR | GENE | 06:20 | 06:53 | 06:51 | 91 | 392 | 10 | EXT | Аномалия находится на упругопластическом изгибе: R=1006 D, максимальное растяжение на 7.3 час. | 0.89 | (c)
59182.383 | 10.803 | 10.754 | -0.662 | -0.711 | -2080 | -1918 | -1825 | 1571 | 577 | 5329 |  | CORR | GENE | 06:39 | 07:05 | 07:20 | 134 | 509 | 11 | EXT |  | 0.9 | (c)
59182.743 | 11.163 | 11.11 | -0.302 | -0.355 | 2123 | -2120 | -2160 | 1982 | 243 | 5329 |  | CORR | GENE | 05:57 | 06:32 | 06:26 | 112 | 357 | 11 | EXT |  | 0.89 | (c)
59189.977 | 6.932 | 6.839 | -2.418 | -2.511 | -705 | -676 | -656 | 607 | 2360 | 5330а |  | DENT | GENE | 07:52 | 07:56 | 07:59 | 151 | 98 | 0.2 | N/A | Глубина вмятины: 3 мм (0,2%). Линейка: 15 см в (684 см; 07:56 ч:мин) |  | (c)
59192.395 | 0 | -0.005 | -2.32 | -2.325 | 1255 | 1570 | 1496 | 493 |  | 5330б | Нарушение формы кольцевого шва | GWAN |  | 06:01 | 06:52 | 06:40 | 0 | 483 |  | EXT | Нарушение формы кольцевого шва Аномалия находится на отводе. |  | (c)
59192.395 | 0 | -0.041 | -2.32 | -2.361 | -1947 | -1299 | -1590 | 283 |  | 5330б | Нарушение формы кольцевого шва | GWAN |  | 09:25 | 11:09 | 10:22 | 0 | 715 |  | EXT | Нарушение формы кольцевого шва Аномалия находится на отводе. |  | (c)
59194.715 | 0 | -0.041 | -11.035 | -11.076 | -1243 | -1125 | -1011 | 778 |  | 5331 | Нарушение формы кольцевого шва | GWAN |  | 09:51 | 10:10 | 10:28 | 0 | 465 |  | EXT | Нарушение формы кольцевого шва Аномалия находится на отводе. |  | (c)
59202.039 | 7.324 | 7.155 | -3.711 | -3.88 | 1735 | 1858 | 1910 | 146 | 3567 | 5331 |  | DENT | GENE | 05:51 | 06:11 | 06:20 | 313 | 350 | 0.4 | N/A | Глубина вмятины: 6 мм (0,4%). Линейка: 31 см в (716 см; 06:11 ч:мин) Аномалия находится на отводе. Аномалия находится вблизи продольного шва. |  | (c)
59205.75 | 0 | -0.011 | -10.485 | -10.496 | -1977 | -1445 | -1627 | 254 |  | 5332 | Нарушение формы кольцевого шва | GWAN |  | 04:17 | 05:43 | 05:13 | 0 | 700 |  | EXT | Нарушение формы кольцевого шва Аномалия находится на отводе. |  | (c)
59205.75 | 0 | -0.023 | -10.485 | -10.508 | 308 | 482 | 717 | 308 |  | 5332 | Нарушение формы кольцевого шва | GWAN |  | 10:26 | 10:54 | 11:31 | 0 | 816 |  | EXT | Нарушение формы кольцевого шва Аномалия находится на отводе. |  | (c)
59213.812 | 8.062 | 6.987 | -2.423 | -3.498 | 1637 | 1898 | 1801 | 267 | 234 | 5332 |  | GOUG | GENE | 02:00 | 02:42 | 02:26 | 3264 | 326 | 10 | EXT | Зона задиров. |  | (c)
59227.59 | 0 | -0.038 | -11.38 | -11.418 | -263 | -41 | 225 | 0 |  | 5334 | Нарушение формы кольцевого шва | GWAN |  | 00:14 | 00:49 | 01:32 | 0 | 975 |  | EXT | Нарушение формы кольцевого шва |  | (c)
59227.59 | 0 | -0.026 | -11.38 | -11.406 | -1977 | -1496 | -1462 | 947 |  | 5334 | Нарушение формы кольцевого шва | GWAN |  | 07:37 | 08:55 | 09:00 | 0 | 1030 |  | EXT | Нарушение формы кольцевого шва |  | (c)
59237.167 | 9.577 | 9.351 | -1.803 | -2.029 | 1819 | 1989 | 2024 | 1819 | 1518 | 5334 |  | DENT | GENE | 05:50 | 06:17 | 06:23 | 511 | 409 | 0.2 | N/A | Глубина вмятины: 3 мм (0,2%). Линейка: 51 см в (935 см; 06:17 ч:мин) |  | (c)
59238.97 | 0 | -0.029 | -11.65 | -11.679 | -1563 | -1215 | -1117 | 671 |  | 5335 | Нарушение формы кольцевого шва | GWAN |  | 02:49 | 03:45 | 04:01 | 0 | 893 |  | EXT | Нарушение формы кольцевого шва |  | (c)
59247.42 | 8.45 | 8.193 | -3.2 | -3.457 | -415 | -314 | -303 | 191 | 2833 | 5335 |  | DENT | GENE | 05:54 | 06:11 | 06:12 | 624 | 224 | 0.2 | N/A | Глубина вмятины: 3 мм (0,2%). Линейка: 62 см в (819 см; 06:11 ч:мин) |  | (c)
59249.569 | 10.599 | 10.473 | -1.051 | -1.177 | -401 | -300 | -300 | 200 | 896 | 5335 |  | DENT | GENE | 05:57 | 06:13 | 06:13 | 281 | 201 | 0.3 | N/A | Глубина вмятины: 4 мм (0,3%). Линейка: 28 см в (1047 см; 06:13 ч:мин) |  | (c)
59251.553 | 0.933 | 0.28 | -10.042 | -10.695 | -1298 | -1150 | -1219 | 933 | 280 | 5336 |  | CORR | GENE | 07:09 | 07:33 | 07:21 | 995 | 158 | 10 | EXT |  | 0.96 | (c)
59261.595 | 0 | -0.045 | -11.28 | -11.325 | -365 | -199 | -183 | 2 |  | 5337 | Нарушение формы кольцевого шва | GWAN |  | 11:41 | 00:08 | 12:11 | 0 | 363 |  | EXT | Нарушение формы кольцевого шва |  | (c)
59261.595 | 0 | -0.039 | -11.28 | -11.319 | 1363 | 1732 | 1690 | 213 |  | 5337 | Нарушение формы кольцевого шва | GWAN |  | 04:20 | 05:20 | 05:13 | 0 | 655 |  | EXT | Нарушение формы кольцевого шва |  | (c)
59262.505 | 0.91 | 0.612 | -10.37 | -10.668 | -1873 | -1837 | -1831 | 358 | 612 | 5337 |  | SCC | GENE | 07:38 | 07:44 | 07:45 | 1088 | 83 | 10 | EXT |  | 1 | (b)
59262.505 | 0.91 | 0.612 | -10.37 | -10.668 | -1873 | -1837 | -1831 | 358 | 612 | 5337 |  | CORR | GENE | 07:38 | 07:44 | 07:45 | 1088 | 83 | 10 | EXT |  | 0.96 | (c)
59272.317 | 10.722 | 10.286 | -0.558 | -0.994 | -2069 | -2043 | -2029 | 161 | 106 | 5337 |  | SCC | GENE | 07:06 | 07:11 | 07:13 | 888 | 80 | 10 | EXT |  | 1 | (b)
59272.317 | 10.722 | 10.286 | -0.558 | -0.994 | -2069 | -2043 | -2029 | 161 | 106 | 5337 |  | CORR | GENE | 07:06 | 07:11 | 07:13 | 888 | 80 | 10 | EXT |  | 0.96 | (c)
59272.875 | 0 | -0.029 | -11.445 | -11.474 | 309 | 564 | 577 | 309 |  | 5338 | Нарушение формы кольцевого шва | GWAN |  | 02:16 | 02:57 | 02:60 | 0 | 536 |  | INT | Нарушение формы кольцевого шва |  | (c)
59272.875 | 0 | -0.038 | -11.445 | -11.483 | -2044 | -1707 | -1786 | 186 |  | 5338 | Нарушение формы кольцевого шва | GWAN |  | 07:57 | 08:51 | 08:38 | 0 | 516 |  | INT | Нарушение формы кольцевого шва |  | (c)
59272.991 | 0.116 | 0.054 | -11.329 | -11.391 | 358 | 385 | 398 | 358 | 54 | 5338 |  | ARTD | GENE | 02:24 | 02:29 | 02:31 | 254 | 80 |  | EXT | Эквивалент потери металла 10%. |  | (c)
59284.32 | 0 | 0 | -11.73 | -11.73 | 186 | 867 | 726 | 186 | 0 | 5339 | Смещение кромок | GWAN |  | 07:24 | 09:14 | 08:51 | 0 | 1079 | 16 | EXT | Смещение кромок Наружу Величина смещения - 2.5 мм. |  | (c)
59285.481 | 1.161 | 1.138 | -10.569 | -10.592 | -992 | -927 | -914 | 836 | 1138 | 5339 |  | CORR | GENE | 04:14 | 04:25 | 04:27 | 56 | 156 | 8 | EXT |  | 0.89 | (c)
59286.634 | 2.314 | 2.297 | -9.416 | -9.433 | -974 | -889 | -880 | 785 | 2297 | 5339 |  | CORR | GENE | 04:17 | 04:31 | 04:32 | 118 | 189 | 12 | EXT |  | 0.9 | (c)
59288.495 | 4.175 | 4.167 | -7.555 | -7.563 | -858 | -789 | -791 | 724 | 4167 | 5339 |  | CORR | CIGR | 04:36 | 04:47 | 04:47 | 28 | 134 | 9 | EXT |  | 0.89 | (c)
59296.05 | 0 | -0.031 | -11.35 | -11.381 | -377 | 325 | 123 | 0 |  | 5340 | Нарушение формы кольцевого шва | GWAN |  | 01:00 | 02:54 | 02:21 | 0 | 1000 |  | EXT | Нарушение формы кольцевого шва |  | (c)
59296.05 | 0 | -0.027 | -11.35 | -11.377 | 2005 | -1884 | -1868 | 1280 |  | 5340 | Нарушение формы кольцевого шва | GWAN |  | 07:25 | 08:57 | 08:60 | 0 | 1176 |  | EXT | Нарушение формы кольцевого шва |  | (c)
59305.852 | 9.802 | 9.614 | -1.548 | -1.736 | 478 | 714 | 607 | 478 | 1243 | 5340 |  | ARTD | GENE | 03:18 | 03:57 | 03:39 | 493 | 259 |  | EXT | Эквивалент потери металла 10%. |  | (c)
59307.4 | 0 | -0.033 | -11.24 | -11.273 | 279 | 1840 | 1568 | 279 |  | 5341 | Нарушение формы кольцевого шва | GWAN |  | 06:41 | 10:53 | 10:09 | 0 | 2576 |  | EXT | Нарушение формы кольцевого шва |  | (c)
59330.295 | 0 | -0.037 | -11.665 | -11.702 | -1729 | -1138 | -852 | 0 |  | 5343 | Нарушение формы кольцевого шва | GWAN |  | 04:29 | 06:04 | 06:50 | 0 | 1755 |  | EXT | Нарушение формы кольцевого шва |  | (c)
59336.741 | 6.446 | 6.403 | -5.219 | -5.262 | -877 | -827 | -802 | 727 | 5205 | 5343 |  | CORR | GENE | 06:46 | 06:54 | 06:58 | 57 | 150 | 10 | EXT |  | 0.89 | (c)
59341.96 | 0 | -0.031 | -11.475 | -11.506 | -336 | 181 | 391 | 0 |  | 5344 | Нарушение формы кольцевого шва | GWAN |  | 10:56 | 00:20 | 12:54 | 0 | 1454 |  | EXT | Нарушение формы кольцевого шва |  | (c)
59341.96 | 0 | -0.009 | -11.475 | -11.484 | 1817 | 2116 | -2027 | 1411 |  | 5344 | Нарушение формы кольцевого шва | GWAN |  | 04:44 | 05:32 | 06:23 | 0 | 1233 |  | EXT | Нарушение формы кольцевого шва |  | (c)
59345.899 | 3.939 | 3.807 | -7.536 | -7.668 | -1576 | -1502 | -1512 | 1448 | 3807 | 5344 |  | DENT | GENE | 07:36 | 07:48 | 07:46 | 191 | 128 | 0.3 | N/A | Глубина вмятины: 4 мм (0,3%). Линейка: 19 см в (381 см; 07:48 ч:мин) |  | (c)
59353.315 | 11.355 | 11.022 | -0.12 | -0.453 | -1414 | -1392 | -1387 | 1360 | 75 | 5344 |  | CORR | GENE | 08:02 | 08:06 | 08:07 | 378 | 54 | 10 | EXT |  | 0.93 | (c)
59368.005 | 0 | 0 | -5.32 | -5.32 | 834 | 1114 | 1140 | 784 | 0 | 5346б | Смещение кромок | GWAN |  | 04:58 | 05:44 | 05:48 | 0 | 613 | 15 | EXT | Смещение кромок Вовнутрь Величина смещения - 2.4 мм. Аномалия находится на упругопластическом изгибе: R=387 D, максимальное растяжение на 6.5 час. |  | (c)
59373.325 | 0 | -0.041 | -2.985 | -3.026 | 451 | 659 | 694 | 451 |  | 5346в | Нарушение формы кольцевого шва | GWAN |  | 02:48 | 03:22 | 03:28 | 0 | 485 |  | EXT | Нарушение формы кольцевого шва Аномалия находится на упругопластическом изгибе: R=562 D, максимальное растяжение на 6.4 час. |  | (c)
59376.359 | 0.049 | 0.021 | -11.146 | -11.174 | 878 | 907 | 904 | 878 | 21 | 5346г |  | ARTD | GENE | 04:53 | 04:58 | 04:57 | 271 | 53 |  | EXT | Эквивалент потери металла 13%. |  | (c)
59386.754 | 10.444 | 10.278 | -0.751 | -0.917 | 2197 | -2218 | 2227 | 0 | 584 | 5346г |  | LWAN | GENE | 08:26 | 08:33 | 08:31 | 333 | 60 |  | EXT | Эквивалент потери металла 10%. |  | (c)
59410.32 | 0 | -0.006 | -11.62 | -11.626 | -1762 | -1482 | -1239 | 716 |  | 5350 | Нарушение формы кольцевого шва | GWAN |  | 04:20 | 05:05 | 05:45 | 0 | 1046 |  | EXT | Нарушение формы кольцевого шва |  | (c)
59410.32 | 0 | -0.028 | -11.62 | -11.648 | 52 | 294 | 267 | 52 |  | 5350 | Нарушение формы кольцевого шва | GWAN |  | 09:13 | 09:52 | 09:48 | 0 | 431 |  | EXT | Нарушение формы кольцевого шва |  | (c)
59433.295 | 0 | -0.046 | -10.55 | -10.596 | -568 | -273 | -306 | 43 |  | 5352 | Нарушение формы кольцевого шва | GWAN |  | 00:08 | 00:56 | 00:51 | 0 | 525 |  | EXT | Нарушение формы кольцевого шва |  | (c)
59453.064 | 9.219 | 9.198 | -2.096 | -2.117 | 1934 | 2164 | 2103 | 0 | 2058 | 5353 |  | CORR | GENE | 07:16 | 07:53 | 07:44 | 59 | 338 | 9 | EXT |  | 0.89 | (c)
59454.008 | 10.163 | 10.156 | -1.152 | -1.159 | 2101 | 2174 | 2171 | 0 | 1110 | 5353 |  | CORR | GENE | 07:43 | 07:55 | 07:55 | 49 | 141 | 10 | EXT |  | 0.89 | (c)
59456.41 | 1.25 | 1.147 | -10.155 | -10.258 | -1655 | -1371 | -1454 | 576 | 1147 | 5354 |  | CORR | GENE | 06:15 | 07:00 | 06:47 | 328 | 402 | 10 | EXT |  | 0.92 | (c)
59466.565 | 0 | -0.02 | -11.32 | -11.34 | 1841 | 2037 | -2219 | 0 |  | 5355 | Нарушение формы кольцевого шва | GWAN |  | 02:54 | 03:26 | 03:59 | 0 | 801 |  | EXT | Нарушение формы кольцевого шва |  | (c)
59466.565 | 0 | -0.025 | -11.32 | -11.345 | -594 | -391 | -259 | 0 |  | 5355 | Нарушение формы кольцевого шва | GWAN |  | 08:21 | 08:54 | 09:15 | 0 | 671 |  | EXT | Нарушение формы кольцевого шва |  | (c)
59477.241 | 10.676 | 10.488 | -0.644 | -0.832 | -186 | -167 | -161 | 135 | 540 | 5355 |  | CORR | GENE | 09:27 | 09:30 | 09:31 | 292 | 51 | 9 | EXT | Аномалия находится на упругопластическом изгибе: R=623 D, максимальное растяжение на 5.9 час. | 0.91 | (c)
59477.885 | 0 | -0.024 | -11.445 | -11.469 | 1480 | 1612 | 1619 | 471 |  | 5356 | Нарушение формы кольцевого шва | GWAN |  | 04:11 | 04:32 | 04:33 | 0 | 279 |  | EXT | Нарушение формы кольцевого шва Аномалия находится на упругопластическом изгибе: R=587 D, максимальное растяжение на 5.9 час. |  | (c)
59477.885 | 0 | 0 | -11.445 | -11.445 | -2043 | -1734 | -1721 | 188 | 0 | 5356 |  | GWAN |  | 06:42 | 07:32 | 07:34 | 0 | 643 |  | EXT | Место ремонта. Эквивалент потери металла 15%. Аномалия находится на упругопластическом изгибе: R=587 D, максимальное растяжение на 5.9 час. |  | (c)
59484.465 | 6.58 | 6.434 | -4.865 | -5.011 | -1774 | -1675 | -1661 | 456 | 4751 | 5356 |  | CORR | GENE | 07:25 | 07:41 | 07:44 | 260 | 227 | 10 | EXT | Аномалия находится на упругопластическом изгибе: R=412 D, максимальное растяжение на 6.5 час. | 0.91 | (c)
59494.238 | 4.908 | 4.878 | -6.707 | -6.737 | -2129 | -2112 | -2106 | 102 | 4878 | 5357 |  | CORR | PITT | 04:05 | 04:08 | 04:09 | 59 | 45 | 14 | EXT | Аномалия находится на упругопластическом изгибе: R=659 D, максимальное растяжение на 5.8 час. | 0.89 | (c)
59496.487 | 7.157 | 7.06 | -4.458 | -4.555 | 2030 | 2083 | 2068 | 124 | 4266 | 5357 |  | CORR | GENE | 03:17 | 03:25 | 03:23 | 289 | 77 | 10 | EXT | Аномалия находится на упругопластическом изгибе: R=541 D, максимальное растяжение на 6.2 час. | 0.92 | (c)
59500.639 | 11.309 | 11.142 | -0.306 | -0.473 | -1597 | -1568 | -1547 | 634 | 209 | 5357 |  | ARTD | GENE | 05:31 | 05:36 | 05:39 | 264 | 99 |  | EXT | Эквивалент потери металла 11%. Аномалия находится на упругопластическом изгибе: R=521 D, максимальное растяжение на 6.5 час. |  | (c)
59500.945 | 0 | 0 | -11.26 | -11.26 | -1709 | -1545 | -1266 | 522 | 0 | 5358 | Непровар / утяжина | GWAN |  | 04:48 | 05:15 | 05:60 | 0 | 886 | 9 | INT | Непровар / утяжина Аномалия находится на упругопластическом изгибе: R=535 D, максимальное растяжение на 6.5 час. |  | (c)
59512.205 | 0 | -0.029 | -11.425 | -11.454 | -1584 | -743 | -919 | 253 |  | 5359 | Нарушение формы кольцевого шва | GWAN |  | 05:39 | 07:55 | 07:27 | 0 | 1331 |  | EXT | Нарушение формы кольцевого шва Аномалия находится на упругопластическом изгибе: R=569 D, максимальное растяжение на 6.5 час. |  | (c)
59512.309 | 0.104 | 0.037 | -11.321 | -11.388 | -346 | -307 | -298 | 251 | 37 | 5359 |  | ARTD | GENE | 08:59 | 09:05 | 09:07 | 369 | 95 |  | EXT | Эквивалент потери металла 10%. Аномалия находится на упругопластическом изгибе: R=569 D, максимальное растяжение на 6.5 час. |  | (c)
59513.3 | 1.095 | 1.048 | -10.33 | -10.377 | -607 | -510 | -454 | 302 | 1048 | 5359 |  | CORR | GENE | 08:17 | 08:33 | 08:42 | 102 | 305 | 10 | EXT | Аномалия находится на упругопластическом изгибе: R=570 D, максимальное растяжение на 6.4 час. | 0.89 | (c)
59523.63 | 0 | -0.014 | -11.42 | -11.434 | 1559 | 1803 | -2040 | 0 |  | 5360 | Нарушение формы кольцевого шва | GWAN |  | 03:51 | 04:30 | 06:10 | 0 | 1724 |  | EXT | Нарушение формы кольцевого шва Аномалия находится на упругопластическом изгибе: R=583 D, максимальное растяжение на 6.4 час. |  | (c)
59527.188 | 3.558 | 3.498 | -7.862 | -7.922 | -869 | -819 | -754 | 638 | 3498 | 5360 |  | CORR | GENE | 09:19 | 09:27 | 09:37 | 125 | 230 | 10 | EXT | Аномалия находится на упругопластическом изгибе: R=556 D, максимальное растяжение на 5.9 час. | 0.89 | (c)
59527.557 | 3.927 | 3.89 | -7.493 | -7.53 | -1171 | -1096 | -977 | 784 | 3890 | 5360 |  | CORR | GENE | 08:30 | 08:42 | 09:01 | 70 | 387 | 12 | EXT | Аномалия находится на упругопластическом изгибе: R=564 D, максимальное растяжение на 5.9 час. | 0.89 | (c)
59527.956 | 4.326 | 4.293 | -7.094 | -7.127 | -1385 | -1273 | -1288 | 845 | 4293 | 5360 |  | CORR | GENE | 07:55 | 08:14 | 08:11 | 71 | 196 | 10 | EXT | Аномалия находится на упругопластическом изгибе: R=580 D, максимальное растяжение на 5.8 час. | 0.89 | (c)
59531.866 | 8.236 | 8.08 | -3.184 | -3.34 | -2218 | -2215 | -2208 | 12 | 3092 | 5360 |  | LWAN | AXGR | 05:41 | 05:42 | 05:43 | 248 | 21 |  | EXT | Эквивалент потери металла 10%. Аномалия находится на упругопластическом изгибе: R=866 D, максимальное растяжение на 4.7 час. |  | (c)
59532.121 | 8.491 | 8.198 | -2.929 | -3.222 | -1529 | -1463 | -1475 | 702 | 2453 | 5360 |  | CORR | GENE | 07:32 | 07:43 | 07:41 | 769 | 108 | 11 | EXT | Аномалия находится на упругопластическом изгибе: R=893 D, максимальное растяжение на 4.7 час. | 0.96 | (c)
59536.512 | 1.462 | 0.741 | -9.903 | -10.624 | -2183 | -2154 | -2140 | 47 | 741 | 5361 |  | CORR | GENE | 05:43 | 05:47 | 05:50 | 918 | 87 | 10 | EXT |  | 0.96 | (c)
59536.512 | 1.462 | 0.361 | -9.903 | -11.004 | -2211 | -2153 | -2165 | 20 | 361 | 5361 |  | SCC | GENE | 05:38 | 05:47 | 05:45 | 1638 | 92 | 15 | EXT | Аномалия находится в зоне сварного шва. | 1 | (b)
59556.912 | 10.497 | 10.373 | -0.908 | -1.032 | -1512 | -1473 | -1490 | 718 | 783 | 5362 |  | GOUG | AXGR | 05:06 | 05:12 | 05:10 | 249 | 45 | 6 | EXT | Задир. |  | (c)
59569.255 | 0 | -0.012 | -11.415 | -11.427 | 1474 | 1883 | 1990 | 0 |  | 5364 | Нарушение формы кольцевого шва | GWAN |  | 02:03 | 03:09 | 03:26 | 0 | 1032 |  | EXT | Нарушение формы кольцевого шва |  | (c)
59580.49 | 11.235 | 11.005 | -0.18 | -0.41 | -2099 | -2071 | -2068 | 131 | 81 | 5364 |  | ARTD | GENE | 04:26 | 04:31 | 04:31 | 329 | 62 |  | EXT | Эквивалент потери металла 10%. |  | (c)
59580.67 | 0 | -0.031 | -11.205 | -11.236 | 1674 | -2138 | 2115 | 0 |  | 5365 | Нарушение формы кольцевого шва | GWAN |  | 04:09 | 05:54 | 05:20 | 0 | 884 |  | INT | Нарушение формы кольцевого шва |  | (c)
59591.302 | 10.632 | 10.313 | -0.573 | -0.892 | -2198 | -2184 | -2185 | 32 | 247 | 5365 |  | LWAN | AXGR | 05:44 | 05:46 | 05:46 | 645 | 26 |  | EXT | Эквивалент потери металла 10%. |  | (c)
59591.982 | 0.107 | 0.013 | -11.313 | -11.407 | 2180 | 2230 | 2220 | 0 | 13 | 5366 |  | ARTD | GENE | 04:15 | 04:23 | 04:22 | 266 | 78 |  | EXT | Эквивалент потери металла 10%. |  | (c)
59596.627 | 4.752 | 4.728 | -6.668 | -6.692 | -1722 | -1682 | -1672 | 508 | 4728 | 5366 |  | CORR | CIGR | 05:45 | 05:52 | 05:54 | 38 | 101 | 11 | EXT | Аномалия находится на упругопластическом изгибе: R=937 D, максимальное растяжение на 7.7 час. | 0.89 | (c)
59603.295 | 0 | -0.039 | -11.48 | -11.519 | 1920 | -2201 | 2148 | 0 |  | 5367 | Нарушение формы кольцевого шва | GWAN |  | 04:29 | 05:24 | 05:06 | 0 | 456 |  | EXT | Нарушение формы кольцевого шва Аномалия находится на упругопластическом изгибе: R=497 D, максимальное растяжение на 6.2 час. |  | (c)
59603.295 | 0 | -0.035 | -11.48 | -11.515 | -533 | -308 | -310 | 88 |  | 5367 | Нарушение формы кольцевого шва | GWAN |  | 09:53 | 10:29 | 10:29 | 0 | 445 |  | EXT | Нарушение формы кольцевого шва Аномалия находится на упругопластическом изгибе: R=497 D, максимальное растяжение на 6.2 час. |  | (c)
59614.775 | 0 | -0.032 | -11.27 | -11.302 | -814 | 408 | 882 | 348 |  | 5368 | Нарушение формы кольцевого шва | GWAN |  | 11:35 | 02:52 | 16:09 | 0 | 3393 |  | EXT | Нарушение формы кольцевого шва Аномалия находится на упругопластическом изгибе: R=438 D, максимальное растяжение на 6 час. |  | (c)
59637.51 | 0 | -0.031 | -11.56 | -11.591 | 273 | 1293 | 1025 | 273 |  | 5370 | Нарушение формы кольцевого шва | GWAN |  | 10:04 | 00:49 | 12:06 | 0 | 1503 |  | EXT | Нарушение формы кольцевого шва |  | (c)
59643.944 | 6.434 | 6.13 | -5.126 | -5.43 | -2192 | -2160 | -2158 | 39 | 4944 | 5370 |  | CORR | GENE | 03:27 | 03:32 | 03:32 | 486 | 68 | 10 | EXT |  | 0.94 | (c)
59644.17 | 6.66 | 6.555 | -4.9 | -5.005 | -1513 | -1419 | -1401 | 718 | 4779 | 5370 |  | DENT | GENE | 05:16 | 05:31 | 05:34 | 226 | 224 | 0.2 | N/A | Глубина вмятины: 3 мм (0,2%). Линейка: 23 см в (656 см; 05:31 ч:мин) |  | (c)
59644.978 | 7.468 | 6.146 | -4.092 | -5.414 | -791 | -718 | -735 | 679 | 1290 | 5370 |  | SCC | GENE | 07:13 | 07:24 | 07:22 | 4124 | 112 | 11 | EXT |  | 1 | (b)
59644.978 | 7.468 | 6.146 | -4.092 | -5.414 | -791 | -718 | -735 | 679 | 1290 | 5370 |  | CORR | GENE | 07:13 | 07:24 | 07:22 | 4124 | 112 | 10 | EXT |  | 0.98 | (c)
59647.733 | 10.223 | 9.705 | -1.337 | -1.855 | -2178 | -2152 | -2126 | 53 | 1057 | 5370 |  | CORR | GENE | 03:29 | 03:33 | 03:37 | 798 | 103 | 10 | EXT |  | 0.95 | (c)
59681.635 | 10.64 | 10.612 | -1.345 | -1.373 | 8 | 25 | 24 | 8 | 1315 | 5372а |  | ARTD | PITT | 07:49 | 07:52 | 07:51 | 58 | 31 |  | INT | Эквивалент потери металла 12%. |  | (c)
59701.085 | 7.01 | 6.938 | -4.345 | -4.417 | -1546 | -1490 | -1292 | 684 | 4311 | 5375а |  | CORR | GENE | 06:41 | 06:50 | 07:22 | 106 | 507 | 9 | EXT |  | 0.89 | (c)
59701.465 | 7.39 | 7.376 | -3.965 | -3.979 | -1263 | -1098 | -1122 | 968 | 3897 | 5375а |  | CORR | GENE | 07:27 | 07:54 | 07:50 | 82 | 281 | 9 | EXT |  | 0.89 | (c)
59705.238 | 11.163 | 11.158 | -0.192 | -0.197 | -2188 | -2172 | -2173 | 42 | 186 | 5375а |  | SCC | CISL | 04:58 | 05:00 | 05:00 | 11 | 31 | 10 | EXT | Аномалия находится в зоне сварного шва. | 1 | (b)
59705.43 | 0 | 0 | -9.905 | -9.905 | 2142 | -2082 | -2007 | 0 | 0 | 5376а | Смещение кромок | GWAN |  | 07:29 | 08:08 | 08:20 | 0 | 624 | 17 | EXT | Смещение кромок Наружу Величина смещения - 2.6 мм. |  | (c)
59705.623 | 0.193 | 0.111 | -9.712 | -9.794 | 996 | 1029 | 1044 | 996 | 111 | 5376а |  | CORR | GENE | 04:24 | 04:30 | 04:32 | 496 | 97 | 10 | EXT |  | 0.94 | (c)
59707.16 | 1.73 | 1.699 | -8.175 | -8.206 | 1577 | 1643 | 1699 | 410 | 1699 | 5376а |  | CORR | CIGR | 05:58 | 06:09 | 06:18 | 44 | 244 | 15 | EXT |  | 0.89 | (c)
59707.81 | 2.38 | 2.136 | -7.525 | -7.769 | -2204 | -2193 | -2182 | 27 | 2136 | 5376а |  | SCC | AXGR | 07:48 | 07:50 | 07:51 | 537 | 42 | 31 | EXT | Аномалия находится в зоне сварного шва. | 1.07 | (a)
59707.81 | 2.38 | 2.019 | -7.525 | -7.886 | -2201 | -2193 | -2174 | 29 | 2019 | 5376а |  | CORR | GENE | 07:48 | 07:50 | 07:53 | 723 | 54 | 10 | EXT |  | 0.95 | (c)
59708.066 | 2.636 | 2.386 | -7.269 | -7.519 | -1903 | -1902 | -1870 | 327 | 2386 | 5376а |  | CORR | GENE | 08:36 | 08:37 | 08:42 | 332 | 66 | 10 | EXT |  | 0.92 | (c)
59708.348 | 2.918 | 2.881 | -6.987 | -7.024 | 463 | 562 | 617 | 463 | 2881 | 5376а |  | CORR | GENE | 02:58 | 03:14 | 03:23 | 53 | 307 | 13 | EXT |  | 0.89 | (c)
59712.31 | 6.88 | 6.615 | -3.025 | -3.29 | -1854 | -1832 | -1830 | 376 | 2872 | 5376а |  | CORR | GENE | 08:44 | 08:48 | 08:48 | 418 | 48 | 10 | EXT |  | 0.93 | (c)
59716.645 | 1.31 | 1.28 | -9.99 | -10.02 | 1621 | 1718 | 1735 | 381 | 1280 | 5377а |  | CORR | GENE | 04:17 | 04:32 | 04:35 | 60 | 228 | 11 | EXT |  | 0.89 | (c)
59724.801 | 9.466 | 9.317 | -1.834 | -1.983 | -1750 | -1734 | -1733 | 480 | 1677 | 5377а |  | CORR | AXGR | 07:13 | 07:15 | 07:15 | 306 | 34 | 10 | EXT |  | 0.92 | (c)
59730.305 | 3.67 | 3.473 | -7.92 | -8.117 | 2230 | -2212 | -2175 | 0 | 3473 | 5378а |  | CORR | GENE | 06:42 | 06:45 | 06:51 | 317 | 114 | 10 | EXT |  | 0.92 | (c)
59731.091 | 4.456 | 4.345 | -7.134 | -7.245 | 1753 | 1929 | 1916 | 152 | 4345 | 5378а |  | DENT | GENE | 05:25 | 05:53 | 05:51 | 201 | 326 | 0.2 | N/A | Глубина вмятины: 3 мм (0,2%). Линейка: 20 см в (435 см; 05:53 ч:мин) |  | (c)
59738.225 | 0 | -0.026 | -11.435 | -11.461 | 2131 | -2130 | -2020 | 0 |  | 5379а | Нарушение формы кольцевого шва | GWAN |  | 04:45 | 05:17 | 05:35 | 0 | 619 |  | EXT | Нарушение формы кольцевого шва |  | (c)
59738.225 | 0 | -0.017 | -11.435 | -11.452 | -1231 | -957 | -909 | 588 |  | 5379а | Нарушение формы кольцевого шва | GWAN |  | 07:42 | 08:26 | 08:34 | 0 | 644 |  | EXT | Нарушение формы кольцевого шва |  | (c)
59749.66 | 0 | 0 | -11.425 | -11.425 | 1122 | 1485 | 1459 | 435 | 0 | 5380а | Смещение кромок | GWAN |  | 02:07 | 03:06 | 03:02 | 0 | 674 | 20 | EXT | Смещение кромок Наружу Величина смещения - 3.1 мм. |  | (c)
59749.66 | 0 | -0.05 | -11.425 | -11.475 | 1170 | 1489 | 1506 | 389 |  | 5380а | Вышлифовка на шве | GWAN | GENE | 02:15 | 03:07 | 03:09 | 68 | 671 | 15 | EXT | Вышлифовка на шве |  | (c)
59750.402 | 0.742 | 0.661 | -10.683 | -10.764 | -1832 | -1808 | -1813 | 399 | 661 | 5380а |  | ARTD | AXGR | 06:11 | 06:15 | 06:14 | 138 | 38 |  | EXT | Эквивалент потери металла 10%. |  | (c)
59761.085 | 0 | -0.009 | -11.43 | -11.439 | 1411 | 1637 | 1867 | 0 |  | 5381а | Нарушение формы кольцевого шва | GWAN |  | 04:35 | 05:11 | 05:49 | 0 | 912 |  | EXT | Нарушение формы кольцевого шва |  | (c)
59762.137 | 1.052 | 1.036 | -10.378 | -10.394 | 1731 | 1853 | 1822 | 319 | 1036 | 5381а |  | CORR | GENE | 05:27 | 05:46 | 05:41 | 69 | 181 | 11 | EXT |  | 0.89 | (c)
59763.269 | 2.184 | 2.171 | -9.246 | -9.259 | 1680 | 1719 | 1773 | 364 | 2171 | 5381а |  | CORR | GENE | 05:18 | 05:25 | 05:33 | 53 | 187 | 10 | EXT |  | 0.89 | (c)
59766.852 | 5.767 | 5.644 | -5.663 | -5.786 | 2034 | 2057 | 2076 | 112 | 4867 | 5381а |  | CORR | GENE | 06:16 | 06:19 | 06:22 | 919 | 84 | 10 | EXT |  | 0.96 | (c)
59767.777 | 6.692 | 6.681 | -4.738 | -4.749 | 1985 | 2039 | 2039 | 137 | 4721 | 5381а |  | CORR | CIGR | 06:08 | 06:16 | 06:16 | 28 | 109 | 11 | EXT |  | 0.89 | (c)
59769.075 | 7.99 | 7.971 | -3.44 | -3.459 | 1877 | 1943 | 1953 | 202 | 3427 | 5381а |  | CORR | CIGR | 05:50 | 06:01 | 06:02 | 32 | 152 | 10 | EXT |  | 0.89 | (c)
59772.515 | 0 | -0.029 | -11.5 | -11.529 | 1388 | -1847 | 2224 | 0 |  | 5382а | Нарушение формы кольцевого шва | GWAN |  | 02:00 | 05:18 | 04:15 | 0 | 1674 |  | EXT | Нарушение формы кольцевого шва |  | (c)
59772.515 | 0 | -0.029 | -11.5 | -11.529 | -750 | -567 | -469 | 189 |  | 5382а | Нарушение формы кольцевого шва | GWAN |  | 08:15 | 08:45 | 09:00 | 0 | 561 |  | EXT | Нарушение формы кольцевого шва |  | (c)
59784.015 | 0 | -0.053 | -11.385 | -11.438 | -1508 | -594 | 152 | 418 |  | 5383а | Нарушение формы кольцевого шва | GWAN |  | 09:41 | 00:09 | 14:09 | 0 | 3320 |  | EXT | Нарушение формы кольцевого шва |  | (c)
59806.535 | 0 | -0.027 | -11.425 | -11.452 | 522 | 666 | 690 | 522 |  | 5385а | Нарушение формы кольцевого шва | GWAN |  | 01:16 | 01:39 | 01:43 | 0 | 335 |  | EXT | Нарушение формы кольцевого шва |  | (c)
59806.785 | 0.25 | 0.129 | -11.175 | -11.296 | 202 | 237 | 243 | 202 | 129 | 5385а |  | ARTD | GENE | 00:24 | 00:30 | 00:31 | 313 | 83 |  | EXT | Эквивалент потери металла 12%. |  | (c)
59812.306 | 5.771 | 5.731 | -5.654 | -5.694 | -1792 | -1753 | -1756 | 439 | 5560 | 5385а |  | ARTD | GENE | 07:02 | 07:09 | 07:08 | 134 | 72 |  | EXT | Эквивалент потери металла 14%. |  | (c)
59817.96 | 0 | -0.029 | -11.62 | -11.649 | 830 | -1504 | -2174 | 0 |  | 5386а | Нарушение формы кольцевого шва | GWAN |  | 02:03 | 07:46 | 05:58 | 0 | 2914 |  | EXT | Нарушение формы кольцевого шва |  | (c)
59829.65 | 0.07 | 0.019 | -11.04 | -11.091 | 500 | 517 | 530 | 500 | 19 | 5387а |  | ARTD | GENE | 03:13 | 03:16 | 03:18 | 321 | 60 |  | EXT | Эквивалент потери металла 10%. |  | (c)
59830.809 | 1.229 | 0.452 | -9.881 | -10.658 | 903 | 1037 | 1091 | 903 | 452 | 5387а |  | GOUG | GENE | 04:18 | 04:40 | 04:49 | 1052 | 376 | 7 | EXT | Зона задиров. |  | (c)
59834.62 | 5.04 | 4.408 | -6.07 | -6.702 | 833 | 1015 | 964 | 833 | 4408 | 5387а |  | GOUG | GENE | 04:07 | 04:36 | 04:28 | 903 | 262 | 6 | EXT | Зона задиров. |  | (c)
59836.86 | 7.28 | 7.076 | -3.83 | -4.034 | 779 | 1024 | 959 | 779 | 3700 | 5387а |  | GOUG | GENE | 03:58 | 04:38 | 04:27 | 334 | 360 | 8 | EXT | Зона задиров. |  | (c)
59838.813 | 9.233 | 9.193 | -1.877 | -1.917 | 588 | 936 | 873 | 588 | 1784 | 5387а |  | GOUG | GENE | 03:27 | 04:23 | 04:13 | 133 | 569 | 7 | EXT | Задир. |  | (c)
59839.25 | 9.67 | 9.419 | -1.44 | -1.691 | 1312 | 1671 | 1703 | 137 | 1200 | 5387а |  | WRIN | GENE | 05:24 | 06:22 | 06:27 | 491 | 781 | 1.9 | N/A | Высота гофр: 27 мм (1,9%). Длина волны: 350 мм Аномалия находится вблизи продольного шва. |  | (c)
59848.71 | 8.02 | 8.007 | -3.32 | -3.333 | -63 | -43 | -45 | 27 | 3311 | 5388а |  | LWAN | PITT | 02:43 | 02:46 | 02:46 | 22 | 36 |  | INT | Эквивалент потери металла 11%. |  | (c)
59852.03 | 0 | 0 | -11.27 | -11.27 | 1661 | 1926 | -2164 | 0 | 0 | 5388б | Смещение кромок | GWAN |  | 02:07 | 02:50 | 03:50 | 0 | 1273 | 19 | EXT | Смещение кромок Наружу Величина смещения - 3 мм. |  | (c)
59852.03 | 0 | -0.006 | -11.27 | -11.276 | -1970 | -1750 | -1785 | 260 |  | 5388б | Вышлифовка на шве | GWAN | GENE | 04:21 | 04:57 | 04:51 | 64 | 371 | 13 | EXT | Вышлифовка на шве |  | (c)
59852.03 | 0 | -0.039 | -11.27 | -11.309 | 263 | 718 | 634 | 263 |  | 5388б | Нарушение формы кольцевого шва | GWAN |  | 10:22 | 11:35 | 11:22 | 0 | 743 |  | EXT | Нарушение формы кольцевого шва |  | (c)
59858.19 | 6.16 | 6.136 | -5.11 | -5.134 | 2078 | 2122 | 2147 | 16 | 5091 | 5388б |  | CORR | CIGR | 03:15 | 03:22 | 03:26 | 43 | 137 | 10 | EXT |  | 0.89 | (c)
59885.47 | 0 | -0.047 | -11.26 | -11.307 | 584 | 716 | 771 | 584 |  | 5391а | Нарушение формы кольцевого шва | GWAN |  | 01:02 | 01:24 | 01:33 | 0 | 374 |  | EXT | Нарушение формы кольцевого шва |  | (c)
59885.47 | 0 | -0.048 | -11.26 | -11.308 | 1961 | -1570 | -1505 | 0 |  | 5391а | Нарушение формы кольцевого шва | GWAN |  | 04:45 | 07:15 | 07:25 | 0 | 1991 |  | EXT | Нарушение формы кольцевого шва |  | (c)
59896.837 | 0.107 | 0.094 | -11.433 | -11.446 | -1098 | -1062 | -1038 | 977 | 94 | 5392а |  | CORR | GENE | 06:13 | 06:18 | 06:22 | 552 | 121 | 10 | EXT |  | 0.94 | (c)
59898.014 | 1.284 | 1.167 | -10.256 | -10.373 | 1955 | 2177 | 2112 | 0 | 1167 | 5392а |  | CORR | GENE | 02:25 | 03:01 | 02:51 | 155 | 314 | 10 | EXT |  | 0.9 | (c)
59898.161 | 1.431 | 1.417 | -10.109 | -10.123 | -944 | -893 | -877 | 810 | 1417 | 5392а |  | CORR | CIGR | 06:37 | 06:46 | 06:48 | 30 | 134 | 9 | EXT |  | 0.89 | (c)
59899.645 | 2.915 | 2.839 | -8.625 | -8.701 | -1203 | -993 | -1073 | 944 | 2839 | 5392а |  | CORR | GENE | 05:56 | 06:29 | 06:17 | 119 | 259 | 10 | EXT |  | 0.89 | (c)
59904.497 | 7.767 | 7.433 | -3.773 | -4.107 | -2177 | -2153 | -2150 | 53 | 3675 | 5392а |  | CORR | GENE | 03:18 | 03:22 | 03:23 | 432 | 55 | 10 | EXT |  | 0.93 | (c)
59913.812 | 5.542 | 5.333 | -5.723 | -5.932 | 2038 | -2183 | -2135 | 0 | 5333 | 5393а |  | DENT | GENE | 05:25 | 06:04 | 06:12 | 435 | 575 | 0.4 | N/A | Глубина вмятины: 6 мм (0,4%). Линейка: 44 см в (533 см; 06:04 ч:мин) Аномалия находится вблизи продольного шва. |  | (c)
59917.387 | 9.117 | 9.083 | -2.148 | -2.182 | 1461 | 1595 | 1567 | 558 | 2124 | 5393а |  | CORR | GENE | 03:52 | 04:14 | 04:09 | 58 | 212 | 14 | EXT |  | 0.89 | (c)
59919.535 | 0 | -0.007 | -11.58 | -11.587 | 1366 | 1676 | 1656 | 285 |  | 5394а | Нарушение формы кольцевого шва | GWAN |  | 03:31 | 04:21 | 04:18 | 0 | 579 |  | EXT | Нарушение формы кольцевого шва |  | (c)
59940.514 | 9.399 | 9.376 | -2.051 | -2.074 | -1330 | -1118 | -1128 | 927 | 2039 | 5395а |  | GOUG | CIGR | 06:19 | 06:53 | 06:52 | 35 | 403 | 6 | EXT | Задир. |  | (c)
59942.565 | 0 | -0.034 | -11.455 | -11.489 | -2131 | -1890 | -1577 | 1024 |  | 5396а | Нарушение формы кольцевого шва | GWAN |  | 04:03 | 04:42 | 05:32 | 0 | 1107 |  | EXT | Нарушение формы кольцевого шва |  | (c)
59947.223 | 4.658 | 4.533 | -6.797 | -6.922 | -2068 | -1968 | -1970 | 1872 | 4533 | 5396а |  | GOUG | GENE | 04:13 | 04:29 | 04:29 | 404 | 196 | 10 | EXT | Зона задиров. |  | (c)
59953.162 | 10.597 | 10.293 | -0.858 | -1.162 | -2201 | -1963 | -2048 | 1895 | 424 | 5396а |  | GOUG | GENE | 03:52 | 04:30 | 04:16 | 738 | 305 | 10 | EXT | Зона задиров. |  | (c)
59958.617 | 4.597 | 4.22 | -7.083 | -7.46 | -1982 | -1827 | -1824 | 1667 | 4220 | 5397а |  | CORR | GENE | 03:18 | 03:43 | 03:43 | 423 | 314 | 10 | EXT |  | 0.93 | (c)
59958.878 | 4.858 | 4.674 | -6.822 | -7.006 | -1773 | -1739 | -1709 | 1645 | 4674 | 5397а |  | CORR | GENE | 03:51 | 03:57 | 04:02 | 279 | 128 | 10 | EXT |  | 0.92 | (c)
59958.955 | 4.935 | 4.838 | -6.745 | -6.842 | -2103 | -2060 | -1999 | 1894 | 4838 | 5397а |  | CORR | GENE | 02:58 | 03:05 | 03:15 | 355 | 209 | 16 | EXT |  | 0.95 | (c)
59963.359 | 9.339 | 9.233 | -2.341 | -2.447 | 1126 | 1249 | 1237 | 1126 | 2234 | 5397а |  | DENT | GENE | 11:39 | 11:59 | 11:57 | 213 | 222 | 0.1 | N/A | Глубина вмятины: 2 мм (0,1%). Линейка: 21 см в (923 см; 11:59 ч:мин) |  | (c)
59963.411 | 9.391 | 9.362 | -2.289 | -2.318 | 1149 | 1211 | 1261 | 1149 | 2228 | 5397а |  | ARTD | GENE | 11:43 | 11:53 | 12:01 | 90 | 224 |  | EXT | Эквивалент потери металла 11%. |  | (c)
59965.7 | 0 | -0.004 | -11.15 | -11.154 | 2189 | -1808 | -1909 | 0 |  | 5398а | Нарушение формы кольцевого шва | GWAN |  | 05:23 | 06:38 | 06:22 | 0 | 727 |  | EXT | Нарушение формы кольцевого шва |  | (c)
59967.133 | 1.433 | 1.29 | -9.717 | -9.86 | -2225 | -2206 | -2200 | 5 | 1290 | 5398а |  | LWAN | GENE | 05:31 | 05:34 | 05:35 | 300 | 49 |  | INT | Эквивалент потери металла 10%. |  | (c)
59968.018 | 2.318 | 2.201 | -8.832 | -8.949 | 2226 | -2210 | -2207 | 0 | 2201 | 5398а |  | LWAN | GENE | 05:29 | 05:33 | 05:34 | 307 | 58 |  | INT | Эквивалент потери металла 10%. |  | (c)
59976.85 | 0 | -0.021 | -11.405 | -11.426 | -264 | 44 | 432 | 0 |  | 5399а | Нарушение формы кольцевого шва | GWAN |  | 10:14 | 11:03 | 12:06 | 0 | 1392 |  | EXT | Нарушение формы кольцевого шва |  | (c)
59983.703 | 6.853 | 6.836 | -4.552 | -4.569 | 1722 | 1798 | 1815 | 323 | 4541 | 5399а |  | CORR | CIGR | 03:34 | 03:46 | 03:49 | 28 | 186 | 8 | EXT |  | 0.89 | (c)
59986.241 | 9.391 | 9.006 | -2.014 | -2.399 | 2079 | 2126 | 2120 | 70 | 1733 | 5399а |  | SCC | GENE | 04:32 | 04:39 | 04:38 | 666 | 81 | 12 | EXT | Аномалия находится в зоне сварного шва. | 1 | (b)
59988.255 | 0 | -0.019 | -11.495 | -11.514 | -211 | 81 | 165 | 0 |  | 5400а | Нарушение формы кольцевого шва | GWAN |  | 11:18 | 00:05 | 12:19 | 0 | 752 |  | EXT | Нарушение формы кольцевого шва |  | (c)
59988.255 | 0 | -0.006 | -11.495 | -11.501 | 955 | 1361 | 1357 | 472 |  | 5400а | Нарушение формы кольцевого шва | GWAN |  | 02:26 | 03:32 | 03:31 | 0 | 804 |  | EXT | Нарушение формы кольцевого шва |  | (c)
59988.255 | 0 | -0.019 | -11.495 | -11.514 | 2031 | -2102 | -2087 | 0 |  | 5400а | Нарушение формы кольцевого шва | GWAN |  | 05:20 | 06:13 | 06:15 | 0 | 687 |  | EXT | Нарушение формы кольцевого шва |  | (c)
59990.654 | 2.399 | 2.379 | -9.096 | -9.116 | 1790 | 1862 | 1856 | 308 | 2379 | 5400а |  | GOUG | CIGR | 04:41 | 04:53 | 04:52 | 36 | 133 | 12 | EXT | Задир. |  | (c)
60008.453 | 8.703 | 8.634 | -2.107 | -2.176 | 1151 | 1191 | 1202 | 978 | 2054 | 5401а |  | DENT | GENE | 01:47 | 01:54 | 01:55 | 122 | 102 | 0.3 | N/A | Глубина вмятины: 4 мм (0,3%). Линейка: 12 см в (863 см; 01:54 ч:мин) |  | (c)
60010.56 | 0 | -0.017 | -11.345 | -11.362 | -665 | 735 | 110 | 665 |  | 5402а | Нарушение формы кольцевого шва | GWAN |  | 11:58 | 03:44 | 14:03 | 0 | 1550 |  | EXT | Нарушение формы кольцевого шва |  | (c)
60010.56 | 0 | -0.01 | -11.345 | -11.355 | 1268 | 1926 | 1935 | 0 |  | 5402а | Нарушение формы кольцевого шва | GWAN |  | 05:10 | 06:56 | 06:58 | 0 | 1333 |  | EXT | Нарушение формы кольцевого шва |  | (c)
60010.56 | 0 | -0.018 | -11.345 | -11.363 | -1597 | -1018 | -1272 | 634 |  | 5402а | Нарушение формы кольцевого шва | GWAN |  | 09:28 | 11:01 | 10:20 | 0 | 650 |  | EXT | Нарушение формы кольцевого шва |  | (c)
60023.753 | 1.848 | 1.731 | -9.677 | -9.794 | -2061 | -2046 | -2037 | 169 | 1731 | 5403а |  | CORR | GENE | 06:33 | 06:35 | 06:37 | 205 | 49 | 10 | EXT |  | 0.91 | (c)
60044.72 | 0 | -0.017 | -11.24 | -11.257 | 154 | 497 | 521 | 154 |  | 5405а | Нарушение формы кольцевого шва | GWAN |  | 02:51 | 03:46 | 03:50 | 0 | 733 |  | EXT | Нарушение формы кольцевого шва |  | (c)
60044.72 | 0 | -0.016 | -11.24 | -11.256 | 1358 | 1604 | 1620 | 348 |  | 5405а | Нарушение формы кольцевого шва | GWAN |  | 06:05 | 06:45 | 06:47 | 0 | 524 |  | EXT | Нарушение формы кольцевого шва |  | (c)
60044.72 | 0 | -0.017 | -11.24 | -11.257 | -1844 | -1351 | -1314 | 387 |  | 5405а | Нарушение формы кольцевого шва | GWAN |  | 09:28 | 10:48 | 10:54 | 0 | 1059 |  | EXT | Нарушение формы кольцевого шва |  | (c)
60046.602 | 1.882 | 0.699 | -9.358 | -10.541 | 1275 | 1453 | 1603 | 299 | 699 | 5405а |  | DENT | GENE | 05:52 | 06:20 | 06:45 | 1421 | 657 | 0.2 | N/A | Глубина вмятины: 3 мм (0,2%). Линейка: 142 см в (70 см; 06:20 ч:мин) |  | (c)
60055.96 | 0 | -0.037 | -11.37 | -11.407 | 428 | 687 | 625 | 428 |  | 5406а | Нарушение формы кольцевого шва | GWAN |  | 00:05 | 00:47 | 00:37 | 0 | 395 |  | EXT | Нарушение формы кольцевого шва |  | (c)
60055.96 | 0 | -0.033 | -11.37 | -11.403 | 1397 | 1483 | 1711 | 205 |  | 5406а | Нарушение формы кольцевого шва | GWAN |  | 02:41 | 02:55 | 03:32 | 0 | 628 |  | EXT | Нарушение формы кольцевого шва |  | (c)
60055.96 | 0 | -0.037 | -11.37 | -11.407 | -455 | -112 | -206 | 0 |  | 5406а | Нарушение формы кольцевого шва | GWAN |  | 09:42 | 10:38 | 10:23 | 0 | 498 |  | EXT | Нарушение формы кольцевого шва |  | (c)
60077.835 | 0 | -0.023 | -11.18 | -11.203 | -100 | 3 | 1511 | 0 |  | 5408а | Нарушение формы кольцевого шва | GWAN |  | 09:53 | 10:10 | 14:13 | 0 | 3224 |  | EXT | Нарушение формы кольцевого шва |  | (c)
60095.409 | 6.394 | 6.222 | -5.356 | -5.528 | 1407 | 1586 | 1552 | 1407 | 5226 | 5409а |  | DENT | GENE | 06:27 | 06:56 | 06:50 | 302 | 291 | 0.3 | N/A | Глубина вмятины: 4 мм (0,3%). Линейка: 30 см в (622 см; 06:56 ч:мин) |  | (c)
60115.917 | 3.742 | 3.659 | -7.773 | -7.856 | 998 | 1050 | 1050 | 998 | 3659 | 5411а |  | DENT | GENE | 02:57 | 03:06 | 03:06 | 131 | 105 | 0.3 | N/A | Глубина вмятины: 4 мм (0,3%). Линейка: 13 см в (366 см; 03:06 ч:мин) |  | (c)
60123.69 | 0 | -0.025 | -9.855 | -9.88 | -23 | 140 | 163 | 0 |  | 5412а | Нарушение формы кольцевого шва | GWAN |  | 02:36 | 03:02 | 03:06 | 0 | 373 |  | EXT | Нарушение формы кольцевого шва |  | (c)
60123.69 | 0 | 0 | -9.855 | -9.855 | 704 | 859 | 866 | 704 | 0 | 5412а | Смещение кромок | GWAN |  | 04:33 | 04:58 | 04:59 | 0 | 324 | 17 | EXT | Смещение кромок Вовнутрь Величина смещения - 2.7 мм. |  | (c)
60123.69 | 0 | 0 | -9.855 | -9.855 | 1413 | 1653 | 1594 | 457 | 0 | 5412а | Смещение кромок | GWAN |  | 06:27 | 07:06 | 06:57 | 0 | 361 | 18 | EXT | Смещение кромок Наружу Величина смещения - 2.8 мм. |  | (c)
60123.69 | 0 | -0.036 | -9.855 | -9.891 | -1914 | -1709 | -1731 | 317 |  | 5412а | Вышлифовка на шве | GWAN | GENE | 09:30 | 10:04 | 10:00 | 69 | 366 | 10 | EXT | Вышлифовка на шве |  | (c)
60128.288 | 4.598 | 4.591 | -5.257 | -5.264 | 504 | 564 | 555 | 504 | 4591 | 5412а |  | GOUG | CIGR | 04:01 | 04:10 | 04:09 | 27 | 102 | 10 | EXT | Задир. |  | (c)
60156.45 | 0 | -0.039 | -12.2 | -12.239 | -1608 | 1545 | 233 | 0 |  | 5415а | Нарушение формы кольцевого шва | GWAN |  | 01:53 | 10:22 | 06:50 | 0 | 3683 |  | EXT | Нарушение формы кольцевого шва |  | (c)
60192.185 | 0 | -0.031 | -11.27 | -11.301 | -336 | -183 | -154 | 29 |  | 5418б | Нарушение формы кольцевого шва | GWAN |  | 11:47 | 00:12 | 12:16 | 0 | 366 |  | EXT | Нарушение формы кольцевого шва |  | (c)
60192.185 | 0 | -0.023 | -11.27 | -11.293 | 457 | 556 | 587 | 457 |  | 5418б | Нарушение формы кольцевого шва | GWAN |  | 01:55 | 02:11 | 02:16 | 0 | 259 |  | EXT | Нарушение формы кольцевого шва |  | (c)
60192.185 | 0 | -0.004 | -11.27 | -11.274 | 1027 | 1623 | 1417 | 422 |  | 5418б | Нарушение формы кольцевого шва | GWAN |  | 03:27 | 05:03 | 04:30 | 0 | 781 |  | EXT | Нарушение формы кольцевого шва |  | (c)
60192.185 | 0 | -0.008 | -11.27 | -11.278 | 2043 | 2138 | 2134 | 6 |  | 5418б | Нарушение формы кольцевого шва | GWAN |  | 06:11 | 06:26 | 06:25 | 0 | 181 |  | EXT | Нарушение формы кольцевого шва |  | (c)
60192.185 | 0 | 0 | -11.27 | -11.27 | -2212 | -2085 | -2101 | 18 | 0 | 5418б | Смещение кромок | GWAN |  | 06:44 | 07:05 | 07:02 | 0 | 223 | 19 | EXT | Смещение кромок Наружу Величина смещения - 3 мм. |  | (c)
60192.185 | 0 | -0.035 | -11.27 | -11.305 | -1839 | -1762 | -1690 | 391 |  | 5418б | Нарушение формы кольцевого шва | GWAN |  | 07:44 | 07:57 | 08:08 | 0 | 299 |  | EXT | Нарушение формы кольцевого шва |  | (c)
60209.273 | 5.818 | 5.734 | -5.842 | -5.926 | 1528 | 1563 | 1555 | 1528 | 5732 | 5419а |  | CORR | GENE | 07:32 | 07:37 | 07:36 | 194 | 54 | 13 | EXT |  | 0.91 | (c)
60209.526 | 6.071 | 6.057 | -5.589 | -5.603 | 1432 | 1510 | 1517 | 1432 | 5565 | 5419а |  | CORR | CIGR | 07:16 | 07:29 | 07:30 | 38 | 170 | 7 | EXT |  | 0.89 | (c)
60215.115 | 0 | -0.023 | -11.71 | -11.733 | 585 | -1793 | 2055 | 585 |  | 5420а | Нарушение формы кольцевого шва | GWAN |  | 09:57 | 03:34 | 13:55 | 0 | 2939 |  | EXT | Нарушение формы кольцевого шва |  | (c)
60250.295 | 0 | -0.021 | -10.44 | -10.461 | 1657 | -1080 | -1823 | 841 |  | 5424а | Нарушение формы кольцевого шва | GWAN |  | 11:36 | 04:14 | 14:14 | 0 | 1963 |  | EXT | Нарушение формы кольцевого шва |  | (c)
60250.295 | 0 | -0.011 | -10.44 | -10.451 | -618 | 299 | 220 | 0 |  | 5424а | Нарушение формы кольцевого шва | GWAN |  | 05:29 | 07:57 | 07:44 | 0 | 1676 |  | EXT | Нарушение формы кольцевого шва |  | (c)
60272.46 | 0 | 0 | -11.32 | -11.32 | -203 | -41 | -77 | 0 | 0 | 5426а |  | GWAN |  | 06:01 | 06:27 | 06:21 | 0 | 251 |  | EXT | Подбивка кромок величиной 8 мм. |  | (c)
60272.46 | 0 | -0.02 | -11.32 | -11.34 | 138 | 1279 | 2000 | 138 |  | 5426а | Нарушение формы кольцевого шва | GWAN |  | 06:56 | 10:00 | 11:56 | 0 | 3724 |  | EXT | Нарушение формы кольцевого шва |  | (c)
60283.78 | 0 | -0.051 | -11.075 | -11.126 | -129 | 761 | 892 | 0 |  | 5427а | Нарушение формы кольцевого шва | GWAN |  | 01:31 | 03:55 | 04:16 | 0 | 2042 |  | EXT | Нарушение формы кольцевого шва |  | (c)
60283.78 | 0 | -0.054 | -11.075 | -11.129 | -2215 | -1908 | -1312 | 409 |  | 5427а | Нарушение формы кольцевого шва | GWAN |  | 07:55 | 08:44 | 10:20 | 0 | 1806 |  | EXT | Нарушение формы кольцевого шва |  | (c)
60289.989 | 6.209 | 6.183 | -4.866 | -4.892 | 1868 | 2048 | 2049 | 1868 | 4823 | 5427а |  | CORR | GENE | 06:54 | 07:23 | 07:23 | 69 | 362 | 12 | EXT |  | 0.89 | (c)
60291.268 | 7.488 | 7.404 | -3.587 | -3.671 | 1923 | 2029 | 2040 | 1923 | 3541 | 5427а |  | CORR | GENE | 07:02 | 07:20 | 07:21 | 130 | 234 | 11 | EXT |  | 0.9 | (c)
60293.936 | 10.156 | 10.144 | -0.919 | -0.931 | 1972 | 2019 | 2027 | 1972 | 902 | 5427а |  | CORR | CIGR | 07:10 | 07:18 | 07:19 | 29 | 110 | 9 | EXT |  | 0.89 | (c)
60302.676 | 7.821 | 7.806 | -2.854 | -2.869 | 1445 | 1525 | 1531 | 1445 | 2833 | 5428а |  | CORR | CIGR | 07:37 | 07:50 | 07:51 | 36 | 171 | 9 | EXT |  | 0.89 | (c)
60304.28 | 9.425 | 9.413 | -1.25 | -1.262 | 1455 | 1596 | 1568 | 1455 | 1224 | 5428а |  | CORR | CIGR | 07:39 | 08:01 | 07:57 | 38 | 226 | 9 | EXT |  | 0.89 | (c)
60307.759 | 2.229 | 2.088 | -9.246 | -9.387 | 1628 | 1738 | 1753 | 353 | 2088 | 5429а |  | DENT | GENE | 06:30 | 06:48 | 06:51 | 270 | 250 | 0.2 | N/A | Глубина вмятины: 3 мм (0,2%). Линейка: 27 см в (209 см; 06:48 ч:мин) |  | (c)
60317.005 | 0 | -0.062 | -11.54 | -11.602 | 32 | 127 | 114 | 32 |  | 5430а | Нарушение формы кольцевого шва | GWAN |  | 11:53 | 00:08 | 12:06 | 0 | 164 |  | EXT | Нарушение формы кольцевого шва |  | (c)
60317.005 | 0 | -0.046 | -11.54 | -11.586 | 622 | 1565 | -2101 | 0 |  | 5430а | Нарушение формы кольцевого шва | GWAN |  | 01:28 | 04:00 | 06:08 | 0 | 3476 |  | EXT | Нарушение формы кольцевого шва |  | (c)
60322.726 | 5.721 | 5.53 | -5.819 | -6.01 | -1395 | -1368 | -1368 | 836 | 5530 | 5430а | Металлургический дефект | MIAN | GENE | 08:02 | 08:07 | 08:07 | 309 | 53 |  | INT | Металлургический дефект Эквивалент потери металла 10%. |  | (c)
60323.75 | 6.745 | 6.63 | -4.795 | -4.91 | -2209 | -2109 | -2031 | 22 | 4752 | 5430а |  | CORR | GENE | 05:51 | 06:07 | 06:20 | 158 | 356 | 12 | EXT |  | 0.9 | (c)
60340.609 | 0.714 | 0.682 | -10.651 | -10.683 | -656 | -476 | -490 | 323 | 682 | 5432а |  | CORR | GENE | 03:20 | 03:49 | 03:47 | 85 | 332 | 10 | EXT |  | 0.89 | (c)
60351.26 | 0 | -0.064 | -11.525 | -11.589 | -1410 | -1315 | -1012 | 613 |  | 5433а | Нарушение формы кольцевого шва | GWAN |  | 11:60 | 00:15 | 13:04 | 0 | 797 |  | EXT | Нарушение формы кольцевого шва |  | (c)
60351.26 | 0 | -0.054 | -11.525 | -11.579 | -204 | 1393 | 1267 | 0 |  | 5433а | Нарушение формы кольцевого шва | GWAN |  | 03:14 | 07:32 | 07:12 | 0 | 2942 |  | EXT | Нарушение формы кольцевого шва |  | (c)
60409.44 | 0 | -0.049 | -12.23 | -12.279 | 999 | -878 | -1472 | 519 |  | 5438а | Нарушение формы кольцевого шва | GWAN |  | 04:41 | 11:38 | 10:02 | 0 | 3981 |  | EXT | Нарушение формы кольцевого шва Аномалия находится на упругопластическом изгибе: R=650 D, максимальное растяжение на 6.5 час. |  | (c)
60438.615 | 7.015 | 5.401 | -3.91 | -5.524 | 1432 | 1583 | 1570 | 522 | 1790 | 5441 |  | GOUG | GENE | 03:02 | 03:27 | 03:25 | 3734 | 276 | 6 | EXT | Зона задиров. |  | (c)
60449.374 | 6.849 | 5.155 | -4.466 | -6.16 | 456 | 656 | 602 | 456 | 542 | 5442 |  | GOUG | GENE | 02:51 | 03:23 | 03:15 | 5618 | 291 | 7 | EXT | Зона задиров. |  | (c)
60453.86 | 0.02 | -0.143 | -11.3 | -11.463 | -2227 | -2053 | -2089 | 4 | 0 | 5443 |  | DENT | GENE | 04:42 | 05:10 | 05:05 | 1209 | 276 | 0.3 | N/A | Глубина вмятины: 4 мм (0,3%). Линейка: 121 см в (-13 см; 05:10 ч:мин) Аномалия находится вблизи кольцевого сварного шва. |  | (c)
60457.336 | 3.496 | 3.319 | -7.824 | -8.001 | -1047 | -1013 | -1002 | 957 | 3319 | 5443 |  | ARTD | GENE | 07:53 | 07:58 | 08:00 | 325 | 90 |  | EXT | Эквивалент потери металла 10%. |  | (c)
60458.494 | 4.654 | 4.523 | -6.666 | -6.797 | -1049 | -1019 | -1012 | 975 | 4523 | 5443 |  | ARTD | GENE | 07:53 | 07:57 | 07:59 | 283 | 74 |  | EXT | Эквивалент потери металла 15%. |  | (c)
60459.618 | 5.778 | 5.611 | -5.542 | -5.709 | -1053 | -1019 | -1014 | 975 | 5420 | 5443 |  | ARTD | GENE | 07:52 | 07:57 | 07:58 | 289 | 79 |  | EXT | Эквивалент потери металла 10%. |  | (c)
60465.16 | 0 | -0.013 | -9.95 | -9.963 | 125 | 259 | 327 | 125 |  | 5444 | Нарушение формы кольцевого шва | GWAN |  | 02:11 | 02:33 | 02:44 | 0 | 404 |  | EXT | Нарушение формы кольцевого шва |  | (c)
60465.16 | 0 | 0 | -9.95 | -9.95 | 1137 | 1359 | 1463 | 441 | 0 | 5444 | Смещение кромок | GWAN |  | 04:54 | 05:30 | 05:47 | 0 | 653 | 15 | EXT | Смещение кромок Наружу Величина смещения - 2.4 мм. |  | (c)
60465.16 | 0 | 0 | -9.95 | -9.95 | 1821 | 2063 | 2025 | 3 | 0 | 5444 | Смещение кромок | GWAN |  | 06:45 | 07:24 | 07:18 | 0 | 407 | 17 | EXT | Смещение кромок Вовнутрь Величина смещения - 2.6 мм. |  | (c)
60467.932 | 2.772 | 0.449 | -7.178 | -9.501 | 294 | 363 | 457 | 294 | 449 | 5444 |  | GOUG | GENE | 02:38 | 02:50 | 03:05 | 5358 | 326 | 9 | EXT | Зона задиров. |  | (c)
60468.905 | 3.745 | 3.681 | -6.205 | -6.269 | -54 | -10 | 7 | 0 | 3681 | 5444 |  | LWAN | GENE | 01:42 | 01:49 | 01:52 | 114 | 122 |  | INT | Эквивалент потери металла 10%. |  | (c)
60469.277 | 4.117 | 4.109 | -5.833 | -5.841 | -1928 | -1910 | -1910 | 303 | 4109 | 5444 |  | ARTD | CIGR | 08:40 | 08:43 | 08:43 | 16 | 36 |  | EXT | Эквивалент потери металла 15%. |  | (c)
60475.11 | 0 | -0.009 | -10.33 | -10.339 | 1541 | 1730 | 1690 | 1541 |  | 5445 | Нарушение формы кольцевого шва | GWAN |  | 05:58 | 06:29 | 06:22 | 0 | 298 |  | EXT | Нарушение формы кольцевого шва |  | (c)
60496.026 | 10.586 | 9.902 | -0.024 | -0.708 | -1615 | -1287 | -1339 | 1062 | 0 | 5446 |  | DENT | GENE | 05:11 | 06:04 | 05:55 | 1836 | 553 | 0.4 | N/A | Глубина вмятины: 5 мм (0,4%). Линейка: 184 см в (990 см; 06:04 ч:мин) Аномалия находится вблизи кольцевого сварного шва. |  | (c)
60518.145 | 0 | -0.031 | -11.635 | -11.666 | -672 | -621 | -557 | 443 |  | 5449 | Нарушение формы кольцевого шва | GWAN |  | 01:02 | 01:10 | 01:20 | 0 | 229 |  | EXT | Нарушение формы кольцевого шва Аномалия находится на упругопластическом изгибе: R=444 D, максимальное растяжение на 6.3 час. |  | (c)
60518.145 | 0 | -0.03 | -11.635 | -11.665 | 178 | 231 | 729 | 178 |  | 5449 | Нарушение формы кольцевого шва | GWAN |  | 03:19 | 03:27 | 04:48 | 0 | 1103 |  | EXT | Нарушение формы кольцевого шва Аномалия находится на упругопластическом изгибе: R=444 D, максимальное растяжение на 6.3 час. |  | (c)
60518.145 | 0 | -0.031 | -11.635 | -11.666 | 2161 | -2216 | -1988 | 1676 |  | 5449 | Нарушение формы кольцевого шва | GWAN |  | 08:39 | 08:52 | 09:29 | 0 | 624 |  | EXT | Нарушение формы кольцевого шва Аномалия находится на упругопластическом изгибе: R=444 D, максимальное растяжение на 6.3 час. |  | (c)
60541.757 | 10.272 | 10.026 | -1.023 | -1.269 | -1234 | -800 | -730 | 226 | 979 | 5451 |  | CORR | GENE | 04:16 | 05:26 | 05:37 | 290 | 1007 | 9 | EXT |  | 0.91 | (c)
60542.026 | 10.541 | 10.429 | -0.754 | -0.866 | -1113 | -914 | -888 | 664 | 704 | 5451 |  | CORR | GENE | 04:35 | 05:08 | 05:12 | 162 | 449 | 10 | EXT |  | 0.9 | (c)
60551.436 | 8.656 | 8.598 | -2.324 | -2.382 | 1014 | 1128 | 1108 | 1014 | 2289 | 5452 |  | CORR | GENE | 05:52 | 06:10 | 06:07 | 93 | 187 | 12 | EXT | Аномалия находится на отводе. | 0.89 | (c)
60551.626 | 8.846 | 8.805 | -2.134 | -2.175 | 849 | 1078 | 1018 | 849 | 2104 | 5452 |  | CORR | GENE | 05:25 | 06:02 | 05:53 | 71 | 338 | 10 | EXT | Аномалия находится на отводе. | 0.89 | (c)
60557.659 | 3.899 | 3.871 | -7.766 | -7.794 | -260 | -134 | -145 | 31 | 3871 | 5453 |  | CORR | GENE | 03:04 | 03:24 | 03:23 | 64 | 229 | 12 | EXT |  | 0.89 | (c)
60565.121 | 11.361 | 11.231 | -0.304 | -0.434 | 859 | 1016 | 992 | 859 | 51 | 5453 |  | DENT | GENE | 06:05 | 06:30 | 06:26 | 383 | 265 | 0.2 | N/A | Глубина вмятины: 3 мм (0,2%). Линейка: 38 см в (1123 см; 06:30 ч:мин) Аномалия находится вблизи кольцевого сварного шва. |  | (c)
60614.358 | 2.628 | 2.603 | -8.667 | -8.692 | 1976 | 2112 | 2092 | 1976 | 2603 | 5458 |  | CORR | GENE | 05:09 | 05:31 | 05:28 | 68 | 233 | 15 | EXT |  | 0.89 | (c)
60644.915 | 0 | 0 | -10.965 | -10.965 | -128 | 159 | 76 | 128 | 0 | 5462 | Смещение кромок | GWAN |  | 11:51 | 00:37 | 12:23 | 0 | 408 | 19 | EXT | Смещение кромок Вовнутрь Величина смещения - 3 мм. |  | (c)
60644.915 | 0 | -0.031 | -10.965 | -10.996 | 2041 | -861 | -1474 | 0 |  | 5462 | Нарушение формы кольцевого шва | GWAN |  | 05:41 | 09:52 | 08:13 | 0 | 1892 |  | EXT | Нарушение формы кольцевого шва |  | (c)
60656.907 | 1.027 | 0.86 | -10.113 | -10.28 | -2221 | -2204 | -2205 | 10 | 860 | 5463 |  | LWAN | AXGR | 03:27 | 03:29 | 03:29 | 314 | 32 |  | INT | Эквивалент потери металла 13%. |  | (c)
60657.51 | 1.63 | 1.515 | -9.51 | -9.625 | -2215 | -2203 | -2199 | 15 | 1515 | 5463 |  | LWAN | AXGR | 03:27 | 03:29 | 03:30 | 559 | 33 |  | INT | Эквивалент потери металла 15%. |  | (c)
60665.958 | 10.078 | 10.055 | -1.062 | -1.085 | -733 | -672 | -660 | 586 | 1050 | 5463 |  | CORR | CIGR | 07:27 | 07:36 | 07:38 | 35 | 147 | 11 | EXT | Аномалия находится на упругопластическом изгибе: R=848 D, максимальное растяжение на 5.2 час. | 0.89 | (c)
60701.475 | 0 | -0.041 | -11.69 | -11.731 | -668 | 651 | 859 | 668 |  | 5467 | Нарушение формы кольцевого шва | GWAN |  | 10:18 | 01:51 | 14:24 | 0 | 3055 |  | EXT | Нарушение формы кольцевого шва Аномалия находится на упругопластическом изгибе: R=319 D, максимальное растяжение на 5.9 час. |  | (c)
60703.052 | 1.577 | 1.478 | -10.113 | -10.212 | 1608 | 1790 | 1808 | 1608 | 1478 | 5467 |  | DENT | GENE | 04:25 | 04:54 | 04:57 | 177 | 400 | 0.4 | N/A | Глубина вмятины: 5 мм (0,4%). Линейка: 18 см в (148 см; 04:54 ч:мин) Аномалия находится на упругопластическом изгибе. |  | (c)
60713.165 | 0 | -0.013 | -11.69 | -11.703 | -782 | 237 | 1181 | 0 |  | 5468 | Нарушение формы кольцевого шва | GWAN |  | 09:04 | 11:48 | 14:21 | 0 | 3926 |  | EXT | Нарушение формы кольцевого шва |  | (c)
60719.719 | 6.554 | 6.127 | -5.136 | -5.563 | -2146 | -1974 | -1961 | 1776 | 4471 | 5468 |  | DENT | GENE | 05:24 | 05:51 | 05:53 | 1092 | 370 | 0.3 | N/A | Глубина вмятины: 4 мм (0,3%). Линейка: 109 см в (613 см; 05:51 ч:мин) |  | (c)
60724.031 | 10.866 | 10.852 | -0.824 | -0.838 | 2157 | 2168 | 2170 | 2157 | 804 | 5468 |  | CORR | PITT | 04:58 | 04:60 | 05:00 | 34 | 26 | 12 | EXT |  | 0.89 | (c)
60724.437 | 11.272 | 11.145 | -0.418 | -0.545 | 2136 | 2162 | 2158 | 2136 | 130 | 5468 |  | CORR | AXGR | 04:55 | 04:59 | 04:58 | 415 | 44 | 13 | EXT |  | 0.95 | (c)
60725.288 | 0.433 | 0.227 | -11.267 | -11.473 | 1555 | 1648 | 1641 | 1555 | 227 | 5469 |  | CORR | GENE | 04:39 | 04:54 | 04:53 | 583 | 172 | 10 | EXT |  | 0.94 | (c)
60728.511 | 3.656 | 3.517 | -8.044 | -8.183 | 1664 | 1680 | 1701 | 1664 | 3517 | 5469 |  | CORR | GENE | 04:56 | 04:59 | 05:02 | 186 | 73 | 10 | EXT |  | 0.9 | (c)
60731.517 | 6.662 | 6.641 | -5.038 | -5.059 | 1758 | 1794 | 1824 | 1758 | 5026 | 5469 |  | CORR | CIGR | 05:12 | 05:17 | 05:22 | 33 | 131 | 9 | EXT |  | 0.89 | (c)
60736.555 | 0 | -0.035 | -11.675 | -11.71 | 2166 | 398 | -376 | 1543 |  | 5470 | Нарушение формы кольцевого шва | GWAN |  | 11:11 | 06:26 | 16:21 | 0 | 3839 |  | EXT | Нарушение формы кольцевого шва |  | (c)
60739.344 | 2.789 | 2.73 | -8.886 | -8.945 | 77 | 188 | 246 | 77 | 2730 | 5470 |  | CORR | GENE | 05:34 | 05:52 | 06:01 | 82 | 336 | 9 | EXT |  | 0.89 | (c)
60741.493 | 4.938 | 4.784 | -6.737 | -6.891 | 53 | 197 | 246 | 53 | 4784 | 5470 |  | CORR | GENE | 05:30 | 05:53 | 06:01 | 194 | 386 | 9 | EXT |  | 0.9 | (c)
60748.23 | 0 | -0.007 | -11.7 | -11.707 | -1507 | -1423 | -1335 | 1163 |  | 5471 | Нарушение формы кольцевого шва | GWAN |  | 05:56 | 06:10 | 06:24 | 0 | 344 |  | EXT | Нарушение формы кольцевого шва |  | (c)
60748.23 | 0 | -0.039 | -11.7 | -11.739 | -563 | -272 | 992 | 0 |  | 5471 | Нарушение формы кольцевого шва | GWAN |  | 08:28 | 09:15 | 12:39 | 0 | 3110 |  | EXT | Нарушение формы кольцевого шва |  | (c)
60770.995 | 0 | -0.026 | -11.695 | -11.721 | -396 | 536 | 469 | 0 |  | 5473 | Нарушение формы кольцевого шва | GWAN |  | 01:13 | 03:43 | 03:32 | 0 | 1730 |  | EXT | Нарушение формы кольцевого шва |  | (c)
60793.915 | 0 | -0.024 | -11.27 | -11.294 | 1288 | 1579 | 1674 | 1288 |  | 5475 | Нарушение формы кольцевого шва | GWAN |  | 06:26 | 07:13 | 07:28 | 0 | 773 |  | EXT | Нарушение формы кольцевого шва |  | (c)
60793.915 | 0 | -0.042 | -11.27 | -11.312 | -1807 | -1126 | -1359 | 911 |  | 5475 | Нарушение формы кольцевого шва | GWAN |  | 10:06 | 11:56 | 11:19 | 0 | 897 |  | EXT | Нарушение формы кольцевого шва |  | (c)
60799.845 | 5.93 | 5.842 | -5.34 | -5.428 | 905 | 995 | 1154 | 905 | 5302 | 5475 |  | CORR | GENE | 05:24 | 05:38 | 06:04 | 126 | 498 | 11 | EXT |  | 0.9 | (c)
60833.96 | 5.33 | 5.174 | -6.405 | -6.561 | -1269 | -1233 | -1224 | 1179 | 5174 | 5478 |  | CORR | GENE | 05:51 | 05:57 | 05:58 | 252 | 90 | 10 | EXT | Аномалия находится на отводе. | 0.91 | (c)
60836.286 | 7.656 | 7.629 | -4.079 | -4.106 | -1323 | -1262 | -1214 | 1105 | 4065 | 5478 |  | CORR | CIGR | 05:42 | 05:52 | 06:00 | 41 | 219 | 12 | EXT | Аномалия находится на отводе. | 0.89 | (c)
60838.877 | 10.247 | 10.231 | -1.488 | -1.504 | -1366 | -1315 | -1255 | 1144 | 1456 | 5478 |  | CORR | GENE | 05:35 | 05:44 | 05:53 | 48 | 223 | 13 | EXT | Аномалия находится на отводе. | 0.89 | (c)
60839.008 | 10.378 | 10.32 | -1.357 | -1.415 | -1264 | -1228 | -1222 | 1180 | 1214 | 5478 |  | CORR | GENE | 05:52 | 05:58 | 05:59 | 201 | 84 | 10 | EXT | Аномалия находится на отводе. | 0.91 | (c)
60839.212 | 10.582 | 10.536 | -1.153 | -1.199 | -1382 | -1268 | -1251 | 1121 | 1074 | 5478 |  | CORR | GENE | 05:33 | 05:51 | 05:54 | 125 | 260 | 11 | EXT | Аномалия находится на отводе. | 0.9 | (c)
60856.579 | 4.749 | 4.711 | -6.736 | -6.774 | 572 | 611 | 616 | 572 | 4711 | 5480 |  | DENT | GENE | 09:42 | 09:48 | 09:49 | 101 | 88 | 0.3 | N/A | Глубина вмятины: 4 мм (0,3%). Линейка: 10 см в (471 см; 09:48 ч:мин) Аномалия находится вблизи дефекта потери металла. |  | (c)
60856.61 | 4.78 | 4.726 | -6.705 | -6.759 | 644 | 661 | 664 | 644 | 4726 | 5480 |  | GOUG | AXGR | 09:54 | 09:56 | 09:57 | 98 | 40 | 8 | EXT | Задир. |  | (c)
60883.484 | 8.459 | 8.341 | -3.236 | -3.354 | 485 | 521 | 635 | 485 | 3123 | 5482 |  | GOUG | GENE | 07:52 | 07:58 | 08:16 | 231 | 300 | 6 | EXT | Задир. |  | (c)
60887.236 | 0.516 | 0.282 | -9.424 | -9.658 | -690 | -593 | -595 | 499 | 282 | 5483 |  | DENT | GENE | 05:34 | 05:50 | 05:50 | 989 | 191 | 0.4 | N/A | Глубина вмятины: 5 мм (0,4%). Линейка: 99 см в (28 см; 05:50 ч:мин) |  | (c)
60904.991 | 8.331 | 8.262 | -2.729 | -2.798 | 1881 | 2070 | 2148 | 1881 | 2657 | 5484 |  | CORR | GENE | 02:39 | 03:10 | 03:22 | 141 | 534 | 10 | EXT |  | 0.9 | (c)
60905.412 | 8.752 | 8.638 | -2.308 | -2.422 | -472 | -390 | -380 | 288 | 2038 | 5484 |  | DENT | GENE | 08:19 | 08:33 | 08:34 | 384 | 184 | 0.3 | N/A | Глубина вмятины: 4 мм (0,3%). Линейка: 38 см в (864 см; 08:33 ч:мин) |  | (c)
60907.084 | 10.424 | 10.28 | -0.636 | -0.78 | -339 | -315 | -319 | 298 | 365 | 5484 |  | GOUG | AXGR | 08:41 | 08:45 | 08:44 | 415 | 41 | 10 | EXT | Задир. |  | (c)
60907.72 | 0 | -0.045 | -10.995 | -11.04 | 1691 | 1795 | 1799 | 1691 |  | 5485 | Вышлифовка на шве | GWAN | GENE | 09:09 | 09:26 | 09:26 | 59 | 217 | 19 | EXT | Вышлифовка на шве |  | (c)
60907.72 | 0 | -0.039 | -10.995 | -11.034 | 1945 | 2172 | -1263 | 10 |  | 5485 | Нарушение формы кольцевого шва | GWAN |  | 09:50 | 10:26 | 13:12 | 0 | 2506 |  | EXT | Нарушение формы кольцевого шва |  | (c)
60916.029 | 8.309 | 8.181 | -2.686 | -2.814 | 217 | 382 | 431 | 217 | 2558 | 5485 |  | CORR | GENE | 05:11 | 05:38 | 05:46 | 256 | 427 | 10 | EXT |  | 0.91 | (c)
60917.261 | 9.541 | 9.503 | -1.454 | -1.492 | 209 | 366 | 388 | 209 | 1430 | 5485 |  | CORR | GENE | 05:10 | 05:35 | 05:39 | 62 | 358 | 10 | EXT |  | 0.89 | (c)
60917.278 | 9.558 | 9.532 | -1.437 | -1.463 | 1314 | 1518 | 1583 | 1314 | 1368 | 5485 |  | CORR | GENE | 08:08 | 08:41 | 08:51 | 95 | 537 | 10 | EXT |  | 0.89 | (c)
60918.715 | 0 | -0.026 | -1.06 | -1.086 | -1716 | -763 | -329 | 1058 |  | 5486 | Нарушение формы кольцевого шва | GWAN |  | 10:03 | 00:37 | 13:47 | 0 | 2774 |  | EXT | Нарушение формы кольцевого шва |  | (c)
60930.255 | 0 | -0.022 | -11.23 | -11.252 | 538 | 1028 | -2120 | 318 |  | 5488 | Нарушение формы кольцевого шва | GWAN |  | 00:22 | 01:41 | 05:13 | 0 | 3605 |  | EXT | Нарушение формы кольцевого шва |  | (c)
61010.535 | 0 | -0.033 | -10.515 | -10.548 | 1454 | 1551 | 1687 | 1454 |  | 5495 | Нарушение формы кольцевого шва | GWAN |  | 01:14 | 01:29 | 01:51 | 0 | 467 |  | EXT | Нарушение формы кольцевого шва |  | (c)
61010.535 | 0 | -0.025 | -10.515 | -10.54 | -2100 | -1285 | -1179 | 258 |  | 5495 | Нарушение формы кольцевого шва | GWAN |  | 03:40 | 05:52 | 06:09 | 0 | 1842 |  | EXT | Нарушение формы кольцевого шва |  | (c)
61011.097 | 0.562 | 0.38 | -9.953 | -10.135 | -1441 | -1425 | -1423 | 1406 | 380 | 5495 |  | CORR | AXGR | 05:27 | 05:29 | 05:29 | 221 | 35 | 11 | EXT |  | 0.91 | (c)
61013.75 | 3.215 | 3.169 | -7.3 | -7.346 | -1668 | -1360 | -1373 | 1077 | 3169 | 5495 |  | CORR | GENE | 04:50 | 05:40 | 05:38 | 318 | 591 | 10 | EXT |  | 0.92 | (c)
61015.497 | 4.962 | 4.93 | -5.553 | -5.585 | -1626 | -1396 | -1389 | 1152 | 4930 | 5495 |  | CORR | GENE | 04:57 | 05:34 | 05:35 | 157 | 475 | 11 | EXT |  | 0.9 | (c)
61020.826 | 10.291 | 9.967 | -0.224 | -0.548 | -1320 | -1294 | -1230 | 1140 | 145 | 5495 |  | CORR | GENE | 05:46 | 05:50 | 06:01 | 403 | 180 | 10 | EXT |  | 0.93 | (c)
61021.095 | 0.045 | 0.032 | -10.07 | -10.083 | 731 | 1029 | 945 | 731 | 32 | 5496 |  | CORR | GENE | 04:26 | 05:14 | 05:01 | 75 | 426 | 15 | EXT |  | 0.89 | (c)
61022.361 | 1.311 | 1.139 | -8.804 | -8.976 | -730 | -563 | -541 | 352 | 1139 | 5496 |  | DENT | GENE | 00:30 | 00:57 | 01:01 | 497 | 378 | 0.2 | N/A | Глубина вмятины: 3 мм (0,2%). Линейка: 50 см в (114 см; 00:57 ч:мин) |  | (c)
61051.704 | 9.034 | 9.014 | -2.566 | -2.586 | 1265 | 1327 | 1339 | 1265 | 2541 | 5498 |  | CORR | CIGR | 05:35 | 05:45 | 05:47 | 45 | 147 | 12 | EXT |  | 0.89 | (c)
61068.571 | 2.936 | 2.863 | -8.624 | -8.697 | -1925 | -1865 | -1872 | 1819 | 2863 | 5500 |  | DENT | GENE | 05:33 | 05:43 | 05:41 | 146 | 106 | 0.3 | N/A | Глубина вмятины: 4 мм (0,3%). Линейка: 15 см в (286 см; 05:43 ч:мин) Аномалия находится на упругопластическом изгибе. |  | (c)
61084.188 | 6.993 | 6.966 | -3.017 | -3.044 | -1398 | -1340 | -1305 | 1211 | 2991 | 5501 |  | CORR | GENE | 05:31 | 05:41 | 05:46 | 53 | 188 | 10 | EXT | Аномалия находится на упругопластическом изгибе: R=562 D, максимальное растяжение на 7.3 час. | 0.89 | (c)
61091.128 | 3.923 | 3.9 | -7.547 | -7.57 | -1133 | -1088 | -1090 | 1048 | 3900 | 5502 |  | CORR | GENE | 08:02 | 08:09 | 08:09 | 49 | 85 | 10 | EXT | Аномалия находится на упругопластическом изгибе: R=871 D, максимальное растяжение на 9.9 час. | 0.89 | (c)
61098.675 | 0 | -0.005 | -11.615 | -11.62 | 580 | 842 | 769 | 580 |  | 5503 | Нарушение формы кольцевого шва | GWAN |  | 02:25 | 03:07 | 02:55 | 0 | 376 |  | EXT | Нарушение формы кольцевого шва |  | (c)
61098.675 | 0 | -0.003 | -11.615 | -11.618 | 2214 | -2097 | -2097 | 1947 |  | 5503 | Нарушение формы кольцевого шва | GWAN |  | 06:49 | 07:13 | 07:13 | 0 | 299 |  | EXT | Нарушение формы кольцевого шва |  | (c)
61098.675 | 0 | -0.012 | -11.615 | -11.627 | -1726 | -1530 | -1450 | 1175 |  | 5503 | Нарушение формы кольцевого шва | GWAN |  | 08:13 | 08:44 | 08:57 | 0 | 551 |  | EXT | Нарушение формы кольцевого шва |  | (c)
61106.113 | 7.438 | 6.906 | -4.177 | -4.709 | 1896 | 2082 | 2031 | 1896 | 4092 | 5503 |  | CORR | GENE | 05:57 | 06:27 | 06:19 | 617 | 271 | 11 | EXT |  | 0.95 | (c)
61116.537 | 6.247 | 6.233 | -4.653 | -4.667 | -2192 | -2122 | -2109 | 2025 | 4641 | 5504 |  | CORR | CIGR | 06:16 | 06:28 | 06:30 | 26 | 167 | 13 | EXT |  | 0.89 | (c)
61132.81 | 0 | -0.038 | -11.625 | -11.663 | 1816 | 273 | -864 | 0 |  | 5506 | Нарушение формы кольцевого шва | GWAN |  | 02:31 | 10:22 | 07:18 | 0 | 3563 |  | EXT | Нарушение формы кольцевого шва |  | (c)
61165.011 | 8.976 | 8.956 | -2.369 | -2.389 | -1291 | -1205 | -1227 | 1163 | 2335 | 5508 |  | CORR | GENE | 05:35 | 05:49 | 05:45 | 54 | 128 | 10 | EXT | Аномалия находится на отводе. | 0.89 | (c)
61167.38 | 0 | -0.015 | -11.675 | -11.69 | 1887 | -558 | -1218 | 138 |  | 5509 | Нарушение формы кольцевого шва | GWAN |  | 07:40 | 01:06 | 11:19 | 0 | 2712 |  | EXT | Нарушение формы кольцевого шва Аномалия находится на отводе. |  | (c)
61167.38 | 0 | 0 | -11.675 | -11.675 | 841 | 1419 | 1194 | 841 | 0 | 5509 | Смещение кромок | GWAN |  | 04:51 | 06:25 | 05:48 | 0 | 706 | 20 | EXT | Смещение кромок Вовнутрь Аномалия находится на отводе. Величина смещения - 3.1 мм. |  | (c)
61190.74 | 0 | -0.002 | -11.66 | -11.662 | -68 | 152 | 496 | 0 |  | 5511 | Нарушение формы кольцевого шва | GWAN |  | 03:49 | 04:24 | 05:20 | 0 | 1127 |  | EXT | Нарушение формы кольцевого шва |  | (c)
61213.735 | 0 | -0.02 | -11.455 | -11.475 | 1796 | -2012 | -1214 | 237 |  | 5513 | Нарушение формы кольцевого шва | GWAN |  | 08:36 | 10:21 | 12:30 | 0 | 2902 |  | EXT | Нарушение формы кольцевого шва |  | (c)
61225.19 | 0 | -0.012 | -11.395 | -11.407 | 2045 | -453 | -1343 | 269 |  | 5514 | Нарушение формы кольцевого шва | GWAN |  | 07:33 | 00:50 | 10:27 | 0 | 2147 |  | EXT | Нарушение формы кольцевого шва |  | (c)
61225.19 | 0 | -0.005 | -11.395 | -11.4 | 347 | 1125 | 1122 | 347 |  | 5514 | Нарушение формы кольцевого шва | GWAN |  | 02:59 | 05:05 | 05:04 | 0 | 1548 |  | EXT | Нарушение формы кольцевого шва |  | (c)
61248.1 | 0 | -0.023 | -11.365 | -11.388 | -2016 | -983 | -1227 | 438 |  | 5516 | Нарушение формы кольцевого шва | GWAN |  | 08:02 | 10:49 | 10:09 | 0 | 1578 |  | EXT | Нарушение формы кольцевого шва |  | (c)
61256.837 | 8.737 | 8.715 | -2.628 | -2.65 | 1672 | 1787 | 1844 | 1672 | 2562 | 5516 |  | CORR | GENE | 05:57 | 06:16 | 06:25 | 88 | 344 | 11 | EXT |  | 0.89 | (c)
61259.465 | 0 | -0.025 | -11.71 | -11.735 | 554 | 653 | 651 | 554 |  | 5517 | Нарушение формы кольцевого шва | GWAN |  | 01:23 | 01:39 | 01:38 | 0 | 194 |  | EXT | Нарушение формы кольцевого шва |  | (c)
61282.6 | 0.105 | 0.038 | -11.215 | -11.282 | -2013 | -1694 | -1763 | 1513 | 38 | 5519 |  | CORR | GENE | 05:32 | 06:24 | 06:13 | 119 | 500 | 15 | EXT |  | 0.9 | (c)
61283.118 | 0.623 | 0.521 | -10.697 | -10.799 | -1922 | -1850 | -1748 | 1575 | 521 | 5519 |  | CORR | GENE | 05:47 | 05:59 | 06:15 | 119 | 347 | 12 | EXT |  | 0.9 | (c)
61289.015 | 6.52 | 6.502 | -4.8 | -4.818 | 2180 | -2178 | -2197 | 2114 | 4755 | 5519 |  | CORR | GENE | 04:49 | 05:06 | 05:03 | 63 | 167 | 12 | EXT |  | 0.89 | (c)
61292.448 | 9.953 | 9.856 | -1.367 | -1.464 | -1683 | -1561 | -1559 | 1435 | 1240 | 5519 |  | DENT | GENE | 06:26 | 06:45 | 06:46 | 224 | 248 | 0.2 | N/A | Глубина вмятины: 3 мм (0,2%). Линейка: 22 см в (986 см; 06:45 ч:мин) |  | (c)
61293.27 | 10.775 | 10.655 | -0.545 | -0.665 | -1372 | -1340 | -1343 | 1315 | 122 | 5519 |  | CORR | GENE | 07:16 | 07:21 | 07:21 | 543 | 57 | 11 | EXT |  | 0.95 | (c)
61293.73 | 11.235 | 11.192 | -0.085 | -0.128 | 1992 | 2207 | -1993 | 1517 | 25 | 5519 |  | CORR | GENE | 04:19 | 04:54 | 05:36 | 103 | 951 | 10 | EXT |  | 0.89 | (c)
61293.732 | 11.237 | 11.203 | -0.083 | -0.117 | -1475 | -1317 | -1378 | 1281 | 28 | 5519 |  | CORR | GENE | 06:59 | 07:25 | 07:15 | 89 | 195 | 11 | EXT |  | 0.89 | (c)
61328.25 | 0 | -0.017 | -11.335 | -11.352 | 1403 | 2147 | -2043 | 1027 |  | 5523 | Нарушение формы кольцевого шва | GWAN |  | 00:20 | 02:20 | 03:04 | 0 | 2032 |  | EXT | Нарушение формы кольцевого шва |  | (c)
61328.25 | 0 | -0.019 | -11.335 | -11.354 | -820 | 42 | -128 | 0 |  | 5523 | Нарушение формы кольцевого шва | GWAN |  | 06:21 | 08:40 | 08:13 | 0 | 1384 |  | EXT | Нарушение формы кольцевого шва |  | (c)
61389.371 | 4.331 | 4.292 | -7.254 | -7.293 | 2187 | -1919 | -2009 | 1745 | 4292 | 5528 |  | GOUG | GENE | 02:45 | 03:43 | 03:28 | 424 | 530 | 6 | EXT | Задир. |  | (c)
61396.206 | 11.166 | 9.05 | -0.419 | -2.535 | 1163 | -1075 | -1068 | 0 |  | 5528 |  | OVAL |  | 00:00 | 05:59 | 06:00 | 5262 |  |  | N/A | Овальность: 0,01 |  | (c)
61396.625 | 0 | -0.013 | -11.44 | -11.453 | 1241 | -1648 | -2197 | 1174 |  | 5529 | Нарушение формы кольцевого шва | GWAN |  | 11:39 | 03:53 | 14:24 | 0 | 2046 |  | EXT | Нарушение формы кольцевого шва |  | (c)
61396.625 | 0 | -0.006 | -11.44 | -11.446 | -284 | -31 | -87 | 0 |  | 5529 | Нарушение формы кольцевого шва | GWAN |  | 07:33 | 08:14 | 08:05 | 0 | 394 |  | EXT | Нарушение формы кольцевого шва |  | (c)
61418.695 | 10.63 | 10.218 | -0.765 | -1.177 | 369 | 577 | 552 | 369 | 388 | 5530 |  | DENT | GENE | 05:26 | 05:59 | 05:55 | 789 | 364 | 0.4 | N/A | Глубина вмятины: 6 мм (0,4%). Линейка: 79 см в (1022 см; 05:59 ч:мин) |  | (c)
61419.46 | 0 | -0.031 | -11.59 | -11.621 | -628 | 886 | 483 | 0 |  | 5531 | Нарушение формы кольцевого шва | GWAN |  | 00:57 | 05:01 | 03:56 | 0 | 2223 |  | EXT | Нарушение формы кольцевого шва |  | (c)
61432.293 | 1.243 | 1.074 | -10.292 | -10.461 | 781 | 803 | 801 | 781 | 1074 | 5532 |  | CORR | AXGR | 05:08 | 05:11 | 05:11 | 271 | 41 | 10 | EXT |  | 0.91 | (c)
61434.193 | 3.143 | 3.134 | -8.392 | -8.401 | 818 | 838 | 837 | 818 | 3134 | 5532 |  | CORR | CIGR | 05:14 | 05:17 | 05:17 | 17 | 39 | 13 | EXT |  | 0.89 | (c)
61510.48 | 0.03 | 0.01 | -11.545 | -11.565 | -1233 | -1210 | -1212 | 1191 | 10 | 5540 | Дефект проката | MIAN | AXGR | 04:03 | 04:06 | 04:06 | 135 | 42 |  | EXT | Дефект проката Эквивалент потери металла 10%. |  | (c)
61568.67 | 0 | -0.018 | -11.43 | -11.448 | 575 | 746 | 997 | 575 |  | 5545а | Нарушение формы кольцевого шва | GWAN |  | 10:49 | 11:16 | 11:57 | 0 | 843 |  | EXT | Нарушение формы кольцевого шва Аномалия находится на упругопластическом изгибе: R=685 D, максимальное растяжение на 5.5 час. |  | (c)
61571.523 | 2.853 | 2.751 | -8.577 | -8.679 | -276 | -240 | -250 | 223 | 2751 | 5545а |  | CORR | AXGR | 08:31 | 08:37 | 08:36 | 181 | 53 | 14 | EXT | Аномалия находится на упругопластическом изгибе: R=552 D, максимальное растяжение на 5.6 час. | 0.91 | (c)
61573.648 | 4.978 | 4.964 | -6.452 | -6.466 | -624 | -492 | -510 | 397 | 4964 | 5545а |  | CORR | GENE | 07:35 | 07:57 | 07:54 | 60 | 227 | 12 | EXT | Аномалия находится на упругопластическом изгибе: R=525 D, максимальное растяжение на 5.8 час. | 0.89 | (c)
61573.905 | 5.235 | 5.166 | -6.195 | -6.264 | -1404 | -1364 | -1378 | 827 | 5166 | 5545а |  | CORR | AXGR | 05:29 | 05:36 | 05:34 | 158 | 51 | 10 | EXT | Аномалия находится на упругопластическом изгибе: R=515 D, максимальное растяжение на 5.8 час. | 0.9 | (c)
61574.349 | 5.679 | 5.642 | -5.751 | -5.788 | -242 | -155 | -111 | 0 | 5642 | 5545а |  | CORR | GENE | 08:37 | 08:51 | 08:58 | 64 | 262 | 11 | EXT | Аномалия находится на упругопластическом изгибе: R=496 D, максимальное растяжение на 5.9 час. | 0.89 | (c)
61581.357 | 1.257 | 1.245 | -10.188 | -10.2 | 2058 | 2111 | 2127 | 35 | 1245 | 5545б |  | CORR | CIGR | 03:55 | 04:04 | 04:06 | 39 | 137 | 15 | EXT | Аномалия находится на упругопластическом изгибе: R=378 D, максимальное растяжение на 6.1 час. | 0.89 | (c)
61581.504 | 1.404 | 1.392 | -10.041 | -10.053 | 2072 | 2122 | 2142 | 18 | 1392 | 5545б |  | CORR | CIGR | 03:57 | 04:06 | 04:09 | 23 | 140 | 12 | EXT | Аномалия находится на упругопластическом изгибе: R=380 D, максимальное растяжение на 6.1 час. | 0.89 | (c)
61593.522 | 1.977 | 1.952 | -9.638 | -9.663 | -1724 | -1670 | -1663 | 506 | 1952 | 5546а |  | CORR | CIGR | 09:36 | 09:45 | 09:46 | 53 | 123 | 9 | EXT |  | 0.89 | (c)
61594.81 | 3.265 | 3.249 | -8.35 | -8.366 | -2126 | -2113 | -2081 | 105 | 3249 | 5546а |  | CORR | PITT | 08:31 | 08:33 | 08:38 | 49 | 90 | 13 | EXT |  | 0.89 | (c)
61594.898 | 3.353 | 2.216 | -8.262 | -9.399 | 658 | 698 | 691 | 658 | 2216 | 5546а |  | CORR | GENE | 04:01 | 04:07 | 04:06 | 1308 | 65 | 15 | EXT |  | 1.01 | (b)
61594.924 | 3.379 | 3.32 | -8.236 | -8.295 | 2019 | 2132 | 2146 | 0 | 3320 | 5546а |  | CORR | GENE | 07:40 | 07:58 | 08:01 | 125 | 253 | 13 | EXT |  | 0.9 | (c)
61595.088 | 3.543 | 3.524 | -8.072 | -8.091 | -2198 | -2159 | -2158 | 33 | 3524 | 5546а |  | CORR | PITT | 08:20 | 08:26 | 08:26 | 43 | 80 | 13 | EXT |  | 0.89 | (c)
61595.118 | 3.573 | 3.499 | -8.042 | -8.116 | 909 | 923 | 925 | 909 | 3499 | 5546а |  | CORR | AXGR | 04:41 | 04:43 | 04:44 | 185 | 34 | 9 | EXT |  | 0.9 | (c)
61595.474 | 3.929 | 3.874 | -7.686 | -7.741 | 544 | 703 | 717 | 544 | 3874 | 5546а |  | CORR | GENE | 03:42 | 04:08 | 04:10 | 101 | 348 | 10 | EXT |  | 0.89 | (c)
61598.979 | 7.434 | 7.055 | -4.181 | -4.56 | -1928 | -1809 | -1800 | 302 | 3966 | 5546а |  | CORR | GENE | 09:03 | 09:22 | 09:24 | 594 | 256 | 10 | EXT |  | 0.94 | (c)
61599.059 | 7.514 | 7.482 | -4.101 | -4.133 | -2216 | -2126 | -2113 | 14 | 4067 | 5546а |  | CORR | GENE | 08:17 | 08:31 | 08:33 | 66 | 208 | 11 | EXT |  | 0.89 | (c)
61599.237 | 7.692 | 7.622 | -3.923 | -3.993 | -2183 | -2163 | -2158 | 48 | 3759 | 5546а |  | CORR | AXGR | 08:22 | 08:25 | 08:26 | 234 | 49 | 13 | EXT |  | 0.92 | (c)
61599.243 | 7.698 | 7.683 | -3.917 | -3.932 | -2010 | -1962 | -1966 | 221 | 3900 | 5546а |  | CORR | CIGR | 08:50 | 08:58 | 08:57 | 32 | 87 | 13 | EXT |  | 0.89 | (c)
61599.311 | 7.766 | 7.766 | -3.849 | -3.849 | -1958 | -1933 | -1926 | 273 | 3751 | 5546а |  | CORR | GENE | 08:58 | 09:02 | 09:03 | 98 | 64 | 10 | EXT |  | 0.89 | (c)
61599.913 | 8.368 | 7.929 | -3.247 | -3.686 | 2186 | -2225 | 2222 | 0 | 3086 | 5546а |  | CORR | GENE | 08:07 | 08:15 | 08:13 | 600 | 72 | 13 | EXT |  | 0.96 | (c)
61600.786 | 9.241 | 9.21 | -2.374 | -2.405 | -2168 | -2131 | -2092 | 63 | 2325 | 5546а |  | CORR | GENE | 08:24 | 08:30 | 08:37 | 80 | 151 | 11 | EXT |  | 0.89 | (c)
61601.037 | 9.492 | 9.24 | -2.123 | -2.375 | 2217 | -2204 | -2219 | 0 | 2054 | 5546а |  | CORR | AXGR | 08:12 | 08:19 | 08:16 | 321 | 50 | 13 | EXT |  | 0.93 | (c)
61601.334 | 9.789 | 9.629 | -1.826 | -1.986 | 2044 | -1951 | -2115 | 0 | 1789 | 5546а |  | CORR | GENE | 07:44 | 08:59 | 08:33 | 197 | 604 | 14 | EXT |  | 0.91 | (c)
61603.842 | 0.682 | 0.656 | -10.053 | -10.079 | -71 | 131 | 58 | 0 | 656 | 5548 |  | CORR | GENE | 03:44 | 04:16 | 04:05 | 57 | 258 | 11 | EXT |  | 0.89 | (c)
61604.21 | 1.05 | 1.024 | -9.685 | -9.711 | 1442 | 1555 | 1559 | 1442 | 1024 | 5548 |  | CORR | GENE | 07:48 | 08:06 | 08:07 | 50 | 233 | 11 | EXT |  | 0.89 | (c)
61608.578 | 5.418 | 5.391 | -5.317 | -5.344 | 864 | 946 | 932 | 864 | 5296 | 5548 |  | CORR | GENE | 06:15 | 06:28 | 06:26 | 48 | 136 | 11 | EXT |  | 0.89 | (c)
61608.581 | 5.421 | 5.41 | -5.314 | -5.325 | -104 | -64 | -64 | 24 | 5294 | 5548 |  | CORR | CIGR | 03:38 | 03:45 | 03:45 | 31 | 80 | 13 | EXT |  | 0.89 | (c)
61609.238 | 6.078 | 6.07 | -4.657 | -4.665 | 1433 | 1609 | 1545 | 1433 | 4616 | 5548 |  | CORR | GENE | 07:46 | 08:15 | 08:04 | 49 | 224 | 10 | EXT |  | 0.89 | (c)
61610.1 | 6.94 | 6.849 | -3.795 | -3.886 | 1117 | 1276 | 1271 | 1117 | 3768 | 5548 |  | CORR | GENE | 06:55 | 07:21 | 07:20 | 118 | 308 | 12 | EXT |  | 0.9 | (c)
61612.288 | 9.128 | 9.102 | -1.607 | -1.633 | -200 | -160 | -142 | 85 | 1587 | 5548 |  | CORR | CIGR | 03:23 | 03:29 | 03:32 | 46 | 115 | 12 | EXT |  | 0.89 | (c)
61615.747 | 1.852 | 1.562 | -9.148 | -9.438 | 2183 | -2201 | -2221 | 2165 | 1562 | 5549 |  | CORR | GENE | 06:51 | 07:03 | 06:60 | 828 | 113 | 11 | EXT |  | 0.96 | (c)
61617.258 | 3.363 | 3.297 | -7.637 | -7.703 | -2150 | -1949 | -1983 | 1815 | 3297 | 5549 |  | CORR | GENE | 07:11 | 07:44 | 07:38 | 227 | 335 | 10 | EXT |  | 0.91 | (c)
61618.97 | 5.075 | 4.884 | -5.925 | -6.116 | -1900 | -1853 | -1857 | 1813 | 4884 | 5549 |  | CORR | GENE | 07:51 | 07:59 | 07:58 | 262 | 87 | 11 | EXT |  | 0.92 | (c)
61619.079 | 5.184 | 5 | -5.816 | -6 | -2131 | -2101 | -2099 | 2067 | 5000 | 5549 |  | CORR | GENE | 07:14 | 07:19 | 07:19 | 551 | 64 | 11 | EXT |  | 0.95 | (c)
61619.684 | 5.789 | 5.665 | -5.211 | -5.335 | -2223 | -2182 | -2180 | 2137 | 5133 | 5549 |  | CORR | GENE | 06:59 | 07:06 | 07:06 | 202 | 86 | 10 | EXT |  | 0.91 | (c)
61620.419 | 6.524 | 5.743 | -4.476 | -5.257 | -2087 | -2052 | -2012 | 1936 | 4261 | 5549 |  | CORR | GENE | 07:21 | 07:27 | 07:33 | 996 | 152 | 11 | EXT |  | 0.97 | (c)
61620.921 | 7.026 | 6.824 | -3.974 | -4.176 | -2078 | -2035 | -2036 | 1994 | 3517 | 5549 |  | CORR | GENE | 07:23 | 07:30 | 07:30 | 659 | 84 | 16 | EXT |  | 0.99 | (c)
61622.158 | 8.263 | 8.247 | -2.737 | -2.753 | -1951 | -1882 | -1886 | 1822 | 2713 | 5549 |  | CORR | CIGR | 07:43 | 07:54 | 07:54 | 40 | 129 | 10 | EXT |  | 0.89 | (c)
61622.231 | 8.336 | 8.311 | -2.664 | -2.689 | -1829 | -1721 | -1682 | 1534 | 2638 | 5549 |  | CORR | GENE | 08:03 | 08:20 | 08:27 | 51 | 295 | 10 | EXT |  | 0.89 | (c)
61622.346 | 8.451 | 8.348 | -2.549 | -2.652 | -1999 | -1983 | -1979 | 1960 | 2396 | 5549 |  | CORR | AXGR | 07:36 | 07:38 | 07:39 | 256 | 39 | 12 | EXT |  | 0.92 | (c)
61622.683 | 8.788 | 8.47 | -2.212 | -2.53 | -1631 | -1603 | -1593 | 1555 | 2086 | 5549 |  | CORR | GENE | 08:35 | 08:39 | 08:41 | 444 | 76 | 9 | EXT |  | 0.93 | (c)
61622.863 | 8.968 | 8.899 | -2.032 | -2.101 | -2066 | -1976 | -1868 | 1671 | 2007 | 5549 |  | CORR | GENE | 07:25 | 07:39 | 07:57 | 94 | 395 | 11 | EXT |  | 0.89 | (c)
61623.196 | 9.301 | 9.286 | -1.699 | -1.714 | 885 | 939 | 955 | 885 | 1688 | 5549 |  | CORR | CIGR | 03:21 | 03:30 | 03:32 | 26 | 140 | 12 | EXT |  | 0.89 | (c)
61623.448 | 9.553 | 9.534 | -1.447 | -1.466 | 866 | 924 | 937 | 866 | 1414 | 5549 |  | CORR | GENE | 03:18 | 03:27 | 03:29 | 52 | 143 | 13 | EXT |  | 0.89 | (c)
61623.848 | 9.953 | 9.931 | -1.047 | -1.069 | -2081 | -1724 | -1812 | 1543 | 1010 | 5549 |  | CORR | GENE | 07:22 | 08:20 | 08:06 | 59 | 538 | 13 | EXT |  | 0.89 | (c)
61624.047 | 10.152 | 10.125 | -0.848 | -0.875 | -2115 | -2040 | -2018 | 1921 | 825 | 5549 |  | CORR | GENE | 07:17 | 07:29 | 07:32 | 50 | 194 | 11 | EXT |  | 0.89 | (c)
61624.508 | 10.613 | 10.516 | -0.387 | -0.484 | 2000 | 2119 | 2179 | 2000 | 365 | 5549 |  | CORR | GENE | 06:21 | 06:40 | 06:50 | 119 | 356 | 12 | EXT |  | 0.9 | (c)
61624.664 | 10.769 | 10.756 | -0.231 | -0.244 | -2074 | -2036 | -2033 | 1993 | 224 | 5549 |  | CORR | CIGR | 07:23 | 07:30 | 07:30 | 20 | 81 | 10 | EXT |  | 0.89 | (c)
61626.08 | 1.185 | 1.165 | -10.195 | -10.215 | 1343 | 1495 | 1493 | 1343 | 1165 | 5550 |  | CORR | CIGR | 07:59 | 08:24 | 08:23 | 47 | 298 | 23 | EXT |  | 0.89 | (c)
61626.506 | 1.611 | 1.585 | -9.769 | -9.795 | 807 | 898 | 1019 | 807 | 1585 | 5550 |  | CORR | CIGR | 06:33 | 06:47 | 07:07 | 43 | 424 | 11 | EXT |  | 0.89 | (c)
61627.019 | 2.124 | 2.083 | -9.256 | -9.297 | 1314 | 1427 | 1508 | 1314 | 2083 | 5550 |  | CORR | GENE | 07:54 | 08:13 | 08:26 | 99 | 390 | 10 | EXT |  | 0.89 | (c)
61629.73 | 4.835 | 4.819 | -6.545 | -6.561 | 746 | 839 | 841 | 746 | 4819 | 5550 |  | CORR | CIGR | 06:23 | 06:38 | 06:38 | 39 | 191 | 13 | EXT |  | 0.89 | (c)
61631.288 | 6.393 | 6.382 | -4.987 | -4.998 | 924 | 1039 | 1029 | 924 | 4960 | 5550 |  | CORR | CIGR | 06:52 | 07:10 | 07:08 | 38 | 209 | 10 | EXT |  | 0.89 | (c)
61647.19 | 10.915 | 10.906 | -0.73 | -0.739 | 633 | 864 | 757 | 633 | 666 | 5551 |  | GOUG | GENE | 04:02 | 04:40 | 04:22 | 73 | 248 | 7 | EXT | Задир. |  | (c)
61662.821 | 3.546 | 3.525 | -7.824 | -7.845 | -1996 | -1880 | -1850 | 1705 | 3525 | 5553 |  | CORR | GENE | 04:37 | 04:56 | 05:00 | 65 | 291 | 12 | EXT |  | 0.89 | (c)
61665.218 | 5.943 | 5.916 | -5.427 | -5.454 | -1029 | -919 | -911 | 793 | 5354 | 5553 |  | CORR | GENE | 07:13 | 07:31 | 07:32 | 100 | 236 | 10 | EXT |  | 0.89 | (c)
61667.341 | 8.066 | 8.01 | -3.304 | -3.36 | -1084 | -942 | -963 | 842 | 3265 | 5553 |  | CORR | GENE | 07:04 | 07:27 | 07:24 | 95 | 241 | 11 | EXT |  | 0.89 | (c)
61667.931 | 8.656 | 8.338 | -2.714 | -3.032 | -738 | -720 | -716 | 694 | 2562 | 5553 |  | CORR | AXGR | 07:60 | 08:03 | 08:03 | 470 | 44 | 11 | EXT |  | 0.94 | (c)
61668.646 | 9.371 | 8.943 | -1.999 | -2.427 | -815 | -713 | -753 | 691 | 1292 | 5553 |  | CORR | GENE | 07:48 | 08:04 | 07:57 | 1135 | 124 | 13 | EXT |  | 0.99 | (c)
61671.68 | 1.035 | 0.757 | -10.36 | -10.638 | -2228 | -2220 | -2209 | 3 | 757 | 5554 |  | CORR | AXGR | 08:25 | 08:26 | 08:28 | 363 | 37 | 10 | EXT |  | 0.93 | (c)
61672.231 | 1.586 | 1.383 | -9.809 | -10.012 | 2225 | 2229 | -2220 | 0 | 1383 | 5554 |  | CORR | AXGR | 08:24 | 08:24 | 08:27 | 257 | 32 | 13 | EXT |  | 0.92 | (c)
61672.975 | 2.33 | 2.306 | -9.065 | -9.089 | 2039 | 2107 | 2120 | 29 | 2306 | 5554 |  | CORR | CIGR | 07:54 | 08:05 | 08:07 | 41 | 162 | 10 | EXT |  | 0.89 | (c)
61682.04 | 0 | -0.013 | -11.57 | -11.583 | 57 | 1451 | 1113 | 57 |  | 5555а | Нарушение формы кольцевого шва | GWAN |  | 03:43 | 07:28 | 06:33 | 0 | 2112 |  | EXT | Нарушение формы кольцевого шва Аномалия находится на отводе. |  | (c)
61685.251 | 3.211 | 3.202 | -8.359 | -8.368 | 1190 | 1264 | 1259 | 1190 | 3202 | 5555а |  | CORR | CIGR | 06:46 | 06:58 | 06:57 | 24 | 139 | 12 | EXT | Аномалия находится на отводе. | 0.89 | (c)
61686.568 | 4.528 | 4.49 | -7.042 | -7.08 | -1610 | -1576 | -1574 | 1539 | 4490 | 5555а |  | DENT | GENE | 11:14 | 11:19 | 11:20 | 85 | 71 | 0.3 | N/A | Глубина вмятины: 4 мм (0,3%). Линейка: 9 см в (449 см; 11:19 ч:мин) Аномалия находится на отводе. |  | (c)
61686.703 | 4.663 | 4.639 | -6.907 | -6.931 | -1195 | -1100 | -1110 | 1025 | 4639 | 5555а |  | CORR | CIGR | 00:21 | 00:36 | 00:35 | 45 | 170 | 13 | EXT | Аномалия находится на отводе. | 0.89 | (c)
61704.97 | 0 | -0.033 | -11.715 | -11.748 | -1309 | -1223 | -1192 | 1076 |  | 5556а | Нарушение формы кольцевого шва | GWAN |  | 01:47 | 02:01 | 02:06 | 0 | 233 |  | EXT | Нарушение формы кольцевого шва |  | (c)
61704.97 | 0 | -0.017 | -11.715 | -11.732 | -616 | -438 | -428 | 239 |  | 5556а | Нарушение формы кольцевого шва | GWAN |  | 03:39 | 04:08 | 04:10 | 0 | 377 |  | EXT | Нарушение формы кольцевого шва |  | (c)
61704.97 | 0 | -0.02 | -11.715 | -11.735 | 37 | 622 | 544 | 37 |  | 5556а | Нарушение формы кольцевого шва | GWAN |  | 05:25 | 06:59 | 06:46 | 0 | 1013 |  | EXT | Нарушение формы кольцевого шва |  | (c)
61704.97 | 0 | -0.031 | -11.715 | -11.746 | 1577 | 1703 | 1872 | 1577 |  | 5556а | Нарушение формы кольцевого шва | GWAN |  | 09:33 | 09:53 | 10:21 | 0 | 589 |  | EXT | Нарушение формы кольцевого шва |  | (c)
61711.213 | 6.243 | 6.213 | -5.472 | -5.502 | 49 | 234 | 208 | 49 | 5423 | 5556а |  | CORR | GENE | 05:26 | 05:56 | 05:52 | 79 | 319 | 11 | EXT |  | 0.89 | (c)
61716.685 | 0 | -0.029 | -11.685 | -11.714 | -2132 | -1969 | -2013 | 1893 |  | 5557а | Нарушение формы кольцевого шва | GWAN |  | 02:08 | 02:34 | 02:27 | 0 | 239 |  | EXT | Нарушение формы кольцевого шва |  | (c)
61716.685 | 0 | -0.02 | -11.685 | -11.705 | -113 | -10 | 181 | 0 |  | 5557а | Нарушение формы кольцевого шва | GWAN |  | 07:33 | 07:50 | 08:21 | 0 | 587 |  | EXT | Нарушение формы кольцевого шва |  | (c)
61721.52 | 4.835 | 4.818 | -6.85 | -6.867 | 1953 | 2039 | 2039 | 1953 | 4818 | 5557а |  | CORR | CIGR | 01:07 | 01:21 | 01:21 | 42 | 171 | 14 | EXT |  | 0.89 | (c)
61727.408 | 10.723 | 10.702 | -0.962 | -0.983 | -786 | -570 | -583 | 379 | 927 | 5557а |  | GOUG | GENE | 05:45 | 06:20 | 06:18 | 56 | 407 | 8 | EXT | Зона задиров. |  | (c)
61727.417 | 10.732 | 10.611 | -0.953 | -1.074 | -666 | -511 | -565 | 465 | 875 | 5557а |  | DENT | GENE | 06:04 | 06:29 | 06:21 | 199 | 201 | 0.8 | N/A | Глубина вмятины: 11 мм (0,8%). Линейка: 20 см в (1061 см; 06:29 ч:мин) Аномалия находится вблизи дефекта потери металла. |  | (c)
61729.895 | 0 | 0 | -11.15 | -11.15 | 888 | 956 | 953 | 888 | 0 | 5559а | Непровар / утяжина | GWAN |  | 04:02 | 04:14 | 04:13 | 0 | 131 | 11 | INT | Непровар / утяжина |  | (c)
61731.523 | 1.628 | 1.608 | -9.522 | -9.542 | -531 | -416 | -398 | 264 | 1608 | 5559а |  | CORR | GENE | 00:13 | 00:32 | 00:35 | 56 | 267 | 14 | EXT |  | 0.89 | (c)
61733.033 | 3.138 | 3.129 | -8.012 | -8.021 | 1025 | 1063 | 1068 | 1025 | 3129 | 5559а |  | CORR | CIGR | 04:25 | 04:31 | 04:31 | 21 | 85 | 11 | EXT |  | 0.89 | (c)
61734.095 | 4.2 | 4.173 | -6.95 | -6.977 | 1124 | 1204 | 1201 | 1124 | 4173 | 5559а |  | CORR | GENE | 04:41 | 04:54 | 04:53 | 77 | 154 | 14 | EXT |  | 0.89 | (c)
61740.318 | 10.423 | 10.4 | -0.727 | -0.75 | -468 | -396 | -377 | 286 | 709 | 5559а |  | CORR | CIGR | 00:24 | 00:35 | 00:38 | 41 | 182 | 10 | EXT |  | 0.89 | (c)
61741.376 | 0.331 | 0.298 | -11.414 | -11.447 | -246 | -124 | -115 | 0 | 298 | 5560 |  | CORR | GENE | 00:20 | 00:39 | 00:41 | 64 | 263 | 16 | EXT |  | 0.89 | (c)
61750.288 | 9.243 | 9.206 | -2.502 | -2.539 | -261 | -170 | -149 | 37 | 2458 | 5560 |  | CORR | GENE | 00:17 | 00:32 | 00:35 | 81 | 224 | 11 | EXT |  | 0.89 | (c)
61760.362 | 7.572 | 7.552 | -4.138 | -4.158 | -1331 | -1231 | -1231 | 1132 | 4120 | 5561 |  | CORR | CIGR | 00:22 | 00:38 | 00:38 | 38 | 199 | 9 | EXT |  | 0.89 | (c)
61761.414 | 8.624 | 8.603 | -3.086 | -3.107 | -1328 | -1210 | -1232 | 1136 | 3046 | 5561 |  | CORR | GENE | 00:22 | 00:41 | 00:38 | 61 | 192 | 11 | EXT |  | 0.89 | (c)
61770.454 | 5.954 | 5.942 | -5.751 | -5.763 | -1350 | -1260 | -1198 | 1047 | 5712 | 5562 |  | CORR | GENE | 00:07 | 00:21 | 00:31 | 51 | 303 | 12 | EXT |  | 0.89 | (c)
61771.525 | 7.025 | 6.991 | -4.68 | -4.714 | -1317 | -1158 | -1190 | 1064 | 4653 | 5562 |  | CORR | GENE | 00:12 | 00:38 | 00:32 | 61 | 252 | 15 | EXT |  | 0.89 | (c)
61782.542 | 6.337 | 6.31 | -4.553 | -4.58 | -1967 | -1819 | -1842 | 1717 | 4527 | 5563 |  | CORR | GENE | 00:19 | 00:43 | 00:39 | 53 | 250 | 14 | EXT |  | 0.89 | (c)
61783.526 | 7.321 | 7.152 | -3.569 | -3.738 | -277 | -179 | 69 | 0 | 3526 | 5563 |  | CORR | GENE | 04:52 | 05:08 | 05:48 | 212 | 692 | 10 | EXT |  | 0.91 | (c)
61784.284 | 8.079 | 7.99 | -2.811 | -2.9 | -254 | 248 | 73 | 0 | 2776 | 5563 |  | CORR | GENE | 04:56 | 06:17 | 05:49 | 124 | 653 | 13 | EXT |  | 0.9 | (c)
61790.748 | 3.653 | 3.58 | -8.067 | -8.14 | 106 | 257 | 220 | 106 | 3580 | 5564 |  | DENT | GENE | 06:03 | 06:27 | 06:22 | 177 | 229 | 0.4 | N/A | Глубина вмятины: 6 мм (0,4%). Линейка: 18 см в (358 см; 06:27 ч:мин) Аномалия находится вблизи продольного шва. |  | (c)
61798.362 | 11.267 | 11.252 | -0.453 | -0.468 | -1949 | -1905 | -1897 | 1846 | 440 | 5564 |  | CORR | CIGR | 00:31 | 00:38 | 00:40 | 28 | 103 | 10 | EXT |  | 0.89 | (c)
61798.815 | 0 | -0.038 | -11.735 | -11.773 | 1563 | -2098 | -1738 | 578 |  | 5565 | Нарушение формы кольцевого шва | GWAN |  | 08:03 | 10:12 | 11:10 | 0 | 2320 |  | EXT | Нарушение формы кольцевого шва |  | (c)
61813.077 | 2.527 | 2.511 | -8.783 | -8.799 | -716 | -651 | -634 | 552 | 2511 | 5566 |  | CORR | CIGR | 00:26 | 00:37 | 00:39 | 30 | 164 | 11 | EXT |  | 0.89 | (c)
61821.86 | 0 | -0.02 | -10.995 | -11.015 | -566 | 869 | 1090 | 0 |  | 5567а | Нарушение формы кольцевого шва | GWAN |  | 06:05 | 09:56 | 10:32 | 0 | 3312 |  | EXT | Нарушение формы кольцевого шва |  | (c)
61836.636 | 2.221 | 2.2 | -7.514 | -7.535 | -264 | -197 | -184 | 103 | 2200 | 5568а |  | CORR | GENE | 00:28 | 00:39 | 00:41 | 50 | 161 | 10 | EXT |  | 0.89 | (c)
61854.568 | 10.418 | 10.318 | -0.067 | -0.167 | 1383 | 1403 | 1403 | 1383 | 23 | 5569 |  | CORR | AXGR | 11:19 | 11:22 | 11:22 | 144 | 41 | 15 | EXT |  | 0.9 | (c)
61857.454 | 2.819 | 2.772 | -8.611 | -8.658 | -2229 | -1968 | -2015 | 1802 | 2772 | 5570 |  | CORR | GENE | 06:34 | 07:17 | 07:09 | 96 | 427 | 14 | EXT |  | 0.89 | (c)
61859.436 | 4.801 | 4.773 | -6.629 | -6.657 | -1871 | -1744 | -1756 | 1642 | 4773 | 5570 |  | CORR | GENE | 07:32 | 07:53 | 07:51 | 58 | 229 | 10 | EXT |  | 0.89 | (c)
61860.168 | 5.533 | 5.444 | -5.897 | -5.986 | 2046 | -2228 | -2077 | 1738 | 5444 | 5570 |  | CORR | GENE | 06:04 | 06:34 | 06:59 | 157 | 676 | 17 | EXT |  | 0.91 | (c)
61861.309 | 6.674 | 6.571 | -4.756 | -4.859 | 1517 | 1820 | 1718 | 1517 | 4725 | 5570 |  | CORR | GENE | 04:39 | 05:28 | 05:11 | 134 | 403 | 18 | EXT |  | 0.91 | (c)
61864.458 | 9.823 | 9.717 | -1.607 | -1.713 | -1977 | -1970 | -1876 | 1775 | 1555 | 5570 |  | CORR | GENE | 07:15 | 07:16 | 07:31 | 158 | 202 | 11 | EXT |  | 0.9 | (c)
61864.559 | 9.924 | 9.296 | -1.506 | -2.134 | -2154 | -2116 | -2079 | 2003 | 1359 | 5570 |  | CORR | GENE | 06:47 | 06:53 | 06:59 | 775 | 150 | 10 | EXT |  | 0.95 | (c)
61864.966 | 10.331 | 10.304 | -1.099 | -1.126 | -2023 | -1903 | -1911 | 1799 | 1075 | 5570 |  | CORR | GENE | 07:08 | 07:27 | 07:26 | 51 | 224 | 13 | EXT |  | 0.89 | (c)
61867.991 | 1.926 | 1.893 | -9.144 | -9.177 | 1231 | 1366 | 1369 | 1231 | 1893 | 5571 |  | CORR | GENE | 06:40 | 07:01 | 07:02 | 142 | 276 | 16 | EXT |  | 0.91 | (c)
61893.886 | 5.146 | 5.007 | -5.889 | -6.028 | 2011 | 2100 | 2161 | 2011 | 5007 | 5573 |  | DENT | GENE | 05:48 | 06:03 | 06:12 | 226 | 301 | 0.4 | N/A | Глубина вмятины: 6 мм (0,4%). Линейка: 23 см в (501 см; 06:03 ч:мин) |  | (c)
61894.633 | 5.893 | 5.881 | -5.142 | -5.154 | 84 | 137 | 134 | 84 | 5131 | 5573 |  | CORR | CIGR | 00:37 | 00:46 | 00:45 | 23 | 101 | 7 | EXT |  | 0.89 | (c)
61908.378 | 8.603 | 8.591 | -2.872 | -2.884 | 2011 | 2085 | -2175 | 1901 | 2783 | 5574 |  | CORR | GENE | 04:12 | 04:24 | 04:56 | 101 | 550 | 12 | EXT |  | 0.89 | (c)
61909.83 | 10.055 | 10.003 | -1.42 | -1.472 | 1144 | 1246 | 1329 | 1144 | 1383 | 5574 |  | CORR | GENE | 01:52 | 02:08 | 02:22 | 89 | 369 | 10 | EXT |  | 0.89 | (c)
61910.571 | 10.796 | 10.74 | -0.679 | -0.735 | 1465 | 1563 | 1542 | 1465 | 612 | 5574 |  | CORR | GENE | 02:44 | 02:60 | 02:56 | 123 | 154 | 10 | EXT |  | 0.89 | (c)
61911.724 | 0.474 | 0.322 | -11.271 | -11.423 | -239 | -212 | -156 | 74 | 322 | 5575 |  | CORR | GENE | 03:02 | 03:06 | 03:15 | 1342 | 165 | 11 | EXT |  | 0.97 | (c)
61914.217 | 2.967 | 2.942 | -8.778 | -8.803 | 920 | 974 | 973 | 920 | 2942 | 5575 |  | CORR | GENE | 06:09 | 06:18 | 06:17 | 51 | 107 | 11 | EXT |  | 0.89 | (c)
61914.698 | 3.448 | 3.244 | -8.297 | -8.501 | -115 | -85 | -75 | 36 | 3244 | 5575 |  | CORR | GENE | 03:22 | 03:27 | 03:28 | 375 | 79 | 10 | EXT |  | 0.93 | (c)
61918.621 | 7.371 | 7.33 | -4.374 | -4.415 | 1319 | 1529 | 1455 | 1319 | 4356 | 5575 |  | CORR | GENE | 07:13 | 07:47 | 07:35 | 59 | 272 | 10 | EXT |  | 0.89 | (c)
61921.108 | 9.858 | 9.843 | -1.887 | -1.902 | 876 | 931 | 947 | 876 | 1870 | 5575 |  | CORR | CIGR | 06:02 | 06:11 | 06:13 | 32 | 141 | 9 | EXT |  | 0.89 | (c)
61946.385 | 0 | -0.014 | -11.63 | -11.644 | 1778 | -1439 | -1986 | 1288 |  | 5578 | Нарушение формы кольцевого шва | GWAN |  | 01:34 | 04:55 | 03:27 | 0 | 1396 |  | EXT | Нарушение формы кольцевого шва |  | (c)
61946.537 | 0.152 | 0.083 | -11.478 | -11.547 | -952 | -923 | -916 | 880 | 83 | 5578 |  | CORR | GENE | 06:14 | 06:18 | 06:20 | 177 | 71 | 12 | EXT |  | 0.91 | (c)
61946.544 | 0.159 | 0.125 | -11.471 | -11.505 | -775 | -691 | -703 | 630 | 125 | 5578 |  | CORR | GENE | 06:42 | 06:56 | 06:54 | 74 | 146 | 11 | EXT |  | 0.89 | (c)
61946.718 | 0.333 | 0.268 | -11.297 | -11.362 | -958 | -804 | -704 | 449 | 268 | 5578 |  | CORR | GENE | 06:13 | 06:38 | 06:54 | 137 | 509 | 11 | EXT |  | 0.9 | (c)
61947.06 | 0.675 | 0.636 | -10.955 | -10.994 | -772 | -565 | -525 | 277 | 636 | 5578 |  | CORR | GENE | 06:43 | 07:16 | 07:23 | 73 | 494 | 12 | EXT |  | 0.89 | (c)
61947.54 | 1.155 | 1.129 | -10.475 | -10.501 | -262 | -169 | -149 | 36 | 1129 | 5578 |  | CORR | GENE | 08:05 | 08:20 | 08:23 | 55 | 227 | 10 | EXT |  | 0.89 | (c)
61947.6 | 1.215 | 1.169 | -10.415 | -10.461 | -1461 | -1244 | -1278 | 1096 | 1169 | 5578 |  | CORR | GENE | 04:52 | 05:27 | 05:21 | 111 | 365 | 12 | EXT |  | 0.89 | (c)
61947.924 | 1.539 | 1.465 | -10.091 | -10.165 | -1101 | -678 | -644 | 187 | 1465 | 5578 |  | CORR | GENE | 05:50 | 06:58 | 07:04 | 140 | 914 | 10 | EXT |  | 0.9 | (c)
61948.257 | 1.872 | 1.849 | -9.758 | -9.781 | 7 | 155 | 240 | 7 | 1849 | 5578 |  | CORR | GENE | 08:49 | 09:12 | 09:26 | 81 | 467 | 12 | EXT |  | 0.89 | (c)
61948.566 | 2.181 | 2.164 | -9.449 | -9.466 | 298 | 408 | 428 | 298 | 2164 | 5578 |  | CORR | GENE | 09:36 | 09:53 | 09:57 | 61 | 259 | 10 | EXT |  | 0.89 | (c)
61949.605 | 3.22 | 3.201 | -8.41 | -8.429 | -123 | -45 | -55 | 0 | 3201 | 5578 |  | CORR | CIGR | 08:28 | 08:40 | 08:39 | 45 | 135 | 11 | EXT |  | 0.89 | (c)
61951.105 | 4.72 | 4.691 | -6.91 | -6.939 | -231 | -70 | -103 | 0 | 4691 | 5578 |  | CORR | GENE | 08:10 | 08:36 | 08:31 | 61 | 255 | 11 | EXT |  | 0.89 | (c)
61951.599 | 5.214 | 5.184 | -6.416 | -6.446 | 142 | 216 | 214 | 142 | 5184 | 5578 |  | CORR | GENE | 09:10 | 09:22 | 09:22 | 58 | 143 | 10 | EXT |  | 0.89 | (c)
61952.283 | 5.898 | 5.86 | -5.732 | -5.77 | -619 | -538 | -504 | 389 | 5698 | 5578 |  | CORR | GENE | 07:08 | 07:21 | 07:26 | 72 | 230 | 10 | EXT |  | 0.89 | (c)
61952.376 | 5.991 | 5.873 | -5.639 | -5.757 | -238 | -155 | -13 | 0 | 5604 | 5578 |  | CORR | GENE | 08:09 | 08:22 | 08:45 | 153 | 450 | 14 | EXT |  | 0.9 | (c)
61956.553 | 10.168 | 10.148 | -1.462 | -1.482 | -240 | -100 | -116 | 0 | 1429 | 5578 |  | CORR | GENE | 08:09 | 08:31 | 08:29 | 53 | 247 | 14 | EXT |  | 0.89 | (c)
61958.015 | 0 | -0.021 | -10.105 | -10.126 | -1474 | -553 | -950 | 426 |  | 5579а | Нарушение формы кольцевого шва | GWAN |  | 01:20 | 03:48 | 02:44 | 0 | 1049 |  | EXT | Нарушение формы кольцевого шва |  | (c)
61958.015 | 0 | -0.019 | -10.105 | -10.124 | 867 | 1340 | 1279 | 867 |  | 5579а | Нарушение формы кольцевого шва | GWAN |  | 07:38 | 08:54 | 08:44 | 0 | 823 |  | EXT | Нарушение формы кольцевого шва |  | (c)
61961.988 | 3.973 | 3.925 | -6.132 | -6.18 | -369 | -289 | -180 | 0 | 3925 | 5579а |  | CORR | GENE | 04:18 | 04:31 | 04:49 | 81 | 378 | 13 | EXT |  | 0.89 | (c)
61962.553 | 4.538 | 4.489 | -5.567 | -5.616 | -744 | -630 | -635 | 526 | 4489 | 5579а |  | CORR | GENE | 03:18 | 03:36 | 03:35 | 81 | 217 | 12 | EXT |  | 0.89 | (c)
61963.125 | 5.11 | 5.062 | -4.995 | -5.043 | -762 | -639 | -638 | 514 | 4921 | 5579а |  | CORR | GENE | 03:15 | 03:35 | 03:35 | 122 | 248 | 11 | EXT |  | 0.9 | (c)
61964.302 | 6.287 | 6.199 | -3.818 | -3.906 | -596 | -489 | -342 | 88 | 3781 | 5579а |  | CORR | GENE | 03:41 | 03:59 | 04:22 | 125 | 508 | 10 | EXT |  | 0.89 | (c)
61973.253 | 2.873 | 2.854 | -7.467 | -7.486 | -149 | -33 | -27 | 0 | 2854 | 5580а |  | CORR | GENE | 03:12 | 03:31 | 03:32 | 90 | 245 | 11 | EXT |  | 0.89 | (c)
61973.627 | 3.247 | 3.185 | -7.093 | -7.155 | 1650 | 1786 | 1782 | 1650 | 3185 | 5580а |  | CORR | GENE | 08:03 | 08:25 | 08:24 | 170 | 264 | 10 | EXT |  | 0.9 | (c)
61973.951 | 3.571 | 3.537 | -6.769 | -6.803 | -133 | -20 | -61 | 0 | 3537 | 5580а |  | CORR | GENE | 03:15 | 03:33 | 03:27 | 50 | 144 | 13 | EXT |  | 0.89 | (c)
61974.063 | 3.683 | 3.658 | -6.657 | -6.682 | 1418 | 1572 | 1528 | 1418 | 3658 | 5580а |  | CORR | GENE | 07:25 | 07:50 | 07:43 | 57 | 220 | 10 | EXT |  | 0.89 | (c)
61974.201 | 3.821 | 3.601 | -6.519 | -6.739 | 75 | 87 | 117 | 75 | 3601 | 5580а |  | CORR | GENE | 03:49 | 03:50 | 03:55 | 344 | 82 | 12 | EXT |  | 0.93 | (c)
61974.497 | 4.117 | 4.084 | -6.223 | -6.256 | -607 | -483 | -493 | 380 | 4084 | 5580а |  | CORR | GENE | 01:58 | 02:18 | 02:17 | 123 | 226 | 11 | EXT |  | 0.9 | (c)
61975.184 | 4.804 | 4.781 | -5.536 | -5.559 | 684 | 783 | 774 | 684 | 4781 | 5580а |  | CORR | GENE | 05:27 | 05:43 | 05:41 | 60 | 181 | 10 | EXT |  | 0.89 | (c)
61975.36 | 4.98 | 4.912 | -5.36 | -5.428 | -405 | -237 | -230 | 55 | 4912 | 5580а |  | CORR | GENE | 02:31 | 02:58 | 02:59 | 239 | 350 | 14 | EXT |  | 0.92 | (c)
61980.72 | 0 | -0.022 | -11.715 | -11.737 | 2081 | -1433 | -1668 | 955 |  | 5581 | Нарушение формы кольцевого шва | GWAN |  | 00:41 | 03:14 | 02:36 | 0 | 1425 |  | EXT | Нарушение формы кольцевого шва |  | (c)
62002.835 | 0 | -0.018 | -11.405 | -11.423 | 1934 | 2093 | 2135 | 1934 |  | 5583 | Нарушение формы кольцевого шва | GWAN |  | 04:27 | 04:52 | 04:59 | 0 | 403 |  | EXT | Нарушение формы кольцевого шва |  | (c)
62024.246 | 10.006 | 9.825 | -1.404 | -1.585 | -56 | -24 | 0 | 0 | 1222 | 5584 |  | LWAN | GENE | 11:44 | 11:49 | 11:53 | 363 | 113 |  | EXT | Эквивалент потери металла 12%. Аномалия находится на упругопластическом изгибе: R=536 D, максимальное растяжение на 6.1 час. |  | (c)
62083.27 | 0 | -0.033 | -11.29 | -11.323 | -704 | -141 | 86 | 0 |  | 5590 | Нарушение формы кольцевого шва | GWAN |  | 00:42 | 02:13 | 02:50 | 0 | 1580 |  | EXT | Нарушение формы кольцевого шва |  | (c)
62083.27 | 0 | -0.027 | -11.29 | -11.317 | 1634 | -1663 | -1980 | 0 |  | 5590 | Нарушение формы кольцевого шва | GWAN |  | 06:60 | 10:07 | 09:16 | 0 | 1694 |  | EXT | Нарушение формы кольцевого шва |  | (c)
62094.56 | 0 | -0.029 | -11.095 | -11.124 | -1967 | -462 | -620 | 263 |  | 5591 | Нарушение формы кольцевого шва | GWAN |  | 06:55 | 10:58 | 10:32 | 0 | 2695 |  | EXT | Нарушение формы кольцевого шва |  | (c)
62105.655 | 0 | -0.013 | -11.485 | -11.498 | -1191 | 804 | -130 | 0 |  | 5592 | Нарушение формы кольцевого шва | GWAN |  | 07:43 | 01:05 | 10:34 | 0 | 2122 |  | EXT | Нарушение формы кольцевого шва |  | (c)
62105.655 | 0 | -0.009 | -11.485 | -11.494 | 1217 | 1565 | 1538 | 371 |  | 5592 | Нарушение формы кольцевого шва | GWAN |  | 02:11 | 03:08 | 03:03 | 0 | 643 |  | EXT | Нарушение формы кольцевого шва |  | (c)
62117.14 | 0 | -0.016 | -11.395 | -11.411 | -886 | 515 | 1044 | 744 |  | 5593 | Нарушение формы кольцевого шва | GWAN |  | 11:23 | 03:09 | 16:34 | 0 | 3861 |  | EXT | Нарушение формы кольцевого шва |  | (c)
62128.535 | 0 | -0.001 | -11.595 | -11.596 | 1584 | 2089 | -2226 | 0 |  | 5594 | Нарушение формы кольцевого шва | GWAN |  | 02:37 | 03:59 | 04:22 | 0 | 1301 |  | EXT | Нарушение формы кольцевого шва |  | (c)
62128.535 | 0 | -0.005 | -11.595 | -11.6 | -935 | -605 | -671 | 406 |  | 5594 | Нарушение формы кольцевого шва | GWAN |  | 07:51 | 08:44 | 08:34 | 0 | 529 |  | EXT | Нарушение формы кольцевого шва |  | (c)
62128.535 | 0 | -0.024 | -11.595 | -11.619 | 61 | 584 | 594 | 61 |  | 5594 | Нарушение формы кольцевого шва | GWAN |  | 10:32 | 11:56 | 11:58 | 0 | 1067 |  | EXT | Нарушение формы кольцевого шва |  | (c)
62132.192 | 3.657 | 3.645 | -7.938 | -7.95 | -1410 | -1331 | -1339 | 821 | 3645 | 5594 |  | CORR | CIGR | 06:34 | 06:47 | 06:46 | 24 | 141 | 10 | EXT |  | 0.89 | (c)
62145.94 | 5.81 | 3.966 | -5.485 | -7.329 | 2123 | 2155 | 2147 | 60 | 3966 | 5595 |  | SCC | GENE | 04:17 | 04:22 | 04:20 | 1954 | 48 | 10 | EXT | Аномалия находится в зоне сварного шва. | 1 | (b)
62147.857 | 7.727 | 6.628 | -3.568 | -4.667 | 2131 | 2168 | 2163 | 37 | 3122 | 5595 |  | SCC | GENE | 04:18 | 04:24 | 04:23 | 1545 | 62 | 10 | EXT | Аномалия находится в зоне сварного шва. | 1 | (b)
62151.425 | 0 | -0.019 | -11.425 | -11.444 | 1276 | 2125 | -1170 | 0 |  | 5596а | Нарушение формы кольцевого шва | GWAN |  | 02:44 | 05:01 | 08:09 | 0 | 4030 |  | EXT | Нарушение формы кольцевого шва |  | (c)
62172.419 | 9.569 | 9.535 | -2.096 | -2.13 | 179 | 306 | 304 | 179 | 2059 | 5596б |  | CORR | GENE | 11:08 | 11:29 | 11:29 | 71 | 251 | 15 | EXT |  | 0.89 | (c)
62175.876 | 1.361 | 1.337 | -7.334 | -7.358 | -1917 | -1702 | -1778 | 1638 | 1337 | 5598а |  | CORR | GENE | 08:27 | 09:02 | 08:50 | 49 | 278 | 15 | EXT |  | 0.89 | (c)
62176.027 | 1.512 | 1.5 | -7.183 | -7.195 | -1491 | -1430 | -1416 | 1340 | 1500 | 5598а |  | CORR | CIGR | 09:36 | 09:46 | 09:48 | 35 | 151 | 13 | EXT |  | 0.89 | (c)
62176.883 | 2.368 | 2.352 | -6.327 | -6.343 | -1466 | -1405 | -1217 | 968 | 2352 | 5598а |  | CORR | GENE | 09:40 | 09:50 | 10:20 | 85 | 499 | 12 | EXT |  | 0.89 | (c)
62179.907 | 5.392 | 5.239 | -3.303 | -3.456 | 1532 | 1586 | 1587 | 1532 | 3183 | 5598а |  | CORR | GENE | 05:44 | 05:53 | 05:53 | 273 | 111 | 10 | EXT |  | 0.92 | (c)
62180.168 | 5.653 | 5.595 | -3.042 | -3.1 | -1786 | -1710 | -1598 | 1410 | 3014 | 5598а |  | CORR | GENE | 08:48 | 09:01 | 09:19 | 86 | 377 | 16 | EXT |  | 0.89 | (c)
62180.263 | 5.748 | 5.73 | -2.947 | -2.965 | -1836 | -1758 | -1762 | 1689 | 2919 | 5598а |  | CORR | CIGR | 08:40 | 08:53 | 08:52 | 46 | 147 | 11 | EXT |  | 0.89 | (c)
62180.546 | 6.031 | 5.965 | -2.664 | -2.73 | -1562 | -1472 | -1318 | 1075 | 2633 | 5598а |  | CORR | GENE | 09:25 | 09:39 | 10:04 | 97 | 487 | 10 | EXT |  | 0.89 | (c)
62181.43 | 6.915 | 6.884 | -1.78 | -1.811 | -1798 | -1704 | -1722 | 1646 | 1759 | 5598а |  | CORR | GENE | 08:46 | 09:02 | 08:59 | 52 | 151 | 13 | EXT |  | 0.89 | (c)
62183.134 | 8.619 | 8.603 | -0.076 | -0.092 | -2003 | -1902 | -1898 | 1794 | 37 | 5598а |  | CORR | GENE | 08:13 | 08:30 | 08:30 | 55 | 209 | 15 | EXT |  | 0.89 | (c)
62191.255 | 5.585 | 5.557 | -6.4 | -6.428 | 2123 | -2024 | -2125 | 1913 | 5557 | 5598в |  | GOUG | GENE | 10:25 | 11:16 | 10:59 | 64 | 425 | 9 | EXT | Задир. |  | (c)
62209.386 | 0.661 | 0.604 | -10.689 | -10.746 | -1860 | -1622 | -1703 | 370 | 604 | 5601а |  | CORR | GENE | 05:07 | 05:45 | 05:32 | 149 | 314 | 13 | EXT |  | 0.9 | (c)
62209.803 | 1.078 | 0.897 | -10.272 | -10.453 | -2064 | -1824 | -1888 | 166 | 897 | 5601а |  | GOUG | GENE | 04:34 | 05:12 | 05:02 | 526 | 352 | 9 | EXT | Зона задиров. |  | (c)
62214.262 | 5.537 | 4.912 | -5.813 | -6.438 | -1964 | -1920 | -1894 | 266 | 4912 | 5601а |  | CORR | GENE | 04:50 | 04:57 | 05:01 | 840 | 141 | 10 | EXT |  | 0.95 | (c)
62215.526 | 6.801 | 6.475 | -4.549 | -4.875 | -2058 | -1990 | -1988 | 172 | 3988 | 5601а |  | CORR | GENE | 04:35 | 04:46 | 04:46 | 887 | 140 | 11 | EXT |  | 0.96 | (c)
62223.549 | 3.474 | 1.365 | -7.891 | -10 | -2205 | -2163 | -2173 | 26 | 1365 | 5602а |  | CORR | GENE | 04:06 | 04:12 | 04:11 | 3043 | 64 | 13 | EXT |  | 1.01 | (b)
62247.782 | 4.807 | 4.737 | -6.193 | -6.263 | 1339 | 1351 | 1354 | 861 | 4737 | 5604 |  | CORR | AXGR | 04:25 | 04:27 | 04:27 | 143 | 31 | 12 | EXT |  | 0.9 | (c)
62248.651 | 5.676 | 5.658 | -5.324 | -5.342 | 1618 | 1717 | 1721 | 407 | 5293 | 5604 |  | CORR | GENE | 05:10 | 05:26 | 05:26 | 49 | 205 | 10 | EXT |  | 0.89 | (c)
62253.975 | 0 | -0.024 | -11.28 | -11.304 | -1654 | -24 | -568 | 518 |  | 5605 | Нарушение формы кольцевого шва | GWAN |  | 07:37 | 00:00 | 10:33 | 0 | 2172 |  | EXT | Нарушение формы кольцевого шва |  | (c)
62253.975 | 0 | -0.009 | -11.28 | -11.289 | 1612 | 1894 | 1971 | 0 |  | 5605 | Нарушение формы кольцевого шва | GWAN |  | 04:25 | 05:10 | 05:22 | 0 | 717 |  | EXT | Нарушение формы кольцевого шва |  | (c)
62265.255 | 0 | -0.025 | -3.98 | -4.005 | 455 | 555 | 883 | 455 |  | 5606 | Нарушение формы кольцевого шва | GWAN |  | 11:54 | 00:10 | 13:03 | 0 | 856 |  | EXT | Нарушение формы кольцевого шва |  | (c)
62265.255 | 0 | -0.022 | -3.98 | -4.002 | 1877 | -2157 | -1168 | 0 |  | 5606 | Нарушение формы кольцевого шва | GWAN |  | 03:43 | 04:52 | 07:32 | 0 | 2832 |  | EXT | Нарушение формы кольцевого шва |  | (c)
62275.685 | 0 | -0.009 | -11.595 | -11.604 | -926 | -343 | 27 | 0 |  | 5608 | Нарушение формы кольцевого шва | GWAN |  | 03:40 | 05:14 | 06:13 | 0 | 1906 |  | EXT | Нарушение формы кольцевого шва |  | (c)
62276.315 | 0.63 | 0.575 | -10.965 | -11.02 | -598 | -541 | -534 | 470 | 575 | 5608 |  | CORR | GENE | 04:33 | 04:42 | 04:43 | 84 | 128 | 12 | EXT |  | 0.89 | (c)
62287.28 | 0 | -0.027 | -11.375 | -11.402 | 699 | -1590 | 2125 | 699 |  | 5609 | Нарушение формы кольцевого шва | GWAN |  | 11:02 | 04:53 | 14:52 | 0 | 2852 |  | EXT | Нарушение формы кольцевого шва |  | (c)
62287.388 | 0.108 | 0.075 | -11.267 | -11.3 | -1775 | -1718 | -1728 | 1682 | 75 | 5609 |  | CORR | GENE | 04:23 | 04:32 | 04:30 | 68 | 92 | 14 | EXT |  | 0.89 | (c)
62298.655 | 0 | -0.033 | -11.72 | -11.753 | -1533 | -802 | -917 | 300 |  | 5610 | Нарушение формы кольцевого шва | GWAN |  | 10:41 | 00:39 | 12:20 | 0 | 1233 |  | EXT | Нарушение формы кольцевого шва Аномалия находится на упругопластическом изгибе: R=403 D, максимальное растяжение на 6.6 час. |  | (c)
62298.655 | 0 | -0.02 | -11.72 | -11.74 | 1363 | 1477 | 1902 | 1363 |  | 5610 | Нарушение формы кольцевого шва | GWAN |  | 06:28 | 06:47 | 07:55 | 0 | 1078 |  | EXT | Нарушение формы кольцевого шва Аномалия находится на упругопластическом изгибе: R=403 D, максимальное растяжение на 6.6 час. |  | (c)
62317.368 | 6.993 | 6.937 | -4.222 | -4.278 | -2139 | -2120 | -2124 | 91 | 4170 | 5611 |  | CORR | AXGR | 07:33 | 07:37 | 07:36 | 108 | 31 | 10 | EXT | Аномалия находится на упругопластическом изгибе: R=566 D, максимальное растяжение на 6.5 час. | 0.89 | (c)
62321.59 | 0 | -0.016 | -11.38 | -11.396 | 846 | 1754 | 2195 | 0 |  | 5612 | Нарушение формы кольцевого шва | GWAN |  | 00:49 | 03:16 | 04:27 | 0 | 2699 |  | EXT | Нарушение формы кольцевого шва Аномалия находится на упругопластическом изгибе: R=934 D, максимальное растяжение на 7.1 час. |  | (c)
62321.59 | 0 | -0.023 | -11.38 | -11.403 | -712 | -319 | -131 | 0 |  | 5612 | Нарушение формы кольцевого шва | GWAN |  | 08:38 | 09:41 | 10:11 | 0 | 1162 |  | EXT | Нарушение формы кольцевого шва Аномалия находится на упругопластическом изгибе: R=934 D, максимальное растяжение на 7.1 час. |  | (c)
62324.807 | 3.217 | 2.865 | -8.163 | -8.515 | -1481 | -1401 | -1393 | 749 | 2865 | 5612 |  | CORR | GENE | 06:33 | 06:46 | 06:48 | 451 | 176 | 10 | EXT |  | 0.93 | (c)
62332.97 | 0 | -0.019 | -11.52 | -11.539 | -1200 | -718 | -616 | 32 |  | 5613 | Нарушение формы кольцевого шва | GWAN |  | 11:18 | 00:36 | 12:52 | 0 | 1168 |  | EXT | Нарушение формы кольцевого шва |  | (c)
62332.97 | 0 | -0.006 | -11.52 | -11.526 | 1088 | 1172 | 1214 | 892 |  | 5613 | Нарушение формы кольцевого шва | GWAN |  | 05:28 | 05:41 | 05:48 | 0 | 251 |  | EXT | Нарушение формы кольцевого шва |  | (c)
62332.97 | 0 | -0.019 | -11.52 | -11.539 | 1868 | -2185 | -2021 | 0 |  | 5613 | Нарушение формы кольцевого шва | GWAN |  | 07:33 | 08:39 | 09:06 | 0 | 1143 |  | EXT | Нарушение формы кольцевого шва |  | (c)
62336.685 | 3.715 | 3.678 | -7.805 | -7.842 | 421 | 570 | 564 | 421 | 3678 | 5613 |  | CORR | GENE | 03:40 | 04:04 | 04:03 | 67 | 287 | 14 | EXT |  | 0.89 | (c)
62338.792 | 5.822 | 5.822 | -5.698 | -5.698 | 1155 | 1196 | 1227 | 933 | 5626 | 5613 |  | GOUG | GENE | 05:38 | 05:45 | 05:50 | 72 | 143 | 5 | EXT | Задир. |  | (c)
62349.324 | 4.834 | 4.8 | -6.371 | -6.405 | 1397 | 1505 | 1480 | 1397 | 4800 | 5614 |  | CORR | GENE | 04:10 | 04:27 | 04:23 | 62 | 167 | 10 | EXT |  | 0.89 | (c)
62350.269 | 5.779 | 5.744 | -5.426 | -5.461 | 1198 | 1266 | 1307 | 1198 | 5388 | 5614 |  | CORR | GENE | 03:38 | 03:49 | 03:55 | 73 | 218 | 10 | EXT |  | 0.89 | (c)
62362.429 | 6.734 | 6.712 | -4.661 | -4.683 | 2054 | 2101 | 2115 | 2054 | 4618 | 5615 |  | CORR | GENE | 02:50 | 02:57 | 02:60 | 65 | 123 | 10 | EXT |  | 0.89 | (c)
62366.041 | 10.346 | 10.292 | -1.049 | -1.103 | -2043 | -1960 | -1980 | 1917 | 1013 | 5615 |  | CORR | GENE | 03:48 | 04:02 | 03:59 | 90 | 126 | 14 | EXT |  | 0.89 | (c)
62367.09 | 0 | -0.022 | -11.725 | -11.747 | 1979 | -1223 | -474 | 1534 |  | 5616 | Нарушение формы кольцевого шва | GWAN |  | 10:55 | 02:18 | 16:19 | 0 | 4017 |  | EXT | Нарушение формы кольцевого шва |  | (c)
62390.18 | 0 | -0.033 | -11.205 | -11.238 | -1464 | -532 | -163 | 767 |  | 5618 | Нарушение формы кольцевого шва | GWAN |  | 10:43 | 01:13 | 14:12 | 0 | 2601 |  | EXT | Нарушение формы кольцевого шва |  | (c)
62390.18 | 0 | -0.014 | -11.205 | -11.219 | 1366 | 1439 | 1823 | 0 |  | 5618 | Нарушение формы кольцевого шва | GWAN |  | 06:19 | 06:31 | 07:33 | 0 | 913 |  | EXT | Нарушение формы кольцевого шва |  | (c)
62413.587 | 0.802 | 0.755 | -10.663 | -10.71 | -995 | -920 | -886 | 777 | 755 | 5620 |  | CORR | GENE | 04:14 | 04:26 | 04:32 | 124 | 218 | 10 | EXT |  | 0.89 | (c)
62459.075 | 0 | -0.025 | -11.715 | -11.74 | -107 | 10 | -5 | 0 |  | 5624 | Нарушение формы кольцевого шва | GWAN |  | 03:12 | 03:31 | 03:29 | 0 | 205 |  | EXT | Нарушение формы кольцевого шва |  | (c)
62482.627 | 0.572 | 0.559 | -10.988 | -11.001 | -1923 | -1855 | -1852 | 1781 | 559 | 5626 |  | CORR | CIGR | 05:36 | 05:47 | 05:47 | 32 | 141 | 10 | EXT |  | 0.89 | (c)
62483.123 | 1.068 | 1.034 | -10.492 | -10.526 | -2074 | -1998 | -1802 | 1529 | 1034 | 5626 |  | CORR | GENE | 05:11 | 05:23 | 05:55 | 94 | 545 | 18 | EXT |  | 0.9 | (c)
62483.501 | 1.446 | 1.423 | -10.114 | -10.137 | -2110 | -1752 | -1868 | 1626 | 1423 | 5626 |  | CORR | GENE | 05:05 | 06:03 | 05:44 | 108 | 484 | 13 | EXT |  | 0.9 | (c)
62486.521 | 4.466 | 4.417 | -7.094 | -7.143 | -2126 | -2062 | -1943 | 1759 | 4417 | 5626 |  | CORR | GENE | 05:03 | 05:13 | 05:32 | 86 | 367 | 10 | EXT |  | 0.89 | (c)
62486.728 | 4.673 | 4.625 | -6.887 | -6.935 | 2170 | -2132 | -2124 | 1957 | 4625 | 5626 |  | CORR | GENE | 04:36 | 05:02 | 05:03 | 76 | 334 | 10 | EXT |  | 0.89 | (c)
62486.878 | 4.823 | 4.78 | -6.737 | -6.78 | -2012 | -1875 | -1881 | 1750 | 4780 | 5626 |  | CORR | GENE | 05:21 | 05:43 | 05:42 | 85 | 263 | 11 | EXT |  | 0.89 | (c)
62488.218 | 6.163 | 6.053 | -5.397 | -5.507 | -1839 | -1610 | -1468 | 1097 | 5352 | 5626 |  | CORR | GENE | 05:49 | 06:26 | 06:49 | 155 | 742 | 11 | EXT |  | 0.9 | (c)
62499.979 | 6.364 | 6.285 | -5.071 | -5.15 | 866 | 1301 | 1174 | 866 | 4990 | 5627 |  | CORR | GENE | 05:29 | 06:39 | 06:19 | 160 | 617 | 15 | EXT |  | 0.91 | (c)
62501.093 | 7.478 | 7.416 | -3.957 | -4.019 | 864 | 1080 | 1235 | 864 | 3875 | 5627 |  | CORR | GENE | 05:28 | 06:03 | 06:28 | 144 | 743 | 12 | EXT |  | 0.9 | (c)
62501.522 | 7.907 | 7.838 | -3.528 | -3.597 | 591 | 1167 | 989 | 591 | 3489 | 5627 |  | CORR | GENE | 04:44 | 06:17 | 05:49 | 108 | 795 | 14 | EXT |  | 0.9 | (c)
62502.081 | 8.466 | 8.438 | -2.969 | -2.997 | 835 | 1186 | 1058 | 835 | 2913 | 5627 |  | CORR | GENE | 05:24 | 06:20 | 05:60 | 84 | 446 | 13 | EXT |  | 0.89 | (c)
62502.385 | 8.77 | 8.69 | -2.665 | -2.745 | 656 | 1078 | 946 | 656 | 2633 | 5627 |  | CORR | GENE | 04:55 | 06:03 | 05:42 | 112 | 581 | 11 | EXT |  | 0.89 | (c)
62503.329 | 9.714 | 9.682 | -1.721 | -1.753 | 903 | 1033 | 1052 | 903 | 1666 | 5627 |  | CORR | GENE | 05:35 | 05:56 | 05:59 | 87 | 299 | 14 | EXT |  | 0.89 | (c)
62508.929 | 3.879 | 3.853 | -7.426 | -7.452 | 2147 | -2193 | -2208 | 2101 | 3853 | 5628 |  | CORR | GENE | 06:22 | 06:41 | 06:39 | 99 | 213 | 12 | EXT |  | 0.89 | (c)
62522.25 | 5.895 | 5.895 | -5.44 | -5.44 | -868 | -861 | -733 | 598 | 5300 | 5629 |  | GOUG | GENE | 06:12 | 06:13 | 06:33 | 140 | 270 | 6 | EXT | Задир. |  | (c)
62527.69 | 0 | -0.002 | -11.52 | -11.522 | 1351 | 1626 | 1534 | 1351 |  | 5630 | Нарушение формы кольцевого шва | GWAN |  | 06:10 | 06:55 | 06:40 | 0 | 367 |  | EXT | Нарушение формы кольцевого шва |  | (c)
62539.21 | 0 | -0.015 | -10.535 | -10.55 | -1153 | -704 | -683 | 213 |  | 5631 | Нарушение формы кольцевого шва | GWAN |  | 01:20 | 02:32 | 02:36 | 0 | 940 |  | EXT | Нарушение формы кольцевого шва |  | (c)
62539.21 | 0 | -0.026 | -10.535 | -10.561 | 1532 | 1573 | 2087 | 1532 |  | 5631 | Нарушение формы кольцевого шва | GWAN |  | 08:33 | 08:40 | 10:03 | 0 | 1111 |  | EXT | Нарушение формы кольцевого шва |  | (c)
62543.855 | 4.645 | 4.615 | -5.89 | -5.92 | -2099 | -1964 | -1885 | 1671 | 4615 | 5631 |  | CORR | GENE | 10:47 | 11:09 | 11:22 | 88 | 428 | 10 | EXT |  | 0.89 | (c)
62549.745 | 0 | -0.024 | -11.63 | -11.654 | -191 | -80 | -68 | 0 |  | 5632 | Нарушение формы кольцевого шва | GWAN |  | 02:05 | 02:23 | 02:25 | 0 | 247 |  | EXT | Нарушение формы кольцевого шва |  | (c)
62603.958 | 8.373 | 8.34 | -2.977 | -3.01 | 1991 | 2118 | 2094 | 34 | 2939 | 5636 |  | CORR | GENE | 02:30 | 02:50 | 02:46 | 71 | 206 | 12 | EXT | Аномалия находится на отводе. | 0.89 | (c)
62605.966 | 10.381 | 10.353 | -0.969 | -0.997 | -50 | 83 | 79 | 0 | 940 | 5636 |  | CORR | GENE | 09:00 | 09:22 | 09:21 | 57 | 258 | 10 | EXT | Аномалия находится на отводе. | 0.89 | (c)
62606.935 | 0 | -0.048 | -11.25 | -11.298 | -367 | 283 | 138 | 0 |  | 5637 | Нарушение формы кольцевого шва | GWAN |  | 07:59 | 09:44 | 09:21 | 0 | 1010 |  | EXT | Нарушение формы кольцевого шва Аномалия находится на отводе. |  | (c)
62608.604 | 1.669 | 1.489 | -9.581 | -9.761 | -979 | -743 | -763 | 547 | 1489 | 5637 |  | DENT | GENE | 06:20 | 06:59 | 06:55 | 321 | 433 | 0.6 | N/A | Глубина вмятины: 9 мм (0,6%). Линейка: 32 см в (149 см; 06:59 ч:мин) Аномалия находится на отводе. |  | (c)
62629.02 | 0 | -0.018 | -11.305 | -11.323 | 1078 | 1962 | 2119 | 1078 |  | 5639 | Нарушение формы кольцевого шва | GWAN |  | 04:27 | 06:50 | 07:15 | 0 | 2082 |  | EXT | Нарушение формы кольцевого шва |  | (c)
62734.108 | 3.368 | 3.345 | -7.547 | -7.57 | -1384 | -1288 | -1273 | 1162 | 3345 | 5648 |  | CORR | GENE | 06:04 | 06:20 | 06:22 | 54 | 222 | 10 | EXT |  | 0.89 | (c)
62764.918 | 1.058 | 1.038 | -10.647 | -10.667 | -798 | -755 | -741 | 683 | 1038 | 5651 |  | CORR | GENE | 05:41 | 05:48 | 05:51 | 52 | 115 | 10 | EXT |  | 0.89 | (c)
62771.429 | 7.569 | 7.527 | -4.136 | -4.178 | -351 | -143 | -247 | 143 | 4114 | 5651 |  | GOUG | GENE | 06:53 | 07:27 | 07:10 | 64 | 208 | 6 | EXT | Задир. |  | (c)
62775.257 | 11.397 | 11.311 | -0.308 | -0.394 | -929 | -823 | -748 | 566 | 244 | 5651 |  | CORR | GENE | 05:20 | 05:37 | 05:49 | 150 | 362 | 10 | EXT |  | 0.9 | (c)
62775.565 | 0 | -0.03 | -11.58 | -11.61 | 0 | 1067 | 1014 | 0 |  | 5652 | Нарушение формы кольцевого шва | GWAN |  | 09:06 | 11:58 | 11:50 | 0 | 2028 |  | EXT | Нарушение формы кольцевого шва |  | (c)
62775.755 | 0.19 | 0.152 | -11.39 | -11.428 | -1305 | -1094 | -1122 | 938 | 152 | 5652 |  | CORR | GENE | 05:35 | 06:09 | 06:05 | 53 | 368 | 11 | EXT |  | 0.89 | (c)
62785.955 | 10.39 | 10.377 | -1.19 | -1.203 | -1423 | -1312 | -1312 | 1200 | 1158 | 5652 |  | CORR | CIGR | 05:16 | 05:34 | 05:34 | 45 | 223 | 10 | EXT |  | 0.89 | (c)
62796.877 | 9.732 | 9.71 | -1.958 | -1.98 | -1056 | -917 | -942 | 827 | 1895 | 5653 |  | CORR | GENE | 05:19 | 05:41 | 05:37 | 85 | 229 | 11 | EXT |  | 0.89 | (c)
62798.888 | 0.053 | 0.012 | -11.672 | -11.713 | -362 | -348 | -345 | 328 | 12 | 5654 |  | CORR | AXGR | 04:46 | 04:49 | 04:49 | 150 | 34 | 12 | EXT |  | 0.9 | (c)
62810.56 | 0 | 0 | -11.48 | -11.48 | 1932 | -1871 | -2149 | 1769 | 0 | 5655 | Смещение кромок | GWAN |  | 00:04 | 01:50 | 01:05 | 0 | 760 | 22 | EXT | Смещение кромок Вовнутрь Величина смещения - 3.4 мм. |  | (c)
62810.56 | 0 | -0.033 | -11.48 | -11.513 | -380 | 915 | 747 | 0 |  | 5655 | Нарушение формы кольцевого шва | GWAN |  | 05:51 | 09:20 | 08:53 | 0 | 2255 |  | EXT | Нарушение формы кольцевого шва |  | (c)
62822.04 | 0 | -0.018 | -11.505 | -11.523 | 773 | -2136 | 1933 | 773 |  | 5656 | Нарушение формы кольцевого шва | GWAN |  | 06:27 | 10:38 | 09:34 | 0 | 2320 |  | EXT | Нарушение формы кольцевого шва |  | (c)
62828.159 | 6.119 | 5.65 | -5.386 | -5.855 | 489 | 614 | 582 | 489 | 5260 | 5656 |  | CORR | GENE | 05:41 | 06:01 | 05:56 | 595 | 185 | 11 | EXT |  | 0.95 | (c)
62829.002 | 6.962 | 6.897 | -4.543 | -4.608 | 458 | 493 | 564 | 458 | 4531 | 5656 |  | CORR | GENE | 05:36 | 05:42 | 05:53 | 77 | 211 | 11 | EXT |  | 0.89 | (c)
62829.312 | 7.272 | 7.208 | -4.233 | -4.297 | 554 | 636 | 663 | 554 | 4209 | 5656 |  | CORR | GENE | 05:52 | 06:05 | 06:09 | 88 | 218 | 10 | EXT |  | 0.89 | (c)
62830.112 | 8.072 | 8.052 | -3.433 | -3.453 | 435 | 585 | 547 | 435 | 3404 | 5656 |  | CORR | GENE | 05:33 | 05:57 | 05:51 | 49 | 224 | 10 | EXT |  | 0.89 | (c)
62845.165 | 0 | -0.022 | -11.66 | -11.682 | -329 | 717 | 1802 | 0 |  | 5658 | Нарушение формы кольцевого шва | GWAN |  | 07:09 | 09:57 | 12:53 | 0 | 4262 |  | EXT | Нарушение формы кольцевого шва |  | (c)
62854.791 | 9.626 | 9.557 | -2.034 | -2.103 | -917 | -828 | -798 | 680 | 2002 | 5658 |  | CORR | GENE | 05:34 | 05:48 | 05:53 | 101 | 236 | 11 | EXT |  | 0.89 | (c)
62855.03 | 9.865 | 9.856 | -1.795 | -1.804 | -1836 | -1820 | -1819 | 1801 | 1787 | 5658 |  | CORR | CIGR | 03:05 | 03:08 | 03:08 | 17 | 36 | 15 | EXT |  | 0.89 | (c)
62856.825 | 0 | -0.04 | -10.545 | -10.585 | 1444 | -1784 | 2176 | 1444 |  | 5659 | Нарушение формы кольцевого шва | GWAN |  | 09:47 | 01:06 | 11:45 | 0 | 1464 |  | EXT | Нарушение формы кольцевого шва |  | (c)
62867.181 | 10.356 | 10.294 | -0.189 | -0.251 | -461 | -399 | -372 | 283 | 79 | 5659 |  | CORR | GENE | 04:40 | 04:50 | 04:54 | 172 | 179 | 11 | EXT |  | 0.9 | (c)
62869.982 | 2.612 | 2.594 | -9.073 | -9.091 | -1734 | -1638 | -1617 | 1499 | 2594 | 5660 |  | CORR | GENE | 04:56 | 05:11 | 05:14 | 57 | 235 | 11 | EXT |  | 0.89 | (c)
62875.966 | 8.596 | 8.308 | -3.089 | -3.377 | -2084 | -2003 | -2006 | 1929 | 2992 | 5660 |  | CORR | GENE | 03:59 | 04:12 | 04:12 | 385 | 155 | 12 | EXT |  | 0.94 | (c)
62876.778 | 9.408 | 9.29 | -2.277 | -2.395 | -2083 | -1959 | -1964 | 1844 | 2138 | 5660 |  | CORR | GENE | 03:59 | 04:19 | 04:18 | 257 | 239 | 9 | EXT |  | 0.91 | (c)
62877.147 | 9.777 | 9.697 | -1.908 | -1.988 | -2007 | -1871 | -1705 | 1403 | 1812 | 5660 |  | CORR | GENE | 04:12 | 04:33 | 05:00 | 176 | 604 | 15 | EXT |  | 0.91 | (c)
62877.412 | 10.042 | 9.979 | -1.643 | -1.706 | -1936 | -1566 | -1562 | 1189 | 1597 | 5660 |  | CORR | GENE | 04:23 | 05:23 | 05:23 | 109 | 747 | 11 | EXT |  | 0.89 | (c)
62877.532 | 10.162 | 10.133 | -1.523 | -1.552 | -1794 | -1713 | -1712 | 1631 | 1490 | 5660 |  | CORR | GENE | 04:46 | 04:59 | 04:59 | 62 | 163 | 11 | EXT |  | 0.89 | (c)
62879.145 | 0.09 | 0.059 | -11.6 | -11.631 | 681 | 799 | 843 | 681 | 59 | 5661 |  | CORR | GENE | 06:46 | 07:05 | 07:12 | 108 | 322 | 13 | EXT |  | 0.9 | (c)
62882.084 | 3.029 | 3 | -8.661 | -8.69 | 377 | 475 | 456 | 377 | 3000 | 5661 |  | CORR | GENE | 05:57 | 06:13 | 06:10 | 48 | 158 | 15 | EXT |  | 0.89 | (c)
62882.435 | 3.38 | 3.359 | -8.31 | -8.331 | 49 | 156 | 140 | 49 | 3359 | 5661 |  | CORR | GENE | 05:04 | 05:22 | 05:19 | 53 | 182 | 10 | EXT |  | 0.89 | (c)
62882.577 | 3.522 | 3.516 | -8.168 | -8.174 | -186 | -73 | -97 | 8 | 3516 | 5661 |  | CORR | CIGR | 04:26 | 04:45 | 04:41 | 28 | 178 | 13 | EXT |  | 0.89 | (c)
62882.903 | 3.848 | 3.82 | -7.842 | -7.87 | 53 | 135 | 151 | 53 | 3820 | 5661 |  | CORR | GENE | 05:05 | 05:18 | 05:21 | 64 | 198 | 13 | EXT |  | 0.89 | (c)
62883.833 | 4.778 | 4.657 | -6.912 | -7.033 | 162 | 229 | 452 | 162 | 4657 | 5661 |  | CORR | GENE | 05:23 | 05:33 | 06:09 | 159 | 580 | 12 | EXT |  | 0.9 | (c)
62884.949 | 5.894 | 5.87 | -5.796 | -5.82 | 849 | 962 | 959 | 849 | 5771 | 5661 |  | CORR | GENE | 07:13 | 07:32 | 07:31 | 49 | 221 | 12 | EXT |  | 0.89 | (c)
62887.105 | 8.05 | 7.999 | -3.64 | -3.691 | 324 | 565 | 505 | 324 | 3609 | 5661 |  | CORR | GENE | 05:49 | 06:28 | 06:18 | 82 | 361 | 15 | EXT |  | 0.89 | (c)
62905.562 | 3.152 | 3.127 | -7.793 | -7.818 | -163 | -96 | -88 | 14 | 3127 | 5663 |  | CORR | GENE | 05:57 | 06:07 | 06:09 | 66 | 149 | 10 | EXT |  | 0.89 | (c)
62924.89 | 0 | -0.021 | -11.265 | -11.286 | -180 | -35 | -16 | 0 |  | 5665 | Нарушение формы кольцевого шва | GWAN |  | 00:14 | 00:37 | 00:40 | 0 | 327 |  | EXT | Нарушение формы кольцевого шва |  | (c)
62924.89 | 0 | -0.017 | -11.265 | -11.282 | -1878 | -1382 | -1481 | 1085 |  | 5665 | Нарушение формы кольцевого шва | GWAN |  | 07:40 | 08:60 | 08:44 | 0 | 793 |  | EXT | Нарушение формы кольцевого шва |  | (c)
62941.449 | 5.294 | 5.071 | -6.371 | -6.594 | -655 | -643 | -476 | 298 | 5071 | 5666 |  | GOUG | GENE | 00:18 | 00:19 | 00:46 | 650 | 357 | 6 | EXT | Зона задиров. |  | (c)
62944.63 | 8.475 | 8.464 | -3.19 | -3.201 | 326 | 410 | 404 | 326 | 3175 | 5666 |  | GOUG | CIGR | 02:56 | 03:09 | 03:08 | 26 | 155 | 21 | EXT | Задир. |  | (b)
62944.841 | 8.686 | 8.684 | -2.979 | -2.981 | 476 | 542 | 515 | 476 | 2970 | 5666 |  | GOUG | CISL | 03:20 | 03:31 | 03:26 | 11 | 77 | 7 | EXT | Задир. |  | (c)
62954.432 | 6.612 | 6.579 | -4.748 | -4.781 | 1281 | 1330 | 1349 | 1281 | 4717 | 5667 |  | CORR | GENE | 06:09 | 06:17 | 06:20 | 64 | 136 | 11 | EXT | Аномалия находится на отводе. | 0.89 | (c)
62970.625 | 0 | -0.015 | -11.285 | -11.3 | 873 | 1161 | 1254 | 595 |  | 5669 | Нарушение формы кольцевого шва | GWAN |  | 00:04 | 00:50 | 01:05 | 0 | 763 |  | EXT | Нарушение формы кольцевого шва |  | (c)
62970.625 | 0 | -0.008 | -11.285 | -11.293 | 2195 | -2056 | -2097 | 0 |  | 5669 | Нарушение формы кольцевого шва | GWAN |  | 03:37 | 04:11 | 04:04 | 0 | 338 |  | EXT | Нарушение формы кольцевого шва |  | (c)
62970.625 | 0 | -0.002 | -11.285 | -11.287 | -1290 | -1106 | -913 | 536 |  | 5669 | Нарушение формы кольцевого шва | GWAN |  | 06:15 | 06:44 | 07:15 | 0 | 754 |  | EXT | Нарушение формы кольцевого шва |  | (c)
62970.625 | 0 | -0.015 | -11.285 | -11.3 | -340 | -133 | -17 | 0 |  | 5669 | Нарушение формы кольцевого шва | GWAN |  | 08:48 | 09:21 | 09:40 | 0 | 646 |  | EXT | Нарушение формы кольцевого шва |  | (c)
62981.91 | 0 | -0.025 | -5.715 | -5.74 | 1329 | 1654 | 1597 | 365 |  | 5670 | Нарушение формы кольцевого шва | GWAN |  | 02:60 | 03:52 | 03:43 | 0 | 536 |  | EXT | Нарушение формы кольцевого шва |  | (c)
62981.91 | 0 | -0.011 | -5.715 | -5.726 | 2174 | -1585 | -1731 | 0 |  | 5670 | Нарушение формы кольцевого шва | GWAN |  | 05:16 | 07:09 | 06:46 | 0 | 1113 |  | EXT | Нарушение формы кольцевого шва |  | (c)
63009.914 | 5.964 | 5.905 | -5.756 | -5.815 | 36 | 137 | 146 | 36 | 5720 | 5673 |  | CORR | GENE | 08:51 | 09:07 | 09:08 | 95 | 221 | 10 | EXT | Аномалия находится на отводе. | 0.89 | (c)
63010.193 | 6.243 | 6.22 | -5.477 | -5.5 | 110 | 204 | 206 | 110 | 5448 | 5673 |  | CORR | GENE | 09:03 | 09:18 | 09:18 | 52 | 192 | 10 | EXT | Аномалия находится на отводе. | 0.89 | (c)
63027.105 | 0 | -0.02 | -11.145 | -11.165 | -225 | 454 | 295 | 0 |  | 5675 | Нарушение формы кольцевого шва | GWAN |  | 02:14 | 04:04 | 03:38 | 0 | 1040 |  | EXT | Нарушение формы кольцевого шва |  | (c)
63027.105 | 0 | -0.018 | -11.145 | -11.163 | 2048 | -2052 | -2059 | 0 |  | 5675 | Нарушение формы кольцевого шва | GWAN |  | 08:21 | 09:19 | 09:18 | 0 | 709 |  | EXT | Нарушение формы кольцевого шва |  | (c)
63049.62 | 0 | -0.012 | -11.29 | -11.302 | 1265 | 1412 | 1427 | 642 |  | 5677 | Нарушение формы кольцевого шва | GWAN |  | 03:00 | 03:24 | 03:26 | 0 | 324 |  | EXT | Нарушение формы кольцевого шва |  | (c)
63049.62 | 0 | -0.01 | -11.29 | -11.3 | 1937 | -2123 | -2203 | 0 |  | 5677 | Нарушение формы кольцевого шва | GWAN |  | 04:49 | 05:54 | 05:41 | 0 | 641 |  | EXT | Нарушение формы кольцевого шва |  | (c)
63049.62 | 0 | -0.009 | -11.29 | -11.299 | -1461 | -1090 | -1120 | 769 |  | 5677 | Нарушение формы кольцевого шва | GWAN |  | 07:40 | 08:40 | 08:35 | 0 | 682 |  | EXT | Нарушение формы кольцевого шва |  | (c)
63072.105 | 0 | -0.017 | -11.425 | -11.442 | -1232 | 863 | 570 | 0 |  | 5679 | Нарушение формы кольцевого шва | GWAN |  | 07:22 | 01:00 | 12:13 | 0 | 3605 |  | EXT | Нарушение формы кольцевого шва |  | (c)
63086.989 | 3.459 | 3.44 | -7.246 | -7.265 | -1250 | -1165 | -1176 | 981 | 3440 | 5680 |  | CORR | CIGR | 05:54 | 06:07 | 06:05 | 42 | 146 | 10 | EXT |  | 0.89 | (c)
63089.543 | 6.013 | 6.003 | -4.692 | -4.702 | -1058 | -999 | -1007 | 955 | 4675 | 5680 |  | CORR | CIGR | 06:24 | 06:34 | 06:33 | 27 | 102 | 11 | EXT |  | 0.89 | (c)
63105.5 | 0 | -0.013 | -11.27 | -11.283 | 414 | 544 | 758 | 414 |  | 5682 | Нарушение формы кольцевого шва | GWAN |  | 03:11 | 03:32 | 04:06 | 0 | 688 |  | EXT | Нарушение формы кольцевого шва |  | (c)
63105.5 | 0 | -0.015 | -11.27 | -11.285 | 1277 | 1702 | 1638 | 232 |  | 5682 | Нарушение формы кольцевого шва | GWAN |  | 05:30 | 06:39 | 06:28 | 0 | 722 |  | EXT | Нарушение формы кольцевого шва |  | (c)
63105.5 | 0 | -0.013 | -11.27 | -11.283 | -2173 | -1694 | -1671 | 58 |  | 5682 | Нарушение формы кольцевого шва | GWAN |  | 08:13 | 09:31 | 09:34 | 0 | 1003 |  | EXT | Нарушение формы кольцевого шва |  | (c)
63127.635 | 0 | -0.036 | -11.74 | -11.776 | -2054 | -1930 | -1688 | 1322 |  | 5684 | Нарушение формы кольцевого шва | GWAN |  | 11:56 | 00:15 | 12:55 | 0 | 731 |  | EXT | Нарушение формы кольцевого шва |  | (c)
63127.635 | 0 | -0.026 | -11.74 | -11.766 | 1782 | 1866 | 1942 | 1782 |  | 5684 | Нарушение формы кольцевого шва | GWAN |  | 10:15 | 10:28 | 10:40 | 0 | 319 |  | EXT | Нарушение формы кольцевого шва |  | (c)
63139.559 | 0.184 | 0.064 | -11.491 | -11.611 | -9 | 1 | 2 | 0 | 64 | 5685 |  | LWAN | AXGR | 06:17 | 06:18 | 06:18 | 286 | 22 |  | INT | Эквивалент потери металла 10%. |  | (c)
63157.149 | 6.099 | 5.922 | -4.686 | -4.863 | 725 | 960 | 1020 | 725 | 4466 | 5686 |  | WRIN | GENE | 04:54 | 05:32 | 05:42 | 397 | 590 | 0.7 | N/A | Высота гофр: 10 мм (0,7%). Длина волны: 162 мм Аномалия находится на отводе. |  | (c)
63162.321 | 0.486 | 0.393 | -10.034 | -10.127 | 1977 | 2047 | 2119 | 1977 | 393 | 5687 |  | CORR | GENE | 04:57 | 05:08 | 05:20 | 194 | 283 | 10 | EXT |  | 0.9 | (c)
63176.786 | 4.431 | 4.401 | -6.739 | -6.769 | -2190 | -2029 | -2082 | 41 | 4401 | 5688 |  | CORR | GENE | 03:39 | 04:05 | 03:56 | 56 | 216 | 11 | EXT |  | 0.89 | (c)
63176.857 | 4.502 | 4.477 | -6.668 | -6.693 | -877 | -764 | -799 | 721 | 4477 | 5688 |  | CORR | GENE | 07:10 | 07:29 | 07:23 | 63 | 157 | 11 | EXT |  | 0.89 | (c)
63181.188 | 8.833 | 8.684 | -2.337 | -2.486 | 2183 | 2213 | 2199 | 16 | 2289 | 5688 |  | CORR | AXGR | 03:24 | 03:29 | 03:27 | 197 | 31 | 16 | EXT |  | 0.92 | (c)
63192.574 | 9.049 | 9.01 | -1.476 | -1.515 | 200 | 436 | 409 | 200 | 1416 | 5689 |  | CORR | GENE | 02:54 | 03:32 | 03:28 | 99 | 418 | 12 | EXT |  | 0.89 | (c)
63196.3 | 2.25 | 2.242 | -9.035 | -9.043 | -1684 | -1623 | -1623 | 547 | 2242 | 5690 |  | CORR | CIGR | 05:42 | 05:52 | 05:52 | 29 | 121 | 13 | EXT |  | 0.89 | (c)
63220.162 | 3.312 | 3.301 | -2.168 | -2.179 | 1002 | 1061 | 1070 | 1002 | 2115 | 5692 |  | CORR | GENE | 05:31 | 05:41 | 05:42 | 64 | 135 | 11 | EXT |  | 0.89 | (c)
63224.065 | 1.735 | 1.72 | -3.99 | -4.005 | 1475 | 1521 | 1535 | 636 | 1720 | 5693 |  | CORR | CIGR | 06:47 | 06:54 | 06:56 | 33 | 120 | 10 | EXT |  | 0.89 | (c)
63224.295 | 1.965 | 1.878 | -3.76 | -3.847 | 1341 | 1400 | 1424 | 723 | 1878 | 5693 |  | CORR | GENE | 06:25 | 06:35 | 06:38 | 169 | 166 | 10 | EXT |  | 0.9 | (c)
63231.165 | 0.04 | 0.026 | -7.23 | -7.244 | 852 | 939 | 924 | 852 | 26 | 5695 | Дефект проката | MIAN | CIGR | 02:29 | 02:43 | 02:41 | 43 | 144 |  | INT | Дефект проката Эквивалент потери металла 15%. |  | (c)
63231.564 | 0.439 | 0.361 | -6.831 | -6.909 | -2008 | -1883 | -1876 | 223 | 361 | 5695 |  | CORR | GENE | 06:48 | 07:08 | 07:09 | 101 | 264 | 12 | EXT |  | 0.89 | (c)
63231.805 | 0.68 | 0.673 | -6.59 | -6.597 | 1422 | 1455 | 1463 | 726 | 673 | 5695 |  | CORR | CIGR | 04:01 | 04:06 | 04:08 | 18 | 82 | 10 | INT |  | 0.89 | (c)
63251.009 | 1.454 | -1.391 | -9.916 | -12.761 | 94 | -2088 | -2136 | 0 |  | 5697 |  | OVAL |  | 00:00 | 06:08 | 06:00 | 5905 |  |  | N/A | Овальность: 0,02 |  | (c)
63253.922 | 4.367 | 4.351 | -7.003 | -7.019 | 2130 | 2170 | 2176 | 8 | 4351 | 5697 |  | CORR | CIGR | 05:29 | 05:35 | 05:36 | 29 | 93 | 11 | EXT |  | 0.89 | (c)
63254.011 | 4.456 | 4.451 | -6.914 | -6.919 | 2085 | 2133 | 2139 | 36 | 4451 | 5697 |  | CORR | CIGR | 05:21 | 05:29 | 05:30 | 25 | 109 | 12 | EXT |  | 0.89 | (c)
63260.925 | 0 | -0.025 | -11.3 | -11.325 | -473 | 989 | 879 | 0 |  | 5698 | Нарушение формы кольцевого шва | GWAN |  | 08:50 | 00:46 | 12:28 | 0 | 2704 |  | EXT | Нарушение формы кольцевого шва |  | (c)
63260.925 | 0 | -0.014 | -11.3 | -11.314 | -1900 | -1780 | -1828 | 331 |  | 5698 | Нарушение формы кольцевого шва | GWAN |  | 04:60 | 05:19 | 05:12 | 0 | 144 |  | EXT | Нарушение формы кольцевого шва |  | (c)
63267.885 | 6.96 | 6.853 | -4.34 | -4.447 | -1656 | -1366 | -1430 | 574 | 4310 | 5698 |  | CORR | GENE | 05:39 | 06:26 | 06:16 | 137 | 453 | 10 | EXT |  | 0.9 | (c)
63268.425 | 7.5 | 7.456 | -3.8 | -3.844 | -1705 | -1451 | -1469 | 526 | 3755 | 5698 |  | CORR | GENE | 05:31 | 06:12 | 06:09 | 89 | 471 | 11 | EXT |  | 0.89 | (c)
63269.224 | 8.299 | 8.258 | -3.001 | -3.042 | -1519 | -1363 | -1323 | 712 | 2970 | 5698 |  | CORR | GENE | 06:01 | 06:27 | 06:33 | 72 | 390 | 15 | EXT |  | 0.89 | (c)
63283.66 | 0 | -0.023 | -11.21 | -11.233 | 689 | 1723 | 1389 | 141 |  | 5700 | Коррозия на шве | GWAN | GENE | 02:34 | 05:21 | 04:27 | 48 | 1400 | 30 | EXT | Коррозия на шве |  | (c)
63283.66 | 0 | -0.024 | -11.21 | -11.234 | 2172 | -1606 | -1622 | 0 |  | 5700 | Коррозия на шве | GWAN | CIGR | 06:34 | 08:24 | 08:21 | 39 | 1335 | 19 | EXT | Коррозия на шве |  | (c)
63294.87 | 0 | -0.021 | -11.485 | -11.506 | 2213 | -466 | -673 | 0 |  | 5701 | Нарушение формы кольцевого шва | GWAN |  | 06:42 | 11:30 | 10:57 | 0 | 3151 |  | EXT | Нарушение формы кольцевого шва |  | (c)
63298.469 | 3.599 | 3.588 | -7.886 | -7.897 | 2114 | 2199 | 2185 | 0 | 3588 | 5701 |  | CORR | CIGR | 06:27 | 06:40 | 06:38 | 30 | 142 | 11 | EXT |  | 0.89 | (c)
63306.414 | 0.059 | 0.023 | -11.301 | -11.337 | 1635 | 1668 | 1662 | 542 | 23 | 5702 |  | CORR | GENE | 05:48 | 05:54 | 05:53 | 112 | 54 | 13 | EXT |  | 0.9 | (c)
63317.715 | 0 | -0.03 | -11.365 | -11.395 | -1220 | 872 | 17 | 0 |  | 5703 | Нарушение формы кольцевого шва | GWAN |  | 08:35 | 02:12 | 11:54 | 0 | 2474 |  | EXT | Нарушение формы кольцевого шва |  | (c)
63317.715 | 0 | 0 | -11.365 | -11.365 | 1413 | 1860 | 1754 | 136 | 0 | 5703 | Смещение кромок | GWAN |  | 03:39 | 04:52 | 04:34 | 0 | 681 | 16 | EXT | Смещение кромок Наружу Величина смещения - 2.5 мм. |  | (c)
63317.715 | 0 | 0 | -11.365 | -11.365 | -2205 | -1923 | -1890 | 25 | 0 | 5703 | Смещение кромок | GWAN |  | 05:55 | 06:41 | 06:46 | 0 | 630 | 20 | EXT | Смещение кромок Наружу Величина смещения - 3.2 мм. |  | (c)
63329.08 | 0 | -0.018 | -11.3 | -11.318 | -340 | 226 | 345 | 340 |  | 5704 | Нарушение формы кольцевого шва | GWAN |  | 11:26 | 00:58 | 13:17 | 0 | 1371 |  | EXT | Нарушение формы кольцевого шва |  | (c)
63329.08 | 0 | -0.006 | -11.3 | -11.306 | 1556 | 1654 | 1776 | 234 |  | 5704 | Нарушение формы кольцевого шва | GWAN |  | 04:32 | 04:48 | 05:08 | 0 | 441 |  | EXT | Нарушение формы кольцевого шва |  | (c)
63329.08 | 0 | -0.011 | -11.3 | -11.311 | -1997 | -1616 | -1691 | 233 |  | 5704 | Нарушение формы кольцевого шва | GWAN |  | 06:59 | 08:00 | 07:48 | 0 | 612 |  | EXT | Нарушение формы кольцевого шва |  | (c)
63337.788 | 8.708 | 8.691 | -2.592 | -2.609 | 1786 | 1845 | 1855 | 307 | 2568 | 5704 |  | CORR | CIGR | 05:09 | 05:19 | 05:21 | 41 | 138 | 10 | EXT |  | 0.89 | (c)
63343.505 | 3.125 | 3.1 | -8.51 | -8.535 | -1818 | -1694 | -1720 | 413 | 3100 | 5705 |  | CORR | GENE | 05:50 | 06:10 | 06:06 | 138 | 196 | 13 | EXT |  | 0.9 | (c)
63343.884 | 3.504 | 3.494 | -8.131 | -8.141 | -1733 | -1680 | -1687 | 498 | 3494 | 5705 |  | CORR | CIGR | 06:04 | 06:12 | 06:11 | 27 | 93 | 10 | EXT |  | 0.89 | (c)
63353.11 | 1.095 | -1.399 | -10.455 | -12.949 | 208 | -2068 | -2023 | 0 |  | 5706 |  | OVAL |  | 00:00 | 05:53 | 06:00 | 5611 |  |  | N/A | Овальность: 0,01 |  | (c)
63354.291 | 2.276 | 2.111 | -9.274 | -9.439 | 2112 | 2186 | 2166 | 11 | 2111 | 5706 |  | CORR | GENE | 05:07 | 05:19 | 05:16 | 383 | 107 | 10 | EXT |  | 0.93 | (c)
63357.818 | 5.803 | 5.723 | -5.747 | -5.827 | -2019 | -1862 | -1899 | 212 | 5663 | 5706 |  | CORR | GENE | 06:01 | 06:26 | 06:20 | 164 | 239 | 10 | EXT |  | 0.9 | (c)
63358.485 | 6.47 | 6.458 | -5.08 | -5.092 | -1120 | -1067 | -1057 | 994 | 5053 | 5706 |  | CORR | CIGR | 08:26 | 08:34 | 08:36 | 39 | 126 | 15 | EXT |  | 0.89 | (c)
63358.813 | 6.798 | 6.77 | -4.752 | -4.78 | -2000 | -1891 | -1861 | 230 | 4731 | 5706 |  | CORR | GENE | 06:04 | 06:21 | 06:26 | 49 | 277 | 13 | EXT |  | 0.89 | (c)
63361.977 | 9.962 | 9.918 | -1.588 | -1.632 | -1933 | -1827 | -1799 | 297 | 1554 | 5706 |  | CORR | GENE | 06:14 | 06:32 | 06:36 | 78 | 268 | 14 | EXT | Аномалия находится на упругопластическом изгибе: R=747 D, максимальное растяжение на 4.2 час. | 0.89 | (c)
63362.528 | 10.513 | 10.462 | -1.037 | -1.088 | -1929 | -1840 | -1750 | 302 | 998 | 5706 |  | CORR | GENE | 06:15 | 06:30 | 06:44 | 90 | 358 | 10 | EXT | Аномалия находится на упругопластическом изгибе: R=701 D, максимальное растяжение на 4.3 час. | 0.89 | (c)
63363.511 | 11.496 | 11.437 | -0.054 | -0.113 | 1799 | 2166 | -2088 | 0 | 13 | 5706 |  | CORR | GENE | 04:17 | 05:16 | 05:49 | 100 | 1147 | 11 | EXT | Аномалия находится на упругопластическом изгибе: R=638 D, максимальное растяжение на 4.5 час. | 0.89 | (c)
63363.581 | 0.016 | 0.008 | -11.619 | -11.627 | -1945 | -1892 | -1821 | 285 | 8 | 5707 |  | CORR | CIGR | 07:01 | 07:10 | 07:21 | 29 | 247 | 12 | EXT | Аномалия находится на упругопластическом изгибе: R=627 D, максимальное растяжение на 4.6 час. | 0.89 | (c)
63366.979 | 3.414 | 3.389 | -8.221 | -8.246 | -2067 | -1922 | -1919 | 163 | 3389 | 5707 |  | CORR | GENE | 06:42 | 07:05 | 07:06 | 62 | 297 | 12 | EXT | Аномалия находится на упругопластическом изгибе: R=570 D, максимальное растяжение на 5.2 час. | 0.89 | (c)
63368.726 | 5.161 | 5.122 | -6.474 | -6.513 | -1776 | -1696 | -1679 | 455 | 5122 | 5707 |  | CORR | GENE | 07:29 | 07:42 | 07:44 | 65 | 193 | 10 | EXT | Аномалия находится на упругопластическом изгибе: R=577 D, максимальное растяжение на 5.4 час. | 0.89 | (c)
63391.921 | 6.401 | 6.39 | -5.259 | -5.27 | -200 | -18 | -64 | 0 | 5235 | 5709 |  | CORR | CIGR | 07:56 | 08:25 | 08:18 | 35 | 271 | 11 | EXT | Аномалия находится на отводе. | 0.89 | (c)
63398.182 | 1.002 | 0.694 | -10.303 | -10.611 | 1672 | 1808 | 2030 | 0 | 694 | 5710 |  | DENT | GENE | 05:39 | 06:01 | 06:37 | 662 | 714 | 0.4 | N/A | Глубина вмятины: 6 мм (0,4%). Линейка: 66 см в (69 см; 06:01 ч:мин) Аномалия находится вблизи продольного шва. |  | (c)
63451.747 | 9.317 | 8.734 | -2.008 | -2.591 | 21 | 27 | 32 | 21 | 1906 | 5714 |  | LWAN | AXGR | 01:53 | 01:54 | 01:55 | 685 | 22 |  | EXT | Эквивалент потери металла 10%. |  | (c)
63453.372 | 10.942 | 10.489 | -0.383 | -0.836 | 16 | 26 | 27 | 16 | 226 | 5714 |  | LWAN | AXGR | 01:52 | 01:54 | 01:54 | 610 | 24 |  | EXT | Эквивалент потери металла 10%. |  | (c)
63477.326 | 0.821 | 0.812 | -10.229 | -10.238 | 1383 | 1432 | 1434 | 745 | 812 | 5717 |  | CORR | GENE | 02:23 | 02:31 | 02:31 | 50 | 102 | 12 | EXT | Аномалия находится на упругопластическом изгибе: R=354 D, максимальное растяжение на 0 час. | 0.89 | (c)
63477.702 | 1.197 | 1.171 | -9.853 | -9.879 | 1384 | 1442 | 1451 | 712 | 1171 | 5717 |  | CORR | GENE | 02:23 | 02:32 | 02:34 | 164 | 135 | 15 | EXT | Аномалия находится на упругопластическом изгибе: R=347 D, максимальное растяжение на 0 час. | 0.91 | (c)
63486.156 | 9.651 | 9.62 | -1.399 | -1.43 | 1357 | 1435 | 1440 | 708 | 1363 | 5717 |  | CORR | GENE | 02:19 | 02:31 | 02:32 | 67 | 165 | 10 | EXT | Аномалия находится на упругопластическом изгибе: R=278 D, максимальное растяжение на 0.1 час. | 0.89 | (c)
63487.555 | 0 | -0.012 | -11.5 | -11.512 | 1720 | 1812 | 1791 | 368 |  | 5718 | Нарушение формы кольцевого шва | GWAN |  | 05:26 | 05:41 | 05:37 | 0 | 142 |  | EXT | Нарушение формы кольцевого шва Аномалия находится на упругопластическом изгибе: R=294 D, максимальное растяжение на 0.1 час. |  | (c)
63487.555 | 0 | -0.017 | -11.5 | -11.517 | -2168 | -1579 | -1772 | 62 |  | 5718 | Нарушение формы кольцевого шва | GWAN |  | 06:58 | 08:33 | 08:02 | 0 | 792 |  | EXT | Нарушение формы кольцевого шва Аномалия находится на упругопластическом изгибе: R=294 D, максимальное растяжение на 0.1 час. |  | (c)
63487.555 | 0 | -0.019 | -11.5 | -11.519 | -649 | -485 | 133 | 649 |  | 5718 | Нарушение формы кольцевого шва | GWAN |  | 11:03 | 11:30 | 13:10 | 0 | 1564 |  | EXT | Нарушение формы кольцевого шва Аномалия находится на упругопластическом изгибе: R=294 D, максимальное растяжение на 0.1 час. |  | (c)
63510.39 | 0 | -0.031 | -11.195 | -11.226 | 1528 | -1912 | -2110 | 0 |  | 5720 | Нарушение формы кольцевого шва | GWAN |  | 04:11 | 06:55 | 06:23 | 0 | 1647 |  | EXT | Нарушение формы кольцевого шва |  | (c)
63510.39 | 0 | -0.054 | -11.195 | -11.249 | -978 | -404 | 4 | 978 |  | 5720 | Нарушение формы кольцевого шва | GWAN |  | 09:26 | 10:59 | 12:05 | 0 | 1965 |  | EXT | Нарушение формы кольцевого шва |  | (c)
63520.775 | 10.385 | 10.238 | -0.81 | -0.957 | 2015 | 2185 | 2161 | 0 | 751 | 5720 |  | CORR | GENE | 05:29 | 05:57 | 05:53 | 206 | 292 | 13 | EXT |  | 0.91 | (c)
63521.585 | 0 | -0.025 | -11.5 | -11.525 | 796 | 1246 | 1070 | 796 |  | 5721 | Нарушение формы кольцевого шва | GWAN |  | 01:00 | 02:13 | 01:44 | 0 | 547 |  | EXT | Нарушение формы кольцевого шва |  | (c)
63521.585 | 0 | -0.022 | -11.5 | -11.522 | 1783 | -1267 | -1268 | 0 |  | 5721 | Нарушение формы кольцевого шва | GWAN |  | 03:39 | 07:27 | 07:27 | 0 | 2821 |  | EXT | Нарушение формы кольцевого шва |  | (c)
63540.128 | 7.043 | 6.96 | -4.202 | -4.285 | -1936 | -1770 | -1748 | 294 | 4095 | 5722 |  | CORR | GENE | 04:21 | 04:47 | 04:51 | 190 | 377 | 10 | EXT | Аномалия находится на упругопластическом изгибе: R=359 D, максимальное растяжение на 6.3 час. | 0.9 | (c)
63542.367 | 9.282 | 9.273 | -1.963 | -1.972 | -930 | -873 | -869 | 808 | 1951 | 5722 |  | CORR | CIGR | 07:03 | 07:12 | 07:13 | 21 | 121 | 10 | EXT | Аномалия находится на упругопластическом изгибе: R=411 D, максимальное растяжение на 6.3 час. | 0.89 | (c)
63544.343 | 0.013 | 0.01 | -11.352 | -11.355 | -680 | -581 | -574 | 468 | 10 | 5723 |  | CORR | CIGR | 11:06 | 11:21 | 11:23 | 26 | 212 | 11 | EXT | Аномалия находится на упругопластическом изгибе: R=475 D, максимальное растяжение на 6.4 час. | 0.89 | (c)
63552.617 | 8.287 | 8.269 | -3.078 | -3.096 | 1706 | 1757 | 1761 | 413 | 3069 | 5723 |  | CORR | CIGR | 05:31 | 05:39 | 05:40 | 27 | 112 | 10 | EXT | Аномалия находится на упругопластическом изгибе: R=542 D, максимальное растяжение на 6.6 час. | 0.89 | (c)
63555.695 | 0 | -0.036 | -10.575 | -10.611 | 53 | 226 | 359 | 53 |  | 5724 | Нарушение формы кольцевого шва | GWAN |  | 01:03 | 01:31 | 01:53 | 0 | 611 |  | EXT | Нарушение формы кольцевого шва Аномалия находится на упругопластическом изгибе: R=577 D, максимальное растяжение на 6.5 час. |  | (c)
63555.695 | 0 | -0.02 | -10.575 | -10.595 | 2140 | -1813 | -1726 | 0 |  | 5724 | Нарушение формы кольцевого шва | GWAN |  | 06:40 | 08:02 | 08:16 | 0 | 1188 |  | EXT | Нарушение формы кольцевого шва Аномалия находится на упругопластическом изгибе: R=577 D, максимальное растяжение на 6.5 час. |  | (c)
63577.71 | 0 | -0.011 | -11.205 | -11.216 | 293 | 388 | 572 | 293 |  | 5726 | Нарушение формы кольцевого шва | GWAN |  | 03:35 | 03:50 | 04:20 | 0 | 557 |  | EXT | Нарушение формы кольцевого шва |  | (c)
63586.348 | 8.638 | 8.61 | -2.567 | -2.595 | 532 | 594 | 606 | 532 | 2546 | 5726 |  | CORR | GENE | 04:14 | 04:24 | 04:26 | 49 | 150 | 10 | EXT |  | 0.89 | (c)
63588.915 | 0 | -0.011 | -11.33 | -11.341 | 1422 | 1600 | 1586 | 480 |  | 5727 | Нарушение формы кольцевого шва | GWAN |  | 05:12 | 05:41 | 05:39 | 0 | 328 |  | EXT | Нарушение формы кольцевого шва |  | (c)
63604.953 | 4.708 | 4.639 | -6.847 | -6.916 | -1371 | -1333 | -1282 | 859 | 4639 | 5728 |  | CORR | GENE | 07:54 | 07:60 | 08:08 | 92 | 179 | 10 | EXT | Аномалия находится на упругопластическом изгибе: R=582 D, максимальное растяжение на 5.4 час. | 0.89 | (c)
63611.8 | 0 | -0.022 | -11.485 | -11.507 | -428 | -69 | -92 | 243 |  | 5729 | Нарушение формы кольцевого шва | GWAN |  | 11:55 | 00:53 | 12:49 | 0 | 671 |  | EXT | Нарушение формы кольцевого шва Аномалия находится на упругопластическом изгибе: R=700 D, максимальное растяжение на 5.7 час. |  | (c)
63611.8 | 0 | -0.018 | -11.485 | -11.503 | -2095 | -2017 | -1793 | 135 |  | 5729 | Нарушение формы кольцевого шва | GWAN |  | 07:26 | 07:38 | 08:15 | 0 | 604 |  | EXT | Нарушение формы кольцевого шва Аномалия находится на упругопластическом изгибе: R=700 D, максимальное растяжение на 5.7 час. |  | (c)
63611.8 | 0 | -0.022 | -11.485 | -11.507 | -1248 | -1099 | -1005 | 761 |  | 5729 | Нарушение формы кольцевого шва | GWAN |  | 09:42 | 10:07 | 10:22 | 0 | 487 |  | EXT | Нарушение формы кольцевого шва Аномалия находится на упругопластическом изгибе: R=700 D, максимальное растяжение на 5.7 час. |  | (c)
63613.061 | 1.261 | 1.243 | -10.224 | -10.242 | -2227 | -2101 | -2124 | 3 | 1243 | 5729 |  | CORR | CIGR | 07:04 | 07:25 | 07:21 | 38 | 206 | 11 | EXT | Аномалия находится на упругопластическом изгибе: R=611 D, максимальное растяжение на 5.5 час. | 0.89 | (c)
63640.47 | 5.945 | 5.711 | -5.55 | -5.784 | -1958 | -1753 | -1818 | 1679 | 5515 | 5731 |  | CORR | GENE | 03:22 | 03:55 | 03:45 | 269 | 279 | 12 | EXT | Аномалия находится на отводе. | 0.92 | (c)
63640.639 | 6.114 | 6.101 | -5.381 | -5.394 | -1955 | -1906 | -1899 | 1843 | 5366 | 5731 |  | CORR | CIGR | 03:22 | 03:30 | 03:32 | 28 | 113 | 10 | EXT | Аномалия находится на отводе. | 0.89 | (c)
63640.931 | 6.406 | 6.226 | -5.089 | -5.269 | -1956 | -1871 | -1862 | 1768 | 4953 | 5731 |  | CORR | GENE | 03:22 | 03:36 | 03:38 | 316 | 189 | 14 | EXT | Аномалия находится на отводе. | 0.94 | (c)
63647.324 | 1.304 | 1.286 | -9.901 | -9.919 | -1327 | -1288 | -1285 | 1242 | 1286 | 5732 |  | CORR | CIGR | 04:03 | 04:09 | 04:10 | 32 | 85 | 11 | EXT |  | 0.89 | (c)
63649.556 | 3.536 | 3.519 | -7.669 | -7.686 | -422 | -405 | -393 | 364 | 3519 | 5732 |  | CORR | CIGR | 06:29 | 06:32 | 06:34 | 26 | 58 | 13 | EXT |  | 0.89 | (c)
63649.599 | 3.579 | 3.567 | -7.626 | -7.638 | -160 | -70 | -93 | 25 | 3567 | 5732 |  | CORR | CIGR | 07:11 | 07:26 | 07:22 | 39 | 136 | 12 | EXT |  | 0.89 | (c)
63670.699 | 2.704 | 2.625 | -8.556 | -8.635 | -1596 | -1520 | -1529 | 1462 | 2625 | 5733б |  | DENT | GENE | 11:55 | 00:08 | 12:06 | 119 | 134 | 0.3 | N/A | Глубина вмятины: 4 мм (0,3%). Линейка: 12 см в (263 см; 00:08 ч:мин) |  | (c)
63697.394 | 5.944 | 5.923 | -5.096 | -5.117 | -1113 | -1041 | -1006 | 900 | 5062 | 5736а |  | CORR | GENE | 06:10 | 06:21 | 06:27 | 55 | 213 | 10 | EXT |  | 0.89 | (c)
63699.462 | 8.012 | 7.989 | -3.028 | -3.051 | -1049 | -973 | -959 | 870 | 3000 | 5736а |  | GOUG | GENE | 06:20 | 06:32 | 06:34 | 51 | 180 | 14 | EXT | Задир. |  | (c)
63702.49 | 0 | -0.024 | -11.26 | -11.284 | -278 | -27 | -83 | 0 |  | 5737а | Нарушение формы кольцевого шва | GWAN |  | 10:18 | 10:58 | 10:49 | 0 | 389 |  | EXT | Нарушение формы кольцевого шва |  | (c)
63713.75 | 0 | -0.018 | -11.325 | -11.343 | 1250 | 1535 | 1642 | 196 |  | 5738а | Нарушение формы кольцевого шва | GWAN |  | 02:48 | 03:34 | 03:51 | 0 | 785 |  | EXT | Нарушение формы кольцевого шва |  | (c)
63713.75 | 0 | -0.012 | -11.325 | -11.337 | -2185 | -1608 | -1364 | 45 |  | 5738а | Нарушение формы кольцевого шва | GWAN |  | 05:34 | 07:07 | 07:46 | 0 | 1642 |  | EXT | Нарушение формы кольцевого шва |  | (c)
63730.953 | 5.878 | 5.837 | -5.637 | -5.678 | 1811 | 1873 | 1908 | 225 | 5621 | 5738б |  | CORR | GENE | 07:19 | 07:29 | 07:34 | 57 | 194 | 11 | EXT |  | 0.89 | (c)
63741.734 | 5.144 | 5.103 | -6.091 | -6.132 | -1709 | -1597 | -1595 | 522 | 5103 | 5739а |  | CORR | GENE | 04:52 | 05:10 | 05:10 | 100 | 227 | 10 | EXT |  | 0.89 | (c)
63747.107 | 10.517 | 10.442 | -0.718 | -0.793 | -2224 | -2184 | -2198 | 7 | 544 | 5739а |  | LWAN | GENE | 03:29 | 03:35 | 03:33 | 249 | 51 |  | EXT | Эквивалент потери металла 10%. |  | (c)
63752.44 | 4.615 | 4.589 | -6.565 | -6.591 | -1902 | -1797 | -1762 | 328 | 4589 | 5740а |  | CORR | CIGR | 06:42 | 06:59 | 07:05 | 51 | 280 | 9 | EXT |  | 0.74 | (c)
63770.415 | 0 | -0.027 | -9.74 | -9.767 | 998 | 1165 | 1210 | 808 |  | 5742а | Нарушение формы кольцевого шва | GWAN |  | 00:52 | 01:19 | 01:27 | 0 | 425 |  | EXT | Нарушение формы кольцевого шва |  | (c)
63770.415 | 0 | -0.022 | -9.74 | -9.762 | 2030 | -1093 | -1419 | 0 |  | 5742а | Нарушение формы кольцевого шва | GWAN |  | 03:39 | 07:15 | 06:22 | 0 | 2024 |  | EXT | Нарушение формы кольцевого шва |  | (c)
63794.63 | 0 | -0.032 | -9.665 | -9.697 | -1195 | -688 | -567 | 60 |  | 5745а | Нарушение формы кольцевого шва | GWAN |  | 11:46 | 01:08 | 13:27 | 0 | 1255 |  | EXT | Нарушение формы кольцевого шва |  | (c)
63794.63 | 0 | -0.008 | -9.665 | -9.673 | 1248 | 1389 | 1389 | 700 |  | 5745а | Нарушение формы кольцевого шва | GWAN |  | 06:20 | 06:43 | 06:43 | 0 | 283 |  | EXT | Нарушение формы кольцевого шва |  | (c)
63794.63 | 0 | -0.011 | -9.665 | -9.676 | 1807 | 1980 | 2217 | 0 |  | 5745а | Нарушение формы кольцевого шва | GWAN |  | 07:50 | 08:18 | 08:57 | 0 | 820 |  | EXT | Нарушение формы кольцевого шва |  | (c)
63818.663 | 3.168 | 3.137 | -8.107 | -8.138 | 1415 | 1622 | 1578 | 489 | 3137 | 5747 |  | CORR | GENE | 06:12 | 06:46 | 06:38 | 70 | 326 | 11 | EXT |  | 0.89 | (c)
63818.742 | 3.247 | 3.212 | -8.028 | -8.063 | 1065 | 1134 | 1145 | 1006 | 3212 | 5747 |  | CORR | GENE | 05:16 | 05:27 | 05:29 | 60 | 160 | 11 | EXT |  | 0.89 | (c)
63823.158 | 7.663 | 7.633 | -3.612 | -3.642 | 814 | 938 | 926 | 814 | 3586 | 5747 |  | CORR | GENE | 04:35 | 04:55 | 04:53 | 56 | 225 | 11 | EXT |  | 0.89 | (c)
63825.249 | 9.754 | 9.727 | -1.521 | -1.548 | 919 | 1048 | 1037 | 919 | 1486 | 5747 |  | CORR | GENE | 04:52 | 05:13 | 05:11 | 62 | 236 | 12 | EXT |  | 0.89 | (c)
63826.296 | 10.801 | 10.627 | -0.474 | -0.648 | 1944 | 2019 | 2028 | 119 | 454 | 5747 |  | CORR | GENE | 07:37 | 07:50 | 07:51 | 194 | 168 | 14 | EXT |  | 0.91 | (c)
63826.343 | 10.848 | 10.835 | -0.427 | -0.44 | 574 | 651 | 645 | 574 | 410 | 5747 |  | CORR | CIGR | 03:56 | 04:09 | 04:08 | 30 | 143 | 12 | EXT |  | 0.89 | (c)
63830.993 | 4.223 | 4.189 | -6.897 | -6.931 | 2094 | 2110 | 2110 | 105 | 4189 | 5748 |  | CORR | AXGR | 06:35 | 06:37 | 06:37 | 70 | 31 | 10 | EXT |  | 0.89 | (c)
63831.102 | 4.332 | 4.208 | -6.788 | -6.912 | 1355 | 1397 | 1460 | 666 | 4208 | 5748 |  | CORR | GENE | 04:36 | 04:42 | 04:53 | 141 | 209 | 9 | EXT |  | 0.9 | (c)
63831.461 | 4.691 | 4.668 | -6.429 | -6.452 | 1316 | 1526 | 1480 | 588 | 4668 | 5748 |  | CORR | GENE | 04:29 | 05:03 | 04:56 | 146 | 327 | 10 | EXT |  | 0.9 | (c)
63832.369 | 5.599 | 5.583 | -5.521 | -5.537 | 1620 | 1662 | 1670 | 510 | 5501 | 5748 |  | CORR | CIGR | 05:18 | 05:25 | 05:27 | 36 | 101 | 10 | EXT |  | 0.89 | (c)
63833.632 | 6.862 | 6.832 | -4.258 | -4.288 | 1708 | 1771 | 1824 | 291 | 4197 | 5748 |  | CORR | GENE | 05:33 | 05:43 | 05:51 | 91 | 231 | 10 | EXT |  | 0.89 | (c)
63835.958 | 9.188 | 9.002 | -1.932 | -2.118 | 1506 | 1674 | 1749 | 238 | 1857 | 5748 |  | CORR | GENE | 05:00 | 05:27 | 05:39 | 261 | 486 | 10 | EXT |  | 0.91 | (c)
63837.062 | 10.292 | 10.254 | -0.828 | -0.866 | 537 | 660 | 713 | 537 | 746 | 5748 |  | CORR | GENE | 02:24 | 02:44 | 02:52 | 120 | 353 | 10 | EXT |  | 0.89 | (c)
63837.89 | 0 | -0.024 | -11.03 | -11.054 | 1652 | -1630 | -642 | 0 |  | 5749 | Нарушение формы кольцевого шва | GWAN |  | 05:51 | 09:01 | 11:41 | 0 | 4334 |  | EXT | Нарушение формы кольцевого шва |  | (c)
63848.92 | 0 | -0.009 | -11.23 | -11.239 | 285 | 1282 | 1012 | 285 |  | 5750 | Нарушение формы кольцевого шва | GWAN |  | 02:12 | 04:53 | 04:10 | 0 | 1454 |  | EXT | Нарушение формы кольцевого шва |  | (c)
63848.92 | 0 | -0.018 | -11.23 | -11.248 | -693 | -613 | -496 | 300 |  | 5750 | Нарушение формы кольцевого шва | GWAN |  | 11:34 | 11:47 | 12:06 | 0 | 393 |  | EXT | Нарушение формы кольцевого шва |  | (c)
63851.671 | 2.751 | 2.73 | -8.479 | -8.5 | 1645 | 1742 | 1724 | 428 | 2730 | 5750 |  | CORR | GENE | 05:52 | 06:07 | 06:04 | 81 | 157 | 12 | EXT |  | 0.89 | (c)
63852.123 | 3.203 | 3.151 | -8.027 | -8.079 | 1599 | 1665 | 1678 | 472 | 3151 | 5750 |  | CORR | GENE | 05:44 | 05:55 | 05:57 | 82 | 160 | 14 | EXT |  | 0.89 | (c)
63853.796 | 4.876 | 4.822 | -6.354 | -6.408 | 1339 | 1363 | 1355 | 861 | 4822 | 5750 |  | CORR | AXGR | 05:02 | 05:06 | 05:05 | 90 | 31 | 10 | EXT |  | 0.89 | (c)
63854.615 | 5.695 | 5.672 | -5.535 | -5.558 | 1805 | 1852 | 1854 | 326 | 5519 | 5750 |  | CORR | CIGR | 06:17 | 06:25 | 06:26 | 39 | 100 | 10 | EXT |  | 0.89 | (c)
63855.598 | 6.678 | 6.623 | -4.552 | -4.607 | 1216 | 1324 | 1328 | 790 | 4515 | 5750 |  | CORR | GENE | 04:43 | 04:60 | 05:01 | 92 | 224 | 10 | EXT |  | 0.89 | (c)
63871.425 | 0 | -0.029 | -11.37 | -11.399 | 1898 | -1952 | -1512 | 462 |  | 5752 | Нарушение формы кольцевого шва | GWAN |  | 07:41 | 09:19 | 10:30 | 0 | 2101 |  | EXT | Нарушение формы кольцевого шва |  | (c)
63872.02 | 0.595 | 0.57 | -10.775 | -10.8 | 621 | 942 | 866 | 621 | 570 | 5752 |  | CORR | CIGR | 04:15 | 05:06 | 04:54 | 47 | 488 | 11 | EXT |  | 0.89 | (c)
63904.91 | 0 | -0.015 | -11.495 | -11.51 | 294 | 597 | 633 | 294 |  | 5755 | Нарушение формы кольцевого шва | GWAN |  | 11:21 | 00:10 | 12:15 | 0 | 677 |  | EXT | Нарушение формы кольцевого шва |  | (c)
63912.312 | 7.402 | 7.392 | -4.093 | -4.103 | -1199 | -1154 | -1123 | 1032 | 4041 | 5755 |  | CORR | GENE | 07:20 | 07:27 | 07:32 | 62 | 152 | 12 | EXT |  | 0.89 | (c)
63916.405 | 0 | -0.018 | -11.39 | -11.408 | -473 | -125 | -150 | 172 |  | 5756 | Нарушение формы кольцевого шва | GWAN |  | 11:25 | 00:21 | 12:17 | 0 | 645 |  | EXT | Нарушение формы кольцевого шва |  | (c)
63916.405 | 0 | -0.009 | -11.39 | -11.399 | -1711 | -1523 | -1385 | 520 |  | 5756 | Нарушение формы кольцевого шва | GWAN |  | 08:05 | 08:35 | 08:58 | 0 | 651 |  | EXT | Нарушение формы кольцевого шва |  | (c)
63927.866 | 0.071 | 0.058 | -11.464 | -11.477 | 2071 | 2193 | 2175 | 0 | 58 | 5757 |  | CORR | GENE | 06:17 | 06:37 | 06:34 | 54 | 208 | 11 | EXT | Аномалия находится на упругопластическом изгибе: R=573 D, максимальное растяжение на 6 час. | 0.89 | (c)
63928.871 | 1.076 | 0.815 | -10.459 | -10.72 | 2000 | 2067 | 2049 | 132 | 815 | 5757 |  | CORR | GENE | 06:06 | 06:17 | 06:14 | 672 | 99 | 9 | EXT | Аномалия находится на упругопластическом изгибе: R=556 D, максимальное растяжение на 6.1 час. | 0.94 | (c)
63931.705 | 3.91 | 3.892 | -7.625 | -7.643 | 1867 | 1971 | 1948 | 202 | 3892 | 5757 |  | CORR | CIGR | 05:44 | 06:01 | 05:57 | 38 | 162 | 10 | EXT | Аномалия находится на упругопластическом изгибе: R=537 D, максимальное растяжение на 6.2 час. | 0.89 | (c)
63932.838 | 5.043 | 5.018 | -6.492 | -6.517 | 2026 | 2052 | 2053 | 151 | 5018 | 5757 |  | CORR | GENE | 06:10 | 06:14 | 06:14 | 50 | 53 | 10 | EXT | Аномалия находится на упругопластическом изгибе: R=521 D, максимальное растяжение на 6.3 час. | 0.89 | (c)
63936.704 | 8.909 | 8.901 | -2.626 | -2.634 | 1731 | 1897 | 1941 | 80 | 2589 | 5757 |  | CORR | CIGR | 05:22 | 05:49 | 05:56 | 45 | 420 | 13 | EXT | Аномалия находится на упругопластическом изгибе: R=462 D, максимальное растяжение на 6.8 час. | 0.89 | (c)
63936.982 | 9.187 | 9.171 | -2.348 | -2.364 | 1702 | 1737 | 1752 | 430 | 2335 | 5757 |  | CORR | CIGR | 05:18 | 05:23 | 05:26 | 29 | 98 | 10 | EXT | Аномалия находится на упругопластическом изгибе: R=466 D, максимальное растяжение на 6.8 час. | 0.89 | (c)
63937.248 | 9.453 | 9.213 | -2.082 | -2.322 | 1821 | 1964 | 1978 | 97 | 1836 | 5757 |  | CORR | GENE | 05:37 | 05:60 | 06:02 | 486 | 313 | 13 | EXT | Аномалия находится на упругопластическом изгибе: R=470 D, максимальное растяжение на 6.8 час. | 0.95 | (c)
63937.737 | 9.942 | 9.891 | -1.593 | -1.644 | 1784 | 2012 | 1973 | 68 | 1291 | 5757 |  | CORR | GENE | 05:31 | 06:08 | 06:01 | 353 | 378 | 16 | EXT | Аномалия находится на упругопластическом изгибе: R=479 D, максимальное растяжение на 6.9 час. | 0.95 | (c)
63938.377 | 10.582 | 10.358 | -0.953 | -1.177 | 1861 | 1984 | 1963 | 165 | 938 | 5757 |  | CORR | GENE | 05:43 | 06:03 | 05:60 | 239 | 204 | 12 | EXT | Аномалия находится на упругопластическом изгибе: R=500 D, максимальное растяжение на 6.9 час. | 0.92 | (c)
63938.588 | 10.793 | 10.769 | -0.742 | -0.766 | 1906 | 2002 | 1988 | 161 | 527 | 5757 |  | CORR | GENE | 05:51 | 06:06 | 06:04 | 239 | 164 | 10 | EXT | Аномалия находится на упругопластическом изгибе: R=508 D, максимальное растяжение на 6.9 час. | 0.91 | (c)
64030.795 | 0 | -0.02 | -11.385 | -11.405 | -664 | -519 | -495 | 327 |  | 5766 | Нарушение формы кольцевого шва | GWAN |  | 00:28 | 00:52 | 00:55 | 0 | 337 |  | EXT | Нарушение формы кольцевого шва |  | (c)
64030.795 | 0 | -0.017 | -11.385 | -11.402 | 299 | 613 | 600 | 299 |  | 5766 | Нарушение формы кольцевого шва | GWAN |  | 03:04 | 03:54 | 03:52 | 0 | 603 |  | EXT | Нарушение формы кольцевого шва |  | (c)
64030.795 | 0 | -0.01 | -11.385 | -11.395 | 1315 | 1572 | 1810 | 0 |  | 5766 | Нарушение формы кольцевого шва | GWAN |  | 05:48 | 06:29 | 07:08 | 0 | 991 |  | EXT | Нарушение формы кольцевого шва |  | (c)
64084.727 | 8.977 | 8.95 | -2.548 | -2.575 | -1697 | -1642 | -1621 | 534 | 2524 | 5770 |  | CORR | GENE | 05:38 | 05:46 | 05:50 | 51 | 152 | 10 | EXT | Аномалия находится на упругопластическом изгибе: R=629 D, максимальное растяжение на 5.2 час. | 0.89 | (c)
64110.065 | 0 | -0.02 | -11.19 | -11.21 | 143 | 2194 | 1212 | 49 |  | 5773 | Нарушение формы кольцевого шва | GWAN |  | 10:41 | 04:12 | 13:34 | 0 | 2137 |  | EXT | Нарушение формы кольцевого шва |  | (c)
64110.065 | 0 | -0.016 | -11.19 | -11.206 | -2020 | -1610 | -1615 | 210 |  | 5773 | Нарушение формы кольцевого шва | GWAN |  | 04:52 | 05:58 | 05:58 | 0 | 811 |  | EXT | Нарушение формы кольцевого шва |  | (c)
64110.065 | 0 | -0.011 | -11.19 | -11.201 | -1079 | -443 | -618 | 158 |  | 5773 | Нарушение формы кольцевого шва | GWAN |  | 07:24 | 09:07 | 08:39 | 0 | 921 |  | EXT | Нарушение формы кольцевого шва |  | (c)
64119.986 | 9.921 | 9.868 | -1.269 | -1.322 | 1881 | 2105 | 2086 | 0 | 1228 | 5773 |  | CORR | GENE | 03:22 | 03:58 | 03:55 | 94 | 409 | 11 | EXT |  | 0.89 | (c)
64125.761 | 4.506 | 4.493 | -6.944 | -6.957 | -1684 | -1624 | -1624 | 547 | 4493 | 5774 |  | CORR | CIGR | 06:20 | 06:29 | 06:29 | 26 | 119 | 11 | EXT |  | 0.89 | (c)
64131.172 | 9.917 | 9.657 | -1.533 | -1.793 | -2018 | -1964 | -1972 | 212 | 1167 | 5774 |  | CORR | GENE | 05:26 | 05:35 | 05:33 | 626 | 92 | 11 | EXT |  | 0.95 | (c)
64131.172 | 9.917 | 9.656 | -1.533 | -1.794 | -2050 | -1964 | -1993 | 181 | 990 | 5774 |  | SCC | GENE | 05:21 | 05:35 | 05:30 | 804 | 113 | 10 | EXT |  | 1 | (b)
64132.705 | 0 | -0.02 | -11.565 | -11.585 | 960 | 1309 | 1316 | 560 |  | 5775 | Нарушение формы кольцевого шва | GWAN |  | 02:28 | 03:25 | 03:26 | 0 | 711 |  | EXT | Нарушение формы кольцевого шва |  | (c)
64144.27 | 0 | -0.029 | -11.42 | -11.449 | -642 | -180 | -355 | 68 |  | 5776 | Нарушение формы кольцевого шва | GWAN |  | 10:46 | 00:00 | 11:32 | 0 | 574 |  | EXT | Нарушение формы кольцевого шва |  | (c)
64144.27 | 0 | -0.018 | -11.42 | -11.438 | 881 | 2155 | 1556 | 0 |  | 5776 | Нарушение формы кольцевого шва | GWAN |  | 02:51 | 06:17 | 04:40 | 0 | 1351 |  | EXT | Нарушение формы кольцевого шва |  | (c)
64144.27 | 0 | -0.017 | -11.42 | -11.437 | -2020 | -1707 | -1682 | 210 |  | 5776 | Нарушение формы кольцевого шва | GWAN |  | 07:03 | 07:54 | 07:58 | 0 | 676 |  | EXT | Нарушение формы кольцевого шва |  | (c)
64167.415 | 0 | -0.034 | -10.775 | -10.809 | 827 | -1840 | 2135 | 827 |  | 5778 | Нарушение формы кольцевого шва | GWAN |  | 07:33 | 00:22 | 11:04 | 0 | 2615 |  | EXT | Нарушение формы кольцевого шва Аномалия находится на упругопластическом изгибе: R=403 D, максимальное растяжение на 6.3 час. |  | (c)
64167.415 | 0 | -0.02 | -10.775 | -10.795 | -535 | -368 | -340 | 145 |  | 5778 | Нарушение формы кольцевого шва | GWAN |  | 03:53 | 04:20 | 04:24 | 0 | 390 |  | EXT | Нарушение формы кольцевого шва Аномалия находится на упругопластическом изгибе: R=403 D, максимальное растяжение на 6.3 час. |  | (c)
64175.264 | 7.849 | 7.825 | -2.926 | -2.95 | 309 | 440 | 448 | 309 | 2889 | 5778 |  | CORR | GENE | 06:09 | 06:30 | 06:31 | 61 | 278 | 11 | EXT | Аномалия находится на упругопластическом изгибе: R=648 D, максимальное растяжение на 6.2 час. | 0.89 | (c)
64185.439 | 7.249 | 7.209 | -3.586 | -3.626 | 2208 | -2111 | -2078 | 1903 | 3547 | 5779 |  | CORR | GENE | 06:28 | 06:51 | 06:57 | 79 | 351 | 10 | EXT |  | 0.89 | (c)
64192.189 | 3.164 | 3.123 | -7.581 | -7.622 | -1380 | -1313 | -1282 | 1183 | 3123 | 5780 |  | GOUG | GENE | 01:24 | 01:35 | 01:40 | 67 | 198 | 6 | EXT | Задир. |  | (c)
64193.764 | 4.739 | 4.663 | -6.006 | -6.082 | 260 | 343 | 385 | 260 | 4663 | 5780 |  | CORR | GENE | 05:49 | 06:02 | 06:09 | 134 | 249 | 10 | EXT |  | 0.9 | (c)
64194.13 | 5.105 | 5.041 | -5.64 | -5.704 | 81 | 249 | 261 | 81 | 5041 | 5780 |  | CORR | GENE | 05:20 | 05:47 | 05:49 | 124 | 360 | 10 | EXT |  | 0.89 | (c)
64199.77 | 0 | -0.034 | -11.67 | -11.704 | -135 | 721 | 2001 | 0 |  | 5781 | Нарушение формы кольцевого шва | GWAN |  | 00:27 | 02:45 | 06:11 | 0 | 4271 |  | EXT | Нарушение формы кольцевого шва |  | (c)
64202.374 | 2.604 | 2.066 | -9.066 | -9.604 | 2029 | 2138 | -2211 | 1989 | 2066 | 5781 |  | CORR | GENE | 06:16 | 06:33 | 06:52 | 1412 | 442 | 10 | EXT | Аномалия находится на упругопластическом изгибе: R=649 D, максимальное растяжение на 6.2 час. | 0.97 | (c)
64208.651 | 8.881 | 8.861 | -2.789 | -2.809 | 2045 | 2096 | 2116 | 2045 | 2767 | 5781 |  | CORR | CIGR | 06:18 | 06:27 | 06:30 | 42 | 143 | 11 | EXT | Аномалия находится на упругопластическом изгибе: R=457 D, максимальное растяжение на 5.8 час. | 0.89 | (c)
64211.44 | 0 | -0.033 | -11.69 | -11.723 | -2219 | -1943 | -1602 | 985 |  | 5782 | Нарушение формы кольцевого шва | GWAN |  | 00:38 | 01:23 | 02:18 | 0 | 1234 |  | EXT | Нарушение формы кольцевого шва Аномалия находится на упругопластическом изгибе: R=434 D, максимальное растяжение на 5.7 час. |  | (c)
64226.739 | 3.609 | 3.579 | -8.111 | -8.141 | -1852 | -1760 | -1770 | 1688 | 3579 | 5783 |  | CORR | GENE | 04:55 | 05:09 | 05:08 | 52 | 164 | 10 | EXT |  | 0.89 | (c)
64227.764 | 4.634 | 4.449 | -7.086 | -7.271 | -1156 | -1074 | -1099 | 1042 | 4449 | 5783 |  | CORR | GENE | 06:47 | 07:00 | 06:56 | 1553 | 114 | 11 | EXT |  | 0.98 | (c)
64245.925 | 0 | -0.009 | -10.925 | -10.934 | -68 | 153 | 1103 | 0 |  | 5785 | Нарушение формы кольцевого шва | GWAN |  | 07:51 | 08:26 | 10:60 | 0 | 2341 |  | EXT | Нарушение формы кольцевого шва |  | (c)
64265.086 | 8.236 | 8.109 | -3.459 | -3.586 | 1487 | 1591 | 1684 | 1487 | 3329 | 5786 |  | DENT | GENE | 06:14 | 06:31 | 06:46 | 257 | 394 | 0.4 | N/A | Глубина вмятины: 5 мм (0,4%). Линейка: 26 см в (811 см; 06:31 ч:мин) |  | (c)
64279.885 | 0 | -0.024 | -11.69 | -11.714 | 555 | 826 | 848 | 555 |  | 5788 | Нарушение формы кольцевого шва | GWAN |  | 11:55 | 00:39 | 12:42 | 0 | 585 |  | EXT | Нарушение формы кольцевого шва |  | (c)
64279.885 | 0 | -0.026 | -11.69 | -11.716 | -856 | -295 | -499 | 142 |  | 5788 | Нарушение формы кольцевого шва | GWAN |  | 08:07 | 09:38 | 09:05 | 0 | 714 |  | EXT | Нарушение формы кольцевого шва |  | (c)
64291.575 | 0 | -0.034 | -11.26 | -11.294 | -307 | -67 | -2 | 0 |  | 5789 | Нарушение формы кольцевого шва | GWAN |  | 10:06 | 10:45 | 10:55 | 0 | 609 |  | EXT | Нарушение формы кольцевого шва |  | (c)
64302.835 | 0 | -0.015 | -11.23 | -11.245 | 280 | 600 | 925 | 280 |  | 5790 | Нарушение формы кольцевого шва | GWAN |  | 01:01 | 01:53 | 02:45 | 0 | 1291 |  | EXT | Нарушение формы кольцевого шва |  | (c)
64302.835 | 0 | -0.014 | -11.23 | -11.244 | 1707 | -1881 | 2212 | 0 |  | 5790 | Нарушение формы кольцевого шва | GWAN |  | 04:51 | 07:12 | 06:13 | 0 | 1010 |  | EXT | Нарушение формы кольцевого шва |  | (c)
64302.835 | 0 | -0.029 | -11.23 | -11.259 | -1453 | -1351 | -1311 | 778 |  | 5790 | Нарушение формы кольцевого шва | GWAN |  | 08:21 | 08:38 | 08:44 | 0 | 284 |  | EXT | Нарушение формы кольцевого шва |  | (c)
64302.835 | 0 | -0.019 | -11.23 | -11.249 | -508 | -331 | -156 | 196 |  | 5790 | Нарушение формы кольцевого шва | GWAN |  | 10:54 | 11:22 | 11:51 | 0 | 703 |  | EXT | Нарушение формы кольцевого шва |  | (c)
64302.958 | 0.123 | -1.713 | -11.107 | -12.943 | -99 | 2173 | 2132 | 0 |  | 5790 |  | OVAL |  | 00:00 | 06:07 | 06:00 | 5894 |  |  | N/A | Овальность: 0,01 |  | (c)
64304.099 | 1.264 | 0.566 | -9.966 | -10.664 | 1827 | 2069 | 2115 | 0 | 566 | 5790 |  | DENT | GENE | 05:11 | 05:50 | 05:57 | 2208 | 577 | 0.9 | N/A | Глубина вмятины: 13 мм (0,9%). Линейка: 221 см в (57 см; 05:50 ч:мин) Аномалия находится вблизи продольного шва. |  | (c)
64314.065 | 0 | -0.024 | -11.385 | -11.409 | 136 | 1657 | 1517 | 136 |  | 5791 | Нарушение формы кольцевого шва | GWAN |  | 10:03 | 02:08 | 13:46 | 0 | 2761 |  | EXT | Нарушение формы кольцевого шва |  | (c)
64314.065 | 0 | -0.013 | -11.385 | -11.398 | -1209 | -484 | -689 | 168 |  | 5791 | Нарушение формы кольцевого шва | GWAN |  | 06:26 | 08:23 | 07:50 | 0 | 1040 |  | EXT | Нарушение формы кольцевого шва |  | (c)
64325.506 | 0.056 | 0.028 | -11.544 | -11.572 | 1755 | -1925 | -2047 | 0 | 28 | 5792 |  | CORR | GENE | 04:14 | 06:20 | 06:01 | 196 | 1318 | 15 | EXT |  | 0.92 | (c)
64330.672 | 5.222 | 5.194 | -6.378 | -6.406 | -2119 | -2079 | -2069 | 111 | 5194 | 5792 |  | CORR | GENE | 05:49 | 05:55 | 05:57 | 59 | 102 | 13 | EXT |  | 0.89 | (c)
64341.512 | 4.462 | 4.428 | -7.198 | -7.232 | -1026 | -866 | -869 | 713 | 4428 | 5793 |  | GOUG | GENE | 06:24 | 06:49 | 06:49 | 81 | 313 | 10 | EXT | Задир. |  | (c)
64382.8 | 0 | 0 | -11.655 | -11.655 | -1364 | -1314 | -1063 | 762 | 0 | 5797 | Смещение кромок | GWAN |  | 06:58 | 07:06 | 07:47 | 0 | 601 | 15 | EXT | Смещение кромок Наружу Аномалия находится на отводе. Величина смещения - 2.4 мм. |  | (c)
64384.569 | 1.769 | 1.651 | -9.886 | -10.004 | -1743 | -1590 | -1428 | 487 | 1651 | 5797 |  | DENT | GENE | 05:57 | 06:22 | 06:48 | 245 | 630 | 0.6 | N/A | Глубина вмятины: 9 мм (0,6%). Линейка: 25 см в (165 см; 06:22 ч:мин) |  | (c)
64440.285 | 0 | -0.02 | -10.585 | -10.605 | 331 | 1817 | -2128 | 126 |  | 5802 | Нарушение формы кольцевого шва | GWAN |  | 07:44 | 11:44 | 13:07 | 0 | 4003 |  | EXT | Нарушение формы кольцевого шва |  | (c)
64484.765 | 0 | -0.019 | -10.82 | -10.839 | -501 | 1945 | 1707 | 0 |  | 5806 | Нарушение формы кольцевого шва | GWAN |  | 10:00 | 04:35 | 15:57 | 0 | 4417 |  | EXT | Нарушение формы кольцевого шва |  | (c)
64495.585 | 0 | -0.01 | -11.455 | -11.465 | -2127 | -299 | -1024 | 0 |  | 5807 | Нарушение формы кольцевого шва | GWAN |  | 00:44 | 05:39 | 03:43 | 0 | 2207 |  | EXT | Нарушение формы кольцевого шва |  | (c)
64495.585 | 0 | -0.02 | -11.455 | -11.475 | 359 | 1462 | 1009 | 359 |  | 5807 | Нарушение формы кольцевого шва | GWAN |  | 07:26 | 10:24 | 09:11 | 0 | 1300 |  | EXT | Нарушение формы кольцевого шва |  | (c)
64510.275 | 3.235 | 3.216 | -7.6 | -7.619 | -919 | -794 | -822 | 724 | 3216 | 5808 |  | CORR | CIGR | 07:31 | 07:51 | 07:47 | 44 | 195 | 10 | EXT | Аномалия находится на упругопластическом изгибе: R=611 D, максимальное растяжение на 7.2 час. | 0.89 | (c)
64517.875 | 0 | -0.034 | -11.57 | -11.604 | -1253 | -775 | -909 | 566 |  | 5809 | Нарушение формы кольцевого шва | GWAN |  | 10:50 | 00:07 | 11:46 | 0 | 687 |  | EXT | Нарушение формы кольцевого шва Аномалия находится на упругопластическом изгибе: R=496 D, максимальное растяжение на 6.1 час. |  | (c)
64517.875 | 0 | -0.034 | -11.57 | -11.604 | -507 | -80 | -258 | 8 |  | 5809 | Нарушение формы кольцевого шва | GWAN |  | 00:51 | 01:60 | 01:31 | 0 | 499 |  | EXT | Нарушение формы кольцевого шва Аномалия находится на упругопластическом изгибе: R=496 D, максимальное растяжение на 6.1 час. |  | (c)
64521.037 | 3.162 | 3.136 | -8.408 | -8.434 | 1511 | 1554 | 1572 | 598 | 3136 | 5809 |  | CORR | GENE | 06:16 | 06:23 | 06:26 | 72 | 121 | 12 | EXT | Аномалия находится на упругопластическом изгибе: R=539 D, максимальное растяжение на 6 час. | 0.89 | (c)
64547.763 | 6.818 | 6.466 | -4.537 | -4.889 | 2228 | -2156 | -2142 | 2052 | 4508 | 5811 |  | CORR | GENE | 06:29 | 06:42 | 06:44 | 381 | 180 | 15 | EXT |  | 0.95 | (c)
64577.422 | 1.982 | 1.937 | -9.073 | -9.118 | 654 | 667 | 669 | 654 | 1937 | 5814 |  | CORR | AXGR | 07:18 | 07:20 | 07:21 | 87 | 30 | 21 | EXT |  | 0.9 | (c)
64586.495 | 0 | -0.033 | -11.65 | -11.683 | -1383 | 1224 | 467 | 1383 |  | 5815 | Нарушение формы кольцевого шва | GWAN |  | 08:45 | 03:46 | 13:44 | 0 | 3700 |  | EXT | Нарушение формы кольцевого шва |  | (c)
64598.145 | 0 | -0.02 | -10.725 | -10.745 | -354 | 199 | 19 | 0 |  | 5816 | Нарушение формы кольцевого шва | GWAN |  | 06:33 | 08:02 | 07:33 | 0 | 746 |  | EXT | Нарушение формы кольцевого шва |  | (c)
64598.145 | 0 | -0.038 | -10.725 | -10.763 | 687 | 1096 | -2178 | 582 |  | 5816 | Нарушение формы кольцевого шва | GWAN |  | 09:21 | 10:27 | 13:39 | 0 | 3192 |  | EXT | Нарушение формы кольцевого шва |  | (c)
64602.549 | 4.404 | 4.387 | -6.321 | -6.338 | 137 | 203 | 221 | 137 | 4387 | 5816 |  | CORR | CIGR | 07:52 | 08:03 | 08:06 | 36 | 168 | 10 | EXT |  | 0.89 | (c)
64631.565 | 0 | -0.048 | -11.255 | -11.303 | 232 | 2013 | 1301 | 232 |  | 5819 | Нарушение формы кольцевого шва | GWAN |  | 11:57 | 04:45 | 14:50 | 0 | 2137 |  | EXT | Нарушение формы кольцевого шва |  | (c)
64642.82 | 0 | -0.022 | -11.215 | -11.237 | -19 | 2219 | 1795 | 0 |  | 5820 | Нарушение формы кольцевого шва | GWAN |  | 01:24 | 07:25 | 06:17 | 0 | 3629 |  | EXT | Нарушение формы кольцевого шва |  | (c)
64654.035 | 0 | -0.025 | -11.375 | -11.4 | 1814 | 51 | -1053 | 0 |  | 5821 | Нарушение формы кольцевого шва | GWAN |  | 00:53 | 08:08 | 05:10 | 0 | 3187 |  | EXT | Нарушение формы кольцевого шва |  | (c)
64665.41 | 0 | -0.013 | -11.15 | -11.163 | -771 | 753 | 225 | 0 |  | 5822 | Нарушение формы кольцевого шва | GWAN |  | 01:11 | 05:17 | 03:52 | 0 | 1992 |  | EXT | Нарушение формы кольцевого шва |  | (c)
64709.789 | 10.884 | 10.646 | -0.586 | -0.824 | 211 | 276 | 266 | 211 | 326 | 5825 |  | CORR | GENE | 02:33 | 02:44 | 02:42 | 498 | 109 | 10 | EXT |  | 0.94 | (c)
64728.679 | 6.594 | 6.561 | -5.131 | -5.164 | -1584 | -1501 | -1413 | 1242 | 5095 | 5827 |  | CORR | GENE | 05:58 | 06:12 | 06:26 | 69 | 341 | 11 | EXT |  | 0.89 | (c)
64754.466 | 9.306 | 9.274 | -2.384 | -2.416 | 751 | 930 | 1020 | 751 | 2356 | 5829 |  | CORR | GENE | 07:21 | 07:50 | 08:04 | 60 | 538 | 16 | EXT |  | 0.89 | (c)
64755.094 | 9.934 | 9.913 | -1.756 | -1.777 | 425 | 585 | 576 | 425 | 1704 | 5829 |  | CORR | GENE | 06:28 | 06:54 | 06:53 | 73 | 302 | 13 | EXT |  | 0.89 | (c)
64755.313 | 10.153 | 10.108 | -1.537 | -1.582 | 472 | 529 | 517 | 472 | 1432 | 5829 |  | CORR | GENE | 06:36 | 06:45 | 06:43 | 150 | 90 | 10 | EXT |  | 0.9 | (c)
64755.825 | 10.665 | 10.616 | -1.025 | -1.074 | 15 | 444 | 311 | 15 | 965 | 5829 |  | CORR | GENE | 05:22 | 06:32 | 06:10 | 109 | 593 | 11 | EXT |  | 0.89 | (c)
64761.236 | 4.386 | 4.329 | -7.239 | -7.296 | 878 | 999 | 990 | 878 | 4329 | 5830 |  | CORR | GENE | 06:13 | 06:33 | 06:31 | 101 | 222 | 13 | EXT |  | 0.9 | (c)
64771.677 | 3.202 | 3.168 | -8.393 | -8.427 | 1815 | 1879 | 1943 | 1815 | 3168 | 5831 |  | CORR | GENE | 02:30 | 02:40 | 02:50 | 73 | 256 | 11 | EXT |  | 0.89 | (c)
64791.67 | 0 | -0.013 | -11.635 | -11.648 | -1174 | -475 | -780 | 385 |  | 5833 | Нарушение формы кольцевого шва | GWAN |  | 07:15 | 09:08 | 08:19 | 0 | 789 |  | EXT | Нарушение формы кольцевого шва |  | (c)
64845.022 | 7.237 | 7.166 | -4.138 | -4.209 | 387 | 459 | 506 | 387 | 4111 | 5837 |  | CORR | GENE | 01:50 | 02:02 | 02:09 | 98 | 238 | 12 | EXT |  | 0.89 | (c)
64855.695 | 6.535 | 6.512 | -4.775 | -4.798 | -1253 | -1158 | -1122 | 992 | 4657 | 5838 |  | GOUG | GENE | 05:57 | 06:13 | 06:18 | 141 | 262 | 5 | EXT | Задир. |  | (c)
64864.526 | 4.056 | 4.036 | -7.384 | -7.404 | -853 | -796 | -754 | 655 | 4036 | 5839 |  | CORR | CIGR | 06:05 | 06:15 | 06:21 | 36 | 198 | 12 | EXT |  | 0.89 | (c)
64866.974 | 6.504 | 6.483 | -4.936 | -4.957 | -244 | -67 | -120 | 0 | 4891 | 5839 |  | CORR | GENE | 07:44 | 08:12 | 08:04 | 66 | 249 | 11 | EXT |  | 0.89 | (c)
64870.492 | 10.022 | 10.009 | -1.418 | -1.431 | -461 | -383 | -388 | 315 | 1403 | 5839 |  | CORR | CIGR | 07:09 | 07:21 | 07:20 | 28 | 147 | 10 | EXT |  | 0.89 | (c)
64882.275 | 10.365 | 10.353 | -0.825 | -0.837 | -719 | -671 | -658 | 597 | 807 | 5840 |  | CORR | CIGR | 05:06 | 05:13 | 05:15 | 30 | 122 | 12 | EXT |  | 0.89 | (c)
64929.59 | 1.105 | 1.096 | -10.66 | -10.669 | -324 | -113 | -203 | 82 | 1096 | 5845 |  | CORR | CIGR | 02:24 | 02:58 | 02:43 | 50 | 242 | 10 | EXT | Аномалия находится на отводе. | 0.89 | (c)
64942.703 | 2.453 | 2.295 | -9.227 | -9.385 | 929 | 1043 | 1063 | 929 | 2295 | 5846 |  | DENT | GENE | 06:14 | 06:33 | 06:36 | 305 | 269 | 0.5 | N/A | Глубина вмятины: 7 мм (0,5%). Линейка: 31 см в (230 см; 06:33 ч:мин) |  | (c)
64982.816 | 8.316 | 8.238 | -2.174 | -2.252 | 687 | 780 | 874 | 687 | 2106 | 5849а |  | CORR | GENE | 00:33 | 00:48 | 01:03 | 146 | 373 | 10 | EXT |  | 0.9 | (c)
64987.82 | 0 | -0.022 | -10.51 | -10.532 | 199 | 659 | 556 | 199 |  | 5850а | Нарушение формы кольцевого шва | GWAN |  | 00:35 | 01:50 | 01:33 | 0 | 713 |  | EXT | Нарушение формы кольцевого шва |  | (c)
64994.565 | 6.745 | 6.717 | -3.765 | -3.793 | -2080 | -1957 | -1969 | 1857 | 3727 | 5850а |  | CORR | GENE | 06:28 | 06:47 | 06:45 | 66 | 223 | 11 | EXT |  | 0.89 | (c)
65024.155 | 3.985 | 3.922 | -7.73 | -7.793 | -630 | -541 | -523 | 416 | 3922 | 5853 |  | CORR | GENE | 05:57 | 06:11 | 06:14 | 138 | 215 | 11 | EXT | Аномалия находится на упругопластическом изгибе: R=386 D, максимальное растяжение на 6 час. | 0.93 | (c)
65031.72 | 11.55 | 11.536 | -0.165 | -0.179 | -1128 | -1092 | -1072 | 1017 | 147 | 5853 |  | CORR | CIGR | 04:37 | 04:42 | 04:46 | 32 | 111 | 10 | EXT | Аномалия находится на упругопластическом изгибе: R=885 D, максимальное растяжение на 5.8 час. | 0.89 | (c)
65031.885 | 0 | -0.011 | -11.45 | -11.461 | -790 | -486 | -477 | 164 |  | 5854 | Нарушение формы кольцевого шва | GWAN |  | 02:50 | 03:39 | 03:40 | 0 | 626 |  | EXT | Нарушение формы кольцевого шва Аномалия находится на упругопластическом изгибе: R=949 D, максимальное растяжение на 5.8 час. |  | (c)
65031.885 | 0 | -0.014 | -11.45 | -11.464 | 199 | 819 | 548 | 199 |  | 5854 | Нарушение формы кольцевого шва | GWAN |  | 05:29 | 07:09 | 06:26 | 0 | 699 |  | EXT | Нарушение формы кольцевого шва Аномалия находится на упругопластическом изгибе: R=949 D, максимальное растяжение на 5.8 час. |  | (c)
65031.885 | 0 | -0.03 | -11.45 | -11.48 | 2084 | -1967 | -2117 | 1856 |  | 5854 | Нарушение формы кольцевого шва | GWAN |  | 10:34 | 11:40 | 11:16 | 0 | 520 |  | EXT | Нарушение формы кольцевого шва Аномалия находится на упругопластическом изгибе: R=949 D, максимальное растяжение на 5.8 час. |  | (c)
65047.89 | 4.555 | 4.525 | -6.68 | -6.71 | -1405 | -1359 | -1346 | 1286 | 4525 | 5855 |  | CORR | GENE | 04:21 | 04:28 | 04:30 | 62 | 119 | 10 | EXT |  | 0.89 | (c)
65048.464 | 5.129 | 5.054 | -6.106 | -6.181 | -952 | -849 | -880 | 808 | 5054 | 5855 |  | CORR | GENE | 05:34 | 05:51 | 05:46 | 92 | 144 | 10 | EXT |  | 0.89 | (c)
65054.57 | 0 | -0.024 | -11.72 | -11.744 | -1884 | -1749 | -1495 | 1106 |  | 5856 | Нарушение формы кольцевого шва | GWAN |  | 01:28 | 01:50 | 02:31 | 0 | 778 |  | EXT | Нарушение формы кольцевого шва |  | (c)
65054.57 | 0 | -0.015 | -11.72 | -11.735 | -353 | -129 | 234 | 0 |  | 5856 | Нарушение формы кольцевого шва | GWAN |  | 05:35 | 06:11 | 07:10 | 0 | 1175 |  | EXT | Нарушение формы кольцевого шва |  | (c)
65054.57 | 0 | -0.037 | -11.72 | -11.757 | 1039 | 1265 | 1231 | 1039 |  | 5856 | Нарушение формы кольцевого шва | GWAN |  | 09:20 | 09:56 | 09:51 | 0 | 382 |  | EXT | Нарушение формы кольцевого шва |  | (c)
65054.57 | 0 | -0.027 | -11.72 | -11.747 | 1712 | 1951 | 1925 | 1712 |  | 5856 | Нарушение формы кольцевого шва | GWAN |  | 11:08 | 11:47 | 11:43 | 0 | 425 |  | EXT | Нарушение формы кольцевого шва |  | (c)
65084.666 | 7.196 | 7.13 | -4.579 | -4.645 | 1729 | 1850 | 1842 | 276 | 4558 | 5858 |  | CORR | GENE | 05:37 | 05:57 | 05:56 | 87 | 225 | 11 | EXT |  | 0.89 | (c)
65084.866 | 7.396 | 7.358 | -4.379 | -4.417 | 1822 | 1862 | 1882 | 290 | 4351 | 5858 |  | CORR | GENE | 05:52 | 05:59 | 06:02 | 66 | 118 | 15 | EXT |  | 0.89 | (c)
65089.245 | 0 | 0 | -11.305 | -11.305 | -816 | -723 | -743 | 671 | 0 | 5859 | Непровар / утяжина | GWAN |  | 10:48 | 11:03 | 11:00 | 0 | 145 | 13 | INT | Непровар / утяжина |  | (c)
65113.09 | 2.005 | 1.947 | -9.515 | -9.573 | -1479 | -1422 | -1348 | 1218 | 1947 | 5861 |  | CORR | GENE | 04:24 | 04:33 | 04:45 | 72 | 262 | 14 | EXT |  | 0.89 | (c)
65113.448 | 2.363 | 2.352 | -9.157 | -9.168 | -1359 | -1313 | -1302 | 1246 | 2352 | 5861 |  | CORR | CIGR | 04:43 | 04:51 | 04:52 | 21 | 113 | 11 | EXT |  | 0.89 | (c)
65140.948 | 6.878 | 6.834 | -4.527 | -4.571 | 1751 | 1816 | 1899 | 1751 | 4504 | 5863 |  | GOUG | GENE | 05:47 | 05:58 | 06:11 | 67 | 296 | 5 | EXT | Задир. |  | (c)
65165.638 | 8.643 | 8.63 | -2.947 | -2.96 | -1950 | -1868 | -1879 | 1808 | 2813 | 5865 |  | CORR | GENE | 05:11 | 05:24 | 05:22 | 147 | 141 | 11 | EXT |  | 0.9 | (c)
65168.767 | 0.182 | 0.162 | -11.383 | -11.403 | 278 | 383 | 348 | 278 | 162 | 5866 |  | CORR | CIGR | 04:22 | 04:39 | 04:33 | 35 | 140 | 11 | EXT |  | 0.89 | (c)
65191.6 | 0 | -0.011 | -11.575 | -11.586 | 1180 | 1316 | 1471 | 468 |  | 5868 | Нарушение формы кольцевого шва | GWAN |  | 02:58 | 03:20 | 03:45 | 0 | 583 |  | EXT | Нарушение формы кольцевого шва |  | (c)
65191.6 | 0 | -0.018 | -11.575 | -11.593 | -2143 | -1396 | -1398 | 87 |  | 5868 | Нарушение формы кольцевого шва | GWAN |  | 06:02 | 08:02 | 08:02 | 0 | 1491 |  | EXT | Нарушение формы кольцевого шва |  | (c)
65203.175 | 0 | -0.035 | -6.71 | -6.745 | 860 | -1554 | 2019 | 0 |  | 5869 | Нарушение формы кольцевого шва | GWAN |  | 01:49 | 07:19 | 04:56 | 0 | 2318 |  | EXT | Нарушение формы кольцевого шва Аномалия находится на упругопластическом изгибе: R=658 D, максимальное растяжение на 6.5 час. |  | (c)
65203.175 | 0 | -0.046 | -6.71 | -6.756 | -826 | -410 | -101 | 0 |  | 5869 | Нарушение формы кольцевого шва | GWAN |  | 09:17 | 10:24 | 11:14 | 0 | 1448 |  | EXT | Нарушение формы кольцевого шва Аномалия находится на упругопластическом изгибе: R=658 D, максимальное растяжение на 6.5 час. |  | (c)
65213.075 | 0 | -0.022 | -11.435 | -11.457 | -1095 | -996 | -943 | 791 |  | 5871 | Нарушение формы кольцевого шва | GWAN |  | 04:26 | 04:42 | 04:51 | 0 | 304 |  | EXT | Нарушение формы кольцевого шва Аномалия находится на упругопластическом изгибе: R=414 D, максимальное растяжение на 7 час. |  | (c)
65244.601 | 8.591 | 8.583 | -2.959 | -2.967 | -416 | -355 | -358 | 300 | 2922 | 5873 |  | CORR | CIGR | 05:00 | 05:10 | 05:10 | 45 | 116 | 8 | EXT |  | 0.89 | (c)
65259.14 | 0 | -0.045 | -10.465 | -10.51 | -810 | 1735 | 1219 | 0 |  | 5875 | Нарушение формы кольцевого шва | GWAN |  | 00:01 | 06:52 | 05:28 | 0 | 4057 |  | EXT | Нарушение формы кольцевого шва |  | (c)
65269.605 | 0 | -0.022 | -11.725 | -11.747 | 1095 | 1603 | 1400 | 1095 |  | 5876 | Нарушение формы кольцевого шва | GWAN |  | 01:03 | 02:25 | 01:52 | 0 | 609 |  | EXT | Нарушение формы кольцевого шва Аномалия находится на упругопластическом изгибе: R=465 D, максимальное растяжение на 5.8 час. |  | (c)
65269.605 | 0 | -0.023 | -11.725 | -11.748 | -249 | 16 | -50 | 0 |  | 5876 | Нарушение формы кольцевого шва | GWAN |  | 09:26 | 10:09 | 09:58 | 0 | 397 |  | EXT | Нарушение формы кольцевого шва Аномалия находится на упругопластическом изгибе: R=465 D, максимальное растяжение на 5.8 час. |  | (c)
65278.049 | 8.444 | 8.413 | -3.281 | -3.312 | -1722 | -1646 | -1564 | 1405 | 3246 | 5876 |  | CORR | GENE | 05:28 | 05:40 | 05:54 | 66 | 317 | 10 | EXT | Аномалия находится на упругопластическом изгибе: R=404 D, максимальное растяжение на 6.3 час. | 0.89 | (c)
65297.442 | 4.377 | 4.363 | -7.273 | -7.287 | 624 | 669 | 668 | 624 | 4363 | 5878 |  | CORR | GENE | 04:60 | 05:07 | 05:07 | 71 | 88 | 10 | EXT |  | 0.89 | (c)
65304.715 | 0 | -0.039 | -11.74 | -11.779 | 2047 | -1640 | -1608 | 802 |  | 5879 | Нарушение формы кольцевого шва | GWAN |  | 06:18 | 08:23 | 08:28 | 0 | 1613 |  | EXT | Нарушение формы кольцевого шва |  | (c)
65310.475 | 5.76 | 5.742 | -5.98 | -5.998 | 1413 | 1547 | 1555 | 1413 | 5742 | 5879 |  | CORR | GENE | 04:36 | 04:57 | 04:58 | 50 | 283 | 10 | EXT |  | 0.89 | (c)
65316.381 | 11.666 | 11.632 | -0.074 | -0.108 | 1566 | 1695 | 1675 | 1566 | 34 | 5879 |  | CORR | GENE | 05:00 | 05:21 | 05:18 | 74 | 218 | 11 | EXT |  | 0.89 | (c)
65316.414 | 11.699 | 11.675 | -0.041 | -0.065 | 2008 | 2140 | 2122 | 2008 | 16 | 5879 |  | CORR | GENE | 06:12 | 06:33 | 06:30 | 49 | 227 | 10 | EXT |  | 0.89 | (c)
65317.558 | 1.103 | 0.257 | -10.617 | -11.463 | 520 | 613 | 610 | 520 | 257 | 5880 |  | CORR | GENE | 03:36 | 03:51 | 03:51 | 1218 | 179 | 15 | EXT |  | 1.01 | (b)
65318.609 | 2.154 | 2.108 | -9.566 | -9.612 | 548 | 697 | 673 | 548 | 2108 | 5880 |  | CORR | GENE | 03:41 | 04:05 | 04:01 | 86 | 250 | 11 | EXT |  | 0.89 | (c)
65318.638 | 2.183 | 1.929 | -9.537 | -9.791 | 874 | 1672 | 1305 | 874 | 1929 | 5880 |  | CORR | GENE | 04:33 | 06:42 | 05:43 | 422 | 863 | 15 | EXT |  | 0.96 | (c)
65319.005 | 2.55 | 2.513 | -9.17 | -9.207 | 998 | 1048 | 1030 | 998 | 2513 | 5880 |  | CORR | GENE | 04:53 | 05:01 | 04:58 | 255 | 64 | 10 | EXT |  | 0.91 | (c)
65319.087 | 2.632 | 2.333 | -9.088 | -9.387 | 547 | 605 | 588 | 547 | 2333 | 5880 |  | CORR | GENE | 03:41 | 03:50 | 03:47 | 378 | 81 | 10 | EXT |  | 0.93 | (c)
65319.254 | 2.799 | 2.772 | -8.921 | -8.948 | 968 | 1054 | 1064 | 968 | 2772 | 5880 |  | CORR | GENE | 04:48 | 05:02 | 05:04 | 61 | 193 | 12 | EXT |  | 0.89 | (c)
65320.158 | 3.703 | 3.492 | -8.017 | -8.228 | 793 | 841 | 878 | 793 | 3492 | 5880 |  | CORR | GENE | 04:20 | 04:28 | 04:34 | 416 | 169 | 10 | EXT |  | 0.93 | (c)
65323.263 | 6.808 | 6.782 | -4.912 | -4.938 | 1791 | 1816 | 1871 | 1791 | 4805 | 5880 |  | CORR | GENE | 07:01 | 07:05 | 07:14 | 133 | 160 | 10 | EXT |  | 0.9 | (c)
65323.667 | 7.212 | 7.156 | -4.508 | -4.564 | 1670 | 1690 | 1695 | 1670 | 4313 | 5880 |  | CORR | GENE | 06:42 | 06:45 | 06:46 | 251 | 49 | 10 | EXT |  | 0.91 | (c)
65323.747 | 7.292 | 7.176 | -4.428 | -4.544 | 1467 | 1603 | 1538 | 1467 | 4394 | 5880 |  | CORR | GENE | 06:09 | 06:31 | 06:20 | 150 | 141 | 11 | EXT |  | 0.9 | (c)
65325.155 | 8.7 | 8.678 | -3.02 | -3.042 | 1012 | 1069 | 1164 | 1012 | 2981 | 5880 |  | CORR | GENE | 04:55 | 05:05 | 05:20 | 61 | 305 | 10 | EXT |  | 0.89 | (c)
65327.748 | 11.293 | 11.279 | -0.427 | -0.441 | 1867 | 1920 | 1930 | 1867 | 407 | 5880 |  | CORR | CIGR | 07:13 | 07:22 | 07:24 | 34 | 126 | 9 | EXT |  | 0.89 | (c)
65328.175 | 0 | -0.036 | -11.665 | -11.701 | 941 | 1418 | 1285 | 941 |  | 5881 | Нарушение формы кольцевого шва | GWAN |  | 11:07 | 00:24 | 12:02 | 0 | 688 |  | EXT | Нарушение формы кольцевого шва |  | (c)
65328.175 | 0 | -0.02 | -11.665 | -11.685 | 2169 | -1077 | -1076 | 0 |  | 5881 | Нарушение формы кольцевого шва | GWAN |  | 02:25 | 05:41 | 05:41 | 0 | 2434 |  | EXT | Нарушение формы кольцевого шва |  | (c)
65328.175 | 0 | -0.045 | -11.665 | -11.71 | 388 | 388 | 399 | 388 |  | 5881 | Нарушение формы кольцевого шва | GWAN |  | 09:38 | 09:38 | 09:39 | 0 | 21 |  | EXT | Нарушение формы кольцевого шва |  | (c)
65332.115 | 3.94 | 3.884 | -7.725 | -7.781 | -686 | -555 | -523 | 361 | 3884 | 5881 |  | CORR | GENE | 06:44 | 07:06 | 07:11 | 132 | 325 | 11 | EXT |  | 0.9 | (c)
65339.84 | 0 | -0.006 | -11.16 | -11.166 | -631 | -344 | -102 | 0 |  | 5882 | Нарушение формы кольцевого шва | GWAN |  | 06:14 | 07:01 | 07:40 | 0 | 1059 |  | EXT | Нарушение формы кольцевого шва |  | (c)
65343.984 | 4.144 | 4.106 | -7.016 | -7.054 | -808 | -586 | -666 | 525 | 4106 | 5882 |  | CORR | GENE | 05:46 | 06:22 | 06:09 | 88 | 284 | 11 | EXT |  | 0.89 | (c)
65344.337 | 4.497 | 4.465 | -6.663 | -6.695 | -649 | -558 | -569 | 490 | 4465 | 5882 |  | CORR | GENE | 06:11 | 06:26 | 06:24 | 55 | 160 | 10 | EXT |  | 0.89 | (c)
65357.239 | 6.239 | 6.191 | -4.671 | -4.719 | 717 | 825 | 797 | 717 | 4624 | 5883 |  | CORR | GENE | 07:52 | 08:09 | 08:05 | 95 | 160 | 10 | EXT | Аномалия находится на упругопластическом изгибе: R=772 D, максимальное растяжение на 6.7 час. | 0.89 | (c)
65360.71 | 9.71 | 9.69 | -1.2 | -1.22 | -595 | -506 | -526 | 457 | 1170 | 5883 |  | CORR | GENE | 04:20 | 04:34 | 04:31 | 50 | 138 | 11 | EXT | Аномалия находится на упругопластическом изгибе: R=718 D, максимальное растяжение на 6.7 час. | 0.89 | (c)
65362.125 | 0.215 | 0.203 | -11.48 | -11.492 | 2015 | 2131 | 2117 | 2015 | 203 | 5884 |  | CORR | CIGR | 07:31 | 07:49 | 07:47 | 32 | 204 | 10 | EXT | Аномалия находится на упругопластическом изгибе: R=691 D, максимальное растяжение на 6.6 час. | 0.89 | (c)
65378.178 | 4.573 | 4.553 | -6.977 | -6.997 | 1056 | 1149 | 1130 | 1056 | 4553 | 5885 |  | CORR | GENE | 04:02 | 04:17 | 04:14 | 52 | 147 | 10 | EXT | Аномалия находится на упругопластическом изгибе: R=709 D, максимальное растяжение на 6.9 час. | 0.89 | (c)
65378.991 | 5.386 | 5.276 | -6.164 | -6.274 | 2030 | 2123 | 2144 | 2030 | 5276 | 5885 |  | CORR | GENE | 06:40 | 06:55 | 06:58 | 171 | 229 | 11 | EXT | Аномалия находится на упругопластическом изгибе: R=786 D, максимальное растяжение на 7 час. | 0.9 | (c)
65380.234 | 6.629 | 6.537 | -4.921 | -5.013 | 1808 | -2221 | 2060 | 1808 | 4890 | 5885 |  | CORR | GENE | 06:04 | 07:14 | 06:44 | 123 | 503 | 10 | EXT | Аномалия находится на упругопластическом изгибе: R=898 D, максимальное растяжение на 7.2 час. | 0.89 | (c)
65380.617 | 7.012 | 6.362 | -4.538 | -5.188 | 1081 | 1516 | 1379 | 1081 | 2464 | 5885 |  | CORR | GENE | 04:06 | 05:17 | 04:55 | 2724 | 597 | 10 | EXT | Аномалия находится на упругопластическом изгибе: R=922 D, максимальное растяжение на 7.2 час. | 0.97 | (c)
65409.05 | 1.395 | 1.365 | -9.7 | -9.73 | 441 | 498 | 546 | 441 | 1365 | 5888 |  | CORR | CIGR | 04:56 | 05:05 | 05:13 | 44 | 210 | 11 | EXT |  | 0.89 | (c)
65421.192 | 2.442 | 2.05 | -8.688 | -9.08 | 332 | 368 | 362 | 332 | 2050 | 5889 |  | CORR | GENE | 03:41 | 03:47 | 03:46 | 575 | 61 | 9 | EXT | Аномалия находится на отводе. | 0.94 | (c)
65422.745 | 3.995 | 3.97 | -7.135 | -7.16 | 343 | 416 | 464 | 343 | 3970 | 5889 |  | CORR | GENE | 03:43 | 03:54 | 04:02 | 59 | 242 | 12 | EXT | Аномалия находится на отводе. | 0.89 | (c)
65423.288 | 4.538 | 3.832 | -6.592 | -7.298 | 269 | 299 | 299 | 269 | 3832 | 5889 |  | CORR | GENE | 03:31 | 03:35 | 03:35 | 874 | 60 | 12 | EXT | Аномалия находится на отводе. | 0.97 | (c)
65429.113 | 10.363 | 10.31 | -0.767 | -0.82 | 1569 | 1598 | 1595 | 610 | 690 | 5889 |  | CORR | GENE | 07:00 | 07:05 | 07:05 | 130 | 52 | 12 | EXT | Аномалия находится на отводе. | 0.9 | (c)
65459.94 | 7.555 | 7.363 | -3.51 | -3.702 | -392 | 3 | -101 | 0 | 3359 | 5892 |  | DENT | GENE | 05:21 | 06:25 | 06:08 | 343 | 582 | 0.8 | N/A | Глубина вмятины: 11 мм (0,8%). Линейка: 34 см в (736 см; 06:25 ч:мин) Аномалия находится вблизи продольного шва. Аномалия находится на упругопластическом изгибе. |  | (c)
65462.621 | 10.236 | 10.217 | -0.829 | -0.848 | -731 | -541 | -589 | 447 | 770 | 5892 |  | GOUG | GENE | 04:27 | 04:57 | 04:49 | 78 | 284 | 7 | EXT | Зона задиров. Аномалия находится на упругопластическом изгибе: R=499 D, максимальное растяжение на 0.4 час. |  | (c)
65487.411 | 1.491 | 1.457 | -9.734 | -9.768 | 98 | 228 | 261 | 98 | 1457 | 5895 |  | CORR | GENE | 06:11 | 06:32 | 06:37 | 62 | 326 | 13 | EXT |  | 0.89 | (c)
65500.647 | 3.502 | 3.468 | -8.168 | -8.202 | 198 | 265 | 279 | 198 | 3468 | 5896 |  | CORR | GENE | 05:60 | 06:10 | 06:13 | 87 | 162 | 13 | EXT |  | 0.89 | (c)
65501.472 | 4.327 | 4.294 | -7.343 | -7.376 | -551 | -358 | -366 | 180 | 4294 | 5896 |  | CORR | GENE | 03:59 | 04:30 | 04:29 | 83 | 370 | 15 | EXT |  | 0.89 | (c)
65501.859 | 4.714 | 4.679 | -6.956 | -6.991 | 63 | 256 | 244 | 63 | 4679 | 5896 |  | CORR | GENE | 05:38 | 06:09 | 06:07 | 395 | 363 | 11 | EXT |  | 0.93 | (c)
65503.657 | 6.512 | 6.489 | -5.158 | -5.181 | 807 | 885 | 896 | 807 | 5129 | 5896 |  | CORR | GENE | 07:38 | 07:50 | 07:52 | 52 | 178 | 11 | EXT |  | 0.89 | (c)
65503.919 | 6.774 | 6.613 | -4.896 | -5.057 | -987 | -960 | -961 | 935 | 4721 | 5896 |  | CORR | GENE | 02:48 | 02:53 | 02:52 | 336 | 52 | 10 | EXT |  | 0.92 | (c)
65504.322 | 7.177 | 7.177 | -4.493 | -4.493 | 200 | 437 | 357 | 200 | 4358 | 5896 |  | CORR | GENE | 05:60 | 06:38 | 06:25 | 135 | 314 | 11 | EXT |  | 0.9 | (c)
65504.496 | 7.351 | 6.891 | -4.319 | -4.779 | -34 | -17 | -19 | 4 | 4034 | 5896 |  | CORR | AXGR | 05:22 | 05:25 | 05:25 | 745 | 31 | 10 | EXT |  | 0.95 | (c)
65506.319 | 9.174 | 9.136 | -2.496 | -2.534 | 1047 | 1298 | 1237 | 1047 | 2423 | 5896 |  | CORR | GENE | 08:17 | 08:57 | 08:47 | 111 | 380 | 12 | EXT |  | 0.89 | (c)
65506.95 | 9.805 | 9.773 | -1.865 | -1.897 | 795 | 1128 | 1031 | 795 | 1798 | 5896 |  | CORR | GENE | 07:36 | 08:30 | 08:14 | 99 | 471 | 12 | EXT |  | 0.89 | (c)
65512.262 | 3.447 | 3.319 | -8.248 | -8.376 | -1514 | -1350 | -1327 | 1139 | 3319 | 5897 |  | DENT | GENE | 05:15 | 05:41 | 05:45 | 239 | 376 | 0.6 | N/A | Глубина вмятины: 8 мм (0,6%). Линейка: 24 см в (332 см; 05:41 ч:мин) |  | (c)
65516.4 | 7.585 | 7.565 | -4.11 | -4.13 | -1404 | -1317 | -1336 | 1269 | 4086 | 5897 |  | CORR | CIGR | 05:32 | 05:46 | 05:43 | 44 | 134 | 15 | EXT |  | 0.89 | (c)
65532.14 | 0.575 | 0.539 | -9.885 | -9.921 | 1303 | 1453 | 1533 | 1303 | 539 | 5899 |  | CORR | GENE | 06:24 | 06:48 | 07:01 | 92 | 461 | 10 | EXT |  | 0.89 | (c)
65542.766 | 0.741 | 0.639 | -10.534 | -10.636 | 116 | 223 | 368 | 116 | 639 | 5900 |  | CORR | GENE | 04:55 | 05:12 | 05:35 | 127 | 503 | 10 | EXT |  | 0.9 | (c)
65554.756 | 1.456 | 0.242 | -9.929 | -11.143 | -2186 | -2132 | -2133 | 44 | 242 | 5901 |  | SCC | GENE | 03:29 | 03:38 | 03:38 | 1475 | 107 | 12 | EXT | Аномалия находится на отводе. Аномалия находится в зоне сварного шва. | 1 | (b)
65556.015 | 2.715 | 2.696 | -8.67 | -8.689 | -1701 | -1657 | -1659 | 529 | 2696 | 5901 |  | CORR | CIGR | 04:48 | 04:55 | 04:54 | 35 | 85 | 15 | EXT | Аномалия находится на отводе. | 0.89 | (c)
65610.484 | 0.949 | 0.773 | -10.471 | -10.647 | -624 | -444 | -508 | 392 | 773 | 5906 |  | CORR | GENE | 03:43 | 04:12 | 04:02 | 226 | 233 | 11 | EXT |  | 0.91 | (c)
65614.258 | 4.723 | 4.682 | -6.697 | -6.738 | -284 | -234 | -188 | 92 | 4682 | 5906 |  | CORR | GENE | 04:38 | 04:46 | 04:53 | 58 | 192 | 13 | EXT |  | 0.89 | (c)
65619.211 | 9.676 | 9.488 | -1.744 | -1.932 | 893 | 978 | 976 | 893 | 1665 | 5906 |  | CORR | GENE | 07:48 | 08:02 | 08:01 | 267 | 167 | 11 | EXT |  | 0.92 | (c)
65619.443 | 9.908 | 9.825 | -1.512 | -1.595 | 944 | 961 | 966 | 944 | 1397 | 5906 |  | CORR | AXGR | 07:56 | 07:59 | 07:60 | 198 | 44 | 10 | EXT |  | 0.9 | (c)
65621.879 | 0.924 | 0.317 | -10.786 | -11.393 | -1420 | -1184 | -1249 | 1077 | 317 | 5907 |  | CORR | GENE | 03:24 | 04:02 | 03:51 | 701 | 343 | 13 | EXT |  | 0.97 | (c)
65622.887 | 1.932 | 1.879 | -9.778 | -9.831 | -1432 | -1393 | -1395 | 1359 | 1879 | 5907 |  | CORR | GENE | 03:22 | 03:28 | 03:28 | 67 | 73 | 11 | EXT |  | 0.89 | (c)
65623.073 | 2.118 | 2.09 | -9.592 | -9.62 | 133 | 197 | 219 | 133 | 2090 | 5907 |  | CORR | CIGR | 07:34 | 07:45 | 07:48 | 41 | 173 | 9 | EXT |  | 0.89 | (c)
65623.672 | 2.717 | 2.134 | -8.993 | -9.576 | -1330 | -1282 | -1248 | 1166 | 2134 | 5907 |  | CORR | GENE | 03:38 | 03:46 | 03:51 | 1831 | 164 | 12 | EXT |  | 0.99 | (c)
65624.571 | 3.616 | 3.583 | -8.094 | -8.127 | -1125 | -1098 | -1068 | 1010 | 3583 | 5907 |  | CORR | GENE | 04:11 | 04:16 | 04:20 | 48 | 115 | 10 | EXT |  | 0.89 | (c)
65624.632 | 3.677 | 3.645 | -8.033 | -8.065 | -138 | 101 | 85 | 0 | 3645 | 5907 |  | CORR | GENE | 06:51 | 07:29 | 07:26 | 68 | 445 | 11 | EXT |  | 0.89 | (c)
65629.484 | 8.529 | 8.511 | -3.181 | -3.199 | 451 | 488 | 494 | 451 | 3160 | 5907 |  | CORR | CIGR | 08:26 | 08:32 | 08:32 | 39 | 85 | 13 | EXT |  | 0.89 | (c)
65632.665 | 0 | -0.018 | -11.68 | -11.698 | -250 | 961 | 1372 | 0 |  | 5908 | Нарушение формы кольцевого шва | GWAN |  | 02:02 | 05:17 | 06:24 | 0 | 3244 |  | EXT | Нарушение формы кольцевого шва |  | (c)
65644.345 | 0 | -0.023 | -10.585 | -10.608 | 630 | 821 | 945 | 630 |  | 5909 | Нарушение формы кольцевого шва | GWAN |  | 02:28 | 02:58 | 03:18 | 0 | 630 |  | EXT | Нарушение формы кольцевого шва |  | (c)
65644.345 | 0 | -0.008 | -10.585 | -10.593 | 1659 | 1762 | 1741 | 1659 |  | 5909 | Нарушение формы кольцевого шва | GWAN |  | 05:14 | 05:30 | 05:27 | 0 | 163 |  | EXT | Нарушение формы кольцевого шва |  | (c)
65644.345 | 0 | -0.023 | -10.585 | -10.608 | 1992 | -1453 | -1776 | 1084 |  | 5909 | Нарушение формы кольцевого шва | GWAN |  | 06:08 | 08:51 | 07:59 | 0 | 1385 |  | EXT | Нарушение формы кольцевого шва |  | (c)
65644.345 | 0 | -0.032 | -10.585 | -10.617 | -513 | -401 | -5 | 503 |  | 5909 | Нарушение формы кольцевого шва | GWAN |  | 11:23 | 11:41 | 12:45 | 0 | 1017 |  | EXT | Нарушение формы кольцевого шва |  | (c)
65656.916 | 1.986 | 1.929 | -9.344 | -9.401 | -1025 | -960 | -887 | 749 | 1929 | 5910 |  | CORR | GENE | 04:39 | 04:49 | 05:01 | 68 | 276 | 12 | EXT |  | 0.89 | (c)
65665.261 | 10.331 | 10.295 | -0.999 | -1.035 | -380 | -213 | -258 | 137 | 946 | 5910 |  | CORR | GENE | 06:23 | 06:50 | 06:42 | 89 | 243 | 12 | EXT |  | 0.89 | (c)
65666.26 | 0 | -0.015 | -11.52 | -11.535 | -1131 | 27 | -268 | 0 |  | 5911 | Нарушение формы кольцевого шва | GWAN |  | 01:22 | 04:29 | 03:42 | 0 | 1728 |  | EXT | Нарушение формы кольцевого шва |  | (c)
65679.669 | 1.889 | 1.88 | -9.816 | -9.825 | -2080 | -2038 | -2041 | 2002 | 1880 | 5912 |  | CORR | CIGR | 05:47 | 05:54 | 05:54 | 17 | 78 | 13 | EXT |  | 0.89 | (c)
65679.734 | 1.954 | 1.937 | -9.751 | -9.768 | -2051 | -2001 | -2006 | 1961 | 1937 | 5912 |  | CORR | CIGR | 05:52 | 06:00 | 05:59 | 31 | 90 | 13 | EXT |  | 0.89 | (c)
65686.035 | 8.255 | 8.233 | -3.45 | -3.472 | -1916 | -1842 | -1829 | 1742 | 3359 | 5912 |  | CORR | GENE | 06:14 | 06:26 | 06:28 | 113 | 174 | 11 | EXT |  | 0.89 | (c)
65695.009 | 5.524 | 5.15 | -5.986 | -6.36 | 835 | 1185 | 1183 | 700 | 5150 | 5913 |  | WRIN | GENE | 04:58 | 05:55 | 05:55 | 798 | 696 | 1.6 | N/A | Высота гофр: 23 мм (1,6%). Длина волны: 330 мм Аномалия находится на отводе. |  | (c)
65705.032 | 4.037 | 3.632 | -7.523 | -7.928 | -2132 | -2095 | -2106 | 99 | 3632 | 5914 |  | CORR | GENE | 03:25 | 03:31 | 03:29 | 1151 | 52 | 13 | EXT |  | 0.99 | (c)
65723.951 | 0.326 | 0.311 | -11.254 | -11.269 | 543 | 635 | 649 | 543 | 311 | 5916 |  | CORR | CIGR | 06:39 | 06:54 | 06:56 | 35 | 211 | 9 | EXT | Аномалия находится на упругопластическом изгибе: R=384 D, максимальное растяжение на 6.1 час. | 0.89 | (c)
65724.003 | 0.378 | 0.369 | -11.202 | -11.211 | 317 | 356 | 361 | 317 | 369 | 5916 |  | CORR | CIGR | 06:03 | 06:09 | 06:10 | 23 | 87 | 9 | EXT | Аномалия находится на упругопластическом изгибе: R=381 D, максимальное растяжение на 6.1 час. | 0.91 | (c)
65735.205 | 0 | -0.028 | -11.435 | -11.463 | -378 | -161 | -26 | 0 |  | 5917 | Нарушение формы кольцевого шва | GWAN |  | 08:16 | 08:51 | 09:13 | 0 | 704 |  | EXT | Нарушение формы кольцевого шва Аномалия находится на упругопластическом изгибе: R=410 D, максимальное растяжение на 5.9 час. |  | (c)
65743.438 | 8.233 | 8.208 | -3.202 | -3.227 | -865 | -817 | -819 | 772 | 3162 | 5917 |  | CORR | GENE | 06:58 | 07:05 | 07:05 | 65 | 93 | 12 | EXT |  | 0.75 | (c)
65743.911 | 8.706 | 8.697 | -2.729 | -2.738 | -843 | -807 | -799 | 755 | 2711 | 5917 |  | CORR | CIGR | 07:01 | 07:07 | 07:08 | 27 | 89 | 10 | EXT |  | 0.74 | (c)
65744.929 | 9.724 | 9.712 | -1.711 | -1.723 | -775 | -711 | -704 | 632 | 1630 | 5917 |  | CORR | GENE | 07:12 | 07:22 | 07:24 | 93 | 143 | 10 | EXT |  | 0.75 | (c)
65797.641 | 4.356 | 3.153 | -6.934 | -8.137 | -1916 | 222 | 315 | 0 |  | 5922 |  | OVAL |  | 00:00 | 05:45 | 06:00 | 3568 |  |  | N/A | Овальность: 0,02 |  | (c)
65797.948 | 4.663 | 4.239 | -6.627 | -7.051 | 137 | 260 | 244 | 137 | 4239 | 5922 |  | DENT | GENE | 05:31 | 05:51 | 05:49 | 725 | 215 | 0.8 | N/A | Глубина вмятины: 12 мм (0,8%). Линейка: 73 см в (424 см; 05:51 ч:мин) Аномалия находится вблизи продольного шва. |  | (c)
65816.781 | 0.496 | 0.383 | -9.784 | -9.897 | 2058 | 2226 | -2179 | 0 | 383 | 5924 |  | DENT | GENE | 06:03 | 06:30 | 06:39 | 198 | 449 | 0.7 | N/A | Глубина вмятины: 10 мм (0,7%). Линейка: 20 см в (38 см; 06:30 ч:мин) Аномалия находится вблизи продольного шва. |  | (c)
65826.565 | 0 | -0.021 | -11.37 | -11.391 | -1258 | -1094 | -34 | 0 |  | 5925 | Нарушение формы кольцевого шва | GWAN |  | 07:35 | 08:01 | 10:52 | 0 | 2448 |  | EXT | Нарушение формы кольцевого шва |  | (c)
65837.935 | 0 | -0.017 | -11.395 | -11.412 | 322 | 503 | 561 | 322 |  | 5926 | Нарушение формы кольцевого шва | GWAN |  | 01:42 | 02:11 | 02:20 | 0 | 476 |  | EXT | Нарушение формы кольцевого шва |  | (c)
65837.935 | 0 | -0.02 | -11.395 | -11.415 | -2065 | -1591 | -1193 | 166 |  | 5926 | Нарушение формы кольцевого шва | GWAN |  | 07:16 | 08:33 | 09:37 | 0 | 1743 |  | EXT | Нарушение формы кольцевого шва |  | (c)
65851.787 | 2.457 | 2.294 | -9.133 | -9.296 | -1957 | -1835 | -1785 | 274 | 2294 | 5927 |  | DENT | GENE | 06:14 | 06:34 | 06:42 | 275 | 344 | 0.5 | N/A | Глубина вмятины: 7 мм (0,5%). Линейка: 28 см в (229 см; 06:34 ч:мин) Аномалия находится на упругопластическом изгибе. |  | (c)
65860.92 | 0 | -0.012 | -11.435 | -11.447 | -1788 | -1736 | -1704 | 443 |  | 5928 | Нарушение формы кольцевого шва | GWAN |  | 04:42 | 04:51 | 04:56 | 0 | 168 |  | EXT | Нарушение формы кольцевого шва Аномалия находится на упругопластическом изгибе: R=329 D, максимальное растяжение на 11.8 час. |  | (c)
65860.92 | 0 | -0.01 | -11.435 | -11.445 | -1318 | -640 | -869 | 420 |  | 5928 | Нарушение формы кольцевого шва | GWAN |  | 05:58 | 07:48 | 07:11 | 0 | 898 |  | EXT | Нарушение формы кольцевого шва Аномалия находится на упругопластическом изгибе: R=329 D, максимальное растяжение на 11.8 час. |  | (c)
65872.58 | 0.225 | 0.198 | -11.125 | -11.152 | 1826 | 1860 | 1864 | 329 | 198 | 5929 |  | CORR | GENE | 05:13 | 05:18 | 05:19 | 62 | 76 | 8 | EXT | Аномалия находится на упругопластическом изгибе: R=353 D, максимальное растяжение на 11.4 час. | 0.89 | (c)
65878.32 | 5.965 | 5.949 | -5.385 | -5.401 | 2097 | 2164 | 2155 | 18 | 5348 | 5929 |  | CORR | GENE | 05:56 | 06:07 | 06:06 | 53 | 115 | 10 | EXT |  | 0.89 | (c)
65880.273 | 7.918 | 7.909 | -3.432 | -3.441 | -2154 | -2135 | -2135 | 77 | 3422 | 5929 |  | CORR | CIGR | 06:30 | 06:33 | 06:33 | 19 | 38 | 15 | EXT |  | 0.89 | (c)
65890.102 | 6.397 | 6.151 | -5.303 | -5.549 | -1497 | -1250 | -1226 | 956 | 5024 | 5930 |  | WRIN | GENE | 05:03 | 05:43 | 05:47 | 525 | 541 | 0.8 | N/A | Высота гофр: 11 мм (0,8%). Длина волны: 240 мм Аномалия находится на отводе. |  | (c)
65895.405 | 0 | -0.02 | -11.285 | -11.305 | -1150 | 39 | -349 | 452 |  | 5931 | Нарушение формы кольцевого шва | GWAN |  | 09:34 | 00:46 | 11:43 | 0 | 1603 |  | EXT | Нарушение формы кольцевого шва Аномалия находится на отводе. |  | (c)
65898.299 | 2.894 | 2.882 | -8.391 | -8.403 | 1475 | 1518 | 1523 | 1475 | 2882 | 5931 |  | GOUG | GENE | 04:38 | 04:44 | 04:45 | 150 | 95 | 18 | EXT | Зона задиров. |  | (c)
65911.369 | 4.679 | 4.665 | -7.016 | -7.03 | 33 | 93 | 120 | 33 | 4665 | 5932 | Металлургический дефект | MIAN | CIGR | 04:29 | 04:38 | 04:43 | 33 | 172 |  | INT | Металлургический дефект Эквивалент потери металла 17%. |  | (c)
65912.012 | 5.322 | 5.29 | -6.373 | -6.405 | 653 | 784 | 808 | 653 | 5290 | 5932 |  | CORR | GENE | 06:09 | 06:30 | 06:34 | 53 | 309 | 12 | EXT |  | 0.89 | (c)
65928.946 | 10.561 | 10.417 | -0.709 | -0.853 | 2193 | -2124 | -2181 | 2094 | 652 | 5933 | Металлургический дефект | MIAN | GENE | 01:14 | 01:37 | 01:28 | 201 | 174 |  | INT | Металлургический дефект Эквивалент потери металла 10%. |  | (c)
65929.353 | 10.968 | 10.724 | -0.302 | -0.546 | 2103 | 2168 | 2202 | 2103 | 201 | 5933 | Металлургический дефект | MIAN | GENE | 00:59 | 01:10 | 01:15 | 345 | 197 |  | INT | Металлургический дефект Эквивалент потери металла 10%. |  | (c)
65952.25 | 0 | -0.026 | -10.765 | -10.791 | -1130 | -317 | -330 | 471 |  | 5936 | Нарушение формы кольцевого шва | GWAN |  | 11:33 | 01:45 | 13:43 | 0 | 1601 |  | EXT | Нарушение формы кольцевого шва |  | (c)
65952.25 | 0 | -0.026 | -10.765 | -10.791 | 1593 | 2133 | 1988 | 0 |  | 5936 | Нарушение формы кольцевого шва | GWAN |  | 06:53 | 08:20 | 07:57 | 0 | 789 |  | EXT | Нарушение формы кольцевого шва |  | (c)
65963.015 | 0 | -0.019 | -11.425 | -11.444 | 1124 | 1263 | 1239 | 877 |  | 5937 | Нарушение формы кольцевого шва | GWAN |  | 00:43 | 01:06 | 01:02 | 0 | 230 |  | EXT | Нарушение формы кольцевого шва |  | (c)
65963.015 | 0 | -0.01 | -11.425 | -11.435 | 2215 | -1984 | -2035 | 0 |  | 5937 | Нарушение формы кольцевого шва | GWAN |  | 03:39 | 04:22 | 04:14 | 0 | 423 |  | EXT | Нарушение формы кольцевого шва |  | (c)
65963.015 | 0 | -0.002 | -11.425 | -11.427 | -1136 | -945 | -907 | 679 |  | 5937 | Нарушение формы кольцевого шва | GWAN |  | 06:39 | 07:10 | 07:16 | 0 | 458 |  | EXT | Нарушение формы кольцевого шва |  | (c)
65963.015 | 0 | -0.015 | -11.425 | -11.44 | 556 | 613 | 680 | 556 |  | 5937 | Нарушение формы кольцевого шва | GWAN |  | 11:12 | 11:21 | 11:32 | 0 | 249 |  | EXT | Нарушение формы кольцевого шва |  | (c)
65963.451 | 0.436 | -2.884 | -10.989 | -14.309 | 855 | -1511 | -1375 | 0 |  | 5937 |  | OVAL |  | 00:00 | 05:38 | 06:00 | 5305 |  |  | N/A | Овальность: 0,02 |  | (c)
65963.489 | 0.474 | 0.156 | -10.951 | -11.269 | -1676 | -1449 | -1460 | 555 | 156 | 5937 |  | DENT | GENE | 05:12 | 05:48 | 05:46 | 577 | 432 | 1.5 | N/A | Глубина вмятины: 22 мм (1,5%). Линейка: 58 см в (16 см; 05:48 ч:мин) |  | (c)
65964.143 | 1.128 | 0.955 | -10.297 | -10.47 | -2015 | -1789 | -1774 | 216 | 955 | 5937 |  | DENT | GENE | 04:17 | 04:53 | 04:56 | 282 | 482 | 1.8 | N/A | Глубина вмятины: 25 мм (1,8%). Линейка: 28 см в (96 см; 04:53 ч:мин) |  | (c)
66042.901 | 10.981 | 10.932 | -0.389 | -0.438 | -2091 | -1945 | -1993 | 139 | 374 | 5943 |  | CORR | GENE | 06:08 | 06:32 | 06:24 | 64 | 196 | 10 | EXT | Аномалия находится на упругопластическом изгибе: R=523 D, максимальное растяжение на 0.5 час. | 0.89 | (c)
66043.29 | 0 | -0.029 | -11.4 | -11.429 | -1494 | -1111 | -1038 | 582 |  | 5944 | Нарушение формы кольцевого шва | GWAN |  | 09:01 | 10:03 | 10:15 | 0 | 911 |  | EXT | Нарушение формы кольцевого шва Аномалия находится на упругопластическом изгибе: R=509 D, максимальное растяжение на 0.5 час. |  | (c)
66054.69 | 0 | -0.022 | -11.435 | -11.457 | -368 | -190 | -174 | 0 |  | 5945 | Нарушение формы кольцевого шва | GWAN |  | 01:60 | 02:29 | 02:31 | 0 | 388 |  | EXT | Нарушение формы кольцевого шва Аномалия находится на упругопластическом изгибе: R=375 D, максимальное растяжение на 0 час. |  | (c)
66054.69 | 0 | -0.012 | -11.435 | -11.447 | 646 | 721 | 755 | 646 |  | 5945 | Нарушение формы кольцевого шва | GWAN |  | 04:44 | 04:56 | 05:01 | 0 | 218 |  | EXT | Нарушение формы кольцевого шва Аномалия находится на упругопластическом изгибе: R=375 D, максимальное растяжение на 0 час. |  | (c)
66054.69 | 0 | -0.022 | -11.435 | -11.457 | 1087 | -1352 | -2210 | 0 |  | 5945 | Нарушение формы кольцевого шва | GWAN |  | 05:55 | 11:21 | 09:03 | 0 | 2329 |  | EXT | Нарушение формы кольцевого шва Аномалия находится на упругопластическом изгибе: R=375 D, максимальное растяжение на 0 час. |  | (c)
66056.453 | 1.763 | 1.742 | -9.672 | -9.693 | 1366 | 1446 | 1453 | 690 | 1742 | 5945 |  | CORR | CIGR | 06:40 | 06:53 | 06:54 | 34 | 174 | 10 | EXT | Аномалия находится на упругопластическом изгибе: R=351 D, максимальное растяжение на 0 час. | 0.89 | (c)
66098.378 | 9.483 | 9.469 | -1.677 | -1.691 | -1672 | -1619 | -1625 | 559 | 1669 | 5948 |  | CORR | CIGR | 06:22 | 06:31 | 06:30 | 22 | 93 | 11 | EXT |  | 0.89 | (c)
66098.657 | 9.762 | 9.748 | -1.398 | -1.412 | -1645 | -1589 | -1599 | 586 | 1385 | 5948 |  | CORR | CIGR | 06:27 | 06:36 | 06:34 | 27 | 93 | 11 | EXT |  | 0.89 | (c)
66100.232 | 0.177 | 0.092 | -10.433 | -10.518 | 1786 | 1980 | 1913 | 192 | 92 | 5949 |  | CORR | GENE | 04:49 | 05:21 | 05:10 | 105 | 253 | 16 | EXT |  | 0.9 | (c)
66100.919 | 0.864 | 0.85 | -9.746 | -9.76 | 1928 | 1977 | 1982 | 195 | 850 | 5949 |  | CORR | CIGR | 05:12 | 05:20 | 05:21 | 31 | 108 | 14 | EXT |  | 0.89 | (c)
66122.07 | 0 | -0.03 | -11.315 | -11.345 | -250 | 166 | 182 | 250 |  | 5951 | Нарушение формы кольцевого шва | GWAN |  | 11:33 | 00:40 | 12:43 | 0 | 866 |  | EXT | Нарушение формы кольцевого шва |  | (c)
66122.07 | 0 | -0.007 | -11.315 | -11.322 | 811 | 1192 | 1193 | 656 |  | 5951 | Нарушение формы кольцевого шва | GWAN |  | 02:24 | 03:26 | 03:26 | 0 | 764 |  | EXT | Нарушение формы кольцевого шва |  | (c)
66122.07 | 0 | -0.008 | -11.315 | -11.323 | 1962 | -2153 | 2224 | 0 |  | 5951 | Нарушение формы кольцевого шва | GWAN |  | 05:30 | 06:26 | 06:12 | 0 | 524 |  | EXT | Нарушение формы кольцевого шва |  | (c)
66122.07 | 0 | -0.021 | -11.315 | -11.336 | -1225 | -1102 | -996 | 767 |  | 5951 | Нарушение формы кольцевого шва | GWAN |  | 08:55 | 09:15 | 09:32 | 0 | 458 |  | EXT | Нарушение формы кольцевого шва |  | (c)
66126.997 | 4.927 | 4.897 | -6.388 | -6.418 | 2084 | 2136 | 2129 | 56 | 4897 | 5951 |  | CORR | GENE | 05:49 | 05:58 | 05:57 | 69 | 91 | 10 | EXT |  | 0.89 | (c)
66133.385 | 0 | -0.013 | -11.465 | -11.478 | 1463 | 1737 | 1744 | 206 |  | 5952 | Нарушение формы кольцевого шва | GWAN |  | 04:08 | 04:52 | 04:53 | 0 | 562 |  | EXT | Нарушение формы кольцевого шва |  | (c)
66133.385 | 0 | -0.011 | -11.465 | -11.476 | -1968 | -1463 | -1649 | 262 |  | 5952 | Нарушение формы кольцевого шва | GWAN |  | 06:54 | 08:15 | 07:45 | 0 | 638 |  | EXT | Нарушение формы кольцевого шва |  | (c)
66141.466 | 8.081 | 8.065 | -3.384 | -3.4 | 1775 | 1859 | 1843 | 319 | 3369 | 5952 |  | CORR | CIGR | 04:58 | 05:11 | 05:09 | 31 | 137 | 12 | EXT |  | 0.89 | (c)
66144.767 | 11.382 | 11.296 | -0.083 | -0.169 | -185 | 2 | 44 | 185 | 43 | 5952 |  | CORR | GENE | 11:42 | 00:12 | 12:19 | 126 | 458 | 10 | EXT |  | 0.9 | (c)
66168.898 | 1.298 | 1.235 | -9.712 | -9.775 | 40 | 40 | 183 | 40 | 1235 | 5955 |  | GOUG | GENE | 02:23 | 02:23 | 02:46 | 64 | 286 | 5 | EXT | Аномалия находится на отводе. Задир. |  | (c)
66189.71 | 0 | -0.035 | -10.37 | -10.405 | -330 | -83 | -71 | 189 |  | 5957а | Нарушение формы кольцевого шва | GWAN |  | 11:32 | 00:12 | 12:14 | 0 | 519 |  | EXT | Нарушение формы кольцевого шва Аномалия находится на упругопластическом изгибе: R=426 D, максимальное растяжение на 5.5 час. |  | (c)
66189.71 | 0 | -0.018 | -10.37 | -10.388 | 789 | 1058 | 975 | 789 |  | 5957а | Нарушение формы кольцевого шва | GWAN |  | 02:33 | 03:16 | 03:03 | 0 | 373 |  | EXT | Нарушение формы кольцевого шва Аномалия находится на упругопластическом изгибе: R=426 D, максимальное растяжение на 5.5 час. |  | (c)
66189.71 | 0 | -0.029 | -10.37 | -10.399 | -1180 | -875 | -927 | 674 |  | 5957а | Нарушение формы кольцевого шва | GWAN |  | 09:15 | 10:04 | 09:56 | 0 | 506 |  | EXT | Нарушение формы кольцевого шва Аномалия находится на упругопластическом изгибе: R=426 D, максимальное растяжение на 5.5 час. |  | (c)
66200.08 | 0 | -0.039 | -4.265 | -4.304 | 487 | 705 | 639 | 487 |  | 5957б | Нарушение формы кольцевого шва | GWAN |  | 11:45 | 00:20 | 12:09 | 0 | 302 |  | EXT | Нарушение формы кольцевого шва Аномалия находится на упругопластическом изгибе: R=314 D, максимальное растяжение на 5.4 час. |  | (c)
66200.08 | 0 | -0.007 | -4.265 | -4.272 | -1561 | -1515 | -1478 | 670 |  | 5957б | Нарушение формы кольцевого шва | GWAN |  | 06:14 | 06:22 | 06:28 | 0 | 165 |  | EXT | Нарушение формы кольцевого шва Аномалия находится на упругопластическом изгибе: R=314 D, максимальное растяжение на 5.4 час. |  | (c)
66204.345 | 0 | -0.024 | -10.685 | -10.709 | 938 | 1269 | 1540 | 938 |  | 5958а | Нарушение формы кольцевого шва | GWAN |  | 11:46 | 00:39 | 13:23 | 0 | 1203 |  | EXT | Нарушение формы кольцевого шва Аномалия находится на упругопластическом изгибе: R=407 D, максимальное растяжение на 5.5 час. |  | (c)
66204.345 | 0 | -0.02 | -10.685 | -10.705 | -526 | 29 | 156 | 0 |  | 5958а | Нарушение формы кольцевого шва | GWAN |  | 07:49 | 09:19 | 09:39 | 0 | 1364 |  | EXT | Нарушение формы кольцевого шва Аномалия находится на упругопластическом изгибе: R=407 D, максимальное растяжение на 5.5 час. |  | (c)
66215.03 | 0 | -0.012 | -10.95 | -10.962 | 800 | 2077 | 1767 | 0 |  | 5959а | Нарушение формы кольцевого шва | GWAN |  | 01:12 | 04:38 | 03:48 | 0 | 1934 |  | EXT | Нарушение формы кольцевого шва Аномалия находится на упругопластическом изгибе: R=592 D, максимальное растяжение на 4.7 час. |  | (c)
66215.03 | 0 | -0.018 | -10.95 | -10.968 | -1007 | -839 | -496 | 0 |  | 5959а | Нарушение формы кольцевого шва | GWAN |  | 08:20 | 08:47 | 09:42 | 0 | 1021 |  | EXT | Нарушение формы кольцевого шва Аномалия находится на упругопластическом изгибе: R=592 D, максимальное растяжение на 4.7 час. |  | (c)
66217.224 | 2.194 | 2.166 | -8.756 | -8.784 | 665 | 847 | 817 | 665 | 2166 | 5959а |  | CORR | GENE | 00:50 | 01:19 | 01:14 | 119 | 305 | 14 | EXT | Аномалия находится на упругопластическом изгибе: R=652 D, максимальное растяжение на 5 час. | 0.9 | (c)
66225.98 | 0 | -0.028 | -10.185 | -10.213 | -2193 | -1649 | -1805 | 37 |  | 5960а | Нарушение формы кольцевого шва | GWAN |  | 09:01 | 10:29 | 10:03 | 0 | 777 |  | EXT | Нарушение формы кольцевого шва Аномалия находится на упругопластическом изгибе: R=721 D, максимальное растяжение на 0.5 час. |  | (c)
66236.165 | 0 | -0.014 | -11.31 | -11.324 | -790 | -487 | -450 | 109 |  | 5961 | Нарушение формы кольцевого шва | GWAN |  | 00:07 | 00:56 | 01:02 | 0 | 681 |  | EXT | Нарушение формы кольцевого шва Аномалия находится на упругопластическом изгибе: R=334 D, максимальное растяжение на 0.3 час. |  | (c)
66236.165 | 0 | -0.012 | -11.31 | -11.322 | 266 | 583 | 830 | 266 |  | 5961 | Нарушение формы кольцевого шва | GWAN |  | 02:57 | 03:48 | 04:28 | 0 | 1129 |  | EXT | Нарушение формы кольцевого шва Аномалия находится на упругопластическом изгибе: R=334 D, максимальное растяжение на 0.3 час. |  | (c)
66236.165 | 0 | -0.01 | -11.31 | -11.32 | 1854 | 2118 | 2015 | 55 |  | 5961 | Нарушение формы кольцевого шва | GWAN |  | 07:14 | 07:56 | 07:40 | 0 | 322 |  | EXT | Нарушение формы кольцевого шва Аномалия находится на упругопластическом изгибе: R=334 D, максимальное растяжение на 0.3 час. |  | (c)
66236.165 | 0 | -0.016 | -11.31 | -11.326 | -1877 | -1580 | -1562 | 354 |  | 5961 | Нарушение формы кольцевого шва | GWAN |  | 09:12 | 09:59 | 10:02 | 0 | 628 |  | EXT | Нарушение формы кольцевого шва Аномалия находится на упругопластическом изгибе: R=334 D, максимальное растяжение на 0.3 час. |  | (c)
66247.475 | 0 | -0.013 | -11.535 | -11.548 | -63 | 433 | 350 | 0 |  | 5962 | Нарушение формы кольцевого шва | GWAN |  | 02:10 | 03:30 | 03:17 | 0 | 825 |  | EXT | Нарушение формы кольцевого шва Аномалия находится на упругопластическом изгибе: R=327 D, максимальное растяжение на 0.5 час. |  | (c)
66259.01 | 0 | -0.009 | -11.665 | -11.674 | -1592 | -661 | -655 | 0 |  | 5963 | Нарушение формы кольцевого шва | GWAN |  | 03:18 | 05:49 | 05:50 | 0 | 1873 |  | EXT | Нарушение формы кольцевого шва Аномалия находится на упругопластическом изгибе: R=460 D, максимальное растяжение на 0.2 час. |  | (c)
66282.686 | 0.466 | 0.308 | -10.909 | -11.067 | -1372 | -1258 | -1288 | 859 | 308 | 5965 |  | CORR | GENE | 06:16 | 06:35 | 06:30 | 191 | 167 | 13 | EXT |  | 0.91 | (c)
66283.483 | 1.263 | 1.254 | -10.112 | -10.121 | -1379 | -1231 | -1255 | 851 | 1254 | 5965 |  | CORR | CIGR | 06:15 | 06:39 | 06:35 | 32 | 249 | 14 | EXT |  | 0.89 | (c)
66284.163 | 1.943 | 1.932 | -9.432 | -9.443 | -1348 | -1285 | -1299 | 883 | 1932 | 5965 |  | CORR | CIGR | 06:20 | 06:30 | 06:28 | 21 | 97 | 13 | EXT |  | 0.89 | (c)
66284.36 | 2.14 | 2.031 | -9.235 | -9.344 | -1341 | -1152 | -1221 | 890 | 2031 | 5965 |  | CORR | GENE | 06:21 | 06:52 | 06:41 | 177 | 240 | 11 | EXT |  | 0.9 | (c)
66284.739 | 2.519 | 2.451 | -8.856 | -8.924 | -1249 | -1181 | -1180 | 982 | 2451 | 5965 |  | CORR | GENE | 06:36 | 06:47 | 06:47 | 167 | 138 | 10 | EXT |  | 0.9 | (c)
66285.417 | 3.197 | 3.156 | -8.178 | -8.219 | -1216 | -1163 | -1154 | 1015 | 3156 | 5965 |  | CORR | GENE | 06:41 | 06:50 | 06:51 | 56 | 123 | 11 | EXT |  | 0.89 | (c)
66285.52 | 3.3 | 3.285 | -8.075 | -8.09 | -1070 | -998 | -984 | 897 | 3285 | 5965 |  | CORR | CIGR | 07:05 | 07:17 | 07:19 | 36 | 173 | 10 | EXT |  | 0.89 | (c)
66286.161 | 3.941 | 3.403 | -7.434 | -7.972 | -1144 | -1101 | -1076 | 1008 | 3403 | 5965 |  | CORR | GENE | 06:53 | 06:60 | 07:04 | 888 | 136 | 14 | EXT |  | 0.99 | (c)
66286.695 | 4.475 | 4.453 | -6.9 | -6.922 | -1016 | -916 | -906 | 795 | 4453 | 5965 |  | CORR | GENE | 07:14 | 07:30 | 07:31 | 53 | 222 | 13 | EXT |  | 0.89 | (c)
66292.459 | 10.239 | 10 | -1.136 | -1.375 | -1479 | -1282 | -1201 | 752 | 829 | 5965 |  | DENT | GENE | 05:59 | 06:31 | 06:44 | 546 | 555 | 0.7 | N/A | Глубина вмятины: 10 мм (0,7%). Линейка: 55 см в (1000 см; 06:31 ч:мин) |  | (c)
66293.595 | 0 | -0.025 | -11.305 | -11.33 | 135 | 199 | 277 | 135 |  | 5966 | Нарушение формы кольцевого шва | GWAN |  | 02:11 | 02:21 | 02:33 | 0 | 284 |  | EXT | Нарушение формы кольцевого шва |  | (c)
66293.595 | 0 | -0.021 | -11.305 | -11.326 | 1902 | -2098 | -2027 | 0 |  | 5966 | Нарушение формы кольцевого шва | GWAN |  | 06:56 | 08:10 | 08:22 | 0 | 1064 |  | EXT | Нарушение формы кольцевого шва |  | (c)
66293.595 | 0 | -0.029 | -11.305 | -11.334 | -1412 | -1321 | -1112 | 813 |  | 5966 | Нарушение формы кольцевого шва | GWAN |  | 10:01 | 10:16 | 10:49 | 0 | 599 |  | EXT | Нарушение формы кольцевого шва |  | (c)
66299.614 | 6.019 | 5.945 | -5.286 | -5.36 | 2093 | -2142 | -2206 | 0 | 5245 | 5966 |  | CORR | GENE | 07:27 | 08:03 | 07:53 | 115 | 323 | 10 | EXT |  | 0.89 | (c)
66300.993 | 7.398 | 7.359 | -3.907 | -3.946 | -1771 | -1738 | -1696 | 460 | 3896 | 5966 |  | GOUG | GENE | 09:03 | 09:08 | 09:15 | 50 | 149 | 6 | EXT | Задир. |  | (c)
66301.068 | 7.473 | 7.452 | -3.832 | -3.853 | 1149 | 1191 | 1207 | 966 | 3800 | 5966 |  | CORR | GENE | 04:54 | 05:01 | 05:03 | 53 | 115 | 10 | EXT |  | 0.89 | (c)
66301.08 | 7.485 | 7.203 | -3.82 | -4.102 | 1835 | 1998 | 1946 | 174 | 3576 | 5966 |  | CORR | GENE | 06:45 | 07:11 | 07:03 | 526 | 221 | 9 | EXT |  | 0.93 | (c)
66304.9 | 0 | 0 | -11.36 | -11.36 | 1317 | 1672 | 1615 | 318 | 0 | 5967 | Смещение кромок | GWAN |  | 03:49 | 04:46 | 04:37 | 0 | 595 | 15 | EXT | Смещение кромок Наружу Величина смещения - 2.4 мм. |  | (c)
66304.9 | 0 | -0.012 | -11.36 | -11.372 | -1928 | -1536 | -1632 | 303 |  | 5967 | Нарушение формы кольцевого шва | GWAN |  | 07:05 | 08:08 | 07:53 | 0 | 591 |  | EXT | Нарушение формы кольцевого шва |  | (c)
66304.9 | 0 | -0.017 | -11.36 | -11.377 | -722 | -447 | -447 | 173 |  | 5967 | Нарушение формы кольцевого шва | GWAN |  | 10:20 | 11:04 | 11:04 | 0 | 549 |  | EXT | Нарушение формы кольцевого шва |  | (c)
66305.229 | 0.329 | 0.317 | -11.031 | -11.043 | 2088 | 2122 | 2122 | 75 | 317 | 5967 |  | CORR | CIGR | 05:53 | 05:59 | 05:59 | 23 | 67 | 10 | EXT |  | 0.89 | (c)
66305.622 | 0.722 | 0.712 | -10.638 | -10.648 | 2167 | 2212 | 2210 | 0 | 712 | 5967 |  | CORR | CIGR | 06:06 | 06:13 | 06:13 | 31 | 86 | 8 | EXT |  | 0.89 | (c)
66314.617 | 9.717 | 9.668 | -1.643 | -1.692 | -2213 | -2198 | -2201 | 17 | 1534 | 5967 |  | LWAN | AXGR | 06:19 | 06:22 | 06:21 | 158 | 24 |  | EXT | Эквивалент потери металла 10%. |  | (c)
66314.646 | 9.746 | 9.735 | -1.614 | -1.625 | 2074 | 2147 | 2139 | 28 | 1604 | 5967 |  | CORR | CIGR | 05:51 | 06:03 | 06:01 | 21 | 128 | 9 | EXT |  | 0.89 | (c)
66318.065 | 1.805 | 1.796 | -9.645 | -9.654 | -1672 | -1619 | -1626 | 559 | 1796 | 5968 |  | CORR | CIGR | 05:39 | 05:47 | 05:46 | 22 | 93 | 13 | EXT |  | 0.89 | (c)
66321.109 | 4.849 | 4.729 | -6.601 | -6.721 | -2162 | -2145 | -2138 | 69 | 4729 | 5968 |  | CORR | AXGR | 04:20 | 04:23 | 04:24 | 368 | 46 | 15 | EXT |  | 0.95 | (c)
66321.82 | 5.56 | 5.548 | -5.89 | -5.902 | -2224 | -2142 | -2145 | 7 | 5548 | 5968 |  | CORR | CIGR | 04:10 | 04:23 | 04:23 | 45 | 157 | 9 | EXT |  | 0.89 | (c)
66327.71 | 0 | -0.027 | -11.525 | -11.552 | -758 | 833 | 104 | 0 |  | 5969 | Нарушение формы кольцевого шва | GWAN |  | 00:33 | 04:49 | 02:52 | 0 | 1724 |  | EXT | Нарушение формы кольцевого шва |  | (c)
66327.71 | 0 | -0.018 | -11.525 | -11.543 | 1203 | 1523 | 1714 | 4 |  | 5969 | Нарушение формы кольцевого шва | GWAN |  | 05:49 | 06:41 | 07:12 | 0 | 1024 |  | EXT | Нарушение формы кольцевого шва |  | (c)
66329.097 | 1.387 | 1.358 | -10.138 | -10.167 | 1188 | 1249 | 1272 | 874 | 1358 | 5969 |  | CORR | GENE | 05:47 | 05:56 | 06:00 | 318 | 169 | 14 | EXT |  | 0.94 | (c)
66331.128 | 3.418 | 3.278 | -8.107 | -8.247 | 1179 | 1266 | 1261 | 887 | 3278 | 5969 |  | CORR | GENE | 05:45 | 05:59 | 05:58 | 181 | 164 | 12 | EXT |  | 0.91 | (c)
66331.304 | 3.594 | 3.548 | -7.931 | -7.977 | 1231 | 1312 | 1321 | 820 | 3548 | 5969 |  | CORR | GENE | 05:54 | 06:07 | 06:08 | 246 | 179 | 12 | EXT |  | 0.92 | (c)
66332.827 | 5.117 | 5.103 | -6.408 | -6.422 | 1239 | 1249 | 1247 | 974 | 5103 | 5969 |  | CORR | PITT | 05:55 | 05:56 | 05:56 | 34 | 18 | 11 | EXT |  | 0.89 | (c)
66332.902 | 5.192 | 5.172 | -6.333 | -6.353 | 1241 | 1252 | 1251 | 969 | 5172 | 5969 |  | CORR | PITT | 05:55 | 05:57 | 05:57 | 38 | 20 | 12 | EXT |  | 0.89 | (c)
66333.056 | 5.346 | 5.327 | -6.179 | -6.198 | 1172 | 1266 | 1251 | 900 | 5327 | 5969 |  | CORR | CIGR | 05:44 | 05:59 | 05:57 | 39 | 159 | 15 | EXT |  | 0.89 | (c)
66333.214 | 5.504 | 5.493 | -6.021 | -6.032 | 1203 | 1238 | 1241 | 951 | 5493 | 5969 |  | CORR | CIGR | 05:49 | 05:55 | 05:55 | 26 | 77 | 13 | EXT |  | 0.89 | (c)
66333.63 | 5.92 | 5.912 | -5.605 | -5.613 | 1224 | 1264 | 1267 | 921 | 5592 | 5969 |  | CORR | CIGR | 05:52 | 05:59 | 05:59 | 21 | 86 | 12 | EXT |  | 0.89 | (c)
66333.682 | 5.972 | 5.963 | -5.553 | -5.562 | 1277 | 1303 | 1320 | 868 | 5544 | 5969 |  | CORR | CIGR | 06:01 | 06:05 | 06:08 | 18 | 85 | 11 | EXT |  | 0.89 | (c)
66333.923 | 6.213 | 6.193 | -5.312 | -5.332 | 1262 | 1322 | 1321 | 850 | 5296 | 5969 |  | CORR | CIGR | 05:59 | 06:08 | 06:08 | 36 | 118 | 12 | EXT |  | 0.89 | (c)
66334.568 | 6.858 | 6.842 | -4.667 | -4.683 | 1165 | 1245 | 1227 | 943 | 4651 | 5969 |  | CORR | CIGR | 05:43 | 05:56 | 05:53 | 32 | 123 | 15 | EXT |  | 0.89 | (c)
66334.636 | 6.926 | 6.913 | -4.599 | -4.612 | 1205 | 1274 | 1266 | 904 | 4589 | 5969 |  | CORR | CIGR | 05:49 | 06:00 | 05:59 | 23 | 122 | 11 | EXT |  | 0.89 | (c)
66335.085 | 7.375 | 7.243 | -4.15 | -4.282 | 1116 | 1239 | 1248 | 851 | 4123 | 5969 |  | CORR | GENE | 05:35 | 05:55 | 05:56 | 159 | 264 | 13 | EXT |  | 0.9 | (c)
66341.457 | 2.222 | 2.209 | -9.038 | -9.051 | -1354 | -1309 | -1307 | 877 | 2209 | 5970 |  | CORR | CIGR | 07:20 | 07:27 | 07:28 | 30 | 94 | 11 | EXT |  | 0.89 | (c)
66342.808 | 3.573 | 3.555 | -7.687 | -7.705 | -1323 | -1289 | -1282 | 907 | 3555 | 5970 |  | CORR | CIGR | 07:25 | 07:31 | 07:32 | 37 | 84 | 10 | EXT |  | 0.89 | (c)
66351.907 | 1.412 | 1.391 | -10.313 | -10.334 | 1094 | 1246 | 1211 | 1094 | 1391 | 5971 |  | CORR | GENE | 05:40 | 06:05 | 05:59 | 77 | 234 | 11 | EXT | Аномалия находится на отводе. | 0.89 | (c)
66354.704 | 4.209 | 4.172 | -7.516 | -7.553 | 1133 | 1266 | 1218 | 1133 | 4172 | 5971 |  | CORR | GENE | 05:47 | 06:08 | 06:00 | 92 | 170 | 15 | EXT | Аномалия находится на отводе. | 0.89 | (c)
66381.908 | 8.133 | 8.109 | -3.582 | -3.606 | 60 | 99 | 121 | 60 | 3551 | 5973 |  | CORR | GENE | 04:21 | 04:28 | 04:31 | 55 | 123 | 10 | EXT |  | 0.89 | (c)
66383.571 | 9.796 | 9.775 | -1.919 | -1.94 | 1379 | 1413 | 1418 | 1379 | 1881 | 5973 |  | CORR | GENE | 07:54 | 07:60 | 08:01 | 59 | 80 | 11 | EXT |  | 0.89 | (c)
66385.49 | 0 | -0.036 | -11.695 | -11.731 | 349 | 1738 | 1428 | 349 |  | 5974 | Нарушение формы кольцевого шва | GWAN |  | 10:02 | 01:46 | 12:56 | 0 | 2158 |  | EXT | Нарушение формы кольцевого шва |  | (c)
66385.49 | 0 | -0.024 | -11.695 | -11.719 | -1712 | -944 | -880 | 49 |  | 5974 | Нарушение формы кольцевого шва | GWAN |  | 04:29 | 06:33 | 06:43 | 0 | 1663 |  | EXT | Нарушение формы кольцевого шва |  | (c)
66390.743 | 5.253 | 5.113 | -6.442 | -6.582 | -291 | -272 | -276 | 260 | 5113 | 5974 |  | CORR | AXGR | 08:19 | 08:21 | 08:21 | 558 | 30 | 10 | EXT |  | 0.94 | (c)
66391.772 | 6.282 | 6.262 | -5.413 | -5.433 | -1631 | -1545 | -1546 | 1461 | 5383 | 5974 |  | CORR | GENE | 04:42 | 04:56 | 04:56 | 50 | 170 | 10 | EXT |  | 0.89 | (c)
66397.185 | 0 | -0.016 | -11.355 | -11.371 | -2082 | -82 | -815 | 0 |  | 5975 | Нарушение формы кольцевого шва | GWAN |  | 03:12 | 08:35 | 06:36 | 0 | 2534 |  | EXT | Нарушение формы кольцевого шва |  | (c)
66417.088 | 8.548 | 8.523 | -2.632 | -2.657 | 2173 | 2216 | -2218 | 0 | 2599 | 5976 |  | CORR | GENE | 05:25 | 05:32 | 05:36 | 58 | 140 | 10 | EXT |  | 0.89 | (c)
66419.311 | 10.771 | 10.733 | -0.409 | -0.447 | -2013 | -1946 | -1863 | 218 | 369 | 5976 |  | CORR | GENE | 06:09 | 06:20 | 06:33 | 78 | 300 | 12 | EXT |  | 0.89 | (c)
66419.621 | 11.081 | 11.055 | -0.099 | -0.125 | -1920 | -1863 | -1814 | 311 | 70 | 5976 |  | CORR | GENE | 06:24 | 06:33 | 06:41 | 55 | 212 | 12 | EXT |  | 0.89 | (c)
66419.72 | 0 | -0.007 | -11.125 | -11.132 | 1117 | 1296 | 1444 | 459 |  | 5977 | Нарушение формы кольцевого шва | GWAN |  | 02:42 | 03:11 | 03:35 | 0 | 655 |  | EXT | Нарушение формы кольцевого шва |  | (c)
66419.72 | 0 | -0.005 | -11.125 | -11.13 | 2179 | -2122 | -1849 | 0 |  | 5977 | Нарушение формы кольцевого шва | GWAN |  | 05:34 | 05:60 | 06:44 | 0 | 867 |  | EXT | Нарушение формы кольцевого шва |  | (c)
66419.72 | 0 | -0.029 | -11.125 | -11.154 | -912 | -605 | -129 | 0 |  | 5977 | Нарушение формы кольцевого шва | GWAN |  | 09:15 | 10:05 | 11:21 | 0 | 1565 |  | EXT | Нарушение формы кольцевого шва |  | (c)
66430.845 | 0 | -0.014 | -11.43 | -11.444 | 1025 | 1469 | 1528 | 200 |  | 5978 | Нарушение формы кольцевого шва | GWAN |  | 02:48 | 04:00 | 04:10 | 0 | 1006 |  | EXT | Нарушение формы кольцевого шва |  | (c)
66431.277 | 0.432 | 0.417 | -10.998 | -11.013 | 1520 | 1585 | 1658 | 434 | 417 | 5978 |  | CORR | GENE | 04:08 | 04:19 | 04:31 | 53 | 277 | 10 | EXT |  | 0.89 | (c)
66433.78 | 2.935 | 2.904 | -8.495 | -8.526 | -1958 | -1889 | -1897 | 273 | 2904 | 5978 |  | CORR | GENE | 06:47 | 06:58 | 06:57 | 76 | 121 | 10 | EXT |  | 0.89 | (c)
66442.615 | 0.34 | 0.335 | -11.085 | -11.09 | 536 | 607 | 599 | 536 | 335 | 5979 |  | CORR | CIGR | 03:56 | 04:07 | 04:06 | 23 | 127 | 11 | EXT |  | 0.89 | (c)
66449.776 | 7.501 | 7.488 | -3.924 | -3.937 | 1955 | 1986 | 1996 | 194 | 3907 | 5979 |  | CORR | CIGR | 07:45 | 07:50 | 07:51 | 30 | 81 | 11 | EXT | Аномалия находится на упругопластическом изгибе: R=769 D, максимальное растяжение на 6.2 час. | 0.89 | (c)
66453.7 | 0 | -0.029 | -10.245 | -10.274 | 802 | 1066 | 1045 | 802 |  | 5980 | Нарушение формы кольцевого шва | GWAN |  | 00:23 | 01:06 | 01:02 | 0 | 486 |  | EXT | Нарушение формы кольцевого шва Аномалия находится на упругопластическом изгибе: R=403 D, максимальное растяжение на 6.3 час. |  | (c)
66453.7 | 0 | -0.014 | -10.245 | -10.259 | 1683 | 2132 | 2209 | 0 |  | 5980 | Нарушение формы кольцевого шва | GWAN |  | 02:45 | 03:58 | 04:10 | 0 | 1052 |  | EXT | Нарушение формы кольцевого шва Аномалия находится на упругопластическом изгибе: R=403 D, максимальное растяжение на 6.3 час. |  | (c)
66453.7 | 0 | 0 | -10.245 | -10.245 | -1522 | -1102 | -1142 | 708 |  | 5980 | Нарушение формы кольцевого шва | GWAN |  | 06:08 | 07:16 | 07:09 | 0 | 760 |  | EXT | Нарушение формы кольцевого шва Аномалия находится на упругопластическом изгибе: R=403 D, максимальное растяжение на 6.3 час. |  | (c)
66453.7 | 0 | -0.023 | -10.245 | -10.268 | -337 | -48 | 13 | 0 |  | 5980 | Нарушение формы кольцевого шва | GWAN |  | 09:19 | 10:06 | 10:16 | 0 | 699 |  | EXT | Нарушение формы кольцевого шва Аномалия находится на упругопластическом изгибе: R=403 D, максимальное растяжение на 6.3 час. |  | (c)
66458.076 | 4.376 | 4.365 | -5.869 | -5.88 | -2093 | -2053 | -2058 | 137 | 4365 | 5980 |  | CORR | CIGR | 04:36 | 04:42 | 04:41 | 32 | 70 | 10 | EXT | Аномалия находится на упругопластическом изгибе: R=336 D, максимальное растяжение на 6.4 час. | 0.89 | (c)
66475.14 | 0 | -0.023 | -11.3 | -11.323 | 1560 | -2134 | 2079 | 1560 |  | 5982 | Нарушение формы кольцевого шва | GWAN |  | 00:42 | 02:46 | 02:06 | 0 | 1039 |  | EXT | Нарушение формы кольцевого шва Аномалия находится на отводе. |  | (c)
66481.209 | 6.069 | 5.898 | -5.231 | -5.402 | 961 | 1316 | 1334 | 961 | 4963 | 5982 |  | WRIN | GENE | 11:06 | 00:03 | 12:06 | 439 | 746 | 1 | N/A | Высота гофр: 14 мм (1,0%). Длина волны: 201 мм Аномалия находится на отводе. |  | (c)
66497.59 | 0 | -0.017 | -11.735 | -11.752 | -533 | 242 | 960 | 0 |  | 5984 | Нарушение формы кольцевого шва | GWAN |  | 02:06 | 04:11 | 06:07 | 0 | 2987 |  | EXT | Нарушение формы кольцевого шва |  | (c)
66509.325 | 0 | -0.032 | -10.57 | -10.602 | -849 | 877 | 111 | 849 |  | 5985 | Нарушение формы кольцевого шва | GWAN |  | 11:05 | 03:44 | 13:40 | 0 | 1920 |  | EXT | Нарушение формы кольцевого шва |  | (c)
66513.055 | 3.73 | 3.714 | -6.84 | -6.856 | -2067 | -2011 | -2005 | 1944 | 3714 | 5985 |  | CORR | CIGR | 07:49 | 07:58 | 07:59 | 34 | 123 | 10 | EXT |  | 0.89 | (c)
66527.657 | 7.762 | 7.713 | -0.418 | -0.467 | 1805 | 1896 | 1931 | 1805 | 392 | 5986а |  | CORR | GENE | 06:46 | 07:01 | 07:06 | 75 | 252 | 11 | EXT |  | 0.89 | (c)
66528.075 | 0 | -0.019 | -3.49 | -3.509 | 1659 | 2172 | 1987 | 1659 |  | 5986б | Нарушение формы кольцевого шва | GWAN |  | 04:13 | 05:36 | 05:06 | 0 | 657 |  | EXT | Нарушение формы кольцевого шва |  | (c)
66528.075 | 0 | -0.014 | -3.49 | -3.504 | -2005 | -1909 | -1924 | 1843 |  | 5986б | Нарушение формы кольцевого шва | GWAN |  | 06:22 | 06:37 | 06:35 | 0 | 162 |  | EXT | Нарушение формы кольцевого шва |  | (c)
66534.678 | 3.113 | 3.102 | -8.192 | -8.203 | 1840 | 1880 | 1879 | 1840 | 3102 | 5987а |  | CORR | CIGR | 03:22 | 03:28 | 03:28 | 24 | 79 | 12 | EXT |  | 0.89 | (c)
66550.555 | 7.685 | 7.646 | -3.405 | -3.444 | 702 | 814 | 866 | 702 | 3316 | 5988 |  | DENT | GENE | 05:18 | 05:36 | 05:45 | 128 | 329 | 0.2 | N/A | Глубина вмятины: 3 мм (0,2%). Линейка: 13 см в (765 см; 05:36 ч:мин) Аномалия находится вблизи дефекта потери металла. |  | (c)
66550.676 | 7.806 | 7.706 | -3.284 | -3.384 | 704 | 915 | 882 | 704 | 3270 | 5988 |  | GOUG | GENE | 05:19 | 05:53 | 05:47 | 114 | 357 | 7 | EXT | Задир. |  | (c)
66553.96 | 0 | -0.007 | -10.675 | -10.682 | 993 | 1405 | 1489 | 993 |  | 5989 | Нарушение формы кольцевого шва | GWAN |  | 03:26 | 04:32 | 04:46 | 0 | 991 |  | EXT | Нарушение формы кольцевого шва |  | (c)
66581.584 | 6.194 | 6.169 | -5.196 | -5.221 | 1518 | 1571 | 1575 | 599 | 5155 | 5991 |  | CORR | GENE | 04:16 | 04:25 | 04:26 | 66 | 114 | 10 | EXT |  | 0.89 | (c)
66584.251 | 8.861 | 8.821 | -2.529 | -2.569 | -1944 | -1931 | -1928 | 287 | 2489 | 5991 |  | CORR | AXGR | 06:58 | 06:60 | 07:00 | 80 | 30 | 14 | EXT |  | 0.89 | (c)
66584.741 | 9.351 | 9.336 | -2.039 | -2.054 | 595 | 644 | 638 | 595 | 2015 | 5991 |  | CORR | CIGR | 01:47 | 01:55 | 01:54 | 39 | 85 | 10 | EXT |  | 0.89 | (c)
66592.125 | 5.345 | 5.318 | -5.965 | -5.992 | 1655 | 1700 | 1752 | 381 | 5318 | 5992 |  | CORR | GENE | 05:36 | 05:43 | 05:52 | 51 | 195 | 11 | EXT |  | 0.89 | (c)
66598.09 | 0 | -0.016 | -11.59 | -11.606 | -1387 | -575 | -743 | 98 |  | 5993 | Нарушение формы кольцевого шва | GWAN |  | 06:15 | 08:26 | 07:59 | 0 | 1290 |  | EXT | Нарушение формы кольцевого шва |  | (c)
66605.656 | 7.566 | 7.557 | -4.024 | -4.033 | -1442 | -1422 | -1422 | 788 | 4013 | 5993 |  | CORR | CIGR | 06:06 | 06:09 | 06:09 | 20 | 40 | 9 | EXT |  | 0.89 | (c)
66606.692 | 8.602 | 8.538 | -2.988 | -3.052 | -1357 | -1230 | -1269 | 874 | 2953 | 5993 |  | CORR | GENE | 06:20 | 06:40 | 06:34 | 99 | 175 | 10 | EXT |  | 0.89 | (c)
66623.328 | 2.188 | 2.168 | -9.252 | -9.272 | 1432 | 1596 | 1539 | 583 | 2168 | 5995 |  | CORR | GENE | 05:35 | 06:01 | 05:52 | 51 | 216 | 9 | EXT |  | 0.89 | (c)
66623.839 | 2.699 | 2.688 | -8.741 | -8.752 | 1397 | 1442 | 1534 | 559 | 2688 | 5995 |  | CORR | CIGR | 05:29 | 05:36 | 05:51 | 37 | 274 | 13 | EXT |  | 0.89 | (c)
66625.429 | 4.289 | 4.269 | -7.151 | -7.171 | 1825 | 1867 | 1867 | 321 | 4269 | 5995 |  | CORR | CIGR | 06:38 | 06:45 | 06:45 | 41 | 85 | 10 | EXT |  | 0.89 | (c)
66633.436 | 0.856 | 0.809 | -10.699 | -10.746 | -1779 | -1687 | -1677 | 451 | 809 | 5996 |  | CORR | GENE | 07:49 | 08:04 | 08:05 | 80 | 206 | 10 | EXT |  | 0.89 | (c)
66638.348 | 5.768 | 5.599 | -5.787 | -5.956 | -2202 | -2202 | -2028 | 28 | 5327 | 5996 |  | GOUG | GENE | 06:41 | 06:41 | 07:09 | 629 | 350 | 6 | EXT | Зона задиров. |  | (c)
66641.474 | 8.894 | 8.848 | -2.661 | -2.707 | -2144 | -2108 | -2099 | 87 | 2613 | 5996 |  | DENT | GENE | 06:50 | 06:56 | 06:57 | 94 | 89 | 0.4 | N/A | Глубина вмятины: 5 мм (0,4%). Линейка: 9 см в (885 см; 06:56 ч:мин) Аномалия находится вблизи продольного шва. |  | (c)
66642.052 | 9.472 | 9.465 | -2.083 | -2.09 | -1189 | -1089 | -1134 | 1042 | 1801 | 5996 |  | GOUG | GENE | 09:24 | 09:40 | 09:33 | 289 | 110 | 6 | EXT | Задир. |  | (c)
66643.188 | 10.608 | 10.518 | -0.947 | -1.037 | -2071 | -2008 | -1874 | 160 | 136 | 5996 |  | GOUG | GENE | 07:02 | 07:12 | 07:34 | 901 | 394 | 7 | EXT | Зона задиров. |  | (c)
66648.563 | 4.428 | 4.316 | -6.817 | -6.929 | -2036 | -1929 | -1823 | 195 | 4316 | 5997 |  | CORR | GENE | 06:02 | 06:19 | 06:36 | 160 | 426 | 10 | EXT |  | 0.9 | (c)
66654.363 | 10.228 | 9.464 | -1.017 | -1.781 | 1941 | -1954 | -2188 | 0 | 867 | 5997 |  | DENT | GENE | 04:44 | 06:15 | 05:37 | 914 | 665 | 0.8 | N/A | Глубина вмятины: 11 мм (0,8%). Линейка: 91 см в (946 см; 06:15 ч:мин) Аномалия находится вблизи продольного шва. Аномалия находится на упругопластическом изгибе. |  | (c)
66667.01 | 0 | -0.02 | -10.87 | -10.89 | -855 | 461 | 78 | 0 |  | 5999 | Нарушение формы кольцевого шва | GWAN |  | 02:10 | 05:42 | 04:41 | 0 | 1865 |  | EXT | Нарушение формы кольцевого шва Аномалия находится на упругопластическом изгибе: R=829 D, максимальное растяжение на 0.8 час. |  | (c)
66667.01 | 0 | -0.021 | -10.87 | -10.891 | 1323 | -1989 | 2122 | 1323 |  | 5999 | Нарушение формы кольцевого шва | GWAN |  | 08:02 | 11:07 | 10:10 | 0 | 1598 |  | EXT | Нарушение формы кольцевого шва Аномалия находится на упругопластическом изгибе: R=829 D, максимальное растяжение на 0.8 час. |  | (c)
66677.88 | 0 | -0.004 | -10.565 | -10.569 | -1851 | -1654 | -1443 | 1035 |  | 6000 | Нарушение формы кольцевого шва | GWAN |  | 05:22 | 05:54 | 06:28 | 0 | 815 |  | EXT | Нарушение формы кольцевого шва |  | (c)
66688.445 | 0 | 0 | -11.43 | -11.43 | -995 | -577 | -607 | 220 | 0 | 6001 | Смещение кромок | GWAN |  | 00:10 | 01:17 | 01:12 | 0 | 775 | 18 | EXT | Смещение кромок Наружу Величина смещения - 2.8 мм. |  | (c)
66711.36 | 0 | 0 | -11.435 | -11.435 | 233 | 443 | 560 | 233 | 0 | 6003 | Смещение кромок | GWAN |  | 11:18 | 11:52 | 12:11 | 0 | 656 | 20 | EXT | Смещение кромок Наружу Величина смещения - 3.2 мм. |  | (c)
66728.314 | 5.519 | 5.497 | -5.696 | -5.718 | 1013 | 1056 | 1060 | 1013 | 5497 | 6004 |  | CORR | CIGR | 07:11 | 07:18 | 07:19 | 38 | 96 | 10 | EXT |  | 0.89 | (c)
66734.01 | 0 | -0.02 | -11.675 | -11.695 | -509 | 77 | 1660 | 0 |  | 6005 | Нарушение формы кольцевого шва | GWAN |  | 09:17 | 10:52 | 15:07 | 0 | 4339 |  | EXT | Нарушение формы кольцевого шва |  | (c)
66745.685 | 0 | -0.035 | -11 | -11.035 | 2094 | -1194 | -1577 | 786 |  | 6006 | Нарушение формы кольцевого шва | GWAN |  | 00:47 | 03:56 | 02:55 | 0 | 1581 |  | EXT | Нарушение формы кольцевого шва Аномалия находится на упругопластическом изгибе: R=833 D, максимальное растяжение на 6.7 час. |  | (c)
66745.685 | 0 | 0 | -11 | -11 | 1128 | 1500 | 1431 | 1128 | 0 | 6006 | Смещение кромок | GWAN |  | 10:11 | 11:11 | 11:00 | 0 | 604 | 17 | EXT | Смещение кромок Наружу Величина смещения - 2.6 мм. Аномалия находится на упругопластическом изгибе: R=833 D, максимальное растяжение на 6.7 час. |  | (c)
66767.49 | 0 | -0.022 | -10.58 | -10.602 | -745 | 994 | 1455 | 0 |  | 6008 | Нарушение формы кольцевого шва | GWAN |  | 04:21 | 09:02 | 10:17 | 0 | 4401 |  | EXT | Нарушение формы кольцевого шва Аномалия находится на упругопластическом изгибе: R=625 D, максимальное растяжение на 7 час. |  | (c)
66775.524 | 8.034 | 7.964 | -2.546 | -2.616 | 1082 | 1128 | 1129 | 1082 | 2480 | 6008 |  | DENT | GENE | 09:16 | 09:24 | 09:24 | 136 | 95 | 0.3 | N/A | Глубина вмятины: 4 мм (0,3%). Линейка: 14 см в (796 см; 09:24 ч:мин) Аномалия находится на упругопластическом изгибе. |  | (c)
66778.07 | 0 | -0.031 | -10.845 | -10.876 | 1247 | 1601 | 1883 | 1247 |  | 6009 | Нарушение формы кольцевого шва | GWAN |  | 04:57 | 05:54 | 06:39 | 0 | 1272 |  | EXT | Нарушение формы кольцевого шва Аномалия находится на упругопластическом изгибе: R=479 D, максимальное растяжение на 6.7 час. |  | (c)
66778.07 | 0 | -0.039 | -10.845 | -10.884 | -1831 | -1023 | -660 | 511 |  | 6009 | Нарушение формы кольцевого шва | GWAN |  | 08:40 | 10:50 | 11:49 | 0 | 2341 |  | EXT | Нарушение формы кольцевого шва Аномалия находится на упругопластическом изгибе: R=479 D, максимальное растяжение на 6.7 час. |  | (c)
66805.517 | 4.932 | 4.923 | -6.778 | -6.787 | -1616 | -1285 | -1394 | 1172 | 4923 | 6011 |  | CORR | GENE | 03:37 | 04:30 | 04:13 | 67 | 444 | 12 | EXT |  | 0.89 | (c)
66806.205 | 5.62 | 5.527 | -6.09 | -6.183 | -1732 | -1431 | -1517 | 1301 | 5527 | 6011 |  | CORR | GENE | 03:18 | 04:07 | 03:53 | 125 | 431 | 9 | EXT |  | 0.89 | (c)
66808.896 | 8.311 | 8.295 | -3.399 | -3.415 | -237 | -91 | -126 | 15 | 3374 | 6011 |  | CORR | CIGR | 07:20 | 07:43 | 07:38 | 41 | 222 | 8 | EXT |  | 0.89 | (c)
66817.716 | 5.421 | 5.399 | -5.889 | -5.911 | -1514 | -1346 | -1239 | 964 | 5399 | 6012 |  | CORR | GENE | 05:07 | 05:35 | 05:52 | 86 | 550 | 13 | EXT |  | 0.89 | (c)
66841.033 | 5.763 | 5.752 | -5.947 | -5.958 | -1258 | -1212 | -1203 | 1147 | 5752 | 6014 |  | GOUG | CIGR | 09:51 | 09:58 | 09:60 | 24 | 112 | 11 | EXT | Задир. |  | (c)
66867.543 | 8.853 | 8.841 | -2.847 | -2.859 | -1804 | -1736 | -1737 | 1669 | 2836 | 6016 |  | CORR | CIGR | 04:39 | 04:50 | 04:50 | 23 | 135 | 13 | EXT |  | 0.89 | (c)
66870.39 | 0 | -0.056 | -11.455 | -11.511 | -1281 | 1274 | 456 | 0 |  | 6017 | Нарушение формы кольцевого шва | GWAN |  | 00:40 | 07:32 | 05:20 | 0 | 3474 |  | EXT | Нарушение формы кольцевого шва |  | (c)
66871.51 | 1.12 | 1.107 | -10.335 | -10.348 | -351 | -273 | -221 | 91 | 1107 | 6017 |  | CORR | CIGR | 03:10 | 03:22 | 03:31 | 26 | 260 | 14 | EXT |  | 0.89 | (c)
66871.753 | 1.363 | 1.351 | -10.092 | -10.104 | -459 | -402 | -389 | 319 | 1351 | 6017 |  | CORR | CIGR | 02:52 | 03:02 | 03:04 | 36 | 139 | 10 | EXT |  | 0.89 | (c)
66872.557 | 2.167 | 2.004 | -9.288 | -9.451 | -370 | -344 | -318 | 267 | 2004 | 6017 |  | CORR | GENE | 03:07 | 03:11 | 03:15 | 238 | 103 | 11 | EXT |  | 0.91 | (c)
66881.845 | 0 | -0.027 | -11.695 | -11.722 | -875 | 35 | -112 | 651 |  | 6018 | Нарушение формы кольцевого шва | GWAN |  | 10:15 | 00:41 | 12:18 | 0 | 1525 |  | EXT | Нарушение формы кольцевого шва |  | (c)
66890.363 | 8.518 | 8.436 | -3.177 | -3.259 | -2112 | -1976 | -1853 | 1595 | 3158 | 6018 |  | CORR | GENE | 06:55 | 07:17 | 07:37 | 101 | 517 | 8 | EXT |  | 0.89 | (c)
66892.732 | 10.887 | 10.84 | -0.808 | -0.855 | -2061 | -1890 | -1871 | 1680 | 773 | 6018 |  | CORR | GENE | 07:03 | 07:31 | 07:34 | 82 | 382 | 9 | EXT |  | 0.89 | (c)
66897.658 | 4.118 | 4.044 | -6.987 | -7.061 | 1626 | 2093 | 2005 | 0 | 4044 | 6019 |  | CORR | GENE | 02:59 | 04:15 | 04:01 | 152 | 759 | 8 | EXT |  | 0.9 | (c)
66898.032 | 4.492 | 4.442 | -6.613 | -6.663 | -624 | -520 | -405 | 187 | 4442 | 6019 |  | CORR | GENE | 08:56 | 09:13 | 09:32 | 60 | 437 | 10 | EXT |  | 0.89 | (c)
66904.245 | 10.705 | 10.682 | -0.4 | -0.423 | -1958 | -1904 | -1866 | 272 | 285 | 6019 |  | CORR | GENE | 05:21 | 05:30 | 05:36 | 138 | 184 | 10 | EXT |  | 0.9 | (c)
66915.65 | 0 | -0.034 | -5.045 | -5.079 | 1758 | -2073 | -1536 | 368 |  | 6021а | Нарушение формы кольцевого шва | GWAN |  | 02:47 | 04:29 | 05:56 | 0 | 2334 |  | EXT | Нарушение формы кольцевого шва |  | (c)
66920.695 | 0 | -0.053 | -12.18 | -12.233 | -1061 | -878 | -35 | 0 |  | 6021б | Нарушение формы кольцевого шва | GWAN |  | 00:32 | 01:02 | 03:18 | 0 | 2052 |  | EXT | Нарушение формы кольцевого шва |  | (c)
66920.695 | 0 | -0.028 | -12.18 | -12.208 | 1113 | 1742 | 1995 | 1113 |  | 6021б | Нарушение формы кольцевого шва | GWAN |  | 06:23 | 08:05 | 08:46 | 0 | 1763 |  | EXT | Нарушение формы кольцевого шва |  | (c)
66922.321 | 1.626 | 1.611 | -10.554 | -10.569 | 1170 | 1319 | 1294 | 1170 | 1611 | 6021б |  | CORR | CIGR | 06:32 | 06:56 | 06:52 | 28 | 249 | 10 | EXT |  | 0.74 | (c)
66932.875 | 0 | -0.055 | -5.125 | -5.18 | -25 | 768 | 446 | 0 |  | 6022а | Нарушение формы кольцевого шва | GWAN |  | 01:51 | 03:59 | 03:07 | 0 | 941 |  | EXT | Нарушение формы кольцевого шва |  | (c)
66932.875 | 0 | -0.057 | -5.125 | -5.182 | -1906 | -909 | -1057 | 208 |  | 6022а | Нарушение формы кольцевого шва | GWAN |  | 08:48 | 11:29 | 11:05 | 0 | 1698 |  | EXT | Нарушение формы кольцевого шва |  | (c)
66935.378 | 2.503 | 2.475 | -2.622 | -2.65 | 177 | 616 | 502 | 177 | 2475 | 6022а |  | CORR | GENE | 02:24 | 03:35 | 03:16 | 81 | 651 | 9 | EXT |  | 0.89 | (c)
66935.497 | 2.622 | 2.543 | -2.503 | -2.582 | -2100 | -1804 | -1899 | 130 | 2458 | 6022а |  | CORR | GENE | 08:16 | 09:04 | 08:49 | 124 | 402 | 8 | EXT |  | 0.89 | (c)
66935.606 | 2.731 | 2.716 | -2.394 | -2.409 | 106 | 388 | 376 | 106 | 2337 | 6022а |  | CORR | GENE | 02:13 | 02:58 | 02:56 | 72 | 538 | 11 | EXT |  | 0.89 | (c)
66942.265 | 4.265 | 4.183 | -7.185 | -7.267 | -1312 | -1157 | -1138 | 918 | 4183 | 6023 |  | CORR | GENE | 05:39 | 06:04 | 06:07 | 132 | 349 | 11 | EXT |  | 0.9 | (c)
66947.356 | 9.356 | 9.296 | -2.094 | -2.154 | 2029 | 2143 | -2221 | 0 | 2045 | 6023 |  | CORR | GENE | 02:38 | 02:57 | 03:12 | 109 | 423 | 11 | EXT |  | 0.89 | (c)
66949.45 | 0 | -0.035 | -10.995 | -11.03 | -2145 | -1551 | -1230 | 85 |  | 6024 | Нарушение формы кольцевого шва | GWAN |  | 04:07 | 05:43 | 06:35 | 0 | 1831 |  | EXT | Нарушение формы кольцевого шва |  | (c)
66952.039 | 2.589 | 2.456 | -8.406 | -8.539 | -1211 | -1042 | -828 | 446 | 2456 | 6024 |  | CORR | GENE | 06:38 | 07:05 | 07:39 | 171 | 764 | 12 | EXT |  | 0.9 | (c)
66952.478 | 3.028 | 3.006 | -7.967 | -7.989 | -1124 | -1051 | -1030 | 935 | 3006 | 6024 |  | CORR | CIGR | 06:52 | 07:03 | 07:07 | 43 | 189 | 9 | EXT |  | 0.89 | (c)
66960.797 | 0.352 | 0.327 | -11.183 | -11.208 | -1382 | -1233 | -1241 | 1100 | 327 | 6025 |  | CORR | CIGR | 04:21 | 04:45 | 04:43 | 43 | 282 | 9 | EXT |  | 0.89 | (c)
66961.041 | 0.596 | 0.567 | -10.939 | -10.968 | -1873 | -1788 | -1764 | 1654 | 567 | 6025 |  | CORR | GENE | 03:01 | 03:15 | 03:19 | 59 | 219 | 10 | EXT |  | 0.89 | (c)
66967.794 | 7.349 | 7.33 | -4.186 | -4.205 | -2007 | -1862 | -1888 | 1770 | 4157 | 6025 |  | CORR | GENE | 02:40 | 03:03 | 02:59 | 48 | 236 | 15 | EXT |  | 0.89 | (c)
66968.059 | 7.614 | 7.596 | -3.921 | -3.939 | 2211 | -2167 | -2174 | 2098 | 3890 | 6025 |  | CORR | GENE | 02:01 | 02:14 | 02:13 | 49 | 152 | 11 | EXT |  | 0.89 | (c)
66977.829 | 5.849 | 5.813 | -5.891 | -5.927 | 1609 | -2216 | 1992 | 1609 | 5813 | 6026 |  | CORR | GENE | 07:30 | 09:12 | 08:31 | 62 | 767 | 8 | EXT | Аномалия находится на отводе. | 0.89 | (c)
66980.634 | 8.654 | 8.635 | -3.086 | -3.105 | 2147 | -2069 | -2085 | 1856 | 3068 | 6026 |  | CORR | CIGR | 08:57 | 09:36 | 09:33 | 37 | 457 | 8 | EXT | Аномалия находится на отводе. | 0.89 | (c)
66981.713 | 9.733 | 9.7 | -2.007 | -2.04 | -1554 | -1377 | -1414 | 1275 | 1980 | 6026 |  | CORR | GENE | 10:59 | 11:28 | 11:22 | 60 | 278 | 10 | EXT | Аномалия находится на отводе. | 0.89 | (c)
67041.34 | 0 | -0.028 | -11.575 | -11.603 | 238 | 1575 | -2220 | 217 |  | 6032 | Нарушение формы кольцевого шва | GWAN |  | 06:09 | 09:45 | 11:32 | 0 | 4006 |  | EXT | Нарушение формы кольцевого шва |  | (c)
67043.304 | 1.964 | 1.939 | -9.611 | -9.636 | 102 | 148 | 157 | 102 | 1939 | 6032 |  | CORR | CIGR | 05:47 | 05:54 | 05:56 | 37 | 109 | 10 | EXT |  | 0.89 | (c)
67043.677 | 2.337 | 2.298 | -9.238 | -9.277 | 178 | 308 | 313 | 178 | 2298 | 6032 |  | CORR | GENE | 05:59 | 06:20 | 06:21 | 68 | 270 | 11 | EXT |  | 0.89 | (c)
67043.803 | 2.463 | 2.426 | -9.112 | -9.149 | 112 | 284 | 285 | 112 | 2426 | 6032 |  | CORR | GENE | 05:49 | 06:16 | 06:16 | 74 | 346 | 8 | EXT |  | 0.89 | (c)
67047.014 | 5.674 | 5.525 | -5.901 | -6.05 | 29 | 297 | 364 | 29 | 5525 | 6032 |  | DENT | GENE | 05:35 | 06:18 | 06:29 | 292 | 670 | 0.6 | N/A | Глубина вмятины: 9 мм (0,6%). Линейка: 29 см в (553 см; 06:18 ч:мин) Аномалия находится вблизи продольного шва. |  | (c)
67060.579 | 7.664 | 7.21 | -3.671 | -4.125 | 66 | 97 | 101 | 66 | 3198 | 6033 |  | CORR | GENE | 05:58 | 06:03 | 06:04 | 927 | 71 | 13 | EXT |  | 0.98 | (c)
67061.36 | 8.445 | 8.368 | -2.89 | -2.967 | 65 | 90 | 91 | 65 | 2487 | 6033 |  | CORR | GENE | 05:58 | 06:02 | 06:02 | 480 | 52 | 9 | EXT |  | 0.93 | (c)
67093.651 | 6.731 | 6.677 | -4.689 | -4.743 | 1528 | 1587 | 1648 | 463 | 4656 | 6036 |  | CORR | GENE | 04:54 | 05:03 | 05:13 | 87 | 239 | 11 | EXT |  | 0.89 | (c)
67112.253 | 2.353 | 2.113 | -9.057 | -9.297 | -1750 | -1693 | -1680 | 481 | 2113 | 6038 |  | CORR | GENE | 04:44 | 04:54 | 04:56 | 629 | 140 | 10 | EXT | Аномалия находится на упругопластическом изгибе: R=781 D, максимальное растяжение на 6.9 час. | 0.95 | (c)
67112.812 | 2.912 | 2.894 | -8.498 | -8.516 | -969 | -903 | -915 | 860 | 2894 | 6038 |  | CORR | CIGR | 06:50 | 07:01 | 06:59 | 32 | 109 | 9 | EXT | Аномалия находится на упругопластическом изгибе: R=682 D, максимальное растяжение на 6.8 час. | 0.89 | (c)
67112.957 | 3.057 | 3.057 | -8.353 | -8.353 | -947 | -903 | -919 | 891 | 3057 | 6038 |  | CORR | GENE | 06:54 | 07:01 | 06:58 | 199 | 56 | 11 | EXT | Аномалия находится на упругопластическом изгибе: R=682 D, максимальное растяжение на 6.8 час. | 0.91 | (c)
67121.31 | 0 | 0 | -11.52 | -11.52 | 1186 | 1751 | 1565 | 287 | 0 | 6039 | Смещение кромок | GWAN |  | 01:20 | 02:51 | 02:21 | 0 | 758 | 16 | EXT | Смещение кромок Вовнутрь Величина смещения - 2.6 мм. Аномалия находится на упругопластическом изгибе: R=406 D, максимальное растяжение на 6.2 час. |  | (c)
67121.31 | 0 | 0 | -11.52 | -11.52 | 2064 | -1931 | -1986 | 0 | 0 | 6039 | Смещение кромок | GWAN |  | 03:42 | 04:57 | 04:48 | 0 | 822 | 20 | EXT | Смещение кромок Вовнутрь Величина смещения - 3.1 мм. Аномалия находится на упругопластическом изгибе: R=406 D, максимальное растяжение на 6.2 час. |  | (c)
67132.124 | 10.814 | 10.799 | -0.706 | -0.721 | -1415 | -1307 | -1328 | 815 | 685 | 6039 |  | CORR | CIGR | 06:20 | 06:38 | 06:35 | 36 | 175 | 14 | EXT | Аномалия находится на упругопластическом изгибе: R=589 D, максимальное растяжение на 6.4 час. | 0.89 | (c)
67132.362 | 11.052 | 11.018 | -0.468 | -0.502 | -1756 | -1642 | -1584 | 475 | 401 | 6039 |  | CORR | GENE | 05:25 | 05:44 | 05:53 | 101 | 344 | 9 | EXT | Аномалия находится на упругопластическом изгибе: R=600 D, максимальное растяжение на 6.4 час. | 0.89 | (c)
67132.761 | 11.451 | 11.369 | -0.069 | -0.151 | -1886 | -1607 | -1594 | 344 | 42 | 6039 |  | CORR | GENE | 05:04 | 05:49 | 05:51 | 109 | 584 | 10 | EXT | Аномалия находится на упругопластическом изгибе: R=625 D, максимальное растяжение на 6.5 час. | 0.89 | (c)
67132.83 | 0 | 0 | -11.325 | -11.325 | 87 | 362 | 506 | 87 | 0 | 6040 | Смещение кромок | GWAN |  | 00:24 | 01:09 | 01:32 | 0 | 838 | 20 | EXT | Смещение кромок Наружу Величина смещения - 3.2 мм. Аномалия находится на упругопластическом изгибе: R=625 D, максимальное растяжение на 6.5 час. |  | (c)
67132.83 | 0 | 0 | -11.325 | -11.325 | 1473 | 1763 | 1750 | 203 | 0 | 6040 | Смещение кромок | GWAN |  | 04:08 | 04:55 | 04:53 | 0 | 554 | 21 | EXT | Смещение кромок Наружу Величина смещения - 3.2 мм. Аномалия находится на упругопластическом изгибе: R=625 D, максимальное растяжение на 6.5 час. |  | (c)
67132.83 | 0 | 0 | -11.325 | -11.325 | -2084 | -1785 | -1690 | 146 | 0 | 6040 | Смещение кромок | GWAN |  | 06:34 | 07:22 | 07:37 | 0 | 789 | 15 | EXT | Смещение кромок Наружу Величина смещения - 2.3 мм. Аномалия находится на упругопластическом изгибе: R=625 D, максимальное растяжение на 6.5 час. |  | (c)
67132.937 | 0.107 | 0.094 | -11.218 | -11.231 | 1958 | 2045 | 2039 | 110 | 94 | 6040 |  | CORR | CIGR | 05:26 | 05:40 | 05:39 | 27 | 162 | 9 | EXT | Аномалия находится на упругопластическом изгибе: R=638 D, максимальное растяжение на 6.5 час. | 0.89 | (c)
67153.568 | 9.413 | 9.401 | -1.942 | -1.954 | 1985 | 2045 | 2039 | 137 | 1928 | 6041 |  | CORR | CIGR | 05:41 | 05:51 | 05:50 | 26 | 108 | 14 | EXT |  | 0.89 | (c)
67155.614 | 0.104 | 0.046 | -11.216 | -11.274 | 1640 | 1856 | 2109 | 0 | 46 | 6042 |  | CORR | GENE | 05:03 | 05:37 | 06:18 | 210 | 938 | 13 | EXT |  | 0.91 | (c)
67156.074 | 0.564 | 0.527 | -10.756 | -10.793 | 2034 | 2161 | 2194 | 0 | 527 | 6042 |  | CORR | GENE | 06:06 | 06:27 | 06:32 | 57 | 320 | 10 | EXT |  | 0.89 | (c)
67156.63 | 1.12 | 1.091 | -10.2 | -10.229 | 1779 | 1946 | 1897 | 216 | 1091 | 6042 |  | CORR | CIGR | 05:25 | 05:52 | 05:44 | 42 | 236 | 12 | EXT |  | 0.89 | (c)
67158.399 | 2.889 | 2.875 | -8.431 | -8.445 | 2098 | 2148 | 2161 | 6 | 2875 | 6042 |  | CORR | CIGR | 06:16 | 06:24 | 06:27 | 26 | 127 | 14 | EXT |  | 0.89 | (c)
67158.686 | 3.176 | 3.122 | -8.144 | -8.198 | 1524 | 1594 | 1737 | 281 | 3122 | 6042 |  | CORR | GENE | 04:44 | 04:55 | 05:18 | 65 | 425 | 10 | EXT |  | 0.89 | (c)
67168.653 | 1.823 | 1.714 | -9.657 | -9.766 | 2191 | 2202 | 2203 | 16 | 1714 | 6043 |  | CORR | AXGR | 07:28 | 07:30 | 07:30 | 161 | 24 | 8 | EXT |  | 0.9 | (c)
67175.248 | 8.418 | 8.395 | -3.062 | -3.085 | 1759 | 1876 | 1875 | 239 | 3051 | 6043 |  | CORR | CIGR | 06:18 | 06:37 | 06:37 | 34 | 232 | 9 | EXT |  | 0.89 | (c)
67178.31 | 0 | -0.026 | -11.375 | -11.401 | -609 | 31 | -26 | 0 |  | 6044 | Нарушение формы кольцевого шва | GWAN |  | 01:18 | 03:01 | 02:52 | 0 | 1166 |  | EXT | Нарушение формы кольцевого шва |  | (c)
67178.31 | 0 | -0.036 | -11.375 | -11.411 | 2069 | -1117 | -1573 | 0 |  | 6044 | Нарушение формы кольцевого шва | GWAN |  | 08:30 | 11:56 | 10:42 | 0 | 1639 |  | EXT | Нарушение формы кольцевого шва |  | (c)
67183.033 | 4.723 | 4.654 | -6.652 | -6.721 | 827 | 935 | 1032 | 827 | 4654 | 6044 |  | CORR | GENE | 05:10 | 05:27 | 05:43 | 100 | 410 | 9 | EXT |  | 0.89 | (c)
67191.568 | 1.883 | 1.59 | -9.352 | -9.645 | 2079 | 2097 | 2096 | 117 | 1590 | 6045 |  | SCC | AXGR | 04:39 | 04:42 | 04:42 | 607 | 35 | 12 | EXT |  | 1 | (b)
67193.027 | 3.342 | 3.178 | -7.893 | -8.057 | 2065 | 2082 | 2087 | 122 | 3178 | 6045 |  | SCC | AXGR | 04:37 | 04:40 | 04:41 | 390 | 43 | 15 | EXT |  | 1 | (b)
67193.027 | 3.342 | 3.178 | -7.893 | -8.057 | 2065 | 2082 | 2087 | 122 | 3178 | 6045 |  | CORR | AXGR | 04:37 | 04:40 | 04:41 | 390 | 43 | 8 | EXT |  | 0.92 | (c)
67212.749 | 0.834 | 0.807 | -10.111 | -10.138 | -1670 | -1619 | -1576 | 561 | 807 | 6047 |  | CORR | CIGR | 04:37 | 04:45 | 04:52 | 39 | 187 | 10 | EXT |  | 0.89 | (c)
67224.452 | 1.592 | 1.505 | -9.698 | -9.785 | -447 | -356 | -210 | 0 | 1505 | 6048 |  | CORR | GENE | 07:45 | 07:60 | 08:23 | 106 | 474 | 11 | EXT | Аномалия находится на отводе. | 0.89 | (c)
67228.972 | 6.112 | 6.083 | -5.178 | -5.207 | -1395 | -1074 | -1111 | 826 | 5094 | 6048 |  | CORR | GENE | 05:12 | 06:04 | 05:58 | 113 | 569 | 10 | EXT | Аномалия находится на отводе. | 0.89 | (c)
67265.268 | 8.003 | 7.911 | -3.502 | -3.594 | -1888 | -1691 | -1727 | 343 | 3487 | 6051 |  | CORR | GENE | 06:45 | 07:16 | 07:11 | 107 | 322 | 10 | EXT |  | 0.89 | (c)
67277.382 | 8.612 | 8.446 | -2.718 | -2.884 | 2198 | -2118 | -2002 | 0 | 2608 | 6052 |  | DENT | GENE | 05:51 | 06:15 | 06:34 | 276 | 522 | 0.4 | N/A | Глубина вмятины: 6 мм (0,4%). Линейка: 28 см в (845 см; 06:15 ч:мин) Аномалия находится вблизи продольного шва. |  | (c)
67280.787 | 0.687 | 0.655 | -10.673 | -10.705 | -1526 | -1429 | -1421 | 705 | 655 | 6053 |  | ARTD | GENE | 06:01 | 06:16 | 06:18 | 58 | 209 |  | EXT | Эквивалент потери металла 12%. |  | (c)
67342.576 | 5.041 | 4.996 | -6.589 | -6.634 | -2024 | -1607 | -1738 | 207 | 4996 | 6058 |  | CORR | GENE | 05:10 | 06:18 | 05:57 | 70 | 571 | 10 | EXT |  | 0.89 | (c)
67342.836 | 5.301 | 5.264 | -6.329 | -6.366 | -1637 | -1548 | -1548 | 593 | 5264 | 6058 |  | CORR | GENE | 06:13 | 06:27 | 06:27 | 69 | 180 | 11 | EXT |  | 0.89 | (c)
67343.706 | 6.171 | 6.156 | -5.459 | -5.474 | -1852 | -1772 | -1783 | 378 | 5450 | 6058 |  | CORR | CIGR | 05:38 | 05:51 | 05:49 | 24 | 137 | 10 | EXT |  | 0.89 | (c)
67343.762 | 6.227 | 6.208 | -5.403 | -5.422 | -1716 | -1668 | -1651 | 514 | 5395 | 6058 |  | CORR | CIGR | 06:00 | 06:08 | 06:11 | 27 | 131 | 9 | EXT |  | 0.89 | (c)
67354.386 | 5.221 | 5.11 | -6.369 | -6.48 | -1345 | -1112 | -1134 | 885 | 5110 | 6059 |  | CORR | GENE | 05:59 | 06:36 | 06:33 | 205 | 423 | 11 | EXT |  | 0.91 | (c)
67355.3 | 6.135 | 5.913 | -5.455 | -5.677 | -1902 | -1745 | -1785 | 328 | 5101 | 6059 |  | CORR | GENE | 04:29 | 04:54 | 04:47 | 576 | 234 | 15 | EXT |  | 0.98 | (c)
67356.514 | 7.349 | 7.336 | -4.241 | -4.254 | -836 | -781 | -774 | 711 | 4227 | 6059 |  | CORR | CIGR | 07:21 | 07:30 | 07:31 | 27 | 125 | 9 | EXT |  | 0.89 | (c)
67362.011 | 1.256 | 1.123 | -10.089 | -10.222 | -1378 | -1355 | -1361 | 853 | 1123 | 6060 |  | CORR | AXGR | 07:14 | 07:18 | 07:17 | 346 | 34 | 14 | EXT |  | 0.94 | (c)
67365.388 | 4.633 | 4.592 | -6.712 | -6.753 | -1487 | -1430 | -1350 | 743 | 4592 | 6060 |  | CORR | GENE | 06:56 | 07:06 | 07:19 | 61 | 274 | 9 | EXT |  | 0.89 | (c)
67369.985 | 9.23 | 9.052 | -2.115 | -2.293 | -2123 | -2063 | -2058 | 107 | 1697 | 6060 |  | CORR | GENE | 05:14 | 05:23 | 05:24 | 596 | 131 | 15 | EXT |  | 0.98 | (c)
67385.215 | 1.77 | 1.76 | -9.49 | -9.5 | -1923 | -1777 | -1818 | 307 | 1760 | 6062 |  | CORR | GENE | 05:05 | 05:28 | 05:22 | 63 | 211 | 11 | EXT |  | 0.89 | (c)
67408.295 | 2.6 | 2.587 | -8.745 | -8.758 | 726 | 857 | 825 | 726 | 2587 | 6064 |  | CORR | CIGR | 02:32 | 02:53 | 02:48 | 29 | 200 | 8 | EXT | Аномалия находится на упругопластическом изгибе: R=543 D, максимальное растяжение на 0.3 час. | 0.89 | (c)
67414.137 | 8.442 | 8.431 | -2.903 | -2.914 | 2142 | 2225 | 2223 | 0 | 2871 | 6064 |  | CORR | CIGR | 06:21 | 06:34 | 06:34 | 43 | 162 | 10 | EXT | Аномалия находится на упругопластическом изгибе: R=371 D, максимальное растяжение на 0.4 час. | 0.89 | (c)
67422.948 | 5.908 | 5.888 | -5.592 | -5.612 | -2180 | -2094 | -2087 | 50 | 5576 | 6065 |  | CORR | CIGR | 04:22 | 04:36 | 04:37 | 36 | 188 | 9 | EXT | Аномалия находится на упругопластическом изгибе: R=375 D, максимальное растяжение на 0.1 час. | 0.89 | (c)
67428.954 | 0.414 | 0.387 | -11.126 | -11.153 | 1966 | 2154 | 2115 | 0 | 387 | 6066 |  | CORR | CIGR | 03:52 | 04:22 | 04:16 | 44 | 297 | 10 | EXT | Аномалия находится на упругопластическом изгибе: R=443 D, максимальное растяжение на 11.7 час. | 0.89 | (c)
67429.285 | 0.745 | 0.156 | -10.795 | -11.384 | -2145 | -2055 | -2087 | 86 | 156 | 6066 |  | CORR | GENE | 04:48 | 05:03 | 04:58 | 868 | 114 | 10 | EXT | Аномалия находится на упругопластическом изгибе: R=447 D, максимальное растяжение на 11.7 час. | 0.96 | (c)
67430.204 | 1.664 | 1.114 | -9.876 | -10.426 | 2180 | -2135 | -2180 | 0 | 1114 | 6066 |  | CORR | GENE | 04:26 | 04:50 | 04:43 | 859 | 203 | 11 | EXT | Аномалия находится на упругопластическом изгибе: R=465 D, максимальное растяжение на 11.7 час. | 0.96 | (c)
67440.08 | 0 | -0.025 | -11.305 | -11.33 | 353 | 610 | 835 | 353 |  | 6067 | Нарушение формы кольцевого шва | GWAN |  | 03:24 | 04:06 | 04:42 | 0 | 965 |  | EXT | Нарушение формы кольцевого шва |  | (c)
67440.08 | 0 | -0.031 | -11.305 | -11.336 | 1403 | 1588 | 1707 | 219 |  | 6067 | Нарушение формы кольцевого шва | GWAN |  | 06:14 | 06:44 | 07:03 | 0 | 609 |  | EXT | Нарушение формы кольцевого шва |  | (c)
67440.08 | 0 | -0.038 | -11.305 | -11.343 | -1879 | -1755 | -1574 | 351 |  | 6067 | Нарушение формы кольцевого шва | GWAN |  | 09:24 | 09:44 | 10:13 | 0 | 610 |  | EXT | Нарушение формы кольцевого шва |  | (c)
67440.237 | 0.157 | 0.075 | -11.148 | -11.23 | 1723 | 1796 | 1943 | 67 | 75 | 6067 |  | CORR | GENE | 07:06 | 07:17 | 07:41 | 178 | 441 | 13 | EXT |  | 0.91 | (c)
67440.391 | 0.311 | 0.289 | -10.994 | -11.016 | 1071 | 1614 | 1391 | 520 | 289 | 6067 |  | CORR | GENE | 05:20 | 06:48 | 06:12 | 304 | 640 | 10 | EXT |  | 0.92 | (c)
67441.526 | 1.446 | 1.369 | -9.859 | -9.936 | 678 | 748 | 824 | 678 | 1369 | 6067 |  | CORR | GENE | 04:17 | 04:28 | 04:41 | 92 | 292 | 11 | EXT |  | 0.89 | (c)
67443.731 | 3.651 | 3.606 | -7.654 | -7.699 | 577 | 689 | 719 | 577 | 3606 | 6067 |  | CORR | GENE | 04:01 | 04:19 | 04:24 | 79 | 285 | 10 | EXT |  | 0.89 | (c)
67444.688 | 4.608 | 4.406 | -6.697 | -6.899 | 505 | 807 | 707 | 505 | 4406 | 6067 |  | CORR | GENE | 03:49 | 04:38 | 04:22 | 244 | 404 | 14 | EXT |  | 0.92 | (c)
67447.075 | 6.995 | 6.983 | -4.31 | -4.322 | 1405 | 1448 | 1453 | 730 | 4298 | 6067 |  | CORR | CIGR | 06:14 | 06:21 | 06:22 | 24 | 96 | 9 | EXT |  | 0.89 | (c)
67456.85 | 5.465 | 5.453 | -5.59 | -5.602 | 1244 | 1295 | 1300 | 1244 | 5453 | 6068 |  | CORR | CIGR | 05:45 | 05:53 | 05:54 | 24 | 111 | 11 | EXT | Аномалия находится на отводе. | 0.89 | (c)
67463.894 | 1.454 | 1.361 | -9.621 | -9.714 | -1371 | -1322 | -1281 | 1192 | 1361 | 6069 |  | GOUG | GENE | 07:28 | 07:35 | 07:42 | 152 | 179 | 10 | EXT | Задир. |  | (c)
67479.145 | 5.63 | 5.617 | -5.72 | -5.733 | -1792 | -1735 | -1733 | 439 | 5617 | 6070 |  | CORR | CIGR | 06:03 | 06:12 | 06:13 | 30 | 118 | 8 | EXT |  | 0.89 | (c)
67482.881 | 9.366 | 9.353 | -1.984 | -1.997 | -1814 | -1762 | -1756 | 417 | 1968 | 6070 |  | CORR | CIGR | 05:60 | 06:08 | 06:09 | 29 | 116 | 10 | EXT |  | 0.89 | (c)
67494.862 | 9.997 | 9.92 | -0.868 | -0.945 | 1766 | 1799 | 1789 | 419 | 727 | 6071 |  | CORR | AXGR | 05:60 | 06:05 | 06:04 | 218 | 46 | 8 | EXT | Аномалия находится на упругопластическом изгибе: R=511 D, максимальное растяжение на 0.5 час. | 0.9 | (c)
67497.536 | 1.806 | 1.792 | -9.684 | -9.698 | 1197 | 1257 | 1256 | 914 | 1792 | 6072 |  | CORR | CIGR | 04:58 | 05:08 | 05:08 | 32 | 120 | 12 | EXT | Аномалия находится на упругопластическом изгибе: R=422 D, максимальное растяжение на 0.5 час. | 0.89 | (c)
67510.19 | 2.97 | 2.844 | -8.52 | -8.646 | 774 | 809 | 799 | 774 | 2844 | 6073 |  | CORR | GENE | 04:50 | 04:56 | 04:54 | 268 | 49 | 10 | EXT | Аномалия находится на упругопластическом изгибе: R=421 D, максимальное растяжение на 0.5 час. | 0.91 | (c)
67530.325 | 0 | -0.026 | -11.485 | -11.511 | 923 | 1791 | 1446 | 262 |  | 6075 | Нарушение формы кольцевого шва | GWAN |  | 03:26 | 05:46 | 04:50 | 0 | 1046 |  | EXT | Нарушение формы кольцевого шва Аномалия находится на упругопластическом изгибе: R=973 D, максимальное растяжение на 3.9 час. |  | (c)
67530.325 | 0 | -0.037 | -11.485 | -11.522 | -1310 | -1144 | -1147 | 921 |  | 6075 | Нарушение формы кольцевого шва | GWAN |  | 09:25 | 09:52 | 09:52 | 0 | 326 |  | EXT | Нарушение формы кольцевого шва Аномалия находится на упругопластическом изгибе: R=973 D, максимальное растяжение на 3.9 час. |  | (c)
67530.325 | 0 | -0.036 | -11.485 | -11.521 | -711 | -371 | -452 | 192 |  | 6075 | Нарушение формы кольцевого шва | GWAN |  | 11:02 | 11:57 | 11:44 | 0 | 520 |  | EXT | Нарушение формы кольцевого шва Аномалия находится на упругопластическом изгибе: R=973 D, максимальное растяжение на 3.9 час. |  | (c)
67541.995 | 0.185 | 0.169 | -10.925 | -10.941 | 2033 | 2095 | 2116 | 31 | 169 | 6076 |  | CORR | CIGR | 06:07 | 06:17 | 06:20 | 39 | 167 | 11 | EXT |  | 0.89 | (c)
67543.768 | 1.958 | 1.878 | -9.152 | -9.232 | -2081 | -1963 | -1963 | 149 | 1878 | 6076 |  | CORR | GENE | 07:03 | 07:22 | 07:22 | 105 | 236 | 11 | EXT |  | 0.89 | (c)
67544.14 | 2.33 | 2.305 | -8.78 | -8.805 | 1840 | 1904 | 1908 | 254 | 2305 | 6076 |  | CORR | CIGR | 05:35 | 05:46 | 05:46 | 44 | 136 | 9 | EXT |  | 0.89 | (c)
67544.366 | 2.556 | 1.557 | -8.554 | -9.553 | 54 | 369 | 267 | 54 | 1557 | 6076 |  | GOUG | GENE | 00:47 | 01:38 | 01:22 | 2145 | 428 | 9 | EXT | Зона задиров. |  | (c)
67545.012 | 3.202 | 3.19 | -7.908 | -7.92 | 1971 | 2053 | 2050 | 101 | 3190 | 6076 |  | CORR | CIGR | 05:57 | 06:10 | 06:09 | 35 | 159 | 9 | EXT |  | 0.89 | (c)
67545.907 | 4.097 | 4.062 | -7.013 | -7.048 | 140 | 185 | 182 | 140 | 4062 | 6076 |  | DENT | GENE | 01:01 | 01:08 | 01:08 | 83 | 85 | 0.4 | N/A | Глубина вмятины: 5 мм (0,4%). Линейка: 8 см в (406 см; 01:08 ч:мин) Аномалия находится вблизи продольного шва. |  | (c)
67546.903 | 5.093 | 5.025 | -6.017 | -6.085 | 117 | 170 | 171 | 117 | 5025 | 6076 |  | DENT | GENE | 00:57 | 01:06 | 01:06 | 115 | 108 | 0.6 | N/A | Глубина вмятины: 9 мм (0,6%). Линейка: 12 см в (503 см; 01:06 ч:мин) Аномалия находится вблизи продольного шва. |  | (c)
67547.082 | 5.272 | 5.203 | -5.838 | -5.907 | 178 | 262 | 259 | 178 | 5203 | 6076 |  | DENT | GENE | 01:07 | 01:21 | 01:20 | 150 | 164 | 1.1 | N/A | Глубина вмятины: 15 мм (1,1%). Линейка: 15 см в (520 см; 01:21 ч:мин) |  | (c)
67552.036 | 10.226 | 10.199 | -0.884 | -0.911 | 1621 | 1774 | 1778 | 296 | 852 | 6076 |  | CORR | GENE | 05:00 | 05:25 | 05:25 | 59 | 314 | 14 | EXT |  | 0.89 | (c)
67553.098 | 0.178 | 0.079 | -11.412 | -11.511 | 1445 | 1517 | 1516 | 644 | 79 | 6077 |  | DENT | GENE | 01:14 | 01:26 | 01:25 | 180 | 142 | 1.1 | N/A | Глубина вмятины: 16 мм (1,1%). Линейка: 18 см в (8 см; 01:26 ч:мин) Аномалия находится на отводе. Аномалия находится вблизи кольцевого сварного шва. |  | (c)
67557.45 | 4.53 | 4.479 | -7.06 | -7.111 | -772 | -447 | -583 | 395 | 4479 | 6077 |  | CORR | GENE | 07:16 | 08:09 | 07:47 | 214 | 377 | 14 | EXT | Аномалия находится на отводе. | 0.92 | (c)
67564.374 | 11.454 | 11.322 | -0.136 | -0.268 | -1713 | -1678 | -1676 | 518 | 59 | 6077 |  | ARTD | GENE | 04:44 | 04:50 | 04:50 | 209 | 74 |  | EXT | Эквивалент потери металла 13%. Аномалия находится на отводе. |  | (c)
67565.457 | 0.947 | 0.934 | -10.408 | -10.421 | -1718 | -1661 | -1659 | 513 | 934 | 6078 |  | CORR | CIGR | 08:06 | 08:15 | 08:15 | 23 | 116 | 14 | EXT |  | 0.89 | (c)
67609.595 | 0 | -0.008 | -11.435 | -11.443 | 1659 | 2002 | 1893 | 104 |  | 6082 | Нарушение формы кольцевого шва | GWAN |  | 04:21 | 05:17 | 04:59 | 0 | 467 |  | EXT | Нарушение формы кольцевого шва Аномалия находится на упругопластическом изгибе: R=479 D, максимальное растяжение на 5.9 час. |  | (c)
67609.595 | 0 | 0 | -11.435 | -11.435 | -1932 | -1722 | -1554 | 298 | 0 | 6082 | Смещение кромок | GWAN |  | 06:42 | 07:16 | 07:43 | 0 | 757 | 17 | EXT | Смещение кромок Наружу Величина смещения - 2.7 мм. Аномалия находится на упругопластическом изгибе: R=479 D, максимальное растяжение на 5.9 час. |  | (c)
67609.595 | 0 | 0 | -11.435 | -11.435 | -933 | -457 | -524 | 115 | 0 | 6082 | Смещение кромок | GWAN |  | 09:23 | 10:40 | 10:29 | 0 | 818 | 16 | EXT | Смещение кромок Наружу Величина смещения - 2.5 мм. Аномалия находится на упругопластическом изгибе: R=479 D, максимальное растяжение на 5.9 час. |  | (c)
67609.595 | 0 | -0.034 | -11.435 | -11.469 | -61 | 18 | 287 | 0 |  | 6082 | Нарушение формы кольцевого шва | GWAN |  | 11:44 | 11:56 | 12:40 | 0 | 697 |  | EXT | Нарушение формы кольцевого шва Аномалия находится на упругопластическом изгибе: R=479 D, максимальное растяжение на 5.9 час. |  | (c)
67618.316 | 8.721 | 8.627 | -2.714 | -2.808 | 1866 | 1925 | 1923 | 250 | 2646 | 6082 |  | DENT | GENE | 04:55 | 05:04 | 05:04 | 162 | 115 | 0.7 | N/A | Глубина вмятины: 10 мм (0,7%). Линейка: 16 см в (863 см; 05:04 ч:мин) |  | (c)
67643.985 | 0 | -0.024 | -11.445 | -11.469 | 1280 | 1581 | 1513 | 484 |  | 6085 | Нарушение формы кольцевого шва | GWAN |  | 03:41 | 04:30 | 04:19 | 0 | 466 |  | EXT | Нарушение формы кольцевого шва |  | (c)
67643.985 | 0 | -0.05 | -11.445 | -11.495 | -1814 | -1341 | -567 | 417 |  | 6085 | Нарушение формы кольцевого шва | GWAN |  | 07:22 | 08:38 | 10:43 | 0 | 2492 |  | EXT | Нарушение формы кольцевого шва |  | (c)
67655.43 | 0 | 0 | -11.36 | -11.36 | 891 | 1124 | 1306 | 509 | 0 | 6086 | Смещение кромок | GWAN |  | 00:35 | 01:13 | 01:42 | 0 | 830 | 15 | EXT | Смещение кромок Вовнутрь Величина смещения - 2.3 мм. |  | (c)
67655.43 | 0 | 0 | -11.36 | -11.36 | 2073 | -1989 | -2026 | 0 | 0 | 6086 | Смещение кромок | GWAN |  | 03:46 | 04:50 | 04:44 | 0 | 724 | 23 | EXT | Смещение кромок Вовнутрь Величина смещения - 3.6 мм. |  | (c)
67655.43 | 0 | -0.043 | -11.36 | -11.403 | -698 | 74 | -26 | 0 |  | 6086 | Нарушение формы кольцевого шва | GWAN |  | 08:19 | 10:23 | 10:07 | 0 | 1342 |  | EXT | Нарушение формы кольцевого шва |  | (c)
67689.06 | 0 | 0 | -11.525 | -11.525 | 567 | 894 | 882 | 567 | 0 | 6089 | Смещение кромок | GWAN |  | 11:53 | 00:46 | 12:44 | 0 | 630 | 18 | EXT | Смещение кромок Вовнутрь Величина смещения - 2.9 мм. Аномалия находится на упругопластическом изгибе: R=745 D, максимальное растяжение на 5.4 час. |  | (c)
67724.33 | 0.42 | 0.149 | -10.865 | -11.136 | 2126 | 2154 | 2150 | 58 | 149 | 6092 |  | SCC | AXGR | 07:39 | 07:43 | 07:42 | 347 | 46 | 25 | EXT | Аномалия находится на отводе. Аномалия находится в зоне сварного шва. | 1 | (b)
67735.195 | 0 | 0 | -11.355 | -11.355 | 369 | 569 | 677 | 369 | 0 | 6093 | Смещение кромок | GWAN |  | 01:07 | 01:40 | 01:57 | 0 | 616 | 16 | EXT | Смещение кромок Наружу Аномалия находится на отводе. Величина смещения - 2.6 мм. |  | (c)
67735.195 | 0 | 0 | -11.355 | -11.355 | -700 | -580 | -302 | 97 | 0 | 6093 | Смещение кромок | GWAN |  | 10:15 | 10:34 | 11:19 | 0 | 797 | 16 | EXT | Смещение кромок Наружу Аномалия находится на отводе. Величина смещения - 2.4 мм. |  | (c)
67747.043 | 0.493 | 0.481 | -11.047 | -11.059 | 1077 | 1133 | 1140 | 1077 | 481 | 6094 |  | CORR | CIGR | 05:10 | 05:19 | 05:20 | 38 | 127 | 9 | EXT | Аномалия находится на упругопластическом изгибе: R=394 D, максимальное растяжение на 5.5 час. | 0.9 | (c)
67758.09 | 0 | -0.025 | -11.62 | -11.645 | 1198 | 31 | -1520 | 223 |  | 6095 | Нарушение формы кольцевого шва | GWAN |  | 10:07 | 06:58 | 14:48 | 0 | 3486 |  | EXT | Нарушение формы кольцевого шва Аномалия находится на упругопластическом изгибе: R=747 D, максимальное растяжение на 4.8 час. |  | (c)
67774.26 | 4.55 | 4.382 | -7.115 | -7.283 | 2073 | -2210 | -2137 | 1885 | 4382 | 6096 |  | DENT | GENE | 06:02 | 06:31 | 06:43 | 298 | 504 | 0.8 | N/A | Глубина вмятины: 11 мм (0,8%). Линейка: 30 см в (438 см; 06:31 ч:мин) |  | (c)
67803.9 | 0 | -0.027 | -11.44 | -11.467 | 215 | 994 | 1217 | 12 |  | 6099 | Нарушение формы кольцевого шва | GWAN |  | 11:50 | 01:55 | 14:31 | 0 | 2003 |  | EXT | Нарушение формы кольцевого шва |  | (c)
67803.9 | 0 | -0.026 | -11.44 | -11.466 | -1521 | -132 | -767 | 12 |  | 6099 | Нарушение формы кольцевого шва | GWAN |  | 07:09 | 10:54 | 09:11 | 0 | 1509 |  | EXT | Нарушение формы кольцевого шва |  | (c)
67827.02 | 0 | 0 | -11.555 | -11.555 | -235 | 75 | 282 | 0 | 0 | 6101 | Смещение кромок | GWAN |  | 06:23 | 07:13 | 07:46 | 0 | 1034 | 15 | EXT | Смещение кромок Наружу Величина смещения - 2.3 мм. |  | (c)
67840.466 | 1.891 | 1.88 | -9.759 | -9.77 | 967 | 1054 | 1050 | 967 | 1880 | 6102 |  | CORR | CIGR | 05:29 | 05:43 | 05:42 | 24 | 166 | 10 | EXT |  | 0.89 | (c)
67876.004 | 3.749 | 3.693 | -7.991 | -8.047 | 577 | 732 | 788 | 577 | 3693 | 6105 |  | CORR | GENE | 05:34 | 05:59 | 06:08 | 92 | 422 | 9 | EXT |  | 0.89 | (c)
67908.739 | 1.489 | 1.479 | -10.031 | -10.041 | -951 | -913 | -907 | 862 | 1479 | 6108 |  | CORR | CIGR | 06:20 | 06:26 | 06:27 | 22 | 89 | 11 | EXT |  | 0.89 | (c)
67909.595 | 2.345 | 2.334 | -9.175 | -9.186 | -144 | -115 | -109 | 74 | 2334 | 6108 |  | CORR | CIGR | 08:30 | 08:35 | 08:36 | 28 | 70 | 10 | EXT |  | 0.89 | (c)
67936.18 | 6.27 | 6.263 | -5.215 | -5.222 | 2030 | 2064 | 2074 | 2030 | 5200 | 6110 |  | CORR | CIGR | 06:30 | 06:36 | 06:37 | 22 | 87 | 10 | EXT |  | 0.89 | (c)
67945.574 | 4.179 | 4.146 | -7.166 | -7.199 | -2124 | -1882 | -1943 | 1762 | 4146 | 6111 |  | CORR | GENE | 06:29 | 07:08 | 06:58 | 78 | 362 | 10 | EXT | Аномалия находится на отводе. | 0.89 | (c)
67963.735 | 0 | -0.026 | -11.64 | -11.666 | 137 | 839 | 693 | 137 |  | 6113 | Нарушение формы кольцевого шва | GWAN |  | 01:30 | 03:23 | 02:59 | 0 | 1113 |  | EXT | Нарушение формы кольцевого шва |  | (c)
67963.735 | 0 | -0.018 | -11.64 | -11.658 | -2008 | -1724 | -1601 | 1193 |  | 6113 | Нарушение формы кольцевого шва | GWAN |  | 07:43 | 08:29 | 08:49 | 0 | 814 |  | EXT | Нарушение формы кольцевого шва |  | (c)
67986.88 | 0 | -0.061 | -11.74 | -11.801 | -1562 | -1033 | -913 | 264 |  | 6115 | Нарушение формы кольцевого шва | GWAN |  | 10:50 | 00:15 | 12:34 | 0 | 1297 |  | EXT | Нарушение формы кольцевого шва Аномалия находится на отводе. |  | (c)
67986.88 | 0 | -0.035 | -11.74 | -11.775 | 627 | 778 | 854 | 627 |  | 6115 | Нарушение формы кольцевого шва | GWAN |  | 04:43 | 05:07 | 05:20 | 0 | 454 |  | EXT | Нарушение формы кольцевого шва Аномалия находится на отводе. |  | (c)
67991.698 | 4.818 | 4.419 | -6.922 | -7.321 | 23 | 31 | 49 | 23 | 4419 | 6115 |  | CORR | GENE | 03:05 | 03:07 | 03:10 | 583 | 52 | 12 | EXT | Аномалия находится на отводе. | 0.96 | (c)
67992.855 | 5.975 | 5.933 | -5.765 | -5.807 | -3 | 194 | 149 | 0 | 5679 | 6115 |  | CORR | GENE | 03:01 | 03:33 | 03:26 | 128 | 303 | 10 | EXT | Аномалия находится на отводе. | 0.9 | (c)
68021.675 | 0 | -0.038 | -11.49 | -11.528 | -1572 | 744 | -235 | 659 |  | 6118 | Нарушение формы кольцевого шва | GWAN |  | 09:48 | 04:02 | 13:24 | 0 | 2674 |  | EXT | Нарушение формы кольцевого шва |  | (c)
68021.675 | 0 | -0.029 | -11.49 | -11.519 | 1333 | 2067 | 1833 | 0 |  | 6118 | Нарушение формы кольцевого шва | GWAN |  | 05:37 | 07:35 | 06:57 | 0 | 1001 |  | EXT | Нарушение формы кольцевого шва |  | (c)
68033.165 | 0 | -0.019 | -11.49 | -11.509 | -2190 | -1781 | -1452 | 40 |  | 6119 | Нарушение формы кольцевого шва | GWAN |  | 03:10 | 04:16 | 05:09 | 0 | 1477 |  | EXT | Нарушение формы кольцевого шва |  | (c)
68033.165 | 0 | -0.033 | -11.49 | -11.523 | -265 | 409 | 882 | 0 |  | 6119 | Нарушение формы кольцевого шва | GWAN |  | 08:21 | 10:10 | 11:26 | 0 | 2293 |  | EXT | Нарушение формы кольцевого шва |  | (c)
68035.697 | 2.532 | 2.515 | -8.958 | -8.975 | -1319 | -1244 | -1245 | 911 | 2515 | 6119 |  | CORR | CIGR | 05:31 | 05:43 | 05:43 | 33 | 149 | 10 | EXT |  | 0.89 | (c)
68038.023 | 4.858 | 4.839 | -6.632 | -6.651 | -809 | -770 | -765 | 721 | 4839 | 6119 |  | CORR | CIGR | 06:53 | 06:59 | 07:00 | 35 | 88 | 9 | EXT |  | 0.89 | (c)
68038.132 | 4.967 | 4.924 | -6.523 | -6.566 | -786 | -743 | -704 | 622 | 4924 | 6119 |  | CORR | GENE | 06:57 | 07:04 | 07:10 | 56 | 164 | 13 | EXT |  | 0.89 | (c)
68041.035 | 7.87 | 7.802 | -3.62 | -3.688 | -1572 | -863 | -1100 | 629 | 3489 | 6119 |  | CORR | GENE | 04:50 | 06:44 | 06:06 | 199 | 944 | 12 | EXT |  | 0.91 | (c)
68044.597 | 11.432 | 11.42 | -0.058 | -0.07 | -1545 | -1326 | -1408 | 686 | 23 | 6119 |  | CORR | CIGR | 04:54 | 05:30 | 05:17 | 47 | 274 | 10 | EXT |  | 0.89 | (c)
68045.405 | 0.75 | 0.73 | -9.075 | -9.095 | -163 | -113 | -100 | 37 | 730 | 6120 |  | CORR | CIGR | 06:04 | 06:12 | 06:14 | 34 | 126 | 10 | EXT |  | 0.89 | (c)
68054.48 | 0 | 0 | -10.9 | -10.9 | 352 | 856 | 822 | 352 | 0 | 6121 | Смещение кромок | GWAN |  | 03:41 | 05:02 | 04:57 | 0 | 940 | 16 | EXT | Смещение кромок Наружу Аномалия находится на отводе. Величина смещения - 2.6 мм. |  | (c)
68057.705 | 3.225 | 3.208 | -7.675 | -7.692 | 277 | 329 | 336 | 277 | 3208 | 6121 |  | GOUG | CIGR | 03:29 | 03:37 | 03:38 | 31 | 117 | 12 | EXT | Аномалия находится на отводе. Задир. |  | (c)
68083.541 | 6.536 | 6.378 | -4.884 | -5.042 | -1764 | -1533 | -1465 | 1167 | 4721 | 6123 |  | DENT | GENE | 05:55 | 06:32 | 06:43 | 321 | 596 | 0.9 | N/A | Глубина вмятины: 13 мм (0,9%). Линейка: 32 см в (638 см; 06:32 ч:мин) |  | (c)
68099.575 | 0 | -0.045 | -11.065 | -11.11 | -1272 | 75 | -176 | 920 |  | 6125 | Нарушение формы кольцевого шва | GWAN |  | 08:46 | 00:23 | 11:42 | 0 | 2192 |  | EXT | Нарушение формы кольцевого шва |  | (c)
68118.68 | 8.04 | 7.74 | -3.67 | -3.97 | 1073 | 1249 | 1247 | 1073 | 3473 | 6126 |  | DENT | GENE | 04:43 | 05:12 | 05:11 | 497 | 348 | 0.3 | N/A | Глубина вмятины: 4 мм (0,3%). Линейка: 50 см в (774 см; 05:12 ч:мин) |  | (c)
68133.76 | 0 | -0.022 | -11.415 | -11.437 | -275 | 76 | 172 | 0 |  | 6128 | Нарушение формы кольцевого шва | GWAN |  | 01:29 | 02:26 | 02:41 | 0 | 894 |  | EXT | Нарушение формы кольцевого шва |  | (c)
68133.76 | 0 | 0 | -11.415 | -11.415 | -1431 | -1014 | -1083 | 735 | 0 | 6128 | Смещение кромок | GWAN |  | 10:23 | 11:30 | 11:19 | 0 | 696 | 18 | EXT | Смещение кромок Вовнутрь Величина смещения - 2.8 мм. |  | (c)
68137.314 | 3.554 | 3.526 | -7.861 | -7.889 | 1049 | 1185 | 1173 | 933 | 3526 | 6128 |  | CORR | GENE | 05:03 | 05:25 | 05:23 | 74 | 248 | 9 | EXT |  | 0.89 | (c)
68137.426 | 3.666 | 3.648 | -7.749 | -7.767 | 1124 | 1171 | 1172 | 1011 | 3648 | 6128 |  | CORR | CIGR | 05:15 | 05:23 | 05:23 | 31 | 96 | 10 | EXT |  | 0.89 | (c)
68145.175 | 0 | -0.016 | -11.445 | -11.461 | 1200 | 1405 | 1619 | 193 |  | 6129 | Нарушение формы кольцевого шва | GWAN |  | 01:40 | 02:13 | 02:48 | 0 | 837 |  | EXT | Нарушение формы кольцевого шва |  | (c)
68145.175 | 0 | -0.023 | -11.445 | -11.468 | 2159 | -1653 | -1353 | 0 |  | 6129 | Нарушение формы кольцевого шва | GWAN |  | 04:15 | 05:60 | 06:48 | 0 | 1899 |  | EXT | Нарушение формы кольцевого шва |  | (c)
68145.175 | 0 | -0.032 | -11.445 | -11.477 | 227 | 557 | 516 | 227 |  | 6129 | Нарушение формы кольцевого шва | GWAN |  | 11:03 | 11:56 | 11:50 | 0 | 577 |  | EXT | Нарушение формы кольцевого шва |  | (c)
68168.065 | 0 | -0.027 | -11.33 | -11.357 | 456 | -1650 | 2188 | 456 |  | 6131 | Нарушение формы кольцевого шва | GWAN |  | 11:57 | 06:17 | 16:36 | 0 | 3464 |  | EXT | Нарушение формы кольцевого шва |  | (c)
68171.702 | 3.637 | 3.368 | -7.693 | -7.962 | -2150 | -2113 | -2077 | 80 | 3368 | 6131 |  | CORR | GENE | 04:56 | 05:02 | 05:08 | 974 | 147 | 9 | EXT |  | 0.95 | (c)
68179.358 | 11.293 | 11.229 | -0.037 | -0.101 | -1128 | -1114 | -1113 | 1098 | 10 | 6131 |  | CORR | AXGR | 07:41 | 07:43 | 07:44 | 91 | 30 | 9 | EXT |  | 0.89 | (c)
68179.395 | 0 | -0.018 | -11.375 | -11.393 | 393 | 520 | 837 | 393 |  | 6132 | Нарушение формы кольцевого шва | GWAN |  | 02:10 | 02:30 | 03:21 | 0 | 888 |  | EXT | Нарушение формы кольцевого шва |  | (c)
68179.395 | 0 | -0.017 | -11.375 | -11.392 | 1800 | 1891 | 2210 | 0 |  | 6132 | Нарушение формы кольцевого шва | GWAN |  | 05:57 | 06:11 | 07:03 | 0 | 819 |  | EXT | Нарушение формы кольцевого шва |  | (c)
68202.3 | 0 | -0.03 | -11.535 | -11.565 | 683 | 1735 | 1568 | 0 |  | 6134 | Нарушение формы кольцевого шва | GWAN |  | 02:37 | 05:27 | 04:60 | 0 | 1768 |  | EXT | Нарушение формы кольцевого шва |  | (c)
68202.3 | 0 | -0.033 | -11.535 | -11.568 | -1793 | -626 | -825 | 142 |  | 6134 | Нарушение формы кольцевого шва | GWAN |  | 07:58 | 11:06 | 10:34 | 0 | 1935 |  | EXT | Нарушение формы кольцевого шва |  | (c)
68214.231 | 0.396 | 0.378 | -11.049 | -11.067 | 1394 | 1462 | 1470 | 684 | 378 | 6135 |  | CORR | CIGR | 04:56 | 05:07 | 05:08 | 35 | 153 | 9 | EXT |  | 0.89 | (c)
68216.734 | 2.899 | 2.852 | -8.546 | -8.593 | 1704 | 1805 | 1798 | 338 | 2852 | 6135 |  | CORR | GENE | 05:46 | 06:02 | 06:01 | 153 | 189 | 9 | EXT |  | 0.9 | (c)
68256.038 | 8.368 | 8.35 | -3.192 | -3.21 | -2187 | -2121 | -2124 | 44 | 3177 | 6138 |  | CORR | CIGR | 06:33 | 06:44 | 06:44 | 33 | 126 | 14 | EXT |  | 0.89 | (c)
68270.53 | 0 | -0.027 | -11.19 | -11.217 | 2004 | 2183 | -1982 | 0 |  | 6140 | Нарушение формы кольцевого шва | GWAN |  | 02:41 | 03:09 | 03:57 | 0 | 950 |  | EXT | Нарушение формы кольцевого шва |  | (c)
68270.53 | 0 | -0.026 | -11.19 | -11.216 | -704 | -611 | 180 | 0 |  | 6140 | Нарушение формы кольцевого шва | GWAN |  | 07:23 | 07:38 | 09:46 | 0 | 1769 |  | EXT | Нарушение формы кольцевого шва |  | (c)
68304.22 | 0 | -0.028 | -11.455 | -11.483 | 760 | -2203 | 1645 | 300 |  | 6143 | Нарушение формы кольцевого шва | GWAN |  | 11:39 | 03:41 | 14:02 | 0 | 1770 |  | EXT | Нарушение формы кольцевого шва |  | (c)
68304.22 | 0 | -0.023 | -11.455 | -11.478 | -1188 | -1057 | -614 | 40 |  | 6143 | Нарушение формы кольцевого шва | GWAN |  | 06:25 | 06:46 | 07:57 | 0 | 1147 |  | EXT | Нарушение формы кольцевого шва |  | (c)
68315.74 | 0.065 | 0.035 | -11.265 | -11.295 | -2162 | -1436 | -1599 | 69 | 35 | 6144 |  | CORR | GENE | 05:59 | 07:56 | 07:30 | 67 | 1126 | 11 | EXT |  | 0.89 | (c)
68322.108 | 6.433 | 6.393 | -4.897 | -4.937 | -1552 | -1381 | -1357 | 679 | 4874 | 6144 |  | CORR | GENE | 07:37 | 08:05 | 08:09 | 63 | 389 | 11 | EXT |  | 0.89 | (c)
68361.536 | 0.446 | 0.406 | -11.064 | -11.104 | -1280 | -1179 | -1151 | 950 | 406 | 6148 |  | CORR | GENE | 06:25 | 06:41 | 06:46 | 82 | 259 | 9 | EXT |  | 0.89 | (c)
68372.6 | 0 | -0.042 | -11.325 | -11.367 | 22 | 1264 | 869 | 22 |  | 6149 | Нарушение формы кольцевого шва | GWAN |  | 11:03 | 02:24 | 13:20 | 0 | 1694 |  | EXT | Нарушение формы кольцевого шва |  | (c)
68372.6 | 0 | -0.029 | -11.325 | -11.354 | -1409 | -963 | -959 | 508 |  | 6149 | Нарушение формы кольцевого шва | GWAN |  | 07:12 | 08:24 | 08:25 | 0 | 902 |  | EXT | Нарушение формы кольцевого шва |  | (c)
68374.843 | 2.243 | 2.16 | -9.082 | -9.165 | -2056 | -1994 | -1909 | 174 | 2160 | 6149 |  | CORR | GENE | 05:28 | 05:38 | 05:51 | 141 | 295 | 14 | EXT |  | 0.9 | (c)
68383.925 | 0 | -0.031 | -11.055 | -11.086 | 282 | 1265 | 1299 | 0 |  | 6150 | Нарушение формы кольцевого шва | GWAN |  | 00:25 | 03:03 | 03:09 | 0 | 2033 |  | EXT | Нарушение формы кольцевого шва |  | (c)
68383.925 | 0 | -0.018 | -11.055 | -11.073 | -1452 | -741 | -1013 | 575 |  | 6150 | Нарушение формы кольцевого шва | GWAN |  | 07:45 | 09:39 | 08:55 | 0 | 878 |  | EXT | Нарушение формы кольцевого шва |  | (c)
68392.911 | 8.986 | 8.943 | -2.069 | -2.112 | -1765 | -1655 | -1665 | 465 | 2058 | 6150 |  | CORR | GENE | 06:54 | 07:12 | 07:10 | 54 | 200 | 9 | EXT |  | 0.89 | (c)
68395.869 | 0.889 | 0.862 | -9.686 | -9.713 | -1384 | -1305 | -1268 | 846 | 862 | 6151 |  | CORR | CIGR | 06:47 | 06:60 | 07:06 | 43 | 232 | 8 | EXT |  | 0.89 | (c)
68395.893 | 0.913 | 0.177 | -9.662 | -10.398 | 2126 | 2155 | 2162 | 32 | 177 | 6151 |  | CORR | GENE | 04:14 | 04:18 | 04:20 | 1993 | 73 | 13 | EXT |  | 1 | (b)
68401.33 | 6.35 | 6.318 | -4.225 | -4.257 | 2002 | 2092 | 2119 | 0 | 4207 | 6151 |  | CORR | GENE | 03:54 | 04:08 | 04:13 | 50 | 234 | 10 | EXT |  | 0.89 | (c)
68405.555 | 0 | -0.032 | -11.305 | -11.337 | -638 | 672 | 218 | 638 |  | 6152 | Нарушение формы кольцевого шва | GWAN |  | 11:53 | 03:24 | 14:11 | 0 | 1712 |  | EXT | Нарушение формы кольцевого шва |  | (c)
68405.555 | 0 | -0.032 | -11.305 | -11.337 | 1402 | -1774 | -2164 | 0 |  | 6152 | Нарушение формы кольцевого шва | GWAN |  | 05:22 | 08:49 | 07:46 | 0 | 1790 |  | EXT | Нарушение формы кольцевого шва |  | (c)
68416.86 | 0 | -0.022 | -11.1 | -11.122 | -1113 | 413 | -81 | 0 |  | 6153 | Нарушение формы кольцевого шва | GWAN |  | 07:55 | 00:01 | 10:41 | 0 | 2063 |  | EXT | Нарушение формы кольцевого шва |  | (c)
68416.86 | 0 | -0.013 | -11.1 | -11.113 | 1373 | 1464 | -2187 | 0 |  | 6153 | Нарушение формы кольцевого шва | GWAN |  | 02:36 | 02:50 | 05:01 | 0 | 1802 |  | EXT | Нарушение формы кольцевого шва |  | (c)
68423.548 | 6.688 | 6.636 | -4.412 | -4.464 | 1195 | 1854 | 1679 | 68 | 4112 | 6153 |  | CORR | GENE | 02:07 | 03:53 | 03:25 | 352 | 967 | 12 | EXT |  | 0.93 | (c)
68423.903 | 7.043 | 6.982 | -4.057 | -4.118 | -1159 | -1057 | -956 | 753 | 4036 | 6153 |  | CORR | GENE | 07:47 | 08:04 | 08:20 | 82 | 407 | 9 | EXT |  | 0.89 | (c)
68427.474 | 10.614 | 10.566 | -0.486 | -0.534 | 1779 | 1842 | 1942 | 125 | 467 | 6153 |  | CORR | GENE | 03:41 | 03:51 | 04:08 | 67 | 327 | 11 | EXT |  | 0.89 | (c)
68427.926 | 11.066 | 11.028 | -0.034 | -0.072 | 1792 | 2061 | 2158 | 0 | 7 | 6153 |  | CORR | GENE | 03:43 | 04:27 | 04:42 | 65 | 731 | 9 | EXT |  | 0.89 | (c)
68429.885 | 0 | -0.04 | -10.41 | -10.45 | 870 | 1150 | 1167 | 767 |  | 6155 | Нарушение формы кольцевого шва | GWAN |  | 01:12 | 01:58 | 02:00 | 0 | 594 |  | EXT | Нарушение формы кольцевого шва |  | (c)
68429.885 | 0 | -0.017 | -10.41 | -10.427 | -1280 | -1058 | -1098 | 916 |  | 6155 | Нарушение формы кольцевого шва | GWAN |  | 07:26 | 08:01 | 07:55 | 0 | 364 |  | EXT | Нарушение формы кольцевого шва |  | (c)
68440.295 | 0 | -0.055 | -11.63 | -11.685 | -291 | -99 | -78 | 134 |  | 6156 | Нарушение формы кольцевого шва | GWAN |  | 11:56 | 00:27 | 12:31 | 0 | 425 |  | EXT | Нарушение формы кольцевого шва |  | (c)
68440.295 | 0 | -0.04 | -11.63 | -11.67 | 431 | 989 | 967 | 431 |  | 6156 | Нарушение формы кольцевого шва | GWAN |  | 01:53 | 03:23 | 03:19 | 0 | 1073 |  | EXT | Нарушение формы кольцевого шва |  | (c)
68440.295 | 0 | -0.029 | -11.63 | -11.659 | 1987 | 2157 | -2068 | 0 |  | 6156 | Нарушение формы кольцевого шва | GWAN |  | 06:04 | 06:31 | 07:10 | 0 | 813 |  | EXT | Нарушение формы кольцевого шва |  | (c)
68440.295 | 0 | -0.06 | -11.63 | -11.69 | -1509 | -1082 | -1240 | 722 |  | 6156 | Нарушение формы кольцевого шва | GWAN |  | 08:40 | 09:49 | 09:23 | 0 | 538 |  | EXT | Нарушение формы кольцевого шва |  | (c)
68442.685 | 2.39 | 2.357 | -9.24 | -9.273 | -1815 | -1660 | -1648 | 416 | 2357 | 6156 |  | CORR | GENE | 07:50 | 08:15 | 08:17 | 73 | 335 | 12 | EXT | Аномалия находится на упругопластическом изгибе: R=959 D, максимальное растяжение на 6.7 час. | 0.89 | (c)
68458.172 | 6.247 | 6.087 | -5.018 | -5.178 | -2174 | -2129 | -2134 | 56 | 4898 | 6157 |  | CORR | GENE | 04:13 | 04:20 | 04:19 | 280 | 80 | 8 | EXT | Аномалия находится на упругопластическом изгибе: R=510 D, максимальное растяжение на 6.6 час. | 0.91 | (c)
68458.574 | 6.649 | 6.592 | -4.616 | -4.673 | 2106 | 2188 | 2175 | 0 | 4596 | 6157 |  | CORR | GENE | 03:44 | 03:57 | 03:55 | 77 | 138 | 13 | EXT | Аномалия находится на упругопластическом изгибе: R=503 D, максимальное растяжение на 6.6 час. | 0.89 | (c)
68460.288 | 8.363 | 8.336 | -2.902 | -2.929 | 2097 | 2167 | 2189 | 0 | 2878 | 6157 |  | CORR | GENE | 03:42 | 03:54 | 03:57 | 51 | 183 | 12 | EXT | Аномалия находится на упругопластическом изгибе: R=437 D, максимальное растяжение на 6.4 час. | 0.89 | (c)
68462.37 | 10.445 | 9.986 | -0.82 | -1.279 | 2126 | 2165 | 2166 | 26 | 673 | 6157 |  | CORR | GENE | 03:47 | 03:53 | 03:53 | 606 | 79 | 10 | EXT | Аномалия находится на упругопластическом изгибе: R=372 D, максимальное растяжение на 6.5 час. | 0.94 | (c)
68462.83 | 10.905 | 10.763 | -0.36 | -0.502 | 2142 | 2187 | 2175 | 23 | 177 | 6157 |  | CORR | GENE | 03:50 | 03:57 | 03:55 | 325 | 66 | 9 | EXT | Аномалия находится на упругопластическом изгибе: R=360 D, максимальное растяжение на 6.5 час. | 0.92 | (c)
68463.19 | 0 | 0 | -11.53 | -11.53 | 1010 | 1386 | 1337 | 566 | 0 | 6158 | Смещение кромок | GWAN |  | 01:31 | 02:31 | 02:24 | 0 | 654 | 17 | EXT | Смещение кромок Вовнутрь Величина смещения - 2.6 мм. Аномалия находится на упругопластическом изгибе: R=355 D, максимальное растяжение на 6.5 час. |  | (c)
68463.19 | 0 | 0 | -11.53 | -11.53 | 1844 | 1989 | 2045 | 0 | 0 | 6158 | Смещение кромок | GWAN |  | 03:45 | 04:09 | 04:18 | 0 | 403 | 17 | EXT | Смещение кромок Вовнутрь Величина смещения - 2.7 мм. Аномалия находится на упругопластическом изгибе: R=355 D, максимальное растяжение на 6.5 час. |  | (c)
68463.19 | 0 | 0 | -11.53 | -11.53 | -1989 | -1608 | -1602 | 242 | 0 | 6158 | Смещение кромок | GWAN |  | 05:27 | 06:28 | 06:29 | 0 | 773 | 16 | EXT | Смещение кромок Вовнутрь Величина смещения - 2.5 мм. Аномалия находится на упругопластическом изгибе: R=355 D, максимальное растяжение на 6.5 час. |  | (c)
68465.606 | 2.416 | 2.276 | -9.114 | -9.254 | 1874 | 1914 | 1909 | 286 | 2276 | 6158 |  | CORR | GENE | 03:50 | 03:57 | 03:56 | 584 | 71 | 10 | EXT | Аномалия находится на упругопластическом изгибе: R=321 D, максимальное растяжение на 6.5 час. | 0.94 | (c)
68488.448 | 2.253 | 2.196 | -9.062 | -9.119 | -1709 | -1609 | -1545 | 522 | 2196 | 6160 |  | CORR | GENE | 07:01 | 07:17 | 07:27 | 81 | 328 | 11 | EXT |  | 0.89 | (c)
68490.818 | 4.623 | 4.609 | -6.692 | -6.706 | 1266 | 1383 | 1358 | 781 | 4609 | 6160 |  | CORR | CIGR | 03:01 | 03:20 | 03:16 | 36 | 183 | 9 | EXT |  | 0.89 | (c)
68504.805 | 7.295 | 7.039 | -4.1 | -4.356 | 2162 | 2193 | 2186 | 21 | 3917 | 6161 |  | CORR | AXGR | 04:28 | 04:33 | 04:32 | 439 | 47 | 9 | EXT |  | 0.93 | (c)
68506.375 | 8.865 | 8.71 | -2.53 | -2.685 | -1318 | -1232 | -1231 | 912 | 2184 | 6161 |  | CORR | GENE | 07:07 | 07:20 | 07:21 | 501 | 175 | 10 | EXT |  | 0.94 | (c)
68520.235 | 0 | -0.038 | -10.805 | -10.843 | -1748 | -1070 | -995 | 243 |  | 6163 | Нарушение формы кольцевого шва | GWAN |  | 08:12 | 10:02 | 10:14 | 0 | 1504 |  | EXT | Нарушение формы кольцевого шва |  | (c)
68522.357 | 2.122 | 2.099 | -8.683 | -8.706 | -1804 | -1654 | -1672 | 427 | 2099 | 6163 |  | CORR | GENE | 08:03 | 08:28 | 08:25 | 65 | 264 | 10 | EXT |  | 0.89 | (c)
68523.888 | 3.653 | 3.631 | -7.152 | -7.174 | 1343 | 1510 | 1477 | 619 | 3631 | 6163 |  | CORR | GENE | 04:31 | 04:58 | 04:53 | 134 | 268 | 11 | EXT |  | 0.9 | (c)
68542.48 | 0 | -0.044 | -10.955 | -10.999 | 298 | 1777 | -2086 | 9 |  | 6165 | Нарушение формы кольцевого шва | GWAN |  | 11:47 | 03:46 | 17:23 | 0 | 4154 |  | EXT | Нарушение формы кольцевого шва |  | (c)
68544.426 | 1.946 | 0.628 | -9.009 | -10.327 | 1912 | 2025 | 1985 | 172 | 628 | 6165 |  | CORR | GENE | 04:08 | 04:26 | 04:20 | 1419 | 147 | 8 | EXT |  | 0.95 | (c)
68555.385 | 1.95 | 1.931 | -9.29 | -9.309 | -458 | -379 | -370 | 281 | 1931 | 6166 |  | CORR | CIGR | 07:56 | 08:09 | 08:11 | 37 | 177 | 8 | EXT |  | 0.89 | (c)
68561.3 | 7.865 | 7.794 | -3.375 | -3.446 | -2082 | -1949 | -1804 | 148 | 3339 | 6166 |  | CORR | GENE | 03:34 | 03:56 | 04:19 | 107 | 557 | 9 | EXT |  | 0.89 | (c)
68565.378 | 0.703 | 0.501 | -9.582 | -9.784 | -707 | -499 | 222 | 0 | 501 | 6167 |  | CORR | GENE | 04:06 | 04:40 | 06:36 | 221 | 1859 | 9 | EXT |  | 0.91 | (c)
68565.683 | 1.008 | 0.968 | -9.277 | -9.317 | -179 | 681 | 388 | 0 | 968 | 6167 |  | CORR | GENE | 05:31 | 07:50 | 07:03 | 209 | 1133 | 13 | EXT |  | 0.91 | (c)
68574.892 | 10.217 | 10.197 | -0.068 | -0.088 | 562 | 747 | 722 | 562 | 53 | 6167 |  | CORR | CIGR | 07:31 | 08:01 | 07:57 | 35 | 320 | 12 | EXT |  | 0.89 | (c)
68574.939 | 10.264 | 10.191 | -0.021 | -0.094 | -991 | -696 | -780 | 569 | 5 | 6167 |  | CORR | GENE | 03:20 | 04:08 | 03:54 | 89 | 423 | 12 | EXT |  | 0.89 | (c)
68593.457 | 6.887 | 6.87 | -4.343 | -4.36 | -1648 | -1525 | -1559 | 1470 | 4324 | 6169 |  | CORR | CIGR | 04:02 | 04:22 | 04:17 | 36 | 178 | 15 | EXT |  | 0.89 | (c)
68595.983 | 9.413 | 9.4 | -1.817 | -1.83 | -1544 | -1502 | -1494 | 1444 | 1803 | 6169 |  | CORR | CIGR | 04:19 | 04:26 | 04:27 | 27 | 99 | 11 | EXT |  | 0.89 | (c)
68605.765 | 7.965 | 7.939 | -3.58 | -3.606 | 864 | 925 | 970 | 864 | 3548 | 6170 |  | CORR | GENE | 06:35 | 06:45 | 06:52 | 58 | 212 | 10 | EXT |  | 0.89 | (c)
68607.526 | 9.726 | 9.713 | -1.819 | -1.832 | -2 | 41 | 46 | 0 | 1808 | 6170 |  | CORR | CIGR | 04:15 | 04:22 | 04:23 | 24 | 96 | 9 | EXT |  | 0.89 | (c)
68609.345 | 0 | -0.02 | -11.405 | -11.425 | -1678 | -647 | -240 | 0 |  | 6171 | Нарушение формы кольцевого шва | GWAN |  | 06:07 | 08:53 | 09:59 | 0 | 2877 |  | EXT | Нарушение формы кольцевого шва |  | (c)
68643.77 | 0 | -0.034 | -11.51 | -11.544 | 1995 | -2168 | -509 | 1448 |  | 6174 | Нарушение формы кольцевого шва | GWAN |  | 09:13 | 10:02 | 14:29 | 0 | 3915 |  | EXT | Нарушение формы кольцевого шва |  | (c)
68646.473 | 2.703 | 2.638 | -8.807 | -8.872 | 852 | 948 | 930 | 852 | 2638 | 6174 |  | CORR | GENE | 06:09 | 06:24 | 06:21 | 184 | 155 | 13 | EXT |  | 0.91 | (c)
68646.552 | 2.782 | 2.672 | -8.728 | -8.838 | 630 | 649 | 648 | 630 | 2672 | 6174 |  | CORR | AXGR | 05:33 | 05:36 | 05:36 | 257 | 36 | 13 | EXT |  | 0.92 | (c)
68720.809 | 8.139 | 8.09 | -3.006 | -3.055 | 2172 | -2223 | 2228 | 2172 | 2945 | 6180 |  | DENT | GENE | 02:33 | 02:44 | 02:43 | 110 | 112 | 0.4 | N/A | Глубина вмятины: 6 мм (0,4%). Линейка: 11 см в (809 см; 02:44 ч:мин) Аномалия находится на упругопластическом изгибе. |  | (c)
68723.815 | 0 | -0.027 | -11.38 | -11.407 | -1602 | -29 | 487 | 1602 |  | 6181 | Нарушение формы кольцевого шва | GWAN |  | 10:31 | 02:45 | 16:08 | 0 | 4177 |  | EXT | Нарушение формы кольцевого шва Аномалия находится на упругопластическом изгибе: R=476 D, максимальное растяжение на 6 час. |  | (c)
68728.32 | 4.505 | 4.487 | -6.875 | -6.893 | 1628 | 1673 | 1689 | 1628 | 4487 | 6181 |  | CORR | CIGR | 07:12 | 07:20 | 07:22 | 32 | 122 | 10 | EXT | Аномалия находится на упругопластическом изгибе: R=616 D, максимальное растяжение на 5.8 час. | 0.89 | (c)
68746.291 | 0.116 | 0.08 | -11.434 | -11.47 | -740 | -548 | -560 | 380 | 80 | 6183 |  | CORR | GENE | 06:56 | 07:27 | 07:25 | 50 | 359 | 12 | EXT |  | 0.89 | (c)
68769.26 | 0 | -0.023 | -11.34 | -11.363 | -649 | 1242 | 1466 | 0 |  | 6185 | Нарушение формы кольцевого шва | GWAN |  | 08:36 | 01:42 | 14:18 | 0 | 4231 |  | EXT | Нарушение формы кольцевого шва |  | (c)
68770.825 | 1.565 | 1.516 | -9.775 | -9.824 | -1569 | -1499 | -1469 | 661 | 1516 | 6185 |  | CORR | GENE | 06:08 | 06:19 | 06:24 | 74 | 200 | 14 | EXT |  | 0.89 | (c)
68771.785 | 2.525 | 2.49 | -8.815 | -8.85 | -2221 | -2030 | -2075 | 10 | 2490 | 6185 |  | CORR | GENE | 04:23 | 04:53 | 04:46 | 64 | 291 | 11 | EXT |  | 0.89 | (c)
68787.647 | 7.047 | 7.032 | -4.343 | -4.358 | 1481 | 1596 | 1576 | 559 | 4318 | 6186 |  | CORR | CIGR | 03:50 | 04:09 | 04:06 | 40 | 190 | 9 | EXT |  | 0.89 | (c)
68789.341 | 8.741 | 8.72 | -2.649 | -2.67 | 1297 | 1489 | 1453 | 621 | 2582 | 6186 |  | CORR | GENE | 03:21 | 03:52 | 03:46 | 88 | 312 | 10 | EXT |  | 0.89 | (c)
68859.99 | 0 | -0.043 | -11.295 | -11.338 | -1433 | -489 | -273 | 0 |  | 6193 | Нарушение формы кольцевого шва | GWAN |  | 05:15 | 07:47 | 08:22 | 0 | 2320 |  | EXT | Нарушение формы кольцевого шва |  | (c)
68942.473 | 2.608 | 2.364 | -8.702 | -8.946 | -739 | -558 | -418 | 96 | 2364 | 6200а |  | DENT | GENE | 05:49 | 06:18 | 06:41 | 474 | 644 | 0.4 | N/A | Глубина вмятины: 6 мм (0,4%). Линейка: 47 см в (236 см; 06:18 ч:мин) Аномалия находится вблизи продольного шва. Аномалия находится на упругопластическом изгибе. |  | (c)
68950.669 | 10.804 | 10.683 | -0.506 | -0.627 | 1842 | 2026 | 2046 | 1842 | 428 | 6200а |  | CORR | GENE | 00:45 | 01:15 | 01:18 | 199 | 409 | 12 | EXT | Аномалия находится на упругопластическом изгибе: R=674 D, максимальное растяжение на 11.7 час. | 0.91 | (c)
68961.728 | 5.348 | 5.331 | -1.087 | -1.104 | 1049 | 1106 | 1129 | 1049 | 1054 | 6201в |  | CORR | GENE | 03:56 | 04:06 | 04:09 | 50 | 160 | 10 | EXT | Аномалия находится на упругопластическом изгибе: R=468 D, максимальное растяжение на 10.8 час. | 0.89 | (c)
68974.24 | 0 | -0.027 | -11.09 | -11.117 | 1561 | 2099 | -2102 | 0 |  | 6203 | Нарушение формы кольцевого шва | GWAN |  | 05:20 | 06:47 | 07:28 | 0 | 1595 |  | EXT | Нарушение формы кольцевого шва Аномалия находится на упругопластическом изгибе: R=325 D, максимальное растяжение на 0.3 час. |  | (c)
68985.33 | 0 | -0.029 | -9.495 | -9.524 | 974 | 1245 | 1474 | 974 |  | 6204а | Нарушение формы кольцевого шва | GWAN |  | 05:57 | 06:41 | 07:18 | 0 | 1001 |  | EXT | Нарушение формы кольцевого шва Аномалия находится на упругопластическом изгибе: R=662 D, максимальное растяжение на 1.2 час. |  | (c)
68986.206 | 0.876 | 0.835 | -8.619 | -8.66 | -657 | -473 | -502 | 347 | 835 | 6204а |  | CORR | GENE | 01:34 | 02:04 | 01:59 | 63 | 310 | 10 | EXT | Аномалия находится на упругопластическом изгибе: R=747 D, максимальное растяжение на 1.5 час. | 0.89 | (c)
68986.954 | 1.624 | 1.442 | -7.871 | -8.053 | 1266 | 1364 | 1469 | 1266 | 1442 | 6204а |  | CORR | GENE | 06:45 | 07:00 | 07:17 | 227 | 405 | 10 | EXT | Аномалия находится на упругопластическом изгибе: R=805 D, максимальное растяжение на 1.8 час. | 0.91 | (c)
68989.622 | 4.292 | 4.194 | -5.203 | -5.301 | -1197 | -1134 | -1000 | 803 | 4194 | 6204а |  | CORR | GENE | 00:07 | 00:17 | 00:39 | 133 | 394 | 15 | EXT | Аномалия находится на упругопластическом изгибе: R=934 D, максимальное растяжение на 2.4 час. | 0.9 | (c)
68994.825 | 0 | -0.017 | -9.635 | -9.652 | -212 | 1711 | 1366 | 0 |  | 6204б | Нарушение формы кольцевого шва | GWAN |  | 00:26 | 05:36 | 04:41 | 0 | 3156 |  | EXT | Нарушение формы кольцевого шва |  | (c)
69001.377 | 6.552 | 6.52 | -3.083 | -3.115 | 776 | 911 | 959 | 776 | 2982 | 6204б |  | CORR | GENE | 03:05 | 03:27 | 03:35 | 133 | 366 | 11 | EXT |  | 0.9 | (c)
69007.621 | 3.161 | 3.137 | -5.599 | -5.623 | 248 | 327 | 330 | 248 | 3137 | 6205а |  | CORR | CIGR | 05:55 | 06:08 | 06:09 | 53 | 165 | 9 | EXT | Аномалия находится на упругопластическом изгибе: R=872 D, максимальное растяжение на 6.4 час. | 0.89 | (c)
69008.656 | 4.196 | 4.182 | -4.564 | -4.578 | 245 | 309 | 345 | 245 | 4182 | 6205а |  | CORR | GENE | 05:55 | 06:05 | 06:11 | 62 | 199 | 14 | EXT | Аномалия находится на упругопластическом изгибе: R=621 D, максимальное растяжение на 6.5 час. | 0.89 | (c)
69013.22 | 0 | -0.046 | -8.195 | -8.241 | -275 | 746 | 838 | 0 |  | 6206а | Нарушение формы кольцевого шва | GWAN |  | 09:30 | 00:15 | 12:30 | 0 | 2226 |  | EXT | Нарушение формы кольцевого шва Аномалия находится на упругопластическом изгибе: R=344 D, максимальное растяжение на 6.8 час. |  | (c)
69013.303 | 0.083 | 0.071 | -8.112 | -8.124 | -2221 | -2163 | -2149 | 2078 | 71 | 6206а |  | CORR | CIGR | 04:16 | 04:25 | 04:28 | 31 | 143 | 11 | EXT | Аномалия находится на упругопластическом изгибе: R=344 D, максимальное растяжение на 6.8 час. | 0.89 | (c)
69015.321 | 2.101 | 2.081 | -6.094 | -6.114 | -638 | -546 | -543 | 448 | 2081 | 6206а |  | CORR | CIGR | 08:31 | 08:46 | 08:47 | 45 | 190 | 13 | EXT | Аномалия находится на упругопластическом изгибе: R=313 D, максимальное растяжение на 6.8 час. | 0.89 | (c)
69018.413 | 5.193 | 5.165 | -3.002 | -3.03 | -312 | -240 | -228 | 144 | 2979 | 6206а |  | CORR | CIGR | 09:24 | 09:36 | 09:38 | 51 | 168 | 11 | EXT | Аномалия находится на упругопластическом изгибе: R=343 D, максимальное растяжение на 6.9 час. | 0.89 | (c)
69019.061 | 5.841 | 5.825 | -2.354 | -2.37 | -2109 | -1891 | -1958 | 1807 | 2337 | 6206а |  | CORR | CIGR | 04:34 | 05:09 | 04:58 | 33 | 302 | 9 | EXT | Аномалия находится на упругопластическом изгибе: R=359 D, максимальное растяжение на 6.9 час. | 0.89 | (c)
69023.873 | 2.458 | 2.351 | -8.097 | -8.204 | -1388 | -276 | -713 | 37 | 2351 | 6207а |  | CORR | GENE | 09:48 | 00:47 | 11:37 | 199 | 1351 | 14 | EXT | Аномалия находится на упругопластическом изгибе: R=598 D, максимальное растяжение на 6.8 час. | 0.91 | (c)
69024.181 | 2.766 | 2.709 | -7.789 | -7.846 | -1235 | -715 | -664 | 92 | 2709 | 6207а |  | CORR | GENE | 10:13 | 11:37 | 11:45 | 193 | 1143 | 11 | EXT | Аномалия находится на упругопластическом изгибе: R=616 D, максимальное растяжение на 6.8 час. | 0.91 | (c)
69025.692 | 4.277 | 4.245 | -6.278 | -6.31 | -1349 | -467 | -763 | 178 | 4245 | 6207а |  | CORR | GENE | 09:54 | 00:17 | 11:29 | 174 | 1171 | 10 | EXT | Аномалия находится на упругопластическом изгибе: R=725 D, максимальное растяжение на 6.6 час. | 0.9 | (c)
69026.486 | 5.071 | 5.04 | -5.484 | -5.515 | -1104 | -892 | -799 | 495 | 5040 | 6207а |  | CORR | GENE | 10:34 | 11:08 | 11:23 | 74 | 609 | 10 | EXT | Аномалия находится на упругопластическом изгибе: R=746 D, максимальное растяжение на 6.5 час. | 0.89 | (c)
69027.195 | 5.78 | 5.716 | -4.775 | -4.839 | -1080 | -608 | -600 | 120 | 4742 | 6207а |  | CORR | GENE | 10:38 | 11:54 | 11:55 | 97 | 960 | 13 | EXT | Аномалия находится на упругопластическом изгибе: R=752 D, максимальное растяжение на 6.4 час. | 0.89 | (c)
69031.97 | 0 | -0.049 | -10.365 | -10.414 | 1393 | 1725 | 1678 | 267 |  | 6208а | Нарушение формы кольцевого шва | GWAN |  | 02:60 | 03:53 | 03:46 | 0 | 571 |  | EXT | Нарушение формы кольцевого шва |  | (c)
69031.97 | 0 | -0.056 | -10.365 | -10.421 | -714 | 268 | 268 | 0 |  | 6208а | Нарушение формы кольцевого шва | GWAN |  | 09:20 | 11:58 | 11:58 | 0 | 1964 |  | EXT | Нарушение формы кольцевого шва |  | (c)
69037.89 | 5.92 | 5.902 | -4.445 | -4.463 | -1581 | -1439 | -1468 | 649 | 4427 | 6208а |  | CORR | CIGR | 06:60 | 07:23 | 07:18 | 36 | 226 | 8 | EXT |  | 0.89 | (c)
69053.675 | 0 | -0.022 | -11.21 | -11.232 | -1920 | -188 | -488 | 0 |  | 6210 | Нарушение формы кольцевого шва | GWAN |  | 05:18 | 09:57 | 09:09 | 0 | 2864 |  | EXT | Нарушение формы кольцевого шва |  | (c)
69071.158 | 6.273 | 6.266 | -5.002 | -5.009 | 387 | 454 | 447 | 387 | 4991 | 6211 |  | CORR | CIGR | 01:32 | 01:43 | 01:42 | 18 | 121 | 11 | EXT |  | 0.89 | (c)
69076.16 | 0 | -0.036 | -11.565 | -11.601 | 1041 | 1359 | 1609 | 1041 |  | 6212 | Нарушение формы кольцевого шва | GWAN |  | 01:52 | 02:43 | 03:23 | 0 | 1137 |  | EXT | Нарушение формы кольцевого шва |  | (c)
69087.725 | 0 | -0.044 | -11.335 | -11.379 | 888 | 1254 | 2056 | 888 |  | 6213 | Нарушение формы кольцевого шва | GWAN |  | 10:18 | 11:17 | 13:26 | 0 | 2335 |  | EXT | Нарушение формы кольцевого шва |  | (c)
69121.575 | 0 | -0.046 | -11.62 | -11.666 | 1527 | 1883 | -2144 | 1355 |  | 6216 | Нарушение формы кольцевого шва | GWAN |  | 11:33 | 00:31 | 13:41 | 0 | 1579 |  | EXT | Нарушение формы кольцевого шва Аномалия находится на упругопластическом изгибе: R=864 D, максимальное растяжение на 6.7 час. |  | (c)
69121.575 | 0 | -0.026 | -11.62 | -11.646 | -22 | 444 | 411 | 0 |  | 6216 | Нарушение формы кольцевого шва | GWAN |  | 07:23 | 08:38 | 08:33 | 0 | 865 |  | EXT | Нарушение формы кольцевого шва Аномалия находится на упругопластическом изгибе: R=864 D, максимальное растяжение на 6.7 час. |  | (c)
69172.099 | 4.379 | 2.826 | -6.126 | -7.679 | 2079 | 2189 | 2144 | 21 | 2826 | 6220 |  | SCC | GENE | 04:14 | 04:32 | 04:25 | 2146 | 131 | 10 | EXT | Аномалия находится в зоне сварного шва. | 1 | (b)
69172.099 | 4.379 | 2.826 | -6.126 | -7.679 | 2079 | 2189 | 2144 | 21 | 2826 | 6220 |  | CORR | GENE | 04:14 | 04:32 | 04:25 | 2146 | 131 | 10 | EXT |  | 0.97 | (c)
69178.225 | 0 | -0.067 | -11.275 | -11.342 | 419 | 693 | 648 | 419 |  | 6221 | Нарушение формы кольцевого шва | GWAN |  | 11:34 | 00:18 | 12:11 | 0 | 458 |  | EXT | Нарушение формы кольцевого шва |  | (c)
69178.225 | 0 | -0.049 | -11.275 | -11.324 | -2041 | -1443 | -1102 | 164 |  | 6221 | Нарушение формы кольцевого шва | GWAN |  | 04:57 | 06:33 | 07:28 | 0 | 1877 |  | EXT | Нарушение формы кольцевого шва |  | (c)
69212.703 | 0.888 | 0.809 | -10.062 | -10.141 | -1802 | -1753 | -1758 | 1713 | 809 | 6224а |  | DENT | GENE | 04:04 | 04:12 | 04:11 | 131 | 90 | 0.4 | N/A | Глубина вмятины: 5 мм (0,4%). Линейка: 13 см в (81 см; 04:12 ч:мин) Аномалия находится на отводе. |  | (c)
69218.193 | 6.378 | 6.339 | -4.572 | -4.611 | -180 | -64 | -71 | 0 | 4536 | 6224а |  | CORR | GENE | 08:26 | 08:45 | 08:44 | 75 | 218 | 11 | EXT | Аномалия находится на отводе. | 0.89 | (c)
69226.443 | 1.388 | 1.373 | -8.232 | -8.247 | -121 | 136 | 58 | 0 | 1373 | 6225а |  | CORR | GENE | 08:43 | 09:24 | 09:12 | 115 | 359 | 14 | EXT | Аномалия находится на отводе. | 0.9 | (c)
69226.713 | 1.658 | 1.544 | -7.962 | -8.076 | -27 | 77 | 49 | 0 | 1544 | 6225а |  | CORR | GENE | 08:58 | 09:15 | 09:10 | 286 | 151 | 15 | EXT | Аномалия находится на отводе. | 0.94 | (c)
69227.347 | 2.292 | 2.254 | -7.328 | -7.366 | 822 | 919 | 928 | 822 | 2254 | 6225а |  | ARTD | GENE | 11:15 | 11:31 | 11:32 | 82 | 212 |  | EXT | Эквивалент потери металла 14%. Аномалия находится на отводе. |  | (c)
69227.427 | 2.372 | 2.191 | -7.248 | -7.429 | -62 | -2 | -19 | 0 | 2191 | 6225а |  | CORR | GENE | 08:52 | 09:02 | 08:59 | 520 | 86 | 12 | EXT | Аномалия находится на отводе. | 0.95 | (c)
69228.417 | 3.362 | 2.949 | -6.258 | -6.671 | -71 | -55 | -36 | 1 | 2949 | 6225а |  | CORR | GENE | 08:51 | 08:54 | 08:57 | 513 | 70 | 8 | EXT | Аномалия находится на отводе. | 0.93 | (c)
69231.746 | 6.691 | 5.683 | -2.929 | -3.937 | -51 | 7 | -19 | 0 | 2427 | 6225а |  | CORR | GENE | 08:54 | 09:04 | 08:59 | 1510 | 64 | 8 | EXT | Аномалия находится на отводе. | 0.95 | (c)
69232.972 | 7.917 | 7.554 | -1.703 | -2.066 | -56 | -21 | -1 | 0 | 1551 | 6225а |  | CORR | GENE | 08:53 | 08:59 | 09:02 | 515 | 110 | 11 | EXT | Аномалия находится на отводе. | 0.94 | (c)
69233.639 | 8.584 | 8.372 | -1.036 | -1.248 | -76 | -39 | -31 | 0 | 897 | 6225а |  | CORR | GENE | 08:50 | 08:56 | 08:57 | 351 | 91 | 11 | EXT | Аномалия находится на отводе. | 0.93 | (c)
69235.158 | 0.483 | 0.466 | -11.422 | -11.439 | -2106 | -2038 | -2021 | 124 | 466 | 6226 |  | CORR | GENE | 08:12 | 08:23 | 08:25 | 64 | 170 | 10 | EXT |  | 0.89 | (c)
69237.186 | 2.511 | 1.578 | -9.394 | -10.327 | -1960 | -1916 | -1930 | 270 | 1578 | 6226 |  | CORR | GENE | 08:35 | 08:42 | 08:40 | 1085 | 60 | 9 | EXT |  | 0.95 | (c)
69237.833 | 3.158 | 3.008 | -8.747 | -8.897 | -2066 | -1900 | -1956 | 164 | 3008 | 6226 |  | CORR | GENE | 08:18 | 08:45 | 08:36 | 757 | 220 | 10 | EXT |  | 0.95 | (c)
69238.912 | 4.237 | 3.886 | -7.668 | -8.019 | -2050 | -2028 | -1973 | 180 | 3886 | 6226 |  | CORR | GENE | 08:21 | 08:24 | 08:33 | 474 | 155 | 10 | EXT |  | 0.94 | (c)
69239.716 | 5.041 | 5.019 | -6.864 | -6.886 | -1512 | -1464 | -1459 | 719 | 5019 | 6226 |  | CORR | CIGR | 09:48 | 09:55 | 09:56 | 40 | 105 | 8 | EXT |  | 0.89 | (c)
69240.567 | 5.892 | 5.875 | -6.013 | -6.03 | 1995 | 2091 | 2123 | 0 | 5875 | 6226 |  | CORR | CIGR | 07:14 | 07:29 | 07:34 | 36 | 256 | 10 | EXT |  | 0.89 | (c)
69241.653 | 6.978 | 6.905 | -4.927 | -5 | 1841 | 1944 | 2043 | 0 | 4895 | 6226 |  | CORR | GENE | 06:49 | 07:05 | 07:21 | 105 | 404 | 10 | EXT |  | 0.89 | (c)
69241.727 | 7.052 | 6.883 | -4.853 | -5.022 | 1488 | 1622 | 1658 | 402 | 4718 | 6226 |  | DENT | GENE | 05:52 | 06:13 | 06:19 | 304 | 341 | 0.4 | N/A | Глубина вмятины: 6 мм (0,4%). Линейка: 30 см в (688 см; 06:13 ч:мин) Аномалия находится вблизи дефекта потери металла. |  | (c)
69251.574 | 4.994 | 4.925 | -6.386 | -6.455 | -1807 | -1771 | -1713 | 1619 | 4925 | 6227 |  | CORR | GENE | 06:45 | 06:50 | 06:60 | 609 | 188 | 12 | EXT |  | 0.96 | (c)
69255.527 | 8.947 | 8.928 | -2.433 | -2.452 | -2004 | -1871 | -1866 | 1727 | 2362 | 6227 |  | CORR | GENE | 06:13 | 06:34 | 06:35 | 90 | 277 | 11 | EXT |  | 0.89 | (c)
69257.126 | 10.546 | 10.534 | -0.834 | -0.846 | -1805 | -1637 | -1669 | 1533 | 817 | 6227 |  | CORR | CIGR | 06:45 | 07:12 | 07:07 | 29 | 272 | 17 | EXT |  | 0.89 | (c)
69257.675 | 11.095 | 10.893 | -0.285 | -0.487 | -1930 | -1690 | -1750 | 1569 | 139 | 6227 |  | CORR | GENE | 06:25 | 07:04 | 06:54 | 348 | 362 | 10 | EXT |  | 0.92 | (c)
69294.288 | 1.833 | 1.77 | -9.622 | -9.685 | -2109 | -2044 | -2057 | 2004 | 1770 | 6231 |  | DENT | GENE | 09:22 | 09:33 | 09:31 | 132 | 105 | 0.6 | N/A | Глубина вмятины: 8 мм (0,6%). Линейка: 13 см в (177 см; 09:33 ч:мин) Аномалия находится на отводе. |  | (c)
69307.243 | 3.333 | 2.302 | -8.212 | -9.243 | -846 | -601 | -697 | 549 | 2302 | 6232 |  | CORR | GENE | 07:07 | 07:46 | 07:30 | 1421 | 297 | 9 | EXT | Аномалия находится на отводе. | 0.96 | (c)
69343.06 | 3.985 | 3.963 | -4.75 | -4.772 | 1785 | 1868 | 1852 | 311 | 3963 | 6235а |  | GOUG | CIGR | 02:43 | 02:57 | 02:54 | 34 | 135 | 10 | EXT | Задир. Аномалия находится на упругопластическом изгибе: R=705 D, максимальное растяжение на 0.6 час. |  | (c)
69371.65 | 0 | -0.009 | -11.37 | -11.379 | -2008 | -1608 | -1145 | 283 |  | 6238 | Нарушение формы кольцевого шва | GWAN |  | 03:39 | 04:43 | 05:58 | 0 | 1726 |  | EXT | Нарушение формы кольцевого шва Аномалия находится на отводе. |  | (c)
69371.65 | 0 | -0.027 | -11.37 | -11.397 | 548 | 736 | 891 | 548 |  | 6238 | Нарушение формы кольцевого шва | GWAN |  | 10:31 | 11:02 | 11:27 | 0 | 685 |  | EXT | Нарушение формы кольцевого шва Аномалия находится на отводе. |  | (c)
69373.694 | 2.044 | 2.031 | -9.326 | -9.339 | -376 | 116 | -94 | 0 | 2031 | 6238 |  | CORR | GENE | 08:02 | 09:22 | 08:48 | 61 | 564 | 13 | EXT | Аномалия находится на отводе. | 0.89 | (c)
69381.142 | 9.492 | 9.438 | -1.878 | -1.932 | -920 | -896 | -891 | 863 | 1834 | 6238 |  | GOUG | GENE | 06:34 | 06:38 | 06:39 | 98 | 57 | 8 | EXT | Аномалия находится на отводе. Задир. |  | (c)
69394.56 | 0 | -0.036 | -11.615 | -11.651 | 1418 | 1621 | 1797 | 54 |  | 6240 | Нарушение формы кольцевого шва | GWAN |  | 01:08 | 01:41 | 02:09 | 0 | 758 |  | EXT | Нарушение формы кольцевого шва Аномалия находится на отводе. |  | (c)
69394.56 | 0 | -0.021 | -11.615 | -11.636 | -2004 | -1637 | -1574 | 226 |  | 6240 | Нарушение формы кольцевого шва | GWAN |  | 03:56 | 04:55 | 05:05 | 0 | 860 |  | EXT | Нарушение формы кольцевого шва Аномалия находится на отводе. |  | (c)
69394.56 | 0 | 0 | -11.615 | -11.615 | -17 | 254 | 389 | 0 | 0 | 6240 | Смещение кромок | GWAN |  | 09:16 | 10:00 | 10:22 | 0 | 812 | 29 | EXT | Смещение кромок Наружу Аномалия находится на отводе. Величина смещения - 4.6 мм. |  | (c)
69399.956 | 5.396 | 4.024 | -6.219 | -7.591 | -401 | -298 | -315 | 228 | 4024 | 6240 |  | CORR | GENE | 08:14 | 08:31 | 08:28 | 2305 | 173 | 10 | EXT |  | 0.97 | (c)
69414.761 | 8.586 | 8.571 | -3.034 | -3.049 | -1857 | -1796 | -1777 | 1697 | 3016 | 6241 |  | CORR | CIGR | 06:28 | 06:37 | 06:41 | 33 | 160 | 8 | EXT | Аномалия находится на упругопластическом изгибе: R=635 D, максимальное растяжение на 6.5 час. | 0.89 | (c)
69418.6 | 0.805 | 0.653 | -10.525 | -10.677 | 1858 | 1936 | 1974 | 1858 | 653 | 6242 |  | DENT | GENE | 06:08 | 06:21 | 06:27 | 339 | 231 | 0.3 | N/A | Глубина вмятины: 4 мм (0,3%). Линейка: 34 см в (65 см; 06:21 ч:мин) Аномалия находится на упругопластическом изгибе. |  | (c)
69429.125 | 0 | -0.032 | -11.735 | -11.767 | -1734 | -1675 | -1395 | 1056 |  | 6243 | Нарушение формы кольцевого шва | GWAN |  | 00:55 | 01:05 | 01:50 | 0 | 678 |  | EXT | Нарушение формы кольцевого шва Аномалия находится на упругопластическом изгибе: R=977 D, максимальное растяжение на 7.5 час. |  | (c)
69429.125 | 0 | -0.024 | -11.735 | -11.759 | -574 | 1019 | 657 | 0 |  | 6243 | Нарушение формы кольцевого шва | GWAN |  | 04:02 | 08:20 | 07:21 | 0 | 2463 |  | EXT | Нарушение формы кольцевого шва Аномалия находится на упругопластическом изгибе: R=977 D, максимальное растяжение на 7.5 час. |  | (c)
69452.354 | 11.494 | 11.213 | -0.126 | -0.407 | -1665 | -1613 | -1631 | 1597 | 9 | 6244 |  | CORR | GENE | 07:46 | 07:54 | 07:51 | 398 | 68 | 12 | EXT |  | 0.94 | (c)
69452.505 | 0.025 | 0.009 | -11.62 | -11.636 | 1525 | 1584 | 1561 | 1525 | 9 | 6245 |  | CORR | GENE | 07:41 | 07:51 | 07:47 | 148 | 72 | 10 | EXT |  | 0.9 | (c)
69488.221 | 0.821 | 0.221 | -10.369 | -10.969 | -1790 | -1647 | -1697 | 1605 | 221 | 6248 |  | CORR | GENE | 03:51 | 04:14 | 04:06 | 852 | 185 | 13 | EXT | Аномалия находится на отводе. | 0.98 | (c)
69506.192 | 7.602 | 7.576 | -4.058 | -4.084 | 1275 | 1370 | 1410 | 1275 | 4025 | 6249 |  | CORR | GENE | 06:27 | 06:43 | 06:49 | 59 | 269 | 12 | EXT |  | 0.89 | (c)
69510.25 | 0 | -0.019 | -10.655 | -10.674 | -928 | -19 | -373 | 0 |  | 6250 | Нарушение формы кольцевого шва | GWAN |  | 02:12 | 04:39 | 03:42 | 0 | 1111 |  | EXT | Нарушение формы кольцевого шва |  | (c)
69510.25 | 0 | 0 | -10.655 | -10.655 | 845 | 993 | 1119 | 845 | 0 | 6250 | Смещение кромок | GWAN |  | 06:58 | 07:22 | 07:43 | 0 | 547 | 17 | EXT | Смещение кромок Вовнутрь Величина смещения - 2.7 мм. |  | (c)
69510.25 | 0 | 0 | -10.655 | -10.655 | 1489 | 1646 | 1804 | 1489 | 0 | 6250 | Смещение кромок | GWAN |  | 08:42 | 09:08 | 09:33 | 0 | 628 | 22 | EXT | Смещение кромок Вовнутрь Величина смещения - 3.5 мм. |  | (c)
69547.319 | 3.804 | 3.745 | -7.596 | -7.655 | 546 | 796 | 735 | 546 | 3745 | 6253 |  | CORR | GENE | 03:11 | 03:51 | 03:41 | 146 | 377 | 9 | EXT |  | 0.9 | (c)
69576.17 | 0 | 0 | -11.535 | -11.535 | 1079 | 1686 | 1457 | 395 |  | 6256 | Нарушение формы кольцевого шва | GWAN |  | 05:36 | 07:14 | 06:37 | 0 | 757 |  | EXT | Нарушение формы кольцевого шва |  | (c)
69576.17 | 0 | -0.017 | -11.535 | -11.552 | -2224 | -1733 | -606 | 7 |  | 6256 | Нарушение формы кольцевого шва | GWAN |  | 08:43 | 10:02 | 13:04 | 0 | 3237 |  | EXT | Нарушение формы кольцевого шва |  | (c)
69581.614 | 5.444 | 5.409 | -6.091 | -6.126 | 985 | 1161 | 1156 | 904 | 5409 | 6256 |  | CORR | GENE | 05:21 | 05:49 | 05:48 | 61 | 341 | 9 | EXT |  | 0.89 | (c)
69610.13 | 0 | 0 | -11.52 | -11.52 | 1879 | 2009 | 2085 | 0 | 0 | 6259 | Смещение кромок | GWAN |  | 02:54 | 03:15 | 03:27 | 0 | 411 | 18 | EXT | Смещение кромок Наружу Величина смещения - 2.8 мм. |  | (c)
69610.13 | 0 | -0.012 | -11.52 | -11.532 | -2047 | -1098 | -1187 | 183 |  | 6259 | Нарушение формы кольцевого шва | GWAN |  | 04:20 | 06:53 | 06:39 | 0 | 1722 |  | EXT | Нарушение формы кольцевого шва |  | (c)
69610.13 | 0 | 0 | -11.52 | -11.52 | 293 | 509 | 608 | 293 | 0 | 6259 | Смещение кромок | GWAN |  | 10:38 | 11:13 | 11:29 | 0 | 630 | 21 | EXT | Смещение кромок Наружу Величина смещения - 3.3 мм. |  | (c)
69619.616 | 9.486 | 9.472 | -2.034 | -2.048 | -1977 | -1935 | -1935 | 254 | 2020 | 6259 |  | CORR | CIGR | 04:31 | 04:38 | 04:38 | 28 | 83 | 12 | EXT |  | 0.89 | (c)
69621.2 | 11.07 | 11.056 | -0.45 | -0.464 | -2042 | -1978 | -1986 | 189 | 441 | 6259 |  | CORR | CIGR | 04:21 | 04:31 | 04:30 | 23 | 111 | 13 | EXT |  | 0.89 | (c)
69626.54 | 4.89 | 4.252 | -6.545 | -7.183 | 560 | 730 | 791 | 560 | 4252 | 6260 |  | GOUG | GENE | 04:17 | 04:45 | 04:55 | 678 | 461 | 9 | EXT | Зона задиров. |  | (c)
69678.675 | 0 | 0 | -11.35 | -11.35 | 1331 | 1686 | 1676 | 209 | 0 | 6265 | Смещение кромок | GWAN |  | 03:20 | 04:18 | 04:16 | 0 | 690 | 20 | EXT | Смещение кромок Наружу Величина смещения - 3.2 мм. |  | (c)
69678.675 | 0 | 0 | -11.35 | -11.35 | 2139 | -1482 | -1786 | 0 | 0 | 6265 | Смещение кромок | GWAN |  | 05:31 | 07:46 | 06:57 | 0 | 1073 | 18 | EXT | Смещение кромок Наружу Величина смещения - 2.8 мм. |  | (c)
69678.675 | 0 | 0 | -11.35 | -11.35 | -767 | -548 | -484 | 201 | 0 | 6265 | Смещение кромок | GWAN |  | 09:42 | 10:17 | 10:27 | 0 | 566 | 16 | EXT | Смещение кромок Наружу Величина смещения - 2.5 мм. |  | (c)
69682.55 | 3.875 | 3.82 | -7.475 | -7.53 | 1701 | 1711 | 1713 | 505 | 3820 | 6265 |  | CORR | AXGR | 04:20 | 04:22 | 04:22 | 116 | 24 | 14 | EXT |  | 0.9 | (c)
69690.025 | 0 | -0.016 | -11.3 | -11.316 | 418 | 722 | 791 | 418 |  | 6266 | Нарушение формы кольцевого шва | GWAN |  | 03:31 | 04:20 | 04:32 | 0 | 748 |  | EXT | Нарушение формы кольцевого шва |  | (c)
69690.025 | 0 | -0.024 | -11.3 | -11.324 | 1670 | -2156 | 2047 | 0 |  | 6266 | Нарушение формы кольцевого шва | GWAN |  | 06:53 | 08:36 | 07:54 | 0 | 753 |  | EXT | Нарушение формы кольцевого шва |  | (c)
69690.025 | 0 | -0.046 | -11.3 | -11.346 | -1306 | -1131 | -1171 | 925 |  | 6266 | Нарушение формы кольцевого шва | GWAN |  | 10:53 | 11:21 | 11:15 | 0 | 270 |  | EXT | Нарушение формы кольцевого шва |  | (c)
69700.221 | 10.196 | 10.122 | -1.104 | -1.178 | 56 | 67 | 73 | 56 | 998 | 6266 |  | CORR | AXGR | 02:33 | 02:35 | 02:36 | 180 | 35 | 11 | EXT |  | 0.9 | (c)
69717.802 | 5.212 | 5.139 | -5.693 | -5.766 | -2060 | -1997 | -1987 | 171 | 5139 | 6268 |  | CORR | GENE | 07:17 | 07:28 | 07:29 | 177 | 146 | 14 | EXT |  | 0.91 | (c)
69736.383 | 1.428 | 1.249 | -10.042 | -10.221 | 1259 | 1329 | 1303 | 883 | 1249 | 6270 |  | CORR | GENE | 04:31 | 04:42 | 04:38 | 422 | 88 | 10 | EXT |  | 0.93 | (c)
69746.425 | 0 | -0.011 | -11.3 | -11.311 | 2112 | -2171 | -2224 | 0 |  | 6271 | Нарушение формы кольцевого шва | GWAN |  | 05:35 | 06:03 | 05:55 | 0 | 251 |  | EXT | Нарушение формы кольцевого шва |  | (c)
69746.425 | 0 | -0.04 | -11.3 | -11.34 | -875 | -505 | -526 | 177 |  | 6271 | Нарушение формы кольцевого шва | GWAN |  | 09:33 | 10:32 | 10:29 | 0 | 698 |  | EXT | Нарушение формы кольцевого шва |  | (c)
69750.141 | 3.716 | 3.685 | -7.584 | -7.615 | 1216 | 1307 | 1305 | 837 | 3685 | 6271 |  | CORR | GENE | 03:10 | 03:25 | 03:24 | 61 | 178 | 15 | EXT |  | 0.89 | (c)
69757.725 | 0 | 0 | -11.395 | -11.395 | -1534 | -1050 | -1180 | 697 | 0 | 6272 | Смещение кромок | GWAN |  | 10:48 | 00:06 | 11:45 | 0 | 708 | 17 | EXT | Смещение кромок Вовнутрь Величина смещения - 2.7 мм. |  | (c)
69757.725 | 0 | 0 | -11.395 | -11.395 | -425 | -182 | -39 | 0 | 0 | 6272 | Смещение кромок | GWAN |  | 01:47 | 02:26 | 02:49 | 0 | 772 | 15 | EXT | Смещение кромок Вовнутрь Величина смещения - 2.4 мм. |  | (c)
69785.819 | 5.214 | 5.075 | -5.596 | -5.735 | -568 | -379 | -409 | 250 | 5075 | 6274 |  | DENT | GENE | 10:21 | 10:51 | 10:46 | 349 | 317 | 0.6 | N/A | Глубина вмятины: 8 мм (0,6%). Линейка: 35 см в (508 см; 10:51 ч:мин) |  | (c)
69791.127 | 10.522 | 10.509 | -0.288 | -0.301 | -1546 | -1460 | -1470 | 685 | 271 | 6274 |  | CORR | CIGR | 07:43 | 07:57 | 07:55 | 30 | 152 | 12 | EXT |  | 0.89 | (c)
69792.117 | 0.702 | 0.634 | -10.843 | -10.911 | -1675 | -1661 | -1662 | 555 | 634 | 6275 |  | CORR | AXGR | 06:60 | 07:02 | 07:02 | 105 | 27 | 9 | EXT |  | 0.89 | (c)
69793.655 | 2.24 | 2.228 | -9.305 | -9.317 | -1416 | -1343 | -1334 | 814 | 2228 | 6275 |  | CORR | CIGR | 07:42 | 07:54 | 07:55 | 28 | 165 | 14 | EXT |  | 0.89 | (c)
69796.76 | 5.345 | 5.198 | -6.2 | -6.347 | 389 | 499 | 563 | 389 | 5198 | 6275 |  | DENT | GENE | 00:33 | 00:51 | 01:01 | 253 | 348 | 0.4 | N/A | Глубина вмятины: 6 мм (0,4%). Линейка: 25 см в (520 см; 00:51 ч:мин) |  | (c)
69806.11 | 3.15 | 3.093 | -8.025 | -8.082 | 678 | 744 | 872 | 678 | 3093 | 6276 |  | CORR | GENE | 04:16 | 04:27 | 04:47 | 72 | 389 | 8 | EXT |  | 0.89 | (c)
69807.475 | 4.515 | 4.49 | -6.66 | -6.685 | 1759 | 1853 | 1837 | 315 | 4490 | 6276 |  | CORR | GENE | 07:11 | 07:26 | 07:23 | 49 | 156 | 12 | EXT |  | 0.89 | (c)
69817.989 | 3.854 | 3.824 | -7.171 | -7.201 | 2048 | 2117 | 2149 | 0 | 3824 | 6277 |  | CORR | GENE | 06:56 | 07:07 | 07:12 | 49 | 201 | 10 | EXT |  | 0.89 | (c)
69818.029 | 3.894 | 3.139 | -7.131 | -7.886 | 1485 | 1952 | 1848 | 20 | 3139 | 6277 |  | DENT | GENE | 05:25 | 06:41 | 06:24 | 997 | 725 | 0.4 | N/A | Глубина вмятины: 5 мм (0,4%). Линейка: 100 см в (314 см; 06:41 ч:мин) Аномалия находится вблизи продольного шва. Аномалия находится вблизи дефекта потери металла. |  | (c)
69915.84 | 0 | -0.02 | -11.24 | -11.26 | 1147 | 2150 | 2080 | 0 |  | 6286а | Нарушение формы кольцевого шва | GWAN |  | 02:32 | 05:14 | 05:03 | 0 | 1867 |  | EXT | Нарушение формы кольцевого шва |  | (c)
69915.84 | 0 | -0.03 | -11.24 | -11.27 | -1295 | -583 | -527 | 0 |  | 6286а | Нарушение формы кольцевого шва | GWAN |  | 07:58 | 09:53 | 10:02 | 0 | 1536 |  | EXT | Нарушение формы кольцевого шва |  | (c)
69928.575 | 0 | -0.013 | -10.04 | -10.053 | 1541 | 1664 | 2147 | 0 |  | 6287а | Нарушение формы кольцевого шва | GWAN |  | 06:09 | 06:29 | 07:47 | 0 | 1213 |  | EXT | Нарушение формы кольцевого шва Аномалия находится на упругопластическом изгибе: R=560 D, максимальное растяжение на 5.5 час. |  | (c)
69948.751 | 10.136 | 10.08 | -1.419 | -1.475 | 2036 | 2090 | 2092 | 2036 | 1376 | 6288 |  | DENT | GENE | 02:20 | 02:28 | 02:29 | 99 | 113 | 0.4 | N/A | Глубина вмятины: 5 мм (0,4%). Линейка: 10 см в (1008 см; 02:28 ч:мин) Аномалия находится на отводе. |  | (c)
69952.493 | 2.323 | 2.304 | -9.097 | -9.116 | -663 | -618 | -585 | 507 | 2304 | 6289 |  | GOUG | CIGR | 07:49 | 07:56 | 08:01 | 44 | 155 | 12 | EXT | Задир. |  | (c)
69958.032 | 7.862 | 7.536 | -3.558 | -3.884 | -1366 | -1090 | -1013 | 659 | 3341 | 6289 |  | DENT | GENE | 05:55 | 06:40 | 06:52 | 543 | 707 | 0.6 | N/A | Глубина вмятины: 8 мм (0,6%). Линейка: 54 см в (754 см; 06:40 ч:мин) Аномалия находится на упругопластическом изгибе. |  | (c)
69984.24 | 0 | -0.028 | -11.21 | -11.238 | -796 | -378 | -478 | 159 |  | 6292 | Нарушение формы кольцевого шва | GWAN |  | 11:07 | 00:15 | 11:59 | 0 | 637 |  | EXT | Нарушение формы кольцевого шва Аномалия находится на упругопластическом изгибе: R=479 D, максимальное растяжение на 11.8 час. |  | (c)
69984.24 | 0 | -0.019 | -11.21 | -11.229 | -1923 | -1702 | -1743 | 308 |  | 6292 | Нарушение формы кольцевого шва | GWAN |  | 08:06 | 08:41 | 08:35 | 0 | 360 |  | EXT | Нарушение формы кольцевого шва Аномалия находится на упругопластическом изгибе: R=479 D, максимальное растяжение на 11.8 час. |  | (c)
69987.561 | 3.321 | 3.289 | -7.889 | -7.921 | -1750 | -1675 | -1669 | 481 | 3289 | 6292 |  | CORR | CIGR | 08:33 | 08:46 | 08:47 | 44 | 162 | 8 | EXT | Аномалия находится на упругопластическом изгибе: R=548 D, максимальное растяжение на 0.5 час. | 0.89 | (c)
69992.148 | 7.908 | 7.801 | -3.302 | -3.409 | 1979 | -2138 | -2224 | 0 | 3164 | 6292 |  | CORR | GENE | 06:35 | 07:31 | 07:17 | 245 | 516 | 13 | EXT | Аномалия находится на упругопластическом изгибе: R=639 D, максимальное растяжение на 0.6 час. | 0.92 | (c)
70006.645 | 0 | -0.027 | -11.44 | -11.467 | -547 | 1833 | 980 | 277 |  | 6294 | Нарушение формы кольцевого шва | GWAN |  | 10:55 | 05:19 | 15:02 | 0 | 3054 |  | EXT | Нарушение формы кольцевого шва |  | (c)
70006.645 | 0 | -0.025 | -11.44 | -11.465 | -1892 | -1701 | -1566 | 339 |  | 6294 | Нарушение формы кольцевого шва | GWAN |  | 07:18 | 07:49 | 08:11 | 0 | 652 |  | EXT | Нарушение формы кольцевого шва |  | (c)
70015.616 | 8.971 | 8.92 | -2.469 | -2.52 | -1390 | -1341 | -1341 | 841 | 2402 | 6294 |  | DENT | GENE | 08:39 | 08:47 | 08:47 | 118 | 98 | 0.3 | N/A | Глубина вмятины: 4 мм (0,3%). Линейка: 12 см в (892 см; 08:47 ч:мин) Аномалия находится на упругопластическом изгибе. |  | (c)
70084.854 | 9.954 | 9.944 | -1.251 | -1.261 | 1896 | 1999 | 2034 | 58 | 1205 | 6300 |  | GOUG | GENE | 02:26 | 02:43 | 02:49 | 56 | 277 | 10 | EXT | Задир. |  | (c)
70085.046 | 10.146 | 10.132 | -1.059 | -1.073 | 1833 | 1890 | 1963 | 139 | 1043 | 6300 |  | GOUG | CIGR | 02:16 | 02:25 | 02:37 | 30 | 258 | 13 | EXT | Задир. |  | (c)
70085.867 | 10.967 | 10.911 | -0.238 | -0.294 | 1855 | 1868 | 1873 | 339 | 212 | 6300 |  | GOUG | AXGR | 02:20 | 02:22 | 02:23 | 82 | 37 | 11 | EXT | Задир. |  | (c)
70086.105 | 0 | -0.036 | -10.725 | -10.761 | 1406 | 1558 | 2070 | 0 |  | 6301 | Нарушение формы кольцевого шва | GWAN |  | 01:12 | 01:37 | 02:59 | 0 | 1329 |  | EXT | Нарушение формы кольцевого шва |  | (c)
70086.105 | 0 | -0.023 | -10.725 | -10.748 | -1632 | -648 | -947 | 262 |  | 6301 | Нарушение формы кольцевого шва | GWAN |  | 05:02 | 07:41 | 06:52 | 0 | 1370 |  | EXT | Нарушение формы кольцевого шва |  | (c)
70086.105 | 0 | -0.03 | -10.725 | -10.755 | -62 | 648 | 354 | 0 |  | 6301 | Нарушение формы кольцевого шва | GWAN |  | 09:15 | 11:10 | 10:22 | 0 | 833 |  | EXT | Нарушение формы кольцевого шва |  | (c)
70091.452 | 5.347 | 4.841 | -5.378 | -5.884 | 31 | 39 | 44 | 31 | 4841 | 6301 |  | LWAN | AXGR | 09:30 | 09:31 | 09:32 | 946 | 26 |  | INT | Эквивалент потери металла 21%. |  | (b)
70092.967 | 6.862 | 6.805 | -3.863 | -3.92 | -1061 | -969 | -961 | 862 | 3851 | 6301 |  | CORR | GENE | 06:34 | 06:49 | 06:50 | 69 | 199 | 8 | EXT |  | 0.89 | (c)
70095.449 | 9.344 | 9.333 | -1.381 | -1.392 | -1152 | -1086 | -1093 | 1035 | 1370 | 6301 |  | CORR | CIGR | 06:19 | 06:30 | 06:29 | 22 | 117 | 9 | EXT |  | 0.89 | (c)
70096.83 | 0 | -0.02 | -11.435 | -11.455 | -2060 | -1457 | -1599 | 171 |  | 6302 | Нарушение формы кольцевого шва | GWAN |  | 04:43 | 06:21 | 05:58 | 0 | 921 |  | EXT | Нарушение формы кольцевого шва |  | (c)
70098.542 | 1.712 | 1.518 | -9.723 | -9.917 | -2178 | -2141 | -2143 | 53 | 1518 | 6302 | Дефект проката | MIAN | GENE | 04:24 | 04:30 | 04:30 | 419 | 70 |  | EXT | Дефект проката Эквивалент потери металла 11%. |  | (c)
70108.265 | 0 | -0.032 | -11.395 | -11.427 | 378 | 908 | 1000 | 378 |  | 6303 | Нарушение формы кольцевого шва | GWAN |  | 03:15 | 04:41 | 04:56 | 0 | 1245 |  | EXT | Нарушение формы кольцевого шва |  | (c)
70108.265 | 0 | -0.02 | -11.395 | -11.415 | 2190 | -1471 | -1376 | 0 |  | 6303 | Нарушение формы кольцевого шва | GWAN |  | 08:08 | 10:17 | 10:32 | 0 | 1790 |  | EXT | Нарушение формы кольцевого шва |  | (c)
70119.66 | 0 | -0.017 | -11.295 | -11.312 | 1348 | 1349 | -2110 | 0 |  | 6304 | Нарушение формы кольцевого шва | GWAN |  | 04:33 | 04:33 | 07:15 | 0 | 2006 |  | EXT | Нарушение формы кольцевого шва |  | (c)
70130.955 | 0 | -0.025 | -10.685 | -10.71 | -20 | 339 | 545 | 0 |  | 6305аа | Нарушение формы кольцевого шва | GWAN |  | 02:18 | 03:16 | 03:49 | 0 | 1130 |  | EXT | Нарушение формы кольцевого шва |  | (c)
70150.882 | 9.242 | 9.232 | -0.813 | -0.823 | -2226 | -2141 | -2149 | 2071 | 802 | 6305ба |  | CORR | CIGR | 04:35 | 04:49 | 04:47 | 21 | 154 | 9 | EXT |  | 0.89 | (c)
70151.052 | 9.412 | 9.407 | -0.643 | -0.648 | -1838 | -1737 | -1747 | 1655 | 628 | 6305ба |  | GOUG | CIGR | 05:37 | 05:54 | 05:52 | 20 | 183 | 12 | EXT | Задир. |  | (c)
70231.465 | 0 | -0.047 | -11.45 | -11.497 | -1144 | -900 | -272 | 0 |  | 6314 | Нарушение формы кольцевого шва | GWAN |  | 06:56 | 07:36 | 09:17 | 0 | 1744 |  | EXT | Нарушение формы кольцевого шва |  | (c)
70242.915 | 0 | -0.024 | -11.495 | -11.519 | 1745 | -1509 | -1404 | 0 |  | 6315 | Нарушение формы кольцевого шва | GWAN |  | 02:42 | 05:57 | 06:14 | 0 | 2625 |  | EXT | Нарушение формы кольцевого шва |  | (c)
70254.41 | 0 | -0.038 | -7.435 | -7.473 | 399 | 1491 | 1153 | 323 |  | 6316 | Нарушение формы кольцевого шва | GWAN |  | 10:49 | 01:45 | 12:51 | 0 | 1508 |  | EXT | Нарушение формы кольцевого шва |  | (c)
70254.41 | 0 | -0.033 | -7.435 | -7.468 | -1969 | -1473 | -1515 | 262 |  | 6316 | Нарушение формы кольцевого шва | GWAN |  | 04:27 | 05:47 | 05:40 | 0 | 907 |  | EXT | Нарушение формы кольцевого шва |  | (c)
70260.165 | 5.755 | 5.725 | -1.68 | -1.71 | -1040 | -968 | -945 | 850 | 1655 | 6316 |  | CORR | GENE | 06:57 | 07:08 | 07:12 | 55 | 190 | 14 | EXT |  | 0.89 | (c)
70261.731 | 7.321 | 6.663 | -0.114 | -0.772 | -1209 | -1197 | -1150 | 1022 | 113 | 6316 |  | CORR | GENE | 06:29 | 06:31 | 06:39 | 659 | 117 | 11 | EXT |  | 0.95 | (c)
70263.816 | 1.971 | 1.961 | -1.299 | -1.309 | -1081 | -915 | -947 | 812 | 1265 | 6317 |  | CORR | CIGR | 06:53 | 07:20 | 07:14 | 44 | 269 | 13 | EXT |  | 0.89 | (c)
70265.753 | 0.638 | 0.55 | -10.762 | -10.85 | 2211 | -2161 | -2106 | 1962 | 550 | 6318 |  | CORR | GENE | 05:39 | 05:53 | 06:02 | 133 | 288 | 11 | EXT |  | 0.9 | (c)
70276.515 | 0 | 0 | -11.63 | -11.63 | 727 | 838 | 901 | 727 | 0 | 6319 | Смещение кромок | GWAN |  | 10:33 | 10:51 | 11:01 | 0 | 348 | 16 | EXT | Смещение кромок Вовнутрь Аномалия находится на отводе. Величина смещения - 2.6 мм. |  | (c)
70278.267 | 1.752 | 1.679 | -9.878 | -9.951 | -37 | -22 | -22 | 8 | 1679 | 6319 |  | LWAN | AXGR | 08:30 | 08:32 | 08:32 | 1396 | 29 |  | EXT | Эквивалент потери металла 8%. Аномалия находится на отводе. |  | (c)
70281.347 | 4.832 | 4.721 | -6.798 | -6.909 | -810 | -546 | -616 | 422 | 4721 | 6319 |  | CORR | GENE | 06:25 | 07:08 | 06:57 | 161 | 388 | 12 | EXT | Аномалия находится на отводе. | 0.9 | (c)
70313.521 | 2.106 | 2.092 | -9.474 | -9.488 | 2189 | 2227 | -2086 | 1900 | 2092 | 6322 |  | CORR | CIGR | 04:37 | 04:43 | 05:07 | 44 | 372 | 8 | EXT |  | 0.89 | (c)
70313.639 | 2.224 | 2.197 | -9.356 | -9.383 | -1720 | -1567 | -1605 | 1491 | 2197 | 6322 |  | CORR | GENE | 06:06 | 06:31 | 06:25 | 70 | 229 | 11 | EXT |  | 0.89 | (c)
70316.277 | 4.862 | 4.783 | -6.718 | -6.797 | 2143 | -2214 | -2195 | 2072 | 4783 | 6322 |  | CORR | GENE | 04:30 | 04:47 | 04:50 | 125 | 246 | 8 | EXT |  | 0.89 | (c)
70334.38 | 0 | -0.045 | -11.41 | -11.455 | -1185 | 1017 | 38 | 969 |  | 6324 | Нарушение формы кольцевого шва | GWAN |  | 10:22 | 04:17 | 13:39 | 0 | 2446 |  | EXT | Нарушение формы кольцевого шва |  | (c)
70345.79 | 0 | -0.016 | -11.245 | -11.261 | 2078 | -1795 | -1822 | 0 |  | 6325 | Нарушение формы кольцевого шва | GWAN |  | 02:42 | 04:17 | 04:12 | 0 | 1122 |  | EXT | Нарушение формы кольцевого шва |  | (c)
70345.79 | 0 | -0.015 | -11.245 | -11.26 | -670 | -461 | -230 | 0 |  | 6325 | Нарушение формы кольцевого шва | GWAN |  | 07:18 | 07:52 | 08:29 | 0 | 880 |  | EXT | Нарушение формы кольцевого шва |  | (c)
70364.148 | 7.113 | 7.091 | -3.942 | -3.964 | 1166 | 1304 | 1316 | 764 | 3926 | 6326 |  | CORR | CIGR | 04:55 | 05:18 | 05:20 | 38 | 301 | 8 | EXT |  | 0.89 | (c)
70367.879 | 10.844 | 10.832 | -0.211 | -0.223 | 1053 | 1099 | 1106 | 1053 | 200 | 6326 | Металлургический дефект | MIAN | CIGR | 04:37 | 04:45 | 04:46 | 23 | 106 |  | INT | Металлургический дефект Эквивалент потери металла 10%. |  | (c)
70368.09 | 0 | -0.041 | -10.88 | -10.921 | -153 | 365 | 458 | 153 |  | 6327а | Нарушение формы кольцевого шва | GWAN |  | 11:53 | 01:16 | 13:31 | 0 | 1222 |  | EXT | Нарушение формы кольцевого шва |  | (c)
70376.874 | 8.784 | 8.617 | -2.096 | -2.263 | 1686 | 1718 | 1716 | 485 | 1863 | 6327а |  | SCC | GENE | 04:49 | 04:55 | 04:54 | 400 | 59 | 10 | EXT |  | 1 | (b)
70376.874 | 8.784 | 8.617 | -2.096 | -2.263 | 1686 | 1718 | 1716 | 485 | 1863 | 6327а |  | CORR | GENE | 04:49 | 04:55 | 04:54 | 400 | 59 | 8 | EXT |  | 0.92 | (c)
70378.97 | 0 | -0.027 | -3.895 | -3.922 | 1383 | 1626 | 1615 | 1383 |  | 6327б | Вышлифовка на шве | GWAN | GENE | 02:30 | 03:09 | 03:07 | 58 | 463 | 14 | EXT | Вышлифовка на шве |  | (c)
70390.505 | 0 | -0.016 | -11.38 | -11.396 | 2206 | -2034 | -2121 | 0 |  | 6329 | Нарушение формы кольцевого шва | GWAN |  | 03:08 | 03:44 | 03:30 | 0 | 269 |  | EXT | Нарушение формы кольцевого шва |  | (c)
70401.885 | 0 | -0.043 | -11.21 | -11.253 | -867 | 486 | 659 | 46 |  | 6330 | Нарушение формы кольцевого шва | GWAN |  | 11:55 | 03:33 | 16:01 | 0 | 3052 |  | EXT | Нарушение формы кольцевого шва |  | (c)
70403.719 | 1.834 | 1.803 | -9.376 | -9.407 | 1993 | 2148 | 2126 | 0 | 1803 | 6330 |  | CORR | GENE | 07:37 | 08:02 | 07:58 | 68 | 268 | 10 | EXT |  | 0.89 | (c)
70413.095 | 0 | -0.015 | -11.09 | -11.105 | -1130 | -154 | 402 | 0 |  | 6331 | Нарушение формы кольцевого шва | GWAN |  | 06:21 | 08:59 | 10:29 | 0 | 3064 |  | EXT | Нарушение формы кольцевого шва |  | (c)
70414.768 | 1.673 | 1.638 | -9.417 | -9.452 | -787 | -705 | -653 | 519 | 1638 | 6331 |  | CORR | GENE | 07:17 | 07:30 | 07:38 | 71 | 269 | 10 | EXT |  | 0.89 | (c)
70435.455 | 0 | -0.022 | -11.355 | -11.377 | -712 | -303 | 218 | 0 |  | 6333 | Нарушение формы кольцевого шва | GWAN |  | 00:03 | 01:09 | 02:33 | 0 | 1861 |  | EXT | Нарушение формы кольцевого шва |  | (c)
70446.81 | 0 | -0.024 | -11.47 | -11.494 | 220 | 754 | 519 | 220 |  | 6334 | Нарушение формы кольцевого шва | GWAN |  | 01:03 | 02:29 | 01:52 | 0 | 599 |  | EXT | Нарушение формы кольцевого шва |  | (c)
70446.81 | 0 | -0.01 | -11.47 | -11.48 | 1313 | 1518 | 1577 | 390 |  | 6334 | Нарушение формы кольцевого шва | GWAN |  | 03:60 | 04:33 | 04:42 | 0 | 528 |  | EXT | Нарушение формы кольцевого шва |  | (c)
70459.585 | 1.305 | 1.29 | -9.705 | -9.72 | -987 | -950 | -951 | 916 | 1290 | 6335 |  | CORR | CIGR | 07:59 | 08:05 | 08:04 | 29 | 71 | 12 | EXT |  | 0.89 | (c)
70469.29 | 0 | -0.029 | -11.205 | -11.234 | -1167 | -391 | 508 | 48 |  | 6336 | Нарушение формы кольцевого шва | GWAN |  | 11:19 | 01:24 | 15:49 | 0 | 3349 |  | EXT | Нарушение формы кольцевого шва |  | (c)
70480.495 | 0 | -0.059 | -11.57 | -11.629 | -1526 | 1986 | 496 | 288 |  | 6337 | Нарушение формы кольцевого шва | GWAN |  | 09:41 | 07:08 | 15:07 | 0 | 4045 |  | EXT | Нарушение формы кольцевого шва |  | (c)
70481.665 | 1.17 | 1.138 | -10.4 | -10.432 | 2093 | 2181 | 2193 | 0 | 1138 | 6337 |  | CORR | GENE | 07:25 | 07:39 | 07:41 | 51 | 200 | 8 | EXT |  | 0.89 | (c)
70489.695 | 9.2 | 9.177 | -2.37 | -2.393 | 1122 | 1206 | 1216 | 921 | 2356 | 6337 |  | CORR | CIGR | 04:48 | 05:02 | 05:03 | 37 | 188 | 9 | EXT |  | 0.89 | (c)
70499.446 | 7.381 | 7.22 | -4.014 | -4.175 | -2020 | -1908 | -1916 | 210 | 3713 | 6338 |  | DENT | GENE | 04:12 | 04:30 | 04:29 | 462 | 208 | 0.4 | N/A | Глубина вмятины: 5 мм (0,4%). Линейка: 46 см в (722 см; 04:30 ч:мин) |  | (c)
70503.46 | 0 | -0.048 | -11.44 | -11.488 | 1284 | 1823 | 2010 | 0 |  | 6339 | Нарушение формы кольцевого шва | GWAN |  | 01:52 | 03:19 | 03:50 | 0 | 1453 |  | EXT | Нарушение формы кольцевого шва |  | (c)
70503.46 | 0 | -0.027 | -11.44 | -11.467 | 19 | 139 | 191 | 19 |  | 6339 | Нарушение формы кольцевого шва | GWAN |  | 10:28 | 10:48 | 10:56 | 0 | 344 |  | EXT | Нарушение формы кольцевого шва |  | (c)
70513.914 | 10.454 | 10.385 | -0.986 | -1.055 | -348 | -282 | -291 | 233 | 911 | 6339 |  | DENT | GENE | 09:29 | 09:40 | 09:38 | 144 | 115 | 0.7 | N/A | Глубина вмятины: 10 мм (0,7%). Линейка: 14 см в (1039 см; 09:40 ч:мин) |  | (c)
70514.9 | 0 | -0.034 | -11.47 | -11.504 | 1332 | 1604 | 1639 | 284 |  | 6340 | Нарушение формы кольцевого шва | GWAN |  | 02:04 | 02:48 | 02:54 | 0 | 615 |  | EXT | Нарушение формы кольцевого шва |  | (c)
70514.9 | 0 | -0.025 | -11.47 | -11.495 | -2136 | -1708 | -1883 | 95 |  | 6340 | Нарушение формы кольцевого шва | GWAN |  | 04:45 | 05:54 | 05:25 | 0 | 507 |  | EXT | Нарушение формы кольцевого шва |  | (c)
70514.9 | 0 | -0.046 | -11.47 | -11.516 | 94 | 324 | 589 | 94 |  | 6340 | Нарушение формы кольцевого шва | GWAN |  | 10:44 | 11:22 | 12:04 | 0 | 990 |  | EXT | Нарушение формы кольцевого шва |  | (c)
70526.37 | 0 | -0.024 | -10.35 | -10.374 | 167 | 850 | 867 | 167 |  | 6341 | Нарушение формы кольцевого шва | GWAN |  | 08:52 | 10:42 | 10:45 | 0 | 1400 |  | EXT | Нарушение формы кольцевого шва |  | (c)
70557.423 | 10.158 | 8.393 | -1.262 | -3.027 | -1096 | 1118 | 1135 | 0 |  | 6343 |  | OVAL |  | 00:00 | 05:57 | 06:00 | 3156 |  |  | N/A | Овальность: 0,02 |  | (c)
70557.685 | 10.42 | 10.18 | -1 | -1.24 | 825 | 1110 | 1101 | 825 | 788 | 6343 |  | DENT | GENE | 05:10 | 05:56 | 05:54 | 452 | 552 | 1.8 | N/A | Глубина вмятины: 25 мм (1,8%). Линейка: 45 см в (1018 см; 05:56 ч:мин) |  | (c)
70558.685 | 0 | -0.026 | -5.095 | -5.121 | 933 | 1284 | 2057 | 0 |  | 6344 | Нарушение формы кольцевого шва | GWAN |  | 03:05 | 04:01 | 06:06 | 0 | 2247 |  | EXT | Нарушение формы кольцевого шва |  | (c)
70558.685 | 0 | -0.012 | -5.095 | -5.107 | -579 | -449 | -415 | 251 |  | 6344 | Нарушение формы кольцевого шва | GWAN |  | 11:01 | 11:22 | 11:27 | 0 | 328 |  | EXT | Нарушение формы кольцевого шва |  | (c)
70568.765 | 0 | -0.035 | -5.905 | -5.94 | 269 | 651 | 560 | 269 |  | 6346 | Нарушение формы кольцевого шва | GWAN |  | 02:16 | 03:18 | 03:03 | 0 | 582 |  | EXT | Нарушение формы кольцевого шва |  | (c)
70568.765 | 0 | -0.037 | -5.905 | -5.942 | 1901 | 2012 | 2022 | 88 |  | 6346 | Нарушение формы кольцевого шва | GWAN |  | 06:39 | 06:57 | 06:59 | 0 | 242 |  | EXT | Нарушение формы кольцевого шва |  | (c)
70568.765 | 0 | -0.03 | -5.905 | -5.935 | -1348 | -1130 | -778 | 208 |  | 6346 | Нарушение формы кольцевого шва | GWAN |  | 09:55 | 10:30 | 11:27 | 0 | 1140 |  | EXT | Нарушение формы кольцевого шва |  | (c)
70579.89 | 0 | -0.014 | -11.29 | -11.304 | 1288 | 1555 | 1515 | 488 |  | 6348 | Нарушение формы кольцевого шва | GWAN |  | 06:00 | 06:43 | 06:37 | 0 | 455 |  | EXT | Нарушение формы кольцевого шва |  | (c)
70584.239 | 4.349 | 4.291 | -6.941 | -6.999 | 1478 | 1592 | 1628 | 453 | 4291 | 6348 |  | CORR | GENE | 06:31 | 06:49 | 06:55 | 142 | 299 | 13 | EXT |  | 0.9 | (c)
70591.18 | 0 | -0.025 | -11.375 | -11.4 | -419 | -144 | -194 | 32 |  | 6349 | Нарушение формы кольцевого шва | GWAN |  | 11:18 | 00:02 | 11:54 | 0 | 451 |  | EXT | Нарушение формы кольцевого шва |  | (c)
70591.18 | 0 | -0.021 | -11.375 | -11.396 | -1830 | -1599 | -1534 | 400 |  | 6349 | Нарушение формы кольцевого шва | GWAN |  | 07:30 | 08:07 | 08:18 | 0 | 593 |  | EXT | Нарушение формы кольцевого шва |  | (c)
70600.255 | 9.075 | 9.027 | -2.3 | -2.348 | -1920 | -1729 | -1757 | 310 | 2244 | 6349 |  | CORR | GENE | 07:16 | 07:46 | 07:42 | 104 | 326 | 9 | EXT |  | 0.89 | (c)
70602.555 | 0 | -0.025 | -11.265 | -11.29 | 1605 | 2056 | 1895 | 46 |  | 6350 | Нарушение формы кольцевого шва | GWAN |  | 03:27 | 04:39 | 04:13 | 0 | 579 |  | EXT | Нарушение формы кольцевого шва |  | (c)
70602.555 | 0 | -0.019 | -11.265 | -11.284 | -1441 | -1146 | -1210 | 789 |  | 6350 | Нарушение формы кольцевого шва | GWAN |  | 07:15 | 08:03 | 07:52 | 0 | 462 |  | EXT | Нарушение формы кольцевого шва |  | (c)
70602.627 | 0.072 | 0.05 | -11.193 | -11.215 | -2214 | -1884 | -1940 | 17 | 50 | 6350 |  | CORR | GENE | 05:10 | 06:03 | 05:54 | 131 | 546 | 11 | EXT |  | 0.9 | (c)
70604.146 | 1.591 | 1.562 | -9.674 | -9.703 | 1132 | 1267 | 1307 | 750 | 1562 | 6350 |  | CORR | CIGR | 02:10 | 02:32 | 02:38 | 38 | 349 | 8 | EXT |  | 0.89 | (c)
70610.968 | 8.413 | 8.392 | -2.852 | -2.873 | -2129 | -1944 | -1988 | 102 | 2818 | 6350 |  | CORR | GENE | 05:24 | 05:54 | 05:47 | 55 | 282 | 10 | EXT |  | 0.89 | (c)
70613.031 | 10.476 | 10.436 | -0.789 | -0.829 | -2165 | -2091 | -2050 | 66 | 770 | 6350 |  | CORR | GENE | 05:18 | 05:30 | 05:37 | 59 | 229 | 12 | EXT |  | 0.89 | (c)
70613.318 | 10.763 | 10.751 | -0.502 | -0.514 | -2094 | -2001 | -2018 | 137 | 490 | 6350 |  | CORR | CIGR | 05:30 | 05:45 | 05:42 | 24 | 151 | 15 | EXT |  | 0.89 | (c)
70613.759 | 11.204 | 11.121 | -0.061 | -0.144 | 1476 | 2034 | 2075 | 0 | 20 | 6350 |  | CORR | GENE | 03:06 | 04:36 | 04:42 | 124 | 1198 | 12 | EXT |  | 0.9 | (c)
70625.235 | 0 | -0.021 | -10.85 | -10.871 | -67 | -387 | 2013 | 0 |  | 6352 | Нарушение формы кольцевого шва | GWAN |  | 02:27 | 01:36 | 08:03 | 0 | 4160 |  | EXT | Нарушение формы кольцевого шва |  | (c)
70636.085 | 0 | -0.033 | -11.295 | -11.328 | 722 | -2100 | -1813 | 0 |  | 6353 | Нарушение формы кольцевого шва | GWAN |  | 02:32 | 06:56 | 07:43 | 0 | 3853 |  | EXT | Нарушение формы кольцевого шва |  | (c)
70647.38 | 0 | -0.02 | -10.845 | -10.865 | -1339 | -868 | -887 | 434 |  | 6354 | Нарушение формы кольцевого шва | GWAN |  | 08:53 | 10:10 | 10:07 | 0 | 905 |  | EXT | Нарушение формы кольцевого шва |  | (c)
70651.864 | 4.484 | 4.149 | -6.361 | -6.696 | 1943 | 2102 | 2212 | 0 | 4149 | 6354 |  | DENT | GENE | 05:43 | 06:09 | 06:27 | 736 | 537 | 0.4 | N/A | Глубина вмятины: 5 мм (0,4%). Линейка: 74 см в (415 см; 06:09 ч:мин) Аномалия находится вблизи продольного шва. |  | (c)
70658.225 | 0 | -0.015 | -11.11 | -11.125 | -829 | -759 | -758 | 686 |  | 6355 | Нарушение формы кольцевого шва | GWAN |  | 07:09 | 07:21 | 07:21 | 0 | 143 |  | EXT | Нарушение формы кольцевого шва |  | (c)
70669.335 | 0 | -0.025 | -11.28 | -11.305 | 1719 | 1861 | 1984 | 0 |  | 6356 | Нарушение формы кольцевого шва | GWAN |  | 02:59 | 03:22 | 03:42 | 0 | 529 |  | EXT | Нарушение формы кольцевого шва |  | (c)
70669.335 | 0 | -0.021 | -11.28 | -11.301 | -1756 | -1501 | -1596 | 474 |  | 6356 | Нарушение формы кольцевого шва | GWAN |  | 05:38 | 06:19 | 06:04 | 0 | 321 |  | EXT | Нарушение формы кольцевого шва |  | (c)
70669.335 | 0 | -0.038 | -11.28 | -11.318 | 349 | 599 | 594 | 349 |  | 6356 | Нарушение формы кольцевого шва | GWAN |  | 11:18 | 11:58 | 11:57 | 0 | 489 |  | EXT | Нарушение формы кольцевого шва |  | (c)
70713.845 | 0 | -0.051 | -11.395 | -11.446 | 782 | 1396 | 1332 | 349 |  | 6361 | Нарушение формы кольцевого шва | GWAN |  | 01:07 | 02:46 | 02:35 | 0 | 1100 |  | EXT | Нарушение формы кольцевого шва Аномалия находится на упругопластическом изгибе: R=504 D, максимальное растяжение на 7 час. |  | (c)
70713.845 | 0 | -0.044 | -11.395 | -11.439 | 2135 | -1669 | -1203 | 0 |  | 6361 | Нарушение формы кольцевого шва | GWAN |  | 04:45 | 06:31 | 07:46 | 0 | 2246 |  | EXT | Нарушение формы кольцевого шва Аномалия находится на упругопластическом изгибе: R=504 D, максимальное растяжение на 7 час. |  | (c)
70725.24 | 0 | -0.034 | -11.415 | -11.449 | 1412 | 1552 | 1616 | 412 |  | 6362 | Нарушение формы кольцевого шва | GWAN |  | 03:03 | 03:26 | 03:36 | 0 | 406 |  | EXT | Нарушение формы кольцевого шва Аномалия находится на упругопластическом изгибе: R=439 D, максимальное растяжение на 6.2 час. |  | (c)
70725.24 | 0 | -0.003 | -11.415 | -11.418 | -1801 | -1695 | -1582 | 429 |  | 6362 | Нарушение формы кольцевого шва | GWAN |  | 06:24 | 06:42 | 06:60 | 0 | 438 |  | EXT | Нарушение формы кольцевого шва Аномалия находится на упругопластическом изгибе: R=439 D, максимальное растяжение на 6.2 час. |  | (c)
70725.24 | 0 | -0.021 | -11.415 | -11.436 | -832 | -736 | -567 | 302 |  | 6362 | Нарушение формы кольцевого шва | GWAN |  | 09:01 | 09:16 | 09:44 | 0 | 530 |  | EXT | Нарушение формы кольцевого шва Аномалия находится на упругопластическом изгибе: R=439 D, максимальное растяжение на 6.2 час. |  | (c)
70725.442 | 0.202 | 0.127 | -11.213 | -11.288 | -2104 | -1365 | -1545 | 126 | 127 | 6362 |  | CORR | GENE | 05:36 | 07:35 | 07:06 | 223 | 1119 | 12 | EXT | Аномалия находится на упругопластическом изгибе: R=437 D, максимальное растяжение на 6.2 час. | 0.91 | (c)
70728.733 | 3.493 | 3.483 | -7.922 | -7.932 | -1868 | -1088 | -1420 | 363 | 3483 | 6362 |  | CORR | GENE | 06:14 | 08:20 | 07:26 | 170 | 896 | 10 | EXT | Аномалия находится на упругопластическом изгибе: R=430 D, максимальное растяжение на 6.4 час. | 0.9 | (c)
70730.572 | 5.332 | 5.281 | -6.083 | -6.134 | 1946 | -1906 | -1977 | 0 | 5281 | 6362 |  | CORR | GENE | 04:29 | 06:08 | 05:56 | 171 | 1078 | 14 | EXT | Аномалия находится на упругопластическом изгибе: R=497 D, максимальное растяжение на 6.6 час. | 0.95 | (c)
70737.653 | 0.998 | 0.91 | -10.362 | -10.45 | 1185 | 1361 | 1565 | 286 | 910 | 6363 |  | CORR | GENE | 04:42 | 05:11 | 05:43 | 135 | 759 | 11 | EXT |  | 0.9 | (c)
70748.015 | 0 | -0.049 | -11.375 | -11.424 | 573 | 826 | 809 | 573 |  | 6364 | Нарушение формы кольцевого шва | GWAN |  | 11:26 | 00:07 | 12:04 | 0 | 473 |  | EXT | Нарушение формы кольцевого шва |  | (c)
70748.015 | 0 | -0.032 | -11.375 | -11.407 | -621 | -44 | -188 | 0 |  | 6364 | Нарушение формы кольцевого шва | GWAN |  | 08:13 | 09:46 | 09:23 | 0 | 867 |  | EXT | Нарушение формы кольцевого шва |  | (c)
70750.184 | 2.169 | 2.134 | -9.206 | -9.241 | 786 | 1244 | 1043 | 786 | 2134 | 6364 |  | GOUG | GENE | 00:00 | 01:14 | 00:42 | 1050 | 514 | 10 | EXT | Зона задиров. |  | (c)
70751.478 | 3.463 | 3.375 | -7.912 | -8 | 847 | 1157 | 1092 | 847 | 3375 | 6364 |  | CORR | GENE | 00:10 | 01:00 | 00:50 | 116 | 490 | 10 | EXT |  | 0.89 | (c)
70759.39 | 0 | -0.014 | -11.37 | -11.384 | 1539 | 1750 | 1764 | 242 |  | 6365 | Нарушение формы кольцевого шва | GWAN |  | 02:24 | 02:58 | 03:00 | 0 | 450 |  | EXT | Нарушение формы кольцевого шва |  | (c)
70759.39 | 0 | -0.005 | -11.37 | -11.375 | -1582 | -1483 | -1452 | 648 |  | 6365 | Нарушение формы кольцевого шва | GWAN |  | 06:00 | 06:16 | 06:21 | 0 | 261 |  | EXT | Нарушение формы кольцевого шва |  | (c)
70768.951 | 9.561 | 9.545 | -1.809 | -1.825 | -2136 | -2068 | -2038 | 94 | 1781 | 6365 |  | CORR | CIGR | 04:31 | 04:42 | 04:47 | 44 | 195 | 10 | EXT |  | 0.89 | (c)
70778.727 | 7.967 | 7.954 | -3.083 | -3.096 | 484 | 600 | 616 | 484 | 3061 | 6366 |  | CORR | CIGR | 03:45 | 04:04 | 04:07 | 35 | 265 | 8 | EXT |  | 0.89 | (c)
70781.81 | 0 | -0.049 | -11.085 | -11.134 | -821 | -584 | -557 | 294 |  | 6367 | Нарушение формы кольцевого шва | GWAN |  | 00:25 | 01:04 | 01:08 | 0 | 527 |  | EXT | Нарушение формы кольцевого шва |  | (c)
70781.81 | 0 | -0.018 | -11.085 | -11.103 | 704 | 1715 | 1364 | 207 |  | 6367 | Нарушение формы кольцевого шва | GWAN |  | 04:31 | 07:15 | 06:18 | 0 | 1320 |  | EXT | Нарушение формы кольцевого шва |  | (c)
70792.685 | 10.875 | 10.864 | -0.21 | -0.221 | 1152 | 1274 | 1275 | 833 | 143 | 6367 |  | CORR | GENE | 05:44 | 06:04 | 06:04 | 78 | 246 | 11 | EXT |  | 0.89 | (c)
70793.875 | 0.98 | 0.681 | -10.2 | -10.499 | 606 | 742 | 737 | 606 | 681 | 6368 |  | DENT | GENE | 04:33 | 04:55 | 04:54 | 954 | 262 | 0.6 | N/A | Глубина вмятины: 8 мм (0,6%). Линейка: 95 см в (68 см; 04:55 ч:мин) |  | (c)
70815.15 | 0 | -0.009 | -10.935 | -10.944 | -910 | -672 | -464 | 17 |  | 6370 | Нарушение формы кольцевого шва | GWAN |  | 05:06 | 05:45 | 06:18 | 0 | 893 |  | EXT | Нарушение формы кольцевого шва |  | (c)
70819.125 | 3.975 | 3.955 | -6.96 | -6.98 | 60 | 131 | 180 | 60 | 3955 | 6370 |  | CORR | CIGR | 07:43 | 07:54 | 08:02 | 36 | 239 | 13 | EXT |  | 0.89 | (c)
70846.213 | 8.593 | 7.873 | -2.987 | -3.707 | 160 | 270 | 243 | 160 | 2904 | 6372 |  | CORR | GENE | 04:28 | 04:46 | 04:41 | 803 | 165 | 10 | EXT |  | 0.95 | (c)
70846.455 | 8.835 | 8.693 | -2.745 | -2.887 | 225 | 719 | 733 | 225 | 2646 | 6372 |  | CORR | GENE | 04:39 | 05:58 | 06:01 | 241 | 1016 | 17 | EXT |  | 0.93 | (c)
70846.931 | 9.311 | 9.278 | -2.269 | -2.302 | 982 | 1142 | 1111 | 982 | 2236 | 6372 |  | CORR | GENE | 06:41 | 07:07 | 07:02 | 66 | 259 | 10 | EXT |  | 0.89 | (c)
70847.221 | 9.601 | 9.569 | -1.979 | -2.011 | 1138 | 1244 | 1245 | 1138 | 1961 | 6372 |  | CORR | GENE | 07:06 | 07:23 | 07:23 | 50 | 213 | 15 | EXT |  | 0.89 | (c)
70847.892 | 10.272 | 10.113 | -1.308 | -1.467 | 1222 | 1258 | 1277 | 1222 | 810 | 6372 |  | CORR | GENE | 07:19 | 07:25 | 07:28 | 657 | 110 | 9 | EXT |  | 0.94 | (c)
70849.086 | 11.466 | 11.431 | -0.114 | -0.149 | 662 | 1135 | 1081 | 662 | 7 | 6372 |  | CORR | GENE | 05:49 | 07:05 | 06:57 | 142 | 837 | 13 | EXT |  | 0.9 | (c)
70849.2 | 0 | -0.03 | -10.475 | -10.505 | 1651 | -1736 | -2005 | 1199 |  | 6373 | Нарушение формы кольцевого шва | GWAN |  | 11:14 | 02:08 | 13:24 | 0 | 1611 |  | EXT | Нарушение формы кольцевого шва |  | (c)
70859.675 | 0 | -0.035 | -11.575 | -11.61 | 2084 | -1378 | -1583 | 790 |  | 6374 | Нарушение формы кольцевого шва | GWAN |  | 11:35 | 02:16 | 13:43 | 0 | 1588 |  | EXT | Нарушение формы кольцевого шва |  | (c)
70873.656 | 2.406 | 2.386 | -9.269 | -9.289 | -347 | -197 | -167 | 0 | 2386 | 6375 |  | CORR | CIGR | 04:24 | 04:48 | 04:53 | 39 | 360 | 8 | EXT |  | 0.89 | (c)
70882.925 | 0 | -0.032 | -11.62 | -11.652 | -342 | -177 | -195 | 47 |  | 6376 | Нарушение формы кольцевого шва | GWAN |  | 08:03 | 08:30 | 08:27 | 0 | 295 |  | EXT | Нарушение формы кольцевого шва |  | (c)
70882.925 | 0 | -0.036 | -11.62 | -11.656 | 255 | 935 | 1035 | 255 |  | 6376 | Нарушение формы кольцевого шва | GWAN |  | 09:39 | 11:29 | 11:45 | 0 | 1561 |  | EXT | Нарушение формы кольцевого шва |  | (c)
70894.545 | 0 | -0.031 | -11.455 | -11.486 | 1712 | 1831 | -1762 | 775 |  | 6377 | Нарушение формы кольцевого шва | GWAN |  | 07:13 | 07:33 | 09:53 | 0 | 1975 |  | EXT | Нарушение формы кольцевого шва |  | (c)
70917.255 | 0 | -0.02 | -11.31 | -11.33 | 1453 | 1979 | 1894 | 0 |  | 6379 | Нарушение формы кольцевого шва | GWAN |  | 02:19 | 03:44 | 03:30 | 0 | 884 |  | EXT | Нарушение формы кольцевого шва |  | (c)
70917.255 | 0 | -0.024 | -11.31 | -11.334 | -1322 | -1016 | -1039 | 756 |  | 6379 | Нарушение формы кольцевого шва | GWAN |  | 06:51 | 07:40 | 07:37 | 0 | 566 |  | EXT | Нарушение формы кольцевого шва |  | (c)
70917.255 | 0 | -0.045 | -11.31 | -11.355 | -492 | -317 | -235 | 0 |  | 6379 | Нарушение формы кольцевого шва | GWAN |  | 09:05 | 09:33 | 09:47 | 0 | 515 |  | EXT | Нарушение формы кольцевого шва |  | (c)
70928.565 | 0 | -0.021 | -11.325 | -11.346 | 1588 | -1989 | -973 | 0 |  | 6380 | Нарушение формы кольцевого шва | GWAN |  | 02:24 | 04:47 | 07:31 | 0 | 3801 |  | EXT | Нарушение формы кольцевого шва |  | (c)
70939.89 | 0 | -0.006 | -11.47 | -11.476 | -1162 | -749 | -886 | 611 |  | 6381 | Нарушение формы кольцевого шва | GWAN |  | 05:48 | 06:54 | 06:32 | 0 | 551 |  | EXT | Нарушение формы кольцевого шва |  | (c)
70939.89 | 0 | -0.024 | -11.47 | -11.494 | -119 | 367 | 519 | 0 |  | 6381 | Нарушение формы кольцевого шва | GWAN |  | 08:36 | 09:54 | 10:19 | 0 | 1276 |  | EXT | Нарушение формы кольцевого шва |  | (c)
70939.959 | 0.069 | 0.047 | -11.401 | -11.423 | -556 | -343 | -313 | 69 | 47 | 6381 |  | CORR | GENE | 07:25 | 07:60 | 08:05 | 124 | 487 | 13 | EXT |  | 0.9 | (c)
70940.406 | 0.516 | 0.374 | -10.954 | -11.096 | -381 | -66 | -177 | 0 | 374 | 6381 |  | CORR | GENE | 07:54 | 08:44 | 08:27 | 199 | 408 | 10 | EXT |  | 0.91 | (c)
70941.871 | 1.981 | 1.92 | -9.489 | -9.55 | -210 | -132 | -127 | 43 | 1920 | 6381 |  | CORR | GENE | 08:21 | 08:34 | 08:35 | 734 | 166 | 10 | EXT |  | 0.95 | (c)
70956.051 | 4.691 | 4.631 | -6.469 | -6.529 | -928 | -761 | -554 | 180 | 4631 | 6382 |  | CORR | GENE | 03:25 | 03:52 | 04:25 | 143 | 748 | 9 | EXT |  | 0.9 | (c)
70962.52 | 0 | -0.033 | -11.625 | -11.658 | 2077 | -2114 | -1882 | 1380 |  | 6383 | Нарушение формы кольцевого шва | GWAN |  | 08:14 | 08:58 | 09:35 | 0 | 1004 |  | EXT | Нарушение формы кольцевого шва |  | (c)
70985.625 | 0 | -0.033 | -11.655 | -11.688 | -257 | 690 | 512 | 0 |  | 6385 | Нарушение формы кольцевого шва | GWAN |  | 00:10 | 02:42 | 02:14 | 0 | 1538 |  | EXT | Нарушение формы кольцевого шва |  | (c)
70985.625 | 0 | -0.025 | -11.655 | -11.68 | 1979 | -1811 | -1975 | 1467 |  | 6385 | Нарушение формы кольцевого шва | GWAN |  | 06:10 | 07:59 | 07:32 | 0 | 1015 |  | EXT | Нарушение формы кольцевого шва |  | (c)
70997.28 | 0 | -0.044 | -11.61 | -11.654 | 2143 | -1318 | -1457 | 595 |  | 6386 | Нарушение формы кольцевого шва | GWAN |  | 11:21 | 02:03 | 13:41 | 0 | 1723 |  | EXT | Нарушение формы кольцевого шва |  | (c)
70997.28 | 0 | -0.034 | -11.61 | -11.644 | 311 | 748 | 960 | 311 |  | 6386 | Нарушение формы кольцевого шва | GWAN |  | 06:26 | 07:36 | 08:11 | 0 | 1299 |  | EXT | Нарушение формы кольцевого шва |  | (c)
71008.609 | 11.329 | 11.3 | -0.281 | -0.31 | -14 | 96 | 307 | 0 | 140 | 6386 |  | CORR | GENE | 05:33 | 05:51 | 06:25 | 170 | 641 | 10 | EXT |  | 0.9 | (c)
71008.89 | 0 | -0.048 | -11.66 | -11.708 | 931 | 1165 | 1185 | 931 |  | 6387 | Нарушение формы кольцевого шва | GWAN |  | 01:03 | 01:41 | 01:44 | 0 | 507 |  | EXT | Нарушение формы кольцевого шва |  | (c)
71008.89 | 0 | -0.026 | -11.66 | -11.686 | -2158 | -1219 | -1653 | 1148 |  | 6387 | Нарушение формы кольцевого шва | GWAN |  | 04:44 | 07:16 | 06:06 | 0 | 1010 |  | EXT | Нарушение формы кольцевого шва |  | (c)
71008.89 | 0 | -0.033 | -11.66 | -11.693 | -945 | -450 | -377 | 0 |  | 6387 | Нарушение формы кольцевого шва | GWAN |  | 08:00 | 09:20 | 09:32 | 0 | 1136 |  | EXT | Нарушение формы кольцевого шва |  | (c)
71027.985 | 7.435 | 7.249 | -4.215 | -4.401 | -1348 | -1321 | -1320 | 1292 | 3969 | 6388 |  | CORR | GENE | 04:33 | 04:37 | 04:37 | 432 | 56 | 10 | EXT |  | 0.93 | (c)
71029.382 | 8.832 | 8.722 | -2.818 | -2.928 | -1346 | -1336 | -1329 | 1312 | 2668 | 6388 |  | CORR | AXGR | 04:33 | 04:35 | 04:36 | 260 | 34 | 10 | EXT |  | 0.91 | (c)
71078.285 | 0 | -0.014 | -11.305 | -11.319 | 1044 | 1193 | 1136 | 1044 |  | 6393 | Нарушение формы кольцевого шва | GWAN |  | 07:30 | 07:54 | 07:45 | 0 | 184 |  | EXT | Нарушение формы кольцевого шва |  | (c)
71078.285 | 0 | -0.039 | -11.305 | -11.344 | 1317 | 1434 | 1782 | 1317 |  | 6393 | Нарушение формы кольцевого шва | GWAN |  | 08:14 | 08:33 | 09:29 | 0 | 931 |  | EXT | Нарушение формы кольцевого шва |  | (c)
71082.142 | 3.857 | 3.789 | -7.448 | -7.516 | -291 | -16 | -94 | 0 | 3789 | 6393 | Дефект проката | MIAN | GENE | 03:55 | 04:39 | 04:27 | 142 | 392 |  | INT | Дефект проката Эквивалент потери металла 12%. |  | (c)
71089.59 | 0 | -0.044 | -10.59 | -10.634 | 307 | 451 | 416 | 307 |  | 6394 | Нарушение формы кольцевого шва | GWAN |  | 00:56 | 01:19 | 01:14 | 0 | 218 |  | EXT | Нарушение формы кольцевого шва |  | (c)
71100.18 | 0 | -0.039 | -11.58 | -11.619 | 402 | 873 | 1324 | 402 |  | 6395 | Нарушение формы кольцевого шва | GWAN |  | 00:01 | 01:17 | 02:29 | 0 | 1843 |  | EXT | Нарушение формы кольцевого шва |  | (c)
71111.76 | 0 | -0.047 | -11.505 | -11.552 | -1262 | -183 | -583 | 0 |  | 6396 | Нарушение формы кольцевого шва | GWAN |  | 01:52 | 04:46 | 03:41 | 0 | 1358 |  | EXT | Нарушение формы кольцевого шва |  | (c)
71111.76 | 0 | -0.04 | -11.505 | -11.545 | 532 | -2161 | 1514 | 532 |  | 6396 | Нарушение формы кольцевого шва | GWAN |  | 06:41 | 11:27 | 09:20 | 0 | 1963 |  | EXT | Нарушение формы кольцевого шва |  | (c)
71134.92 | 0 | -0.043 | -11.665 | -11.708 | -2044 | -1792 | -1496 | 949 |  | 6398 | Нарушение формы кольцевого шва | GWAN |  | 00:39 | 01:20 | 02:07 | 0 | 1094 |  | EXT | Нарушение формы кольцевого шва |  | (c)
71134.92 | 0 | -0.032 | -11.665 | -11.697 | 1206 | 1624 | 1504 | 1206 |  | 6398 | Нарушение формы кольцевого шва | GWAN |  | 09:23 | 10:31 | 10:11 | 0 | 595 |  | EXT | Нарушение формы кольцевого шва |  | (c)
71146.585 | 0 | -0.026 | -11.405 | -11.431 | -1484 | -566 | -876 | 267 |  | 6399 | Нарушение формы кольцевого шва | GWAN |  | 04:47 | 07:16 | 06:26 | 0 | 1217 |  | EXT | Нарушение формы кольцевого шва |  | (c)
71157.99 | 0 | -0.027 | -11.23 | -11.257 | 2056 | 899 | -518 | 0 |  | 6400 | Нарушение формы кольцевого шва | GWAN |  | 01:31 | 10:25 | 06:36 | 0 | 3774 |  | EXT | Нарушение формы кольцевого шва |  | (c)
71158.152 | 0.162 | 0.125 | -11.068 | -11.105 | -390 | -67 | -143 | 0 | 125 | 6400 |  | CORR | GENE | 06:57 | 07:49 | 07:37 | 112 | 494 | 10 | EXT |  | 0.89 | (c)
71169.011 | 11.021 | 11 | -0.209 | -0.23 | -512 | -240 | -256 | 0 | 156 | 6400 |  | CORR | GENE | 06:37 | 07:21 | 07:18 | 74 | 513 | 8 | EXT |  | 0.89 | (c)
71180.705 | 0 | -0.028 | -11.355 | -11.383 | -813 | -562 | -376 | 0 |  | 6402 | Нарушение формы кольцевого шва | GWAN |  | 02:53 | 03:33 | 04:03 | 0 | 875 |  | EXT | Нарушение формы кольцевого шва |  | (c)
71180.705 | 0 | -0.041 | -11.355 | -11.396 | 499 | 1096 | 1751 | 499 |  | 6402 | Нарушение формы кольцевого шва | GWAN |  | 06:25 | 08:01 | 09:47 | 0 | 2503 |  | EXT | Нарушение формы кольцевого шва |  | (c)
71189.894 | 9.189 | 9.177 | -2.166 | -2.178 | -144 | -108 | -82 | 20 | 2141 | 6402 |  | CORR | CIGR | 04:41 | 04:47 | 04:51 | 37 | 124 | 11 | EXT |  | 0.89 | (c)
71192.06 | 0 | -0.039 | -10.87 | -10.909 | 1416 | -1845 | -1941 | 836 |  | 6403 | Нарушение формы кольцевого шва | GWAN |  | 03:48 | 07:02 | 06:47 | 0 | 2209 |  | EXT | Нарушение формы кольцевого шва |  | (c)
71210.074 | 7.144 | 7.102 | -4.396 | -4.438 | -919 | -557 | -648 | 376 | 4326 | 6404 |  | CORR | GENE | 05:39 | 06:38 | 06:23 | 112 | 543 | 11 | EXT |  | 0.89 | (c)
71210.512 | 7.582 | 7.522 | -3.958 | -4.018 | -948 | -689 | -649 | 350 | 3914 | 6404 |  | CORR | GENE | 05:35 | 06:16 | 06:23 | 104 | 599 | 12 | EXT |  | 0.89 | (c)
71210.914 | 7.984 | 7.923 | -3.556 | -3.617 | -904 | -759 | -634 | 363 | 3527 | 6404 |  | CORR | GENE | 05:42 | 06:05 | 06:25 | 90 | 541 | 12 | EXT |  | 0.89 | (c)
71212.632 | 9.702 | 9.695 | -1.838 | -1.845 | -1208 | -1142 | -1143 | 1077 | 1827 | 6404 |  | CORR | CIGR | 04:53 | 05:03 | 05:03 | 18 | 131 | 9 | EXT |  | 0.89 | (c)
71213.019 | 10.089 | 10.064 | -1.451 | -1.476 | -1035 | -876 | -869 | 703 | 1436 | 6404 |  | CORR | CIGR | 05:21 | 05:46 | 05:47 | 40 | 332 | 8 | EXT |  | 0.89 | (c)
71214.142 | 11.212 | 11.128 | -0.328 | -0.412 | -1170 | -430 | -599 | 27 | 192 | 6404 |  | CORR | GENE | 04:59 | 06:58 | 06:31 | 220 | 1143 | 10 | EXT |  | 0.91 | (c)
71214.47 | 0 | -0.021 | -11.42 | -11.441 | 682 | 851 | 940 | 682 |  | 6405 | Нарушение формы кольцевого шва | GWAN |  | 01:46 | 02:13 | 02:27 | 0 | 517 |  | EXT | Нарушение формы кольцевого шва |  | (c)
71214.47 | 0 | -0.033 | -11.42 | -11.453 | 1706 | -929 | -1728 | 700 |  | 6405 | Нарушение формы кольцевого шва | GWAN |  | 04:31 | 09:25 | 07:17 | 0 | 2055 |  | EXT | Нарушение формы кольцевого шва |  | (c)
71215.896 | 1.426 | 1.349 | -9.994 | -10.071 | 1945 | 2012 | -2228 | 1940 | 1349 | 6405 |  | CORR | GENE | 05:09 | 05:20 | 05:56 | 110 | 576 | 12 | EXT |  | 0.89 | (c)
71248.525 | 0 | -0.024 | -11.375 | -11.399 | 754 | 1737 | 1364 | 754 |  | 6408 | Нарушение формы кольцевого шва | GWAN |  | 00:03 | 02:41 | 01:41 | 0 | 1221 |  | EXT | Нарушение формы кольцевого шва |  | (c)
71259.745 | 11.22 | 11.208 | -0.155 | -0.167 | -2113 | -2040 | -2034 | 1956 | 136 | 6408 |  | CORR | CIGR | 04:20 | 04:32 | 04:33 | 31 | 157 | 8 | EXT |  | 0.89 | (c)
71259.9 | 0 | -0.027 | -11.47 | -11.497 | -36 | 291 | 263 | 0 |  | 6409 | Нарушение формы кольцевого шва | GWAN |  | 11:52 | 00:45 | 12:40 | 0 | 597 |  | EXT | Нарушение формы кольцевого шва |  | (c)
71273.55 | 2.18 | 2.169 | -9.505 | -9.516 | 1248 | 1310 | 1308 | 1248 | 2169 | 6410 |  | CORR | CIGR | 03:47 | 03:57 | 03:56 | 27 | 119 | 10 | EXT |  | 0.89 | (c)
71280.674 | 9.304 | 9.228 | -2.381 | -2.457 | -1658 | -1639 | -1611 | 1563 | 1956 | 6410 |  | CORR | GENE | 07:58 | 08:01 | 08:05 | 501 | 95 | 12 | EXT |  | 0.95 | (c)
71283.055 | 0 | -0.016 | -11.395 | -11.411 | -1554 | -872 | -186 | 0 |  | 6411 | Нарушение формы кольцевого шва | GWAN |  | 01:41 | 03:31 | 05:21 | 0 | 2736 |  | EXT | Нарушение формы кольцевого шва |  | (c)
71307.096 | 1.186 | 0.965 | -10.074 | -10.295 | 526 | 687 | 707 | 526 | 965 | 6413 |  | CORR | GENE | 03:58 | 04:24 | 04:27 | 365 | 363 | 10 | EXT |  | 0.93 | (c)
71308.181 | 2.271 | 2.138 | -8.989 | -9.122 | 1332 | 1457 | 1521 | 1332 | 2138 | 6413 |  | DENT | GENE | 06:08 | 06:28 | 06:38 | 356 | 378 | 0.4 | N/A | Глубина вмятины: 5 мм (0,4%). Линейка: 36 см в (214 см; 06:28 ч:мин) |  | (c)
71316.644 | 10.734 | 10.714 | -0.526 | -0.546 | 422 | 466 | 487 | 422 | 515 | 6413 |  | CORR | CIGR | 03:41 | 03:48 | 03:52 | 31 | 131 | 11 | EXT |  | 0.89 | (c)
71323.313 | 6.143 | 6.127 | -5.142 | -5.158 | -60 | 9 | 1 | 0 | 5115 | 6414 |  | CORR | CIGR | 05:23 | 05:34 | 05:33 | 43 | 122 | 11 | EXT | Аномалия находится на упругопластическом изгибе: R=1008 D, максимальное растяжение на 5.7 час. | 0.89 | (c)
71330.265 | 1.81 | 1.784 | -9.11 | -9.136 | 1761 | 2004 | 1984 | 1761 | 1784 | 6415 |  | CORR | GENE | 07:20 | 07:59 | 07:56 | 80 | 448 | 19 | EXT | Аномалия находится на упругопластическом изгибе: R=463 D, максимальное растяжение на 5.8 час. | 0.89 | (c)
71334.185 | 5.73 | 5.654 | -5.19 | -5.266 | 1898 | 2003 | 2109 | 1898 | 5115 | 6415 |  | CORR | GENE | 07:42 | 07:59 | 08:16 | 151 | 421 | 9 | EXT | Аномалия находится на упругопластическом изгибе: R=425 D, максимальное растяжение на 5.6 час. | 0.9 | (c)
71349.309 | 9.934 | 9.892 | -1.711 | -1.753 | -1716 | -1664 | -1596 | 1476 | 1700 | 6416 |  | CORR | GENE | 07:20 | 07:28 | 07:39 | 53 | 240 | 13 | EXT |  | 0.89 | (c)
71349.754 | 10.379 | 10.366 | -1.266 | -1.279 | 1480 | 1586 | 1569 | 1480 | 1241 | 6416 |  | CORR | CIGR | 03:56 | 04:13 | 04:10 | 38 | 179 | 14 | EXT |  | 0.89 | (c)
71350.117 | 10.742 | 10.714 | -0.903 | -0.931 | -1702 | -1601 | -1600 | 1497 | 888 | 6416 |  | CORR | CIGR | 07:22 | 07:38 | 07:39 | 43 | 205 | 11 | EXT |  | 0.89 | (c)
71350.157 | 10.782 | 10.774 | -0.863 | -0.871 | -1870 | -1761 | -1788 | 1705 | 845 | 6416 |  | CORR | CIGR | 06:55 | 07:13 | 07:08 | 26 | 164 | 8 | EXT |  | 0.89 | (c)
71350.416 | 11.041 | 10.918 | -0.604 | -0.727 | 1362 | 1489 | 1557 | 1362 | 529 | 6416 |  | CORR | GENE | 03:37 | 03:57 | 04:08 | 198 | 390 | 17 | EXT |  | 0.92 | (c)
71350.66 | 11.285 | 11.149 | -0.36 | -0.496 | 1546 | 1637 | 1654 | 1546 | 304 | 6416 |  | CORR | GENE | 04:06 | 04:21 | 04:24 | 192 | 215 | 11 | EXT |  | 0.91 | (c)
71351.146 | 0.126 | 0.106 | -11.514 | -11.534 | 177 | 258 | 258 | 177 | 106 | 6417 |  | CORR | GENE | 07:26 | 07:39 | 07:39 | 70 | 161 | 12 | EXT |  | 0.89 | (c)
71351.157 | 0.137 | 0.039 | -11.503 | -11.601 | -1376 | -1263 | -1115 | 853 | 39 | 6417 |  | CORR | GENE | 03:15 | 03:33 | 03:57 | 111 | 523 | 15 | EXT |  | 0.9 | (c)
71351.272 | 0.252 | 0.234 | -11.388 | -11.406 | 94 | 157 | 151 | 94 | 234 | 6417 |  | CORR | CIGR | 07:12 | 07:23 | 07:22 | 28 | 113 | 10 | EXT |  | 0.89 | (c)
71351.468 | 0.448 | 0.406 | -11.192 | -11.234 | -1199 | -1052 | -1081 | 964 | 406 | 6417 |  | CORR | GENE | 03:44 | 04:07 | 04:03 | 57 | 234 | 10 | EXT |  | 0.89 | (c)
71351.634 | 0.614 | 0.601 | -11.026 | -11.039 | 147 | 198 | 214 | 147 | 601 | 6417 |  | CORR | CIGR | 07:21 | 07:29 | 07:32 | 34 | 133 | 12 | EXT |  | 0.89 | (c)
71352.025 | 1.005 | 0.926 | -10.635 | -10.714 | 199 | 351 | 297 | 199 | 926 | 6417 |  | CORR | GENE | 07:29 | 07:54 | 07:45 | 84 | 195 | 10 | EXT |  | 0.89 | (c)
71352.213 | 1.193 | 1.128 | -10.447 | -10.512 | 690 | 777 | 761 | 690 | 1128 | 6417 |  | DENT | GENE | 08:49 | 09:03 | 08:60 | 136 | 141 | 0.7 | N/A | Глубина вмятины: 10 мм (0,7%). Линейка: 14 см в (113 см; 09:03 ч:мин) |  | (c)
71353.217 | 2.197 | 2.173 | -9.443 | -9.467 | 190 | 235 | 236 | 190 | 2173 | 6417 |  | CORR | CIGR | 07:28 | 07:35 | 07:35 | 37 | 92 | 9 | EXT |  | 0.89 | (c)
71354.021 | 3.001 | 2.999 | -8.639 | -8.641 | 311 | 376 | 390 | 311 | 2999 | 6417 |  | CORR | CIGR | 07:47 | 07:58 | 08:00 | 24 | 159 | 11 | EXT |  | 0.89 | (c)
71354.064 | 3.044 | 3.013 | -8.596 | -8.627 | 62 | 154 | 146 | 62 | 3013 | 6417 |  | CORR | GENE | 07:07 | 07:22 | 07:21 | 78 | 167 | 10 | EXT |  | 0.89 | (c)
71354.908 | 3.888 | 3.878 | -7.752 | -7.762 | -1015 | -911 | -917 | 819 | 3878 | 6417 |  | CORR | CIGR | 04:13 | 04:30 | 04:29 | 35 | 196 | 10 | EXT |  | 0.89 | (c)
71355.07 | 4.05 | 3.977 | -7.59 | -7.663 | 189 | 361 | 398 | 189 | 3977 | 6417 |  | CORR | GENE | 07:28 | 07:56 | 08:01 | 98 | 417 | 11 | EXT |  | 0.89 | (c)
71370.635 | 7.975 | 7.949 | -1.425 | -1.451 | -2135 | -2071 | -2062 | 1989 | 1407 | 6418 |  | CORR | CIGR | 04:60 | 05:10 | 05:12 | 44 | 146 | 11 | EXT | Аномалия находится на упругопластическом изгибе: R=511 D, максимальное растяжение на 11.5 час. | 0.89 | (c)
71371.547 | 8.887 | 8.868 | -0.513 | -0.532 | -1443 | -1307 | -1317 | 1191 | 498 | 6418 |  | CORR | CIGR | 06:52 | 07:14 | 07:12 | 34 | 252 | 13 | EXT | Аномалия находится на упругопластическом изгибе: R=486 D, максимальное растяжение на 11.5 час. | 0.89 | (c)
71371.568 | 8.908 | 8.874 | -0.492 | -0.526 | -810 | -623 | -500 | 190 | 475 | 6418 |  | CORR | GENE | 08:34 | 09:04 | 09:24 | 51 | 620 | 10 | EXT | Аномалия находится на упругопластическом изгибе: R=486 D, максимальное растяжение на 11.5 час. | 0.89 | (c)
71372.06 | 0 | 0 | -11.305 | -11.305 | 2047 | -1969 | -2140 | 1865 | 0 | 6419 | Смещение кромок | GWAN |  | 06:06 | 07:18 | 06:51 | 0 | 548 | 16 | EXT | Смещение кромок Наружу Величина смещения - 2.5 мм. Аномалия находится на упругопластическом изгибе: R=468 D, максимальное растяжение на 11.5 час. |  | (c)
71372.155 | 0.095 | 0.039 | -11.21 | -11.266 | -895 | -549 | -576 | 257 | 39 | 6419 |  | CORR | GENE | 10:11 | 11:07 | 11:03 | 120 | 639 | 12 | EXT | Аномалия находится на упругопластическом изгибе: R=460 D, максимальное растяжение на 11.5 час. | 0.9 | (c)
71372.612 | 0.552 | 0.483 | -10.753 | -10.822 | 1615 | 2098 | 1985 | 1615 | 483 | 6419 |  | CORR | GENE | 04:56 | 06:14 | 05:56 | 253 | 740 | 12 | EXT | Аномалия находится на упругопластическом изгибе: R=443 D, максимальное растяжение на 11.5 час. | 0.92 | (c)
71375.388 | 3.328 | 3.083 | -7.977 | -8.222 | 1913 | 2088 | 2143 | 1913 | 3083 | 6419 |  | DENT | GENE | 05:45 | 06:13 | 06:22 | 424 | 459 | 0.5 | N/A | Глубина вмятины: 7 мм (0,5%). Линейка: 42 см в (308 см; 06:13 ч:мин) Аномалия находится на упругопластическом изгибе. |  | (c)
71375.394 | 3.334 | 3.324 | -7.971 | -7.981 | 1285 | 1414 | 1433 | 1285 | 3324 | 6419 |  | CORR | CIGR | 04:03 | 04:24 | 04:27 | 26 | 296 | 10 | EXT | Аномалия находится на упругопластическом изгибе: R=375 D, максимальное растяжение на 11.8 час. | 0.89 | (c)
71395.761 | 0.871 | 0.85 | -10.389 | -10.41 | -534 | -494 | -489 | 444 | 850 | 6421а |  | CORR | GENE | 03:55 | 04:01 | 04:02 | 58 | 90 | 10 | EXT |  | 0.89 | (c)
71397.745 | 2.855 | 0.721 | -8.405 | -10.539 | 46 | 63 | 116 | 46 | 721 | 6421а |  | CORR | GENE | 05:29 | 05:31 | 05:40 | 2548 | 140 | 10 | EXT |  | 0.97 | (c)
71399.304 | 4.414 | 4.354 | -6.846 | -6.906 | -373 | 282 | 405 | 0 | 4354 | 6421а |  | CORR | GENE | 04:21 | 06:07 | 06:27 | 79 | 1557 | 15 | EXT |  | 0.89 | (c)
71406.15 | 0 | -0.042 | -1.505 | -1.547 | -324 | 109 | -85 | 0 |  | 6421б | Нарушение формы кольцевого шва | GWAN |  | 02:40 | 03:50 | 03:18 | 0 | 478 |  | EXT | Нарушение формы кольцевого шва |  | (c)
71406.15 | 0 | -0.029 | -1.505 | -1.534 | 547 | 701 | 747 | 547 |  | 6421б | Нарушение формы кольцевого шва | GWAN |  | 05:00 | 05:25 | 05:33 | 0 | 400 |  | EXT | Нарушение формы кольцевого шва |  | (c)
71407.655 | 0 | -0.032 | -10.33 | -10.362 | 2212 | -2118 | -2151 | 2052 |  | 6422а | Коррозия на шве | GWAN | GENE | 01:52 | 02:13 | 02:08 | 56 | 196 | 13 | N/A | Коррозия на шве |  | (c)
71410.824 | 3.169 | 3.151 | -7.161 | -7.179 | -1445 | -1369 | -1380 | 1314 | 3151 | 6422а |  | CORR | CIGR | 04:02 | 04:14 | 04:12 | 46 | 132 | 10 | EXT |  | 0.89 | (c)
71417.985 | 0 | -0.031 | -11.25 | -11.281 | -44 | 749 | 421 | 0 |  | 6423 | Нарушение формы кольцевого шва | GWAN |  | 04:13 | 06:21 | 05:28 | 0 | 930 |  | EXT | Нарушение формы кольцевого шва |  | (c)
71440.485 | 0 | -0.02 | -11.07 | -11.09 | -240 | -105 | -99 | 0 |  | 6425 | Нарушение формы кольцевого шва | GWAN |  | 07:19 | 07:41 | 07:42 | 0 | 284 |  | EXT | Нарушение формы кольцевого шва |  | (c)
71462.545 | 0 | -0.04 | -11.645 | -11.685 | -1484 | -1197 | -911 | 337 |  | 6427 | Нарушение формы кольцевого шва | GWAN |  | 04:31 | 05:17 | 06:04 | 0 | 1147 |  | EXT | Нарушение формы кольцевого шва |  | (c)
71472.95 | 10.405 | 10.391 | -1.24 | -1.254 | -1504 | -1308 | -1377 | 1249 | 1208 | 6427 |  | CORR | CIGR | 04:28 | 04:60 | 04:48 | 46 | 255 | 12 | EXT |  | 0.89 | (c)
71474.271 | 0.081 | 0.048 | -11.309 | -11.342 | 311 | 477 | 473 | 311 | 48 | 6428 |  | CORR | GENE | 07:29 | 07:56 | 07:55 | 72 | 324 | 12 | EXT |  | 0.89 | (c)
71474.589 | 0.399 | 0.389 | -10.991 | -11.001 | -615 | -557 | -554 | 493 | 389 | 6428 |  | CORR | CIGR | 04:59 | 05:09 | 05:09 | 33 | 122 | 12 | EXT |  | 0.89 | (c)
71474.849 | 0.659 | 0.635 | -10.731 | -10.755 | -749 | -691 | -656 | 562 | 635 | 6428 |  | CORR | GENE | 04:38 | 04:47 | 04:53 | 67 | 187 | 12 | EXT |  | 0.89 | (c)
71494.952 | 9.372 | 9.331 | -2.043 | -2.084 | 309 | 424 | 418 | 309 | 1889 | 6429 |  | CORR | GENE | 05:28 | 05:47 | 05:46 | 195 | 219 | 11 | EXT |  | 0.91 | (c)
71496.088 | 10.508 | 10.118 | -0.907 | -1.297 | 350 | 389 | 403 | 350 | 831 | 6429 |  | CORR | GENE | 05:35 | 05:41 | 05:43 | 466 | 106 | 10 | EXT |  | 0.94 | (c)
71496.748 | 11.168 | 10.989 | -0.247 | -0.426 | 354 | 379 | 375 | 354 | 193 | 6429 |  | CORR | AXGR | 05:36 | 05:40 | 05:39 | 233 | 40 | 14 | EXT |  | 0.92 | (c)
71496.916 | 11.336 | 11.271 | -0.079 | -0.144 | 390 | 403 | 404 | 390 | 12 | 6429 |  | CORR | AXGR | 05:41 | 05:44 | 05:44 | 132 | 28 | 12 | EXT |  | 0.9 | (c)
71496.922 | 11.342 | 11.321 | -0.073 | -0.094 | 236 | 301 | 303 | 236 | 58 | 6429 |  | CORR | CIGR | 05:17 | 05:27 | 05:27 | 36 | 133 | 11 | EXT |  | 0.89 | (c)
71502.386 | 5.391 | 5.369 | -5.934 | -5.956 | -791 | -731 | -730 | 668 | 5369 | 6430 |  | CORR | CIGR | 05:31 | 05:41 | 05:41 | 38 | 122 | 10 | EXT |  | 0.89 | (c)
71508.251 | 11.256 | 11.221 | -0.069 | -0.104 | -501 | -418 | -361 | 220 | 9 | 6430 |  | CORR | GENE | 06:18 | 06:31 | 06:41 | 95 | 282 | 12 | EXT |  | 0.89 | (c)
71508.32 | 0 | -0.054 | -11.64 | -11.694 | 972 | 1304 | 1222 | 972 | 0 | 6431 | Подгиб кромки со смещением | GWAN |  | 02:43 | 03:36 | 03:23 | 0 | 500 | 25 | EXT | Подгиб кромки со смещением Величина смещения - 3.9 мм. |  | (c)
71517.118 | 8.798 | 8.72 | -2.842 | -2.92 | 129 | 415 | 422 | 129 | 2787 | 6431 |  | CORR | GENE | 00:27 | 01:13 | 01:14 | 133 | 587 | 11 | EXT |  | 0.9 | (c)
71517.156 | 8.836 | 8.722 | -2.804 | -2.918 | 1266 | -2135 | 2151 | 1266 | 2731 | 6431 |  | CORR | GENE | 03:30 | 06:21 | 05:53 | 187 | 1770 | 11 | EXT |  | 0.91 | (c)
71524.541 | 4.581 | 4.54 | -7.039 | -7.08 | 1222 | 1658 | 1522 | 1222 | 4540 | 6432 |  | CORR | GENE | 05:37 | 06:48 | 06:26 | 98 | 601 | 12 | EXT |  | 0.89 | (c)
71526.462 | 6.502 | 6.484 | -5.118 | -5.136 | 623 | 668 | 683 | 623 | 5089 | 6432 |  | CORR | CIGR | 04:01 | 04:08 | 04:11 | 47 | 120 | 10 | EXT |  | 0.89 | (c)
71527.442 | 7.482 | 7.352 | -4.138 | -4.268 | 1542 | 1563 | 1606 | 1542 | 4009 | 6432 |  | CORR | GENE | 06:29 | 06:33 | 06:39 | 259 | 129 | 12 | EXT |  | 0.92 | (c)
71527.806 | 7.846 | 7.758 | -3.774 | -3.862 | 1300 | 1504 | 1485 | 1300 | 3415 | 6432 |  | CORR | GENE | 05:50 | 06:23 | 06:20 | 447 | 371 | 14 | EXT |  | 0.96 | (c)
71528.422 | 8.462 | 8.448 | -3.158 | -3.172 | 1377 | 1434 | 1433 | 1377 | 3139 | 6432 |  | CORR | CIGR | 06:03 | 06:12 | 06:11 | 33 | 111 | 11 | EXT |  | 0.89 | (c)
71528.852 | 8.892 | 8.84 | -2.728 | -2.78 | 1569 | 1588 | 1585 | 1569 | 2503 | 6432 |  | CORR | AXGR | 06:34 | 06:37 | 06:36 | 277 | 32 | 10 | EXT |  | 0.92 | (c)
71529.304 | 9.344 | 9.223 | -2.276 | -2.397 | 1112 | 1186 | 1386 | 1112 | 2267 | 6432 |  | CORR | GENE | 05:20 | 05:32 | 06:04 | 130 | 548 | 13 | EXT |  | 0.9 | (c)
71530.74 | 10.78 | 10.656 | -0.84 | -0.964 | 1235 | 1396 | 1357 | 1235 | 741 | 6432 |  | CORR | GENE | 05:40 | 06:06 | 05:59 | 223 | 245 | 11 | EXT |  | 0.91 | (c)
71539.556 | 7.976 | 7.957 | -3.634 | -3.653 | 2034 | 2145 | 2131 | 2034 | 3611 | 6433 |  | CORR | CIGR | 06:31 | 06:49 | 06:46 | 42 | 194 | 10 | EXT |  | 0.89 | (c)
71543.19 | 0 | -0.043 | -11.34 | -11.383 | -363 | -165 | -132 | 0 |  | 6434 | Нарушение формы кольцевого шва | GWAN |  | 01:30 | 02:01 | 02:07 | 0 | 462 |  | EXT | Нарушение формы кольцевого шва |  | (c)
71543.22 | 0.03 | 0.027 | -11.31 | -11.313 | 1470 | 1556 | 1556 | 1470 | 27 | 6434 |  | CORR | CIGR | 06:25 | 06:39 | 06:39 | 46 | 171 | 11 | EXT |  | 0.89 | (c)
71543.241 | 0.051 | 0.013 | -11.289 | -11.327 | 1255 | 1310 | 1292 | 1255 | 13 | 6434 |  | CORR | GENE | 05:51 | 05:60 | 05:57 | 154 | 73 | 14 | EXT |  | 0.9 | (c)
71543.747 | 0.557 | 0.403 | -10.783 | -10.937 | 1046 | 1211 | 1236 | 1046 | 403 | 6434 |  | CORR | GENE | 05:17 | 05:44 | 05:48 | 172 | 379 | 11 | EXT |  | 0.9 | (c)
71544.418 | 1.228 | 1.194 | -10.112 | -10.146 | 1340 | 1468 | 1447 | 1340 | 1194 | 6434 |  | CORR | GENE | 06:04 | 06:25 | 06:22 | 71 | 213 | 13 | EXT |  | 0.89 | (c)
71553.687 | 10.497 | 10.466 | -0.843 | -0.874 | 1444 | 1546 | 1524 | 1444 | 815 | 6434 |  | CORR | GENE | 06:21 | 06:38 | 06:34 | 59 | 158 | 12 | EXT |  | 0.89 | (c)
71554.53 | 0 | -0.01 | -11.315 | -11.325 | 1695 | 1869 | -1900 | 1034 |  | 6435 | Нарушение формы кольцевого шва | GWAN |  | 04:24 | 04:52 | 06:44 | 0 | 1732 |  | EXT | Нарушение формы кольцевого шва |  | (c)
71558.863 | 4.333 | 4.321 | -6.982 | -6.994 | -2197 | -2163 | -2156 | 2114 | 4321 | 6435 |  | CORR | CIGR | 05:56 | 06:01 | 06:03 | 35 | 83 | 10 | EXT |  | 0.89 | (c)
71561.362 | 6.832 | 6.475 | -4.483 | -4.84 | 2219 | -2209 | -2214 | 2186 | 4297 | 6435 |  | CORR | GENE | 05:49 | 05:54 | 05:53 | 543 | 56 | 10 | EXT |  | 0.94 | (c)
71561.97 | 7.44 | 7.32 | -3.875 | -3.995 | 2186 | -2217 | -2153 | 2032 | 3859 | 6435 |  | CORR | GENE | 05:43 | 05:53 | 06:03 | 136 | 243 | 10 | EXT |  | 0.9 | (c)
71569.144 | 3.299 | 3.15 | -8.041 | -8.19 | -884 | -807 | -758 | 632 | 3150 | 6436 |  | DENT | GENE | 06:29 | 06:41 | 06:49 | 297 | 252 | 0.3 | N/A | Глубина вмятины: 4 мм (0,3%). Линейка: 30 см в (315 см; 06:41 ч:мин) |  | (c)
71577.185 | 0 | -0.039 | -11.625 | -11.664 | -1936 | -950 | -1370 | 803 |  | 6437 | Нарушение формы кольцевого шва | GWAN |  | 00:23 | 03:02 | 01:54 | 0 | 1133 |  | EXT | Нарушение формы кольцевого шва |  | (c)
71580.465 | 3.28 | 3.272 | -8.345 | -8.353 | -275 | -240 | -237 | 200 | 3272 | 6437 |  | CORR | CIGR | 04:51 | 04:57 | 04:57 | 24 | 75 | 10 | EXT |  | 0.89 | (c)
71582.676 | 5.491 | 5.41 | -6.134 | -6.215 | 322 | 445 | 461 | 322 | 5410 | 6437 |  | CORR | GENE | 06:27 | 06:47 | 06:50 | 105 | 277 | 15 | EXT |  | 0.9 | (c)
71583.094 | 5.909 | 5.898 | -5.716 | -5.727 | 545 | 587 | 583 | 545 | 5704 | 6437 |  | CORR | CIGR | 07:03 | 07:10 | 07:09 | 23 | 76 | 10 | EXT |  | 0.89 | (c)
71585.098 | 7.913 | 7.872 | -3.712 | -3.753 | 353 | 362 | 363 | 353 | 3667 | 6437 |  | CORR | AXGR | 06:32 | 06:34 | 06:34 | 86 | 21 | 10 | EXT |  | 0.89 | (c)
71586.676 | 9.491 | 9.479 | -2.134 | -2.146 | 353 | 404 | 401 | 353 | 2125 | 6437 |  | CORR | CIGR | 06:32 | 06:40 | 06:40 | 21 | 97 | 12 | EXT |  | 0.89 | (c)
71589.909 | 1.099 | 1.03 | -10.266 | -10.335 | -339 | -256 | -236 | 133 | 1030 | 6438 |  | CORR | GENE | 06:53 | 07:07 | 07:10 | 140 | 206 | 10 | EXT |  | 0.9 | (c)
71590.075 | 1.265 | 1.247 | -10.1 | -10.118 | -788 | -754 | -690 | 593 | 1247 | 6438 |  | CORR | GENE | 05:41 | 05:46 | 05:57 | 54 | 194 | 10 | EXT |  | 0.89 | (c)
71600.175 | 0 | -0.044 | -11.56 | -11.604 | -666 | -489 | 64 | 0 |  | 6439 | Нарушение формы кольцевого шва | GWAN |  | 01:49 | 02:17 | 03:46 | 0 | 1459 |  | EXT | Нарушение формы кольцевого шва |  | (c)
71606.838 | 6.663 | 6.579 | -4.897 | -4.981 | 772 | 837 | 964 | 772 | 4753 | 6439 |  | CORR | GENE | 05:41 | 05:51 | 06:12 | 228 | 385 | 10 | EXT |  | 0.91 | (c)
71623.317 | 11.582 | 11.531 | -0.148 | -0.199 | -564 | -454 | -470 | 375 | 119 | 6440 |  | CORR | GENE | 04:31 | 04:49 | 04:46 | 80 | 190 | 12 | EXT |  | 0.89 | (c)
71623.321 | 11.586 | 11.559 | -0.144 | -0.171 | -256 | 163 | 91 | 0 | 30 | 6440 |  | CORR | GENE | 05:21 | 06:29 | 06:17 | 141 | 694 | 14 | EXT |  | 0.9 | (c)
71623.465 | 0 | -0.013 | -11.39 | -11.403 | -37 | 236 | 273 | 0 |  | 6441 | Нарушение формы кольцевого шва | GWAN |  | 04:56 | 05:40 | 05:46 | 0 | 620 |  | EXT | Нарушение формы кольцевого шва |  | (c)
71634.855 | 0 | -0.018 | -11.63 | -11.648 | -2107 | -1944 | -1848 | 1589 |  | 6442 | Нарушение формы кольцевого шва | GWAN |  | 05:31 | 05:57 | 06:13 | 0 | 518 |  | EXT | Нарушение формы кольцевого шва |  | (c)
71634.924 | 0.069 | 0.032 | -11.561 | -11.598 | 2056 | -2172 | 2219 | 2056 | 32 | 6442 |  | CORR | GENE | 04:43 | 05:20 | 05:09 | 58 | 326 | 12 | EXT |  | 0.89 | (c)
71643.812 | 8.957 | 8.928 | -2.673 | -2.702 | -1980 | -1909 | -1912 | 1843 | 2659 | 6442 |  | CORR | CIGR | 05:51 | 06:03 | 06:02 | 43 | 137 | 10 | EXT |  | 0.89 | (c)
71643.899 | 9.044 | 9.027 | -2.586 | -2.603 | -1870 | -1791 | -1783 | 1696 | 2569 | 6442 |  | CORR | CIGR | 06:09 | 06:22 | 06:23 | 34 | 173 | 13 | EXT |  | 0.89 | (c)
71657.865 | 0 | -0.043 | -11.245 | -11.288 | -697 | 438 | 32 | 0 |  | 6444 | Нарушение формы кольцевого шва | GWAN |  | 00:18 | 03:21 | 02:16 | 0 | 1458 |  | EXT | Нарушение формы кольцевого шва |  | (c)
71657.865 | 0 | -0.06 | -11.245 | -11.305 | 1221 | 1438 | 1763 | 1221 |  | 6444 | Нарушение формы кольцевого шва | GWAN |  | 05:27 | 06:02 | 06:55 | 0 | 1083 |  | EXT | Нарушение формы кольцевого шва |  | (c)
71663.678 | 5.813 | 5.705 | -5.432 | -5.54 | 1361 | 1412 | 1406 | 1361 | 5207 | 6444 |  | CORR | GENE | 05:50 | 05:58 | 05:57 | 333 | 89 | 10 | EXT |  | 0.92 | (c)
71669.11 | 0 | -0.041 | -11.265 | -11.306 | -1366 | -1309 | -1138 | 910 |  | 6445 | Нарушение формы кольцевого шва | GWAN |  | 02:16 | 02:25 | 02:53 | 0 | 456 |  | EXT | Нарушение формы кольцевого шва |  | (c)
71669.11 | 0 | -0.026 | -11.265 | -11.291 | 1030 | 1251 | 1382 | 1030 |  | 6445 | Нарушение формы кольцевого шва | GWAN |  | 08:43 | 09:18 | 09:40 | 0 | 704 |  | EXT | Нарушение формы кольцевого шва |  | (c)
71680.375 | 0 | -0.008 | -11.315 | -11.323 | 711 | 1264 | 1185 | 711 |  | 6446 | Нарушение формы кольцевого шва | GWAN |  | 04:34 | 06:03 | 05:50 | 0 | 948 |  | EXT | Нарушение формы кольцевого шва |  | (c)
71703.165 | 0 | -0.046 | -11.335 | -11.381 | -2022 | -1700 | -1504 | 986 |  | 6448 | Нарушение формы кольцевого шва | GWAN |  | 03:09 | 04:01 | 04:33 | 0 | 1035 |  | EXT | Нарушение формы кольцевого шва |  | (c)
71703.165 | 0 | -0.044 | -11.335 | -11.379 | -34 | 375 | 916 | 0 |  | 6448 | Нарушение формы кольцевого шва | GWAN |  | 08:30 | 09:36 | 11:03 | 0 | 1901 |  | EXT | Нарушение формы кольцевого шва |  | (c)
71708.253 | 5.088 | 5.077 | -6.247 | -6.258 | -1042 | -992 | -993 | 944 | 5077 | 6448 |  | CORR | CIGR | 05:47 | 05:55 | 05:55 | 21 | 98 | 10 | EXT |  | 0.89 | (c)
71710.296 | 7.131 | 7.077 | -4.204 | -4.258 | -933 | -696 | -704 | 476 | 4157 | 6448 |  | CORR | GENE | 06:05 | 06:43 | 06:42 | 101 | 457 | 10 | EXT |  | 0.89 | (c)
71714.542 | 0.042 | 0.019 | -11.333 | -11.356 | 1357 | 1450 | 1518 | 1357 | 19 | 6449 |  | CORR | GENE | 07:48 | 08:03 | 08:14 | 72 | 322 | 15 | EXT |  | 0.89 | (c)
71720.099 | 5.599 | 5.591 | -5.776 | -5.784 | 1377 | 1443 | 1429 | 1377 | 5591 | 6449 |  | CORR | CIGR | 07:52 | 08:02 | 07:60 | 22 | 104 | 10 | EXT |  | 0.89 | (c)
71720.462 | 5.962 | 5.923 | -5.413 | -5.452 | 1350 | 1421 | 1408 | 1350 | 5398 | 6449 |  | CORR | GENE | 07:47 | 07:59 | 07:57 | 54 | 115 | 14 | EXT |  | 0.89 | (c)
71723.74 | 9.24 | 9.23 | -2.135 | -2.145 | 851 | 876 | 874 | 851 | 2126 | 6449 |  | CORR | CIGR | 06:27 | 06:31 | 06:30 | 19 | 45 | 10 | EXT |  | 0.89 | (c)
71737.1 | 0 | -0.034 | -11.415 | -11.449 | 1214 | 1477 | 1522 | 1214 |  | 6451 | Нарушение формы кольцевого шва | GWAN |  | 08:44 | 09:26 | 09:33 | 0 | 616 |  | EXT | Нарушение формы кольцевого шва |  | (c)
71737.251 | 0.151 | 0.136 | -11.264 | -11.279 | -41 | 11 | 15 | 0 | 136 | 6451 |  | CORR | CIGR | 05:21 | 05:29 | 05:30 | 38 | 112 | 10 | EXT |  | 0.89 | (c)
71739.094 | 1.994 | 1.969 | -9.421 | -9.446 | 314 | 414 | 388 | 314 | 1969 | 6451 |  | CORR | CIGR | 06:18 | 06:35 | 06:30 | 42 | 147 | 10 | EXT |  | 0.89 | (c)
71739.28 | 2.18 | 2.171 | -9.235 | -9.244 | -119 | -87 | -82 | 45 | 2171 | 6451 |  | CORR | CIGR | 05:09 | 05:14 | 05:15 | 26 | 74 | 11 | EXT |  | 0.89 | (c)
71740.383 | 3.283 | 3.263 | -8.132 | -8.152 | 315 | 489 | 440 | 315 | 3263 | 6451 |  | CORR | GENE | 06:19 | 06:47 | 06:39 | 54 | 250 | 11 | EXT |  | 0.89 | (c)
71740.47 | 3.37 | 3.329 | -8.045 | -8.086 | -184 | -16 | -12 | 0 | 3329 | 6451 |  | CORR | GENE | 04:58 | 05:25 | 05:26 | 78 | 345 | 15 | EXT |  | 0.89 | (c)
71740.77 | 3.67 | 3.661 | -7.745 | -7.754 | 482 | 524 | 525 | 482 | 3661 | 6451 |  | CORR | CIGR | 06:46 | 06:52 | 06:53 | 19 | 86 | 10 | EXT |  | 0.89 | (c)
71745.256 | 8.156 | 8.123 | -3.259 | -3.292 | -19 | 173 | 205 | 0 | 3162 | 6451 |  | CORR | GENE | 05:25 | 05:56 | 06:01 | 130 | 447 | 10 | EXT |  | 0.9 | (c)
71745.578 | 8.478 | 8.455 | -2.937 | -2.96 | 218 | 513 | 402 | 218 | 2908 | 6451 |  | CORR | GENE | 06:03 | 06:51 | 06:33 | 52 | 369 | 12 | EXT |  | 0.89 | (c)
71748.515 | 0 | -0.018 | -11.585 | -11.603 | 823 | 1256 | 1110 | 823 |  | 6452 | Нарушение формы кольцевого шва | GWAN |  | 05:19 | 06:29 | 06:05 | 0 | 574 |  | EXT | Нарушение формы кольцевого шва |  | (c)
71760.1 | 0 | -0.029 | -11.265 | -11.294 | -680 | 881 | 183 | 0 |  | 6453 | Нарушение формы кольцевого шва | GWAN |  | 08:14 | 00:26 | 10:33 | 0 | 1726 |  | EXT | Нарушение формы кольцевого шва |  | (c)
71760.1 | 0 | -0.024 | -11.265 | -11.289 | 2092 | -1976 | -2079 | 1788 |  | 6453 | Нарушение формы кольцевого шва | GWAN |  | 03:41 | 04:44 | 04:28 | 0 | 582 |  | EXT | Нарушение формы кольцевого шва |  | (c)
71764.778 | 4.678 | 4.517 | -6.587 | -6.748 | -1851 | -1734 | -1729 | 1607 | 4517 | 6453 |  | CORR | GENE | 05:05 | 05:24 | 05:24 | 259 | 244 | 10 | EXT |  | 0.91 | (c)
71767.072 | 6.972 | 6.874 | -4.293 | -4.391 | -1813 | -1617 | -1431 | 1049 | 4253 | 6453 |  | CORR | GENE | 05:11 | 05:42 | 06:12 | 138 | 764 | 11 | EXT |  | 0.9 | (c)
71767.239 | 7.139 | 7.119 | -4.126 | -4.146 | -1444 | -1195 | -1203 | 962 | 4044 | 6453 |  | CORR | GENE | 06:10 | 06:50 | 06:49 | 102 | 482 | 11 | EXT |  | 0.89 | (c)
71771.365 | 0 | -0.046 | -11.4 | -11.446 | -2096 | 305 | -756 | 585 |  | 6454 | Нарушение формы кольцевого шва | GWAN |  | 07:21 | 01:48 | 10:57 | 0 | 2680 |  | EXT | Нарушение формы кольцевого шва |  | (c)
71771.365 | 0 | -0.041 | -11.4 | -11.441 | 1425 | 1926 | 1745 | 1425 |  | 6454 | Нарушение формы кольцевого шва | GWAN |  | 04:49 | 06:10 | 05:41 | 0 | 640 |  | EXT | Нарушение формы кольцевого шва |  | (c)
71771.484 | 0.119 | 0.052 | -11.281 | -11.348 | 1907 | 2088 | -2082 | 1610 | 52 | 6454 |  | CORR | GENE | 06:07 | 06:36 | 07:23 | 85 | 944 | 11 | EXT |  | 0.89 | (c)
71771.922 | 0.557 | 0.513 | -10.843 | -10.887 | 1947 | -2177 | -2161 | 1809 | 513 | 6454 |  | CORR | GENE | 06:14 | 07:08 | 07:10 | 79 | 705 | 13 | EXT |  | 0.89 | (c)
71782.977 | 0.212 | 0.09 | -11.393 | -11.515 | 508 | 611 | 657 | 508 | 90 | 6455 |  | CORR | GENE | 05:50 | 06:06 | 06:14 | 132 | 297 | 10 | EXT |  | 0.9 | (c)
71783.513 | 0.748 | 0.732 | -10.857 | -10.873 | 495 | 703 | 626 | 495 | 732 | 6455 |  | CORR | CIGR | 05:48 | 06:21 | 06:09 | 38 | 262 | 10 | EXT |  | 0.89 | (c)
71785.938 | 3.173 | 3.157 | -8.432 | -8.448 | 496 | 724 | 685 | 496 | 3157 | 6455 |  | CORR | GENE | 05:48 | 06:25 | 06:18 | 68 | 378 | 12 | EXT |  | 0.89 | (c)
71786.278 | 3.513 | 3.455 | -8.092 | -8.15 | 594 | 696 | 764 | 594 | 3455 | 6455 |  | CORR | GENE | 06:04 | 06:20 | 06:31 | 100 | 340 | 13 | EXT |  | 0.89 | (c)
71786.809 | 4.044 | 3.948 | -7.561 | -7.657 | 616 | 817 | 784 | 616 | 3948 | 6455 |  | CORR | GENE | 06:07 | 06:40 | 06:34 | 132 | 338 | 11 | EXT |  | 0.9 | (c)
71786.957 | 4.192 | 4.138 | -7.413 | -7.467 | 417 | 606 | 640 | 417 | 4138 | 6455 |  | CORR | GENE | 05:35 | 06:05 | 06:11 | 259 | 446 | 14 | EXT |  | 0.93 | (c)
71794.37 | 0 | -0.035 | -11.22 | -11.255 | -1385 | 1490 | 294 | 0 |  | 6456 | Нарушение формы кольцевого шва | GWAN |  | 05:09 | 00:53 | 09:40 | 0 | 3358 |  | EXT | Нарушение формы кольцевого шва |  | (c)
71805.59 | 0 | -0.034 | -11.475 | -11.509 | 1330 | 385 | -1092 | 0 |  | 6457 | Нарушение формы кольцевого шва | GWAN |  | 03:28 | 00:55 | 08:57 | 0 | 4078 |  | EXT | Нарушение формы кольцевого шва |  | (c)
71817.065 | 0 | -0.016 | -11.535 | -11.551 | 1564 | 1719 | 1766 | 1564 |  | 6458 | Нарушение формы кольцевого шва | GWAN |  | 07:38 | 08:03 | 08:11 | 0 | 404 |  | EXT | Нарушение формы кольцевого шва |  | (c)
71817.184 | 0.119 | 0.106 | -11.416 | -11.429 | 615 | 816 | 738 | 615 | 106 | 6458 |  | CORR | GENE | 05:05 | 05:38 | 05:25 | 73 | 246 | 13 | EXT |  | 0.89 | (c)
71847.996 | 8.101 | 7.861 | -3.459 | -3.699 | 506 | 615 | 628 | 506 | 3308 | 6460 |  | DENT | GENE | 04:54 | 05:11 | 05:14 | 391 | 244 | 0.3 | N/A | Глубина вмятины: 4 мм (0,3%). Линейка: 39 см в (786 см; 05:11 ч:мин) |  | (c)
71851.263 | 11.368 | 11.319 | -0.192 | -0.241 | 1191 | 1344 | 1316 | 1191 | 165 | 6460 |  | CORR | GENE | 06:44 | 07:09 | 07:05 | 76 | 250 | 10 | EXT |  | 0.89 | (c)
71851.455 | 0 | -0.027 | -11.32 | -11.347 | -1401 | -1302 | -1019 | 637 |  | 6461 | Нарушение формы кольцевого шва | GWAN |  | 04:55 | 05:11 | 05:56 | 0 | 764 |  | EXT | Нарушение формы кольцевого шва |  | (c)
71862.775 | 0 | -0.028 | -11.615 | -11.643 | 1101 | 1516 | 1495 | 1101 |  | 6462 | Нарушение формы кольцевого шва | GWAN |  | 03:47 | 04:54 | 04:51 | 0 | 788 |  | EXT | Нарушение формы кольцевого шва |  | (c)
71862.775 | 0 | -0.023 | -11.615 | -11.638 | -1552 | -1350 | -1373 | 1195 |  | 6462 | Нарушение формы кольцевого шва | GWAN |  | 08:39 | 09:12 | 09:08 | 0 | 357 |  | EXT | Нарушение формы кольцевого шва |  | (c)
71897.275 | 0.03 | 0.012 | -10.615 | -10.633 | -794 | -611 | -611 | 427 | 12 | 6465а |  | CORR | GENE | 06:53 | 07:22 | 07:22 | 62 | 367 | 14 | EXT |  | 0.89 | (c)
71900.373 | 3.128 | 3.112 | -7.517 | -7.533 | -965 | -916 | -882 | 799 | 3112 | 6465а |  | CORR | CIGR | 06:25 | 06:33 | 06:39 | 31 | 167 | 10 | EXT |  | 0.89 | (c)
71902.741 | 5.496 | 5.375 | -5.149 | -5.27 | -395 | -248 | -262 | 129 | 5092 | 6465а |  | CORR | GENE | 07:57 | 08:21 | 08:19 | 178 | 266 | 11 | EXT |  | 0.9 | (c)
71904.086 | 6.841 | 6.832 | -3.804 | -3.813 | -411 | -380 | -376 | 340 | 3793 | 6465а |  | CORR | CIGR | 07:55 | 07:60 | 08:00 | 20 | 71 | 10 | EXT |  | 0.89 | (c)
71907.879 | 10.634 | 10.498 | -0.011 | -0.147 | -843 | -427 | -380 | 0 | 6 | 6465а |  | CORR | GENE | 06:45 | 07:52 | 07:60 | 141 | 925 | 15 | EXT |  | 0.9 | (c)
71908.095 | 0.205 | 0.108 | -11.37 | -11.467 | 2074 | -2167 | 2220 | 2074 | 108 | 6466 |  | CORR | GENE | 08:11 | 08:46 | 08:34 | 126 | 291 | 12 | EXT |  | 0.9 | (c)
71908.099 | 0.209 | 0.196 | -11.366 | -11.379 | 1684 | 1777 | 1817 | 1684 | 196 | 6466 |  | CORR | GENE | 07:08 | 07:23 | 07:29 | 86 | 266 | 11 | EXT |  | 0.89 | (c)
71908.837 | 0.947 | 0.862 | -10.628 | -10.713 | 137 | 387 | 371 | 137 | 862 | 6466 |  | CORR | GENE | 02:58 | 03:39 | 03:36 | 118 | 469 | 11 | EXT |  | 0.89 | (c)
71909.216 | 1.326 | 1.251 | -10.249 | -10.324 | 1301 | 1919 | 1736 | 1301 | 1251 | 6466 |  | CORR | GENE | 06:06 | 07:46 | 07:16 | 203 | 869 | 12 | EXT |  | 0.91 | (c)
71910.138 | 2.248 | 2.168 | -9.327 | -9.407 | 693 | 1696 | 1279 | 693 | 2168 | 6466 |  | CORR | GENE | 04:28 | 07:10 | 06:03 | 149 | 1171 | 13 | EXT |  | 0.9 | (c)
71910.316 | 2.426 | 2.386 | -9.149 | -9.189 | 796 | 1258 | 1318 | 796 | 2386 | 6466 |  | CORR | GENE | 04:45 | 05:59 | 06:09 | 127 | 1044 | 13 | EXT |  | 0.9 | (c)
71910.945 | 3.055 | 2.982 | -8.52 | -8.593 | 731 | 998 | 1355 | 731 | 2982 | 6466 |  | CORR | GENE | 04:34 | 05:17 | 06:15 | 141 | 1249 | 14 | EXT |  | 0.9 | (c)
71911.604 | 3.714 | 3.689 | -7.861 | -7.886 | 1519 | 1738 | 1740 | 1519 | 3689 | 6466 |  | CORR | GENE | 06:41 | 07:17 | 07:17 | 87 | 442 | 11 | EXT |  | 0.89 | (c)
71911.819 | 3.929 | 3.853 | -7.646 | -7.722 | 684 | 1526 | 1178 | 684 | 3853 | 6466 |  | CORR | GENE | 04:27 | 06:43 | 05:46 | 160 | 989 | 12 | EXT |  | 0.9 | (c)
71919.465 | 0 | -0.013 | -11.66 | -11.673 | 2087 | -1978 | -2080 | 1787 |  | 6467 | Нарушение формы кольцевого шва | GWAN |  | 05:35 | 06:39 | 06:23 | 0 | 587 |  | EXT | Нарушение формы кольцевого шва |  | (c)
71919.53 | 0.065 | 0.036 | -11.595 | -11.624 | -1592 | -1509 | -1305 | 1018 | 36 | 6467 |  | CORR | GENE | 07:41 | 07:55 | 08:28 | 79 | 575 | 13 | EXT |  | 0.89 | (c)
71926.625 | 7.16 | 7.07 | -4.5 | -4.59 | 2083 | 2177 | -2168 | 1959 | 4474 | 6467 |  | CORR | GENE | 05:35 | 05:50 | 06:09 | 116 | 418 | 10 | EXT |  | 0.89 | (c)
71930.001 | 10.536 | 10.526 | -1.124 | -1.134 | -1877 | -1806 | -1788 | 1698 | 1076 | 6467 |  | CORR | GENE | 06:56 | 07:07 | 07:10 | 58 | 179 | 15 | EXT |  | 0.89 | (c)
71931.125 | 0 | -0.019 | -11.61 | -11.629 | -498 | -331 | -101 | 0 |  | 6468 | Нарушение формы кольцевого шва | GWAN |  | 03:01 | 03:28 | 04:05 | 0 | 794 |  | EXT | Нарушение формы кольцевого шва |  | (c)
71931.817 | 0.692 | 0.64 | -10.918 | -10.97 | -66 | -52 | -50 | 34 | 640 | 6468 |  | CORR | AXGR | 04:11 | 04:13 | 04:13 | 111 | 32 | 10 | EXT |  | 0.89 | (c)
71940.385 | 9.26 | 9.247 | -2.35 | -2.363 | -170 | -142 | -136 | 101 | 2336 | 6468 |  | CORR | CIGR | 03:54 | 03:58 | 03:59 | 27 | 69 | 12 | EXT |  | 0.89 | (c)
71943.717 | 0.982 | 0.973 | -10.693 | -10.702 | -93 | -41 | -51 | 9 | 973 | 6469 |  | CORR | CIGR | 07:10 | 07:18 | 07:17 | 21 | 84 | 12 | EXT |  | 0.89 | (c)
71954.41 | 0 | -0.015 | -11.455 | -11.47 | -1265 | -1032 | -1120 | 966 |  | 6470 | Нарушение формы кольцевого шва | GWAN |  | 07:12 | 07:49 | 07:35 | 0 | 291 |  | EXT | Нарушение формы кольцевого шва |  | (c)
71954.489 | 0.079 | 0.031 | -11.376 | -11.424 | -1034 | -975 | -969 | 904 | 31 | 6470 |  | CORR | GENE | 07:49 | 07:59 | 07:60 | 63 | 130 | 11 | EXT |  | 0.89 | (c)
71960.83 | 6.42 | 6.383 | -5.035 | -5.072 | -1066 | -874 | -911 | 756 | 4979 | 6470 |  | CORR | GENE | 07:44 | 08:15 | 08:09 | 93 | 310 | 12 | EXT |  | 0.89 | (c)
71962.448 | 8.038 | 7.971 | -3.417 | -3.484 | -1078 | -1057 | -1057 | 1035 | 3366 | 6470 |  | CORR | AXGR | 07:42 | 07:45 | 07:45 | 118 | 43 | 10 | EXT |  | 0.89 | (c)
71962.583 | 8.173 | 8.162 | -3.282 | -3.293 | -1200 | -1105 | -1129 | 1030 | 3247 | 6470 |  | CORR | CIGR | 07:22 | 07:38 | 07:34 | 46 | 142 | 11 | EXT |  | 0.89 | (c)
71968.352 | 2.487 | 2.451 | -8.793 | -8.829 | 1475 | 1679 | 1614 | 477 | 2451 | 6471 |  | CORR | GENE | 03:40 | 04:13 | 04:02 | 153 | 279 | 11 | EXT |  | 0.9 | (c)
71974.231 | 8.366 | 8.341 | -2.914 | -2.939 | 1390 | 1448 | 1475 | 672 | 2903 | 6471 |  | CORR | CIGR | 03:26 | 03:35 | 03:40 | 36 | 168 | 10 | EXT |  | 0.89 | (c)
71977.145 | 0 | -0.022 | -11.12 | -11.142 | -1905 | -1763 | -1730 | 325 |  | 6472 | Нарушение формы кольцевого шва | GWAN |  | 05:19 | 05:42 | 05:47 | 0 | 350 |  | EXT | Нарушение формы кольцевого шва |  | (c)
71977.145 | 0 | -0.051 | -11.12 | -11.171 | -225 | -40 | 186 | 0 |  | 6472 | Нарушение формы кольцевого шва | GWAN |  | 09:50 | 10:20 | 10:56 | 0 | 822 |  | EXT | Нарушение формы кольцевого шва |  | (c)
71979.248 | 2.103 | 2.065 | -9.017 | -9.055 | -737 | -714 | -718 | 699 | 2065 | 6472 |  | CORR | AXGR | 08:28 | 08:31 | 08:31 | 91 | 37 | 17 | EXT |  | 0.9 | (c)
71979.497 | 2.352 | 2.31 | -8.768 | -8.81 | -1284 | -1272 | -1272 | 947 | 2310 | 6472 |  | CORR | AXGR | 06:59 | 07:01 | 07:01 | 82 | 22 | 13 | EXT |  | 0.89 | (c)
71980.166 | 3.021 | 3.006 | -8.099 | -8.114 | -888 | -837 | -837 | 786 | 3006 | 6472 |  | CORR | CIGR | 08:03 | 08:11 | 08:11 | 32 | 101 | 16 | EXT |  | 0.89 | (c)
71982.98 | 5.835 | 5.826 | -5.285 | -5.294 | 2077 | 2093 | 2094 | 120 | 5277 | 6472 |  | CORR | PITT | 04:02 | 04:04 | 04:04 | 17 | 33 | 32 | EXT |  | 0.89 | (c)
71983.418 | 6.273 | 6.194 | -4.847 | -4.926 | -1054 | -947 | -885 | 716 | 4821 | 6472 |  | CORR | GENE | 07:36 | 07:54 | 08:04 | 105 | 337 | 11 | EXT |  | 0.89 | (c)
71983.658 | 6.513 | 6.385 | -4.607 | -4.735 | 2204 | -2214 | -2011 | 0 | 4585 | 6472 |  | CORR | GENE | 04:22 | 04:29 | 05:02 | 150 | 493 | 12 | EXT |  | 0.9 | (c)
71984.151 | 7.006 | 6.78 | -4.114 | -4.34 | -2205 | -2178 | -2143 | 26 | 3858 | 6472 |  | CORR | GENE | 04:31 | 04:35 | 04:41 | 482 | 125 | 10 | EXT |  | 0.94 | (c)
71984.296 | 7.151 | 6.74 | -3.969 | -4.38 | -2210 | -2124 | -2147 | 21 | 3875 | 6472 |  | SCC | GENE | 04:30 | 04:44 | 04:40 | 505 | 126 | 18 | EXT | Аномалия находится в зоне сварного шва. | 1 | (b)
71985.1 | 7.955 | 7.715 | -3.165 | -3.405 | -2215 | -2184 | -2178 | 15 | 2721 | 6472 |  | CORR | GENE | 04:29 | 04:34 | 04:35 | 684 | 74 | 11 | EXT |  | 0.96 | (c)
71987.298 | 10.153 | 9.375 | -0.967 | -1.745 | -2178 | -2146 | -2110 | 52 | 484 | 6472 |  | CORR | GENE | 04:35 | 04:40 | 04:46 | 1261 | 137 | 10 | EXT |  | 0.96 | (c)
71987.549 | 10.404 | 9.456 | -0.716 | -1.664 | -2183 | -2155 | -2118 | 48 | 468 | 6472 |  | SCC | GENE | 04:34 | 04:39 | 04:45 | 1196 | 129 | 20 | EXT | Аномалия находится в зоне сварного шва. | 1 | (b)
71988.265 | 0 | -0.024 | -11.425 | -11.449 | 1012 | 1285 | 1273 | 1012 |  | 6473 | Нарушение формы кольцевого шва | GWAN |  | 05:22 | 06:06 | 06:04 | 0 | 523 |  | EXT | Нарушение формы кольцевого шва |  | (c)
71999.69 | 0 | -0.028 | -11.44 | -11.468 | 1091 | 1416 | 1342 | 1091 |  | 6474 | Нарушение формы кольцевого шва | GWAN |  | 00:29 | 01:22 | 01:10 | 0 | 502 |  | EXT | Нарушение формы кольцевого шва |  | (c)
71999.69 | 0 | -0.033 | -11.44 | -11.473 | 2023 | -1600 | -1396 | 355 |  | 6474 | Нарушение формы кольцевого шва | GWAN |  | 02:60 | 05:15 | 05:48 | 0 | 2083 |  | EXT | Нарушение формы кольцевого шва |  | (c)
72008.184 | 8.494 | 8.484 | -2.946 | -2.956 | -2177 | -2160 | -2162 | 2146 | 2929 | 6474 |  | CORR | PITT | 03:42 | 03:45 | 03:44 | 27 | 31 | 13 | EXT |  | 0.89 | (c)
72008.257 | 8.567 | 8.555 | -2.873 | -2.885 | -2212 | -2201 | -2198 | 2183 | 2853 | 6474 |  | CORR | PITT | 03:36 | 03:38 | 03:39 | 32 | 29 | 19 | EXT |  | 0.89 | (c)
72013.468 | 2.338 | 2.327 | -9.312 | -9.323 | -546 | -504 | -502 | 458 | 2327 | 6475 |  | CORR | GENE | 03:23 | 03:30 | 03:30 | 53 | 88 | 11 | EXT |  | 0.89 | (c)
72020.404 | 9.274 | 9.2 | -2.376 | -2.45 | -48 | 167 | 204 | 0 | 2333 | 6475 |  | CORR | GENE | 04:43 | 05:18 | 05:24 | 117 | 505 | 10 | EXT |  | 0.89 | (c)
72022.704 | 11.574 | 11.549 | -0.076 | -0.101 | 968 | 1059 | 1118 | 968 | 45 | 6475 |  | CORR | GENE | 07:27 | 07:42 | 07:51 | 56 | 300 | 10 | EXT |  | 0.89 | (c)
72022.735 | 11.605 | 11.537 | -0.045 | -0.113 | -55 | 125 | 128 | 0 | 31 | 6475 |  | CORR | GENE | 04:42 | 05:11 | 05:12 | 82 | 366 | 13 | EXT |  | 0.89 | (c)
72023.908 | 1.128 | 0.881 | -10.192 | -10.439 | -2150 | -2109 | -2096 | 80 | 881 | 6476 |  | CORR | GENE | 05:34 | 05:41 | 05:43 | 496 | 108 | 10 | EXT |  | 0.94 | (c)
72039.501 | 5.401 | 5.358 | -5.824 | -5.867 | 764 | 774 | 775 | 764 | 5358 | 6477 |  | CORR | AXGR | 04:23 | 04:24 | 04:25 | 77 | 22 | 10 | EXT |  | 0.89 | (c)
72050.464 | 5.139 | 5.08 | -6.241 | -6.3 | 2058 | 2118 | 2179 | 0 | 5080 | 6478 |  | CORR | GENE | 05:50 | 05:60 | 06:09 | 73 | 242 | 10 | EXT |  | 0.89 | (c)
72054.107 | 8.782 | 8.762 | -2.598 | -2.618 | -2202 | -2166 | -2155 | 28 | 2575 | 6478 |  | CORR | CIGR | 06:22 | 06:28 | 06:30 | 43 | 94 | 11 | EXT |  | 0.89 | (c)
72059.394 | 2.689 | 2.677 | -8.826 | -8.838 | -118 | -88 | -84 | 49 | 2677 | 6479 |  | CORR | CIGR | 06:44 | 06:49 | 06:50 | 21 | 70 | 10 | EXT |  | 0.89 | (c)
72068.22 | 0 | -0.01 | -11.35 | -11.36 | -722 | -67 | -335 | 0 |  | 6480 | Нарушение формы кольцевого шва | GWAN |  | 07:37 | 09:22 | 08:39 | 0 | 775 |  | EXT | Нарушение формы кольцевого шва |  | (c)
72075.871 | 7.651 | 7.639 | -3.699 | -3.711 | -890 | -859 | -857 | 824 | 3687 | 6480 |  | CORR | CIGR | 07:10 | 07:14 | 07:15 | 24 | 67 | 10 | EXT |  | 0.89 | (c)
72079.505 | 11.285 | 11.228 | -0.065 | -0.122 | -1197 | -950 | -940 | 684 | 42 | 6480 |  | CORR | GENE | 06:20 | 06:60 | 07:01 | 80 | 513 | 11 | EXT |  | 0.89 | (c)
72090.85 | 11.28 | 11.256 | -0.075 | -0.099 | 1737 | 1786 | 1892 | 1737 | 23 | 6481 |  | CORR | GENE | 07:19 | 07:27 | 07:44 | 76 | 310 | 14 | EXT |  | 0.89 | (c)
72090.867 | 11.297 | 11.22 | -0.058 | -0.135 | 368 | 557 | 692 | 368 | 33 | 6481 |  | CORR | GENE | 03:38 | 04:08 | 04:30 | 102 | 649 | 11 | EXT |  | 0.89 | (c)
72091.078 | 0.153 | 0.136 | -11.487 | -11.504 | 375 | 437 | 444 | 375 | 136 | 6482 |  | CORR | CIGR | 05:57 | 06:07 | 06:09 | 47 | 138 | 11 | EXT |  | 0.89 | (c)
72102.565 | 0 | -0.042 | -11.615 | -11.657 | -2104 | -728 | -346 | 1412 |  | 6483 | Нарушение формы кольцевого шва | GWAN |  | 11:23 | 03:05 | 16:07 | 0 | 3516 |  | EXT | Нарушение формы кольцевого шва |  | (c)
72103.504 | 0.939 | 0.934 | -10.676 | -10.681 | 394 | 452 | 459 | 394 | 934 | 6483 |  | CORR | CIGR | 06:06 | 06:16 | 06:17 | 35 | 130 | 13 | EXT |  | 0.89 | (c)
72111.831 | 9.266 | 9.248 | -2.349 | -2.367 | 186 | 810 | 550 | 186 | 2237 | 6483 |  | CORR | GENE | 05:33 | 07:13 | 06:31 | 130 | 726 | 12 | EXT |  | 0.9 | (c)
72112.52 | 9.955 | 9.942 | -1.66 | -1.673 | -78 | 12 | -7 | 0 | 1640 | 6483 |  | CORR | CIGR | 04:50 | 05:05 | 05:01 | 33 | 141 | 10 | EXT |  | 0.89 | (c)
72114.18 | 0 | -0.023 | -11.285 | -11.308 | 1970 | -1924 | -2142 | 1792 |  | 6484 | Нарушение формы кольцевого шва | GWAN |  | 03:37 | 05:08 | 04:33 | 0 | 699 |  | EXT | Нарушение формы кольцевого шва |  | (c)
72114.18 | 0 | -0.039 | -11.285 | -11.324 | -1508 | -790 | -756 | 4 |  | 6484 | Нарушение формы кольцевого шва | GWAN |  | 06:16 | 08:11 | 08:17 | 0 | 1504 |  | EXT | Нарушение формы кольцевого шва |  | (c)
72114.18 | 0 | -0.043 | -11.285 | -11.328 | 404 | 494 | 867 | 404 |  | 6484 | Нарушение формы кольцевого шва | GWAN |  | 11:24 | 11:39 | 12:39 | 0 | 927 |  | EXT | Нарушение формы кольцевого шва |  | (c)
72125.465 | 0 | -0.029 | -11.57 | -11.599 | 591 | 2154 | 1413 | 591 |  | 6485 | Нарушение формы кольцевого шва | GWAN |  | 03:33 | 07:46 | 05:46 | 0 | 1645 |  | EXT | Нарушение формы кольцевого шва |  | (c)
72125.525 | 0.06 | 0.03 | -11.51 | -11.54 | 1702 | 1850 | 2057 | 1702 | 30 | 6485 |  | CORR | GENE | 06:33 | 06:57 | 07:30 | 125 | 710 | 12 | EXT |  | 0.9 | (c)
72128.341 | 2.876 | 2.868 | -8.694 | -8.702 | 1461 | 1496 | 1489 | 1461 | 2868 | 6485 |  | CORR | CIGR | 05:54 | 05:59 | 05:58 | 26 | 56 | 11 | EXT |  | 0.89 | (c)
72140.521 | 3.486 | 3.465 | -8.154 | -8.175 | 2063 | 2082 | 2082 | 2063 | 3465 | 6486 |  | CORR | PITT | 07:37 | 07:40 | 07:40 | 49 | 39 | 14 | EXT |  | 0.89 | (c)
72148.669 | 11.634 | 11.548 | -0.006 | -0.092 | 612 | 637 | 638 | 612 | 5 | 6486 |  | CORR | GENE | 03:43 | 03:47 | 03:47 | 87 | 54 | 12 | EXT |  | 0.89 | (c)
72148.675 | 0 | -0.033 | -11.64 | -11.673 | 1872 | -1648 | -1763 | 937 |  | 6487 | Нарушение формы кольцевого шва | GWAN |  | 04:33 | 07:05 | 06:47 | 0 | 1652 |  | EXT | Нарушение формы кольцевого шва |  | (c)
72148.676 | 0.001 | 0.001 | -11.639 | -11.639 | 1546 | 1585 | 1575 | 1546 | 1 | 6487 |  | CORR | GENE | 03:41 | 03:47 | 03:45 | 118 | 57 | 11 | EXT |  | 0.89 | (c)
72151.057 | 2.382 | 2.363 | -9.258 | -9.277 | -1696 | -1635 | -1643 | 1590 | 2363 | 6487 |  | CORR | CIGR | 06:57 | 07:07 | 07:06 | 33 | 106 | 10 | EXT |  | 0.89 | (c)
72154.543 | 5.868 | 5.842 | -5.772 | -5.798 | 1187 | 1247 | 1254 | 1187 | 5660 | 6487 |  | CORR | GENE | 02:43 | 02:52 | 02:54 | 138 | 134 | 12 | EXT |  | 0.9 | (c)
72158.288 | 9.613 | 9.598 | -2.027 | -2.042 | 1698 | 1734 | 1738 | 1698 | 2011 | 6487 |  | CORR | CIGR | 04:05 | 04:11 | 04:12 | 31 | 81 | 10 | EXT |  | 0.89 | (c)
72160.315 | 0 | -0.045 | -11.32 | -11.365 | 1988 | 2081 | -1417 | 360 |  | 6488 | Нарушение формы кольцевого шва | GWAN |  | 00:56 | 01:12 | 03:47 | 0 | 2113 |  | EXT | Нарушение формы кольцевого шва |  | (c)
72171.635 | 0 | -0.028 | -11.59 | -11.618 | 425 | 845 | 748 | 425 |  | 6489 | Нарушение формы кольцевого шва | GWAN |  | 02:35 | 03:43 | 03:27 | 0 | 646 |  | EXT | Нарушение формы кольцевого шва |  | (c)
72181.878 | 10.243 | 10.078 | -1.347 | -1.512 | 1086 | 1161 | 1170 | 1086 | 1211 | 6489 |  | DENT | GENE | 04:21 | 04:34 | 04:35 | 301 | 169 | 0.3 | N/A | Глубина вмятины: 4 мм (0,3%). Линейка: 30 см в (1008 см; 04:34 ч:мин) |  | (c)
72182.53 | 10.895 | 10.884 | -0.695 | -0.706 | 966 | 1003 | 1005 | 966 | 679 | 6489 |  | CORR | CIGR | 04:02 | 04:08 | 04:08 | 27 | 77 | 11 | EXT |  | 0.89 | (c)
72183.225 | 0 | -0.032 | -11.49 | -11.522 | -1225 | -523 | 275 | 0 |  | 6490 | Нарушение формы кольцевого шва | GWAN |  | 00:26 | 02:19 | 04:28 | 0 | 3002 |  | EXT | Нарушение формы кольцевого шва |  | (c)
72193.73 | 10.505 | 10.453 | -0.985 | -1.037 | 101 | 138 | 171 | 101 | 975 | 6490 |  | CORR | GENE | 03:60 | 04:06 | 04:11 | 62 | 139 | 10 | EXT |  | 0.89 | (c)
72194.41 | 11.185 | 11.169 | -0.305 | -0.321 | 1027 | 1121 | 1113 | 1027 | 290 | 6490 |  | CORR | CIGR | 06:29 | 06:44 | 06:43 | 31 | 172 | 10 | EXT |  | 0.89 | (c)
72194.715 | 0 | -0.027 | -11.17 | -11.197 | 1151 | 1369 | 1491 | 1151 |  | 6491 | Нарушение формы кольцевого шва | GWAN |  | 07:29 | 08:04 | 08:24 | 0 | 680 |  | EXT | Нарушение формы кольцевого шва |  | (c)
72195.019 | 0.304 | 0.149 | -10.866 | -11.021 | 40 | 61 | 76 | 40 | 149 | 6491 |  | CORR | GENE | 04:30 | 04:33 | 04:35 | 405 | 71 | 10 | EXT |  | 0.93 | (c)
72195.019 | 0.304 | 0.172 | -10.866 | -10.998 | 49 | 63 | 70 | 49 | 172 | 6491 |  | SCC | AXGR | 04:31 | 04:33 | 04:34 | 357 | 42 | 20 | EXT | Аномалия находится в зоне сварного шва. | 1 | (b)
72195.203 | 0.488 | 0.111 | -10.682 | -11.059 | -64 | -20 | -29 | 0 | 111 | 6491 |  | CORR | GENE | 04:13 | 04:20 | 04:18 | 499 | 71 | 10 | EXT |  | 0.94 | (c)
72217.175 | 0 | -0.04 | -11.62 | -11.66 | 1805 | 1069 | -681 | 1295 |  | 6493 | Нарушение формы кольцевого шва | GWAN |  | 11:25 | 09:26 | 16:44 | 0 | 3951 |  | EXT | Нарушение формы кольцевого шва |  | (c)
72240.445 | 0 | -0.045 | -11.54 | -11.585 | 1413 | 1775 | -861 | 1326 |  | 6495 | Нарушение формы кольцевого шва | GWAN |  | 11:09 | 00:08 | 17:02 | 0 | 4374 |  | EXT | Нарушение формы кольцевого шва |  | (c)
72246.69 | 6.245 | 5.97 | -5.295 | -5.57 | -1273 | -1228 | -1233 | 1192 | 5106 | 6495 |  | CORR | GENE | 03:56 | 04:03 | 04:02 | 464 | 81 | 11 | EXT |  | 0.94 | (c)
72251.985 | 0 | -0.049 | -11.645 | -11.694 | -755 | -369 | 124 | 0 |  | 6496 | Нарушение формы кольцевого шва | GWAN |  | 03:30 | 04:32 | 05:52 | 0 | 1756 |  | EXT | Нарушение формы кольцевого шва |  | (c)
72263.539 | 11.554 | 11.455 | -0.091 | -0.19 | 557 | 663 | 649 | 557 | 68 | 6496 |  | CORR | GENE | 07:02 | 07:19 | 07:17 | 122 | 185 | 12 | EXT |  | 0.9 | (c)
72292.177 | 6.002 | 5.974 | -5.473 | -5.501 | -808 | -752 | -743 | 677 | 5228 | 6499 |  | CORR | GENE | 03:13 | 03:22 | 03:23 | 273 | 132 | 13 | EXT |  | 0.93 | (c)
72296.87 | 10.695 | 10.678 | -0.78 | -0.797 | 944 | 1030 | 1021 | 944 | 757 | 6499 |  | CORR | CIGR | 07:55 | 08:09 | 08:08 | 40 | 153 | 15 | EXT |  | 0.89 | (c)
72297.247 | 11.072 | 11.051 | -0.403 | -0.424 | 1055 | 1095 | 1116 | 1055 | 396 | 6499 |  | CORR | CIGR | 08:13 | 08:20 | 08:23 | 28 | 123 | 10 | EXT |  | 0.89 | (c)
72297.721 | 0.071 | 0.048 | -11.594 | -11.617 | -1284 | -1129 | -932 | 579 | 48 | 6500 |  | CORR | GENE | 07:19 | 07:44 | 08:16 | 111 | 706 | 10 | EXT |  | 0.89 | (c)
72344.015 | 0 | -0.041 | -11.23 | -11.271 | -1197 | 30 | -285 | 0 |  | 6504 | Нарушение формы кольцевого шва | GWAN |  | 02:16 | 05:34 | 04:43 | 0 | 1823 |  | EXT | Нарушение формы кольцевого шва |  | (c)
72344.015 | 0 | -0.046 | -11.23 | -11.276 | 888 | 1709 | 1332 | 888 |  | 6504 | Нарушение формы кольцевого шва | GWAN |  | 07:53 | 10:05 | 09:04 | 0 | 888 |  | EXT | Нарушение формы кольцевого шва |  | (c)
72355.245 | 0 | -0.067 | -11.605 | -11.672 | 1658 | -1531 | -718 | 1366 |  | 6505 | Нарушение формы кольцевого шва | GWAN |  | 08:29 | 11:54 | 14:05 | 0 | 4169 |  | EXT | Нарушение формы кольцевого шва |  | (c)
72378.195 | 0 | -0.049 | -11.51 | -11.559 | -252 | 499 | 723 | 0 |  | 6507 | Нарушение формы кольцевого шва | GWAN |  | 04:60 | 07:01 | 07:37 | 0 | 1951 |  | EXT | Нарушение формы кольцевого шва |  | (c)
72389.705 | 0 | -0.051 | -11.175 | -11.226 | 998 | -481 | -1283 | 897 |  | 6508 | Нарушение формы кольцевого шва | GWAN |  | 11:58 | 07:60 | 17:50 | 0 | 4360 |  | EXT | Нарушение формы кольцевого шва |  | (c)
72411.937 | 11.057 | 11.034 | -0.053 | -0.076 | 235 | 383 | 363 | 235 | 36 | 6509 |  | CORR | CIGR | 06:52 | 07:16 | 07:13 | 40 | 255 | 10 | EXT |  | 0.89 | (c)
72436.972 | 1.792 | 1.765 | -9.703 | -9.73 | -972 | -845 | -849 | 726 | 1765 | 6512 |  | CORR | GENE | 06:13 | 06:34 | 06:33 | 443 | 246 | 10 | EXT |  | 0.93 | (c)
72452.58 | 5.905 | 5.889 | -5.615 | -5.631 | 1717 | 1832 | 1809 | 1717 | 5597 | 6513 |  | CORR | CIGR | 03:19 | 03:37 | 03:34 | 34 | 183 | 10 | EXT | Аномалия находится на отводе. | 0.89 | (c)
72458.104 | 11.429 | 11.41 | -0.091 | -0.11 | -1691 | -1484 | -1535 | 1379 | 16 | 6513 |  | CORR | GENE | 06:09 | 06:42 | 06:34 | 94 | 312 | 10 | EXT | Аномалия находится на отводе. | 0.89 | (c)
72480.935 | 0 | -0.053 | -11.625 | -11.678 | 1345 | 1788 | -2214 | 1311 |  | 6516 | Нарушение формы кольцевого шва | GWAN |  | 11:14 | 00:25 | 13:39 | 0 | 1805 |  | EXT | Нарушение формы кольцевого шва |  | (c)
72493.217 | 0.657 | 0.574 | -10.953 | -11.036 | -1610 | -1594 | -1593 | 1575 | 574 | 6517 |  | CORR | AXGR | 05:46 | 05:49 | 05:49 | 122 | 35 | 12 | EXT |  | 0.9 | (c)
72493.306 | 0.746 | 0.733 | -10.864 | -10.877 | -1824 | -1715 | -1730 | 1635 | 733 | 6517 |  | CORR | CIGR | 05:11 | 05:29 | 05:27 | 24 | 188 | 14 | EXT |  | 0.89 | (c)
72515.775 | 0 | -0.046 | -11.61 | -11.656 | -528 | 440 | 833 | 0 |  | 6519 | Нарушение формы кольцевого шва | GWAN |  | 02:22 | 04:59 | 06:02 | 0 | 2723 |  | EXT | Нарушение формы кольцевого шва |  | (c)
72538.77 | 0 | -0.065 | -11.6 | -11.665 | 1988 | -1136 | -1411 | 350 |  | 6521 | Нарушение формы кольцевого шва | GWAN |  | 09:56 | 01:31 | 12:47 | 0 | 2123 |  | EXT | Нарушение формы кольцевого шва |  | (c)
72538.77 | 0 | -0.054 | -11.6 | -11.654 | 209 | 393 | 563 | 209 |  | 6521 | Нарушение формы кольцевого шва | GWAN |  | 05:09 | 05:38 | 06:06 | 0 | 707 |  | EXT | Нарушение формы кольцевого шва |  | (c)
72550.37 | 0 | -0.055 | -11.395 | -11.45 | -782 | 1296 | 542 | 782 |  | 6522 | Нарушение формы кольцевого шва | GWAN |  | 10:03 | 03:38 | 13:36 | 0 | 2648 |  | EXT | Нарушение формы кольцевого шва |  | (c)
72553.858 | 3.488 | 3.465 | -7.907 | -7.93 | 1643 | 1742 | 1750 | 1643 | 3465 | 6522 |  | CORR | GENE | 04:34 | 04:50 | 04:51 | 64 | 214 | 11 | EXT |  | 0.89 | (c)
72561.765 | 0 | -0.046 | -9.3 | -9.346 | -1505 | -802 | -984 | 463 |  | 6523 | Нарушение формы кольцевого шва | GWAN |  | 05:01 | 06:55 | 06:25 | 0 | 1042 |  | EXT | Нарушение формы кольцевого шва |  | (c)
72582.705 | 0 | -0.057 | -11.36 | -11.417 | 1092 | 1652 | -1443 | 483 |  | 6525 | Нарушение формы кольцевого шва | GWAN |  | 08:59 | 10:30 | 14:10 | 0 | 3852 |  | EXT | Нарушение формы кольцевого шва |  | (c)
72585.5 | 2.795 | 2.638 | -8.565 | -8.722 | -730 | -695 | -670 | 611 | 2638 | 6525 |  | CORR | GENE | 04:05 | 04:11 | 04:15 | 363 | 119 | 10 | EXT |  | 0.93 | (c)
72586.274 | 3.569 | 3.52 | -7.791 | -7.84 | -706 | -695 | -689 | 672 | 3520 | 6525 |  | CORR | AXGR | 04:09 | 04:11 | 04:12 | 146 | 34 | 12 | EXT |  | 0.9 | (c)
72587.117 | 4.412 | 4.331 | -6.948 | -7.029 | -736 | -707 | -708 | 680 | 4331 | 6525 |  | CORR | GENE | 04:04 | 04:09 | 04:09 | 147 | 56 | 10 | EXT |  | 0.9 | (c)
72587.729 | 5.024 | 4.961 | -6.336 | -6.399 | -773 | -622 | -592 | 411 | 4961 | 6525 |  | CORR | GENE | 03:58 | 04:22 | 04:27 | 109 | 362 | 14 | EXT |  | 0.9 | (c)
72588.627 | 5.922 | 5.907 | -5.438 | -5.453 | -735 | -667 | -675 | 616 | 5422 | 6525 |  | CORR | CIGR | 04:04 | 04:15 | 04:14 | 31 | 119 | 11 | EXT |  | 0.89 | (c)
72605.635 | 0 | -0.065 | -11.61 | -11.675 | 1878 | -240 | -662 | 0 |  | 6527 | Нарушение формы кольцевого шва | GWAN |  | 01:18 | 07:36 | 06:28 | 0 | 3842 |  | EXT | Нарушение формы кольцевого шва |  | (c)
72613.977 | 8.342 | 8.289 | -3.268 | -3.321 | 7 | 23 | 21 | 7 | 3201 | 6527 |  | CORR | AXGR | 08:16 | 08:18 | 08:18 | 120 | 28 | 12 | EXT |  | 0.9 | (c)
72617.245 | 0 | -0.038 | -11.5 | -11.538 | -975 | 430 | 1163 | 0 |  | 6528 | Нарушение формы кольцевого шва | GWAN |  | 00:54 | 04:40 | 06:39 | 0 | 4276 |  | EXT | Нарушение формы кольцевого шва |  | (c)
72662.501 | 11.136 | 11.093 | -0.439 | -0.482 | -2166 | -2144 | -2148 | 2130 | 289 | 6531 |  | CORR | AXGR | 04:04 | 04:08 | 04:07 | 193 | 35 | 11 | EXT |  | 0.91 | (c)
72685.625 | 0 | -0.06 | -11.155 | -11.215 | 1550 | -1608 | -907 | 1097 |  | 6534 | Нарушение формы кольцевого шва | GWAN |  | 04:26 | 07:56 | 09:49 | 0 | 4009 |  | EXT | Нарушение формы кольцевого шва |  | (c)
72696.727 | 11.102 | 11.001 | -0.053 | -0.154 | 1465 | 1484 | 1486 | 1465 | 16 | 6534 |  | CORR | AXGR | 04:12 | 04:15 | 04:15 | 138 | 42 | 10 | EXT |  | 0.9 | (c)
72696.762 | 11.137 | 11.105 | -0.018 | -0.05 | 1608 | 1676 | 1667 | 1608 | 8 | 6534 |  | CORR | CIGR | 04:35 | 04:46 | 04:45 | 42 | 118 | 15 | EXT |  | 0.89 | (c)
72696.78 | 0 | -0.058 | -11.685 | -11.743 | 1034 | 2023 | -1355 | 717 |  | 6535 | Нарушение формы кольцевого шва | GWAN |  | 04:03 | 06:43 | 09:38 | 0 | 4145 |  | EXT | Нарушение формы кольцевого шва |  | (c)
72696.854 | 0.074 | 0.058 | -11.611 | -11.627 | 1452 | 1544 | 1529 | 1452 | 58 | 6535 |  | CORR | CIGR | 05:11 | 05:26 | 05:23 | 31 | 154 | 15 | EXT |  | 0.89 | (c)
72699.005 | 2.225 | 2.215 | -9.46 | -9.47 | 1564 | 1609 | 1628 | 1564 | 2215 | 6535 |  | CORR | CIGR | 05:29 | 05:36 | 05:39 | 35 | 127 | 11 | EXT |  | 0.89 | (c)
72699.218 | 2.438 | 2.427 | -9.247 | -9.258 | 1510 | 1564 | 1559 | 1510 | 2427 | 6535 |  | CORR | CIGR | 05:20 | 05:29 | 05:28 | 40 | 97 | 12 | EXT |  | 0.89 | (c)
72708.465 | 0 | 0 | -11.69 | -11.69 | 1380 | 1402 | 1410 | 1380 | 0 | 6536 | Непровар / утяжина | GWAN |  | 07:31 | 07:35 | 07:36 | 0 | 61 | 10 | INT | Непровар / утяжина |  | (c)
72764.944 | 10.139 | 10.13 | -1.531 | -1.54 | -548 | -507 | -510 | 472 | 1520 | 6540 |  | CORR | CIGR | 04:08 | 04:14 | 04:14 | 20 | 75 | 12 | EXT |  | 0.89 | (c)
72766.475 | 0 | -0.059 | -11.54 | -11.599 | 1941 | -1826 | -1886 | 1253 |  | 6541 | Нарушение формы кольцевого шва | GWAN |  | 05:26 | 07:18 | 07:08 | 0 | 1267 |  | EXT | Нарушение формы кольцевого шва |  | (c)
72778.015 | 0 | -0.052 | -11.625 | -11.677 | 1780 | -1119 | -1623 | 565 |  | 6542 | Нарушение формы кольцевого шва | GWAN |  | 05:08 | 09:20 | 07:59 | 0 | 2117 |  | EXT | Нарушение формы кольцевого шва |  | (c)
72785.859 | 7.844 | 7.83 | -3.781 | -3.795 | 1109 | 1158 | 1166 | 1109 | 3730 | 6542 |  | CORR | GENE | 03:20 | 03:28 | 03:29 | 65 | 113 | 11 | EXT |  | 0.89 | (c)
72787.661 | 9.646 | 9.635 | -1.979 | -1.99 | 1033 | 1146 | 1120 | 1033 | 1971 | 6542 |  | CORR | CIGR | 03:08 | 03:26 | 03:22 | 19 | 174 | 13 | EXT |  | 0.89 | (c)
72789.64 | 0 | -0.053 | -11.36 | -11.413 | 1465 | -2146 | -1512 | 28 |  | 6543 | Нарушение формы кольцевого шва | GWAN |  | 07:23 | 09:40 | 11:23 | 0 | 2968 |  | EXT | Нарушение формы кольцевого шва |  | (c)
72812.23 | 0 | -0.046 | -11.415 | -11.461 | -2078 | -1528 | -1326 | 574 |  | 6545 | Нарушение формы кольцевого шва | GWAN |  | 04:48 | 06:17 | 06:50 | 0 | 1504 |  | EXT | Нарушение формы кольцевого шва |  | (c)
72812.23 | 0 | -0.058 | -11.415 | -11.473 | -105 | 35 | 503 | 0 |  | 6545 | Нарушение формы кольцевого шва | GWAN |  | 10:07 | 10:29 | 11:45 | 0 | 1216 |  | EXT | Нарушение формы кольцевого шва |  | (c)
72823.645 | 0 | -0.037 | -11.67 | -11.707 | 2205 | -1320 | -1654 | 1051 |  | 6546 | Нарушение формы кольцевого шва | GWAN |  | 10:45 | 01:16 | 12:22 | 0 | 1205 |  | EXT | Нарушение формы кольцевого шва |  | (c)
72824.037 | 0.392 | 0.329 | -11.278 | -11.341 | -55 | -35 | -32 | 10 | 329 | 6546 |  | CORR | AXGR | 04:41 | 04:44 | 04:44 | 112 | 45 | 7 | EXT |  | 0.89 | (c)
72828.477 | 4.832 | 4.632 | -6.838 | -7.038 | 59 | 89 | 90 | 59 | 4632 | 6546 |  | SCC | GENE | 04:59 | 05:04 | 05:04 | 385 | 62 | 15 | EXT | Аномалия находится в зоне сварного шва. | 1 | (b)
72846.97 | 0 | -0.066 | -11.525 | -11.591 | -2015 | -1757 | -1695 | 1375 |  | 6548 | Нарушение формы кольцевого шва | GWAN |  | 01:33 | 02:15 | 02:25 | 0 | 640 |  | EXT | Нарушение формы кольцевого шва |  | (c)
72846.97 | 0 | -0.056 | -11.525 | -11.581 | 136 | 1549 | 1040 | 136 |  | 6548 | Нарушение формы кольцевого шва | GWAN |  | 07:20 | 11:08 | 09:46 | 0 | 1810 |  | EXT | Нарушение формы кольцевого шва |  | (c)
72851.377 | 4.407 | 4.394 | -7.118 | -7.131 | -634 | -550 | -556 | 477 | 4394 | 6548 |  | CORR | CIGR | 05:16 | 05:29 | 05:28 | 36 | 157 | 10 | EXT |  | 0.89 | (c)
72871.118 | 1.023 | 0.979 | -10.332 | -10.376 | 1632 | 1773 | 1887 | 1632 | 979 | 6550 |  | CORR | GENE | 04:22 | 04:44 | 05:03 | 128 | 509 | 16 | EXT |  | 0.9 | (c)
72871.962 | 1.867 | 1.847 | -9.488 | -9.508 | 1194 | 1295 | 1305 | 1194 | 1847 | 6550 |  | CORR | GENE | 03:11 | 03:27 | 03:29 | 50 | 221 | 10 | EXT |  | 0.89 | (c)
72879.671 | 9.576 | 9.463 | -1.779 | -1.892 | 1676 | 1701 | 1705 | 1676 | 1701 | 6550 |  | CORR | GENE | 04:29 | 04:33 | 04:33 | 191 | 57 | 9 | EXT |  | 0.9 | (c)
72881.335 | 11.24 | 11.214 | -0.115 | -0.141 | 1272 | 1410 | 1421 | 1272 | 94 | 6550 |  | CORR | CIGR | 03:23 | 03:46 | 03:47 | 47 | 298 | 10 | EXT |  | 0.89 | (c)
72881.45 | 0 | -0.056 | -11.545 | -11.601 | -324 | 604 | 1682 | 0 |  | 6551 | Нарушение формы кольцевого шва | GWAN |  | 03:16 | 05:46 | 08:40 | 0 | 4013 |  | EXT | Нарушение формы кольцевого шва |  | (c)
72884.303 | 2.853 | 2.787 | -8.692 | -8.758 | 60 | 140 | 267 | 60 | 2787 | 6551 |  | CORR | GENE | 04:18 | 04:31 | 04:52 | 79 | 413 | 11 | EXT |  | 0.89 | (c)
72892.995 | 0 | -0.05 | -9.855 | -9.905 | 1408 | -657 | -1334 | 0 |  | 6552 | Нарушение формы кольцевого шва | GWAN |  | 02:10 | 08:37 | 06:48 | 0 | 3439 |  | EXT | Нарушение формы кольцевого шва |  | (c)
72902.85 | 0 | -0.05 | -11.65 | -11.7 | -2204 | -1990 | -1880 | 1556 |  | 6553 | Нарушение формы кольцевого шва | GWAN |  | 07:03 | 07:38 | 07:55 | 0 | 649 |  | EXT | Нарушение формы кольцевого шва |  | (c)
72914.5 | 0 | -0.055 | -11.635 | -11.69 | -1937 | -1298 | -852 | 0 |  | 6554 | Нарушение формы кольцевого шва | GWAN |  | 00:03 | 01:46 | 02:58 | 0 | 2170 |  | EXT | Нарушение формы кольцевого шва |  | (c)
72914.667 | 0.167 | 0.105 | -11.468 | -11.53 | -631 | -470 | -473 | 316 | 105 | 6554 |  | CORR | GENE | 03:34 | 03:60 | 03:59 | 79 | 315 | 12 | EXT |  | 0.89 | (c)
72926.135 | 0 | -0.059 | -11.48 | -11.539 | 2117 | -1905 | -1826 | 1308 |  | 6555 | Нарушение формы кольцевого шва | GWAN |  | 00:57 | 02:08 | 02:20 | 0 | 1036 |  | EXT | Нарушение формы кольцевого шва |  | (c)
72926.135 | 0 | -0.055 | -11.48 | -11.535 | 755 | 1316 | 1266 | 755 |  | 6555 | Нарушение формы кольцевого шва | GWAN |  | 09:17 | 10:48 | 10:40 | 0 | 1022 |  | EXT | Нарушение формы кольцевого шва |  | (c)
72960.495 | 0 | -0.055 | -11.56 | -11.615 | 1315 | -1473 | -2051 | 955 |  | 6558 | Нарушение формы кольцевого шва | GWAN |  | 03:29 | 07:59 | 06:26 | 0 | 2191 |  | EXT | Нарушение формы кольцевого шва |  | (c)
72972.208 | 0.153 | 0.127 | -11.112 | -11.138 | 2036 | -2209 | -2227 | 2029 | 127 | 6559 |  | CORR | GENE | 04:38 | 05:13 | 05:10 | 101 | 396 | 11 | EXT |  | 0.89 | (c)
72981.924 | 9.869 | 9.858 | -1.396 | -1.407 | -1652 | -1609 | -1597 | 1541 | 1372 | 6559 |  | CORR | CIGR | 06:43 | 06:49 | 06:51 | 35 | 111 | 13 | EXT |  | 0.89 | (c)
72982.364 | 10.309 | 10.302 | -0.956 | -0.963 | -1787 | -1721 | -1728 | 1670 | 945 | 6559 |  | CORR | CIGR | 06:21 | 06:31 | 06:30 | 18 | 117 | 16 | EXT |  | 0.89 | (c)
72983.196 | 11.141 | 11.002 | -0.124 | -0.263 | -1745 | -1729 | -1730 | 1715 | 59 | 6559 |  | CORR | AXGR | 06:28 | 06:30 | 06:30 | 204 | 30 | 12 | EXT |  | 0.91 | (c)
72983.32 | 0 | -0.055 | -11.36 | -11.415 | -81 | 98 | 127 | 0 |  | 6560 | Нарушение формы кольцевого шва | GWAN |  | 07:03 | 07:32 | 07:37 | 0 | 416 |  | EXT | Нарушение формы кольцевого шва |  | (c)
72983.456 | 0.136 | 0.126 | -11.224 | -11.234 | -251 | -189 | -196 | 140 | 126 | 6560 |  | CORR | CIGR | 06:36 | 06:46 | 06:45 | 20 | 111 | 13 | EXT |  | 0.89 | (c)
72983.788 | 0.468 | 0.454 | -10.892 | -10.906 | -774 | -727 | -725 | 676 | 454 | 6560 |  | CORR | GENE | 05:12 | 05:19 | 05:19 | 69 | 98 | 12 | EXT |  | 0.89 | (c)
72985.108 | 1.788 | 1.778 | -9.572 | -9.582 | -112 | -40 | -43 | 0 | 1778 | 6560 |  | CORR | CIGR | 06:58 | 07:10 | 07:10 | 27 | 137 | 11 | EXT |  | 0.89 | (c)
73001.189 | 6.509 | 6.308 | -4.771 | -4.972 | -1899 | -1858 | -1863 | 1827 | 4572 | 6561 |  | CORR | GENE | 05:14 | 05:21 | 05:20 | 400 | 71 | 11 | EXT |  | 0.93 | (c)
73015.148 | 9.188 | 9.105 | -2.252 | -2.335 | 450 | 691 | 703 | 450 | 2215 | 6562 |  | CORR | GENE | 07:18 | 07:57 | 07:59 | 120 | 505 | 11 | EXT |  | 0.9 | (c)
73016.576 | 10.616 | 10.572 | -0.824 | -0.868 | -1299 | -1253 | -1260 | 1221 | 753 | 6562 |  | GOUG | GENE | 02:36 | 02:43 | 02:42 | 115 | 78 | 14 | EXT | Задир. |  | (c)
73017.027 | 11.067 | 11.028 | -0.373 | -0.412 | -305 | 194 | 128 | 0 | 269 | 6562 |  | CORR | GENE | 05:16 | 06:37 | 06:26 | 143 | 865 | 13 | EXT |  | 0.9 | (c)
73017.394 | 11.434 | 11.404 | -0.006 | -0.036 | 106 | 847 | 623 | 106 | 3 | 6562 |  | CORR | CIGR | 06:23 | 08:22 | 07:46 | 33 | 1034 | 14 | EXT |  | 0.89 | (c)
73017.4 | 0 | -0.034 | -11.55 | -11.584 | -1817 | -1167 | -1277 | 736 |  | 6563 | Коррозия на шве | GWAN | GENE | 06:25 | 08:10 | 07:53 | 100 | 1081 | 18 | EXT | Коррозия на шве |  | (c)
73024.369 | 6.969 | 6.818 | -4.581 | -4.732 | -1650 | -1605 | -1612 | 1574 | 4412 | 6563 |  | CORR | GENE | 06:52 | 06:60 | 06:59 | 320 | 76 | 14 | EXT |  | 0.94 | (c)
73043.388 | 3.953 | 3.945 | -7.547 | -7.555 | 2006 | 2054 | 2053 | 2006 | 3945 | 6565 |  | CORR | CIGR | 03:41 | 03:49 | 03:49 | 19 | 92 | 14 | EXT |  | 0.89 | (c)
73044.796 | 5.361 | 5.336 | -6.139 | -6.164 | -1092 | -960 | -881 | 670 | 5336 | 6565 |  | CORR | GENE | 07:21 | 07:43 | 07:55 | 53 | 423 | 11 | EXT |  | 0.89 | (c)
73045.169 | 5.734 | 5.719 | -5.766 | -5.781 | -1998 | -1927 | -1920 | 1842 | 5719 | 6565 |  | CORR | CIGR | 04:55 | 05:06 | 05:08 | 32 | 157 | 9 | EXT |  | 0.89 | (c)
73059.853 | 8.918 | 8.903 | -2.592 | -2.607 | 516 | 635 | 663 | 516 | 2567 | 6566 |  | CORR | CIGR | 06:47 | 07:06 | 07:11 | 40 | 294 | 15 | EXT |  | 0.89 | (c)
73059.982 | 9.047 | 8.997 | -2.463 | -2.513 | 36 | 195 | 241 | 36 | 2430 | 6566 |  | CORR | GENE | 05:29 | 05:55 | 06:03 | 83 | 411 | 14 | EXT |  | 0.89 | (c)
73060.315 | 9.38 | 9.345 | -2.13 | -2.165 | 60 | 196 | 263 | 60 | 2097 | 6566 |  | CORR | GENE | 05:33 | 05:55 | 06:06 | 68 | 405 | 15 | EXT |  | 0.89 | (c)
73071.616 | 9.171 | 9.082 | -2.454 | -2.543 | 1693 | 1770 | 1867 | 1693 | 2429 | 6567 |  | CORR | GENE | 05:19 | 05:31 | 05:47 | 114 | 347 | 11 | EXT |  | 0.89 | (c)
73072.08 | 9.635 | 9.616 | -1.99 | -2.009 | 1734 | 1898 | 1931 | 1734 | 1930 | 6567 |  | CORR | GENE | 05:25 | 05:52 | 05:57 | 79 | 394 | 13 | EXT |  | 0.89 | (c)
73072.385 | 9.94 | 9.926 | -1.685 | -1.699 | 2120 | 2220 | 2201 | 2120 | 1674 | 6567 |  | CORR | CIGR | 06:28 | 06:44 | 06:41 | 25 | 162 | 12 | EXT |  | 0.89 | (c)
73072.413 | 9.968 | 9.877 | -1.657 | -1.748 | 1749 | 1823 | 1935 | 1749 | 1582 | 6567 |  | CORR | GENE | 05:28 | 05:40 | 05:58 | 166 | 373 | 10 | EXT |  | 0.9 | (c)
73077.471 | 3.401 | 3.389 | -7.959 | -7.971 | 905 | 1151 | 1060 | 905 | 3389 | 6568 |  | CORR | GENE | 04:56 | 05:35 | 05:21 | 71 | 310 | 10 | EXT |  | 0.89 | (c)
73078.581 | 4.511 | 4.501 | -6.849 | -6.859 | 1069 | 1126 | 1121 | 1069 | 4501 | 6568 |  | CORR | CIGR | 05:22 | 05:31 | 05:30 | 35 | 103 | 11 | EXT |  | 0.89 | (c)
73079.594 | 5.524 | 5.487 | -5.836 | -5.873 | 1129 | 1185 | 1220 | 1129 | 5487 | 6568 |  | CORR | CIGR | 05:32 | 05:41 | 05:46 | 47 | 182 | 13 | EXT |  | 0.89 | (c)
73084.005 | 9.935 | 9.915 | -1.425 | -1.445 | 1290 | 1522 | 1430 | 1290 | 1242 | 6568 |  | CORR | GENE | 05:58 | 06:35 | 06:20 | 203 | 279 | 10 | EXT |  | 0.91 | (c)
73099.24 | 2.11 | 2.097 | -9.315 | -9.328 | -1102 | -1031 | -1013 | 925 | 2097 | 6570 |  | CORR | GENE | 05:20 | 05:31 | 05:34 | 56 | 176 | 14 | EXT |  | 0.89 | (c)
73099.396 | 2.266 | 2.261 | -9.159 | -9.164 | -1135 | -1035 | -1061 | 987 | 2261 | 6570 |  | CORR | GENE | 05:15 | 05:31 | 05:27 | 55 | 148 | 10 | EXT |  | 0.89 | (c)
73100.992 | 3.862 | 3.849 | -7.563 | -7.576 | -1099 | -1032 | -1001 | 904 | 3849 | 6570 |  | CORR | CIGR | 05:20 | 05:31 | 05:36 | 29 | 195 | 13 | EXT |  | 0.89 | (c)
73120.21 | 0 | -0.05 | -10.84 | -10.89 | -1726 | -1431 | -861 | 0 |  | 6572 | Нарушение формы кольцевого шва | GWAN |  | 00:55 | 01:43 | 03:15 | 0 | 1729 |  | EXT | Нарушение формы кольцевого шва |  | (c)
73131.05 | 0 | -0.052 | -11.52 | -11.572 | -885 | 309 | -94 | 0 |  | 6573 | Нарушение формы кольцевого шва | GWAN |  | 01:42 | 04:55 | 03:50 | 0 | 1582 |  | EXT | Нарушение формы кольцевого шва |  | (c)
73131.05 | 0 | -0.051 | -11.52 | -11.571 | -2139 | -1601 | -1773 | 1406 |  | 6573 | Нарушение формы кольцевого шва | GWAN |  | 10:20 | 11:46 | 11:19 | 0 | 733 |  | EXT | Нарушение формы кольцевого шва |  | (c)
73141.949 | 10.899 | 10.829 | -0.621 | -0.691 | 1002 | 1104 | 1163 | 1002 | 540 | 6573 |  | CORR | GENE | 06:47 | 07:03 | 07:13 | 151 | 321 | 10 | EXT |  | 0.9 | (c)
73154.28 | 0.165 | 0.116 | -11.51 | -11.559 | 253 | 379 | 363 | 253 | 116 | 6575 |  | CORR | GENE | 06:02 | 06:23 | 06:20 | 77 | 219 | 11 | EXT |  | 0.89 | (c)
73177.215 | 0 | -0.055 | -11.495 | -11.55 | -253 | -63 | -65 | 0 |  | 6577 | Нарушение формы кольцевого шва | GWAN |  | 02:12 | 02:43 | 02:43 | 0 | 377 |  | EXT | Нарушение формы кольцевого шва Аномалия находится на отводе. |  | (c)
73210.538 | 10.348 | 10.337 | -1.302 | -1.313 | -523 | -471 | -466 | 408 | 1287 | 6579 |  | CORR | CIGR | 05:10 | 05:19 | 05:20 | 26 | 115 | 11 | EXT |  | 0.89 | (c)
73223.48 | 0 | -0.05 | -11.375 | -11.425 | 696 | -599 | -2066 | 368 |  | 6581 | Нарушение формы кольцевого шва | GWAN |  | 02:49 | 11:20 | 07:23 | 0 | 3397 |  | EXT | Нарушение формы кольцевого шва |  | (c)
73224.945 | 1.465 | 1.458 | -9.91 | -9.917 | 1585 | 1640 | 1646 | 1585 | 1458 | 6581 |  | CORR | CIGR | 05:12 | 05:21 | 05:22 | 20 | 123 | 11 | EXT |  | 0.89 | (c)
73234.855 | 0 | -0.052 | -11.465 | -11.517 | -1927 | -1390 | -1222 | 303 |  | 6582 | Нарушение формы кольцевого шва | GWAN |  | 04:39 | 06:06 | 06:33 | 0 | 1409 |  | EXT | Нарушение формы кольцевого шва |  | (c)
73234.855 | 0 | -0.056 | -11.465 | -11.521 | -328 | -130 | 220 | 0 |  | 6582 | Нарушение формы кольцевого шва | GWAN |  | 08:57 | 09:29 | 10:26 | 0 | 1096 |  | EXT | Нарушение формы кольцевого шва |  | (c)
73241.487 | 6.632 | 6.62 | -4.833 | -4.845 | -1996 | -1945 | -1946 | 234 | 4821 | 6582 |  | CORR | CIGR | 04:28 | 04:36 | 04:36 | 24 | 101 | 10 | EXT |  | 0.89 | (c)
73246.32 | 0 | 0 | -11.415 | -11.415 | 1274 | 1527 | 1598 | 309 | 0 | 6583 | Смещение кромок | GWAN |  | 02:59 | 03:39 | 03:51 | 0 | 648 | 17 | EXT | Смещение кромок Наружу Величина смещения - 2.7 мм. |  | (c)
73246.32 | 0 | -0.071 | -11.415 | -11.486 | -2152 | -472 | -650 | 0 |  | 6583 | Нарушение формы кольцевого шва | GWAN |  | 05:46 | 10:17 | 09:48 | 0 | 3003 |  | EXT | Нарушение формы кольцевого шва |  | (c)
73253.273 | 6.953 | 6.925 | -4.462 | -4.49 | -1936 | -1816 | -1839 | 294 | 4442 | 6583 |  | CORR | GENE | 06:20 | 06:40 | 06:36 | 48 | 195 | 10 | EXT |  | 0.89 | (c)
73257.735 | 0 | -0.046 | -10.445 | -10.491 | 1269 | 1770 | 2063 | 0 |  | 6584 | Нарушение формы кольцевого шва | GWAN |  | 05:03 | 06:24 | 07:11 | 0 | 1586 |  | EXT | Нарушение формы кольцевого шва |  | (c)
73257.735 | 0 | -0.05 | -10.445 | -10.495 | -1148 | -985 | -464 | 221 |  | 6584 | Нарушение формы кольцевого шва | GWAN |  | 10:33 | 10:59 | 12:23 | 0 | 1369 |  | EXT | Нарушение формы кольцевого шва |  | (c)
73259.847 | 2.112 | 2.067 | -8.333 | -8.378 | 2141 | 2176 | 2164 | 44 | 2067 | 6584 |  | CORR | AXGR | 07:24 | 07:30 | 07:27 | 235 | 46 | 10 | EXT |  | 0.91 | (c)
73261.174 | 3.439 | 3.053 | -7.006 | -7.392 | 1638 | 1663 | 1675 | 518 | 3053 | 6584 |  | CORR | GENE | 06:03 | 06:07 | 06:09 | 720 | 75 | 10 | EXT |  | 0.95 | (c)
73264.911 | 7.176 | 7.161 | -3.269 | -3.284 | 1185 | 1241 | 1237 | 942 | 3249 | 6584 |  | CORR | CIGR | 04:49 | 04:59 | 04:58 | 35 | 104 | 10 | EXT |  | 0.89 | (c)
73268.643 | 0.463 | 0.449 | -10.367 | -10.381 | -562 | -477 | -483 | 404 | 449 | 6585 |  | CORR | CIGR | 05:25 | 05:39 | 05:38 | 38 | 158 | 13 | EXT |  | 0.89 | (c)
73269.122 | 0.942 | 0.929 | -9.888 | -9.901 | -714 | -487 | -575 | 436 | 929 | 6585 |  | CORR | GENE | 05:01 | 05:37 | 05:23 | 55 | 278 | 14 | EXT |  | 0.89 | (c)
73279.01 | 0 | 0 | -11.455 | -11.455 | 897 | 1307 | 1190 | 747 | 0 | 6586 | Смещение кромок | GWAN |  | 11:36 | 00:42 | 12:23 | 0 | 587 | 19 | EXT | Смещение кромок Вовнутрь Аномалия находится на отводе. Величина смещения - 3 мм. |  | (c)
73279.01 | 0 | 0 | -11.455 | -11.455 | -956 | -798 | -847 | 738 | 0 | 6586 | Непровар / утяжина | GWAN |  | 06:37 | 07:02 | 06:55 | 0 | 219 | 14 | INT | Непровар / утяжина Аномалия находится на отводе. |  | (c)
73285.736 | 6.726 | 6.664 | -4.729 | -4.791 | -973 | -681 | -631 | 289 | 4680 | 6586 |  | CORR | GENE | 06:34 | 07:21 | 07:29 | 111 | 684 | 10 | EXT | Аномалия находится на отводе. | 0.89 | (c)
73302.145 | 0 | -0.06 | -11.7 | -11.76 | -126 | 900 | 1117 | 0 |  | 6588 | Нарушение формы кольцевого шва | GWAN |  | 07:21 | 10:07 | 10:42 | 0 | 2487 |  | EXT | Нарушение формы кольцевого шва Аномалия находится на упругопластическом изгибе: R=658 D, максимальное растяжение на 6.2 час. |  | (c)
73313.766 | 11.621 | 11.547 | -0.079 | -0.153 | -85 | 610 | 300 | 0 | 59 | 6588 |  | CORR | GENE | 07:28 | 09:20 | 08:30 | 94 | 771 | 10 | EXT | Аномалия находится на упругопластическом изгибе: R=611 D, максимальное растяжение на 6.3 час. | 0.89 | (c)
73325.19 | 0 | -0.046 | -10.585 | -10.631 | 1292 | -1996 | -1776 | 0 |  | 6590 | Нарушение формы кольцевого шва | GWAN |  | 02:03 | 05:12 | 05:48 | 0 | 2785 |  | EXT | Нарушение формы кольцевого шва |  | (c)
73325.911 | 0.721 | 0.585 | -9.864 | -10 | 1955 | 1987 | 1992 | 201 | 585 | 6590 |  | CORR | GENE | 03:50 | 03:55 | 03:56 | 263 | 74 | 7 | EXT |  | 0.9 | (c)
73335.775 | 0 | -0.031 | -3.04 | -3.071 | 1710 | -1546 | -1955 | 1159 |  | 6591а | Нарушение формы кольцевого шва | GWAN |  | 03:52 | 07:07 | 06:01 | 0 | 1592 |  | EXT | Нарушение формы кольцевого шва |  | (c)
73338.815 | 0 | -0.052 | -11.57 | -11.622 | -320 | 258 | 330 | 0 |  | 6591б | Нарушение формы кольцевого шва | GWAN |  | 08:46 | 10:19 | 10:31 | 0 | 1301 |  | EXT | Нарушение формы кольцевого шва |  | (c)
73350.19 | 11.375 | 11.317 | -0.195 | -0.253 | -1620 | -1593 | -1597 | 1575 | 11 | 6591б |  | CORR | AXGR | 05:16 | 05:20 | 05:20 | 242 | 45 | 12 | EXT |  | 0.92 | (c)
73350.521 | 0.136 | 0.114 | -8.559 | -8.581 | -1978 | -1872 | -1869 | 1759 | 114 | 6592а |  | CORR | GENE | 05:06 | 05:23 | 05:24 | 66 | 219 | 13 | EXT |  | 0.89 | (c)
73359.08 | 0 | -0.06 | -1.9 | -1.96 | 422 | 1917 | 1870 | 422 |  | 6593а | Нарушение формы кольцевого шва | GWAN |  | 01:12 | 05:13 | 05:05 | 0 | 2895 |  | EXT | Нарушение формы кольцевого шва Аномалия находится на упругопластическом изгибе: R=455 D, максимальное растяжение на 7.3 час. |  | (c)
73360.98 | 0 | 0 | -7.425 | -7.425 | -876 | -545 | -638 | 400 | 0 | 6593б | Непровар / утяжина | GWAN |  | 04:60 | 05:53 | 05:38 | 0 | 476 | 13 | INT | Непровар / утяжина Аномалия находится на упругопластическом изгибе: R=376 D, максимальное растяжение на 7.3 час. |  | (a)
73360.98 | 0 | -0.064 | -7.425 | -7.489 | 222 | 620 | 1776 | 222 |  | 6593б | Нарушение формы кольцевого шва | GWAN |  | 07:57 | 09:01 | 12:08 | 0 | 3107 |  | EXT | Нарушение формы кольцевого шва Аномалия находится на упругопластическом изгибе: R=376 D, максимальное растяжение на 7.3 час. |  | (c)
73362.528 | 1.548 | 1.533 | -5.877 | -5.892 | -1587 | -1538 | -1535 | 1483 | 1533 | 6593б |  | CORR | CIGR | 03:05 | 03:13 | 03:13 | 33 | 104 | 12 | EXT | Аномалия находится на упругопластическом изгибе: R=354 D, максимальное растяжение на 7.1 час. | 0.89 | (c)
73368.405 | 0 | -0.067 | -1.955 | -2.022 | -1927 | -1 | -562 | 803 |  | 6593в | Нарушение формы кольцевого шва | GWAN |  | 07:50 | 01:01 | 11:30 | 0 | 2730 |  | EXT | Нарушение формы кольцевого шва Аномалия находится на упругопластическом изгибе: R=289 D, максимальное растяжение на 5.6 час. |  | (c)
73368.405 | 0 | 0 | -1.955 | -1.955 | 869 | 1176 | 1118 | 869 | 0 | 6593в | Непровар / утяжина | GWAN |  | 03:21 | 04:11 | 04:01 | 0 | 498 | 15 | INT | Непровар / утяжина Аномалия находится на упругопластическом изгибе: R=289 D, максимальное растяжение на 5.6 час. |  | (a)
73370.36 | 0 | -0.05 | -11.08 | -11.13 | -480 | 76 | 801 | 0 |  | 6594а | Нарушение формы кольцевого шва | GWAN |  | 08:15 | 09:45 | 11:42 | 0 | 2562 |  | EXT | Нарушение формы кольцевого шва Аномалия находится на упругопластическом изгибе: R=295 D, максимальное растяжение на 5.4 час. |  | (c)
73404.525 | 0 | -0.037 | -11.69 | -11.727 | -2068 | -1116 | -1166 | 263 |  | 6597а | Нарушение формы кольцевого шва | GWAN |  | 04:01 | 06:34 | 06:26 | 0 | 1804 |  | EXT | Нарушение формы кольцевого шва |  | (c)
73419.18 | 2.965 | 2.953 | -8.71 | -8.722 | 658 | 706 | 919 | 658 | 2953 | 6598а |  | CORR | GENE | 05:20 | 05:28 | 06:02 | 94 | 522 | 10 | EXT |  | 0.89 | (c)
73427.89 | 0 | -0.038 | -11.465 | -11.503 | -613 | 484 | 1472 | 0 |  | 6599а | Нарушение формы кольцевого шва | GWAN |  | 04:03 | 07:00 | 09:40 | 0 | 4169 |  | EXT | Нарушение формы кольцевого шва |  | (c)
73450.905 | 0 | 0 | -11.675 | -11.675 | -1212 | -1204 | -1203 | 1194 | 0 | 6600а | Непровар / утяжина | GWAN |  | 00:03 | 00:04 | 00:05 | 0 | 18 | 10 | INT | Непровар / утяжина |  | (c)
73486.655 | 1.48 | 1.355 | -9.66 | -9.785 | 1958 | 2140 | 2168 | 1958 | 1355 | 6603а |  | DENT | GENE | 06:21 | 06:50 | 06:54 | 234 | 420 | 0.6 | N/A | Глубина вмятины: 8 мм (0,6%). Линейка: 23 см в (136 см; 06:50 ч:мин) |  | (c)
73501.623 | 5.308 | 5.155 | -6.387 | -6.54 | -35 | 125 | 223 | 0 | 5155 | 6604а |  | DENT | GENE | 05:53 | 06:19 | 06:35 | 267 | 515 | 0.4 | N/A | Глубина вмятины: 6 мм (0,4%). Линейка: 27 см в (516 см; 06:19 ч:мин) Аномалия находится вблизи продольного шва. |  | (c)
73531.065 | 0 | -0.053 | -11.28 | -11.333 | -2152 | 151 | -661 | 79 |  | 6608а | Нарушение формы кольцевого шва | GWAN |  | 06:55 | 01:06 | 10:55 | 0 | 2982 |  | EXT | Нарушение формы кольцевого шва Аномалия находится на упругопластическом изгибе: R=430 D, максимальное растяжение на 5.8 час. |  | (c)
73532.888 | 1.823 | 1.781 | -9.457 | -9.499 | 2171 | 2180 | 2181 | 40 | 1781 | 6608а |  | CORR | AXGR | 06:33 | 06:34 | 06:34 | 85 | 19 | 15 | EXT | Аномалия находится на упругопластическом изгибе: R=460 D, максимальное растяжение на 5.9 час. | 0.89 | (c)
73533.27 | 2.205 | 2.195 | -9.075 | -9.085 | 1653 | 1698 | 1693 | 498 | 2195 | 6608а |  | CORR | CIGR | 05:09 | 05:16 | 05:15 | 23 | 79 | 10 | EXT | Аномалия находится на упругопластическом изгибе: R=475 D, максимальное растяжение на 5.9 час. | 0.89 | (c)
73542.345 | 0 | -0.054 | -11.365 | -11.419 | -1615 | -126 | -546 | 523 |  | 6609а | Нарушение формы кольцевого шва | GWAN |  | 10:38 | 02:38 | 13:31 | 0 | 2138 |  | EXT | Нарушение формы кольцевого шва |  | (c)
73542.345 | 0 | -0.044 | -11.365 | -11.409 | 1387 | 1550 | 1892 | 0 |  | 6609а | Нарушение формы кольцевого шва | GWAN |  | 06:43 | 07:09 | 08:04 | 0 | 1010 |  | EXT | Нарушение формы кольцевого шва |  | (c)
73588.364 | 0.169 | 0.16 | -11.161 | -11.17 | 1575 | 1618 | 1619 | 567 | 160 | 6613а |  | CORR | CIGR | 04:38 | 04:45 | 04:46 | 22 | 89 | 12 | EXT |  | 0.89 | (c)
73590.257 | 2.062 | 1.876 | -9.268 | -9.454 | 1465 | 1795 | 1698 | 299 | 1876 | 6613а |  | CORR | GENE | 04:21 | 05:14 | 04:58 | 223 | 466 | 15 | EXT |  | 0.92 | (c)
73590.592 | 2.397 | 2.358 | -8.933 | -8.972 | 1490 | 1617 | 1582 | 557 | 2358 | 6613а |  | CORR | GENE | 04:25 | 04:45 | 04:40 | 56 | 184 | 11 | EXT |  | 0.89 | (c)
73591.152 | 2.957 | 2.89 | -8.373 | -8.44 | 1145 | 1268 | 1463 | 449 | 2890 | 6613а |  | CORR | GENE | 03:29 | 03:49 | 04:20 | 175 | 637 | 10 | EXT |  | 0.9 | (c)
73599.525 | 0 | -0.048 | -1.87 | -1.918 | 45 | 495 | 994 | 45 |  | 6613б | Нарушение формы кольцевого шва | GWAN |  | 03:39 | 04:51 | 06:12 | 0 | 1899 |  | EXT | Нарушение формы кольцевого шва |  | (c)
73601.395 | 0 | -0.072 | -2.48 | -2.552 | -1294 | 2 | 637 | 0 |  | 6614а | Нарушение формы кольцевого шва | GWAN |  | 05:52 | 09:21 | 11:03 | 0 | 3861 |  | EXT | Нарушение формы кольцевого шва |  | (c)
73610.995 | 0 | -0.049 | -11.17 | -11.219 | -2025 | -319 | -618 | 205 |  | 6615 | Нарушение формы кольцевого шва | GWAN |  | 09:03 | 01:39 | 12:51 | 0 | 2814 |  | EXT | Нарушение формы кольцевого шва |  | (c)
73622.165 | 0 | -0.046 | -11.37 | -11.416 | -75 | 528 | 1415 | 0 |  | 6616 | Нарушение формы кольцевого шва | GWAN |  | 00:16 | 01:54 | 04:17 | 0 | 2981 |  | EXT | Нарушение формы кольцевого шва |  | (c)
73633.535 | 0 | -0.057 | -11.395 | -11.452 | -1161 | 128 | -110 | 0 |  | 6617 | Нарушение формы кольцевого шва | GWAN |  | 02:50 | 06:18 | 05:40 | 0 | 2103 |  | EXT | Нарушение формы кольцевого шва Аномалия находится на упругопластическом изгибе: R=832 D, максимальное растяжение на 0.8 час. |  | (c)
73641.12 | 7.585 | 7.566 | -3.81 | -3.829 | 2090 | 2135 | 2136 | 2090 | 3789 | 6617 |  | GOUG | CIGR | 11:35 | 11:42 | 11:42 | 40 | 92 | 12 | EXT | Задир. Аномалия находится на упругопластическом изгибе: R=548 D, максимальное растяжение на 0.5 час. |  | (c)
73641.41 | 7.875 | 7.846 | -3.52 | -3.549 | 183 | 358 | 350 | 183 | 3473 | 6617 |  | CORR | GENE | 06:27 | 06:56 | 06:54 | 76 | 334 | 15 | EXT | Аномалия находится на упругопластическом изгибе: R=531 D, максимальное растяжение на 0.5 час. | 0.89 | (c)
73641.71 | 8.175 | 7.848 | -3.22 | -3.547 | 2107 | 2161 | 2205 | 2107 | 3196 | 6617 |  | GOUG | GENE | 11:38 | 11:47 | 11:54 | 351 | 195 | 10 | EXT | Задир. Аномалия находится на упругопластическом изгибе: R=523 D, максимальное растяжение на 0.4 час. |  | (c)
73642.324 | 8.789 | 8.768 | -2.606 | -2.627 | 400 | 500 | 552 | 400 | 2562 | 6617 |  | CORR | GENE | 07:02 | 07:18 | 07:27 | 65 | 305 | 11 | EXT | Аномалия находится на упругопластическом изгибе: R=507 D, максимальное растяжение на 0.4 час. | 0.89 | (c)
73651.952 | 7.022 | 7.014 | -4.698 | -4.706 | 1248 | 1290 | 1289 | 1248 | 4689 | 6618 |  | CORR | CIGR | 06:15 | 06:22 | 06:22 | 17 | 83 | 12 | EXT | Аномалия находится на упругопластическом изгибе: R=398 D, максимальное растяжение на 11.6 час. | 0.89 | (c)
73656.65 | 0 | 0 | -11.17 | -11.17 | 1734 | -1922 | -2128 | 0 | 0 | 6619 | Смещение кромок | GWAN |  | 04:01 | 06:11 | 05:38 | 0 | 1198 | 20 | EXT | Смещение кромок Наружу Величина смещения - 3.1 мм. Аномалия находится на упругопластическом изгибе: R=331 D, максимальное растяжение на 11.8 час. |  | (c)
73657.954 | 1.304 | 0.351 | -9.866 | -10.819 | 2128 | 2178 | 2167 | 25 | 351 | 6619 |  | SCC | GENE | 05:05 | 05:13 | 05:11 | 1842 | 77 | 15 | EXT | Аномалия находится в зоне сварного шва. Аномалия находится на упругопластическом изгибе: R=325 D, максимальное растяжение на 11.9 час. | 1 | (b)
73664.373 | 7.723 | 7.708 | -3.447 | -3.462 | 1949 | 1958 | 1958 | 263 | 3430 | 6619 |  | CORR | PITT | 04:36 | 04:37 | 04:37 | 32 | 19 | 11 | EXT | Аномалия находится на упругопластическом изгибе: R=469 D, максимальное растяжение на 0.2 час. | 0.89 | (c)
73667.271 | 10.621 | 10.61 | -0.549 | -0.56 | 2140 | 2193 | 2194 | 0 | 534 | 6619 |  | CORR | CIGR | 05:06 | 05:15 | 05:15 | 26 | 107 | 10 | EXT | Аномалия находится на упругопластическом изгибе: R=746 D, максимальное растяжение на 12 час. | 0.89 | (c)
73667.82 | 0 | -0.038 | -10.59 | -10.628 | -1606 | -1513 | -1414 | 624 |  | 6620 | Нарушение формы кольцевого шва | GWAN |  | 10:04 | 10:19 | 10:35 | 0 | 384 |  | EXT | Нарушение формы кольцевого шва Аномалия находится на упругопластическом изгибе: R=790 D, максимальное растяжение на 11.9 час. |  | (c)
73667.899 | 0.079 | 0.021 | -10.511 | -10.569 | 1627 | 1657 | 1649 | 559 | 21 | 6620 |  | ARTD | AXGR | 06:46 | 06:51 | 06:49 | 237 | 45 |  | EXT | Эквивалент потери металла 14%. Аномалия находится на упругопластическом изгибе: R=790 D, максимальное растяжение на 11.9 час. |  | (c)
73668.038 | 0.218 | 0.148 | -10.372 | -10.442 | 1068 | 1172 | 1224 | 849 | 148 | 6620 |  | CORR | GENE | 05:16 | 05:32 | 05:41 | 104 | 314 | 10 | EXT | Аномалия находится на упругопластическом изгибе: R=811 D, максимальное растяжение на 11.9 час. | 0.89 | (c)
73668.424 | 0.604 | 0.413 | -9.986 | -10.177 | 1231 | 1295 | 1291 | 879 | 413 | 6620 |  | SCC | GENE | 05:42 | 05:52 | 05:52 | 1044 | 121 | 15 | EXT | Аномалия находится на упругопластическом изгибе: R=831 D, максимальное растяжение на 11.8 час. | 1 | (b)
73668.567 | 0.747 | 0.398 | -9.843 | -10.192 | 1237 | 1312 | 1295 | 878 | 398 | 6620 |  | CORR | GENE | 05:43 | 05:55 | 05:52 | 1025 | 116 | 10 | EXT | Аномалия находится на упругопластическом изгибе: R=848 D, максимальное растяжение на 11.8 час. | 0.96 | (c)
73669.826 | 2.006 | 1.925 | -8.584 | -8.665 | 1121 | 1263 | 1334 | 683 | 1925 | 6620 |  | CORR | GENE | 05:24 | 05:47 | 05:59 | 120 | 426 | 14 | EXT | Аномалия находится на упругопластическом изгибе: R=893 D, максимальное растяжение на 11.6 час. | 0.9 | (c)
73678.41 | 0 | -0.055 | -11.205 | -11.26 | 2117 | -1568 | -1266 | 0 |  | 6621 | Нарушение формы кольцевого шва | GWAN |  | 03:05 | 05:10 | 05:59 | 0 | 2156 |  | EXT | Нарушение формы кольцевого шва |  | (c)
73730.578 | 6.518 | 6.37 | -5.182 | -5.33 | 1390 | 1559 | 1607 | 1390 | 5048 | 6625 |  | DENT | GENE | 05:58 | 06:25 | 06:33 | 282 | 434 | 0.6 | N/A | Глубина вмятины: 8 мм (0,6%). Линейка: 28 см в (637 см; 06:25 ч:мин) |  | (c)
73774.696 | 4.891 | 4.871 | -6.384 | -6.404 | 1770 | 1858 | 1866 | 1770 | 4871 | 6629 |  | CORR | CIGR | 04:41 | 04:56 | 04:57 | 27 | 192 | 10 | EXT |  | 0.89 | (c)
73803.675 | 0.075 | 0.037 | -11.13 | -11.168 | 328 | 674 | 651 | 328 | 37 | 6632 |  | CORR | GENE | 03:53 | 04:49 | 04:46 | 104 | 646 | 11 | EXT |  | 0.89 | (c)
73803.717 | 0.117 | 0.094 | -11.088 | -11.111 | 1700 | 1909 | 1848 | 1700 | 94 | 6632 |  | CORR | CIGR | 07:35 | 08:08 | 07:59 | 47 | 297 | 10 | EXT |  | 0.89 | (c)
73814.746 | 11.146 | 11.097 | -0.059 | -0.108 | 1867 | 2033 | 2041 | 1867 | 25 | 6632 |  | CORR | GENE | 08:02 | 08:29 | 08:30 | 83 | 349 | 11 | EXT |  | 0.89 | (c)
73838.02 | 0 | -0.047 | -11.28 | -11.327 | 2116 | 12 | -907 | 532 |  | 6635 | Нарушение формы кольцевого шва | GWAN |  | 09:26 | 03:47 | 13:18 | 0 | 2877 |  | EXT | Нарушение формы кольцевого шва Аномалия находится на упругопластическом изгибе: R=315 D, максимальное растяжение на 6.1 час. |  | (c)
73872.445 | 0 | -0.046 | -11.7 | -11.746 | -1729 | -861 | -923 | 116 |  | 6638 | Нарушение формы кольцевого шва | GWAN |  | 02:13 | 04:33 | 04:23 | 0 | 1614 |  | EXT | Нарушение формы кольцевого шва |  | (c)
73898.167 | 2.462 | 2.456 | -8.373 | -8.379 | -345 | -309 | -289 | 234 | 2456 | 6640 |  | CORR | CIGR | 07:11 | 07:17 | 07:20 | 42 | 111 | 10 | EXT |  | 0.89 | (c)
73919.478 | 1.433 | 1.42 | -9.997 | -10.01 | -1349 | -1254 | -1251 | 1153 | 1420 | 6642 |  | CORR | GENE | 03:57 | 04:13 | 04:13 | 79 | 196 | 10 | EXT |  | 0.89 | (c)
73931.173 | 1.698 | 1.498 | -9.472 | -9.672 | -2190 | -2184 | -2178 | 41 | 1498 | 6643 |  | CORR | AXGR | 03:26 | 03:27 | 03:28 | 328 | 24 | 10 | EXT |  | 0.92 | (c)
73940.645 | 0 | -0.055 | -10.8 | -10.855 | 342 | 716 | 643 | 342 |  | 6644 | Нарушение формы кольцевого шва | GWAN |  | 00:53 | 01:53 | 01:41 | 0 | 602 |  | EXT | Нарушение формы кольцевого шва |  | (c)
73940.645 | 0 | -0.044 | -10.8 | -10.844 | 1653 | 1801 | -1992 | 0 |  | 6644 | Нарушение формы кольцевого шва | GWAN |  | 04:24 | 04:48 | 06:36 | 0 | 1631 |  | EXT | Нарушение формы кольцевого шва |  | (c)
73940.751 | 0.106 | 0.052 | -10.694 | -10.748 | -1860 | -1718 | -1728 | 371 | 52 | 6644 |  | CORR | GENE | 06:57 | 07:20 | 07:18 | 71 | 263 | 13 | EXT |  | 0.89 | (c)
73951.445 | 0 | -0.05 | -11.25 | -11.3 | -773 | 1349 | 1104 | 0 |  | 6645 | Нарушение формы кольцевого шва | GWAN |  | 00:13 | 05:55 | 05:16 | 0 | 3754 |  | EXT | Нарушение формы кольцевого шва |  | (c)
73962.695 | 0 | -0.045 | -10.99 | -11.035 | 2210 | -1179 | -1367 | 483 |  | 6646 | Нарушение формы кольцевого шва | GWAN |  | 03:37 | 06:30 | 05:59 | 0 | 1769 |  | EXT | Нарушение формы кольцевого шва |  | (c)
73996.21 | 0 | -0.06 | -11.475 | -11.535 | -303 | 754 | 611 | 0 |  | 6649 | Нарушение формы кольцевого шва | GWAN |  | 03:33 | 06:24 | 06:01 | 0 | 1829 |  | EXT | Нарушение формы кольцевого шва |  | (c)
74053.345 | 0 | -0.033 | -11.27 | -11.303 | -97 | 175 | 226 | 0 |  | 6654 | Нарушение формы кольцевого шва | GWAN |  | 08:35 | 09:19 | 09:27 | 0 | 645 |  | EXT | Нарушение формы кольцевого шва |  | (c)
74064.615 | 0 | -0.013 | -11.345 | -11.358 | -1983 | -1733 | -1304 | 625 |  | 6655 | Нарушение формы кольцевого шва | GWAN |  | 03:58 | 04:39 | 05:48 | 0 | 1357 |  | EXT | Нарушение формы кольцевого шва |  | (c)
74064.615 | 0 | -0.011 | -11.345 | -11.356 | -575 | -544 | -368 | 160 |  | 6655 | Нарушение формы кольцевого шва | GWAN |  | 07:46 | 07:51 | 08:19 | 0 | 415 |  | EXT | Нарушение формы кольцевого шва |  | (c)
74098.96 | 0 | 0 | -11.56 | -11.56 | 1235 | 1352 | 1341 | 1235 | 0 | 6658 | Непровар / утяжина | GWAN |  | 03:56 | 04:15 | 04:13 | 0 | 213 | 16 | INT | Непровар / утяжина |  | (c)
74098.96 | 0 | 0 | -11.56 | -11.56 | -2209 | -1999 | -2015 | 1821 | 0 | 6658 | Непровар / утяжина | GWAN |  | 06:40 | 07:14 | 07:11 | 0 | 388 | 22 | INT | Непровар / утяжина |  | (b)
74114.249 | 3.729 | 3.698 | -7.731 | -7.762 | -1104 | -997 | -971 | 839 | 3698 | 6659 |  | CORR | GENE | 05:47 | 06:04 | 06:09 | 56 | 265 | 11 | EXT | Аномалия находится на отводе. | 0.89 | (c)
74115.417 | 4.897 | 4.876 | -6.563 | -6.584 | -1254 | -1217 | -1171 | 1089 | 4876 | 6659 |  | CORR | CIGR | 05:23 | 05:29 | 05:36 | 35 | 166 | 10 | EXT | Аномалия находится на отводе. | 0.89 | (c)
74115.797 | 5.277 | 5.257 | -6.183 | -6.203 | -1703 | -1635 | -1633 | 1564 | 5257 | 6659 |  | CORR | CIGR | 04:10 | 04:21 | 04:22 | 35 | 140 | 11 | EXT | Аномалия находится на отводе. | 0.89 | (c)
74121.98 | 0 | -0.029 | -11.44 | -11.469 | -1253 | -796 | -535 | 0 |  | 6660 | Нарушение формы кольцевого шва | GWAN |  | 04:01 | 05:15 | 05:57 | 0 | 1437 |  | EXT | Нарушение формы кольцевого шва Аномалия находится на отводе. |  | (c)
74152.421 | 7.631 | 7.614 | -3.969 | -3.986 | 1433 | 1492 | 1478 | 1433 | 3961 | 6662 |  | CORR | CIGR | 05:24 | 05:33 | 05:31 | 25 | 90 | 10 | EXT |  | 0.89 | (c)
74163.815 | 7.425 | 7.417 | -4.21 | -4.218 | 1628 | 1665 | 1671 | 1628 | 4201 | 6663 |  | CORR | CIGR | 07:07 | 07:13 | 07:14 | 17 | 86 | 10 | EXT |  | 0.89 | (c)
74213.215 | 0 | -0.032 | -11.66 | -11.692 | -210 | -120 | -126 | 41 |  | 6668 | Нарушение формы кольцевого шва | GWAN |  | 08:22 | 08:36 | 08:36 | 0 | 169 |  | EXT | Нарушение формы кольцевого шва |  | (c)
74292.902 | 0.387 | 0.376 | -10.833 | -10.844 | -2151 | -2106 | -2065 | 1980 | 376 | 6675 |  | CORR | CIGR | 07:13 | 07:21 | 07:27 | 37 | 171 | 10 | EXT |  | 0.89 | (c)
74347.9 | 0 | -0.034 | -11.22 | -11.254 | 1042 | 1656 | 1442 | 1042 |  | 6680 | Нарушение формы кольцевого шва | GWAN |  | 10:20 | 11:59 | 11:25 | 0 | 800 |  | EXT | Нарушение формы кольцевого шва |  | (c)
74358.536 | 10.636 | 10.452 | -0.584 | -0.768 | -42 | 6 | -5 | 0 | 441 | 6680 |  | SCC | GENE | 07:25 | 07:33 | 07:31 | 327 | 75 | 15 | EXT | Аномалия находится в зоне сварного шва. | 1 | (b)
74358.536 | 10.636 | 10.465 | -0.584 | -0.755 | -32 | 6 | 5 | 0 | 436 | 6680 |  | CORR | GENE | 07:27 | 07:33 | 07:33 | 319 | 74 | 10 | EXT |  | 0.92 | (c)
74359.12 | 0 | -0.037 | -11.49 | -11.527 | 1893 | -475 | -1057 | 0 |  | 6681 | Нарушение формы кольцевого шва | GWAN |  | 06:25 | 00:03 | 10:29 | 0 | 3021 |  | EXT | Нарушение формы кольцевого шва |  | (c)
74360.408 | 1.288 | 0.239 | -10.202 | -11.251 | 2180 | 2210 | 2212 | 0 | 239 | 6681 |  | SCC | GENE | 07:12 | 07:16 | 07:17 | 1810 | 65 | 15 | EXT | Аномалия находится в зоне сварного шва. | 1 | (b)
74361.028 | 1.908 | 0.198 | -9.582 | -11.292 | 2198 | 2204 | 2220 | 0 | 198 | 6681 |  | CORR | AXGR | 07:15 | 07:16 | 07:18 | 2026 | 45 | 8 | EXT |  | 0.95 | (c)
74362.191 | 3.071 | 2.744 | -8.419 | -8.746 | 2185 | 2213 | 2210 | 0 | 2744 | 6681 |  | CORR | GENE | 07:12 | 07:17 | 07:17 | 461 | 50 | 10 | EXT |  | 0.93 | (c)
74362.834 | 3.714 | 3.681 | -7.776 | -7.809 | 1874 | 1894 | 1890 | 324 | 3681 | 6681 |  | CORR | PITT | 06:22 | 06:26 | 06:25 | 47 | 32 | 10 | EXT |  | 0.89 | (c)
74364.392 | 5.272 | 5.199 | -6.218 | -6.291 | 1247 | 1589 | 1628 | 222 | 5199 | 6681 |  | CORR | GENE | 04:41 | 05:36 | 05:43 | 96 | 761 | 13 | EXT |  | 0.89 | (c)
74367.948 | 8.828 | 8.817 | -2.662 | -2.673 | 1658 | 1695 | 1717 | 454 | 2646 | 6681 |  | CORR | CIGR | 05:47 | 05:53 | 05:57 | 27 | 118 | 11 | EXT |  | 0.89 | (c)
74368.074 | 8.954 | 8.946 | -2.536 | -2.544 | 1713 | 1728 | 1730 | 484 | 2526 | 6681 |  | CORR | PITT | 05:56 | 05:59 | 05:59 | 18 | 33 | 18 | EXT |  | 0.89 | (c)
74369.252 | 10.132 | 10.109 | -1.358 | -1.381 | 1714 | 1736 | 1737 | 470 | 1328 | 6681 |  | CORR | PITT | 05:56 | 06:00 | 06:00 | 53 | 46 | 13 | EXT |  | 0.89 | (c)
74370.61 | 0 | -0.035 | -11.035 | -11.07 | -1427 | 155 | -312 | 803 |  | 6682 | Нарушение формы кольцевого шва | GWAN |  | 10:02 | 02:17 | 13:02 | 0 | 2231 |  | EXT | Нарушение формы кольцевого шва |  | (c)
74381.645 | 0 | -0.039 | -11.35 | -11.389 | -1910 | -1645 | -1002 | 95 |  | 6683 | Нарушение формы кольцевого шва | GWAN |  | 08:47 | 09:29 | 11:13 | 0 | 1815 |  | EXT | Нарушение формы кольцевого шва |  | (c)
74385.286 | 3.641 | 3.632 | -7.709 | -7.718 | 2005 | 2114 | 2110 | 16 | 3632 | 6683 |  | CORR | CIGR | 07:18 | 07:36 | 07:35 | 31 | 209 | 11 | EXT |  | 0.89 | (c)
74385.513 | 3.868 | 3.864 | -7.482 | -7.486 | 2029 | 2088 | 2103 | 53 | 3864 | 6683 |  | CORR | CIGR | 07:22 | 07:32 | 07:34 | 25 | 148 | 11 | EXT |  | 0.89 | (c)
74385.973 | 4.328 | 4.317 | -7.022 | -7.033 | 1999 | 2032 | 2064 | 101 | 4317 | 6683 |  | CORR | CIGR | 07:17 | 07:23 | 07:28 | 45 | 131 | 10 | EXT |  | 0.89 | (c)
74392.995 | 0 | -0.04 | -11.585 | -11.625 | -254 | 764 | 709 | 254 |  | 6684 | Нарушение формы кольцевого шва | GWAN |  | 11:31 | 02:15 | 14:06 | 0 | 1926 |  | EXT | Нарушение формы кольцевого шва |  | (c)
74392.995 | 0 | -0.025 | -11.585 | -11.61 | 1777 | -2223 | -2022 | 1360 |  | 6684 | Нарушение формы кольцевого шва | GWAN |  | 04:58 | 06:13 | 06:45 | 0 | 1324 |  | EXT | Нарушение формы кольцевого шва |  | (c)
74398.94 | 5.945 | 5.934 | -5.64 | -5.651 | -1824 | -1774 | -1771 | 1719 | 5628 | 6684 |  | CORR | CIGR | 07:17 | 07:25 | 07:26 | 23 | 104 | 14 | EXT |  | 0.89 | (c)
74404.58 | 0 | -0.033 | -11.57 | -11.603 | -1830 | 227 | -78 | 1674 |  | 6685 | Нарушение формы кольцевого шва | GWAN |  | 07:45 | 01:17 | 12:28 | 0 | 3504 |  | EXT | Нарушение формы кольцевого шва |  | (c)
74413.375 | 8.795 | 8.787 | -2.775 | -2.783 | 1700 | 1739 | 1742 | 1700 | 2764 | 6685 |  | CORR | CIGR | 05:15 | 05:21 | 05:21 | 19 | 84 | 10 | EXT |  | 0.89 | (c)
74422.637 | 6.487 | 6.479 | -4.668 | -4.676 | 131 | 173 | 166 | 131 | 4660 | 6686 |  | CORR | CIGR | 04:58 | 05:04 | 05:03 | 16 | 71 | 11 | EXT |  | 0.89 | (c)
74427.232 | 11.082 | 11.046 | -0.073 | -0.109 | 147 | 776 | 496 | 147 | 26 | 6686 |  | CORR | GENE | 05:00 | 06:42 | 05:57 | 83 | 699 | 12 | EXT |  | 0.89 | (c)
74429.207 | 1.902 | 1.861 | -9.683 | -9.724 | -1672 | -1458 | -1419 | 1166 | 1861 | 6687 |  | GOUG | GENE | 05:30 | 06:04 | 06:10 | 64 | 506 | 10 | EXT | Зона задиров. |  | (c)
74461.71 | 0 | 0 | -11.375 | -11.375 | 1046 | 1053 | 1052 | 1046 | 0 | 6690 | Непровар / утяжина | GWAN |  | 04:23 | 04:24 | 04:24 | 0 | 13 | 10 | INT | Непровар / утяжина |  | (c)
74495.405 | 0 | -0.035 | -11.345 | -11.38 | 1008 | 1301 | 1589 | 1008 |  | 6693 | Нарушение формы кольцевого шва | GWAN |  | 00:59 | 01:46 | 02:33 | 0 | 1162 |  | EXT | Нарушение формы кольцевого шва |  | (c)
74506.75 | 0 | -0.017 | -11.47 | -11.487 | 1858 | 2210 | 2156 | 1858 |  | 6694 | Нарушение формы кольцевого шва | GWAN |  | 02:16 | 03:13 | 03:04 | 0 | 596 |  | EXT | Нарушение формы кольцевого шва |  | (c)
74519.402 | 1.182 | 0.94 | -10.273 | -10.515 | -111 | -69 | -79 | 46 | 940 | 6695 |  | CORR | GENE | 05:11 | 05:18 | 05:16 | 527 | 65 | 10 | EXT |  | 0.94 | (c)
74529.675 | 0 | 0 | -11.33 | -11.33 | 644 | 888 | 1367 | 644 | 0 | 6696 | Смещение кромок | GWAN |  | 03:11 | 03:50 | 05:08 | 0 | 1446 | 15 | EXT | Смещение кромок Наружу Величина смещения - 2.4 мм. |  | (c)
74541.005 | 0 | -0.025 | -11.395 | -11.42 | 1994 | 217 | -538 | 1391 |  | 6697 | Нарушение формы кольцевого шва | GWAN |  | 06:14 | 01:27 | 11:25 | 0 | 3857 |  | EXT | Нарушение формы кольцевого шва |  | (c)
74541.092 | 0.087 | 0.072 | -11.308 | -11.323 | 2056 | 2107 | 2170 | 2056 | 72 | 6697 |  | CORR | CIGR | 06:24 | 06:32 | 06:42 | 32 | 229 | 11 | EXT |  | 0.89 | (c)
74549.038 | 8.033 | 8.024 | -3.362 | -3.371 | 2156 | 2198 | 2209 | 2156 | 3351 | 6697 |  | CORR | CIGR | 06:40 | 06:47 | 06:48 | 20 | 105 | 10 | EXT |  | 0.89 | (c)
74552.4 | 0 | -0.017 | -11.495 | -11.512 | -780 | -11 | -301 | 0 |  | 6698 | Нарушение формы кольцевого шва | GWAN |  | 02:43 | 04:47 | 04:01 | 0 | 958 |  | EXT | Нарушение формы кольцевого шва |  | (c)
74564.35 | 0.455 | 0.392 | -11.08 | -11.143 | -469 | -331 | -325 | 182 | 392 | 6699 |  | CORR | GENE | 06:11 | 06:33 | 06:34 | 79 | 287 | 10 | EXT |  | 0.89 | (c)
74575.548 | 0.118 | 0.061 | -11.342 | -11.399 | 385 | 462 | 464 | 385 | 61 | 6700 |  | CORR | GENE | 05:14 | 05:27 | 05:27 | 91 | 159 | 15 | EXT |  | 0.89 | (c)
74584.322 | 8.892 | 8.853 | -2.568 | -2.607 | 537 | 578 | 600 | 537 | 2367 | 6700 |  | CORR | GENE | 05:39 | 05:46 | 05:49 | 240 | 126 | 11 | EXT |  | 0.91 | (c)
74584.511 | 9.081 | 9.072 | -2.379 | -2.388 | 759 | 808 | 820 | 759 | 2332 | 6700 |  | CORR | GENE | 06:15 | 06:23 | 06:25 | 56 | 121 | 14 | EXT |  | 0.89 | (c)
74584.565 | 9.135 | 9.124 | -2.325 | -2.336 | 654 | 695 | 698 | 654 | 2312 | 6700 |  | CORR | CIGR | 05:58 | 06:05 | 06:05 | 24 | 88 | 10 | EXT |  | 0.89 | (c)
74585.565 | 10.135 | 10.109 | -1.325 | -1.351 | 447 | 574 | 534 | 447 | 1299 | 6700 |  | CORR | GENE | 05:25 | 05:45 | 05:39 | 52 | 173 | 12 | EXT |  | 0.89 | (c)
74585.684 | 10.254 | 10.239 | -1.206 | -1.221 | 428 | 492 | 487 | 428 | 1194 | 6700 |  | CORR | CIGR | 05:21 | 05:32 | 05:31 | 27 | 118 | 10 | EXT |  | 0.89 | (c)
74589.499 | 2.609 | 2.586 | -8.291 | -8.314 | 1003 | 1053 | 1097 | 1003 | 2586 | 6701 |  | CORR | CIGR | 06:15 | 06:23 | 06:31 | 43 | 189 | 13 | EXT |  | 0.89 | (c)
74590.513 | 3.623 | 3.531 | -7.277 | -7.369 | 533 | 796 | 691 | 533 | 3531 | 6701 |  | CORR | GENE | 04:60 | 05:42 | 05:25 | 114 | 316 | 10 | EXT |  | 0.89 | (c)
74590.532 | 3.642 | 3.445 | -7.258 | -7.455 | 913 | 995 | 977 | 913 | 3445 | 6701 |  | CORR | GENE | 06:01 | 06:14 | 06:11 | 209 | 128 | 14 | EXT |  | 0.92 | (c)
74590.821 | 3.931 | 3.917 | -6.969 | -6.983 | 599 | 682 | 675 | 599 | 3917 | 6701 |  | CORR | CIGR | 05:10 | 05:24 | 05:23 | 28 | 152 | 12 | EXT |  | 0.89 | (c)
74597.79 | 0 | -0.016 | -11.655 | -11.671 | 1488 | 1619 | 1601 | 1488 |  | 6702 | Нарушение формы кольцевого шва | GWAN |  | 03:22 | 03:43 | 03:41 | 0 | 226 |  | EXT | Нарушение формы кольцевого шва |  | (c)
74598.196 | 0.406 | 0.395 | -11.249 | -11.26 | -1777 | -1729 | -1721 | 1666 | 395 | 6702 |  | CORR | CIGR | 06:35 | 06:43 | 06:44 | 26 | 111 | 12 | EXT |  | 0.89 | (c)
74605.031 | 7.241 | 7.11 | -4.414 | -4.545 | -2181 | -2051 | -2064 | 1947 | 4360 | 6702 |  | CORR | GENE | 05:30 | 05:51 | 05:49 | 185 | 234 | 11 | EXT |  | 0.91 | (c)
74605.649 | 7.859 | 7.743 | -3.796 | -3.912 | -2075 | -2063 | -2057 | 2040 | 3715 | 6702 |  | CORR | AXGR | 05:47 | 05:49 | 05:50 | 197 | 34 | 12 | EXT |  | 0.91 | (c)
74605.858 | 8.068 | 7.982 | -3.587 | -3.673 | 2202 | -2020 | -2057 | 1855 | 3553 | 6702 |  | CORR | GENE | 05:18 | 05:56 | 05:50 | 120 | 404 | 10 | EXT |  | 0.89 | (c)
74606.584 | 8.794 | 8.767 | -2.861 | -2.888 | -1952 | -1784 | -1760 | 1569 | 2815 | 6702 |  | CORR | GENE | 06:07 | 06:34 | 06:38 | 73 | 383 | 13 | EXT |  | 0.89 | (c)
74606.656 | 8.866 | 8.846 | -2.789 | -2.809 | -2209 | -2132 | -2142 | 2076 | 2774 | 6702 |  | CORR | CIGR | 05:26 | 05:38 | 05:36 | 35 | 133 | 12 | EXT |  | 0.89 | (c)
74643.465 | 0 | -0.034 | -11.18 | -11.214 | -630 | -9 | 456 | 0 |  | 6706 | Нарушение формы кольцевого шва | GWAN |  | 04:01 | 05:42 | 06:57 | 0 | 2172 |  | EXT | Нарушение формы кольцевого шва |  | (c)
74655.528 | 0.883 | 0.876 | -10.327 | -10.334 | 1324 | 1387 | 1375 | 1324 | 876 | 6707 |  | CORR | CIGR | 06:12 | 06:22 | 06:20 | 16 | 101 | 10 | EXT |  | 0.89 | (c)
74657.107 | 2.462 | 2.456 | -8.748 | -8.754 | 1236 | 1303 | 1288 | 1236 | 2456 | 6707 |  | CORR | CIGR | 05:57 | 06:08 | 06:06 | 30 | 105 | 10 | EXT |  | 0.89 | (c)
74665.855 | 0 | -0.03 | -11.67 | -11.7 | 287 | 428 | 617 | 287 |  | 6708 | Нарушение формы кольцевого шва | GWAN |  | 06:12 | 06:35 | 07:05 | 0 | 660 |  | EXT | Нарушение формы кольцевого шва |  | (c)
74678.932 | 1.407 | 1.127 | -9.833 | -10.113 | 36 | 59 | 59 | 36 | 1127 | 6709 |  | CORR | AXGR | 04:24 | 04:28 | 04:28 | 962 | 46 | 8 | EXT |  | 0.94 | (c)
74680.654 | 3.129 | 2.901 | -8.111 | -8.339 | 315 | 391 | 457 | 315 | 2901 | 6709 |  | CORR | GENE | 05:09 | 05:22 | 05:32 | 261 | 282 | 14 | EXT |  | 0.93 | (c)
74688.765 | 0 | -0.032 | -11.46 | -11.492 | -32 | 429 | 894 | 0 |  | 6710 | Нарушение формы кольцевого шва | GWAN |  | 08:47 | 10:01 | 11:16 | 0 | 1852 |  | EXT | Нарушение формы кольцевого шва |  | (c)
74700.225 | 0 | -0.023 | -11.32 | -11.343 | 699 | 1345 | 1701 | 0 |  | 6711 | Нарушение формы кольцевого шва | GWAN |  | 03:21 | 05:05 | 06:02 | 0 | 2003 |  | EXT | Нарушение формы кольцевого шва |  | (c)
74702.16 | 1.935 | 1.924 | -9.385 | -9.396 | 2075 | 2121 | 2128 | 51 | 1924 | 6711 |  | CORR | CIGR | 07:03 | 07:10 | 07:11 | 23 | 105 | 11 | EXT |  | 0.89 | (c)
74702.666 | 2.441 | 2.429 | -8.879 | -8.891 | 2044 | 2095 | 2120 | 36 | 2429 | 6711 |  | CORR | GENE | 06:58 | 07:06 | 07:10 | 56 | 151 | 12 | EXT |  | 0.89 | (c)
74703.181 | 2.956 | 2.946 | -8.364 | -8.374 | 1900 | 1946 | 1963 | 205 | 2946 | 6711 |  | CORR | CIGR | 06:34 | 06:42 | 06:45 | 26 | 126 | 11 | EXT |  | 0.89 | (c)
74711.055 | 10.83 | 10.815 | -0.49 | -0.505 | 1773 | 1821 | 1828 | 347 | 471 | 6711 |  | CORR | CIGR | 06:14 | 06:22 | 06:23 | 34 | 111 | 11 | EXT |  | 0.89 | (c)
74711.545 | 0 | -0.018 | -11.38 | -11.398 | -1885 | -1644 | -1051 | 217 |  | 6712 | Нарушение формы кольцевого шва | GWAN |  | 04:03 | 04:42 | 06:18 | 0 | 1668 |  | EXT | Нарушение формы кольцевого шва |  | (c)
74720.95 | 9.405 | 9.367 | -1.975 | -2.013 | -1158 | -1025 | -1039 | 920 | 1949 | 6712 |  | CORR | GENE | 06:00 | 06:22 | 06:20 | 64 | 238 | 10 | EXT |  | 0.89 | (c)
74721.452 | 9.907 | 9.844 | -1.473 | -1.536 | -1031 | -645 | -801 | 572 | 1454 | 6712 |  | CORR | GENE | 06:21 | 07:23 | 06:58 | 82 | 459 | 13 | EXT |  | 0.89 | (c)
74722.925 | 0 | -0.02 | -11.33 | -11.35 | 1431 | -1973 | -1362 | 0 |  | 6713 | Нарушение формы кольцевого шва | GWAN |  | 03:25 | 06:15 | 07:54 | 0 | 3336 |  | EXT | Нарушение формы кольцевого шва |  | (c)
74723.53 | 0.605 | 0.585 | -10.725 | -10.745 | -1875 | -1791 | -1711 | 355 | 585 | 6713 |  | CORR | GENE | 06:31 | 06:45 | 06:58 | 432 | 329 | 10 | EXT |  | 0.93 | (c)
74724.745 | 1.82 | 1.8 | -9.51 | -9.53 | -1799 | -1467 | -1586 | 431 | 1800 | 6713 |  | CORR | GENE | 06:44 | 07:37 | 07:18 | 82 | 427 | 10 | EXT |  | 0.89 | (c)
74725.124 | 2.199 | 2.169 | -9.131 | -9.161 | -2046 | -1985 | -1924 | 184 | 2169 | 6713 |  | CORR | GENE | 06:04 | 06:14 | 06:23 | 50 | 245 | 13 | EXT |  | 0.89 | (c)
74728.146 | 5.221 | 5.207 | -6.109 | -6.123 | 1533 | 1606 | 1599 | 566 | 5207 | 6713 |  | CORR | CIGR | 03:41 | 03:53 | 03:52 | 23 | 131 | 10 | EXT |  | 0.89 | (c)
74732.532 | 9.607 | 9.573 | -1.723 | -1.757 | -1576 | -1046 | -1250 | 655 | 1676 | 6713 |  | CORR | GENE | 07:20 | 08:45 | 08:12 | 81 | 652 | 10 | EXT |  | 0.89 | (c)
74734.594 | 0.339 | 0.307 | -10.931 | -10.963 | -1219 | -1086 | -1088 | 956 | 307 | 6714 |  | CORR | GENE | 07:58 | 08:20 | 08:19 | 96 | 263 | 11 | EXT |  | 0.89 | (c)
74736.927 | 2.672 | 2.663 | -8.598 | -8.607 | -1781 | -1671 | -1615 | 1448 | 2663 | 6714 |  | CORR | GENE | 06:27 | 06:45 | 06:54 | 302 | 333 | 11 | EXT |  | 0.92 | (c)
74745.431 | 11.176 | 11.162 | -0.094 | -0.108 | -1906 | -1828 | -1826 | 1746 | 80 | 6714 |  | CORR | CIGR | 06:07 | 06:20 | 06:20 | 28 | 160 | 10 | EXT |  | 0.89 | (c)
74770.216 | 2.046 | 2.002 | -9.499 | -9.543 | -1355 | -1298 | -1303 | 1251 | 2002 | 6717 |  | CORR | GENE | 06:48 | 06:57 | 06:56 | 60 | 104 | 10 | EXT |  | 0.89 | (c)
74795.284 | 4.124 | 4.119 | -7.516 | -7.521 | 1031 | 1084 | 1075 | 1031 | 4119 | 6719 |  | CORR | CIGR | 06:33 | 06:42 | 06:40 | 25 | 87 | 10 | EXT |  | 0.89 | (c)
74796.353 | 5.193 | 5.176 | -6.447 | -6.464 | 504 | 551 | 551 | 504 | 5176 | 6719 |  | CORR | GENE | 05:08 | 05:16 | 05:16 | 79 | 95 | 10 | EXT |  | 0.89 | (c)
74814.1 | 0 | -0.031 | -11.675 | -11.706 | -853 | -514 | -514 | 175 |  | 6721 | Нарушение формы кольцевого шва | GWAN |  | 02:50 | 03:45 | 03:45 | 0 | 678 |  | EXT | Нарушение формы кольцевого шва |  | (c)
74814.1 | 0 | -0.035 | -11.675 | -11.71 | 1914 | -2210 | 2180 | 1914 |  | 6721 | Нарушение формы кольцевого шва | GWAN |  | 10:17 | 11:11 | 10:60 | 0 | 531 |  | EXT | Нарушение формы кольцевого шва |  | (c)
74847.482 | 10.387 | 10.378 | -1.058 | -1.067 | -1758 | -1703 | -1699 | 473 | 1046 | 6723 |  | CORR | CIGR | 06:46 | 06:55 | 06:55 | 21 | 117 | 15 | EXT |  | 0.89 | (c)
74847.591 | 10.496 | 10.485 | -0.949 | -0.96 | -1799 | -1750 | -1750 | 432 | 935 | 6723 |  | CORR | CIGR | 06:39 | 06:47 | 06:47 | 25 | 97 | 14 | EXT |  | 0.89 | (c)
74848.54 | 0 | -0.028 | -11.2 | -11.228 | -785 | -410 | 1100 | 0 |  | 6724 | Нарушение формы кольцевого шва | GWAN |  | 00:36 | 01:37 | 05:41 | 0 | 3771 |  | EXT | Нарушение формы кольцевого шва |  | (c)
74859.74 | 0 | -0.027 | -10.92 | -10.947 | 157 | 616 | 1559 | 0 |  | 6725 | Нарушение формы кольцевого шва | GWAN |  | 02:57 | 04:11 | 06:43 | 0 | 2803 |  | EXT | Нарушение формы кольцевого шва |  | (c)
74882.03 | 0 | -0.007 | -11.625 | -11.632 | 537 | 1780 | 1230 | 537 |  | 6727 | Нарушение формы кольцевого шва | GWAN |  | 04:33 | 07:54 | 06:25 | 0 | 1387 |  | EXT | Нарушение формы кольцевого шва |  | (c)
74893.655 | 0 | -0.056 | -11.645 | -11.701 | 2006 | -2164 | -635 | 1186 |  | 6728 | Нарушение формы кольцевого шва | GWAN |  | 11:40 | 00:27 | 16:34 | 0 | 3642 |  | EXT | Нарушение формы кольцевого шва |  | (c)
74940.017 | 0.282 | 0.103 | -11.163 | -11.342 | -896 | -880 | -869 | 842 | 103 | 6732 |  | CORR | GENE | 06:16 | 06:18 | 06:20 | 348 | 54 | 10 | EXT |  | 0.92 | (c)
74940.108 | 0.373 | 0.302 | -11.072 | -11.143 | -1182 | -1056 | -1044 | 905 | 302 | 6732 |  | CORR | GENE | 05:29 | 05:50 | 05:52 | 82 | 277 | 10 | EXT |  | 0.89 | (c)
74962.805 | 0 | -0.032 | -11.535 | -11.567 | 773 | -2185 | -1888 | 87 |  | 6734 | Нарушение формы кольцевого шва | GWAN |  | 00:35 | 04:38 | 05:26 | 0 | 3600 |  | EXT | Нарушение формы кольцевого шва |  | (c)
74974.34 | 0 | -0.027 | -11.435 | -11.462 | 1515 | 1749 | -2108 | 1271 |  | 6735 | Нарушение формы кольцевого шва | GWAN |  | 10:47 | 11:25 | 13:02 | 0 | 1675 |  | EXT | Нарушение формы кольцевого шва |  | (c)
74997.39 | 11.615 | 11.598 | -0.015 | -0.032 | 1352 | 1476 | 1495 | 1352 | 5 | 6736 |  | CORR | CIGR | 04:24 | 04:44 | 04:47 | 27 | 286 | 12 | EXT |  | 0.89 | (c)
75020.53 | 0 | -0.03 | -11.39 | -11.42 | -876 | 147 | 1068 | 0 |  | 6739 | Нарушение формы кольцевого шва | GWAN |  | 07:29 | 10:14 | 12:43 | 0 | 3888 |  | EXT | Нарушение формы кольцевого шва |  | (c)
75055.07 | 0 | -0.028 | -11.175 | -11.203 | 1032 | 1834 | 2116 | 1032 |  | 6742 | Нарушение формы кольцевого шва | GWAN |  | 05:03 | 07:13 | 07:58 | 0 | 2168 |  | EXT | Нарушение формы кольцевого шва |  | (c)
75066.245 | 0 | -0.033 | -11.305 | -11.338 | 499 | 18 | -1886 | 0 |  | 6743 | Нарушение формы кольцевого шва | GWAN |  | 00:07 | 10:50 | 05:42 | 0 | 4151 |  | EXT | Нарушение формы кольцевого шва |  | (c)
75072.742 | 6.497 | 6.475 | -4.808 | -4.83 | -1107 | -1062 | -1033 | 959 | 4792 | 6743 |  | CORR | CIGR | 07:48 | 07:55 | 08:00 | 38 | 148 | 10 | EXT |  | 0.89 | (c)
75077.55 | 0 | -0.031 | -11.3 | -11.331 | -1215 | -641 | -167 | 0 |  | 6744 | Нарушение формы кольцевого шва | GWAN |  | 04:59 | 06:32 | 07:49 | 0 | 2097 |  | EXT | Нарушение формы кольцевого шва |  | (c)
75087.13 | 9.58 | 9.513 | -1.72 | -1.787 | -54 | -40 | -35 | 17 | 1460 | 6744 |  | CORR | AXGR | 08:07 | 08:09 | 08:10 | 327 | 37 | 10 | EXT |  | 0.92 | (c)
75088.468 | 10.918 | 10.34 | -0.382 | -0.96 | -68 | -25 | -36 | 4 | 143 | 6744 |  | CORR | GENE | 08:04 | 08:11 | 08:10 | 817 | 64 | 14 | EXT |  | 0.98 | (c)
75088.85 | 0 | -0.025 | -11.645 | -11.67 | -2117 | -1711 | -1446 | 775 |  | 6745 | Нарушение формы кольцевого шва | GWAN |  | 04:54 | 05:60 | 06:42 | 0 | 1341 |  | EXT | Нарушение формы кольцевого шва |  | (c)
75112.075 | 0 | -0.026 | -11.11 | -11.136 | -29 | 1856 | 1263 | 0 |  | 6747 | Нарушение формы кольцевого шва | GWAN |  | 01:44 | 06:48 | 05:12 | 0 | 2585 |  | EXT | Нарушение формы кольцевого шва Аномалия находится на упругопластическом изгибе: R=703 D, максимальное растяжение на 8.9 час. |  | (c)
75123.909 | 0.724 | 0.711 | -10.726 | -10.739 | -1867 | -1815 | -1801 | 1736 | 711 | 6748 |  | CORR | CIGR | 02:17 | 02:25 | 02:27 | 26 | 131 | 12 | EXT | Аномалия находится на упругопластическом изгибе: R=635 D, максимальное растяжение на 6.2 час. | 0.89 | (c)
75146.253 | 0.043 | 0.03 | -11.292 | -11.305 | -405 | -95 | -134 | 0 | 30 | 6750 |  | CORR | GENE | 04:36 | 05:26 | 05:19 | 129 | 542 | 13 | EXT | Аномалия находится на упругопластическом изгибе: R=643 D, максимальное растяжение на 5.3 час. | 0.9 | (c)
75152.528 | 6.318 | 6.312 | -5.017 | -5.023 | -929 | -767 | -830 | 730 | 4870 | 6750 |  | CORR | GENE | 03:11 | 03:37 | 03:27 | 153 | 199 | 13 | EXT | Аномалия находится на упругопластическом изгибе: R=657 D, максимальное растяжение на 5.8 час. | 0.9 | (c)
75153.437 | 7.227 | 7.211 | -4.108 | -4.124 | -580 | -542 | -488 | 396 | 3940 | 6750 |  | CORR | GENE | 04:08 | 04:14 | 04:22 | 184 | 184 | 11 | EXT | Аномалия находится на упругопластическом изгибе: R=679 D, максимальное растяжение на 5.9 час. | 0.9 | (c)
75154.099 | 7.889 | 7.878 | -3.446 | -3.457 | -626 | -590 | -580 | 533 | 3437 | 6750 |  | CORR | CIGR | 04:00 | 04:06 | 04:07 | 20 | 93 | 10 | EXT | Аномалия находится на упругопластическом изгибе: R=707 D, максимальное растяжение на 5.9 час. | 0.89 | (c)
75154.112 | 7.902 | 7.888 | -3.433 | -3.447 | -409 | -353 | -328 | 248 | 3423 | 6750 |  | CORR | CIGR | 04:35 | 04:44 | 04:48 | 24 | 161 | 15 | EXT | Аномалия находится на упругопластическом изгибе: R=707 D, максимальное растяжение на 5.9 час. | 0.89 | (c)
75156.67 | 10.46 | 10.385 | -0.875 | -0.95 | -657 | -599 | -599 | 542 | 821 | 6750 |  | CORR | GENE | 03:55 | 04:04 | 04:04 | 129 | 116 | 10 | EXT | Аномалия находится на упругопластическом изгибе: R=1025 D, максимальное растяжение на 5.8 час. | 0.9 | (c)
75157.545 | 0 | -0.05 | -11.66 | -11.71 | 2074 | -1853 | -1890 | 1394 |  | 6751 | Нарушение формы кольцевого шва | GWAN |  | 11:22 | 00:48 | 12:42 | 0 | 993 |  | EXT | Нарушение формы кольцевого шва |  | (c)
75157.545 | 0 | -0.019 | -11.66 | -11.679 | -61 | 306 | 335 | 0 |  | 6751 | Нарушение формы кольцевого шва | GWAN |  | 05:37 | 06:37 | 06:41 | 0 | 790 |  | EXT | Нарушение формы кольцевого шва |  | (c)
75157.545 | 0 | -0.05 | -11.66 | -11.71 | 968 | 1302 | 1416 | 968 |  | 6751 | Нарушение формы кольцевого шва | GWAN |  | 08:23 | 09:17 | 09:36 | 0 | 897 |  | EXT | Нарушение формы кольцевого шва |  | (c)
75157.682 | 0.137 | 0.126 | -11.523 | -11.534 | -256 | -211 | -201 | 146 | 126 | 6751 |  | CORR | GENE | 05:06 | 05:13 | 05:15 | 58 | 110 | 11 | EXT |  | 0.89 | (c)
75158.774 | 1.229 | 1.074 | -10.431 | -10.586 | -872 | -826 | -842 | 812 | 1074 | 6751 |  | CORR | GENE | 03:27 | 03:34 | 03:31 | 189 | 60 | 13 | EXT |  | 0.91 | (c)
75165.543 | 7.998 | 7.936 | -3.662 | -3.724 | -283 | -216 | -223 | 164 | 3649 | 6751 |  | CORR | GENE | 05:02 | 05:12 | 05:11 | 75 | 118 | 12 | EXT |  | 0.89 | (c)
75166.353 | 8.808 | 8.687 | -2.852 | -2.973 | -48 | -37 | -37 | 26 | 2793 | 6751 |  | CORR | AXGR | 05:40 | 05:41 | 05:41 | 180 | 22 | 14 | EXT |  | 0.91 | (c)
75176.795 | 7.59 | 7.578 | -3.895 | -3.907 | 1065 | 1142 | 1130 | 1065 | 3854 | 6752 |  | CORR | GENE | 02:37 | 02:50 | 02:48 | 53 | 129 | 16 | EXT |  | 0.89 | (c)
75177.222 | 8.017 | 7.998 | -3.468 | -3.487 | 1191 | 1358 | 1293 | 1191 | 3458 | 6752 |  | CORR | CIGR | 02:57 | 03:24 | 03:14 | 29 | 205 | 13 | EXT |  | 0.89 | (c)
75179.432 | 10.227 | 10.182 | -1.258 | -1.303 | 1233 | 1300 | 1275 | 1233 | 1180 | 6752 |  | CORR | GENE | 03:04 | 03:15 | 03:11 | 123 | 86 | 13 | EXT |  | 0.9 | (c)
75180.238 | 11.033 | 11.024 | -0.452 | -0.461 | -1206 | -1097 | -1114 | 1022 | 422 | 6752 |  | CORR | CIGR | 08:31 | 08:48 | 08:45 | 39 | 184 | 11 | EXT |  | 0.89 | (c)
75181.678 | 0.988 | 0.979 | -10.732 | -10.741 | 1262 | 1299 | 1303 | 1262 | 979 | 6753 |  | CORR | CIGR | 07:36 | 07:42 | 07:43 | 20 | 83 | 14 | EXT |  | 0.89 | (c)
75183.403 | 2.713 | 2.647 | -9.007 | -9.073 | 65 | 81 | 103 | 65 | 2647 | 6753 |  | CORR | GENE | 04:23 | 04:25 | 04:29 | 264 | 76 | 10 | EXT |  | 0.91 | (c)
75183.933 | 3.243 | 3.228 | -8.477 | -8.492 | 1409 | 1449 | 1453 | 1409 | 3228 | 6753 |  | CORR | CIGR | 07:60 | 08:06 | 08:07 | 28 | 89 | 14 | EXT |  | 0.89 | (c)
75184.372 | 3.682 | 3.668 | -8.038 | -8.052 | 147 | 160 | 158 | 147 | 3668 | 6753 |  | CORR | PITT | 04:36 | 04:38 | 04:38 | 23 | 22 | 22 | EXT |  | 0.89 | (c)
75185.402 | 4.712 | 4.705 | -7.008 | -7.015 | 104 | 145 | 197 | 104 | 4705 | 6753 |  | CORR | GENE | 04:29 | 04:36 | 04:44 | 121 | 186 | 22 | EXT |  | 0.91 | (c)
75185.602 | 4.912 | 4.905 | -6.808 | -6.815 | 58 | 90 | 91 | 58 | 4905 | 6753 |  | CORR | CIGR | 04:22 | 04:27 | 04:27 | 17 | 66 | 11 | EXT |  | 0.89 | (c)
75185.636 | 4.946 | 4.934 | -6.774 | -6.786 | 309 | 356 | 366 | 309 | 4934 | 6753 |  | CORR | CIGR | 05:02 | 05:10 | 05:11 | 22 | 115 | 14 | EXT |  | 0.89 | (c)
75185.71 | 5.02 | 5.007 | -6.7 | -6.713 | -91 | 53 | 7 | 0 | 5007 | 6753 |  | CORR | GENE | 03:58 | 04:21 | 04:13 | 58 | 195 | 15 | EXT |  | 0.89 | (c)
75185.711 | 5.021 | 5.014 | -6.699 | -6.706 | 491 | 537 | 558 | 491 | 5014 | 6753 |  | CORR | CIGR | 05:31 | 05:39 | 05:42 | 39 | 134 | 13 | EXT |  | 0.89 | (c)
75185.979 | 5.289 | 5.279 | -6.431 | -6.441 | 987 | 1031 | 1031 | 987 | 5279 | 6753 |  | CORR | CIGR | 06:52 | 06:59 | 06:59 | 20 | 88 | 15 | EXT |  | 0.89 | (c)
75186.23 | 5.54 | 5.5 | -6.18 | -6.22 | 418 | 428 | 429 | 418 | 5500 | 6753 |  | CORR | AXGR | 05:20 | 05:21 | 05:21 | 74 | 21 | 11 | EXT |  | 0.89 | (c)
75186.247 | 5.557 | 5.548 | -6.163 | -6.172 | 211 | 334 | 313 | 211 | 5548 | 6753 |  | CORR | CIGR | 04:46 | 05:06 | 05:03 | 32 | 205 | 11 | EXT |  | 0.89 | (c)
75186.382 | 5.692 | 5.682 | -6.028 | -6.038 | 310 | 355 | 369 | 310 | 5682 | 6753 |  | CORR | CIGR | 05:02 | 05:09 | 05:12 | 23 | 119 | 11 | EXT |  | 0.89 | (c)
75186.593 | 5.903 | 5.843 | -5.817 | -5.877 | 901 | 977 | 965 | 901 | 5800 | 6753 |  | CORR | GENE | 06:38 | 06:50 | 06:48 | 77 | 128 | 17 | EXT |  | 0.89 | (c)
75186.763 | 6.073 | 6.064 | -5.647 | -5.656 | 1080 | 1124 | 1128 | 1080 | 5634 | 6753 |  | CORR | CIGR | 07:07 | 07:14 | 07:14 | 22 | 95 | 13 | EXT |  | 0.89 | (c)
75187.158 | 6.468 | 6.428 | -5.252 | -5.292 | 715 | 727 | 728 | 715 | 5213 | 6753 |  | CORR | AXGR | 06:08 | 06:10 | 06:10 | 79 | 27 | 10 | EXT |  | 0.89 | (c)
75187.432 | 6.742 | 6.725 | -4.978 | -4.995 | 738 | 864 | 823 | 738 | 4968 | 6753 |  | CORR | CIGR | 06:11 | 06:32 | 06:25 | 27 | 170 | 13 | EXT |  | 0.89 | (c)
75187.579 | 6.889 | 6.88 | -4.831 | -4.84 | 906 | 966 | 971 | 906 | 4818 | 6753 |  | CORR | CIGR | 06:38 | 06:48 | 06:49 | 22 | 130 | 12 | EXT |  | 0.89 | (c)
75188.245 | 7.555 | 7.547 | -4.165 | -4.173 | -8 | 64 | 57 | 0 | 4138 | 6753 |  | CORR | CIGR | 04:11 | 04:22 | 04:21 | 35 | 131 | 14 | EXT |  | 0.89 | (c)
75188.64 | 7.95 | 7.911 | -3.77 | -3.809 | 51 | 69 | 68 | 51 | 3716 | 6753 |  | CORR | AXGR | 04:20 | 04:23 | 04:23 | 93 | 34 | 24 | EXT |  | 0.9 | (c)
75188.808 | 8.118 | 8.115 | -3.602 | -3.605 | 153 | 178 | 184 | 153 | 3584 | 6753 |  | CORR | CIGR | 04:37 | 04:41 | 04:42 | 21 | 61 | 10 | EXT |  | 0.89 | (c)
75189.124 | 8.434 | 8.423 | -3.286 | -3.297 | 184 | 225 | 221 | 184 | 3272 | 6753 |  | CORR | CIGR | 04:42 | 04:48 | 04:48 | 25 | 74 | 12 | EXT |  | 0.89 | (c)
75189.641 | 8.951 | 8.941 | -2.769 | -2.779 | -17 | 14 | 19 | 0 | 2761 | 6753 |  | CORR | CIGR | 04:09 | 04:14 | 04:15 | 18 | 72 | 10 | EXT |  | 0.89 | (c)
75219.918 | 6.793 | 6.782 | -4.867 | -4.878 | -467 | -418 | -425 | 383 | 4856 | 6756 |  | CORR | CIGR | 03:52 | 04:00 | 03:59 | 22 | 84 | 11 | EXT |  | 0.89 | (c)
75221.648 | 8.523 | 8.512 | -3.137 | -3.148 | -364 | -332 | -329 | 293 | 3119 | 6756 |  | CORR | CIGR | 04:09 | 04:14 | 04:15 | 29 | 71 | 12 | EXT |  | 0.89 | (c)
75224.844 | 0.059 | 0.048 | -11.566 | -11.577 | 1814 | 1869 | 1877 | 1814 | 48 | 6757 |  | CORR | CIGR | 05:07 | 05:16 | 05:17 | 29 | 126 | 14 | EXT |  | 0.89 | (c)
75256.8 | 0 | -0.022 | -11.68 | -11.702 | -1126 | -276 | -491 | 0 |  | 6760 | Нарушение формы кольцевого шва | GWAN |  | 00:50 | 03:07 | 02:33 | 0 | 1272 |  | EXT | Нарушение формы кольцевого шва |  | (c)
75291.335 | 0 | -0.05 | -11.465 | -11.515 | 1474 | 1617 | 1626 | 1474 |  | 6763 | Нарушение формы кольцевого шва | GWAN |  | 05:16 | 05:39 | 05:40 | 0 | 305 |  | EXT | Нарушение формы кольцевого шва |  | (c)
75301.443 | 10.108 | 10.029 | -1.357 | -1.436 | 1199 | 1247 | 1274 | 1199 | 1295 | 6763 |  | DENT | GENE | 04:32 | 04:39 | 04:44 | 141 | 149 | 0.6 | N/A | Глубина вмятины: 8 мм (0,6%). Линейка: 14 см в (1003 см; 04:39 ч:мин) |  | (c)
75323.635 | 0 | -0.033 | -11.525 | -11.558 | -1731 | -1102 | -1313 | 895 |  | 6766 | Нарушение формы кольцевого шва | GWAN |  | 11:50 | 01:31 | 12:57 | 0 | 837 |  | EXT | Нарушение формы кольцевого шва |  | (c)
75346.38 | 0 | -0.019 | -10.92 | -10.939 | 268 | 828 | 667 | 268 |  | 6768 | Нарушение формы кольцевого шва | GWAN |  | 05:24 | 06:54 | 06:28 | 0 | 796 |  | EXT | Нарушение формы кольцевого шва |  | (c)
75369.046 | 0.131 | 0.085 | -11.509 | -11.555 | -1041 | -976 | -915 | 789 | 85 | 6770 |  | CORR | GENE | 06:52 | 07:03 | 07:13 | 63 | 252 | 10 | EXT |  | 0.89 | (c)
75384.276 | 3.721 | 3.709 | -7.229 | -7.241 | 1855 | 2053 | 1993 | 1855 | 3709 | 6771 |  | CORR | CIGR | 06:45 | 07:17 | 07:07 | 44 | 277 | 11 | EXT |  | 0.89 | (c)
75460.11 | 0 | -0.05 | -11.35 | -11.4 | -204 | 1528 | 1099 | 0 |  | 6778 | Нарушение формы кольцевого шва | GWAN |  | 08:36 | 01:16 | 12:06 | 0 | 2605 |  | EXT | Нарушение формы кольцевого шва |  | (c)
75464.934 | 4.824 | 4.815 | -6.526 | -6.535 | -756 | -710 | -702 | 647 | 4815 | 6778 |  | CORR | CIGR | 07:07 | 07:14 | 07:16 | 18 | 109 | 13 | EXT |  | 0.89 | (c)
75468.025 | 7.915 | 7.899 | -3.435 | -3.451 | -1021 | -969 | -928 | 835 | 3417 | 6778 |  | CORR | CIGR | 06:24 | 06:33 | 06:39 | 34 | 186 | 16 | EXT |  | 0.89 | (c)
75469.335 | 9.225 | 9.218 | -2.125 | -2.132 | -1026 | -969 | -977 | 928 | 2114 | 6778 |  | CORR | CIGR | 06:23 | 06:33 | 06:31 | 18 | 98 | 10 | EXT |  | 0.89 | (c)
75469.452 | 9.342 | 9.33 | -2.008 | -2.02 | -1135 | -1093 | -1090 | 1045 | 1998 | 6778 |  | CORR | CIGR | 06:06 | 06:13 | 06:13 | 22 | 90 | 15 | EXT |  | 0.89 | (c)
75469.468 | 9.358 | 9.345 | -1.992 | -2.005 | -1024 | -982 | -960 | 895 | 1983 | 6778 |  | CORR | CIGR | 06:24 | 06:31 | 06:34 | 22 | 129 | 11 | EXT |  | 0.89 | (c)
75471.46 | 0 | -0.021 | -11.395 | -11.416 | -1151 | -1030 | -873 | 595 |  | 6779 | Нарушение формы кольцевого шва | GWAN |  | 03:09 | 03:29 | 03:54 | 0 | 556 |  | EXT | Нарушение формы кольцевого шва |  | (c)
75476.013 | 4.553 | 4.545 | -6.842 | -6.85 | -241 | -199 | -174 | 107 | 4545 | 6779 |  | CORR | CIGR | 05:36 | 05:43 | 05:47 | 17 | 134 | 12 | EXT |  | 0.89 | (c)
75494.35 | 0 | -0.036 | -11.315 | -11.351 | 1822 | 2183 | 2168 | 1822 |  | 6781 | Нарушение формы кольцевого шва | GWAN |  | 05:56 | 06:55 | 06:52 | 0 | 692 |  | EXT | Нарушение формы кольцевого шва |  | (c)
75528.685 | 0 | -0.041 | -11.605 | -11.646 | -124 | 704 | 484 | 0 |  | 6784 | Нарушение формы кольцевого шва | GWAN |  | 02:41 | 04:55 | 04:19 | 0 | 1215 |  | EXT | Нарушение формы кольцевого шва |  | (c)
75528.685 | 0 | -0.05 | -11.605 | -11.655 | 1275 | 1571 | 1955 | 1275 |  | 6784 | Нарушение формы кольцевого шва | GWAN |  | 06:27 | 07:14 | 08:16 | 0 | 1359 |  | EXT | Нарушение формы кольцевого шва |  | (c)
75532.722 | 4.037 | 4.025 | -7.568 | -7.58 | -458 | -403 | -405 | 352 | 4025 | 6784 |  | CORR | CIGR | 01:47 | 01:56 | 01:56 | 32 | 106 | 11 | EXT |  | 0.89 | (c)
75540.29 | 0 | -0.052 | -11.465 | -11.517 | -2085 | -693 | -1252 | 419 |  | 6785 | Нарушение формы кольцевого шва | GWAN |  | 03:11 | 06:55 | 05:25 | 0 | 1665 |  | EXT | Нарушение формы кольцевого шва |  | (c)
75586.464 | 0.319 | 0.283 | -11.136 | -11.172 | 446 | 559 | 538 | 446 | 283 | 6789 |  | CORR | GENE | 05:42 | 06:00 | 05:57 | 53 | 185 | 12 | EXT |  | 0.89 | (c)
75597.6 | 0 | -0.05 | -11.425 | -11.475 | 1331 | 2223 | 2071 | 1331 |  | 6790 | Нарушение формы кольцевого шва | GWAN |  | 05:47 | 08:11 | 07:47 | 0 | 1481 |  | EXT | Нарушение формы кольцевого шва |  | (c)
75607.541 | 9.941 | 9.913 | -1.484 | -1.512 | 1565 | 1629 | 1622 | 1565 | 1464 | 6790 |  | CORR | GENE | 06:25 | 06:35 | 06:34 | 48 | 115 | 13 | EXT |  | 0.89 | (c)
75622.351 | 1.661 | 1.577 | -9.524 | -9.608 | -961 | -892 | -878 | 795 | 1577 | 6792 |  | CORR | GENE | 06:09 | 06:20 | 06:23 | 101 | 167 | 11 | EXT |  | 0.89 | (c)
75634.8 | 2.925 | 2.916 | -8.095 | -8.104 | 253 | 310 | 310 | 253 | 2916 | 6793 |  | GOUG | CIGR | 04:56 | 05:05 | 05:05 | 22 | 116 | 11 | EXT | Задир. |  | (c)
75642.682 | 10.807 | 10.799 | -0.213 | -0.221 | 822 | 861 | 867 | 822 | 205 | 6793 |  | CORR | CIGR | 06:28 | 06:34 | 06:35 | 16 | 90 | 12 | EXT |  | 0.89 | (c)
75644.431 | 1.536 | 1.528 | -10.079 | -10.087 | 575 | 628 | 623 | 575 | 1528 | 6794 |  | CORR | CIGR | 06:49 | 06:57 | 06:56 | 19 | 96 | 12 | EXT |  | 0.89 | (c)
75664.535 | 0 | -0.059 | -11.265 | -11.324 | 1641 | -1021 | -1664 | 508 |  | 6796 | Нарушение формы кольцевого шва | GWAN |  | 03:33 | 08:23 | 06:39 | 0 | 2312 |  | EXT | Нарушение формы кольцевого шва |  | (c)
75666.592 | 2.057 | 2.047 | -9.208 | -9.218 | -2080 | -2033 | -2031 | 1983 | 2047 | 6796 |  | CORR | CIGR | 05:32 | 05:40 | 05:40 | 22 | 97 | 11 | EXT |  | 0.89 | (c)
75673.986 | 9.451 | 9.402 | -1.814 | -1.863 | -1606 | -1491 | -1423 | 1240 | 1795 | 6796 |  | CORR | GENE | 06:49 | 07:07 | 07:18 | 68 | 366 | 11 | EXT |  | 0.89 | (c)
75675.8 | 0 | -0.05 | -10.765 | -10.815 | -2061 | -1689 | -1738 | 1416 |  | 6797 | Нарушение формы кольцевого шва | GWAN |  | 06:54 | 07:54 | 07:46 | 0 | 645 |  | EXT | Нарушение формы кольцевого шва |  | (c)
75684.13 | 8.33 | 8.287 | -2.435 | -2.478 | 1202 | 1388 | 1349 | 1202 | 2412 | 6797 |  | CORR | GENE | 03:41 | 04:11 | 04:05 | 66 | 292 | 10 | EXT |  | 0.89 | (c)
75685.519 | 9.719 | 9.709 | -1.046 | -1.056 | -1812 | -1711 | -1733 | 1654 | 1017 | 6797 |  | CORR | CIGR | 07:34 | 07:51 | 07:47 | 39 | 159 | 10 | EXT |  | 0.89 | (c)
75685.867 | 10.067 | 10.053 | -0.698 | -0.712 | 1257 | 1426 | 1394 | 1257 | 658 | 6797 |  | CORR | GENE | 03:50 | 04:17 | 04:12 | 54 | 273 | 13 | EXT |  | 0.89 | (c)
75686.336 | 10.536 | 10.263 | -0.229 | -0.502 | 985 | 1101 | 1178 | 985 | 207 | 6797 |  | CORR | GENE | 03:06 | 03:25 | 03:37 | 295 | 386 | 13 | EXT |  | 0.93 | (c)
75686.476 | 10.676 | 10.623 | -0.089 | -0.142 | 721 | 876 | 983 | 721 | 23 | 6797 |  | CORR | GENE | 02:23 | 02:48 | 03:06 | 119 | 524 | 14 | EXT |  | 0.9 | (c)
75712.969 | 3.259 | 3.242 | -8.126 | -8.143 | 1396 | 1574 | 1537 | 553 | 3242 | 6800 |  | CORR | GENE | 04:34 | 05:03 | 04:57 | 50 | 282 | 13 | EXT |  | 0.89 | (c)
75714.598 | 4.888 | 4.858 | -6.497 | -6.527 | 1258 | 1587 | 1519 | 452 | 4858 | 6800 |  | CORR | GENE | 04:12 | 05:05 | 04:54 | 97 | 520 | 11 | EXT |  | 0.89 | (c)
75730.802 | 9.707 | 9.683 | -1.938 | -1.962 | -1916 | -1808 | -1754 | 1593 | 1921 | 6801 |  | CORR | CIGR | 04:54 | 05:12 | 05:20 | 41 | 323 | 13 | EXT |  | 0.89 | (c)
75734.067 | 1.327 | 1.264 | -10.268 | -10.331 | 1585 | 1590 | 1595 | 1585 | 1264 | 6802 |  | CORR | AXGR | 03:52 | 03:53 | 03:53 | 97 | 21 | 12 | EXT |  | 0.89 | (c)
75734.281 | 1.541 | 1.533 | -10.054 | -10.062 | 1282 | 1338 | 1353 | 1282 | 1533 | 6802 |  | CORR | CIGR | 03:03 | 03:12 | 03:14 | 25 | 141 | 10 | EXT |  | 0.89 | (c)
75736.174 | 3.434 | 3.414 | -8.161 | -8.181 | 1415 | 1481 | 1472 | 1415 | 3414 | 6802 |  | CORR | CIGR | 03:24 | 03:35 | 03:33 | 45 | 113 | 10 | EXT |  | 0.89 | (c)
75736.336 | 3.596 | 3.556 | -7.999 | -8.039 | 1744 | 1757 | 1755 | 1744 | 3556 | 6802 |  | CORR | AXGR | 04:17 | 04:19 | 04:19 | 78 | 24 | 12 | EXT |  | 0.89 | (c)
75744.335 | 0 | -0.05 | -9.42 | -9.47 | 1400 | -1871 | -2155 | 1249 |  | 6803а | Нарушение формы кольцевого шва | GWAN |  | 07:52 | 11:04 | 10:18 | 0 | 1812 |  | EXT | Нарушение формы кольцевого шва |  | (c)
75753.755 | 0 | -0.06 | -4.505 | -4.565 | 633 | 1356 | 1168 | 633 |  | 6803б | Нарушение формы кольцевого шва | GWAN |  | 00:08 | 02:04 | 01:34 | 0 | 1070 |  | EXT | Нарушение формы кольцевого шва |  | (c)
75764.553 | 6.293 | 6.172 | -2.892 | -3.013 | -2017 | -1945 | -1951 | 1885 | 2733 | 6804а |  | ARTD | GENE | 03:01 | 03:13 | 03:12 | 280 | 132 |  | EXT | Эквивалент потери металла 12%. |  | (c)
75764.582 | 6.322 | 6.244 | -2.863 | -2.941 | -50 | -28 | -30 | 10 | 2803 | 6804а |  | ARTD | AXGR | 08:19 | 08:22 | 08:22 | 138 | 40 |  | EXT | Эквивалент потери металла 11%. |  | (c)
75788.225 | 9.29 | 9.258 | -2.175 | -2.207 | -912 | -859 | -819 | 725 | 2158 | 6806а |  | CORR | GENE | 03:43 | 03:51 | 03:58 | 49 | 187 | 10 | EXT |  | 0.89 | (c)
75789.639 | 10.704 | 10.69 | -0.761 | -0.775 | 298 | 350 | 363 | 298 | 750 | 6806а |  | CORR | CIGR | 06:58 | 07:06 | 07:09 | 25 | 130 | 12 | EXT |  | 0.89 | (c)
75789.843 | 10.908 | 10.885 | -0.557 | -0.58 | -701 | -631 | -601 | 501 | 536 | 6806а |  | CORR | CIGR | 04:17 | 04:28 | 04:33 | 44 | 200 | 10 | EXT |  | 0.89 | (c)
75789.963 | 11.028 | 11.008 | -0.437 | -0.457 | 36 | 136 | 230 | 36 | 419 | 6806а |  | CORR | CIGR | 06:16 | 06:32 | 06:47 | 38 | 386 | 13 | EXT |  | 0.89 | (c)
75823.835 | 0 | -0.05 | -4.645 | -4.695 | -25 | 171 | 183 | 0 |  | 6809а | Нарушение формы кольцевого шва | GWAN |  | 01:33 | 02:05 | 02:07 | 0 | 415 |  | EXT | Нарушение формы кольцевого шва |  | (c)
75861.584 | 2.794 | 2.604 | -8.576 | -8.766 | -408 | -320 | -278 | 148 | 2604 | 6813 |  | CORR | GENE | 06:04 | 06:18 | 06:25 | 229 | 260 | 10 | EXT |  | 0.91 | (c)
75861.718 | 2.928 | 2.918 | -8.442 | -8.452 | -371 | -323 | -326 | 281 | 2918 | 6813 |  | CORR | CIGR | 06:10 | 06:17 | 06:17 | 20 | 90 | 12 | EXT |  | 0.89 | (c)
75862.325 | 3.535 | 3.462 | -7.835 | -7.908 | -486 | -304 | -355 | 224 | 3462 | 6813 |  | CORR | GENE | 05:51 | 06:21 | 06:12 | 138 | 262 | 12 | EXT |  | 0.9 | (c)
75877.436 | 7.276 | 7.253 | -4.384 | -4.407 | 2074 | -2216 | 2218 | 2074 | 4363 | 6814 |  | CORR | CIGR | 05:58 | 06:26 | 06:21 | 44 | 289 | 14 | EXT |  | 0.89 | (c)
75878.935 | 8.775 | 8.76 | -2.885 | -2.9 | -2096 | -2056 | -2014 | 1933 | 2863 | 6814 |  | CORR | CIGR | 06:45 | 06:51 | 06:58 | 37 | 163 | 10 | EXT |  | 0.89 | (c)
75879.153 | 8.993 | 8.951 | -2.667 | -2.709 | -2193 | -1978 | -2070 | 1947 | 2597 | 6814 |  | CORR | GENE | 06:29 | 07:04 | 06:49 | 112 | 246 | 13 | EXT |  | 0.9 | (c)
75880.64 | 10.48 | 10.471 | -1.18 | -1.189 | -1730 | -1675 | -1677 | 1625 | 1167 | 6814 |  | CORR | CIGR | 07:44 | 07:53 | 07:53 | 22 | 105 | 10 | EXT |  | 0.89 | (c)
75889.406 | 7.586 | 7.549 | -3.794 | -3.831 | 1709 | 1937 | 2016 | 1709 | 3735 | 6815 |  | CORR | GENE | 05:08 | 05:45 | 05:58 | 96 | 614 | 10 | EXT |  | 0.89 | (c)
75904.56 | 0 | -0.034 | -11.19 | -11.224 | 1793 | 2168 | 2181 | 1793 |  | 6817 | Нарушение формы кольцевого шва | GWAN |  | 05:40 | 06:40 | 06:43 | 0 | 776 |  | EXT | Нарушение формы кольцевого шва |  | (c)
75910.844 | 6.284 | 6.254 | -4.906 | -4.936 | 2113 | 2223 | -2204 | 2060 | 4890 | 6817 |  | CORR | CIGR | 06:31 | 06:49 | 06:55 | 46 | 288 | 11 | EXT |  | 0.89 | (c)
75911.172 | 6.612 | 6.596 | -4.578 | -4.594 | 2080 | 2133 | 2135 | 2080 | 4560 | 6817 |  | CORR | CIGR | 06:26 | 06:35 | 06:35 | 34 | 111 | 10 | EXT |  | 0.89 | (c)
75948.425 | 0 | -0.033 | -11.59 | -11.623 | 488 | 795 | 785 | 488 |  | 6821 | Нарушение формы кольцевого шва | GWAN |  | 05:39 | 06:28 | 06:27 | 0 | 593 |  | EXT | Нарушение формы кольцевого шва |  | (c)
75960.015 | 0 | -0.035 | -11.505 | -11.54 | -1689 | -448 | -966 | 242 |  | 6822 | Нарушение формы кольцевого шва | GWAN |  | 04:42 | 08:02 | 06:39 | 0 | 1448 |  | EXT | Нарушение формы кольцевого шва |  | (c)
75960.086 | 0.071 | 0.036 | -11.434 | -11.469 | -1450 | -1050 | -1097 | 744 | 36 | 6822 |  | CORR | GENE | 05:21 | 06:25 | 06:18 | 89 | 705 | 11 | EXT |  | 0.89 | (c)
75967.116 | 7.101 | 7.092 | -4.404 | -4.413 | -1827 | -1775 | -1781 | 1734 | 4385 | 6822 |  | CORR | CIGR | 04:20 | 04:28 | 04:27 | 28 | 94 | 12 | EXT |  | 0.89 | (c)
76005.865 | 0 | -0.005 | -11.33 | -11.335 | -1438 | -1245 | -1262 | 1086 |  | 6826 | Нарушение формы кольцевого шва | GWAN |  | 04:25 | 04:56 | 04:53 | 0 | 352 |  | EXT | Нарушение формы кольцевого шва |  | (c)
76009.128 | 3.263 | 3.236 | -8.067 | -8.094 | 134 | 172 | 239 | 134 | 3236 | 6826 |  | GOUG | GENE | 08:38 | 08:45 | 08:55 | 267 | 209 | 10 | EXT | Зона задиров. |  | (c)
76009.459 | 3.594 | 3.584 | -7.736 | -7.746 | 413 | 456 | 457 | 413 | 3584 | 6826 |  | CORR | CIGR | 09:24 | 09:31 | 09:31 | 21 | 87 | 12 | EXT |  | 0.89 | (c)
76016.722 | 10.857 | 10.849 | -0.473 | -0.481 | -819 | -768 | -767 | 716 | 463 | 6826 |  | CORR | CIGR | 06:05 | 06:13 | 06:13 | 18 | 103 | 11 | EXT |  | 0.89 | (c)
76026.439 | 9.244 | 9.086 | -2.331 | -2.489 | -1393 | -1280 | -1236 | 1079 | 2312 | 6827 |  | CORR | GENE | 05:24 | 05:42 | 05:49 | 177 | 314 | 12 | EXT |  | 0.91 | (c)
76051.53 | 0 | -0.078 | -11.635 | -11.713 | 1258 | -1495 | -1694 | 185 |  | 6830 | Нарушение формы кольцевого шва | GWAN |  | 08:13 | 00:48 | 12:16 | 0 | 3018 |  | EXT | Нарушение формы кольцевого шва |  | (c)
76080.089 | 5.454 | 5.438 | -5.886 | -5.902 | 108 | 186 | 189 | 108 | 5438 | 6832 |  | CORR | CIGR | 05:26 | 05:39 | 05:39 | 33 | 161 | 10 | EXT |  | 0.89 | (c)
76109.18 | 0 | 0 | -11.275 | -11.275 | 1866 | 1977 | 2163 | 1866 | 0 | 6835 | Смещение кромок | GWAN |  | 03:35 | 03:53 | 04:23 | 0 | 595 | 26 | EXT | Смещение кромок Наружу Величина смещения - 4.1 мм. |  | (c)
76109.18 | 0 | -0.029 | -11.275 | -11.304 | -1666 | -728 | -868 | 71 |  | 6835 | Нарушение формы кольцевого шва | GWAN |  | 06:05 | 08:36 | 08:14 | 0 | 1595 |  | EXT | Нарушение формы кольцевого шва |  | (c)
76132.135 | 0 | -0.039 | -11.085 | -11.124 | 1621 | 2006 | 2030 | 0 |  | 6837 | Нарушение формы кольцевого шва | GWAN |  | 05:14 | 06:16 | 06:20 | 0 | 818 |  | EXT | Нарушение формы кольцевого шва |  | (c)
76135.44 | 3.305 | 3.265 | -7.78 | -7.82 | -2200 | -2124 | -2110 | 30 | 3265 | 6837 |  | CORR | GENE | 06:57 | 07:10 | 07:12 | 54 | 180 | 10 | EXT |  | 0.89 | (c)
76135.717 | 3.582 | 3.566 | -7.503 | -7.519 | 1456 | 1576 | 1581 | 525 | 3566 | 6837 |  | CORR | CIGR | 04:48 | 05:07 | 05:08 | 45 | 249 | 11 | EXT |  | 0.89 | (c)
76135.756 | 3.621 | 3.603 | -7.464 | -7.482 | 775 | 831 | 855 | 775 | 3603 | 6837 |  | CORR | CIGR | 02:58 | 03:07 | 03:11 | 29 | 159 | 8 | EXT |  | 0.89 | (c)
76136.184 | 4.049 | 4.033 | -7.036 | -7.052 | -1781 | -1692 | -1683 | 449 | 4033 | 6837 |  | CORR | CIGR | 08:05 | 08:19 | 08:21 | 30 | 196 | 10 | EXT |  | 0.89 | (c)
76137.667 | 5.532 | 5.097 | -5.553 | -5.988 | 1612 | 1643 | 1645 | 553 | 5097 | 6837 |  | CORR | GENE | 05:13 | 05:18 | 05:18 | 510 | 65 | 14 | EXT |  | 0.96 | (c)
76138.936 | 6.801 | 6.775 | -4.284 | -4.31 | 1327 | 1404 | 1448 | 661 | 4271 | 6837 |  | CORR | CIGR | 04:27 | 04:39 | 04:46 | 39 | 242 | 13 | EXT |  | 0.89 | (c)
76143.165 | 11.03 | 10.92 | -0.055 | -0.165 | 842 | 2208 | 1787 | 0 | 17 | 6837 |  | CORR | GENE | 03:08 | 06:49 | 05:41 | 148 | 1890 | 11 | EXT |  | 0.9 | (c)
76143.22 | 0 | -0.041 | -11.3 | -11.341 | 1164 | 1296 | 1375 | 645 |  | 6838 | Нарушение формы кольцевого шва | GWAN |  | 00:51 | 01:12 | 01:25 | 0 | 421 |  | EXT | Нарушение формы кольцевого шва |  | (c)
76143.82 | 0.6 | 0.582 | -10.7 | -10.718 | -747 | -556 | -595 | 443 | 582 | 6838 |  | CORR | GENE | 07:42 | 08:13 | 08:07 | 60 | 304 | 10 | EXT |  | 0.89 | (c)
76144.441 | 1.221 | 1.205 | -10.079 | -10.095 | -644 | -522 | -538 | 431 | 1205 | 6838 |  | CORR | CIGR | 07:59 | 08:19 | 08:16 | 40 | 213 | 12 | EXT |  | 0.89 | (c)
76144.456 | 1.236 | 1.222 | -10.064 | -10.078 | -958 | -867 | -872 | 787 | 1222 | 6838 |  | CORR | CIGR | 07:08 | 07:23 | 07:22 | 30 | 171 | 11 | EXT |  | 0.89 | (c)
76145.303 | 2.083 | 2.07 | -9.217 | -9.23 | -567 | -464 | -487 | 407 | 2070 | 6838 |  | CORR | CIGR | 08:12 | 08:28 | 08:25 | 47 | 160 | 10 | EXT |  | 0.89 | (c)
76148.595 | 5.375 | 5.36 | -5.925 | -5.94 | -1492 | -1236 | -1337 | 739 | 5360 | 6838 |  | CORR | GENE | 05:42 | 06:24 | 06:07 | 63 | 310 | 12 | EXT |  | 0.89 | (c)
76177.48 | 0 | -0.043 | -11.65 | -11.693 | 60 | 345 | 987 | 60 |  | 6841 | Нарушение формы кольцевого шва | GWAN |  | 10:32 | 11:18 | 13:02 | 0 | 1854 |  | EXT | Нарушение формы кольцевого шва |  | (c)
76222.251 | 10.031 | 9.974 | -1.119 | -1.176 | -1902 | -1852 | -1820 | 1739 | 1111 | 6844 |  | CORR | GENE | 05:18 | 05:27 | 05:32 | 65 | 164 | 10 | EXT |  | 0.89 | (c)
76223.37 | 0 | -0.047 | -11.385 | -11.432 | 322 | 852 | 849 | 322 |  | 6845 | Нарушение формы кольцевого шва | GWAN |  | 02:58 | 04:23 | 04:23 | 0 | 1053 |  | EXT | Нарушение формы кольцевого шва |  | (c)
76223.37 | 0 | -0.076 | -11.385 | -11.461 | -1518 | -1297 | -1139 | 760 |  | 6845 | Нарушение формы кольцевого шва | GWAN |  | 10:01 | 10:36 | 11:02 | 0 | 757 |  | EXT | Нарушение формы кольцевого шва |  | (c)
76246.415 | 0 | -0.064 | -11.555 | -11.619 | 1065 | 2131 | -1763 | 131 |  | 6847 | Нарушение формы кольцевого шва | GWAN |  | 11:20 | 02:12 | 15:44 | 0 | 3265 |  | EXT | Нарушение формы кольцевого шва |  | (c)
76279.755 | 10.2 | 10.193 | -1.28 | -1.287 | 2025 | 2054 | 2058 | 2025 | 1270 | 6849 |  | CORR | CIGR | 03:48 | 03:53 | 03:53 | 17 | 67 | 12 | EXT |  | 0.89 | (c)
76280.05 | 10.495 | 10.481 | -0.985 | -0.999 | -1698 | -1661 | -1651 | 1603 | 955 | 6849 |  | CORR | CIGR | 05:47 | 05:53 | 05:55 | 44 | 95 | 12 | EXT |  | 0.89 | (c)
76292.14 | 0 | -0.05 | -11.635 | -11.685 | -2068 | -1661 | -1174 | 281 |  | 6851 | Нарушение формы кольцевого шва | GWAN |  | 06:03 | 07:08 | 08:27 | 0 | 1787 |  | EXT | Нарушение формы кольцевого шва |  | (c)
76312.111 | 8.336 | 8.322 | -3.114 | -3.128 | -1763 | -1705 | -1689 | 468 | 3104 | 6852 |  | CORR | CIGR | 06:51 | 07:01 | 07:03 | 24 | 147 | 11 | EXT |  | 0.89 | (c)
76315.225 | 0 | -0.066 | -11.24 | -11.306 | 822 | 1053 | 1128 | 796 |  | 6853 | Нарушение формы кольцевого шва | GWAN |  | 00:33 | 01:10 | 01:22 | 0 | 612 |  | EXT | Нарушение формы кольцевого шва |  | (c)
76315.225 | 0 | 0 | -11.24 | -11.24 | -2031 | -1855 | -1708 | 200 | 0 | 6853 | Смещение кромок | GWAN |  | 04:53 | 05:21 | 05:45 | 0 | 645 | 27 | EXT | Смещение кромок Наружу Величина смещения - 4.3 мм. |  | (c)
76316.023 | 0.798 | 0.783 | -10.442 | -10.457 | -1838 | -1770 | -1764 | 393 | 783 | 6853 |  | CORR | CIGR | 05:24 | 05:35 | 05:35 | 31 | 146 | 10 | EXT |  | 0.89 | (c)
76319.872 | 4.647 | 4.632 | -6.593 | -6.608 | -2178 | -2131 | -2101 | 52 | 4632 | 6853 |  | CORR | CIGR | 04:29 | 04:36 | 04:41 | 25 | 155 | 10 | EXT |  | 0.89 | (c)
76325.929 | 10.704 | 10.68 | -0.536 | -0.56 | -2032 | -1915 | -1928 | 198 | 511 | 6853 |  | CORR | GENE | 04:52 | 05:11 | 05:09 | 49 | 210 | 13 | EXT |  | 0.89 | (c)
76326.261 | 11.036 | 11.015 | -0.204 | -0.225 | -2156 | -2039 | -1904 | 74 | 183 | 6853 |  | CORR | CIGR | 04:32 | 04:51 | 05:13 | 42 | 505 | 10 | EXT |  | 0.89 | (c)
76326.465 | 0 | -0.022 | -11.385 | -11.407 | 382 | 793 | 729 | 382 |  | 6854 | Нарушение формы кольцевого шва | GWAN |  | 02:58 | 04:05 | 03:54 | 0 | 693 |  | EXT | Нарушение формы кольцевого шва |  | (c)
76326.465 | 0 | -0.042 | -11.385 | -11.427 | 1734 | 1973 | 1947 | 71 |  | 6854 | Нарушение формы кольцевого шва | GWAN |  | 06:37 | 07:15 | 07:11 | 0 | 425 |  | EXT | Нарушение формы кольцевого шва |  | (c)
76326.983 | 0.518 | 0.509 | -10.867 | -10.876 | 1582 | 1625 | 1624 | 564 | 509 | 6854 |  | CORR | CIGR | 06:12 | 06:19 | 06:19 | 19 | 85 | 10 | EXT |  | 0.89 | (c)
76327.053 | 0.588 | 0.578 | -10.797 | -10.807 | 1149 | 1299 | 1258 | 863 | 578 | 6854 |  | CORR | CIGR | 05:02 | 05:26 | 05:20 | 27 | 218 | 10 | EXT |  | 0.89 | (c)
76328.284 | 1.819 | 1.728 | -9.566 | -9.657 | 1630 | 1706 | 1871 | 119 | 1728 | 6854 |  | CORR | GENE | 06:20 | 06:32 | 06:59 | 107 | 481 | 12 | EXT |  | 0.89 | (c)
76332.384 | 5.919 | 5.903 | -5.466 | -5.482 | 1660 | 1772 | 1793 | 304 | 5434 | 6854 |  | CORR | GENE | 06:25 | 06:43 | 06:46 | 48 | 266 | 11 | EXT |  | 0.89 | (c)
76334.907 | 8.442 | 8.429 | -2.943 | -2.956 | 1408 | 1463 | 1464 | 711 | 2929 | 6854 |  | CORR | CIGR | 05:44 | 05:53 | 05:53 | 27 | 111 | 11 | EXT |  | 0.89 | (c)
76337.83 | 11.365 | 11.327 | -0.02 | -0.058 | 1060 | 1210 | 1229 | 832 | 3 | 6854 |  | CORR | GENE | 04:48 | 05:12 | 05:15 | 55 | 339 | 12 | EXT |  | 0.89 | (c)
76349.085 | 0 | -0.071 | -11.41 | -11.481 | -1401 | -184 | -139 | 0 |  | 6856 | Нарушение формы кольцевого шва | GWAN |  | 06:43 | 09:59 | 10:06 | 0 | 2523 |  | EXT | Нарушение формы кольцевого шва |  | (c)
76353.038 | 3.953 | 3.894 | -7.457 | -7.516 | -1588 | -1409 | -1429 | 643 | 3894 | 6856 |  | CORR | GENE | 06:13 | 06:42 | 06:38 | 98 | 317 | 10 | EXT |  | 0.89 | (c)
76360.495 | 0 | -0.05 | -11.34 | -11.39 | 2068 | -1394 | -1337 | 0 |  | 6857 | Нарушение формы кольцевого шва | GWAN |  | 05:55 | 08:36 | 08:46 | 0 | 2112 |  | EXT | Нарушение формы кольцевого шва |  | (c)
76366.493 | 5.998 | 5.838 | -5.342 | -5.502 | 2153 | 2183 | 2179 | 25 | 5098 | 6857 |  | CORR | GENE | 06:09 | 06:14 | 06:13 | 404 | 53 | 12 | EXT |  | 0.94 | (c)
76417.515 | 0 | -0.05 | -11.445 | -11.495 | 974 | -1797 | -2098 | 708 |  | 6862 | Нарушение формы кольцевого шва | GWAN |  | 01:10 | 05:43 | 04:55 | 0 | 2779 |  | EXT | Нарушение формы кольцевого шва |  | (c)
76484.99 | 0 | -0.099 | -11.345 | -11.444 | -884 | 182 | -162 | 0 |  | 6868 | Нарушение формы кольцевого шва | GWAN |  | 08:23 | 11:15 | 10:19 | 0 | 1444 |  | EXT | Нарушение формы кольцевого шва |  | (c)
76496.335 | 0 | -0.05 | -11.435 | -11.485 | 515 | 1019 | 981 | 515 |  | 6869 | Нарушение формы кольцевого шва | GWAN |  | 02:14 | 03:35 | 03:29 | 0 | 932 |  | EXT | Нарушение формы кольцевого шва |  | (c)
76507.77 | 0 | -0.021 | -11.17 | -11.191 | -938 | -750 | -482 | 27 |  | 6870 | Нарушение формы кольцевого шва | GWAN |  | 05:16 | 05:46 | 06:29 | 0 | 911 |  | EXT | Нарушение формы кольцевого шва |  | (c)
76509.017 | 1.247 | 1.216 | -9.923 | -9.954 | -1594 | -1383 | -1381 | 1169 | 1216 | 6870 |  | CORR | GENE | 03:30 | 04:04 | 04:04 | 114 | 425 | 15 | EXT |  | 0.9 | (c)
76512.414 | 4.644 | 4.565 | -6.526 | -6.605 | -947 | -895 | -878 | 808 | 4565 | 6870 |  | CORR | GENE | 05:14 | 05:23 | 05:25 | 94 | 139 | 11 | EXT |  | 0.89 | (c)
76530.395 | 0 | 0 | -11.555 | -11.555 | 1309 | 2103 | 1905 | 1309 | 0 | 6872 | Смещение кромок | GWAN |  | 01:34 | 03:42 | 03:10 | 0 | 1191 | 27 | EXT | Смещение кромок Вовнутрь Величина смещения - 4.2 мм. |  | (c)
76541.321 | 10.926 | 10.909 | -0.629 | -0.646 | -2025 | -1943 | -1956 | 1887 | 614 | 6872 |  | CORR | CIGR | 04:36 | 04:49 | 04:47 | 32 | 138 | 10 | EXT |  | 0.89 | (c)
76541.934 | 11.539 | 11.441 | -0.016 | -0.114 | 1806 | -2175 | -2221 | 1787 | 5 | 6872 |  | CORR | GENE | 02:54 | 04:12 | 04:04 | 109 | 868 | 14 | EXT |  | 0.9 | (c)
76601.523 | 2.418 | 2.402 | -8.852 | -8.868 | -2151 | -2103 | -2071 | 1992 | 2402 | 6878 |  | CORR | GENE | 03:43 | 03:50 | 03:55 | 55 | 158 | 10 | EXT |  | 0.89 | (c)
76698.875 | 0 | -0.036 | -11.68 | -11.716 | -240 | 358 | 842 | 0 |  | 6887 | Нарушение формы кольцевого шва | GWAN |  | 04:00 | 05:37 | 06:55 | 0 | 2164 |  | EXT | Нарушение формы кольцевого шва Аномалия находится на упругопластическом изгибе: R=277 D, максимальное растяжение на 0.4 час. |  | (c)
76702.013 | 3.138 | 2.643 | -8.542 | -9.037 | 613 | 801 | 853 | 613 | 2643 | 6887 |  | DENT | GENE | 06:18 | 06:48 | 06:57 | 644 | 481 | 0.5 | N/A | Глубина вмятины: 7 мм (0,5%). Линейка: 64 см в (264 см; 06:48 ч:мин) Аномалия находится на упругопластическом изгибе. |  | (c)
76703.593 | 4.718 | 4.051 | -6.962 | -7.629 | 121 | 326 | 427 | 121 | 4051 | 6887 |  | DENT | GENE | 04:59 | 05:32 | 05:48 | 1483 | 612 | 0.6 | N/A | Глубина вмятины: 9 мм (0,6%). Линейка: 148 см в (405 см; 05:32 ч:мин) Аномалия находится вблизи продольного шва. Аномалия находится на упругопластическом изгибе. |  | (c)
76721.765 | 0 | -0.003 | -11.725 | -11.728 | -130 | 25 | 56 | 0 |  | 6889 | Нарушение формы кольцевого шва | GWAN |  | 04:19 | 04:44 | 04:49 | 0 | 374 |  | EXT | Нарушение формы кольцевого шва |  | (c)
76767.755 | 0 | -0.042 | -11.62 | -11.662 | -852 | -642 | -279 | 294 |  | 6893 | Нарушение формы кольцевого шва | GWAN |  | 09:59 | 10:33 | 11:31 | 0 | 1146 |  | EXT | Нарушение формы кольцевого шва |  | (c)
76813.282 | 0.982 | 0.919 | -10.423 | -10.486 | 956 | 972 | 974 | 956 | 919 | 6897 |  | SCC | AXGR | 04:14 | 04:16 | 04:16 | 211 | 35 | 25 | EXT |  | 1 | (b)
76813.977 | 1.677 | 1.603 | -9.728 | -9.802 | 984 | 994 | 999 | 984 | 1603 | 6897 |  | SCC | AXGR | 04:18 | 04:20 | 04:20 | 129 | 29 | 10 | EXT |  | 1 | (b)
76834.865 | 0 | -0.047 | -11.545 | -11.592 | -1116 | -898 | -752 | 387 |  | 6899 | Нарушение формы кольцевого шва | GWAN |  | 07:23 | 07:59 | 08:22 | 0 | 729 |  | EXT | Нарушение формы кольцевого шва |  | (c)
76847.317 | 0.907 | 0.648 | -10.418 | -10.677 | 1912 | 1975 | 1957 | 228 | 648 | 6900 |  | CORR | GENE | 04:56 | 05:07 | 05:04 | 540 | 91 | 10 | EXT |  | 0.94 | (c)
76857.735 | 0 | -0.05 | -11.46 | -11.51 | 565 | 1060 | 1097 | 565 |  | 6901 | Нарушение формы кольцевого шва | GWAN |  | 00:12 | 01:32 | 01:38 | 0 | 1064 |  | EXT | Нарушение формы кольцевого шва |  | (c)
76869.195 | 0 | -0.032 | -11.245 | -11.277 | 153 | 287 | 278 | 153 |  | 6902 | Нарушение формы кольцевого шва | GWAN |  | 03:04 | 03:26 | 03:24 | 0 | 250 |  | EXT | Нарушение формы кольцевого шва |  | (c)
76869.195 | 0 | -0.045 | -11.245 | -11.29 | 1321 | 1638 | 1730 | 92 |  | 6902 | Нарушение формы кольцевого шва | GWAN |  | 06:13 | 07:04 | 07:19 | 0 | 818 |  | EXT | Нарушение формы кольцевого шва |  | (c)
76871.436 | 2.241 | 2.226 | -9.004 | -9.019 | 1500 | 1586 | 1574 | 583 | 2226 | 6902 |  | CORR | CIGR | 06:41 | 06:55 | 06:53 | 30 | 148 | 10 | EXT |  | 0.89 | (c)
76872.43 | 3.235 | 3.224 | -8.01 | -8.021 | 1685 | 1731 | 1733 | 450 | 3224 | 6902 |  | CORR | CIGR | 07:11 | 07:19 | 07:19 | 25 | 96 | 12 | EXT |  | 0.89 | (c)
76873.638 | 4.443 | 3.966 | -6.802 | -7.279 | 3 | 19 | 16 | 3 | 3966 | 6902 | Дефект проката | MIAN | AXGR | 02:40 | 02:42 | 02:42 | 1447 | 26 |  | INT | Дефект проката Эквивалент потери металла 15%. |  | (c)
76876.378 | 7.183 | 7.107 | -4.062 | -4.138 | 6 | 19 | 16 | 6 | 3689 | 6902 | Дефект проката | MIAN | AXGR | 02:40 | 02:42 | 02:42 | 449 | 19 |  | INT | Дефект проката Эквивалент потери металла 10%. |  | (c)
76876.554 | 7.359 | 7.327 | -3.886 | -3.918 | 1297 | 1433 | 1476 | 577 | 3869 | 6902 |  | CORR | GENE | 06:09 | 06:31 | 06:38 | 49 | 356 | 13 | EXT |  | 0.89 | (c)
76876.687 | 7.492 | 7.482 | -3.753 | -3.763 | 1303 | 1365 | 1372 | 791 | 3686 | 6902 |  | CORR | GENE | 06:10 | 06:20 | 06:21 | 77 | 136 | 14 | EXT |  | 0.89 | (c)
76876.974 | 7.779 | 7.772 | -3.466 | -3.473 | 1159 | 1192 | 1194 | 1002 | 3455 | 6902 |  | CORR | CIGR | 05:46 | 05:52 | 05:52 | 18 | 69 | 11 | EXT |  | 0.89 | (c)
76877.549 | 8.354 | 8.319 | -2.891 | -2.926 | 1388 | 1527 | 1497 | 626 | 2803 | 6902 |  | CORR | GENE | 06:23 | 06:46 | 06:41 | 123 | 216 | 13 | EXT |  | 0.9 | (c)
76880.4 | 11.205 | 11.073 | -0.04 | -0.172 | 1138 | 1332 | 1272 | 825 | 26 | 6902 |  | CORR | GENE | 05:43 | 06:14 | 06:05 | 146 | 267 | 14 | EXT |  | 0.9 | (c)
76881.037 | 0.597 | 0.358 | -10.853 | -11.092 | -1355 | -1312 | -1317 | 1280 | 358 | 6903 |  | CORR | GENE | 06:05 | 06:11 | 06:11 | 335 | 75 | 11 | EXT |  | 0.93 | (c)
76903.233 | 0.078 | 0.058 | -11.477 | -11.497 | 95 | 136 | 145 | 95 | 58 | 6905 |  | CORR | CIGR | 06:33 | 06:40 | 06:41 | 35 | 101 | 12 | EXT |  | 0.89 | (c)
76903.389 | 0.234 | 0.157 | -11.321 | -11.398 | 67 | 90 | 85 | 67 | 157 | 6905 |  | CORR | AXGR | 06:28 | 06:32 | 06:31 | 355 | 35 | 11 | EXT |  | 0.93 | (c)
76903.788 | 0.633 | 0.604 | -10.922 | -10.951 | 76 | 156 | 166 | 76 | 604 | 6905 |  | CORR | GENE | 06:30 | 06:43 | 06:44 | 50 | 180 | 15 | EXT |  | 0.89 | (c)
76904.499 | 1.344 | 1.243 | -10.211 | -10.312 | 64 | 125 | 170 | 64 | 1243 | 6905 |  | CORR | GENE | 06:28 | 06:38 | 06:45 | 133 | 212 | 15 | EXT |  | 0.9 | (c)
76904.682 | 1.527 | 1.515 | -10.028 | -10.04 | 252 | 292 | 298 | 252 | 1515 | 6905 |  | CORR | CIGR | 06:58 | 07:05 | 07:06 | 26 | 92 | 10 | EXT |  | 0.89 | (c)
76904.816 | 1.661 | 1.581 | -9.894 | -9.974 | 25 | 132 | 105 | 25 | 1581 | 6905 |  | CORR | GENE | 06:22 | 06:39 | 06:35 | 169 | 161 | 10 | EXT |  | 0.9 | (c)
76928.832 | 2.487 | 2.475 | -8.773 | -8.785 | 916 | 975 | 975 | 916 | 2475 | 6907 |  | CORR | CIGR | 03:11 | 03:20 | 03:20 | 23 | 117 | 11 | EXT |  | 0.89 | (c)
76931.735 | 5.39 | 5.369 | -5.87 | -5.891 | 335 | 438 | 412 | 335 | 5369 | 6907 |  | CORR | CIGR | 01:37 | 01:53 | 01:49 | 41 | 154 | 11 | EXT |  | 0.89 | (c)
76931.917 | 5.572 | 5.531 | -5.688 | -5.729 | 566 | 622 | 652 | 566 | 5531 | 6907 |  | CORR | GENE | 02:14 | 02:23 | 02:28 | 65 | 173 | 14 | EXT |  | 0.89 | (c)
76932.241 | 5.896 | 5.88 | -5.364 | -5.38 | 582 | 682 | 660 | 582 | 5340 | 6907 |  | CORR | CIGR | 02:17 | 02:33 | 02:29 | 40 | 155 | 11 | EXT |  | 0.89 | (c)
76936.11 | 9.765 | 9.741 | -1.495 | -1.519 | 736 | 934 | 877 | 736 | 1430 | 6907 |  | CORR | GENE | 02:42 | 03:13 | 03:04 | 89 | 281 | 13 | EXT |  | 0.89 | (c)
76937.605 | 0 | -0.05 | -11.41 | -11.46 | 975 | 1436 | 1437 | 975 |  | 6908 | Нарушение формы кольцевого шва | GWAN |  | 05:05 | 06:19 | 06:19 | 0 | 923 |  | EXT | Нарушение формы кольцевого шва |  | (c)
76949.068 | 0.053 | 0.025 | -10.187 | -10.215 | -635 | -459 | -445 | 255 | 25 | 6909 |  | CORR | CIGR | 03:09 | 03:38 | 03:40 | 47 | 380 | 14 | EXT |  | 0.89 | (c)
76957.511 | 8.496 | 8.475 | -1.744 | -1.765 | 372 | 498 | 462 | 372 | 1735 | 6909 |  | GOUG | CIGR | 05:52 | 06:12 | 06:06 | 30 | 180 | 10 | EXT | Задир. |  | (c)
76960.094 | 0.839 | 0.812 | -8.161 | -8.188 | 66 | 241 | 191 | 66 | 812 | 6910а |  | CORR | CIGR | 08:54 | 09:22 | 09:14 | 43 | 251 | 10 | EXT |  | 0.89 | (c)
76961.558 | 2.303 | 2.293 | -6.697 | -6.707 | -2024 | -1847 | -1873 | 1723 | 2293 | 6910а |  | CORR | CIGR | 03:16 | 03:45 | 03:41 | 45 | 301 | 10 | EXT |  | 0.89 | (c)
76967.195 | 7.94 | 7.932 | -1.06 | -1.068 | -1713 | -1656 | -1664 | 1614 | 1049 | 6910а |  | CORR | CIGR | 04:07 | 04:16 | 04:14 | 19 | 98 | 11 | EXT |  | 0.89 | (c)
76971.839 | 0.164 | 0.155 | -11.421 | -11.43 | 734 | 1064 | 935 | 734 | 155 | 6911а |  | CORR | GENE | 03:19 | 04:12 | 03:51 | 56 | 401 | 10 | EXT |  | 0.89 | (c)
76974.2 | 2.525 | 2.488 | -9.06 | -9.097 | 816 | 926 | 926 | 816 | 2488 | 6911а |  | GOUG | GENE | 03:32 | 03:49 | 03:49 | 63 | 220 | 10 | EXT | Задир. |  | (c)
76974.225 | 2.55 | 2.518 | -9.035 | -9.067 | 1108 | 1235 | 1216 | 1108 | 2518 | 6911а |  | GOUG | GENE | 04:19 | 04:39 | 04:36 | 59 | 217 | 15 | EXT | Задир. |  | (c)
76974.653 | 2.978 | 2.959 | -8.607 | -8.626 | 1041 | 1294 | 1225 | 1041 | 2959 | 6911а |  | GOUG | GENE | 04:08 | 04:49 | 04:38 | 581 | 367 | 12 | EXT | Зона задиров. |  | (c)
76975.88 | 4.205 | 4.186 | -7.38 | -7.399 | 847 | 924 | 935 | 847 | 4186 | 6911а |  | GOUG | CIGR | 03:37 | 03:49 | 03:51 | 35 | 176 | 11 | EXT | Задир. |  | (c)
76976.915 | 5.24 | 5.228 | -6.345 | -6.357 | 1116 | 1187 | 1196 | 1116 | 5228 | 6911а |  | GOUG | CIGR | 04:20 | 04:32 | 04:33 | 22 | 161 | 10 | EXT | Задир. |  | (c)
76977.69 | 6.015 | 5.992 | -5.57 | -5.593 | 1161 | 1229 | 1275 | 1161 | 5562 | 6911а |  | GOUG | CIGR | 04:27 | 04:38 | 04:46 | 31 | 228 | 10 | EXT | Задир. |  | (c)
76979.093 | 7.418 | 7.382 | -4.167 | -4.203 | 806 | 1010 | 998 | 806 | 3836 | 6911а |  | GOUG | GENE | 03:30 | 04:03 | 04:01 | 367 | 385 | 10 | EXT | Зона задиров. |  | (c)
76979.483 | 7.808 | 7.798 | -3.777 | -3.787 | 1121 | 1212 | 1211 | 1121 | 3766 | 6911а |  | GOUG | CIGR | 04:21 | 04:36 | 04:36 | 21 | 181 | 11 | EXT | Задир. |  | (c)
76980.258 | 8.583 | 8.438 | -3.002 | -3.147 | 1128 | 1226 | 1250 | 1128 | 2952 | 6911а |  | GOUG | GENE | 04:22 | 04:38 | 04:42 | 195 | 245 | 11 | EXT | Зона задиров. |  | (c)
77009.69 | 3.26 | 3.249 | -7.94 | -7.951 | 527 | 568 | 580 | 527 | 3249 | 6914а |  | CORR | CIGR | 02:21 | 02:27 | 02:29 | 20 | 107 | 11 | EXT |  | 0.89 | (c)
77009.776 | 3.346 | 3.338 | -7.854 | -7.862 | 567 | 603 | 600 | 567 | 3338 | 6914а |  | CORR | CIGR | 02:27 | 02:33 | 02:32 | 20 | 65 | 13 | EXT |  | 0.89 | (c)
77009.92 | 3.49 | 3.481 | -7.71 | -7.719 | 654 | 702 | 707 | 654 | 3481 | 6914а |  | CORR | CIGR | 02:41 | 02:49 | 02:50 | 18 | 106 | 15 | EXT |  | 0.89 | (c)
77013.347 | 6.917 | 6.903 | -4.283 | -4.297 | 629 | 667 | 714 | 629 | 4253 | 6914а |  | CORR | CIGR | 02:37 | 02:43 | 02:51 | 44 | 168 | 15 | EXT |  | 0.89 | (c)
77027.315 | 9.685 | 9.678 | -1.845 | -1.852 | 2038 | 2074 | 2076 | 2038 | 1836 | 6915а |  | CORR | CIGR | 06:01 | 06:07 | 06:08 | 16 | 77 | 14 | EXT |  | 0.89 | (c)
77029.16 | 0 | -0.05 | -11.375 | -11.425 | -842 | 80 | -53 | 0 |  | 6916а | Нарушение формы кольцевого шва | GWAN |  | 03:38 | 06:07 | 05:45 | 0 | 1577 |  | EXT | Нарушение формы кольцевого шва |  | (c)
77029.16 | 0 | -0.05 | -11.375 | -11.425 | 1058 | 1673 | 1685 | 1058 |  | 6916а | Нарушение формы кольцевого шва | GWAN |  | 08:45 | 10:24 | 10:26 | 0 | 1255 |  | EXT | Нарушение формы кольцевого шва |  | (c)
77040.535 | 0 | -0.039 | -11.495 | -11.534 | -1550 | -1092 | -962 | 373 |  | 6917а | Нарушение формы кольцевого шва | GWAN |  | 11:35 | 00:49 | 13:10 | 0 | 1177 |  | EXT | Нарушение формы кольцевого шва |  | (c)
77053.308 | 1.278 | 1.244 | -10.012 | -10.046 | -945 | -802 | -815 | 684 | 1244 | 6918а |  | CORR | GENE | 03:35 | 03:58 | 03:56 | 293 | 261 | 11 | EXT |  | 0.92 | (c)
77053.477 | 1.447 | 1.435 | -9.843 | -9.855 | -421 | -366 | -357 | 294 | 1435 | 6918а |  | CORR | CIGR | 04:60 | 05:09 | 05:10 | 24 | 127 | 11 | EXT |  | 0.89 | (c)
77054.008 | 1.978 | 1.961 | -9.312 | -9.329 | 502 | 567 | 569 | 502 | 1961 | 6918а |  | CORR | CIGR | 07:29 | 07:39 | 07:40 | 29 | 133 | 12 | EXT |  | 0.89 | (c)
77055.009 | 2.979 | 2.42 | -8.311 | -8.87 | -361 | -290 | -235 | 109 | 2420 | 6918а |  | CORR | GENE | 05:09 | 05:21 | 05:30 | 598 | 252 | 12 | EXT |  | 0.96 | (c)
77055.183 | 3.153 | 3.128 | -8.137 | -8.162 | 68 | 101 | 154 | 68 | 3128 | 6918а |  | CORR | CIGR | 06:19 | 06:24 | 06:33 | 37 | 172 | 11 | EXT |  | 0.89 | (c)
77055.269 | 3.239 | 3.232 | -8.051 | -8.058 | -89 | -27 | -40 | 0 | 3232 | 6918а |  | CORR | CIGR | 05:53 | 06:03 | 06:01 | 25 | 99 | 12 | EXT |  | 0.89 | (c)
77055.314 | 3.284 | 3.257 | -8.006 | -8.033 | -698 | -585 | -569 | 439 | 3257 | 6918а |  | CORR | CIGR | 04:15 | 04:33 | 04:36 | 42 | 259 | 13 | EXT |  | 0.89 | (c)
77055.345 | 3.315 | 3.267 | -7.975 | -8.023 | 57 | 101 | 200 | 57 | 3267 | 6918а |  | CORR | GENE | 06:17 | 06:24 | 06:40 | 100 | 285 | 15 | EXT |  | 0.9 | (c)
77056.12 | 4.09 | 4.066 | -7.2 | -7.224 | -612 | -431 | -497 | 383 | 4066 | 6918а |  | CORR | CIGR | 04:29 | 04:58 | 04:47 | 39 | 228 | 11 | EXT |  | 0.89 | (c)
77062.832 | 10.802 | 10.782 | -0.488 | -0.508 | 225 | 300 | 312 | 225 | 476 | 6918а |  | CORR | CIGR | 06:44 | 06:56 | 06:58 | 32 | 173 | 10 | EXT |  | 0.89 | (c)
77063.213 | 11.183 | 11.169 | -0.107 | -0.121 | 231 | 295 | 284 | 231 | 91 | 6918а |  | CORR | CIGR | 06:45 | 06:55 | 06:53 | 30 | 105 | 11 | EXT |  | 0.89 | (c)
77064.065 | 0.745 | 0.714 | -10.69 | -10.721 | 465 | 533 | 701 | 465 | 714 | 6919 |  | CORR | GENE | 05:55 | 06:06 | 06:33 | 92 | 471 | 12 | EXT |  | 0.89 | (c)
77064.326 | 1.006 | 0.977 | -10.429 | -10.458 | 681 | 1000 | 890 | 681 | 977 | 6919 |  | CORR | GENE | 06:30 | 07:22 | 07:04 | 52 | 417 | 14 | EXT |  | 0.89 | (c)
77065.093 | 1.773 | 1.763 | -9.662 | -9.672 | -1246 | -1207 | -1207 | 1168 | 1763 | 6919 |  | CORR | CIGR | 01:19 | 01:25 | 01:25 | 19 | 79 | 14 | EXT |  | 0.89 | (c)
77065.743 | 2.423 | 2.388 | -9.012 | -9.047 | -55 | 151 | 251 | 0 | 2388 | 6919 |  | CORR | GENE | 04:31 | 05:05 | 05:21 | 112 | 611 | 13 | EXT |  | 0.9 | (c)
77065.763 | 2.443 | 2.408 | -8.992 | -9.027 | 609 | 767 | 776 | 609 | 2408 | 6919 |  | CORR | GENE | 06:19 | 06:44 | 06:46 | 447 | 334 | 15 | EXT |  | 0.96 | (c)
77066.782 | 3.462 | 3.164 | -7.973 | -8.271 | 466 | 663 | 691 | 466 | 3164 | 6919 |  | CORR | GENE | 05:56 | 06:27 | 06:32 | 366 | 451 | 13 | EXT |  | 0.94 | (c)
77067.974 | 4.654 | 4.644 | -6.781 | -6.791 | 811 | 946 | 925 | 811 | 4644 | 6919 |  | CORR | CIGR | 06:51 | 07:13 | 07:10 | 29 | 228 | 12 | EXT |  | 0.89 | (c)
77074.839 | 0.084 | 0.059 | -11.166 | -11.191 | -845 | -697 | -466 | 86 | 59 | 6920а |  | CORR | GENE | 05:28 | 05:51 | 06:29 | 70 | 759 | 15 | EXT |  | 0.89 | (c)
77076.433 | 1.678 | 1.661 | -9.572 | -9.589 | -1385 | -1315 | -1276 | 1167 | 1661 | 6920а |  | CORR | CIGR | 04:00 | 04:12 | 04:18 | 33 | 218 | 10 | EXT |  | 0.89 | (c)
77078.044 | 3.289 | 3.248 | -7.961 | -8.002 | -480 | -410 | -390 | 300 | 3248 | 6920а |  | CORR | GENE | 06:26 | 06:38 | 06:41 | 167 | 180 | 15 | EXT |  | 0.91 | (c)
77080.514 | 5.759 | 5.283 | -5.491 | -5.967 | -421 | -297 | -308 | 196 | 5017 | 6920а |  | CORR | GENE | 06:36 | 06:56 | 06:54 | 950 | 226 | 12 | EXT |  | 0.97 | (c)
77080.845 | 6.09 | 6.082 | -5.16 | -5.168 | -527 | -473 | -471 | 416 | 5149 | 6920а |  | CORR | CIGR | 06:19 | 06:28 | 06:28 | 19 | 111 | 11 | EXT |  | 0.89 | (c)
77080.949 | 6.194 | 6.186 | -5.056 | -5.064 | -525 | -475 | -475 | 425 | 5044 | 6920а |  | CORR | CIGR | 06:19 | 06:27 | 06:27 | 20 | 100 | 10 | EXT |  | 0.89 | (c)
77081.097 | 6.342 | 6.324 | -4.908 | -4.926 | -317 | -232 | -243 | 168 | 4885 | 6920а |  | CORR | CIGR | 06:53 | 07:06 | 07:05 | 41 | 150 | 13 | EXT |  | 0.89 | (c)
77081.542 | 6.787 | 6.411 | -4.463 | -4.839 | -304 | -282 | -270 | 236 | 4324 | 6920а |  | CORR | GENE | 06:55 | 06:58 | 07:00 | 515 | 67 | 13 | EXT |  | 0.96 | (c)
77090.88 | 4.875 | 4.847 | -5.83 | -5.858 | -1547 | -1220 | -1320 | 1093 | 4847 | 6921а |  | CORR | GENE | 04:43 | 05:36 | 05:19 | 77 | 453 | 14 | EXT |  | 0.89 | (c)
77091.497 | 5.492 | 5.462 | -5.213 | -5.243 | -1031 | -898 | -906 | 781 | 5168 | 6921а |  | CORR | GENE | 06:06 | 06:28 | 06:26 | 75 | 250 | 10 | EXT |  | 0.89 | (c)
77092.021 | 6.016 | 5.995 | -4.689 | -4.71 | -1877 | -1799 | -1784 | 1691 | 4672 | 6921а |  | CORR | CIGR | 03:50 | 04:02 | 04:05 | 38 | 187 | 12 | EXT |  | 0.89 | (c)
77095.361 | 9.356 | 9.336 | -1.349 | -1.369 | -1812 | -1759 | -1764 | 1716 | 1338 | 6921а |  | CORR | CIGR | 04:00 | 04:09 | 04:08 | 31 | 96 | 10 | EXT |  | 0.89 | (c)
77095.868 | 9.863 | 9.851 | -0.842 | -0.854 | -1003 | -947 | -924 | 846 | 829 | 6921а |  | CORR | CIGR | 06:11 | 06:20 | 06:23 | 25 | 157 | 12 | EXT |  | 0.89 | (c)
77107.744 | 11.034 | 11.024 | -0.661 | -0.671 | 940 | 991 | 985 | 940 | 652 | 6922 |  | CORR | CIGR | 03:42 | 03:50 | 03:49 | 19 | 90 | 13 | EXT |  | 0.89 | (c)
77121.714 | 1.644 | 1.08 | -10.046 | -10.61 | 1644 | 1815 | 1779 | 1644 | 1080 | 6924 |  | CORR | GENE | 02:20 | 02:47 | 02:42 | 1061 | 271 | 15 | EXT |  | 1 | (b)
77121.749 | 1.679 | 1.668 | -10.011 | -10.022 | -1026 | -961 | -930 | 833 | 1668 | 6924 |  | CORR | CIGR | 07:09 | 07:19 | 07:24 | 30 | 192 | 11 | EXT |  | 0.89 | (c)
77121.815 | 1.745 | 1.727 | -9.945 | -9.963 | -1081 | -971 | -968 | 855 | 1727 | 6924 |  | CORR | CIGR | 06:60 | 07:18 | 07:18 | 31 | 226 | 16 | EXT |  | 0.89 | (c)
77128.98 | 8.91 | 8.874 | -2.78 | -2.816 | -90 | -50 | -24 | 0 | 2764 | 6924 |  | CORR | CIGR | 09:40 | 09:46 | 09:50 | 52 | 132 | 10 | EXT | Аномалия находится на упругопластическом изгибе: R=970 D, максимальное растяжение на 12 час. | 0.89 | (c)
77130.453 | 10.383 | 10.371 | -1.307 | -1.319 | -1218 | -982 | -1062 | 905 | 1259 | 6924 |  | CORR | GENE | 06:38 | 07:16 | 07:03 | 60 | 312 | 11 | EXT | Аномалия находится на упругопластическом изгибе: R=859 D, максимальное растяжение на 11.9 час. | 0.89 | (c)
77135.733 | 3.973 | 3.963 | -7.117 | -7.127 | 355 | 490 | 447 | 355 | 3963 | 6925 |  | CORR | CIGR | 07:01 | 07:22 | 07:15 | 31 | 183 | 15 | EXT | Аномалия находится на упругопластическом изгибе: R=529 D, максимальное растяжение на 12 час. | 0.89 | (c)
77137.223 | 5.463 | 5.452 | -5.627 | -5.638 | -1459 | -1366 | -1359 | 1259 | 5452 | 6925 |  | CORR | CIGR | 02:08 | 02:23 | 02:24 | 33 | 199 | 11 | EXT | Аномалия находится на упругопластическом изгибе: R=481 D, максимальное растяжение на 0.1 час. | 0.89 | (c)
77140.158 | 8.398 | 8.385 | -2.692 | -2.705 | -825 | -761 | -770 | 715 | 2671 | 6925 |  | CORR | CIGR | 03:50 | 04:01 | 03:59 | 34 | 110 | 11 | EXT | Аномалия находится на упругопластическом изгибе: R=493 D, максимальное растяжение на 0.3 час. | 0.89 | (c)
77140.708 | 8.948 | 8.936 | -2.142 | -2.154 | -1394 | -1335 | -1328 | 1262 | 2121 | 6925 |  | CORR | CIGR | 02:18 | 02:28 | 02:29 | 33 | 132 | 14 | EXT | Аномалия находится на упругопластическом изгибе: R=511 D, максимальное растяжение на 0.3 час. | 0.89 | (c)
77141.11 | 9.35 | 9.338 | -1.74 | -1.752 | -1311 | -1270 | -1244 | 1177 | 1732 | 6925 |  | CORR | CIGR | 02:32 | 02:38 | 02:43 | 20 | 134 | 11 | EXT | Аномалия находится на упругопластическом изгибе: R=532 D, максимальное растяжение на 0.3 час. | 0.89 | (c)
77142.205 | 10.445 | 10.435 | -0.645 | -0.655 | -1361 | -1276 | -1290 | 1219 | 626 | 6925 |  | CORR | CIGR | 02:24 | 02:37 | 02:35 | 29 | 142 | 11 | EXT | Аномалия находится на упругопластическом изгибе: R=584 D, максимальное растяжение на 0.4 час. | 0.89 | (c)
77142.275 | 10.515 | 10.502 | -0.575 | -0.588 | -991 | -949 | -941 | 890 | 566 | 6925 |  | CORR | CIGR | 03:23 | 03:30 | 03:32 | 22 | 100 | 10 | EXT | Аномалия находится на упругопластическом изгибе: R=599 D, максимальное растяжение на 0.4 час. | 0.89 | (c)
77142.823 | 11.063 | 10.991 | -0.027 | -0.099 | -1516 | -1329 | -1127 | 739 | 7 | 6925 |  | CORR | GENE | 01:59 | 02:29 | 03:01 | 92 | 778 | 11 | EXT | Аномалия находится на упругопластическом изгибе: R=636 D, максимальное растяжение на 0.4 час. | 0.89 | (c)
77145.99 | 3.14 | 3.132 | -8.42 | -8.428 | 447 | 492 | 489 | 447 | 3132 | 6926 |  | CORR | CIGR | 02:31 | 02:38 | 02:37 | 20 | 83 | 12 | EXT | Аномалия находится на упругопластическом изгибе: R=860 D, максимальное растяжение на 0.7 час. | 0.89 | (c)
77146.43 | 3.58 | 3.571 | -7.98 | -7.989 | 336 | 525 | 462 | 336 | 3571 | 6926 |  | CORR | CIGR | 02:13 | 02:43 | 02:33 | 42 | 254 | 15 | EXT | Аномалия находится на упругопластическом изгибе: R=901 D, максимальное растяжение на 0.8 час. | 0.89 | (c)
77146.566 | 3.716 | 3.704 | -7.844 | -7.856 | 408 | 441 | 445 | 408 | 3704 | 6926 |  | CORR | CIGR | 02:24 | 02:29 | 02:30 | 20 | 74 | 11 | EXT | Аномалия находится на упругопластическом изгибе: R=925 D, максимальное растяжение на 0.8 час. | 0.89 | (c)
77147.867 | 5.017 | 4.963 | -6.543 | -6.597 | 228 | 409 | 378 | 228 | 4963 | 6926 |  | CORR | GENE | 01:55 | 02:24 | 02:19 | 86 | 301 | 15 | EXT |  | 0.89 | (c)
77147.972 | 5.122 | 5.089 | -6.438 | -6.471 | 265 | 348 | 396 | 265 | 5089 | 6926 |  | CORR | CIGR | 02:01 | 02:15 | 02:22 | 47 | 263 | 12 | EXT |  | 0.89 | (c)
77148.236 | 5.386 | 5.361 | -6.174 | -6.199 | 172 | 306 | 300 | 172 | 5361 | 6926 |  | CORR | CIGR | 01:46 | 02:08 | 02:07 | 41 | 256 | 16 | EXT |  | 0.89 | (c)
77151.581 | 8.731 | 8.713 | -2.829 | -2.847 | 464 | 553 | 570 | 464 | 2804 | 6926 |  | CORR | CIGR | 02:33 | 02:48 | 02:50 | 43 | 212 | 11 | EXT |  | 0.89 | (c)
77176.985 | 0 | 0 | -8.375 | -8.375 | -458 | -175 | 109 | 0 | 0 | 6929а |  | GWAN |  | 05:01 | 05:47 | 06:33 | 0 | 1133 |  | EXT | Место ремонта. |  | (c)
77199.125 | 0 | -0.04 | -11.52 | -11.56 | -1776 | 94 | -458 | 859 |  | 6931 | Нарушение формы кольцевого шва | GWAN |  | 09:02 | 02:04 | 12:35 | 0 | 2635 |  | EXT | Нарушение формы кольцевого шва |  | (c)
77210.645 | 0 | -0.055 | -11.005 | -11.06 | 1719 | 2193 | -2058 | 1373 |  | 6932 | Нарушение формы кольцевого шва | GWAN |  | 01:44 | 03:01 | 03:35 | 0 | 1370 |  | EXT | Нарушение формы кольцевого шва |  | (c)
77221.65 | 0 | -0.039 | -11.275 | -11.314 | 329 | 925 | 1104 | 329 |  | 6933 | Нарушение формы кольцевого шва | GWAN |  | 00:47 | 02:23 | 02:52 | 0 | 1550 |  | EXT | Нарушение формы кольцевого шва |  | (c)
77221.65 | 0 | -0.046 | -11.275 | -11.321 | 2096 | -2126 | -1404 | 443 |  | 6933 | Нарушение формы кольцевого шва | GWAN |  | 05:32 | 06:11 | 08:07 | 0 | 1923 |  | EXT | Нарушение формы кольцевого шва |  | (c)
77244.56 | 0 | -0.041 | -11.28 | -11.321 | -1602 | -347 | -908 | 214 |  | 6935 | Нарушение формы кольцевого шва | GWAN |  | 11:34 | 02:56 | 13:26 | 0 | 1388 |  | EXT | Нарушение формы кольцевого шва |  | (c)
77244.56 | 0 | -0.049 | -11.28 | -11.329 | 31 | 198 | 396 | 31 |  | 6935 | Нарушение формы кольцевого шва | GWAN |  | 03:57 | 04:24 | 04:56 | 0 | 732 |  | EXT | Нарушение формы кольцевого шва |  | (c)
77269.98 | 2.895 | 2.453 | -8.73 | -9.172 | 1606 | 2161 | 1935 | 1606 | 2453 | 6937а |  | GOUG | GENE | 02:17 | 03:46 | 03:10 | 517 | 658 | 12 | EXT | Зона задиров. |  | (c)
77313.335 | 0 | -0.024 | -11.595 | -11.619 | -1171 | -449 | -472 | 0 |  | 6942 | Нарушение формы кольцевого шва | GWAN |  | 02:10 | 04:07 | 04:03 | 0 | 1397 |  | EXT | Нарушение формы кольцевого шва |  | (c)
77324.93 | 0 | -0.05 | -11.185 | -11.235 | -72 | 1100 | 987 | 0 |  | 6943 | Нарушение формы кольцевого шва | GWAN |  | 02:40 | 05:49 | 05:31 | 0 | 2117 |  | EXT | Нарушение формы кольцевого шва |  | (c)
77326.772 | 1.842 | 1.828 | -9.343 | -9.357 | 310 | 367 | 359 | 310 | 1828 | 6943 |  | CORR | CIGR | 03:42 | 03:51 | 03:50 | 25 | 97 | 13 | EXT |  | 0.89 | (c)
77331.331 | 6.401 | 6.322 | -4.784 | -4.863 | 1856 | 1905 | 1917 | 1856 | 4721 | 6943 |  | DENT | GENE | 07:52 | 07:59 | 08:01 | 142 | 122 | 0.6 | N/A | Глубина вмятины: 8 мм (0,6%). Линейка: 14 см в (632 см; 07:59 ч:мин) |  | (c)
77336.115 | 0 | -0.05 | -11.63 | -11.68 | 1796 | -1518 | -1843 | 1021 |  | 6944 | Нарушение формы кольцевого шва | GWAN |  | 02:38 | 05:43 | 04:51 | 0 | 1644 |  | EXT | Нарушение формы кольцевого шва |  | (c)
77380.581 | 11.016 | 10.967 | -0.064 | -0.113 | -1236 | -1131 | -968 | 701 | 30 | 6947 |  | CORR | GENE | 06:25 | 06:42 | 07:08 | 83 | 535 | 15 | EXT |  | 0.89 | (c)
77380.645 | 0 | -0.033 | -11.52 | -11.553 | 313 | 767 | 971 | 313 |  | 6948 | Нарушение формы кольцевого шва | GWAN |  | 11:05 | 00:18 | 12:51 | 0 | 1316 |  | EXT | Нарушение формы кольцевого шва |  | (c)
77402.729 | 10.564 | 10.55 | -0.666 | -0.68 | 1428 | 1606 | 1567 | 1428 | 652 | 6949 |  | CORR | CIGR | 03:37 | 04:06 | 03:60 | 28 | 279 | 11 | EXT |  | 0.89 | (c)
77402.77 | 10.605 | 10.595 | -0.625 | -0.635 | -1546 | -1409 | -1418 | 1289 | 599 | 6949 |  | CORR | CIGR | 07:37 | 07:59 | 07:58 | 36 | 257 | 12 | EXT |  | 0.89 | (c)
77402.778 | 10.613 | 10.53 | -0.617 | -0.7 | 1951 | 2063 | 2074 | 1951 | 601 | 6949 |  | CORR | GENE | 05:02 | 05:20 | 05:22 | 99 | 245 | 12 | EXT |  | 0.89 | (c)
77405.572 | 2.177 | 1.634 | -8.243 | -8.786 | -2083 | -2073 | -2057 | 2031 | 1634 | 6950 |  | CORR | GENE | 07:13 | 07:14 | 07:17 | 884 | 51 | 10 | EXT |  | 0.96 | (c)
77407.038 | 3.643 | 2.771 | -6.777 | -7.649 | -2093 | -1931 | -2001 | 1909 | 2771 | 6950 |  | CORR | GENE | 07:11 | 07:37 | 07:26 | 1444 | 185 | 10 | EXT |  | 0.97 | (c)
77407.592 | 4.197 | 4.183 | -6.223 | -6.237 | 954 | 1069 | 1090 | 954 | 4183 | 6950 |  | CORR | CIGR | 03:23 | 03:41 | 03:45 | 29 | 272 | 10 | EXT |  | 0.89 | (c)
77408.192 | 4.797 | 4.781 | -5.623 | -5.639 | -2075 | -1959 | -1956 | 1837 | 4781 | 6950 |  | CORR | CIGR | 07:14 | 07:33 | 07:33 | 39 | 239 | 15 | EXT |  | 0.89 | (c)
77408.502 | 5.107 | 4.948 | -5.313 | -5.472 | 2210 | -2193 | -2206 | 2161 | 4948 | 6950 |  | CORR | GENE | 06:46 | 06:55 | 06:53 | 454 | 89 | 12 | EXT |  | 0.95 | (c)
77414.835 | 1.02 | 1.009 | -10.63 | -10.641 | -1107 | -1059 | -1056 | 1005 | 1009 | 6951 |  | CORR | CIGR | 05:19 | 05:27 | 05:28 | 24 | 102 | 12 | EXT |  | 0.89 | (c)
77417.908 | 4.093 | 4.083 | -7.557 | -7.567 | -756 | -721 | -710 | 664 | 4083 | 6951 |  | CORR | CIGR | 06:16 | 06:22 | 06:23 | 29 | 93 | 11 | EXT |  | 0.89 | (c)
77453.712 | 5.027 | 5.004 | -6.543 | -6.566 | -1477 | -1345 | -1363 | 1249 | 5004 | 6954 |  | CORR | CIGR | 07:59 | 08:20 | 08:17 | 41 | 228 | 11 | EXT |  | 0.89 | (c)
77460.255 | 0 | 0 | -9.285 | -9.285 | 988 | 1183 | 1419 | 988 | 0 | 6955 | Смещение кромок | GWAN |  | 04:54 | 05:25 | 06:04 | 0 | 863 | 18 | EXT | Смещение кромок Наружу Величина смещения - 2.8 мм. |  | (c)
77481.22 | 0 | -0.05 | -11.475 | -11.525 | -201 | 102 | 161 | 0 |  | 6957 | Нарушение формы кольцевого шва | GWAN |  | 07:01 | 07:50 | 07:59 | 0 | 723 |  | EXT | Нарушение формы кольцевого шва |  | (c)
77504.395 | 0 | -0.029 | -11.335 | -11.364 | -1544 | -1233 | -782 | 20 |  | 6959 | Нарушение формы кольцевого шва | GWAN |  | 03:42 | 04:33 | 05:45 | 0 | 1525 |  | EXT | Нарушение формы кольцевого шва |  | (c)
77538.199 | 11.284 | 11.253 | -0.176 | -0.207 | -1489 | -1429 | -1426 | 1363 | 163 | 6961 |  | CORR | CIGR | 05:40 | 05:50 | 05:50 | 44 | 126 | 12 | EXT |  | 0.89 | (c)
77538.967 | 0.592 | 0.582 | -10.918 | -10.928 | 1091 | 1169 | 1155 | 1091 | 582 | 6962 |  | CORR | CIGR | 05:35 | 05:48 | 05:45 | 22 | 127 | 11 | EXT |  | 0.89 | (c)
77617.85 | 0 | -0.055 | -11.43 | -11.485 | -280 | 1332 | 1173 | 0 |  | 6969 | Нарушение формы кольцевого шва | GWAN |  | 09:30 | 01:50 | 13:25 | 0 | 2906 |  | EXT | Нарушение формы кольцевого шва |  | (c)
77631.97 | 2.69 | 2.669 | -8.605 | -8.626 | 1932 | 2135 | 2072 | 18 | 2669 | 6970 |  | CORR | GENE | 04:10 | 04:43 | 04:33 | 80 | 281 | 10 | EXT |  | 0.89 | (c)
77634.818 | 5.538 | 5.514 | -5.757 | -5.781 | 1939 | 2062 | 2063 | 43 | 5514 | 6970 |  | CORR | GENE | 04:11 | 04:31 | 04:32 | 59 | 248 | 11 | EXT |  | 0.89 | (c)
77641.102 | 0.527 | 0.48 | -10.918 | -10.965 | -1316 | -1214 | -1226 | 914 | 480 | 6971 |  | CORR | GENE | 05:46 | 06:03 | 06:01 | 93 | 180 | 10 | EXT |  | 0.89 | (c)
77672.112 | 8.662 | 8.604 | -0.618 | -0.676 | -2174 | -2112 | -2120 | 2065 | 606 | 6973 |  | CORR | GENE | 03:16 | 03:26 | 03:24 | 70 | 110 | 10 | EXT |  | 0.89 | (c)
77672.43 | 8.98 | 8.96 | -0.3 | -0.32 | -1899 | -1762 | -1776 | 1652 | 260 | 6973 |  | CORR | GENE | 04:00 | 04:22 | 04:20 | 60 | 247 | 14 | EXT |  | 0.89 | (c)
77672.65 | 9.2 | 9.176 | -0.08 | -0.104 | -2219 | -2160 | -2129 | 2039 | 50 | 6973 |  | CORR | GENE | 03:08 | 03:18 | 03:23 | 54 | 180 | 12 | EXT |  | 0.89 | (c)
77696.438 | 0.723 | 0.711 | -10.487 | -10.499 | -1257 | -1176 | -1185 | 974 | 711 | 6976 |  | CORR | CIGR | 07:32 | 07:45 | 07:44 | 28 | 144 | 12 | EXT |  | 0.89 | (c)
77704.42 | 8.705 | 8.697 | -2.505 | -2.513 | -1518 | -1486 | -1486 | 712 | 2497 | 6976 |  | CORR | CIGR | 06:50 | 06:55 | 06:55 | 16 | 64 | 11 | EXT |  | 0.89 | (c)
77704.626 | 8.911 | 8.902 | -2.299 | -2.308 | -1717 | -1708 | -1706 | 513 | 2291 | 6976 |  | CORR | PITT | 06:18 | 06:20 | 06:20 | 17 | 22 | 30 | EXT |  | 0.89 | (c)
77704.686 | 8.971 | 8.964 | -2.239 | -2.246 | -1983 | -1940 | -1942 | 247 | 2230 | 6976 |  | CORR | CIGR | 05:35 | 05:42 | 05:42 | 16 | 82 | 10 | EXT |  | 0.89 | (c)
77728.547 | 10.247 | 10.241 | -1.013 | -1.019 | 1624 | 1658 | 1657 | 540 | 1002 | 6978 |  | CORR | CIGR | 03:59 | 04:05 | 04:04 | 17 | 67 | 10 | EXT |  | 0.89 | (c)
77766.021 | 2.326 | 2.283 | -8.999 | -9.042 | 1336 | 1348 | 1347 | 1336 | 2283 | 6982 |  | CORR | AXGR | 03:22 | 03:24 | 03:24 | 91 | 22 | 12 | EXT |  | 0.89 | (c)
77766.394 | 2.699 | 2.69 | -8.626 | -8.635 | 1326 | 1368 | 1363 | 1326 | 2690 | 6982 |  | CORR | CIGR | 03:20 | 03:27 | 03:26 | 22 | 76 | 11 | EXT |  | 0.89 | (c)
77767.423 | 3.728 | 3.72 | -7.597 | -7.605 | 1124 | 1164 | 1177 | 1124 | 3720 | 6982 |  | CORR | CIGR | 02:48 | 02:54 | 02:56 | 20 | 107 | 10 | EXT |  | 0.89 | (c)
77767.618 | 3.923 | 3.914 | -7.402 | -7.411 | 1378 | 1429 | 1422 | 1378 | 3914 | 6982 |  | CORR | CIGR | 03:29 | 03:37 | 03:36 | 17 | 88 | 11 | EXT |  | 0.89 | (c)
77771.927 | 8.232 | 8.223 | -3.093 | -3.102 | 1314 | 1347 | 1357 | 1314 | 3082 | 6982 |  | CORR | CIGR | 03:18 | 03:24 | 03:25 | 20 | 85 | 11 | EXT |  | 0.89 | (c)
77772.481 | 8.786 | 8.642 | -2.539 | -2.683 | 1295 | 1381 | 1388 | 1295 | 2360 | 6982 |  | CORR | GENE | 03:15 | 03:29 | 03:30 | 323 | 187 | 13 | EXT |  | 0.93 | (c)
77773.107 | 9.412 | 9.371 | -1.913 | -1.954 | 1358 | 1364 | 1368 | 1358 | 1887 | 6982 |  | CORR | AXGR | 03:25 | 03:27 | 03:27 | 67 | 21 | 10 | EXT |  | 0.89 | (c)
77773.258 | 9.563 | 9.553 | -1.762 | -1.772 | 1279 | 1357 | 1359 | 1279 | 1748 | 6982 |  | CORR | CIGR | 03:13 | 03:25 | 03:26 | 24 | 160 | 11 | EXT |  | 0.89 | (c)
77773.312 | 9.617 | 9.611 | -1.708 | -1.714 | 1131 | 1215 | 1192 | 1131 | 1694 | 6982 |  | CORR | CIGR | 02:49 | 03:02 | 02:59 | 20 | 122 | 13 | EXT |  | 0.89 | (c)
77773.771 | 10.076 | 10.033 | -1.249 | -1.292 | 936 | 955 | 952 | 936 | 1197 | 6982 |  | CORR | AXGR | 02:17 | 02:20 | 02:20 | 95 | 32 | 17 | EXT |  | 0.9 | (c)
77775.455 | 0.435 | 0.39 | -11.17 | -11.215 | -1060 | -1014 | -962 | 865 | 390 | 6983 |  | CORR | GENE | 03:10 | 03:18 | 03:26 | 58 | 196 | 13 | EXT |  | 0.89 | (c)
77776.546 | 1.526 | 1.514 | -10.079 | -10.091 | -1044 | -885 | -939 | 833 | 1514 | 6983 |  | CORR | GENE | 03:13 | 03:39 | 03:30 | 83 | 211 | 18 | EXT |  | 0.89 | (c)
77777.453 | 2.433 | 2.424 | -9.172 | -9.181 | -898 | -815 | -838 | 777 | 2424 | 6983 |  | CORR | CIGR | 03:36 | 03:50 | 03:46 | 31 | 121 | 12 | EXT |  | 0.89 | (c)
77784.703 | 9.683 | 9.637 | -1.922 | -1.968 | -665 | -571 | -580 | 495 | 1894 | 6983 |  | CORR | GENE | 04:14 | 04:29 | 04:28 | 74 | 169 | 13 | EXT |  | 0.89 | (c)
77785.503 | 10.483 | 10.465 | -1.122 | -1.14 | -799 | -648 | -669 | 539 | 1089 | 6983 |  | CORR | GENE | 03:52 | 04:17 | 04:13 | 51 | 260 | 14 | EXT |  | 0.89 | (c)
77786.56 | 11.54 | 11.108 | -0.065 | -0.497 | -1053 | -1026 | -977 | 900 | 9 | 6983 |  | CORR | GENE | 03:11 | 03:16 | 03:24 | 488 | 153 | 15 | EXT |  | 0.97 | (c)
77796.939 | 10.314 | 10.303 | -1.206 | -1.217 | 2104 | 2149 | 2151 | 2104 | 1192 | 6984 |  | CORR | CIGR | 04:31 | 04:38 | 04:39 | 25 | 95 | 10 | EXT |  | 0.89 | (c)
77799.106 | 0.961 | 0.948 | -10.534 | -10.547 | -1290 | -1220 | -1222 | 1153 | 948 | 6985 |  | CORR | CIGR | 04:08 | 04:19 | 04:19 | 24 | 137 | 11 | EXT |  | 0.89 | (c)
77799.191 | 1.046 | 1.032 | -10.449 | -10.463 | -1221 | -1178 | -1164 | 1106 | 1032 | 6985 |  | CORR | CIGR | 04:19 | 04:26 | 04:29 | 24 | 115 | 13 | EXT |  | 0.89 | (c)
77799.25 | 1.105 | 1.094 | -10.39 | -10.401 | -1451 | -1413 | -1408 | 1364 | 1094 | 6985 |  | CORR | CIGR | 03:42 | 03:48 | 03:49 | 22 | 87 | 10 | EXT |  | 0.89 | (c)
77799.732 | 1.587 | 1.577 | -9.908 | -9.918 | -1655 | -1618 | -1616 | 1576 | 1577 | 6985 |  | CORR | CIGR | 03:09 | 03:15 | 03:16 | 18 | 79 | 10 | EXT |  | 0.89 | (c)
77819.823 | 10.183 | 10.175 | -1.397 | -1.405 | 2163 | 2205 | 2203 | 2163 | 1387 | 6986 |  | CORR | CIGR | 04:22 | 04:29 | 04:29 | 18 | 80 | 12 | EXT |  | 0.89 | (c)
77821.068 | 11.428 | 11.42 | -0.152 | -0.16 | 2011 | 2048 | 2050 | 2011 | 141 | 6986 |  | CORR | CIGR | 03:58 | 04:04 | 04:04 | 19 | 77 | 12 | EXT |  | 0.89 | (c)
77827.47 | 6.25 | 6.234 | -5.295 | -5.311 | -1564 | -1493 | -1492 | 1419 | 5273 | 6987 |  | CORR | CIGR | 07:25 | 07:37 | 07:37 | 38 | 145 | 12 | EXT |  | 0.89 | (c)
77857.342 | 1.387 | 1.065 | -9.458 | -9.78 | 2105 | 2137 | 2142 | 2105 | 1065 | 6990а |  | CORR | GENE | 04:04 | 04:10 | 04:10 | 610 | 75 | 11 | EXT |  | 0.95 | (c)
77866.8 | 0 | -0.021 | -1.51 | -1.531 | 2023 | -1919 | -1913 | 1388 |  | 6990б | Нарушение формы кольцевого шва | GWAN |  | 02:53 | 04:17 | 04:18 | 0 | 1050 |  | EXT | Нарушение формы кольцевого шва |  | (c)
77868.31 | 0 | -0.045 | -10.3 | -10.345 | 97 | 925 | 686 | 97 |  | 6991а | Нарушение формы кольцевого шва | GWAN |  | 11:42 | 01:56 | 13:17 | 0 | 1178 |  | EXT | Нарушение формы кольцевого шва |  | (c)
77889.625 | 0 | -0.053 | -11.24 | -11.293 | 1124 | 1729 | 1578 | 198 |  | 6993 | Нарушение формы кольцевого шва | GWAN |  | 02:51 | 04:29 | 04:05 | 0 | 909 |  | EXT | Нарушение формы кольцевого шва |  | (c)
77889.625 | 0 | -0.04 | -11.24 | -11.28 | -1654 | -1388 | -1420 | 577 |  | 6993 | Нарушение формы кольцевого шва | GWAN |  | 07:23 | 08:06 | 08:01 | 0 | 468 |  | EXT | Нарушение формы кольцевого шва |  | (c)
77889.625 | 0 | -0.05 | -11.24 | -11.29 | -906 | -589 | -474 | 43 |  | 6993 | Нарушение формы кольцевого шва | GWAN |  | 09:24 | 10:15 | 10:34 | 0 | 863 |  | EXT | Нарушение формы кольцевого шва |  | (c)
77895.256 | 5.631 | 5.504 | -5.609 | -5.736 | 2164 | -2227 | 2207 | 0 | 5242 | 6993 |  | CORR | GENE | 05:39 | 05:51 | 05:46 | 494 | 86 | 12 | EXT |  | 0.95 | (c)
77899.144 | 9.519 | 8.897 | -1.721 | -2.343 | 1543 | 1723 | 1670 | 434 | 1404 | 6993 |  | CORR | GENE | 03:59 | 04:28 | 04:20 | 939 | 253 | 11 | EXT |  | 0.97 | (c)
77899.146 | 9.521 | 9.418 | -1.719 | -1.822 | -2160 | -1789 | -1787 | 71 | 1681 | 6993 |  | CORR | GENE | 06:01 | 07:01 | 07:02 | 141 | 745 | 16 | EXT |  | 0.91 | (c)
77899.647 | 10.022 | 9.895 | -1.218 | -1.345 | 1787 | 1860 | 1887 | 243 | 606 | 6993 |  | CORR | GENE | 04:39 | 04:50 | 04:55 | 739 | 200 | 10 | EXT |  | 0.95 | (c)
77899.921 | 10.296 | 10.244 | -0.944 | -0.996 | 1551 | 1704 | 1677 | 427 | 901 | 6993 |  | CORR | GENE | 04:00 | 04:25 | 04:21 | 95 | 253 | 15 | EXT |  | 0.89 | (c)
77900.61 | 10.985 | 10.954 | -0.255 | -0.286 | -2089 | -2049 | -2044 | 142 | 242 | 6993 |  | CORR | CIGR | 06:13 | 06:19 | 06:20 | 44 | 88 | 11 | EXT |  | 0.89 | (c)
77900.865 | 0 | -0.046 | -2.08 | -2.126 | -1686 | -1263 | -1022 | 358 |  | 6994а | Нарушение формы кольцевого шва | GWAN |  | 03:23 | 04:32 | 05:11 | 0 | 1328 |  | EXT | Нарушение формы кольцевого шва |  | (c)
77901.144 | 0.279 | 0.232 | -1.801 | -1.848 | -843 | -778 | -781 | 719 | 232 | 6994а |  | CORR | GENE | 05:39 | 05:50 | 05:49 | 303 | 124 | 12 | EXT |  | 0.93 | (c)
77902.305 | 1.44 | 1.415 | -0.64 | -0.665 | -990 | -929 | -884 | 778 | 614 | 6994а |  | CORR | GENE | 05:16 | 05:26 | 05:33 | 51 | 213 | 19 | EXT |  | 0.89 | (c)
77902.563 | 1.698 | 1.095 | -0.382 | -0.985 | -544 | -484 | -484 | 425 | 122 | 6994а |  | CORR | GENE | 06:28 | 06:37 | 06:37 | 863 | 119 | 15 | EXT |  | 1 | (c)
77903.79 | 0.845 | 0.76 | -8.675 | -8.76 | -1134 | -492 | -600 | 67 | 760 | 6994б |  | CORR | GENE | 06:09 | 07:53 | 07:35 | 169 | 1067 | 16 | EXT |  | 0.91 | (c)
77923.755 | 0 | -0.035 | -10.895 | -10.93 | 1 | 183 | 250 | 1 |  | 6996 | Нарушение формы кольцевого шва | GWAN |  | 11:53 | 00:22 | 12:33 | 0 | 496 |  | EXT | Нарушение формы кольцевого шва |  | (c)
77923.755 | 0 | -0.046 | -10.895 | -10.941 | -1879 | -1868 | -1865 | 352 |  | 6996 | Нарушение формы кольцевого шва | GWAN |  | 06:50 | 06:51 | 06:52 | 0 | 28 |  | INT | Нарушение формы кольцевого шва |  | (c)
77924.335 | 0.58 | 0.569 | -10.315 | -10.326 | -1542 | -1499 | -1486 | 688 | 569 | 6996 |  | CORR | CIGR | 07:44 | 07:51 | 07:53 | 29 | 112 | 10 | EXT |  | 0.89 | (c)
77925.588 | 1.833 | 1.825 | -9.062 | -9.07 | -1598 | -1485 | -1523 | 633 | 1825 | 6996 |  | CORR | CIGR | 07:35 | 07:53 | 07:47 | 29 | 149 | 13 | EXT |  | 0.89 | (c)
77946.265 | 0 | -0.052 | -11.6 | -11.652 | -151 | 1380 | 1509 | 0 |  | 6998 | Нарушение формы кольцевого шва | GWAN |  | 11:25 | 03:32 | 15:53 | 0 | 3320 |  | EXT | Нарушение формы кольцевого шва |  | (c)
77967.774 | 9.909 | 9.747 | -1.421 | -1.583 | -2170 | -2104 | -2131 | 2092 | 1310 | 6999 |  | CORR | GENE | 05:12 | 05:23 | 05:18 | 273 | 78 | 10 | EXT | Аномалия находится на упругопластическом изгибе: R=386 D, максимальное растяжение на 0.4 час. | 0.92 | (c)
77971.676 | 2.481 | 2.472 | -8.414 | -8.423 | -1758 | -1723 | -1726 | 472 | 2472 | 7000 |  | CORR | CIGR | 07:39 | 07:44 | 07:44 | 18 | 66 | 10 | EXT | Аномалия находится на упругопластическом изгибе: R=318 D, максимальное растяжение на 0.4 час. | 0.89 | (c)
77997.298 | 6.163 | 6.097 | -5.137 | -5.203 | -1426 | -1356 | -1279 | 805 | 5126 | 7002 |  | CORR | GENE | 07:57 | 08:08 | 08:20 | 77 | 293 | 9 | EXT |  | 0.89 | (c)
78000.934 | 9.799 | 9.658 | -1.501 | -1.642 | -102 | -73 | -70 | 39 | 1328 | 7002 | Дефект проката | MIAN | GENE | 11:30 | 11:35 | 11:36 | 314 | 64 |  | INT | Дефект проката Эквивалент потери металла 10%. |  | (c)
78003.572 | 1.137 | 0.027 | -10.088 | -11.198 | 690 | 791 | 865 | 690 | 27 | 7003 |  | CORR | GENE | 03:02 | 03:18 | 03:30 | 1552 | 350 | 10 | EXT |  | 0.97 | (c)
78004.273 | 1.838 | 1.621 | -9.387 | -9.604 | 778 | 972 | 970 | 778 | 1621 | 7003 |  | CORR | GENE | 03:16 | 03:47 | 03:47 | 366 | 383 | 11 | EXT |  | 0.93 | (c)
78004.648 | 2.213 | 2.129 | -9.012 | -9.096 | 757 | 1055 | 956 | 757 | 2129 | 7003 |  | CORR | GENE | 03:12 | 04:01 | 03:45 | 133 | 398 | 9 | EXT |  | 0.89 | (c)
78005.393 | 2.958 | 2.912 | -8.267 | -8.313 | 780 | 910 | 927 | 780 | 2912 | 7003 |  | CORR | GENE | 03:16 | 03:37 | 03:40 | 60 | 294 | 9 | EXT |  | 0.89 | (c)
78006.133 | 3.698 | 3.68 | -7.527 | -7.545 | 831 | 907 | 1051 | 831 | 3680 | 7003 |  | CORR | GENE | 03:24 | 03:37 | 03:60 | 51 | 440 | 10 | EXT |  | 0.89 | (c)
78018.112 | 4.452 | 4.444 | -7.013 | -7.021 | 610 | 662 | 682 | 610 | 4444 | 7004 |  | CORR | CIGR | 04:36 | 04:45 | 04:48 | 24 | 143 | 10 | EXT |  | 0.89 | (c)
78074.574 | 3.524 | 3.515 | -7.736 | -7.745 | -153 | -104 | -100 | 47 | 3515 | 7009 |  | GOUG | CIGR | 10:03 | 10:11 | 10:12 | 19 | 106 | 11 | EXT | Задир. |  | (b)
78082.31 | 0 | -0.033 | -11.58 | -11.613 | 1917 | 2132 | -1692 | 839 |  | 7010 | Нарушение формы кольцевого шва | GWAN |  | 00:04 | 00:39 | 02:22 | 0 | 1705 |  | EXT | Нарушение формы кольцевого шва |  | (c)
78082.31 | 0 | -0.016 | -11.58 | -11.596 | -38 | 153 | 269 | 0 |  | 7010 | Нарушение формы кольцевого шва | GWAN |  | 06:49 | 07:20 | 07:38 | 0 | 615 |  | EXT | Нарушение формы кольцевого шва |  | (c)
78082.31 | 0 | -0.035 | -11.58 | -11.615 | 874 | 1344 | 1295 | 874 |  | 7010 | Нарушение формы кольцевого шва | GWAN |  | 09:16 | 10:32 | 10:24 | 0 | 842 |  | EXT | Нарушение формы кольцевого шва |  | (c)
78120.528 | 3.438 | 2.494 | -7.667 | -8.611 | 1780 | 1882 | 2087 | 1780 | 2494 | 7013 |  | CORR | GENE | 05:21 | 05:37 | 06:10 | 1639 | 614 | 11 | EXT |  | 0.98 | (c)
78139.49 | 0 | -0.034 | -11.38 | -11.414 | -1034 | -612 | -552 | 71 |  | 7015 | Нарушение формы кольцевого шва | GWAN |  | 01:21 | 02:29 | 02:39 | 0 | 963 |  | EXT | Нарушение формы кольцевого шва |  | (c)
78139.49 | 0 | -0.036 | -11.38 | -11.416 | -73 | 1 | 93 | 0 | 0 | 7015 | Подгиб кромки со смещением | GWAN |  | 03:56 | 04:08 | 04:23 | 0 | 331 | 18 | EXT | Подгиб кромки со смещением Величина смещения - 2.9 мм. |  | (c)
78139.49 | 0 | -0.016 | -11.38 | -11.396 | 571 | 798 | 1017 | 571 |  | 7015 | Нарушение формы кольцевого шва | GWAN |  | 05:40 | 06:17 | 06:52 | 0 | 891 |  | EXT | Нарушение формы кольцевого шва |  | (c)
78150.87 | 0 | -0.03 | -11.6 | -11.63 | 1611 | 1834 | 1915 | 1611 |  | 7016 | Нарушение формы кольцевого шва | GWAN |  | 04:16 | 04:52 | 05:05 | 0 | 609 |  | EXT | Нарушение формы кольцевого шва |  | (c)
78150.87 | 0 | -0.034 | -11.6 | -11.634 | -1904 | -962 | -244 | 0 |  | 7016 | Нарушение формы кольцевого шва | GWAN |  | 06:49 | 09:21 | 11:16 | 0 | 3320 |  | EXT | Нарушение формы кольцевого шва |  | (c)
78173.735 | 0.05 | 0.028 | -11.57 | -11.592 | -426 | -16 | -126 | 0 | 28 | 7018 |  | CORR | GENE | 03:19 | 04:25 | 04:08 | 76 | 600 | 10 | EXT |  | 0.89 | (c)
78176.851 | 3.166 | 3.136 | -8.454 | -8.484 | -123 | -54 | -4 | 0 | 3136 | 7018 |  | CORR | CIGR | 04:08 | 04:19 | 04:27 | 41 | 237 | 10 | EXT |  | 0.89 | (c)
78177.276 | 3.591 | 3.581 | -8.029 | -8.039 | -33 | 90 | 95 | 0 | 3581 | 7018 |  | CORR | CIGR | 04:23 | 04:42 | 04:43 | 47 | 256 | 11 | EXT |  | 0.89 | (c)
78180.346 | 6.661 | 6.14 | -4.959 | -5.48 | 972 | 1000 | 1005 | 972 | 4738 | 7018 |  | CORR | GENE | 07:05 | 07:09 | 07:10 | 742 | 64 | 9 | EXT |  | 0.94 | (c)
78181.611 | 7.926 | 7.894 | -3.694 | -3.726 | 628 | 719 | 751 | 628 | 3683 | 7018 |  | CORR | CIGR | 06:09 | 06:24 | 06:29 | 43 | 246 | 15 | EXT |  | 0.89 | (c)
78182.027 | 8.342 | 8.321 | -3.278 | -3.299 | 631 | 681 | 703 | 631 | 3267 | 7018 |  | CORR | CIGR | 06:10 | 06:18 | 06:21 | 32 | 143 | 11 | EXT |  | 0.89 | (c)
78209.75 | 1.265 | 1.209 | -10.21 | -10.266 | -783 | -584 | -494 | 206 | 1209 | 7021 |  | CORR | GENE | 02:03 | 02:35 | 02:49 | 78 | 577 | 9 | EXT |  | 0.89 | (c)
78234.945 | 3.855 | 3.807 | -7.58 | -7.628 | -385 | -158 | -202 | 18 | 3807 | 7023 |  | CORR | GENE | 06:32 | 07:08 | 07:01 | 116 | 368 | 13 | EXT |  | 0.9 | (c)
78242.494 | 11.404 | 11.341 | -0.031 | -0.094 | -817 | -52 | -386 | 0 | 20 | 7023 |  | CORR | GENE | 05:22 | 07:26 | 06:32 | 74 | 863 | 15 | EXT |  | 0.89 | (c)
78242.525 | 0 | 0 | -11.63 | -11.63 | 130 | 147 | 145 | 130 | 0 | 7024 | Непровар / утяжина | GWAN |  | 05:43 | 05:45 | 05:45 | 0 | 29 | 11 | INT | Непровар / утяжина |  | (c)
78299.97 | 0 | -0.016 | -10.095 | -10.111 | -1879 | -1259 | -1375 | 871 |  | 7029 | Нарушение формы кольцевого шва | GWAN |  | 01:28 | 03:09 | 02:50 | 0 | 1008 |  | EXT | Нарушение формы кольцевого шва |  | (c)
78299.97 | 0 | -0.02 | -10.095 | -10.115 | -597 | 1324 | 721 | 0 |  | 7029 | Нарушение формы кольцевого шва | GWAN |  | 04:55 | 10:05 | 08:28 | 0 | 2636 |  | EXT | Нарушение формы кольцевого шва |  | (c)
78321.63 | 0 | -0.026 | -11.27 | -11.296 | -211 | 233 | 194 | 0 |  | 7031 | Нарушение формы кольцевого шва | GWAN |  | 08:06 | 09:18 | 09:11 | 0 | 811 |  | EXT | Нарушение формы кольцевого шва |  | (c)
78321.63 | 0 | -0.046 | -11.27 | -11.316 | 796 | 1001 | 1190 | 796 |  | 7031 | Нарушение формы кольцевого шва | GWAN |  | 10:49 | 11:22 | 11:52 | 0 | 787 |  | EXT | Нарушение формы кольцевого шва |  | (c)
78332.9 | 0 | -0.025 | -11.605 | -11.63 | -227 | 571 | 444 | 0 |  | 7032 | Нарушение формы кольцевого шва | GWAN |  | 07:07 | 09:16 | 08:56 | 0 | 1341 |  | EXT | Нарушение формы кольцевого шва |  | (c)
78353.581 | 9.076 | 9.066 | -2.294 | -2.304 | 2010 | 2074 | 2070 | 2010 | 2284 | 7033 |  | CORR | CIGR | 08:45 | 08:55 | 08:54 | 20 | 120 | 8 | EXT |  | 0.89 | (c)
78368.885 | 0 | -0.01 | -11.595 | -11.605 | 1877 | -1708 | -1889 | 1194 |  | 7036 | Нарушение формы кольцевого шва | GWAN |  | 02:16 | 04:37 | 04:08 | 0 | 1390 |  | EXT | Нарушение формы кольцевого шва |  | (c)
78368.885 | 0 | -0.01 | -11.595 | -11.605 | -1043 | -537 | -473 | 0 |  | 7036 | Нарушение формы кольцевого шва | GWAN |  | 06:24 | 07:46 | 07:56 | 0 | 1140 |  | EXT | Нарушение формы кольцевого шва |  | (c)
78368.885 | 0 | -0.022 | -11.595 | -11.617 | 472 | 855 | 1128 | 472 |  | 7036 | Нарушение формы кольцевого шва | GWAN |  | 10:29 | 11:31 | 12:15 | 0 | 1312 |  | EXT | Нарушение формы кольцевого шва |  | (c)
78388.008 | 7.528 | 7.51 | -2.697 | -2.715 | 134 | 210 | 218 | 134 | 2596 | 7037 |  | ARTD | GENE | 02:47 | 02:59 | 03:00 | 119 | 168 |  | EXT | Эквивалент потери металла 12%. |  | (c)
78390.345 | 9.865 | 9.842 | -0.36 | -0.383 | 427 | 739 | 783 | 427 | 319 | 7037 |  | CORR | GENE | 03:34 | 04:24 | 04:31 | 64 | 711 | 9 | EXT |  | 0.89 | (c)
78390.705 | 0 | -0.015 | -11.375 | -11.39 | -308 | -2028 | 1601 | 0 |  | 7038 | Нарушение формы кольцевого шва | GWAN |  | 07:08 | 02:30 | 12:16 | 0 | 3817 |  | EXT | Нарушение формы кольцевого шва |  | (c)
78479.796 | 8.656 | 8.593 | -2.719 | -2.782 | -21 | 6 | 2 | 0 | 2379 | 7045 |  | CORR | AXGR | 08:59 | 09:03 | 09:02 | 403 | 47 | 10 | EXT |  | 0.93 | (c)
78485.448 | 2.933 | 2.697 | -8.502 | -8.738 | 206 | 299 | 318 | 206 | 2697 | 7046 |  | CORR | GENE | 03:53 | 04:09 | 04:12 | 264 | 224 | 10 | EXT | Аномалия находится на отводе. | 0.91 | (c)
78485.912 | 3.397 | 3.386 | -8.038 | -8.049 | 320 | 336 | 338 | 320 | 3386 | 7046 |  | CORR | PITT | 04:12 | 04:14 | 04:15 | 21 | 35 | 15 | EXT | Аномалия находится на отводе. | 0.89 | (c)
78496.868 | 2.918 | 2.902 | -8.732 | -8.748 | 178 | 269 | 265 | 178 | 2902 | 7047 |  | CORR | CIGR | 06:21 | 06:36 | 06:35 | 30 | 174 | 10 | EXT |  | 0.89 | (c)
78531.423 | 2.763 | 2.735 | -7.677 | -7.705 | -77 | 9 | 31 | 0 | 2735 | 7050 |  | CORR | GENE | 09:15 | 09:29 | 09:32 | 50 | 216 | 9 | EXT | Аномалия находится на упругопластическом изгибе: R=646 D, максимальное растяжение на 5.8 час. | 0.89 | (c)
78549.6 | 0 | -0.039 | -11.72 | -11.759 | -1249 | -327 | -697 | 145 |  | 7052 | Нарушение формы кольцевого шва | GWAN |  | 01:21 | 03:50 | 02:50 | 0 | 1104 |  | EXT | Нарушение формы кольцевого шва Аномалия находится на упругопластическом изгибе: R=516 D, максимальное растяжение на 6.1 час. |  | (c)
78549.6 | 0 | -0.028 | -11.72 | -11.748 | -108 | 1163 | 1510 | 0 |  | 7052 | Нарушение формы кольцевого шва | GWAN |  | 04:25 | 07:50 | 08:46 | 0 | 3237 |  | EXT | Нарушение формы кольцевого шва Аномалия находится на упругопластическом изгибе: R=516 D, максимальное растяжение на 6.1 час. |  | (c)
78549.694 | 0.094 | 0.066 | -11.626 | -11.654 | 1084 | 1231 | 1233 | 1084 | 66 | 7052 |  | CORR | GENE | 07:38 | 08:01 | 08:02 | 98 | 299 | 14 | EXT | Аномалия находится на упругопластическом изгибе: R=516 D, максимальное растяжение на 6.1 час. | 0.89 | (c)
78550.208 | 0.608 | 0.561 | -11.112 | -11.159 | -391 | -356 | -346 | 301 | 561 | 7052 |  | CORR | GENE | 03:39 | 03:45 | 03:47 | 60 | 90 | 12 | EXT | Аномалия находится на упругопластическом изгибе: R=539 D, максимальное растяжение на 6.1 час. | 0.89 | (c)
78553.906 | 4.306 | 4.293 | -7.414 | -7.427 | 57 | 114 | 146 | 57 | 4293 | 7052 |  | CORR | CIGR | 04:52 | 05:01 | 05:06 | 45 | 177 | 10 | EXT | Аномалия находится на упругопластическом изгибе: R=940 D, максимальное растяжение на 6.3 час. | 0.89 | (c)
78554.289 | 4.689 | 4.678 | -7.031 | -7.042 | 114 | 170 | 192 | 114 | 4678 | 7052 |  | CORR | CIGR | 05:01 | 05:10 | 05:14 | 31 | 157 | 10 | EXT |  | 0.89 | (c)
78559.545 | 9.945 | 9.891 | -1.775 | -1.829 | 665 | 785 | 786 | 665 | 1755 | 7052 |  | CORR | GENE | 06:30 | 06:49 | 06:49 | 74 | 242 | 11 | EXT |  | 0.89 | (c)
78584.465 | 0 | -0.024 | -11.66 | -11.684 | -782 | 59 | 509 | 782 |  | 7055 | Нарушение формы кольцевого шва | GWAN |  | 10:59 | 01:15 | 14:28 | 0 | 2581 |  | EXT | Нарушение формы кольцевого шва |  | (c)
78584.465 | 0 | -0.003 | -11.66 | -11.663 | 2058 | -2173 | -1681 | 959 |  | 7055 | Нарушение формы кольцевого шва | GWAN |  | 06:38 | 07:15 | 08:34 | 0 | 1444 |  | EXT | Нарушение формы кольцевого шва |  | (c)
78586.159 | 1.694 | 1.579 | -9.966 | -10.081 | 1661 | 1829 | 1835 | 1661 | 1579 | 7055 |  | CORR | GENE | 05:33 | 06:01 | 06:02 | 205 | 348 | 10 | EXT |  | 0.91 | (c)
78626.728 | 9.698 | 9.689 | -1.907 | -1.916 | 2042 | 2087 | 2094 | 2042 | 1898 | 7058 |  | CORR | CIGR | 01:52 | 01:60 | 02:01 | 18 | 105 | 10 | EXT |  | 0.89 | (c)
78651.005 | 0 | -0.004 | -11.325 | -11.329 | -873 | -690 | -612 | 352 |  | 7061 | Нарушение формы кольцевого шва | GWAN |  | 03:31 | 04:01 | 04:13 | 0 | 521 |  | EXT | Нарушение формы кольцевого шва |  | (c)
78651.005 | 0 | -0.017 | -11.325 | -11.342 | 77 | 895 | 1000 | 77 |  | 7061 | Нарушение формы кольцевого шва | GWAN |  | 06:04 | 08:16 | 08:33 | 0 | 1846 |  | EXT | Нарушение формы кольцевого шва |  | (c)
78663.221 | 0.891 | 0.699 | -10.489 | -10.681 | -2206 | -2194 | -2195 | 25 | 699 | 7062 |  | LWAN | AXGR | 08:04 | 08:06 | 08:06 | 553 | 22 |  | EXT | Эквивалент потери металла 10%. |  | (c)
78682.782 | 9.072 | 9.047 | -2.158 | -2.183 | 849 | 911 | 932 | 849 | 2148 | 7063 |  | CORR | CIGR | 05:17 | 05:27 | 05:30 | 35 | 165 | 11 | EXT |  | 0.89 | (c)
78683.02 | 9.31 | 9.294 | -1.92 | -1.936 | 1131 | 1303 | 1271 | 820 | 1904 | 7063 |  | CORR | CIGR | 06:02 | 06:30 | 06:25 | 32 | 279 | 10 | EXT |  | 0.89 | (c)
78683.054 | 9.344 | 9.333 | -1.886 | -1.897 | 815 | 924 | 903 | 815 | 1817 | 7063 |  | CORR | GENE | 05:11 | 05:29 | 05:26 | 80 | 176 | 10 | EXT |  | 0.89 | (c)
78684.94 | 0 | -0.03 | -2.13 | -2.16 | 676 | -2165 | 1886 | 0 |  | 7064 | Нарушение формы кольцевого шва | GWAN |  | 01:07 | 05:28 | 04:22 | 0 | 2419 |  | EXT | Нарушение формы кольцевого шва |  | (c)
78684.94 | 0 | -0.062 | -2.13 | -2.192 | -576 | 4 | -201 | 0 |  | 7064 | Нарушение формы кольцевого шва | GWAN |  | 09:45 | 11:18 | 10:45 | 0 | 750 |  | EXT | Нарушение формы кольцевого шва |  | (c)
78686.93 | 1.99 | 1.972 | -0.14 | -0.158 | -2086 | -1869 | -1908 | 145 | 112 | 7064 |  | CORR | CIGR | 05:41 | 06:16 | 06:10 | 46 | 356 | 9 | EXT |  | 0.89 | (c)
78687.184 | 0.114 | 0.059 | -8.836 | -8.891 | -2156 | -2055 | -1962 | 75 | 59 | 7065 |  | CORR | GENE | 05:29 | 05:45 | 05:60 | 126 | 387 | 10 | EXT |  | 0.9 | (c)
78707.135 | 0 | -0.034 | -11.16 | -11.194 | 1175 | -908 | -1972 | 657 |  | 7067 | Нарушение формы кольцевого шва | GWAN |  | 05:55 | 00:19 | 09:27 | 0 | 2629 |  | EXT | Нарушение формы кольцевого шва |  | (c)
78717.631 | 10.496 | 10.486 | -0.664 | -0.674 | 642 | 711 | 709 | 642 | 652 | 7067 |  | CORR | CIGR | 04:29 | 04:40 | 04:40 | 22 | 133 | 10 | EXT |  | 0.89 | (c)
78718.952 | 0.657 | 0.544 | -10.978 | -11.091 | 2126 | -1952 | -2089 | 1843 | 544 | 7068 |  | CORR | GENE | 04:08 | 05:10 | 04:48 | 325 | 492 | 9 | EXT |  | 0.92 | (c)
78721.798 | 3.503 | 3.486 | -8.132 | -8.149 | -2133 | -1956 | -1741 | 1350 | 3486 | 7068 |  | CORR | GENE | 04:41 | 05:09 | 05:44 | 110 | 783 | 14 | EXT | Аномалия находится на упругопластическом изгибе: R=936 D, максимальное растяжение на 6.3 час. | 0.9 | (c)
78729.93 | 0 | -0.032 | -11.21 | -11.242 | 633 | 748 | 768 | 633 | 0 | 7069 | Подгиб кромки со смещением | GWAN |  | 04:01 | 04:20 | 04:23 | 0 | 270 | 23 | EXT | Подгиб кромки со смещением Величина смещения - 3.7 мм. Аномалия находится на упругопластическом изгибе: R=454 D, максимальное растяжение на 6.3 час. |  | (c)
78775.19 | 0 | -0.016 | -11.31 | -11.326 | 1939 | -1921 | -2115 | 0 |  | 7073 | Нарушение формы кольцевого шва | GWAN |  | 02:50 | 04:27 | 03:56 | 0 | 815 |  | EXT | Нарушение формы кольцевого шва Аномалия находится на упругопластическом изгибе: R=577 D, максимальное растяжение на 0.4 час. |  | (c)
78775.19 | 0 | 0 | -11.31 | -11.31 | -1432 | -1154 | -1156 | 799 | 0 | 7073 | Смещение кромок | GWAN |  | 05:46 | 06:31 | 06:31 | 0 | 552 | 18 | EXT | Смещение кромок Вовнутрь Величина смещения - 2.9 мм. Аномалия находится на упругопластическом изгибе: R=577 D, максимальное растяжение на 0.4 час. |  | (c)
78775.19 | 0 | -0.025 | -11.31 | -11.335 | -26 | 302 | 273 | 0 |  | 7073 | Нарушение формы кольцевого шва | GWAN |  | 09:33 | 10:26 | 10:21 | 0 | 598 |  | EXT | Нарушение формы кольцевого шва Аномалия находится на упругопластическом изгибе: R=577 D, максимальное растяжение на 0.4 час. |  | (c)
78778.09 | 2.9 | 2.789 | -8.41 | -8.521 | -2010 | -1996 | -1996 | 221 | 2789 | 7073 |  | CORR | AXGR | 04:13 | 04:15 | 04:15 | 240 | 28 | 9 | EXT | Аномалия находится на упругопластическом изгибе: R=644 D, максимальное растяжение на 0.2 час. | 0.91 | (c)
78786.5 | 0 | -0.024 | -10.675 | -10.699 | 311 | 1560 | 1187 | 167 |  | 7074 | Нарушение формы кольцевого шва | GWAN |  | 00:49 | 04:10 | 03:10 | 0 | 1752 |  | EXT | Нарушение формы кольцевого шва Аномалия находится на упругопластическом изгибе: R=692 D, максимальное растяжение на 0.3 час. |  | (c)
78786.5 | 0 | -0.009 | -10.675 | -10.684 | -2108 | -1750 | -1872 | 123 |  | 7074 | Нарушение формы кольцевого шва | GWAN |  | 06:18 | 07:16 | 06:56 | 0 | 472 |  | EXT | Нарушение формы кольцевого шва Аномалия находится на упругопластическом изгибе: R=692 D, максимальное растяжение на 0.3 час. |  | (c)
78787.36 | 0.86 | 0.846 | -9.815 | -9.829 | 2175 | 2221 | 2217 | 0 | 846 | 7074 |  | LWAN | GENE | 05:50 | 05:57 | 05:56 | 178 | 84 |  | EXT | Эквивалент потери металла 10%. Аномалия находится на упругопластическом изгибе: R=681 D, максимальное растяжение на 0.2 час. |  | (c)
78794.243 | 7.743 | 7.669 | -2.932 | -3.006 | 1795 | 1978 | 2142 | 0 | 2891 | 7074 |  | CORR | GENE | 04:48 | 05:18 | 05:44 | 115 | 695 | 9 | EXT | Аномалия находится на упругопластическом изгибе: R=737 D, максимальное растяжение на 0.1 час. | 0.89 | (c)
78808.54 | 0 | -0.019 | -11.665 | -11.684 | 1010 | 1841 | -1581 | 0 |  | 7076 | Нарушение формы кольцевого шва | GWAN |  | 00:47 | 03:01 | 05:49 | 0 | 3740 |  | EXT | Нарушение формы кольцевого шва |  | (c)
78813.785 | 5.245 | 5.235 | -6.42 | -6.43 | 546 | 595 | 612 | 546 | 5235 | 7076 |  | CORR | CIGR | 11:32 | 11:40 | 11:43 | 22 | 131 | 11 | EXT |  | 0.89 | (c)
78824.592 | 4.387 | 4.338 | -7.213 | -7.262 | 1636 | 1685 | 1693 | 1636 | 4338 | 7077 |  | CORR | GENE | 03:50 | 03:58 | 03:59 | 59 | 114 | 11 | EXT | Аномалия находится на упругопластическом изгибе: R=342 D, максимальное растяжение на 5.9 час. | 0.89 | (c)
78831.805 | 0 | -0.03 | -11.69 | -11.72 | -298 | -93 | 297 | 0 |  | 7078 | Нарушение формы кольцевого шва | GWAN |  | 00:31 | 01:04 | 02:07 | 0 | 1191 |  | EXT | Нарушение формы кольцевого шва Аномалия находится на упругопластическом изгибе: R=382 D, максимальное растяжение на 5.9 час. |  | (c)
78836.923 | 5.118 | 5.075 | -6.572 | -6.615 | 1576 | 1684 | 1900 | 1576 | 5075 | 7078 |  | CORR | GENE | 05:33 | 05:51 | 06:26 | 88 | 648 | 12 | EXT | Аномалия находится на упругопластическом изгибе: R=538 D, максимальное растяжение на 5.8 час. | 0.89 | (c)
78855.033 | 11.538 | 11.521 | -0.112 | -0.129 | -90 | 30 | 3 | 0 | 95 | 7079 |  | CORR | CIGR | 00:45 | 01:05 | 01:01 | 34 | 187 | 13 | EXT |  | 0.89 | (c)
78855.242 | 0.097 | 0.015 | -1.883 | -1.965 | 571 | 1101 | 954 | 571 | 15 | 7080 |  | CORR | GENE | 01:14 | 02:39 | 02:16 | 183 | 766 | 13 | EXT |  | 0.91 | (c)
78855.688 | 0.543 | 0.402 | -1.437 | -1.578 | 377 | 570 | 813 | 377 | 402 | 7080 |  | CORR | GENE | 00:43 | 01:14 | 01:53 | 200 | 872 | 10 | EXT |  | 0.91 | (c)
78855.874 | 0.729 | 0.62 | -1.251 | -1.36 | 518 | 1093 | 907 | 518 | 620 | 7080 |  | CORR | GENE | 01:05 | 02:38 | 02:08 | 167 | 777 | 9 | EXT |  | 0.9 | (c)
78856.023 | 0.878 | 0.864 | -1.102 | -1.116 | 142 | 213 | 215 | 142 | 864 | 7080 |  | CORR | CIGR | 00:05 | 00:16 | 00:17 | 24 | 147 | 10 | EXT |  | 0.89 | (c)
78856.165 | 1.02 | 0.983 | -0.96 | -0.997 | 695 | 853 | 927 | 695 | 907 | 7080 |  | CORR | GENE | 01:34 | 01:59 | 02:11 | 90 | 464 | 14 | EXT |  | 0.89 | (c)
78856.589 | 1.444 | 1.43 | -0.536 | -0.55 | 604 | 678 | 676 | 604 | 491 | 7080 |  | CORR | GENE | 01:19 | 01:31 | 01:31 | 59 | 143 | 9 | EXT |  | 0.89 | (c)
78857.084 | 1.939 | 1.856 | -0.041 | -0.124 | 1314 | 2101 | 1945 | 1314 | 14 | 7080 |  | CORR | GENE | 03:14 | 05:21 | 04:56 | 110 | 1263 | 12 | EXT |  | 0.89 | (c)
78857.125 | 0 | -0.022 | -9.71 | -9.732 | -1041 | -881 | -934 | 827 |  | 7081 | Нарушение формы кольцевого шва | GWAN |  | 03:56 | 04:22 | 04:14 | 0 | 214 |  | INT | Нарушение формы кольцевого шва |  | (c)
78857.228 | 0.103 | 0.079 | -9.607 | -9.631 | -1130 | -878 | -963 | 796 | 79 | 7081 |  | CORR | GENE | 03:42 | 04:23 | 04:09 | 110 | 334 | 9 | EXT |  | 0.89 | (c)
78857.23 | 0.105 | 0.086 | -9.605 | -9.624 | 1670 | 1770 | 1767 | 1670 | 86 | 7081 |  | CORR | CIGR | 11:14 | 11:30 | 11:29 | 37 | 195 | 10 | EXT |  | 0.89 | (c)
78878.22 | 0 | -0.016 | -11.63 | -11.646 | -101 | 11 | 57 | 0 |  | 7083 | Нарушение формы кольцевого шва | GWAN |  | 11:10 | 11:29 | 11:36 | 0 | 317 |  | EXT | Нарушение формы кольцевого шва |  | (c)
78889.85 | 0 | -0.027 | -11.555 | -11.582 | 137 | 2139 | -2128 | 68 |  | 7084 | Нарушение формы кольцевого шва | GWAN |  | 00:24 | 05:48 | 06:19 | 0 | 4392 |  | EXT | Нарушение формы кольцевого шва Аномалия находится на упругопластическом изгибе: R=343 D, максимальное растяжение на 0.2 час. |  | (c)
78901.405 | 0 | -0.025 | -11.64 | -11.665 | -2201 | -1934 | -1636 | 1070 |  | 7085 | Нарушение формы кольцевого шва | GWAN |  | 00:41 | 01:24 | 02:12 | 0 | 1131 |  | EXT | Нарушение формы кольцевого шва Аномалия находится на упругопластическом изгибе: R=664 D, максимальное растяжение на 12 час. |  | (c)
78901.405 | 0 | -0.015 | -11.64 | -11.655 | -608 | 312 | 400 | 0 |  | 7085 | Нарушение формы кольцевого шва | GWAN |  | 04:58 | 07:26 | 07:41 | 0 | 2015 |  | EXT | Нарушение формы кольцевого шва Аномалия находится на упругопластическом изгибе: R=664 D, максимальное растяжение на 12 час. |  | (c)
78913.045 | 0 | -0.009 | -11.285 | -11.294 | -1940 | -1340 | -1550 | 1161 |  | 7086 | Нарушение формы кольцевого шва | GWAN |  | 04:30 | 06:07 | 05:33 | 0 | 779 |  | EXT | Нарушение формы кольцевого шва |  | (c)
78913.045 | 0 | -0.029 | -11.285 | -11.314 | -890 | 434 | -88 | 0 |  | 7086 | Нарушение формы кольцевого шва | GWAN |  | 07:19 | 10:53 | 09:29 | 0 | 1604 |  | EXT | Нарушение формы кольцевого шва |  | (c)
78934.61 | 10.28 | 9.997 | -0.895 | -1.178 | -1570 | -1258 | -1357 | 1145 | 864 | 7087 |  | CORR | GENE | 05:35 | 06:25 | 06:09 | 314 | 425 | 9 | EXT |  | 0.92 | (c)
78934.983 | 10.653 | 10.546 | -0.522 | -0.629 | -1422 | -1291 | -1217 | 1013 | 332 | 7087 |  | CORR | GENE | 05:59 | 06:20 | 06:32 | 297 | 408 | 9 | EXT |  | 0.91 | (c)
78940.964 | 5.459 | 5.394 | -6.021 | -6.086 | 408 | 470 | 450 | 408 | 5055 | 7088 |  | CORR | GENE | 07:36 | 07:46 | 07:43 | 1031 | 83 | 10 | EXT |  | 0.96 | (c)
78946.347 | 10.842 | 10.809 | -0.638 | -0.671 | -13 | 86 | 124 | 0 | 612 | 7088 |  | CORR | GENE | 06:28 | 06:44 | 06:51 | 59 | 275 | 11 | EXT |  | 0.89 | (c)
78946.598 | 11.093 | 11.06 | -0.387 | -0.42 | -83 | 172 | 145 | 0 | 320 | 7088 |  | CORR | GENE | 06:17 | 06:58 | 06:54 | 100 | 458 | 14 | EXT |  | 0.89 | (c)
78959.456 | 0.891 | 0.88 | -10.804 | -10.815 | -1022 | -969 | -954 | 886 | 880 | 7090 |  | CORR | CIGR | 04:18 | 04:27 | 04:29 | 25 | 137 | 9 | EXT |  | 0.89 | (c)
78959.968 | 1.403 | 1.388 | -10.292 | -10.307 | -69 | -16 | 7 | 0 | 1388 | 7090 |  | CORR | CIGR | 06:52 | 07:01 | 07:05 | 30 | 152 | 14 | EXT |  | 0.89 | (c)
78965.523 | 6.958 | 6.928 | -4.737 | -4.767 | -232 | -161 | -130 | 27 | 4717 | 7090 |  | CORR | GENE | 06:26 | 06:37 | 06:42 | 50 | 205 | 8 | EXT |  | 0.89 | (c)
78970.94 | 0.68 | 0.53 | -10.62 | -10.77 | -484 | -459 | -464 | 444 | 530 | 7091 |  | CORR | AXGR | 03:60 | 04:04 | 04:03 | 222 | 40 | 8 | EXT | Аномалия находится на упругопластическом изгибе: R=774 D, максимальное растяжение на 12 час. | 0.9 | (c)
78982.112 | 0.552 | 0.333 | -10.418 | -10.637 | 84 | 112 | 109 | 84 | 333 | 7092 |  | CORR | GENE | 03:04 | 03:09 | 03:08 | 350 | 50 | 9 | EXT | Аномалия находится на упругопластическом изгибе: R=345 D, максимальное растяжение на 12 час. | 0.92 | (c)
78992.53 | 0 | -0.063 | -11.62 | -11.683 | 455 | 629 | 646 | 455 |  | 7093 | Нарушение формы кольцевого шва | GWAN |  | 01:18 | 01:46 | 01:49 | 0 | 383 |  | EXT | Нарушение формы кольцевого шва Аномалия находится на упругопластическом изгибе: R=488 D, максимальное растяжение на 0.2 час. |  | (c)
78992.53 | 0 | -0.016 | -11.62 | -11.636 | -2019 | -1706 | -1680 | 1340 |  | 7093 | Нарушение формы кольцевого шва | GWAN |  | 06:39 | 07:29 | 07:34 | 0 | 679 |  | EXT | Нарушение формы кольцевого шва Аномалия находится на упругопластическом изгибе: R=488 D, максимальное растяжение на 0.2 час. |  | (c)
78999.957 | 7.427 | 7.361 | -4.193 | -4.259 | 1583 | 1711 | 1703 | 1583 | 3908 | 7093 |  | CORR | GENE | 04:20 | 04:41 | 04:40 | 351 | 240 | 11 | EXT | Аномалия находится на упругопластическом изгибе: R=924 D, максимальное растяжение на 5.8 час. | 0.93 | (c)
79004.15 | 0 | -0.052 | -11.58 | -11.632 | 267 | 572 | 445 | 267 |  | 7094 | Нарушение формы кольцевого шва | GWAN |  | 11:21 | 00:10 | 11:49 | 0 | 356 |  | EXT | Нарушение формы кольцевого шва Аномалия находится на упругопластическом изгибе: R=507 D, максимальное растяжение на 5.9 час. |  | (c)
79004.15 | 0 | -0.025 | -11.58 | -11.605 | 849 | 1103 | 1522 | 849 |  | 7094 | Нарушение формы кольцевого шва | GWAN |  | 00:55 | 01:36 | 02:43 | 0 | 1347 |  | EXT | Нарушение формы кольцевого шва Аномалия находится на упругопластическом изгибе: R=507 D, максимальное растяжение на 5.9 час. |  | (c)
79004.15 | 0 | -0.025 | -11.58 | -11.605 | -1660 | -1288 | -762 | 0 |  | 7094 | Нарушение формы кольцевого шва | GWAN |  | 06:10 | 07:10 | 08:35 | 0 | 1795 |  | EXT | Нарушение формы кольцевого шва Аномалия находится на упругопластическом изгибе: R=507 D, максимальное растяжение на 5.9 час. |  | (c)
79027.22 | 0 | -0.022 | -10.975 | -10.997 | 1461 | 1994 | 1870 | 1461 |  | 7096 | Нарушение формы кольцевого шва | GWAN |  | 07:42 | 09:08 | 08:48 | 0 | 817 |  | EXT | Нарушение формы кольцевого шва |  | (c)
79027.22 | 0 | -0.024 | -10.975 | -10.999 | -1694 | -1416 | -1252 | 809 |  | 7096 | Нарушение формы кольцевого шва | GWAN |  | 11:13 | 11:58 | 12:24 | 0 | 886 |  | EXT | Нарушение формы кольцевого шва |  | (c)
79030.518 | 3.298 | 3.194 | -7.677 | -7.781 | 47 | 181 | 139 | 47 | 3194 | 7096 |  | CORR | GENE | 03:54 | 04:15 | 04:09 | 1191 | 184 | 9 | EXT |  | 0.95 | (c)
79049.77 | 0 | -0.022 | -11.365 | -11.387 | 1344 | 1696 | -1762 | 407 |  | 7098 | Нарушение формы кольцевого шва | GWAN |  | 00:13 | 01:10 | 03:51 | 0 | 2710 |  | EXT | Нарушение формы кольцевого шва |  | (c)
79083.875 | 0 | -0.026 | -11.47 | -11.496 | -1599 | -1252 | -1050 | 502 |  | 7101 | Нарушение формы кольцевого шва | GWAN |  | 00:15 | 01:11 | 01:43 | 0 | 1097 |  | EXT | Нарушение формы кольцевого шва |  | (c)
79190.46 | 4.635 | 4.582 | -6.885 | -6.938 | -1142 | -1116 | -1118 | 1093 | 4582 | 7110а |  | CORR | GENE | 03:10 | 03:14 | 03:14 | 129 | 49 | 12 | EXT |  | 0.9 | (c)
79233.231 | 1.556 | 1.531 | -10.064 | -10.089 | 1381 | 1455 | 1476 | 1381 | 1531 | 7114 |  | CORR | GENE | 06:30 | 06:42 | 06:45 | 85 | 191 | 13 | EXT |  | 0.89 | (c)
79235.954 | 4.279 | 3.957 | -7.341 | -7.663 | 1449 | 1541 | 1608 | 1449 | 3957 | 7114 |  | CORR | GENE | 06:41 | 06:56 | 07:06 | 594 | 318 | 13 | EXT |  | 0.96 | (c)
79237.071 | 5.396 | 5.387 | -6.224 | -6.233 | 1483 | 1530 | 1538 | 1483 | 5387 | 7114 |  | CORR | CIGR | 06:46 | 06:54 | 06:55 | 21 | 111 | 10 | EXT |  | 0.89 | (c)
79257.919 | 2.959 | 2.374 | -8.471 | -9.056 | -265 | -227 | 37 | 0 | 2374 | 7116 |  | GOUG | GENE | 08:30 | 08:36 | 09:18 | 1501 | 606 | 9 | EXT | Зона задиров. |  | (c)
79258.757 | 3.797 | 3.778 | -7.633 | -7.652 | -460 | -364 | -366 | 272 | 3778 | 7116 |  | CORR | CIGR | 07:58 | 08:14 | 08:13 | 49 | 188 | 13 | EXT |  | 0.89 | (c)
79259.965 | 5.005 | 4.513 | -6.425 | -6.917 | -336 | -224 | -96 | 0 | 4513 | 7116 |  | GOUG | GENE | 08:18 | 08:36 | 08:57 | 1165 | 480 | 8 | EXT | Зона задиров. |  | (c)
79261.238 | 6.278 | 6.267 | -5.152 | -5.163 | -2112 | -1993 | -2009 | 1907 | 5140 | 7116 |  | CORR | CIGR | 03:32 | 03:51 | 03:48 | 23 | 205 | 11 | EXT |  | 0.89 | (c)
79261.453 | 6.493 | 6.437 | -4.937 | -4.993 | -550 | -261 | -226 | 0 | 2504 | 7116 |  | GOUG | GENE | 07:44 | 08:30 | 08:36 | 2489 | 650 | 9 | EXT | Зона задиров. |  | (c)
79265.566 | 10.606 | 10.575 | -0.824 | -0.855 | -443 | -378 | -296 | 148 | 813 | 7116 |  | CORR | CIGR | 08:01 | 08:11 | 08:25 | 42 | 296 | 11 | EXT |  | 0.89 | (c)
79268.536 | 2.146 | 2.121 | -9.534 | -9.559 | 1028 | 1134 | 1127 | 1028 | 2121 | 7117 |  | CORR | GENE | 07:23 | 07:40 | 07:39 | 57 | 198 | 13 | EXT |  | 0.89 | (c)
79268.833 | 2.443 | 2.402 | -9.237 | -9.278 | 1431 | 1491 | 1546 | 1431 | 2402 | 7117 |  | CORR | GENE | 08:27 | 08:37 | 08:46 | 69 | 231 | 12 | EXT |  | 0.89 | (c)
79338.777 | 2.462 | 1.854 | -9.018 | -9.626 | -181 | -55 | -77 | 0 | 1854 | 7123 |  | CORR | GENE | 07:57 | 08:18 | 08:14 | 1117 | 209 | 10 | EXT | Аномалия находится на упругопластическом изгибе: R=464 D, максимальное растяжение на 7.8 час. | 0.96 | (c)
79342.048 | 5.733 | 5.679 | -5.747 | -5.801 | -588 | -388 | -378 | 168 | 5679 | 7123 |  | CORR | GENE | 06:52 | 07:24 | 07:26 | 93 | 420 | 13 | EXT | Аномалия находится на упругопластическом изгибе: R=480 D, максимальное растяжение на 8 час. | 0.89 | (c)
79342.445 | 6.13 | 4.617 | -5.35 | -6.863 | -1406 | -1037 | -1159 | 911 | 4430 | 7123 |  | CORR | GENE | 04:40 | 05:39 | 05:20 | 2433 | 496 | 11 | EXT | Аномалия находится на упругопластическом изгибе: R=479 D, максимальное растяжение на 8 час. | 0.98 | (c)
79342.713 | 6.398 | 6.054 | -5.082 | -5.426 | -302 | -250 | -211 | 120 | 4627 | 7123 |  | CORR | GENE | 07:38 | 07:46 | 07:53 | 799 | 182 | 10 | EXT | Аномалия находится на упругопластическом изгибе: R=478 D, максимальное растяжение на 8 час. | 0.95 | (c)
79342.846 | 6.531 | 6.471 | -4.949 | -5.009 | -861 | -730 | -621 | 381 | 4923 | 7123 |  | CORR | GENE | 06:08 | 06:29 | 06:46 | 86 | 481 | 9 | EXT | Аномалия находится на упругопластическом изгибе: R=478 D, максимальное растяжение на 8.1 час. | 0.89 | (c)
79343.214 | 6.899 | 6.859 | -4.581 | -4.621 | -854 | -339 | -485 | 116 | 4533 | 7123 |  | CORR | GENE | 06:09 | 07:32 | 07:08 | 88 | 738 | 13 | EXT | Аномалия находится на упругопластическом изгибе: R=478 D, максимальное растяжение на 8.1 час. | 0.89 | (c)
79344.277 | 7.962 | 7.925 | -3.518 | -3.555 | -1382 | -1201 | -1246 | 1111 | 3476 | 7123 |  | CORR | GENE | 04:44 | 05:13 | 05:06 | 79 | 271 | 9 | EXT | Аномалия находится на упругопластическом изгибе: R=484 D, максимальное растяжение на 8.2 час. | 0.89 | (c)
79345.156 | 8.841 | 8.599 | -2.639 | -2.881 | 1928 | 2059 | 2181 | 1928 | 2604 | 7123 |  | CORR | GENE | 01:38 | 01:59 | 02:19 | 277 | 507 | 9 | EXT | Аномалия находится на упругопластическом изгибе: R=491 D, максимальное растяжение на 8.2 час. | 0.91 | (c)
79345.332 | 9.017 | 9.002 | -2.463 | -2.478 | -473 | -409 | -398 | 324 | 2446 | 7123 |  | CORR | CIGR | 07:10 | 07:21 | 07:22 | 32 | 149 | 10 | EXT | Аномалия находится на упругопластическом изгибе: R=496 D, максимальное растяжение на 8.2 час. | 0.89 | (c)
79345.442 | 9.127 | 9.102 | -2.353 | -2.378 | -72 | 15 | 23 | 0 | 2340 | 7123 |  | CORR | CIGR | 08:15 | 08:29 | 08:30 | 38 | 189 | 12 | EXT | Аномалия находится на упругопластическом изгибе: R=496 D, максимальное растяжение на 8.2 час. | 0.89 | (c)
79345.675 | 9.36 | 9.349 | -2.12 | -2.131 | 2009 | 2113 | -2216 | 1980 | 2008 | 7123 |  | CORR | GENE | 01:51 | 02:08 | 02:29 | 123 | 472 | 13 | EXT | Аномалия находится на упругопластическом изгибе: R=503 D, максимальное растяжение на 8.2 час. | 0.9 | (c)
79345.76 | 9.445 | 9.422 | -2.035 | -2.058 | -545 | -471 | -456 | 367 | 2020 | 7123 |  | CORR | CIGR | 06:59 | 07:11 | 07:13 | 38 | 178 | 11 | EXT | Аномалия находится на упругопластическом изгибе: R=509 D, максимальное растяжение на 8.1 час. | 0.89 | (c)
79346.253 | 9.938 | 9.919 | -1.542 | -1.561 | -185 | -42 | -71 | 0 | 1514 | 7123 |  | CORR | CIGR | 07:57 | 08:20 | 08:15 | 47 | 228 | 9 | EXT | Аномалия находится на упругопластическом изгибе: R=524 D, максимальное растяжение на 8.1 час. | 0.89 | (c)
79346.991 | 10.676 | 10.594 | -0.804 | -0.886 | -430 | -360 | -288 | 146 | 790 | 7123 |  | CORR | GENE | 07:17 | 07:28 | 07:40 | 96 | 284 | 10 | EXT | Аномалия находится на упругопластическом изгибе: R=536 D, максимальное растяжение на 8.1 час. | 0.89 | (c)
79347.247 | 10.932 | 10.902 | -0.548 | -0.578 | -416 | -231 | -260 | 104 | 233 | 7123 |  | CORR | GENE | 07:20 | 07:49 | 07:45 | 345 | 312 | 10 | EXT | Аномалия находится на упругопластическом изгибе: R=543 D, максимальное растяжение на 8 час. | 0.92 | (c)
79347.787 | 11.472 | 11.347 | -0.008 | -0.133 | -275 | -267 | -258 | 241 | 3 | 7123 |  | CORR | AXGR | 07:42 | 07:44 | 07:45 | 130 | 34 | 17 | EXT | Аномалия находится на упругопластическом изгибе: R=569 D, максимальное растяжение на 7.9 час. | 0.9 | (c)
79347.789 | 11.474 | 11.298 | -0.006 | -0.182 | -439 | -385 | -404 | 370 | 5 | 7123 |  | CORR | GENE | 07:16 | 07:25 | 07:21 | 177 | 68 | 9 | EXT | Аномалия находится на упругопластическом изгибе: R=569 D, максимальное растяжение на 7.9 час. | 0.9 | (c)
79347.795 | 0 | -0.011 | -4.485 | -4.496 | -472 | 1124 | 460 | 472 |  | 7124а | Нарушение формы кольцевого шва | GWAN |  | 11:46 | 04:04 | 14:17 | 0 | 1865 |  | EXT | Нарушение формы кольцевого шва Аномалия находится на упругопластическом изгибе: R=569 D, максимальное растяжение на 7.9 час. |  | (c)
79347.795 | 0 | -0.003 | -4.485 | -4.488 | 1531 | 1996 | 1855 | 1531 |  | 7124а | Нарушение формы кольцевого шва | GWAN |  | 05:10 | 06:25 | 06:02 | 0 | 648 |  | EXT | Нарушение формы кольцевого шва Аномалия находится на упругопластическом изгибе: R=569 D, максимальное растяжение на 7.9 час. |  | (c)
79347.795 | 0 | -0.02 | -4.485 | -4.505 | -1582 | -1454 | -1454 | 1327 | 0 | 7124а | Подгиб кромки со смещением | GWAN |  | 08:47 | 09:08 | 09:08 | 0 | 255 | 23 | EXT | Подгиб кромки со смещением Величина смещения - 3.6 мм. Аномалия находится на упругопластическом изгибе: R=569 D, максимальное растяжение на 7.9 час. |  | (c)
79347.799 | 0.004 | 0.004 | -4.481 | -4.481 | -1990 | -1975 | -1971 | 1951 | 4 | 7124а |  | CORR | AXGR | 07:41 | 07:44 | 07:44 | 199 | 38 | 14 | EXT | Аномалия находится на упругопластическом изгибе: R=569 D, максимальное растяжение на 7.9 час. | 0.91 | (c)
79348.222 | 0.427 | 0.044 | -4.058 | -4.441 | 2226 | -2184 | -2156 | 2078 | 44 | 7124а |  | CORR | GENE | 07:02 | 07:10 | 07:14 | 880 | 158 | 15 | EXT | Аномалия находится на упругопластическом изгибе: R=580 D, максимальное растяжение на 7.9 час. | 1 | (c)
79349.835 | 2.04 | 2.008 | -2.445 | -2.477 | 96 | 349 | 337 | 96 | 2008 | 7124а |  | CORR | GENE | 01:18 | 01:59 | 01:57 | 103 | 482 | 12 | EXT | Аномалия находится на упругопластическом изгибе: R=658 D, максимальное растяжение на 7.4 час. | 0.89 | (c)
79350.927 | 3.132 | 2.909 | -1.353 | -1.576 | 309 | 560 | 507 | 309 | 1178 | 7124а |  | CORR | GENE | 01:52 | 02:33 | 02:24 | 398 | 395 | 9 | EXT | Аномалия находится на упругопластическом изгибе: R=686 D, максимальное растяжение на 7.1 час. | 0.92 | (c)
79351.269 | 3.474 | 3.457 | -1.011 | -1.028 | -2083 | -1990 | -1953 | 1822 | 995 | 7124а |  | CORR | CIGR | 07:26 | 07:41 | 07:47 | 33 | 261 | 13 | EXT | Аномалия находится на упругопластическом изгибе: R=688 D, максимальное растяжение на 6.9 час. | 0.89 | (c)
79355.29 | 0.74 | 0.724 | -4.16 | -4.176 | 193 | 322 | 314 | 193 | 724 | 7124в |  | CORR | CIGR | 11:24 | 11:45 | 11:44 | 34 | 242 | 13 | EXT | Аномалия находится на упругопластическом изгибе: R=606 D, максимальное растяжение на 5.8 час. | 0.89 | (c)
79355.59 | 1.04 | 1.012 | -3.86 | -3.888 | -479 | -64 | -59 | 0 | 1012 | 7124в |  | CORR | GENE | 09:36 | 10:43 | 10:43 | 134 | 840 | 14 | EXT | Аномалия находится на упругопластическом изгибе: R=598 D, максимальное растяжение на 5.8 час. | 0.9 | (c)
79355.81 | 1.26 | 1.209 | -3.64 | -3.691 | 312 | 440 | 444 | 312 | 1209 | 7124в |  | CORR | GENE | 11:43 | 00:04 | 12:04 | 75 | 264 | 13 | EXT | Аномалия находится на упругопластическом изгибе: R=590 D, максимальное растяжение на 5.8 час. | 0.89 | (c)
79356.838 | 2.288 | 2.261 | -2.612 | -2.639 | 461 | 579 | 604 | 461 | 2261 | 7124в |  | CORR | GENE | 00:07 | 00:26 | 00:30 | 67 | 284 | 9 | EXT | Аномалия находится на упругопластическом изгибе: R=556 D, максимальное растяжение на 5.7 час. | 0.89 | (c)
79370.015 | 10.565 | 10.509 | -0.44 | -0.496 | 1515 | 1727 | 1675 | 1515 | 424 | 7125а |  | CORR | GENE | 09:40 | 10:14 | 10:06 | 72 | 320 | 12 | EXT | Аномалия находится на упругопластическом изгибе: R=669 D, максимальное растяжение на 5.2 час. | 0.89 | (c)
79413.86 | 0 | -0.049 | -8.595 | -8.644 | -37 | 190 | 142 | 0 |  | 7130а | Нарушение формы кольцевого шва | GWAN |  | 00:51 | 01:27 | 01:20 | 0 | 358 |  | EXT | Нарушение формы кольцевого шва |  | (c)
79413.86 | 0 | -0.037 | -8.595 | -8.632 | 885 | 1006 | 1082 | 885 |  | 7130а | Нарушение формы кольцевого шва | GWAN |  | 03:20 | 03:39 | 03:51 | 0 | 393 |  | EXT | Нарушение формы кольцевого шва |  | (c)
79413.86 | 0 | -0.044 | -8.595 | -8.639 | -1250 | -1081 | -1059 | 869 |  | 7130а | Нарушение формы кольцевого шва | GWAN |  | 09:35 | 10:02 | 10:06 | 0 | 380 |  | EXT | Нарушение формы кольцевого шва |  | (c)
79413.86 | 0 | -0.047 | -8.595 | -8.642 | -847 | -587 | -447 | 47 |  | 7130а | Нарушение формы кольцевого шва | GWAN |  | 10:40 | 11:22 | 11:44 | 0 | 800 |  | EXT | Нарушение формы кольцевого шва |  | (c)
79418.698 | 4.838 | 4.78 | -3.757 | -3.815 | -2151 | -2137 | -2138 | 79 | 3612 | 7130а |  | SCC | AXGR | 07:09 | 07:12 | 07:12 | 203 | 27 | 15 | EXT | Аномалия находится в зоне сварного шва. | 1 | (b)
79421.109 | 7.249 | 6.101 | -1.346 | -2.494 | -2225 | -2196 | -2175 | 5 | 645 | 7130а |  | SCC | GENE | 06:58 | 07:02 | 07:06 | 1849 | 100 | 23 | EXT | Аномалия находится в зоне сварного шва. | 1 | (b)
79421.109 | 7.249 | 6.137 | -1.346 | -2.458 | -2220 | -2196 | -2172 | 11 | 118 | 7130а |  | CORR | GENE | 06:58 | 07:02 | 07:06 | 2340 | 95 | 10 | EXT |  | 0.97 | (c)
79422.023 | 8.163 | 7.986 | -0.432 | -0.609 | -2222 | -2193 | -2191 | 9 | 94 | 7130а |  | SCC | GENE | 06:58 | 07:03 | 07:03 | 515 | 61 | 25 | EXT | Аномалия находится в зоне сварного шва. | 1 | (b)
79452.58 | 4.4 | 4.389 | -7.26 | -7.271 | -928 | -876 | -868 | 807 | 4389 | 7133 |  | CORR | CIGR | 08:22 | 08:30 | 08:32 | 22 | 121 | 11 | EXT |  | 0.89 | (c)
79482.31 | 10.815 | 10.747 | -0.67 | -0.738 | 1676 | 1943 | 1981 | 1676 | 651 | 7135 |  | CORR | GENE | 06:08 | 06:52 | 06:58 | 87 | 610 | 9 | EXT |  | 0.89 | (c)
79484.922 | 1.942 | 1.275 | -8.798 | -9.465 | -1862 | -1741 | -1757 | 1653 | 1275 | 7136 |  | CORR | GENE | 06:10 | 06:29 | 06:27 | 1128 | 209 | 12 | EXT |  | 0.98 | (c)
79505.509 | 0.474 | 0.447 | -10.521 | -10.548 | 1401 | 1468 | 1502 | 628 | 447 | 7138 |  | CORR | GENE | 05:57 | 06:08 | 06:13 | 48 | 202 | 13 | EXT |  | 0.89 | (c)
79516.03 | 0 | -0.021 | -10.525 | -10.546 | -817 | -649 | -647 | 477 |  | 7139 | Нарушение формы кольцевого шва | GWAN |  | 00:42 | 01:09 | 01:10 | 0 | 340 |  | EXT | Нарушение формы кольцевого шва |  | (c)
79516.03 | 0 | -0.021 | -10.525 | -10.546 | -96 | 160 | 469 | 0 |  | 7139 | Нарушение формы кольцевого шва | GWAN |  | 02:39 | 03:20 | 04:10 | 0 | 1130 |  | EXT | Нарушение формы кольцевого шва |  | (c)
79516.03 | 0 | -0.022 | -10.525 | -10.547 | 1289 | -1979 | 2222 | 0 |  | 7139 | Нарушение формы кольцевого шва | GWAN |  | 06:22 | 09:35 | 08:53 | 0 | 1867 |  | EXT | Нарушение формы кольцевого шва |  | (c)
79526.555 | 0 | -0.021 | -10.63 | -10.651 | 265 | 458 | 509 | 265 |  | 7140а | Нарушение формы кольцевого шва | GWAN |  | 02:29 | 03:01 | 03:09 | 0 | 489 |  | EXT | Нарушение формы кольцевого шва |  | (c)
79526.555 | 0 | -0.022 | -10.63 | -10.652 | 995 | 1239 | 1652 | 0 |  | 7140а | Нарушение формы кольцевого шва | GWAN |  | 04:27 | 05:07 | 06:13 | 0 | 1314 |  | EXT | Нарушение формы кольцевого шва |  | (c)
79526.555 | 0 | -0.027 | -10.63 | -10.657 | -1968 | -1124 | -1306 | 263 |  | 7140а | Нарушение формы кольцевого шва | GWAN |  | 08:29 | 10:45 | 10:16 | 0 | 1323 |  | EXT | Нарушение формы кольцевого шва |  | (c)
79526.587 | 0.032 | 0.005 | -10.598 | -10.625 | 1259 | 1274 | 1286 | 918 | 5 | 7140а |  | CORR | GENE | 05:10 | 05:12 | 05:14 | 204 | 54 | 15 | EXT |  | 0.92 | (c)
79556.892 | 7.207 | 7.184 | -4.438 | -4.461 | 1207 | 1379 | 1412 | 1207 | 4420 | 7142а |  | CORR | CIGR | 03:22 | 03:50 | 03:55 | 41 | 409 | 11 | EXT |  | 0.89 | (c)
79633.88 | 3.95 | 3.369 | -7.425 | -8.006 | 1150 | 1201 | 1191 | 1150 | 3369 | 7149 |  | ARTD | GENE | 08:24 | 08:32 | 08:31 | 751 | 81 |  | EXT | Наплавка/вышлифовка 10%. |  | (c)
79641.305 | 0 | -0.024 | -10.94 | -10.964 | -1027 | -789 | -805 | 583 | 0 | 7150 | Подгиб кромки со смещением | GWAN |  | 06:59 | 07:37 | 07:35 | 0 | 444 | 30 | EXT | Подгиб кромки со смещением Величина смещения - 4.7 мм. |  | (c)
79641.305 | 0 | -0.023 | -10.94 | -10.963 | -323 | 132 | 655 | 0 |  | 7150 | Нарушение формы кольцевого шва | GWAN |  | 08:52 | 10:06 | 11:30 | 0 | 1957 |  | EXT | Нарушение формы кольцевого шва |  | (c)
79652.245 | 0 | -0.004 | -11.15 | -11.154 | 1606 | 1962 | 1844 | 148 |  | 7151 | Нарушение формы кольцевого шва | GWAN |  | 06:04 | 07:01 | 06:42 | 0 | 476 |  | EXT | Нарушение формы кольцевого шва |  | (c)
79652.245 | 0 | -0.015 | -11.15 | -11.165 | -2159 | -2044 | -1799 | 72 |  | 7151 | Нарушение формы кольцевого шва | GWAN |  | 07:56 | 08:15 | 08:54 | 0 | 719 |  | EXT | Нарушение формы кольцевого шва |  | (c)
79695.875 | 0 | -0.043 | -11.65 | -11.693 | -415 | 113 | 349 | 415 |  | 7156 | Нарушение формы кольцевого шва | GWAN |  | 11:13 | 00:39 | 13:17 | 0 | 1526 |  | EXT | Нарушение формы кольцевого шва |  | (c)
79695.875 | 0 | -0.015 | -11.65 | -11.665 | 2196 | -1955 | -1573 | 880 |  | 7156 | Нарушение формы кольцевого шва | GWAN |  | 06:15 | 07:05 | 08:06 | 0 | 1385 |  | EXT | Нарушение формы кольцевого шва |  | (c)
79700.502 | 4.627 | 4.607 | -7.023 | -7.043 | 686 | 1077 | 960 | 686 | 4607 | 7156 |  | CORR | GENE | 02:11 | 03:14 | 02:55 | 235 | 548 | 18 | EXT |  | 0.93 | (c)
79707.525 | 0 | -0.029 | -11.395 | -11.424 | -1710 | -1015 | -1163 | 615 |  | 7157 | Нарушение формы кольцевого шва | GWAN |  | 01:35 | 03:27 | 03:03 | 0 | 1095 |  | EXT | Нарушение формы кольцевого шва |  | (c)
79707.525 | 0 | -0.02 | -11.395 | -11.415 | -56 | 731 | 1246 | 0 |  | 7157 | Нарушение формы кольцевого шва | GWAN |  | 06:02 | 08:09 | 09:32 | 0 | 2604 |  | EXT | Нарушение формы кольцевого шва |  | (c)
79818.995 | 7.83 | 7.714 | -1.295 | -1.411 | -1966 | -1952 | -1948 | 1930 | 1202 | 7166б |  | ARTD | AXGR | 07:07 | 07:09 | 07:10 | 209 | 37 |  | EXT | Эквивалент потери металла 15%. |  | (c)
79819.98 | 8.815 | 8.804 | -0.31 | -0.321 | 709 | 772 | 863 | 709 | 299 | 7166б |  | CORR | CIGR | 02:18 | 02:29 | 02:43 | 22 | 308 | 13 | EXT |  | 0.89 | (c)
79820.067 | 8.902 | 8.892 | -0.223 | -0.233 | 731 | 802 | 827 | 731 | 204 | 7166б |  | CORR | CIGR | 02:22 | 02:33 | 02:38 | 29 | 193 | 12 | EXT |  | 0.89 | (c)
79820.111 | 8.946 | 8.923 | -0.179 | -0.202 | 1502 | 1565 | 1623 | 1502 | 165 | 7166б |  | CORR | CIGR | 04:26 | 04:37 | 04:46 | 37 | 241 | 10 | EXT |  | 0.89 | (c)
79820.221 | 9.056 | 9.048 | -0.069 | -0.077 | 1265 | 1330 | 1368 | 1265 | 41 | 7166б |  | CORR | CIGR | 03:48 | 03:59 | 04:05 | 36 | 206 | 14 | EXT |  | 0.89 | (c)
79862.135 | 7.08 | 6.995 | -4.585 | -4.67 | 1609 | 1824 | 1813 | 1609 | 4511 | 7170 |  | CORR | GENE | 04:29 | 05:04 | 05:02 | 159 | 407 | 9 | EXT |  | 0.9 | (c)
79864.42 | 9.365 | 9.147 | -2.3 | -2.518 | 1250 | 1734 | 1564 | 1250 | 1885 | 7170 |  | CORR | GENE | 03:32 | 04:50 | 04:22 | 633 | 628 | 9 | EXT |  | 0.94 | (c)
79865.291 | 10.236 | 10.192 | -1.429 | -1.473 | 1516 | 1608 | 1605 | 1516 | 1400 | 7170 |  | CORR | GENE | 04:14 | 04:29 | 04:29 | 73 | 179 | 12 | EXT |  | 0.89 | (c)
79866.92 | 0.2 | 0.184 | -11.41 | -11.426 | -2113 | -2027 | -1966 | 1818 | 184 | 7171 |  | CORR | CIGR | 03:45 | 03:59 | 04:08 | 30 | 296 | 10 | EXT |  | 0.89 | (c)
79878.235 | 11.515 | 11.145 | -0.095 | -0.465 | -893 | -877 | -839 | 785 | 28 | 7171 |  | CORR | GENE | 07:02 | 07:04 | 07:10 | 437 | 108 | 11 | EXT |  | 0.94 | (c)
79878.33 | 0 | -0.021 | -9.495 | -9.516 | -1948 | -1688 | -1475 | 1003 |  | 7172 | Нарушение формы кольцевого шва | GWAN |  | 00:44 | 01:25 | 01:60 | 0 | 944 |  | EXT | Нарушение формы кольцевого шва |  | (c)
79878.33 | 0 | -0.017 | -9.495 | -9.512 | -908 | -103 | 738 | 0 |  | 7172 | Нарушение формы кольцевого шва | GWAN |  | 03:31 | 05:41 | 07:57 | 0 | 3292 |  | EXT | Нарушение формы кольцевого шва |  | (c)
79883.608 | 5.278 | 5.262 | -4.217 | -4.233 | -1040 | -958 | -962 | 884 | 4206 | 7172 |  | CORR | CIGR | 03:10 | 03:23 | 03:23 | 27 | 156 | 12 | EXT |  | 0.89 | (c)
79905.105 | 6.375 | 6.317 | -4.355 | -4.413 | -655 | -160 | -131 | 0 | 4289 | 7174а |  | CORR | GENE | 06:37 | 07:57 | 08:01 | 124 | 1047 | 9 | EXT |  | 0.89 | (c)
79909.46 | 0 | -0.025 | -10.825 | -10.85 | -1373 | -1194 | -953 | 533 |  | 7175а | Нарушение формы кольцевого шва | GWAN |  | 08:14 | 08:43 | 09:22 | 0 | 841 |  | EXT | Нарушение формы кольцевого шва |  | (c)
79909.46 | 0 | -0.027 | -10.825 | -10.852 | -81 | 13 | 212 | 0 |  | 7175а | Нарушение формы кольцевого шва | GWAN |  | 11:43 | 11:58 | 12:30 | 0 | 587 |  | EXT | Нарушение формы кольцевого шва |  | (c)
79913.979 | 4.519 | 4.481 | -6.306 | -6.344 | 1974 | 2196 | 2117 | 1974 | 4481 | 7175а |  | CORR | GENE | 05:15 | 05:50 | 05:38 | 109 | 286 | 11 | EXT |  | 0.89 | (c)
79920.285 | 0 | -0.019 | -10.33 | -10.349 | -384 | 297 | 528 | 0 |  | 7176а | Нарушение формы кольцевого шва | GWAN |  | 07:58 | 09:48 | 10:26 | 0 | 1824 |  | EXT | Нарушение формы кольцевого шва |  | (c)
79928.614 | 8.329 | 8.141 | -2.001 | -2.189 | -689 | -599 | -624 | 559 | 1854 | 7176а |  | CORR | GENE | 07:09 | 07:24 | 07:20 | 335 | 130 | 9 | EXT |  | 0.92 | (c)
79940.181 | 8.061 | 7.544 | -2.004 | -2.521 | 1361 | 1408 | 1478 | 1361 | 1925 | 7177а |  | CORR | GENE | 07:20 | 07:27 | 07:39 | 596 | 234 | 13 | EXT |  | 0.96 | (c)
79940.935 | 8.815 | 8.739 | -1.25 | -1.326 | 995 | 1228 | 1217 | 995 | 1185 | 7177а |  | CORR | GENE | 06:20 | 06:58 | 06:56 | 141 | 446 | 14 | EXT |  | 0.9 | (c)
79941.9 | 9.78 | 9.769 | -0.285 | -0.296 | 1324 | 1403 | 1403 | 1324 | 272 | 7177а |  | CORR | CIGR | 07:14 | 07:26 | 07:26 | 24 | 159 | 14 | EXT |  | 0.89 | (c)
79947.767 | 5.582 | 5.568 | -5.863 | -5.877 | 1811 | 1938 | 1934 | 1811 | 5568 | 7177б |  | CORR | CIGR | 03:40 | 04:01 | 04:00 | 43 | 245 | 9 | EXT |  | 0.89 | (c)
79953.63 | 0 | -0.011 | -10.01 | -10.021 | -960 | -341 | -145 | 0 |  | 7178а | Нарушение формы кольцевого шва | GWAN |  | 04:58 | 06:38 | 07:09 | 0 | 1629 |  | EXT | Нарушение формы кольцевого шва |  | (c)
80010.4 | 0 | -0.027 | -10.365 | -10.392 | 1079 | -2042 | 2063 | 0 |  | 7184а | Нарушение формы кольцевого шва | GWAN |  | 05:09 | 08:45 | 07:48 | 0 | 1969 |  | EXT | Нарушение формы кольцевого шва |  | (c)
80012.421 | 2.021 | 2.001 | -8.344 | -8.364 | 2028 | 2158 | 2175 | 0 | 2001 | 7184а |  | CORR | CIGR | 07:42 | 08:03 | 08:06 | 55 | 293 | 11 | EXT |  | 0.89 | (c)
80025.852 | 1.192 | 1.128 | -6.868 | -6.932 | -1079 | -787 | -864 | 649 | 1128 | 7186 |  | CORR | GENE | 06:33 | 07:21 | 07:08 | 388 | 430 | 9 | EXT |  | 0.92 | (c)
80029.718 | 5.058 | 5.026 | -3.002 | -3.034 | -1890 | -1714 | -1753 | 340 | 2982 | 7186 |  | CORR | GENE | 04:22 | 04:51 | 04:45 | 52 | 274 | 9 | EXT |  | 0.89 | (c)
80030.048 | 5.388 | 5.219 | -2.672 | -2.841 | -1778 | -1672 | -1654 | 453 | 2511 | 7186 |  | CORR | GENE | 04:41 | 04:58 | 05:01 | 330 | 247 | 10 | EXT |  | 0.92 | (c)
80044.105 | 0 | -0.022 | -11.045 | -11.067 | 247 | 387 | 622 | 247 |  | 7188 | Нарушение формы кольцевого шва | GWAN |  | 03:05 | 03:27 | 04:05 | 0 | 751 |  | EXT | Нарушение формы кольцевого шва |  | (c)
80044.105 | 0 | -0.013 | -11.045 | -11.058 | 1251 | 1747 | 1908 | 0 |  | 7188 | Нарушение формы кольцевого шва | GWAN |  | 05:47 | 07:07 | 07:33 | 0 | 1315 |  | EXT | Нарушение формы кольцевого шва |  | (c)
80044.105 | 0 | -0.039 | -11.045 | -11.084 | -1803 | -1563 | -843 | 117 |  | 7188 | Нарушение формы кольцевого шва | GWAN |  | 09:34 | 10:13 | 12:09 | 0 | 1921 |  | EXT | Нарушение формы кольцевого шва |  | (c)
80049.283 | 5.178 | 5.16 | -5.867 | -5.885 | 216 | 267 | 274 | 216 | 5160 | 7188 |  | CORR | CIGR | 02:60 | 03:08 | 03:09 | 34 | 116 | 11 | EXT |  | 0.89 | (c)
80049.775 | 5.67 | 5.134 | -5.375 | -5.911 | -434 | -386 | -281 | 128 | 4650 | 7188 |  | CORR | GENE | 01:15 | 01:23 | 01:40 | 1261 | 306 | 11 | EXT |  | 0.97 | (c)
80055.15 | 0 | -0.027 | -11.375 | -11.402 | -2143 | -1752 | 31 | 25 |  | 7189 | Нарушение формы кольцевого шва | GWAN |  | 07:16 | 08:19 | 13:07 | 0 | 4348 |  | EXT | Нарушение формы кольцевого шва |  | (c)
80066.525 | 0 | -0.014 | -11.315 | -11.329 | -1660 | -532 | -745 | 0 |  | 7190 | Нарушение формы кольцевого шва | GWAN |  | 04:32 | 07:34 | 06:59 | 0 | 1830 |  | EXT | Нарушение формы кольцевого шва |  | (c)
80083.316 | 5.476 | 5.451 | -5.794 | -5.819 | -1455 | -1373 | -1354 | 1253 | 5451 | 7191 |  | CORR | GENE | 02:31 | 02:44 | 02:48 | 49 | 203 | 12 | EXT |  | 0.89 | (c)
80097.206 | 8.096 | 7.191 | -3.409 | -4.314 | 1618 | 1790 | 1818 | 1618 | 2899 | 7192 |  | GOUG | GENE | 02:13 | 02:41 | 02:46 | 1415 | 401 | 11 | EXT | Зона задиров. |  | (c)
80107.841 | 7.226 | 7.205 | -4.064 | -4.085 | -360 | -342 | -342 | 324 | 4037 | 7193 |  | ARTD | PITT | 09:06 | 09:09 | 09:09 | 48 | 36 |  | EXT | Наплавка/вышлифовка 10%. |  | (c)
80111.905 | 0 | -0.018 | -11.24 | -11.258 | 1169 | 1832 | 1798 | 0 |  | 7194 | Нарушение формы кольцевого шва | GWAN |  | 01:05 | 02:52 | 02:46 | 0 | 1259 |  | EXT | Нарушение формы кольцевого шва |  | (c)
80111.905 | 0 | -0.005 | -11.24 | -11.245 | -1950 | -625 | -1008 | 66 |  | 7194 | Нарушение формы кольцевого шва | GWAN |  | 04:41 | 08:15 | 07:13 | 0 | 1883 |  | EXT | Нарушение формы кольцевого шва |  | (c)
80128.148 | 5.003 | 4.901 | -5.092 | -5.194 | 2215 | -2207 | -2209 | 0 | 4901 | 7195а |  | LWAN | GENE | 03:09 | 03:15 | 03:15 | 128 | 76 |  | INT | Эквивалент потери металла 10%. |  | (c)
80133.24 | 0 | -0.011 | -1.505 | -1.516 | -791 | -585 | -623 | 455 |  | 7195б | Нарушение формы кольцевого шва | GWAN |  | 11:40 | 00:13 | 12:07 | 0 | 335 |  | EXT | Нарушение формы кольцевого шва |  | (c)
80133.24 | 0 | -0.002 | -1.505 | -1.507 | -34 | 40 | 30 | 0 |  | 7195б | Нарушение формы кольцевого шва | GWAN |  | 01:42 | 01:54 | 01:53 | 0 | 127 |  | EXT | Нарушение формы кольцевого шва |  | (c)
80133.24 | 0 | 0 | -1.505 | -1.505 | 1069 | 1084 | 1084 | 1069 | 0 | 7195б | Непровар / утяжина | GWAN |  | 04:40 | 04:43 | 04:43 | 0 | 30 | 13 | INT | Непровар / утяжина |  | (c)
80133.24 | 0 | -0.019 | -1.505 | -1.524 | 1122 | 1481 | 1480 | 1122 |  | 7195б | Нарушение формы кольцевого шва | GWAN |  | 04:49 | 05:47 | 05:47 | 0 | 717 |  | INT | Нарушение формы кольцевого шва |  | (c)
80133.24 | 0 | -0.011 | -1.505 | -1.516 | -1845 | -1754 | -1672 | 1499 |  | 7195б | Нарушение формы кольцевого шва | GWAN |  | 08:50 | 09:05 | 09:18 | 0 | 346 |  | EXT | Нарушение формы кольцевого шва |  | (c)
80134.745 | 0 | 0 | -10.985 | -10.985 | 322 | 444 | 535 | 322 | 0 | 7196а | Непровар / утяжина | GWAN |  | 05:51 | 06:10 | 06:25 | 0 | 427 | 17 | INT | Непровар / утяжина |  | (b)
80171.17 | 2.44 | 2.382 | -8.37 | -8.428 | -52 | 12 | 19 | 0 | 2382 | 7199а |  | ARTD | GENE | 10:26 | 10:36 | 10:38 | 126 | 142 |  | EXT | Наплавка. |  | (c)
80208.483 | 6.383 | 6.364 | -5.312 | -5.331 | 1388 | 1523 | 1518 | 1388 | 5291 | 7202 |  | GOUG | CIGR | 05:42 | 06:04 | 06:03 | 40 | 261 | 10 | EXT | Задир. |  | (c)
80208.532 | 6.432 | 6.311 | -5.263 | -5.384 | 1509 | 1662 | 1792 | 1509 | 5111 | 7202 |  | DENT | GENE | 06:01 | 06:26 | 06:47 | 273 | 565 | 0.5 | N/A | Глубина вмятины: 7 мм (0,5%). Линейка: 27 см в (631 см; 06:26 ч:мин) Аномалия находится вблизи дефекта потери металла. |  | (c)
80217.406 | 3.611 | 3.598 | -7.364 | -7.377 | -1044 | -964 | -977 | 909 | 3598 | 7203 |  | CORR | CIGR | 02:54 | 03:07 | 03:05 | 32 | 135 | 10 | EXT |  | 0.89 | (c)
80269.915 | 11.58 | 11.5 | -0.015 | -0.095 | -1109 | -1095 | -1092 | 1075 | 9 | 7207 | Заварка технологического отверстия | ARTD | AXGR | 08:19 | 08:21 | 08:21 | 86 | 34 |  | EXT | Заварка технологического отверстия |  | (c)
80276.855 | 6.925 | 6.835 | -4.225 | -4.315 | 0 | 488 | 404 | 0 | 4200 | 7208 |  | CORR | GENE | 04:28 | 05:47 | 05:34 | 115 | 809 | 9 | EXT |  | 0.89 | (c)
80360.495 | 0 | -0.015 | -11.545 | -11.56 | -552 | 856 | 634 | 552 |  | 7215а | Нарушение формы кольцевого шва | GWAN |  | 11:18 | 03:05 | 14:30 | 0 | 2373 |  | EXT | Нарушение формы кольцевого шва |  | (c)
80360.495 | 0 | -0.013 | -11.545 | -11.558 | -1659 | -1588 | -1568 | 1478 |  | 7215а | Нарушение формы кольцевого шва | GWAN |  | 08:19 | 08:31 | 08:34 | 0 | 181 |  | EXT | Нарушение формы кольцевого шва |  | (c)
80360.495 | 0 | -0.02 | -11.545 | -11.565 | -1354 | -1204 | -1015 | 677 |  | 7215а | Нарушение формы кольцевого шва | GWAN |  | 09:09 | 09:33 | 10:03 | 0 | 677 |  | EXT | Нарушение формы кольцевого шва |  | (c)
80372.04 | 0 | 0 | -1.91 | -1.91 | 578 | 641 | 697 | 578 | 0 | 7216а | Непровар / утяжина | GWAN |  | 04:55 | 05:05 | 05:14 | 0 | 238 | 12 | INT | Непровар / утяжина |  | (c)
80392.497 | 8.707 | 8.518 | -2.753 | -2.942 | 1444 | 1556 | 1542 | 1444 | 2562 | 7217б |  | CORR | GENE | 02:30 | 02:48 | 02:46 | 380 | 196 | 10 | EXT |  | 0.93 | (c)
80418.115 | 0 | -0.041 | -11.29 | -11.331 | -157 | 39 | 159 | 0 |  | 7220а | Нарушение формы кольцевого шва | GWAN |  | 11:33 | 00:04 | 12:24 | 0 | 631 |  | EXT | Нарушение формы кольцевого шва |  | (c)
80418.115 | 0 | -0.016 | -11.29 | -11.306 | 1416 | 1966 | 1799 | 48 |  | 7220а | Нарушение формы кольцевого шва | GWAN |  | 03:46 | 05:15 | 04:48 | 0 | 766 |  | EXT | Нарушение формы кольцевого шва |  | (c)
80418.115 | 0 | -0.004 | -11.29 | -11.294 | 2164 | -1760 | -1898 | 0 |  | 7220а | Нарушение формы кольцевого шва | GWAN |  | 05:47 | 07:14 | 06:52 | 0 | 798 |  | EXT | Нарушение формы кольцевого шва |  | (c)
80418.115 | 0 | -0.031 | -11.29 | -11.321 | -837 | -377 | -561 | 284 |  | 7220а | Нарушение формы кольцевого шва | GWAN |  | 09:43 | 10:57 | 10:27 | 0 | 553 |  | EXT | Нарушение формы кольцевого шва |  | (c)
80474.555 | 0 | 0 | -6.12 | -6.12 | 1304 | 1627 | 1574 | 1304 | 0 | 7226а | Непровар / утяжина | GWAN |  | 04:52 | 05:44 | 05:35 | 0 | 539 | 13 | INT | Непровар / утяжина |  | (c)
80494.205 | 2.95 | 2.932 | -8.385 | -8.403 | 2030 | 2077 | 2079 | 2030 | 2932 | 7228а |  | ARTD | GENE | 04:42 | 04:50 | 04:50 | 85 | 99 |  | EXT | Наплавка. Аномалия находится на упругопластическом изгибе: R=688 D, максимальное растяжение на 4.9 час. |  | (c)
80546.22 | 10.975 | 10.806 | -0.685 | -0.854 | 1468 | 1894 | 1782 | 1468 | 116 | 7232а |  | CORR | GENE | 03:27 | 04:35 | 04:17 | 738 | 629 | 9 | EXT |  | 0.94 | (c)
80546.905 | 0 | -0.026 | -11.625 | -11.651 | 2019 | -2094 | -1967 | 1492 | 0 | 7233а | Подгиб кромки со смещением | GWAN |  | 03:54 | 04:50 | 05:11 | 0 | 951 | 21 | EXT | Подгиб кромки со смещением Величина смещения - 3.9 мм. |  | (c)
80558.53 | 0 | -0.03 | -11.69 | -11.72 | 1649 | 1912 | -2210 | 1607 |  | 7234а | Нарушение формы кольцевого шва | GWAN |  | 10:16 | 10:59 | 11:53 | 0 | 1205 |  | EXT | Нарушение формы кольцевого шва |  | (c)
80570.22 | 0 | -0.006 | -11.01 | -11.016 | -542 | 117 | 99 | 0 |  | 7235а | Нарушение формы кольцевого шва | GWAN |  | 05:18 | 07:04 | 07:01 | 0 | 1282 |  | EXT | Нарушение формы кольцевого шва |  | (c)
80570.22 | 0 | -0.023 | -11.01 | -11.033 | 1175 | 1555 | 1581 | 1175 |  | 7235а | Нарушение формы кольцевого шва | GWAN |  | 09:55 | 10:56 | 11:00 | 0 | 811 |  | EXT | Нарушение формы кольцевого шва |  | (c)
80592.26 | 0 | -0.017 | -10.985 | -11.002 | -16 | 434 | 445 | 0 |  | 7237 | Нарушение формы кольцевого шва | GWAN |  | 01:33 | 02:45 | 02:47 | 0 | 923 |  | EXT | Нарушение формы кольцевого шва |  | (c)
80592.26 | 0 | -0.008 | -10.985 | -10.993 | 1797 | 1998 | 2006 | 1797 |  | 7237 | Нарушение формы кольцевого шва | GWAN |  | 06:25 | 06:58 | 06:59 | 0 | 418 |  | EXT | Нарушение формы кольцевого шва |  | (c)
80592.26 | 0 | -0.027 | -10.985 | -11.012 | -2067 | -1722 | -1206 | 346 |  | 7237 | Нарушение формы кольцевого шва | GWAN |  | 08:02 | 08:57 | 10:21 | 0 | 1721 |  | EXT | Нарушение формы кольцевого шва |  | (c)
80625.875 | 0 | -0.012 | -11.34 | -11.352 | 1171 | 1840 | 1604 | 1171 |  | 7240 | Нарушение формы кольцевого шва | GWAN |  | 11:16 | 01:04 | 12:26 | 0 | 867 |  | EXT | Нарушение формы кольцевого шва |  | (c)
80625.875 | 0 | -0.022 | -11.34 | -11.362 | 2100 | -1566 | -1610 | 858 |  | 7240 | Нарушение формы кольцевого шва | GWAN |  | 01:46 | 03:54 | 03:47 | 0 | 1502 |  | EXT | Нарушение формы кольцевого шва |  | (c)
80625.875 | 0 | -0.02 | -11.34 | -11.36 | -330 | -100 | 118 | 0 |  | 7240 | Нарушение формы кольцевого шва | GWAN |  | 07:13 | 07:51 | 08:26 | 0 | 896 |  | EXT | Нарушение формы кольцевого шва |  | (c)
80655.255 | 8.835 | 8.124 | -2.63 | -3.341 | 1168 | 1326 | 1272 | 1168 | 2609 | 7242 |  | CORR | GENE | 03:55 | 04:21 | 04:12 | 732 | 208 | 12 | EXT |  | 0.96 | (c)
80657.826 | 11.406 | 11.093 | -0.059 | -0.372 | 1366 | 1388 | 1391 | 1366 | 15 | 7242 |  | ARTD | GENE | 04:27 | 04:31 | 04:31 | 357 | 50 |  | EXT | Эквивалент потери металла 10%. |  | (c)
80657.885 | 0 | -0.021 | -11.645 | -11.666 | 1403 | -2112 | -1683 | 308 |  | 7243 | Нарушение формы кольцевого шва | GWAN |  | 11:57 | 02:29 | 15:39 | 0 | 2750 |  | EXT | Нарушение формы кольцевого шва |  | (c)
80657.885 | 0 | -0.02 | -11.645 | -11.665 | -132 | 322 | 156 | 0 |  | 7243 | Нарушение формы кольцевого шва | GWAN |  | 07:49 | 09:02 | 08:36 | 0 | 577 |  | EXT | Нарушение формы кольцевого шва |  | (c)
80669.53 | 0 | -0.032 | -11.395 | -11.427 | -1135 | -695 | -735 | 336 |  | 7244а | Нарушение формы кольцевого шва | GWAN |  | 11:15 | 00:26 | 12:20 | 0 | 798 |  | EXT | Нарушение формы кольцевого шва |  | (c)
80669.53 | 0 | -0.026 | -11.395 | -11.421 | -138 | 14 | 71 | 0 |  | 7244а | Нарушение формы кольцевого шва | GWAN |  | 01:56 | 02:20 | 02:30 | 0 | 418 |  | EXT | Нарушение формы кольцевого шва |  | (c)
80690.467 | 7.567 | 7.536 | -1.933 | -1.964 | 2177 | -2105 | -2086 | 1888 | 1888 | 7245б |  | CORR | GENE | 04:37 | 05:06 | 05:09 | 76 | 396 | 10 | EXT |  | 0.89 | (c)
80697.712 | 5.312 | 5.301 | -6.338 | -6.349 | -1032 | -963 | -961 | 890 | 5301 | 7246а |  | CORR | CIGR | 10:33 | 10:44 | 10:44 | 27 | 142 | 11 | EXT |  | 0.89 | (c)
80714.155 | 0.08 | 0.047 | -4.4 | -4.433 | -471 | 130 | -14 | 0 | 47 | 7248а |  | CORR | GENE | 04:11 | 05:48 | 05:25 | 109 | 915 | 9 | EXT |  | 0.89 | (c)
80714.473 | 0.398 | 0.382 | -4.082 | -4.098 | -230 | -103 | -69 | 0 | 382 | 7248а |  | CORR | CIGR | 04:50 | 05:10 | 05:16 | 43 | 322 | 10 | EXT |  | 0.89 | (c)
80718.194 | 4.119 | 4.021 | -0.361 | -0.459 | -271 | -65 | -117 | 0 | 161 | 7248а |  | CORR | GENE | 04:43 | 05:17 | 05:08 | 298 | 307 | 9 | EXT |  | 0.91 | (c)
80720.36 | 0.345 | 0.092 | -4.565 | -4.818 | 24 | 78 | 88 | 24 | 92 | 7248в |  | ARTD | GENE | 05:19 | 05:27 | 05:29 | 1006 | 127 |  | EXT | Наплавка. |  | (c)
80732.569 | 5.299 | 5.285 | -3.216 | -3.23 | 1731 | 1787 | 1795 | 1731 | 3200 | 7249б |  | CORR | CIGR | 03:09 | 03:18 | 03:20 | 30 | 127 | 10 | EXT |  | 0.89 | (c)
80746.75 | 0 | 0 | -11.49 | -11.49 | -937 | -325 | -493 | 50 | 0 | 7251 |  | GWAN |  | 04:53 | 06:32 | 06:05 | 0 | 887 |  | EXT | Место ремонта. |  | (c)
80746.75 | 0 | 0 | -11.49 | -11.49 | 127 | 200 | 362 | 127 | 0 | 7251 |  | GWAN |  | 07:45 | 07:56 | 08:23 | 0 | 470 |  | EXT | Место ремонта. |  | (c)
80746.75 | 0 | 0 | -11.49 | -11.49 | 763 | 1144 | 1948 | 763 | 0 | 7251 |  | GWAN |  | 09:27 | 10:29 | 12:39 | 0 | 2369 |  | EXT | Место ремонта. |  | (c)
80762.433 | 4.193 | 4.163 | -6.792 | -6.822 | 313 | 424 | 457 | 313 | 4163 | 7252 |  | CORR | CIGR | 07:54 | 08:12 | 08:17 | 47 | 288 | 10 | EXT |  | 0.89 | (c)
80778.462 | 9.237 | 9.229 | -2.468 | -2.476 | 939 | 984 | 998 | 939 | 2453 | 7253 |  | CORR | CIGR | 05:18 | 05:26 | 05:28 | 23 | 119 | 13 | EXT |  | 0.89 | (c)
80783.297 | 2.367 | 2.336 | -9.298 | -9.329 | 2191 | -2156 | -2082 | 1894 | 2336 | 7254 |  | CORR | GENE | 04:19 | 04:38 | 04:49 | 390 | 377 | 9 | EXT |  | 0.92 | (c)
80789.331 | 8.401 | 8.06 | -3.264 | -3.605 | 2199 | -2215 | -2193 | 2125 | 3015 | 7254 |  | CORR | GENE | 04:20 | 04:28 | 04:31 | 590 | 136 | 10 | EXT |  | 0.94 | (c)
80792.595 | 0 | 0 | -11.67 | -11.67 | -1934 | 394 | -326 | 1281 | 0 | 7255 |  | GWAN |  | 08:21 | 02:36 | 12:40 | 0 | 3215 |  | EXT | Место ремонта. |  | (c)
80804.265 | 0 | -0.027 | -10 | -10.027 | 2135 | -2200 | -2193 | 2061 |  | 7256а | Нарушение формы кольцевого шва | GWAN |  | 01:19 | 01:39 | 01:40 | 0 | 265 |  | EXT | Нарушение формы кольцевого шва |  | (c)
80804.265 | 0 | -0.022 | -10 | -10.022 | 96 | 1164 | 947 | 96 |  | 7256а | Нарушение формы кольцевого шва | GWAN |  | 07:50 | 10:42 | 10:07 | 0 | 1700 |  | EXT | Нарушение формы кольцевого шва |  | (c)
80808.176 | 3.911 | 3.883 | -6.089 | -6.117 | -527 | -426 | -395 | 262 | 3883 | 7256а |  | CORR | CIGR | 06:09 | 06:25 | 06:31 | 46 | 266 | 10 | EXT |  | 0.89 | (c)
80809.921 | 5.656 | 5.397 | -4.344 | -4.603 | -470 | -415 | -433 | 395 | 4155 | 7256а |  | CORR | GENE | 06:18 | 06:27 | 06:24 | 448 | 75 | 11 | EXT |  | 0.94 | (c)
80814.081 | 9.816 | 9.8 | -0.184 | -0.2 | -1275 | -1102 | -1129 | 984 | 145 | 7256а |  | CORR | GENE | 04:09 | 04:37 | 04:32 | 55 | 291 | 10 | EXT |  | 0.89 | (c)
80814.265 | 0 | 0 | -10.925 | -10.925 | -528 | -506 | -504 | 481 | 0 | 7256б | Непровар / утяжина | GWAN |  | 04:41 | 04:45 | 04:45 | 0 | 47 | 12 | INT | Непровар / утяжина |  | (c)
80814.433 | 0.168 | 0.142 | -10.757 | -10.783 | -669 | -621 | -607 | 546 | 142 | 7256б |  | CORR | CIGR | 04:18 | 04:26 | 04:28 | 35 | 122 | 11 | EXT |  | 0.89 | (c)
80825.629 | 0.439 | 0.422 | -11.241 | -11.258 | -302 | -266 | -219 | 137 | 422 | 7257а |  | CORR | CIGR | 04:47 | 04:53 | 05:00 | 37 | 165 | 11 | EXT |  | 0.89 | (c)
80826.254 | 1.064 | 1.04 | -10.616 | -10.64 | 24 | 105 | 182 | 24 | 1040 | 7257а |  | CORR | CIGR | 05:39 | 05:53 | 06:05 | 36 | 317 | 15 | EXT |  | 0.89 | (c)
80827.378 | 2.188 | 2.068 | -9.492 | -9.612 | 536 | 557 | 563 | 536 | 2068 | 7257а |  | CORR | GENE | 07:02 | 07:06 | 07:06 | 253 | 52 | 9 | EXT |  | 0.91 | (c)
80827.609 | 2.419 | 2.406 | -9.261 | -9.274 | 564 | 604 | 606 | 564 | 2406 | 7257а |  | CORR | CIGR | 07:07 | 07:13 | 07:13 | 30 | 85 | 11 | EXT |  | 0.89 | (c)
80828.592 | 3.402 | 3.242 | -8.278 | -8.438 | 49 | 131 | 118 | 49 | 3242 | 7257а |  | CORR | GENE | 05:44 | 05:57 | 05:55 | 198 | 138 | 12 | EXT |  | 0.91 | (c)
80829.816 | 4.626 | 4.594 | -7.054 | -7.086 | -264 | -135 | -174 | 83 | 4594 | 7257а |  | CORR | CIGR | 04:53 | 05:14 | 05:08 | 42 | 181 | 10 | EXT |  | 0.89 | (c)
80830.221 | 5.031 | 5.006 | -6.649 | -6.674 | -288 | -220 | -210 | 133 | 5006 | 7257а |  | CORR | CIGR | 04:49 | 05:00 | 05:02 | 43 | 155 | 10 | EXT |  | 0.89 | (c)
80830.67 | 5.48 | 5.466 | -6.2 | -6.214 | 275 | 431 | 393 | 275 | 5466 | 7257а |  | CORR | CIGR | 06:20 | 06:45 | 06:39 | 42 | 237 | 12 | EXT |  | 0.89 | (c)
80830.829 | 5.639 | 5.62 | -6.041 | -6.06 | -366 | -303 | -304 | 242 | 5620 | 7257а |  | CORR | CIGR | 04:37 | 04:47 | 04:47 | 31 | 124 | 11 | EXT |  | 0.89 | (c)
80834.901 | 9.711 | 9.692 | -1.969 | -1.988 | -1041 | -970 | -956 | 872 | 1913 | 7257а |  | CORR | GENE | 02:48 | 02:59 | 03:01 | 75 | 169 | 10 | EXT |  | 0.89 | (c)
80836.435 | 11.245 | 11.196 | -0.435 | -0.484 | -1006 | -900 | -863 | 720 | 405 | 7257а |  | CORR | GENE | 02:53 | 03:10 | 03:16 | 79 | 286 | 15 | EXT |  | 0.89 | (c)
80836.87 | 0 | -0.02 | -10.085 | -10.105 | 678 | -1757 | 1904 | 678 |  | 7258а | Нарушение формы кольцевого шва | GWAN |  | 10:37 | 04:04 | 13:54 | 0 | 2450 |  | EXT | Нарушение формы кольцевого шва |  | (c)
80836.87 | 0 | -0.01 | -10.085 | -10.095 | -1252 | -99 | -473 | 0 |  | 7258а | Нарушение формы кольцевого шва | GWAN |  | 05:25 | 08:31 | 07:31 | 0 | 1557 |  | EXT | Нарушение формы кольцевого шва |  | (c)
80839.188 | 2.318 | 2.306 | -7.767 | -7.779 | -1131 | -1084 | -1082 | 1032 | 2306 | 7258а |  | CORR | CIGR | 05:45 | 05:52 | 05:53 | 24 | 99 | 10 | EXT |  | 0.89 | (c)
80839.72 | 2.85 | 2.535 | -7.235 | -7.55 | -1375 | -1338 | -1346 | 1317 | 2535 | 7258а |  | CORR | GENE | 05:05 | 05:11 | 05:10 | 371 | 58 | 9 | EXT |  | 0.92 | (c)
80839.735 | 2.865 | 2.841 | -7.22 | -7.244 | -537 | -387 | -424 | 312 | 2841 | 7258а |  | CORR | CIGR | 07:21 | 07:45 | 07:39 | 39 | 225 | 13 | EXT |  | 0.89 | (c)
80840.199 | 3.329 | 3.235 | -6.756 | -6.85 | -1653 | -1380 | -1490 | 1326 | 3235 | 7258а |  | CORR | GENE | 04:20 | 05:05 | 04:47 | 140 | 327 | 13 | EXT |  | 0.9 | (c)
80841.905 | 5.035 | 5.014 | -5.05 | -5.071 | 216 | 379 | 337 | 216 | 4860 | 7258а |  | CORR | GENE | 09:22 | 09:48 | 09:42 | 211 | 242 | 11 | EXT |  | 0.91 | (c)
80841.938 | 5.068 | 5.035 | -5.017 | -5.05 | -1215 | -1162 | -950 | 685 | 4957 | 7258а |  | CORR | GENE | 05:31 | 05:40 | 06:14 | 93 | 531 | 9 | EXT |  | 0.89 | (c)
80842.504 | 5.634 | 5.51 | -4.451 | -4.575 | 70 | 374 | 287 | 70 | 4213 | 7258а |  | CORR | GENE | 08:59 | 09:48 | 09:34 | 362 | 433 | 9 | EXT |  | 0.92 | (c)
80844.198 | 7.328 | 7.319 | -2.757 | -2.766 | -576 | -538 | -530 | 484 | 2746 | 7258а |  | CORR | CIGR | 07:14 | 07:20 | 07:22 | 20 | 92 | 10 | EXT |  | 0.89 | (c)
80850.355 | 1.075 | 0.972 | -9.63 | -9.733 | -646 | -364 | -391 | 137 | 972 | 7260а |  | CORR | GENE | 00:48 | 01:34 | 01:29 | 113 | 509 | 10 | EXT |  | 0.89 | (c)
80851.103 | 1.823 | 1.773 | -8.882 | -8.932 | -257 | 76 | -16 | 0 | 1773 | 7260а |  | CORR | GENE | 01:51 | 02:45 | 02:30 | 72 | 482 | 9 | EXT |  | 0.89 | (c)
80856.97 | 7.69 | 7.665 | -3.015 | -3.04 | 1219 | 1288 | 1303 | 844 | 2994 | 7260а |  | CORR | CIGR | 05:49 | 06:00 | 06:03 | 46 | 167 | 11 | EXT |  | 0.89 | (c)
80859.597 | 10.317 | 9.921 | -0.388 | -0.784 | 550 | 592 | 591 | 550 | 67 | 7260а |  | CORR | GENE | 04:01 | 04:08 | 04:08 | 717 | 81 | 9 | EXT |  | 0.94 | (c)
80861.363 | 1.378 | 1.336 | -9.987 | -10.029 | 1729 | 1887 | 1867 | 227 | 1336 | 7260б |  | CORR | GENE | 02:48 | 03:13 | 03:10 | 113 | 275 | 10 | EXT |  | 0.89 | (c)
80864.54 | 4.555 | 4.028 | -6.81 | -7.337 | -1391 | -1367 | -1363 | 840 | 4028 | 7260б |  | CORR | GENE | 06:24 | 06:28 | 06:29 | 849 | 56 | 9 | EXT |  | 0.95 | (c)
80871.35 | 0 | -0.022 | -10.595 | -10.617 | 1326 | 1839 | 1681 | 194 |  | 7261а | Нарушение формы кольцевого шва | GWAN |  | 02:24 | 03:47 | 03:22 | 0 | 710 |  | EXT | Нарушение формы кольцевого шва |  | (c)
80871.35 | 0 | -0.012 | -10.595 | -10.607 | -1604 | -1430 | -1403 | 627 |  | 7261а | Нарушение формы кольцевого шва | GWAN |  | 06:32 | 06:60 | 07:04 | 0 | 402 |  | EXT | Нарушение формы кольцевого шва |  | (c)
80876.542 | 5.192 | 3.143 | -5.403 | -7.452 | -2183 | -2120 | -2131 | 48 | 3143 | 7261а |  | CORR | GENE | 04:58 | 05:08 | 05:06 | 3032 | 103 | 12 | EXT |  | 1 | (c)
80877.445 | 6.095 | 6.086 | -4.5 | -4.509 | 1491 | 1647 | 1661 | 399 | 4475 | 7261а |  | CORR | CIGR | 02:51 | 03:16 | 03:19 | 34 | 341 | 13 | EXT |  | 0.89 | (c)
80884.565 | 1.18 | 1.118 | -9.415 | -9.477 | -9 | 138 | 229 | 0 | 1118 | 7263а |  | CORR | GENE | 04:50 | 05:14 | 05:29 | 106 | 476 | 12 | EXT |  | 0.89 | (c)
80884.738 | 1.353 | 1.288 | -9.242 | -9.307 | 432 | 549 | 590 | 432 | 1288 | 7263а |  | CORR | GENE | 06:02 | 06:21 | 06:27 | 88 | 316 | 11 | EXT |  | 0.89 | (c)
80884.884 | 1.499 | 1.433 | -9.096 | -9.162 | 75 | 660 | 516 | 75 | 1433 | 7263а |  | CORR | GENE | 05:04 | 06:38 | 06:15 | 122 | 881 | 10 | EXT |  | 0.89 | (c)
80886.413 | 3.028 | 3.016 | -7.567 | -7.579 | 514 | 740 | 666 | 514 | 3016 | 7263а |  | CORR | GENE | 06:15 | 06:51 | 06:39 | 54 | 302 | 11 | EXT |  | 0.89 | (c)
80893.98 | 0 | -0.037 | -10.46 | -10.497 | -706 | 391 | 497 | 0 |  | 7264 | Нарушение формы кольцевого шва | GWAN |  | 05:08 | 08:05 | 08:22 | 0 | 2405 |  | EXT | Нарушение формы кольцевого шва |  | (c)
80895.795 | 1.815 | 1.786 | -8.645 | -8.674 | 3 | 119 | 104 | 3 | 1786 | 7264 |  | CORR | CIGR | 07:02 | 07:21 | 07:18 | 43 | 201 | 11 | EXT |  | 0.89 | (c)
80915.175 | 0 | 0 | -1.5 | -1.5 | 607 | 815 | 936 | 607 | 0 | 7265б | Непровар / утяжина | GWAN |  | 05:50 | 06:23 | 06:43 | 0 | 658 | 12 | INT | Непровар / утяжина |  | (c)
80933.341 | 6.096 | 6.026 | -5.359 | -5.429 | 1027 | 1122 | 1168 | 1027 | 5341 | 7266б |  | CORR | GENE | 05:12 | 05:28 | 05:35 | 88 | 283 | 12 | EXT |  | 0.89 | (c)
80934.75 | 7.505 | 7.483 | -3.95 | -3.972 | 235 | 920 | 684 | 235 | 3852 | 7266б |  | CORR | GENE | 03:05 | 04:55 | 04:17 | 120 | 898 | 10 | EXT |  | 0.89 | (c)
80934.944 | 7.699 | 7.669 | -3.756 | -3.786 | 22 | 143 | 162 | 22 | 3731 | 7266б |  | CORR | GENE | 02:30 | 02:50 | 02:53 | 55 | 280 | 13 | EXT |  | 0.89 | (c)
80936.216 | 8.971 | 8.959 | -2.484 | -2.496 | 1344 | 1456 | 1447 | 1344 | 2470 | 7266б |  | CORR | CIGR | 06:04 | 06:22 | 06:20 | 26 | 206 | 10 | EXT |  | 0.89 | (c)
80946.868 | 8.168 | 8.155 | -2.507 | -2.52 | 1859 | 1914 | 1924 | 1859 | 2492 | 7267а |  | CORR | CIGR | 07:24 | 07:33 | 07:34 | 28 | 130 | 10 | EXT |  | 0.89 | (c)
80949.375 | 0 | 0 | -1.5 | -1.5 | -55 | 61 | 205 | 0 | 0 | 7268а | Непровар / утяжина | GWAN |  | 06:24 | 06:43 | 07:06 | 0 | 519 | 17 | INT | Непровар / утяжина |  | (c)
80967.907 | 6.597 | 6.499 | -5.083 | -5.181 | -1868 | -1818 | -1821 | 1773 | 4993 | 7269а |  | CORR | GENE | 05:47 | 05:55 | 05:55 | 188 | 95 | 9 | EXT |  | 0.9 | (c)
80972.99 | 0 | -0.024 | -10.09 | -10.114 | -1978 | -1778 | -1430 | 881 |  | 7270а | Нарушение формы кольцевого шва | GWAN |  | 01:59 | 02:31 | 03:27 | 0 | 1097 |  | EXT | Нарушение формы кольцевого шва |  | (c)
80972.99 | 0 | -0.033 | -10.09 | -10.123 | -734 | 311 | 628 | 0 |  | 7270а | Нарушение формы кольцевого шва | GWAN |  | 05:20 | 08:08 | 08:60 | 0 | 2724 |  | EXT | Нарушение формы кольцевого шва |  | (c)
80973.125 | 0.135 | 0.048 | -9.955 | -10.042 | -1236 | -912 | -702 | 167 | 48 | 7270а |  | CORR | GENE | 03:59 | 04:51 | 05:25 | 114 | 1069 | 14 | EXT |  | 0.9 | (c)
80979.191 | 6.201 | 6.189 | -3.889 | -3.901 | -1127 | -1064 | -1054 | 981 | 3869 | 7270а |  | CORR | CIGR | 04:16 | 04:27 | 04:28 | 32 | 146 | 8 | EXT |  | 0.89 | (c)
80994.845 | 8.42 | 8.404 | -3.145 | -3.161 | -165 | -54 | -73 | 0 | 3130 | 7272а |  | CORR | CIGR | 07:11 | 07:29 | 07:26 | 31 | 184 | 10 | EXT |  | 0.89 | (c)
81002.3 | 4.31 | 4.251 | -7.14 | -7.199 | -407 | -39 | -199 | 0 | 4251 | 7273 |  | CORR | GENE | 04:58 | 05:58 | 05:32 | 70 | 416 | 10 | EXT |  | 0.89 | (c)
81015.646 | 6.206 | 6.097 | -5.299 | -5.408 | -503 | -406 | -385 | 267 | 5284 | 7274 |  | CORR | GENE | 08:11 | 08:27 | 08:30 | 124 | 236 | 14 | EXT |  | 0.9 | (c)
81020.888 | 11.448 | 11.316 | -0.057 | -0.189 | -771 | -457 | -393 | 15 | 29 | 7274 |  | CORR | GENE | 07:28 | 08:18 | 08:29 | 160 | 756 | 9 | EXT |  | 0.9 | (c)
81020.945 | 0 | 0 | -11.155 | -11.155 | -1980 | -1886 | -1831 | 1682 | 0 | 7275 | Непровар / утяжина | GWAN |  | 06:02 | 06:17 | 06:26 | 0 | 298 | 18 | INT | Непровар / утяжина |  | (c)
81032.1 | 0 | -0.024 | -11.655 | -11.679 | 2053 | -2184 | 2204 | 2053 |  | 7276 | Нарушение формы кольцевого шва | GWAN |  | 11:55 | 00:31 | 12:19 | 0 | 302 |  | EXT | Нарушение формы кольцевого шва |  | (c)
81032.1 | 0 | -0.013 | -11.655 | -11.668 | -1853 | -1511 | -1452 | 1050 |  | 7276 | Нарушение формы кольцевого шва | GWAN |  | 01:24 | 02:20 | 02:29 | 0 | 804 |  | EXT | Нарушение формы кольцевого шва |  | (c)
81032.1 | 0 | -0.01 | -11.655 | -11.665 | -405 | 1376 | 739 | 0 |  | 7276 | Нарушение формы кольцевого шва | GWAN |  | 05:18 | 10:06 | 08:23 | 0 | 2288 |  | EXT | Нарушение формы кольцевого шва |  | (c)
81039.852 | 7.752 | 7.74 | -3.903 | -3.915 | 625 | 868 | 812 | 625 | 3842 | 7276 |  | CORR | GENE | 08:05 | 08:44 | 08:35 | 73 | 374 | 12 | EXT |  | 0.89 | (c)
81078.525 | 0 | -0.029 | -10.8 | -10.829 | -78 | 2106 | 1896 | 0 |  | 7280а | Нарушение формы кольцевого шва | GWAN |  | 01:47 | 07:39 | 07:05 | 0 | 3948 |  | EXT | Нарушение формы кольцевого шва |  | (c)
81089.476 | 0.151 | 0.113 | -10.414 | -10.452 | -1530 | -1458 | -1413 | 1296 | 113 | 7280б |  | CORR | GENE | 07:48 | 07:60 | 08:07 | 54 | 233 | 10 | EXT |  | 0.89 | (c)
81091.409 | 2.084 | 1.966 | -8.481 | -8.599 | -1652 | -1563 | -1381 | 1110 | 1966 | 7280б |  | CORR | GENE | 07:28 | 07:43 | 08:12 | 137 | 542 | 9 | EXT |  | 0.9 | (c)
81094.359 | 5.034 | 4.945 | -5.531 | -5.62 | -1729 | -1473 | -1496 | 1262 | 4945 | 7280б |  | CORR | GENE | 07:16 | 07:57 | 07:54 | 107 | 468 | 9 | EXT |  | 0.89 | (c)
81104.542 | 4.652 | 4.637 | -6.518 | -6.533 | 2213 | -2172 | -2162 | 2076 | 4637 | 7281а |  | CORR | CIGR | 07:15 | 07:28 | 07:29 | 34 | 173 | 11 | EXT |  | 0.89 | (c)
81107.753 | 7.863 | 7.848 | -3.307 | -3.322 | 2065 | 2123 | 2145 | 2065 | 3292 | 7281а |  | CORR | CIGR | 06:51 | 07:01 | 07:04 | 30 | 161 | 10 | EXT |  | 0.89 | (c)
81109.621 | 9.731 | 9.704 | -1.439 | -1.466 | 839 | 935 | 961 | 839 | 1413 | 7281а |  | CORR | GENE | 03:33 | 03:49 | 03:53 | 53 | 243 | 9 | EXT |  | 0.89 | (c)
81132.238 | 10.408 | 10.392 | -1.052 | -1.068 | 1949 | 2038 | 2028 | 1949 | 1035 | 7283б |  | CORR | CIGR | 05:22 | 05:37 | 05:35 | 33 | 158 | 9 | EXT |  | 0.89 | (c)
81201.74 | 0 | -0.035 | -11.615 | -11.65 | -273 | 1413 | 1344 | 0 |  | 7291 | Нарушение формы кольцевого шва | GWAN |  | 09:40 | 02:12 | 14:01 | 0 | 3235 |  | EXT | Нарушение формы кольцевого шва |  | (c)
81213.355 | 0 | -0.015 | -10.42 | -10.435 | 2049 | 7 | -961 | 489 |  | 7292а | Нарушение формы кольцевого шва | GWAN |  | 10:16 | 04:46 | 14:10 | 0 | 2901 |  | EXT | Нарушение формы кольцевого шва |  | (c)
81223.775 | 0 | 0 | -1.74 | -1.74 | -156 | 71 | 144 | 0 | 0 | 7292б | Непровар / утяжина | GWAN |  | 06:08 | 06:45 | 06:57 | 0 | 600 | 20 | INT | Непровар / утяжина |  | (b)
81227.724 | 2.209 | 2.158 | -8.701 | -8.752 | 1966 | 2128 | 2154 | 1966 | 2158 | 7293а |  | CORR | GENE | 03:32 | 03:59 | 04:03 | 73 | 376 | 10 | EXT |  | 0.89 | (c)
81228.48 | 2.965 | 2.923 | -7.945 | -7.987 | 2016 | -2222 | -2229 | 2014 | 2923 | 7293а |  | CORR | GENE | 03:41 | 04:17 | 04:15 | 80 | 432 | 11 | EXT |  | 0.89 | (c)
81231.609 | 6.094 | 6.069 | -4.816 | -4.841 | 2216 | -2175 | -2130 | 2014 | 4793 | 7293а |  | CORR | GENE | 04:13 | 04:24 | 04:31 | 48 | 232 | 10 | EXT |  | 0.89 | (c)
81232.303 | 6.788 | 6.742 | -4.122 | -4.168 | -2201 | -2058 | -2048 | 1895 | 4099 | 7293а |  | CORR | GENE | 04:20 | 04:43 | 04:45 | 69 | 307 | 9 | EXT |  | 0.89 | (c)
81234.421 | 8.906 | 8.847 | -2.004 | -2.063 | 2030 | 2191 | 2198 | 2030 | 1981 | 7293а |  | CORR | GENE | 03:43 | 04:09 | 04:10 | 82 | 336 | 9 | EXT |  | 0.89 | (c)
81236.782 | 0.357 | 0.347 | -11.268 | -11.278 | 701 | 760 | 780 | 701 | 347 | 7294 |  | CORR | GENE | 05:21 | 05:30 | 05:33 | 119 | 159 | 10 | EXT |  | 0.89 | (c)
81236.982 | 0.557 | 0.53 | -11.068 | -11.095 | 921 | 1064 | 1044 | 921 | 530 | 7294 |  | CORR | CIGR | 05:56 | 06:19 | 06:16 | 40 | 247 | 10 | EXT |  | 0.89 | (c)
81244.144 | 7.719 | 7.667 | -3.906 | -3.958 | 414 | 492 | 553 | 414 | 3869 | 7294 |  | CORR | GENE | 04:34 | 04:47 | 04:57 | 89 | 276 | 9 | EXT |  | 0.89 | (c)
81258.952 | 10.902 | 10.892 | -0.718 | -0.728 | 1301 | 1440 | 1421 | 1301 | 701 | 7295 |  | CORR | CIGR | 04:38 | 05:01 | 04:58 | 27 | 242 | 10 | EXT |  | 0.89 | (c)
81260.733 | 1.063 | 1.017 | -10.517 | -10.563 | 606 | 693 | 811 | 606 | 1017 | 7296 |  | CORR | GENE | 03:18 | 03:32 | 03:51 | 68 | 410 | 10 | EXT |  | 0.89 | (c)
81275.756 | 4.506 | 4.492 | -6.854 | -6.868 | -572 | -544 | -518 | 464 | 4492 | 7297 |  | CORR | CIGR | 09:19 | 09:24 | 09:28 | 29 | 109 | 10 | EXT |  | 0.89 | (c)
81277.561 | 6.311 | 6.191 | -5.049 | -5.169 | -1336 | -1232 | -1231 | 1126 | 4894 | 7297 |  | CORR | GENE | 07:16 | 07:33 | 07:33 | 275 | 210 | 13 | EXT |  | 0.93 | (c)
81282.61 | 0 | -0.001 | -11.63 | -11.631 | -53 | 317 | 248 | 0 |  | 7298 | Нарушение формы кольцевого шва | GWAN |  | 03:40 | 04:39 | 04:28 | 0 | 601 |  | EXT | Нарушение формы кольцевого шва |  | (c)
81282.61 | 0 | -0.008 | -11.63 | -11.638 | 734 | 859 | 892 | 734 |  | 7298 | Нарушение формы кольцевого шва | GWAN |  | 05:47 | 06:07 | 06:12 | 0 | 316 |  | EXT | Нарушение формы кольцевого шва |  | (c)
81282.61 | 0 | -0.03 | -11.63 | -11.66 | 2045 | -2098 | -1821 | 1226 |  | 7298 | Нарушение формы кольцевого шва | GWAN |  | 09:18 | 10:10 | 10:54 | 0 | 1190 |  | EXT | Нарушение формы кольцевого шва |  | (c)
81283.812 | 1.202 | 1.174 | -10.428 | -10.456 | 1354 | 1465 | 1454 | 1354 | 1174 | 7298 |  | CORR | GENE | 07:27 | 07:45 | 07:43 | 59 | 199 | 11 | EXT |  | 0.89 | (c)
81294.502 | 0.262 | 0.241 | -11.178 | -11.199 | 702 | 845 | 843 | 702 | 241 | 7299 |  | CORR | CIGR | 05:11 | 05:34 | 05:33 | 43 | 281 | 9 | EXT |  | 0.89 | (c)
81316.85 | 0 | -0.012 | -11.57 | -11.582 | -928 | -181 | -377 | 0 |  | 7301 | Нарушение формы кольцевого шва | GWAN |  | 01:15 | 03:16 | 02:44 | 0 | 1101 |  | EXT | Нарушение формы кольцевого шва |  | (c)
81362.801 | 0.036 | 0.021 | -11.234 | -11.249 | 1411 | 1968 | 1736 | 1411 | 21 | 7305 |  | CORR | GENE | 06:46 | 08:16 | 07:38 | 90 | 650 | 12 | EXT |  | 0.89 | (c)
81375.152 | 1.117 | 1.109 | -9.948 | -9.956 | -1802 | -1761 | -1756 | 1710 | 1109 | 7306 |  | CORR | CIGR | 03:39 | 03:45 | 03:46 | 28 | 92 | 11 | EXT |  | 0.89 | (c)
81378.851 | 4.816 | 4.586 | -6.249 | -6.479 | -2047 | -1801 | -1753 | 1460 | 4586 | 7306 |  | CORR | GENE | 02:59 | 03:39 | 03:47 | 281 | 587 | 10 | EXT |  | 0.92 | (c)
81381.044 | 7.009 | 6.985 | -4.056 | -4.08 | -1625 | -1537 | -1438 | 1250 | 3977 | 7306 |  | CORR | GENE | 04:07 | 04:22 | 04:38 | 103 | 375 | 12 | EXT |  | 0.89 | (c)
81383.888 | 9.853 | 9.758 | -1.212 | -1.307 | -1670 | -1626 | -1461 | 1252 | 1171 | 7306 |  | CORR | GENE | 04:00 | 04:07 | 04:34 | 136 | 418 | 14 | EXT |  | 0.9 | (c)
81384.627 | 10.592 | 10.572 | -0.473 | -0.493 | -1561 | -1504 | -1477 | 1392 | 446 | 7306 |  | CORR | CIGR | 04:18 | 04:27 | 04:31 | 47 | 169 | 10 | EXT |  | 0.89 | (c)
81384.97 | 10.935 | 10.925 | -0.13 | -0.14 | -1828 | -1743 | -1716 | 1604 | 92 | 7306 |  | CORR | GENE | 03:35 | 03:48 | 03:53 | 48 | 224 | 11 | EXT |  | 0.89 | (c)
81385.1 | 0 | -0.024 | -10.125 | -10.149 | -1806 | 923 | 16 | 0 |  | 7307а | Нарушение формы кольцевого шва | GWAN |  | 04:52 | 00:13 | 09:46 | 0 | 3645 |  | EXT | Нарушение формы кольцевого шва |  | (c)
81385.379 | 0.279 | 0.258 | -9.846 | -9.867 | -1878 | -1694 | -1729 | 1580 | 258 | 7307а |  | CORR | CIGR | 04:41 | 05:10 | 05:05 | 46 | 298 | 10 | EXT |  | 0.89 | (c)
81386.463 | 1.363 | 1.346 | -8.762 | -8.779 | 492 | 550 | 552 | 492 | 1346 | 7307а |  | CORR | CIGR | 11:03 | 11:12 | 11:13 | 37 | 121 | 10 | EXT |  | 0.89 | (c)
81388.147 | 3.047 | 3.029 | -7.078 | -7.096 | 1981 | 2033 | 2027 | 1981 | 3029 | 7307а |  | CORR | CIGR | 03:03 | 03:12 | 03:11 | 30 | 93 | 10 | EXT |  | 0.89 | (c)
81389.883 | 4.783 | 4.729 | -5.342 | -5.396 | -866 | -766 | -738 | 610 | 4729 | 7307а |  | CORR | GENE | 07:24 | 07:40 | 07:45 | 68 | 256 | 10 | EXT |  | 0.89 | (c)
81399.08 | 2.175 | 2.166 | -8.525 | -8.534 | 471 | 505 | 506 | 471 | 2166 | 7308а |  | CORR | CIGR | 05:54 | 05:59 | 05:59 | 19 | 71 | 10 | EXT |  | 0.89 | (c)
81407.605 | 0 | -0.043 | -10.37 | -10.413 | -274 | 352 | 288 | 274 |  | 7308б | Нарушение формы кольцевого шва | GWAN |  | 11:60 | 01:41 | 13:30 | 0 | 1125 |  | EXT | Нарушение формы кольцевого шва |  | (c)
81407.605 | 0 | -0.018 | -10.37 | -10.388 | 1451 | 1594 | -1737 | 463 |  | 7308б | Нарушение формы кольцевого шва | GWAN |  | 04:38 | 05:01 | 08:04 | 0 | 2547 |  | EXT | Нарушение формы кольцевого шва |  | (c)
81412.419 | 4.814 | 4.778 | -5.556 | -5.592 | -1234 | -1133 | -1110 | 986 | 4778 | 7308б |  | CORR | GENE | 09:25 | 09:41 | 09:45 | 82 | 248 | 10 | EXT |  | 0.89 | (c)
81413.551 | 5.946 | 5.936 | -4.424 | -4.434 | -1353 | -1297 | -1303 | 1252 | 4342 | 7308б |  | CORR | GENE | 09:05 | 09:15 | 09:14 | 92 | 101 | 10 | EXT |  | 0.89 | (c)
81413.745 | 6.14 | 6.122 | -4.23 | -4.248 | -1157 | -1107 | -1104 | 1051 | 4211 | 7308б |  | CORR | CIGR | 09:37 | 09:45 | 09:46 | 37 | 105 | 11 | EXT |  | 0.89 | (c)
81414.251 | 6.646 | 6.614 | -3.724 | -3.756 | -2080 | -1970 | -1950 | 1821 | 3688 | 7308б |  | CORR | GENE | 07:08 | 07:26 | 07:29 | 68 | 259 | 13 | EXT |  | 0.89 | (c)
81414.269 | 6.664 | 6.572 | -3.706 | -3.798 | -1827 | -1743 | -1657 | 1487 | 3617 | 7308б |  | DENT | GENE | 07:49 | 08:03 | 08:16 | 181 | 339 | 0.8 | N/A | Глубина вмятины: 11 мм (0,8%). Линейка: 18 см в (657 см; 08:03 ч:мин) Аномалия находится вблизи дефекта потери металла. |  | (c)
81414.524 | 6.919 | 6.786 | -3.451 | -3.584 | 1986 | 2050 | 2042 | 1986 | 3377 | 7308б |  | CORR | GENE | 06:04 | 06:15 | 06:13 | 207 | 111 | 10 | EXT |  | 0.91 | (c)
81414.776 | 7.171 | 7.145 | -3.199 | -3.225 | -198 | -137 | -85 | 0 | 3155 | 7308б |  | CORR | GENE | 00:12 | 00:22 | 00:30 | 70 | 226 | 15 | EXT |  | 0.89 | (c)
81414.99 | 7.385 | 7.194 | -2.985 | -3.176 | 2102 | 2140 | 2136 | 2102 | 2833 | 7308б |  | CORR | GENE | 06:23 | 06:29 | 06:29 | 343 | 68 | 14 | EXT |  | 0.94 | (c)
81415.209 | 7.604 | 7.537 | -2.766 | -2.833 | 1910 | 1946 | 1956 | 1910 | 2749 | 7308б |  | CORR | GENE | 05:52 | 05:58 | 05:60 | 84 | 93 | 10 | EXT |  | 0.89 | (c)
81415.74 | 8.135 | 8.055 | -2.235 | -2.315 | -1607 | -1251 | -1367 | 1128 | 2197 | 7308б |  | CORR | GENE | 08:25 | 09:22 | 09:03 | 118 | 479 | 8 | EXT |  | 0.89 | (c)
81416.224 | 8.619 | 8.602 | -1.751 | -1.768 | -1597 | -1509 | -1505 | 1414 | 1721 | 7308б |  | CORR | CIGR | 08:26 | 08:40 | 08:41 | 47 | 183 | 8 | EXT |  | 0.89 | (c)
81416.251 | 8.646 | 8.628 | -1.724 | -1.742 | -2193 | -2155 | -2122 | 2051 | 1700 | 7308б |  | CORR | CIGR | 06:50 | 06:56 | 07:01 | 42 | 142 | 10 | EXT |  | 0.89 | (c)
81416.579 | 8.974 | 8.933 | -1.396 | -1.437 | 1622 | 1744 | 1717 | 1622 | 1316 | 7308б |  | CORR | GENE | 05:06 | 05:25 | 05:21 | 121 | 190 | 13 | EXT |  | 0.9 | (c)
81417.975 | 0 | -0.018 | -9.595 | -9.613 | -718 | -254 | 214 | 0 |  | 7309а | Нарушение формы кольцевого шва | GWAN |  | 00:42 | 01:57 | 03:12 | 0 | 1865 |  | EXT | Нарушение формы кольцевого шва |  | (c)
81417.975 | 0 | -0.022 | -9.595 | -9.617 | 1263 | 1827 | -2110 | 1021 |  | 7309а | Нарушение формы кольцевого шва | GWAN |  | 06:01 | 07:33 | 08:57 | 0 | 2177 |  | EXT | Нарушение формы кольцевого шва |  | (c)
81429.095 | 0 | -0.024 | -10.485 | -10.509 | -2117 | -1904 | -1560 | 1004 |  | 7310б | Нарушение формы кольцевого шва | GWAN |  | 00:43 | 01:17 | 02:13 | 0 | 1113 |  | EXT | Нарушение формы кольцевого шва |  | (c)
81429.095 | 0 | -0.025 | -10.485 | -10.51 | 869 | 1176 | 1535 | 869 |  | 7310б | Нарушение формы кольцевого шва | GWAN |  | 08:45 | 09:34 | 10:32 | 0 | 1331 |  | EXT | Нарушение формы кольцевого шва |  | (c)
81432.851 | 3.756 | 3.619 | -6.729 | -6.866 | -672 | -547 | -533 | 394 | 3619 | 7310б | Дефект проката | MIAN | GENE | 04:36 | 04:56 | 04:59 | 167 | 278 |  | INT | Дефект проката Эквивалент потери металла 10%. |  | (c)
81434.061 | 4.966 | 4.289 | -5.519 | -6.196 | -704 | -474 | -507 | 310 | 4289 | 7310б | Дефект проката | MIAN | GENE | 04:31 | 05:08 | 05:03 | 779 | 394 |  | INT | Дефект проката Эквивалент потери металла 10%. |  | (c)
81438.987 | 9.892 | 9.358 | -0.593 | -1.127 | -315 | -197 | -175 | 34 | 421 | 7310б |  | DENT | GENE | 05:34 | 05:53 | 05:56 | 706 | 281 | 0.4 | N/A | Глубина вмятины: 5 мм (0,4%). Линейка: 71 см в (936 см; 05:53 ч:мин) Аномалия находится вблизи продольного шва. |  | (c)
81447.112 | 7.532 | 7.518 | -4.103 | -4.117 | 192 | 231 | 280 | 192 | 4037 | 7311а |  | CORR | GENE | 03:59 | 04:05 | 04:13 | 80 | 175 | 12 | EXT |  | 0.89 | (c)
81447.229 | 7.649 | 7.617 | -3.986 | -4.018 | 425 | 495 | 488 | 425 | 3959 | 7311а |  | CORR | GENE | 04:36 | 04:48 | 04:47 | 59 | 127 | 11 | EXT |  | 0.89 | (c)
81447.555 | 7.975 | 7.965 | -3.66 | -3.67 | 606 | 637 | 641 | 606 | 3645 | 7311а |  | CORR | CIGR | 05:06 | 05:11 | 05:11 | 25 | 71 | 10 | EXT |  | 0.89 | (c)
81447.628 | 8.048 | 7.984 | -3.587 | -3.651 | -319 | -207 | -200 | 82 | 3467 | 7311а | Дефект проката | MIAN | GENE | 02:36 | 02:54 | 02:55 | 184 | 237 |  | INT | Дефект проката Эквивалент потери металла 10%. |  | (c)
81448.492 | 8.912 | 8.882 | -2.723 | -2.753 | 893 | 957 | 986 | 893 | 2713 | 7311а |  | CORR | CIGR | 05:52 | 06:02 | 06:07 | 40 | 186 | 10 | EXT |  | 0.89 | (c)
81449.061 | 9.481 | 9.463 | -2.154 | -2.172 | 1456 | 1509 | 1522 | 1456 | 2105 | 7311а |  | CORR | GENE | 07:23 | 07:31 | 07:33 | 67 | 132 | 10 | EXT |  | 0.89 | (c)
81449.164 | 9.584 | 9.568 | -2.051 | -2.067 | 1240 | 1306 | 1313 | 1240 | 2027 | 7311а |  | CORR | CIGR | 06:48 | 06:58 | 06:60 | 40 | 146 | 15 | EXT |  | 0.89 | (c)
81449.244 | 9.664 | 9.659 | -1.971 | -1.976 | 1223 | 1323 | 1351 | 1223 | 1792 | 7311а |  | CORR | GENE | 06:45 | 07:01 | 07:06 | 184 | 257 | 14 | EXT |  | 0.91 | (c)
81449.694 | 10.114 | 10.093 | -1.521 | -1.542 | 690 | 1032 | 926 | 690 | 1443 | 7311а |  | CORR | GENE | 05:19 | 06:14 | 05:57 | 99 | 473 | 14 | EXT |  | 0.89 | (c)
81450.164 | 10.584 | 10.573 | -1.051 | -1.062 | 1105 | 1160 | 1164 | 1105 | 1036 | 7311а |  | CORR | CIGR | 06:26 | 06:35 | 06:36 | 26 | 118 | 13 | EXT |  | 0.89 | (c)
81451.772 | 0.557 | 0.516 | -9.768 | -9.809 | -1302 | -1090 | -1093 | 883 | 516 | 7312а |  | CORR | GENE | 07:13 | 07:47 | 07:46 | 82 | 419 | 10 | EXT |  | 0.89 | (c)
81458.418 | 7.203 | 7.193 | -3.122 | -3.132 | -541 | -501 | -499 | 456 | 3106 | 7312а |  | CORR | CIGR | 09:15 | 09:22 | 09:22 | 26 | 85 | 10 | EXT |  | 0.89 | (c)
81461.54 | 0 | -0.032 | -11.535 | -11.567 | 855 | 960 | 1004 | 855 |  | 7313а | Нарушение формы кольцевого шва | GWAN |  | 01:27 | 01:44 | 01:51 | 0 | 296 |  | EXT | Нарушение формы кольцевого шва |  | (c)
81462.974 | 1.434 | 1.388 | -10.101 | -10.147 | -1836 | -1696 | -1722 | 1608 | 1388 | 7313а |  | CORR | GENE | 06:13 | 06:36 | 06:31 | 90 | 228 | 12 | EXT |  | 0.89 | (c)
81465.324 | 3.784 | 3.74 | -7.751 | -7.795 | 1398 | 1513 | 1488 | 1398 | 3740 | 7313а |  | CORR | GENE | 02:55 | 03:14 | 03:10 | 61 | 179 | 13 | EXT |  | 0.89 | (c)
81466.921 | 5.381 | 5.364 | -6.154 | -6.171 | 1618 | 1800 | 1840 | 1618 | 5364 | 7313а |  | CORR | GENE | 03:31 | 03:60 | 04:06 | 158 | 443 | 10 | EXT |  | 0.9 | (c)
81467.961 | 6.421 | 6.376 | -5.114 | -5.159 | 1565 | 1615 | 1740 | 1565 | 5098 | 7313а |  | CORR | GENE | 03:22 | 03:30 | 03:50 | 61 | 350 | 11 | EXT |  | 0.89 | (c)
81473.075 | 0 | -0.02 | -11.64 | -11.66 | -1331 | -529 | 886 | 0 |  | 7314а | Нарушение формы кольцевого шва | GWAN |  | 01:14 | 03:24 | 07:12 | 0 | 4433 |  | EXT | Нарушение формы кольцевого шва |  | (c)
81473.97 | 0.895 | 0.594 | -10.745 | -11.046 | 1001 | 1077 | 1057 | 1001 | 594 | 7314а |  | CORR | GENE | 07:31 | 07:43 | 07:39 | 320 | 111 | 13 | EXT |  | 0.93 | (c)
81475.209 | 2.134 | 2.124 | -9.506 | -9.516 | -499 | -451 | -449 | 399 | 2124 | 7314а |  | CORR | CIGR | 03:28 | 03:36 | 03:36 | 23 | 101 | 10 | EXT |  | 0.89 | (c)
81475.353 | 2.278 | 2.264 | -9.362 | -9.376 | 833 | 924 | 897 | 833 | 2264 | 7314а |  | CORR | CIGR | 07:03 | 07:18 | 07:14 | 52 | 128 | 10 | EXT |  | 0.89 | (c)
81481.478 | 8.403 | 8.393 | -3.237 | -3.247 | -422 | -379 | -364 | 307 | 3221 | 7314а |  | CORR | CIGR | 03:41 | 03:48 | 03:50 | 26 | 115 | 11 | EXT |  | 0.89 | (c)
81481.584 | 8.509 | 8.468 | -3.131 | -3.172 | 667 | 844 | 789 | 667 | 3094 | 7314а |  | CORR | GENE | 06:37 | 07:05 | 06:56 | 78 | 245 | 10 | EXT |  | 0.89 | (c)
81482.483 | 9.408 | 9.387 | -2.232 | -2.253 | 2064 | 2099 | 2108 | 2064 | 2211 | 7314а |  | CORR | CIGR | 10:22 | 10:28 | 10:29 | 42 | 88 | 10 | EXT |  | 0.89 | (c)
81482.511 | 9.436 | 9.425 | -2.204 | -2.215 | 1021 | 1054 | 1057 | 1021 | 2183 | 7314а |  | CORR | CIGR | 07:34 | 07:39 | 07:39 | 32 | 71 | 11 | EXT |  | 0.89 | (c)
81484.407 | 11.332 | 11.301 | -0.308 | -0.339 | 822 | 878 | 917 | 822 | 268 | 7314а |  | CORR | GENE | 07:02 | 07:11 | 07:17 | 71 | 190 | 10 | EXT |  | 0.89 | (c)
81484.533 | 11.458 | 11.446 | -0.182 | -0.194 | 869 | 908 | 908 | 869 | 168 | 7314а |  | CORR | CIGR | 07:09 | 07:15 | 07:15 | 26 | 78 | 11 | EXT |  | 0.89 | (c)
81484.715 | 0 | -0.019 | -10.42 | -10.439 | 1279 | -2172 | -1063 | 0 |  | 7315а | Нарушение формы кольцевого шва | GWAN |  | 01:35 | 04:18 | 07:17 | 0 | 4238 |  | EXT | Нарушение формы кольцевого шва |  | (c)
81488.085 | 3.37 | 3.359 | -7.05 | -7.061 | -2103 | -2069 | -2065 | 2027 | 3359 | 7315а |  | CORR | CIGR | 04:29 | 04:35 | 04:35 | 21 | 75 | 11 | EXT |  | 0.89 | (c)
81491.9 | 7.185 | 7.172 | -3.235 | -3.248 | -1078 | -1023 | -1023 | 969 | 3217 | 7315а |  | CORR | CIGR | 07:15 | 07:23 | 07:23 | 31 | 109 | 11 | EXT |  | 0.89 | (c)
81492.108 | 7.393 | 7.273 | -3.027 | -3.147 | 273 | 359 | 376 | 273 | 2964 | 7315а |  | CORR | GENE | 10:53 | 11:07 | 11:09 | 183 | 207 | 9 | EXT |  | 0.9 | (c)
81496.042 | 0.907 | 0.892 | -10.788 | -10.803 | 1480 | 1534 | 1616 | 1480 | 892 | 7316а |  | CORR | CIGR | 04:06 | 04:14 | 04:28 | 42 | 271 | 11 | EXT |  | 0.89 | (c)
81499.02 | 3.885 | 3.876 | -7.81 | -7.819 | -2111 | -2016 | -2025 | 1938 | 3876 | 7316а |  | CORR | CIGR | 06:26 | 06:41 | 06:40 | 22 | 174 | 10 | EXT |  | 0.89 | (c)
81500.567 | 5.432 | 5.389 | -6.263 | -6.306 | 1473 | 1606 | 1612 | 1473 | 5389 | 7316а |  | CORR | GENE | 04:05 | 04:26 | 04:27 | 108 | 278 | 9 | EXT |  | 0.89 | (c)
81501.321 | 6.186 | 6.173 | -5.509 | -5.522 | 1022 | 1062 | 1061 | 1022 | 5491 | 7316а |  | CORR | CIGR | 02:52 | 02:58 | 02:58 | 31 | 79 | 10 | EXT |  | 0.89 | (c)
81506.83 | 0 | -0.025 | -11.685 | -11.71 | 560 | 1063 | 978 | 560 |  | 7317а | Нарушение формы кольцевого шва | GWAN |  | 02:16 | 03:37 | 03:23 | 0 | 836 |  | EXT | Нарушение формы кольцевого шва |  | (c)
81506.83 | 0 | -0.039 | -11.685 | -11.724 | -1943 | -960 | -914 | 114 |  | 7317а | Нарушение формы кольцевого шва | GWAN |  | 07:32 | 10:11 | 10:18 | 0 | 2057 |  | EXT | Нарушение формы кольцевого шва |  | (c)
81507.226 | 0.396 | 0.385 | -11.289 | -11.3 | -2069 | -2031 | -2009 | 1948 | 385 | 7317а |  | CORR | CIGR | 07:12 | 07:18 | 07:21 | 35 | 121 | 11 | EXT |  | 0.89 | (c)
81514.053 | 7.223 | 7.206 | -4.462 | -4.479 | 942 | 1022 | 1023 | 942 | 4431 | 7317а |  | CORR | CIGR | 03:18 | 03:31 | 03:31 | 48 | 162 | 10 | EXT |  | 0.89 | (c)
81514.608 | 7.778 | 7.757 | -3.907 | -3.928 | -2205 | -2134 | -2142 | 2079 | 3868 | 7317а |  | CORR | GENE | 06:50 | 07:01 | 06:60 | 60 | 125 | 14 | EXT |  | 0.89 | (c)
81515.274 | 8.444 | 8.429 | -3.241 | -3.256 | -2200 | -2160 | -2156 | 2111 | 3225 | 7317а |  | CORR | CIGR | 06:50 | 06:57 | 06:58 | 31 | 89 | 9 | EXT |  | 0.89 | (c)
81515.672 | 8.842 | 8.802 | -2.843 | -2.883 | 967 | 1398 | 1277 | 967 | 2787 | 7317а |  | CORR | GENE | 03:22 | 04:31 | 04:12 | 96 | 620 | 8 | EXT |  | 0.89 | (c)
81515.677 | 8.847 | 8.83 | -2.838 | -2.855 | 1887 | 1929 | 1973 | 1887 | 2814 | 7317а |  | CORR | CIGR | 05:50 | 05:57 | 06:04 | 41 | 173 | 8 | EXT |  | 0.89 | (c)
81517.608 | 10.778 | 10.769 | -0.907 | -0.916 | -2226 | -2184 | -2176 | 2125 | 890 | 7317а |  | CORR | CIGR | 06:46 | 06:53 | 06:54 | 26 | 101 | 11 | EXT |  | 0.89 | (c)
81530.175 | 0 | -0.036 | -11.28 | -11.316 | -2 | 1828 | 1327 | 0 |  | 7319а | Нарушение формы кольцевого шва | GWAN |  | 09:51 | 02:46 | 13:25 | 0 | 2656 |  | EXT | Нарушение формы кольцевого шва |  | (c)
81530.175 | 0 | 0 | -11.28 | -11.28 | -1485 | -1151 | -1070 | 655 | 0 | 7319а | Смещение кромок | GWAN |  | 05:52 | 06:45 | 06:59 | 0 | 830 | 18 | EXT | Смещение кромок Наружу Величина смещения - 2.8 мм. |  | (c)
81536.79 | 6.615 | 6.595 | -4.665 | -4.685 | 1743 | 1793 | 1791 | 392 | 4651 | 7319а |  | CORR | CIGR | 02:33 | 02:40 | 02:40 | 34 | 96 | 11 | EXT |  | 0.89 | (c)
81541.455 | 0 | -0.019 | -11.52 | -11.539 | 1006 | 1607 | 1735 | 0 |  | 7320а | Нарушение формы кольцевого шва | GWAN |  | 03:42 | 05:20 | 05:40 | 0 | 1460 |  | EXT | Нарушение формы кольцевого шва |  | (c)
81541.455 | 0 | -0.052 | -11.52 | -11.572 | -1036 | -536 | -67 | 903 |  | 7320а | Нарушение формы кольцевого шва | GWAN |  | 10:13 | 11:34 | 12:49 | 0 | 1940 |  | EXT | Нарушение формы кольцевого шва |  | (c)
81546.577 | 5.122 | 4.992 | -6.398 | -6.528 | 529 | 690 | 673 | 529 | 4992 | 7320а |  | CORR | GENE | 02:26 | 02:51 | 02:49 | 182 | 287 | 10 | EXT |  | 0.9 | (c)
81547.891 | 6.436 | 6.42 | -5.084 | -5.1 | 1968 | 2059 | 2045 | 109 | 5062 | 7320а |  | CORR | CIGR | 06:18 | 06:33 | 06:30 | 38 | 154 | 10 | EXT |  | 0.89 | (c)
81552.975 | 0 | -0.037 | -11.51 | -11.547 | 1120 | 1714 | 1757 | 0 |  | 7321а | Нарушение формы кольцевого шва | GWAN |  | 00:22 | 01:58 | 02:05 | 0 | 1274 |  | EXT | Нарушение формы кольцевого шва |  | (c)
81552.975 | 0 | -0.011 | -11.51 | -11.521 | -2010 | -1388 | -1073 | 136 |  | 7321а | Нарушение формы кольцевого шва | GWAN |  | 03:57 | 05:37 | 06:28 | 0 | 1874 |  | EXT | Нарушение формы кольцевого шва |  | (c)
81552.975 | 0 | -0.026 | -11.51 | -11.536 | -30 | 482 | 438 | 0 |  | 7321а | Нарушение формы кольцевого шва | GWAN |  | 09:16 | 10:39 | 10:32 | 0 | 937 |  | EXT | Нарушение формы кольцевого шва |  | (c)
81557.085 | 4.11 | 4.083 | -7.4 | -7.427 | 2038 | 2109 | 2109 | 50 | 4083 | 7321а |  | CORR | GENE | 02:50 | 03:02 | 03:02 | 53 | 143 | 15 | EXT |  | 0.89 | (c)
81558.124 | 5.149 | 5.09 | -6.361 | -6.42 | 1931 | 2067 | 2039 | 83 | 5090 | 7321а |  | CORR | GENE | 02:33 | 02:55 | 02:51 | 76 | 216 | 9 | EXT |  | 0.89 | (c)
81586.9 | 0 | -0.026 | -11.185 | -11.211 | -948 | -863 | -775 | 601 |  | 7324а | Нарушение формы кольцевого шва | GWAN |  | 03:11 | 03:25 | 03:39 | 0 | 346 |  | EXT | Нарушение формы кольцевого шва |  | (c)
81598.085 | 0 | -0.011 | -11.63 | -11.641 | 1765 | 1996 | -1992 | 1289 |  | 7325а | Нарушение формы кольцевого шва | GWAN |  | 04:03 | 04:40 | 05:56 | 0 | 1407 |  | EXT | Нарушение формы кольцевого шва |  | (c)
81609.715 | 0 | -0.013 | -11.645 | -11.658 | -241 | 15 | 46 | 0 |  | 7326а | Нарушение формы кольцевого шва | GWAN |  | 03:31 | 04:13 | 04:18 | 0 | 574 |  | EXT | Нарушение формы кольцевого шва |  | (c)
81621.36 | 0 | -0.01 | -11.285 | -11.295 | -148 | 71 | 142 | 0 |  | 7327а | Нарушение формы кольцевого шва | GWAN |  | 01:53 | 02:29 | 02:40 | 0 | 579 |  | EXT | Нарушение формы кольцевого шва |  | (c)
81621.36 | 0 | -0.018 | -11.285 | -11.303 | -1941 | -1752 | -1680 | 1420 |  | 7327а | Нарушение формы кольцевого шва | GWAN |  | 09:04 | 09:35 | 09:46 | 0 | 521 |  | EXT | Нарушение формы кольцевого шва |  | (c)
81621.429 | 0.069 | 0.052 | -11.216 | -11.233 | 304 | 441 | 486 | 304 | 52 | 7327а |  | CORR | GENE | 03:06 | 03:28 | 03:36 | 77 | 364 | 12 | EXT |  | 0.89 | (c)
81627.526 | 6.166 | 6.068 | -5.119 | -5.217 | 83 | 426 | 510 | 83 | 5056 | 7327а |  | CORR | GENE | 02:31 | 03:26 | 03:40 | 161 | 855 | 8 | EXT |  | 0.9 | (c)
81630.957 | 9.597 | 9.573 | -1.688 | -1.712 | 828 | 880 | 920 | 828 | 1658 | 7327а |  | CORR | GENE | 04:31 | 04:39 | 04:46 | 54 | 184 | 10 | EXT |  | 0.89 | (c)
81632.645 | 0 | -0.02 | -11.44 | -11.46 | 1958 | -1959 | -1838 | 1174 |  | 7328а | Нарушение формы кольцевого шва | GWAN |  | 06:60 | 08:28 | 08:47 | 0 | 1330 |  | EXT | Нарушение формы кольцевого шва |  | (c)
81632.645 | 0 | -0.025 | -11.44 | -11.465 | -869 | -657 | -65 | 740 |  | 7328а | Нарушение формы кольцевого шва | GWAN |  | 11:24 | 11:58 | 13:33 | 0 | 1609 |  | EXT | Нарушение формы кольцевого шва |  | (c)
81644.085 | 0 | -0.024 | -10.815 | -10.839 | 1707 | 1912 | 2115 | 1707 |  | 7330а | Нарушение формы кольцевого шва | GWAN |  | 06:16 | 06:50 | 07:22 | 0 | 816 |  | EXT | Нарушение формы кольцевого шва |  | (c)
81648.965 | 4.88 | 4.866 | -5.935 | -5.949 | 1197 | 1248 | 1253 | 1197 | 4866 | 7330а |  | CORR | CIGR | 04:54 | 05:02 | 05:03 | 31 | 112 | 11 | EXT |  | 0.89 | (c)
81650.714 | 6.629 | 6.578 | -4.186 | -4.237 | 1524 | 1676 | 1643 | 1524 | 4136 | 7330а |  | CORR | GENE | 05:47 | 06:11 | 06:06 | 101 | 238 | 8 | EXT |  | 0.89 | (c)
81654.9 | 0 | -0.012 | -10.78 | -10.792 | -228 | 47 | 175 | 0 |  | 7331а | Нарушение формы кольцевого шва | GWAN |  | 06:07 | 06:51 | 07:12 | 0 | 805 |  | EXT | Нарушение формы кольцевого шва |  | (c)
81655.038 | 0.138 | 0.128 | -10.642 | -10.652 | -955 | -809 | -800 | 645 | 128 | 7331а |  | CORR | CIGR | 04:09 | 04:33 | 04:34 | 42 | 310 | 11 | EXT |  | 0.89 | (c)
81660.031 | 5.131 | 4.9 | -5.649 | -5.88 | -389 | -266 | -222 | 54 | 4900 | 7331а |  | DENT | GENE | 05:41 | 06:01 | 06:08 | 388 | 335 | 0.4 | N/A | Глубина вмятины: 5 мм (0,4%). Линейка: 39 см в (490 см; 06:01 ч:мин) Аномалия находится вблизи продольного шва. |  | (c)
81661.765 | 6.865 | 6.865 | -3.915 | -3.915 | -1400 | -1301 | -1294 | 1188 | 3849 | 7331а |  | CORR | GENE | 02:58 | 03:14 | 03:15 | 66 | 211 | 14 | EXT |  | 0.89 | (c)
81665.68 | 0 | -0.016 | -10.75 | -10.766 | -73 | 21 | 112 | 0 |  | 7332а | Нарушение формы кольцевого шва | GWAN |  | 00:42 | 00:57 | 01:12 | 0 | 370 |  | EXT | Нарушение формы кольцевого шва |  | (c)
81665.68 | 0 | -0.006 | -10.75 | -10.756 | 638 | 782 | 811 | 638 |  | 7332а | Нарушение формы кольцевого шва | GWAN |  | 02:37 | 02:60 | 03:04 | 0 | 346 |  | EXT | Нарушение формы кольцевого шва |  | (c)
81665.68 | 0 | -0.011 | -10.75 | -10.761 | 1574 | 2165 | 2021 | 1574 |  | 7332а | Нарушение формы кольцевого шва | GWAN |  | 05:08 | 06:43 | 06:20 | 0 | 893 |  | EXT | Нарушение формы кольцевого шва |  | (c)
81665.68 | 0 | -0.016 | -10.75 | -10.766 | -1851 | -1041 | -1356 | 862 |  | 7332а | Нарушение формы кольцевого шва | GWAN |  | 07:55 | 10:06 | 09:15 | 0 | 989 |  | EXT | Нарушение формы кольцевого шва |  | (c)
81667.94 | 2.26 | 2.252 | -8.49 | -8.498 | 946 | 963 | 963 | 946 | 2252 | 7332а |  | CORR | CIGR | 03:26 | 03:29 | 03:29 | 17 | 35 | 11 | EXT |  | 0.89 | (c)
81688.07 | 0 | 0 | -11.415 | -11.415 | -917 | 81 | -77 | 0 | 0 | 7334а |  | GWAN |  | 02:15 | 04:56 | 04:31 | 0 | 1680 |  | EXT | Место ремонта. |  | (c)
81688.07 | 0 | 0 | -11.415 | -11.415 | 908 | -2219 | 1922 | 908 | 0 | 7334а |  | GWAN |  | 07:10 | 10:45 | 09:53 | 0 | 2028 |  | EXT | Место ремонта. |  | (c)
81691.833 | 3.763 | 3.661 | -7.652 | -7.754 | -669 | -575 | -577 | 486 | 3661 | 7334а |  | CORR | GENE | 02:55 | 03:10 | 03:10 | 273 | 183 | 14 | EXT |  | 0.93 | (c)
81692.229 | 4.159 | 4.027 | -7.256 | -7.388 | -633 | -582 | -577 | 521 | 4027 | 7334а |  | CORR | GENE | 03:01 | 03:09 | 03:10 | 157 | 113 | 15 | EXT |  | 0.91 | (c)
81699.485 | 0 | -0.02 | -11.885 | -11.905 | 181 | 385 | 546 | 181 |  | 7334б | Вышлифовка на шве | GWAN | GENE | 11:41 | 00:14 | 12:40 | 68 | 732 | 14 | EXT | Вышлифовка на шве |  | (c)
81746.53 | 0 | -0.02 | -11.435 | -11.455 | 1684 | 1829 | 2123 | 1684 |  | 7339 | Нарушение формы кольцевого шва | GWAN |  | 01:26 | 01:49 | 02:36 | 0 | 879 |  | EXT | Нарушение формы кольцевого шва |  | (c)
81757.965 | 0 | -0.03 | -11.53 | -11.56 | 914 | -2157 | 1942 | 914 |  | 7340а | Нарушение формы кольцевого шва | GWAN |  | 10:07 | 01:52 | 12:53 | 0 | 2056 |  | EXT | Нарушение формы кольцевого шва |  | (c)
81757.965 | 0 | -0.023 | -11.53 | -11.553 | -1488 | -936 | -863 | 238 |  | 7340а | Нарушение формы кольцевого шва | GWAN |  | 03:40 | 05:09 | 05:21 | 0 | 1250 |  | EXT | Нарушение формы кольцевого шва |  | (c)
81757.965 | 0 | -0.027 | -11.53 | -11.557 | -93 | 29 | 429 | 0 |  | 7340а | Нарушение формы кольцевого шва | GWAN |  | 07:25 | 07:45 | 08:49 | 0 | 1045 |  | EXT | Нарушение формы кольцевого шва |  | (c)
81764.298 | 6.333 | 6.299 | -5.197 | -5.231 | 40 | 66 | 56 | 40 | 5056 | 7340а |  | LWAN | AXGR | 07:46 | 07:51 | 07:49 | 175 | 33 |  | INT | Эквивалент потери металла 10%. |  | (c)
81769.495 | 0 | -0.028 | -11.165 | -11.193 | 1740 | -2017 | -1654 | 587 |  | 7340б | Нарушение формы кольцевого шва | GWAN |  | 09:41 | 11:35 | 12:33 | 0 | 2133 |  | EXT | Нарушение формы кольцевого шва |  | (c)
81780.66 | 0 | -0.026 | -11.225 | -11.251 | 1604 | -1720 | -2013 | 1170 |  | 7341а | Нарушение формы кольцевого шва | GWAN |  | 01:06 | 04:10 | 03:22 | 0 | 1686 |  | EXT | Нарушение формы кольцевого шва |  | (c)
81780.66 | 0 | -0.044 | -11.225 | -11.269 | 666 | 987 | 921 | 666 |  | 7341а | Вышлифовка на шве | GWAN | GENE | 10:35 | 11:27 | 11:16 | 73 | 509 | 23 | EXT | Вышлифовка на шве |  | (c)
81791.88 | 11.22 | 11.137 | -0.005 | -0.088 | -1285 | -1252 | -1255 | 1225 | 3 | 7341а |  | CORR | GENE | 05:20 | 05:25 | 05:25 | 85 | 60 | 11 | EXT |  | 0.89 | (c)
81791.885 | 0 | -0.026 | -11.005 | -11.031 | -1503 | -1217 | -1190 | 878 |  | 7343а | Вышлифовка на шве | GWAN | CIGR | 02:47 | 03:34 | 03:38 | 56 | 625 | 15 | EXT | Вышлифовка на шве |  | (c)
81791.886 | 0.001 | 0.001 | -11.004 | -11.004 | -559 | -524 | -526 | 492 | 1 | 7343а |  | CORR | GENE | 05:20 | 05:25 | 05:25 | 85 | 67 | 10 | EXT |  | 0.89 | (c)
81802.89 | 0 | -0.037 | -11.13 | -11.167 | 1379 | 1551 | -2130 | 1177 |  | 7344а | Нарушение формы кольцевого шва | GWAN |  | 06:32 | 06:60 | 09:06 | 0 | 1905 |  | EXT | Нарушение формы кольцевого шва |  | (c)
81808.967 | 6.077 | 5.997 | -5.053 | -5.133 | 708 | 737 | 744 | 708 | 4968 | 7344а |  | CORR | GENE | 04:44 | 04:48 | 04:49 | 165 | 72 | 10 | EXT |  | 0.9 | (c)
81820.34 | 6.32 | 6.304 | -4.98 | -4.996 | 1083 | 1142 | 1136 | 1083 | 4963 | 7345а |  | CORR | CIGR | 09:40 | 09:50 | 09:49 | 33 | 105 | 9 | EXT |  | 0.89 | (c)
81820.438 | 6.418 | 6.394 | -4.882 | -4.906 | -1294 | -1185 | -1206 | 1118 | 4852 | 7345а |  | CORR | CIGR | 03:17 | 03:34 | 03:31 | 54 | 176 | 10 | EXT |  | 0.89 | (c)
81874.036 | 4.936 | 4.917 | -6.449 | -6.468 | 1884 | 1924 | 1928 | 258 | 4917 | 7349б |  | CORR | CIGR | 04:05 | 04:11 | 04:12 | 33 | 88 | 10 | EXT |  | 0.89 | (c)
81910.927 | 7.982 | 7.97 | -3.493 | -3.505 | 1836 | 1896 | 1931 | 1836 | 3467 | 7352а |  | CORR | CIGR | 11:13 | 11:23 | 11:28 | 38 | 191 | 12 | EXT |  | 0.89 | (c)
81925.79 | 0 | -0.003 | -10.125 | -10.128 | 2125 | 2206 | -2169 | 2002 |  | 7354а | Нарушение формы кольцевого шва | GWAN |  | 05:50 | 06:03 | 06:17 | 0 | 334 |  | EXT | Нарушение формы кольцевого шва |  | (c)
81927.458 | 1.668 | 1.527 | -8.457 | -8.598 | 2121 | -2200 | -2143 | 1945 | 1527 | 7354а |  | DENT | GENE | 05:49 | 06:12 | 06:21 | 340 | 395 | 0.6 | N/A | Глубина вмятины: 9 мм (0,6%). Линейка: 34 см в (153 см; 06:12 ч:мин) |  | (c)
81935.915 | 0 | -0.01 | -11.285 | -11.295 | 2174 | -2111 | -1851 | 0 |  | 7355а | Нарушение формы кольцевого шва | GWAN |  | 06:14 | 06:43 | 07:24 | 0 | 871 |  | EXT | Нарушение формы кольцевого шва |  | (c)
81937.802 | 1.887 | 1.846 | -9.398 | -9.439 | 1995 | 2178 | 2111 | 4 | 1846 | 7355а | Дефект проката | MIAN | GENE | 05:45 | 06:15 | 06:04 | 106 | 231 |  | INT | Дефект проката Эквивалент потери металла 10%. |  | (c)
81947.2 | 0 | -0.018 | -11.24 | -11.258 | 1026 | 1526 | 1346 | 565 |  | 7356а | Нарушение формы кольцевого шва | GWAN |  | 02:02 | 03:23 | 02:54 | 0 | 639 |  | EXT | Нарушение формы кольцевого шва |  | (c)
81947.2 | 0 | -0.037 | -11.24 | -11.277 | -270 | 45 | 42 | 0 |  | 7356а | Нарушение формы кольцевого шва | GWAN |  | 10:33 | 11:24 | 11:23 | 0 | 624 |  | EXT | Нарушение формы кольцевого шва |  | (c)
81958.44 | 0 | -0.022 | -6.725 | -6.747 | 109 | 293 | 1196 | 0 |  | 7357а | Нарушение формы кольцевого шва | GWAN |  | 00:55 | 01:25 | 03:51 | 0 | 2174 |  | EXT | Нарушение формы кольцевого шва |  | (c)
81958.44 | 0 | -0.021 | -6.725 | -6.746 | -1946 | -1266 | -1004 | 62 |  | 7357а | Нарушение формы кольцевого шва | GWAN |  | 07:24 | 09:14 | 09:56 | 0 | 1883 |  | EXT | Нарушение формы кольцевого шва |  | (c)
81962.437 | 3.997 | 3.835 | -2.728 | -2.89 | 1909 | 2035 | 2173 | 0 | 2640 | 7357а |  | DENT | GENE | 05:46 | 06:06 | 06:29 | 250 | 527 | 0.5 | N/A | Глубина вмятины: 7 мм (0,5%). Линейка: 25 см в (384 см; 06:06 ч:мин) Аномалия находится вблизи продольного шва. |  | (c)
82008.313 | 4.318 | 4.144 | -7.247 | -7.421 | -42 | 3 | -12 | 0 | 4144 | 7362 | Дефект проката | MIAN | GENE | 00:24 | 00:31 | 00:29 | 338 | 60 |  | INT | Дефект проката Эквивалент потери металла 10%. Аномалия находится на отводе. |  | (c)
82049.59 | 0 | -0.021 | -11.62 | -11.641 | 155 | 291 | 743 | 155 |  | 7365б | Нарушение формы кольцевого шва | GWAN |  | 00:37 | 00:59 | 02:12 | 0 | 1175 |  | EXT | Нарушение формы кольцевого шва Аномалия находится на отводе. |  | (c)
82049.59 | 0 | -0.006 | -11.62 | -11.626 | 1918 | -1319 | -1807 | 0 |  | 7365б | Нарушение формы кольцевого шва | GWAN |  | 05:21 | 08:39 | 07:20 | 0 | 1472 |  | EXT | Нарушение формы кольцевого шва Аномалия находится на отводе. |  | (c)
82049.59 | 0 | -0.04 | -11.62 | -11.66 | -925 | -636 | -589 | 253 |  | 7365б | Нарушение формы кольцевого шва | GWAN |  | 09:42 | 10:29 | 10:37 | 0 | 672 |  | EXT | Нарушение формы кольцевого шва Аномалия находится на отводе. |  | (c)
82072.325 | 0 | -0.018 | -11.295 | -11.313 | 1914 | 1958 | 1942 | 1914 |  | 7368 | Нарушение формы кольцевого шва | GWAN |  | 05:47 | 05:54 | 05:51 | 0 | 55 |  | INT | Нарушение формы кольцевого шва Аномалия находится на отводе. |  | (c)
82094.96 | 0 | -0.012 | -9.935 | -9.947 | 1819 | 1978 | 1963 | 1819 |  | 7370 | Нарушение формы кольцевого шва | GWAN |  | 04:55 | 05:21 | 05:19 | 0 | 289 |  | EXT | Нарушение формы кольцевого шва Аномалия находится на отводе. |  | (c)
82104.895 | 0 | -0.029 | -11.49 | -11.519 | -1553 | -1380 | -1289 | 1025 |  | 7371 | Нарушение формы кольцевого шва | GWAN |  | 09:23 | 09:51 | 10:06 | 0 | 529 |  | EXT | Нарушение формы кольцевого шва Аномалия находится на отводе. |  | (c)
82116.385 | 0 | -0.017 | -11.4 | -11.417 | -1644 | -1491 | -1360 | 1077 |  | 7372 | Нарушение формы кольцевого шва | GWAN |  | 07:22 | 07:46 | 08:07 | 0 | 567 |  | EXT | Нарушение формы кольцевого шва |  | (c)
82116.385 | 0 | -0.041 | -11.4 | -11.441 | -937 | -5 | 845 | 0 |  | 7372 | Нарушение формы кольцевого шва | GWAN |  | 09:16 | 11:46 | 14:03 | 0 | 3564 |  | EXT | Нарушение формы кольцевого шва |  | (c)
82135.25 | 7.465 | 7.417 | -4.19 | -4.238 | -602 | -510 | -522 | 443 | 4168 | 7373 |  | CORR | GENE | 07:50 | 08:04 | 08:02 | 70 | 158 | 11 | EXT |  | 0.89 | (c)
82138.583 | 10.798 | 10.78 | -0.857 | -0.875 | -627 | -500 | -524 | 421 | 829 | 7373 |  | CORR | CIGR | 07:45 | 08:06 | 08:02 | 46 | 205 | 10 | EXT |  | 0.89 | (c)
82143.392 | 3.952 | 3.925 | -7.528 | -7.555 | 113 | 166 | 184 | 113 | 3925 | 7374 |  | CORR | GENE | 08:43 | 08:52 | 08:55 | 54 | 142 | 10 | EXT |  | 0.89 | (c)
82185.565 | 0 | -0.053 | -11.465 | -11.518 | 903 | -1176 | -1982 | 407 |  | 7378 | Нарушение формы кольцевого шва | GWAN |  | 06:19 | 00:44 | 10:33 | 0 | 3151 |  | EXT | Нарушение формы кольцевого шва |  | (c)
82185.565 | 0 | -0.014 | -11.465 | -11.479 | -159 | 435 | 327 | 0 |  | 7378 | Нарушение формы кольцевого шва | GWAN |  | 03:28 | 05:04 | 04:46 | 0 | 973 |  | EXT | Нарушение формы кольцевого шва |  | (c)
82195.978 | 10.413 | 10.399 | -1.052 | -1.066 | 779 | 813 | 832 | 779 | 1031 | 7378 |  | CORR | CIGR | 05:59 | 06:05 | 06:08 | 35 | 105 | 10 | EXT |  | 0.89 | (c)
82203.533 | 6.503 | 6.485 | -4.697 | -4.715 | 157 | 164 | 167 | 157 | 4681 | 7379 |  | CORR | PITT | 02:57 | 02:58 | 02:58 | 34 | 21 | 15 | EXT |  | 0.89 | (c)
82204.216 | 7.186 | 7.125 | -4.014 | -4.075 | 342 | 356 | 356 | 342 | 3961 | 7379 |  | CORR | AXGR | 03:27 | 03:29 | 03:29 | 114 | 27 | 12 | EXT |  | 0.9 | (c)
82205.122 | 8.092 | 8.054 | -3.108 | -3.146 | 121 | 156 | 158 | 121 | 2862 | 7379 |  | CORR | GENE | 02:51 | 02:57 | 02:57 | 284 | 73 | 10 | EXT |  | 0.92 | (c)
82205.45 | 8.42 | 8.345 | -2.78 | -2.855 | 168 | 251 | 330 | 168 | 2745 | 7379 |  | CORR | GENE | 02:58 | 03:12 | 03:25 | 110 | 325 | 15 | EXT |  | 0.9 | (c)
82206.156 | 9.126 | 9.106 | -2.074 | -2.094 | 394 | 520 | 502 | 394 | 2043 | 7379 |  | CORR | CIGR | 03:35 | 03:55 | 03:52 | 51 | 217 | 15 | EXT |  | 0.89 | (c)
82207.046 | 10.016 | 9.975 | -1.184 | -1.225 | 344 | 377 | 376 | 344 | 1161 | 7379 |  | CORR | GENE | 03:27 | 03:32 | 03:32 | 64 | 64 | 12 | EXT |  | 0.89 | (c)
82208.085 | 11.055 | 10.982 | -0.145 | -0.218 | 1407 | 1442 | 1447 | 1407 | 50 | 7379 |  | CORR | GENE | 06:18 | 06:24 | 06:25 | 168 | 80 | 15 | EXT |  | 0.91 | (c)
82220.374 | 0.729 | 0.71 | -10.531 | -10.55 | 972 | 1063 | 1065 | 972 | 710 | 7381 |  | CORR | CIGR | 02:29 | 02:44 | 02:44 | 48 | 186 | 14 | EXT |  | 0.89 | (c)
82221.145 | 1.5 | 1.485 | -9.76 | -9.775 | 1218 | 1261 | 1270 | 1218 | 1485 | 7381 |  | CORR | CIGR | 03:09 | 03:16 | 03:17 | 27 | 104 | 10 | EXT |  | 0.89 | (c)
82241.455 | 0 | -0.013 | -1.55 | -1.563 | 1625 | -1342 | -1215 | 407 |  | 7382б | Нарушение формы кольцевого шва | GWAN |  | 07:28 | 11:29 | 11:50 | 0 | 3243 |  | EXT | Нарушение формы кольцевого шва |  | (c)
82243.005 | 0 | -0.014 | -11.045 | -11.059 | 1024 | 1127 | 1121 | 1024 | 0 | 7383а | Подгиб кромки со смещением | GWAN |  | 02:32 | 02:48 | 02:47 | 0 | 192 | 28 | EXT | Подгиб кромки со смещением Величина смещения - 5.2 мм. |  | (c)
82243.005 | 0 | 0 | -11.045 | -11.045 | 2180 | -1809 | -1860 | 1438 | 0 | 7383а | Непровар / утяжина | GWAN |  | 05:38 | 06:55 | 06:46 | 0 | 843 | 12 | INT | Непровар / утяжина |  | (c)
82249.17 | 6.165 | 6.093 | -4.88 | -4.952 | 1418 | 1480 | 1492 | 1418 | 4796 | 7383а |  | CORR | GENE | 03:35 | 03:45 | 03:47 | 156 | 147 | 13 | EXT |  | 0.9 | (c)
82250.016 | 7.011 | 6.974 | -4.034 | -4.071 | -1688 | -1537 | -1547 | 1406 | 3991 | 7383а |  | CORR | GENE | 07:14 | 07:38 | 07:37 | 80 | 282 | 10 | EXT |  | 0.89 | (c)
82250.197 | 7.192 | 7.09 | -3.853 | -3.955 | 1546 | 1916 | 1780 | 1546 | 3824 | 7383а |  | CORR | GENE | 03:56 | 04:56 | 04:34 | 131 | 467 | 12 | EXT |  | 0.9 | (c)
82251.156 | 8.151 | 8.076 | -2.894 | -2.969 | 1465 | 1506 | 1550 | 1465 | 2870 | 7383а |  | CORR | GENE | 03:43 | 03:50 | 03:57 | 99 | 170 | 14 | EXT |  | 0.9 | (c)
82253.293 | 10.288 | 10.197 | -0.757 | -0.848 | 1524 | 1556 | 1555 | 1524 | 463 | 7383а |  | CORR | GENE | 03:52 | 03:58 | 03:57 | 385 | 62 | 12 | EXT |  | 0.94 | (c)
82256.839 | 2.789 | 2.768 | -7.851 | -7.872 | -1557 | -1504 | -1500 | 1443 | 2768 | 7384 |  | CORR | GENE | 04:07 | 04:16 | 04:16 | 67 | 114 | 12 | EXT |  | 0.89 | (c)
82257.308 | 3.258 | 3.237 | -7.382 | -7.403 | -1518 | -1361 | -1363 | 1208 | 3237 | 7384 |  | CORR | GENE | 04:13 | 04:39 | 04:38 | 111 | 309 | 13 | EXT |  | 0.9 | (c)
82260.479 | 6.429 | 6.128 | -4.211 | -4.512 | -1579 | -1530 | -1537 | 1495 | 4085 | 7384 |  | CORR | GENE | 04:03 | 04:11 | 04:10 | 427 | 84 | 20 | EXT |  | 0.98 | (c)
82261.196 | 7.146 | 7.138 | -3.494 | -3.502 | -1602 | -1549 | -1535 | 1468 | 3477 | 7384 |  | CORR | CIGR | 03:60 | 04:08 | 04:11 | 25 | 134 | 10 | EXT |  | 0.89 | (c)
82276.302 | 0.102 | 0.091 | -11.618 | -11.629 | -2054 | -2009 | -2002 | 1949 | 91 | 7386 |  | CORR | CIGR | 07:53 | 08:00 | 08:01 | 23 | 105 | 12 | EXT |  | 0.89 | (c)
82315.088 | 3.773 | 3.712 | -7.482 | -7.543 | 1147 | 1292 | 1423 | 532 | 3712 | 7389 |  | CORR | GENE | 03:21 | 03:44 | 04:05 | 171 | 551 | 10 | EXT |  | 0.9 | (c)
82315.932 | 4.617 | 4.544 | -6.638 | -6.711 | 1655 | 1760 | 1773 | 340 | 4544 | 7389 |  | CORR | GENE | 04:43 | 04:59 | 05:02 | 95 | 235 | 10 | EXT |  | 0.89 | (c)
82316.096 | 4.781 | 4.76 | -6.474 | -6.495 | 1247 | 1405 | 1368 | 743 | 4760 | 7389 |  | CORR | GENE | 03:37 | 04:02 | 03:56 | 49 | 241 | 10 | EXT |  | 0.89 | (c)
82316.674 | 5.359 | 5.262 | -5.896 | -5.993 | 1204 | 1323 | 1492 | 452 | 5262 | 7389 |  | CORR | GENE | 03:30 | 03:49 | 04:16 | 180 | 574 | 11 | EXT |  | 0.9 | (c)
82317.449 | 6.134 | 6.121 | -5.121 | -5.134 | 1268 | 1418 | 1384 | 731 | 5079 | 7389 |  | CORR | GENE | 03:40 | 04:04 | 03:59 | 55 | 232 | 10 | EXT |  | 0.89 | (c)
82319.98 | 8.665 | 8.643 | -2.59 | -2.612 | 1586 | 1695 | 1686 | 445 | 2560 | 7389 |  | CORR | GENE | 04:31 | 04:49 | 04:47 | 52 | 199 | 10 | EXT |  | 0.89 | (c)
82321.432 | 10.117 | 10.09 | -1.138 | -1.165 | 1264 | 1301 | 1317 | 860 | 1125 | 7389 |  | CORR | CIGR | 03:39 | 03:45 | 03:48 | 40 | 107 | 10 | EXT |  | 0.89 | (c)
82321.521 | 10.206 | 10.196 | -1.049 | -1.059 | 1055 | 1232 | 1172 | 942 | 996 | 7389 |  | CORR | GENE | 03:06 | 03:34 | 03:25 | 63 | 234 | 10 | EXT |  | 0.89 | (c)
82344.98 | 11.115 | 11.089 | -0.04 | -0.066 | 2194 | -2135 | -1938 | 0 | 19 | 7391 |  | CORR | CIGR | 05:04 | 05:25 | 05:57 | 47 | 659 | 13 | EXT |  | 0.89 | (c)
82346.462 | 1.442 | 1.424 | -9.508 | -9.526 | -1181 | -1116 | -1099 | 1018 | 1424 | 7392 |  | CORR | CIGR | 06:06 | 06:16 | 06:19 | 35 | 163 | 12 | EXT |  | 0.89 | (c)
82353.042 | 8.022 | 7.997 | -2.928 | -2.953 | -2161 | -2082 | -2051 | 70 | 2910 | 7392 |  | CORR | CIGR | 03:28 | 03:40 | 03:45 | 43 | 219 | 10 | EXT |  | 0.89 | (c)
82355.288 | 10.268 | 10.253 | -0.682 | -0.697 | -410 | -354 | -300 | 190 | 659 | 7392 |  | CORR | CIGR | 08:10 | 08:19 | 08:28 | 38 | 220 | 10 | EXT |  | 0.89 | (c)
82355.97 | 0 | -0.025 | -11.075 | -11.1 | 1092 | 1539 | 1407 | 508 |  | 7393 | Нарушение формы кольцевого шва | GWAN |  | 01:31 | 02:43 | 02:21 | 0 | 631 |  | EXT | Нарушение формы кольцевого шва |  | (c)
82355.97 | 0 | -0.001 | -11.075 | -11.076 | -1916 | -1735 | -1673 | 314 |  | 7393 | Нарушение формы кольцевого шва | GWAN |  | 05:25 | 05:54 | 06:04 | 0 | 487 |  | EXT | Нарушение формы кольцевого шва |  | (c)
82355.97 | 0 | -0.019 | -11.075 | -11.094 | -793 | -616 | -578 | 362 |  | 7393 | Нарушение формы кольцевого шва | GWAN |  | 08:26 | 08:55 | 09:01 | 0 | 431 |  | EXT | Нарушение формы кольцевого шва |  | (c)
82356.084 | 0.114 | 0.099 | -10.961 | -10.976 | -1067 | -980 | -975 | 883 | 99 | 7393 |  | CORR | CIGR | 07:42 | 07:56 | 07:57 | 38 | 184 | 10 | EXT |  | 0.89 | (c)
82356.304 | 0.334 | 0.308 | -10.741 | -10.767 | -871 | -806 | -787 | 702 | 308 | 7393 |  | CORR | CIGR | 08:14 | 08:24 | 08:27 | 44 | 168 | 10 | EXT |  | 0.89 | (c)
82356.931 | 0.961 | 0.918 | -10.114 | -10.157 | -1048 | -909 | -905 | 763 | 918 | 7393 |  | CORR | GENE | 07:45 | 08:08 | 08:08 | 56 | 286 | 10 | EXT |  | 0.89 | (c)
82363.152 | 7.182 | 7.164 | -3.893 | -3.911 | -2195 | -2139 | -2127 | 36 | 3878 | 7393 |  | CORR | CIGR | 04:40 | 04:49 | 04:51 | 33 | 136 | 10 | EXT |  | 0.89 | (c)
82373.148 | 6.103 | 6.082 | -4.792 | -4.813 | 2027 | 2197 | 2136 | 0 | 4766 | 7394 |  | CORR | CIGR | 07:09 | 07:37 | 07:27 | 47 | 218 | 10 | EXT |  | 0.89 | (c)
82377.275 | 10.23 | 10.214 | -0.665 | -0.681 | 799 | 949 | 920 | 799 | 621 | 7394 |  | CORR | GENE | 03:51 | 04:15 | 04:10 | 60 | 242 | 10 | EXT |  | 0.89 | (c)
82386.976 | 9.036 | 9.022 | -2.604 | -2.618 | 1150 | 1204 | 1211 | 1150 | 2574 | 7395 |  | CORR | CIGR | 03:43 | 03:52 | 03:53 | 44 | 123 | 10 | EXT |  | 0.89 | (c)
82389.728 | 0.148 | 0.134 | -11.292 | -11.306 | -699 | -641 | -646 | 593 | 134 | 7396 |  | CORR | CIGR | 07:45 | 07:54 | 07:53 | 34 | 106 | 10 | EXT |  | 0.89 | (c)
82404.364 | 3.344 | 3.305 | -8.131 | -8.17 | 1357 | 1585 | 1551 | 1357 | 3305 | 7397 |  | CORR | GENE | 03:33 | 04:10 | 04:04 | 80 | 388 | 13 | EXT |  | 0.89 | (c)
82405.166 | 4.146 | 4.067 | -7.329 | -7.408 | 1411 | 1493 | 1612 | 1411 | 4067 | 7397 |  | CORR | GENE | 03:42 | 03:55 | 04:14 | 95 | 402 | 11 | EXT |  | 0.89 | (c)
82406.648 | 5.628 | 5.57 | -5.847 | -5.905 | 1962 | 2102 | 2175 | 1962 | 5570 | 7397 |  | CORR | GENE | 05:11 | 05:33 | 05:45 | 71 | 425 | 10 | EXT |  | 0.89 | (c)
82424.045 | 0 | -0.031 | -11.415 | -11.446 | 943 | 1330 | 1322 | 943 |  | 7399 | Нарушение формы кольцевого шва | GWAN |  | 02:42 | 03:45 | 03:44 | 0 | 758 |  | EXT | Нарушение формы кольцевого шва |  | (c)
82441.074 | 5.614 | 5.602 | -5.431 | -5.443 | -1792 | -1757 | -1754 | 1717 | 5417 | 7400 |  | CORR | CIGR | 04:47 | 04:53 | 04:53 | 26 | 75 | 10 | EXT |  | 0.89 | (c)
82446.464 | 11.004 | 10.955 | -0.041 | -0.09 | 2073 | -2075 | -1912 | 1436 | 16 | 7400 |  | CORR | GENE | 03:11 | 04:02 | 04:28 | 74 | 952 | 11 | EXT |  | 0.89 | (c)
82449.563 | 3.058 | 3.026 | -8.252 | -8.284 | -1500 | -1433 | -1436 | 731 | 3026 | 7401 | Дефект проката | MIAN | GENE | 09:19 | 09:29 | 09:29 | 63 | 127 |  | INT | Дефект проката Эквивалент потери металла 10%. |  | (c)
82452.334 | 5.829 | 5.807 | -5.481 | -5.503 | 1075 | 1145 | 1183 | 940 | 5461 | 7401 |  | CORR | CIGR | 04:14 | 04:25 | 04:32 | 42 | 215 | 10 | EXT |  | 0.89 | (c)
82457.424 | 10.919 | 10.901 | -0.391 | -0.409 | 734 | 832 | 814 | 734 | 373 | 7401 |  | CORR | CIGR | 03:19 | 03:35 | 03:32 | 36 | 160 | 10 | EXT |  | 0.89 | (c)
82457.815 | 0 | -0.03 | -11.165 | -11.195 | -1450 | -912 | -1076 | 702 |  | 7402 | Нарушение формы кольцевого шва | GWAN |  | 10:36 | 00:03 | 11:37 | 0 | 748 |  | EXT | Нарушение формы кольцевого шва |  | (c)
82457.815 | 0 | -0.006 | -11.165 | -11.171 | 1448 | 1645 | 1737 | 205 |  | 7402 | Нарушение формы кольцевого шва | GWAN |  | 06:24 | 06:56 | 07:11 | 0 | 577 |  | EXT | Нарушение формы кольцевого шва |  | (c)
82457.815 | 0 | -0.023 | -11.165 | -11.188 | 2123 | -1921 | -1953 | 0 |  | 7402 | Нарушение формы кольцевого шва | GWAN |  | 08:13 | 09:20 | 09:15 | 0 | 772 |  | EXT | Нарушение формы кольцевого шва |  | (c)
82459.264 | 1.449 | 1.421 | -9.716 | -9.744 | 939 | 1006 | 1036 | 939 | 1421 | 7402 |  | CORR | CIGR | 05:02 | 05:13 | 05:18 | 35 | 193 | 11 | EXT |  | 0.89 | (c)
82461.958 | 4.143 | 4.056 | -7.022 | -7.109 | 402 | 622 | 643 | 402 | 4056 | 7402 |  | CORR | GENE | 03:35 | 04:11 | 04:14 | 150 | 482 | 10 | EXT |  | 0.9 | (c)
82464.826 | 7.011 | 6.979 | -4.154 | -4.186 | 493 | 700 | 645 | 493 | 4089 | 7402 |  | CORR | GENE | 03:50 | 04:23 | 04:15 | 97 | 305 | 8 | EXT |  | 0.89 | (c)
82468.98 | 0 | -0.019 | -3.815 | -3.834 | 1415 | 1565 | 1666 | 313 |  | 7403 | Нарушение формы кольцевого шва | GWAN |  | 01:46 | 02:10 | 02:27 | 0 | 503 |  | EXT | Нарушение формы кольцевого шва |  | (c)
82468.98 | 0 | 0 | -3.815 | -3.815 | -2039 | -1686 | -1717 | 192 |  | 7403 | Нарушение формы кольцевого шва | GWAN |  | 04:29 | 05:26 | 05:21 | 0 | 644 |  | EXT | Нарушение формы кольцевого шва |  | (c)
82468.98 | 0 | -0.003 | -3.815 | -3.818 | -967 | -641 | -695 | 423 |  | 7403 | Нарушение формы кольцевого шва | GWAN |  | 07:22 | 08:14 | 08:06 | 0 | 544 |  | EXT | Нарушение формы кольцевого шва |  | (c)
82476.811 | 4.016 | 3.971 | -3.169 | -3.214 | -1064 | -977 | -942 | 820 | 3107 | 7404 |  | CORR | GENE | 07:03 | 07:17 | 07:23 | 107 | 245 | 15 | EXT |  | 0.9 | (c)
82477.463 | 4.668 | 4.584 | -2.517 | -2.601 | -1128 | -1024 | -1026 | 924 | 2416 | 7404 |  | CORR | GENE | 06:53 | 07:09 | 07:09 | 185 | 204 | 12 | EXT |  | 0.91 | (c)
82477.467 | 4.672 | 4.655 | -2.513 | -2.53 | -1715 | -1565 | -1602 | 516 | 2472 | 7404 |  | CORR | GENE | 05:18 | 05:42 | 05:36 | 58 | 226 | 8 | EXT |  | 0.89 | (c)
82498.311 | 7.116 | 7.089 | -1.069 | -1.096 | -498 | -368 | -393 | 289 | 1053 | 7406а |  | CORR | CIGR | 05:45 | 06:06 | 06:02 | 43 | 210 | 9 | EXT | Аномалия находится на упругопластическом изгибе: R=448 D, максимальное растяжение на 6 час. | 0.89 | (c)
82532.492 | 6.697 | 6.668 | -4.918 | -4.947 | 365 | 418 | 409 | 365 | 4905 | 7409 |  | CORR | CIGR | 04:49 | 04:58 | 04:56 | 42 | 88 | 11 | EXT |  | 0.89 | (c)
82538.373 | 0.963 | 0.934 | -10.252 | -10.281 | 609 | 692 | 735 | 609 | 934 | 7410 |  | CORR | GENE | 06:16 | 06:29 | 06:36 | 87 | 252 | 11 | EXT |  | 0.89 | (c)
82546.278 | 8.868 | 8.855 | -2.347 | -2.36 | -234 | -196 | -196 | 158 | 2339 | 7410 |  | CORR | CIGR | 03:60 | 04:06 | 04:06 | 21 | 76 | 11 | EXT |  | 0.89 | (c)
82547.256 | 9.846 | 9.787 | -1.369 | -1.428 | -8 | 6 | 6 | 0 | 1316 | 7410 |  | CORR | AXGR | 04:36 | 04:38 | 04:38 | 112 | 28 | 9 | EXT |  | 0.89 | (c)
82554.831 | 6.206 | 6.187 | -5.104 | -5.123 | -1760 | -1581 | -1634 | 1509 | 5070 | 7411 |  | CORR | GENE | 07:44 | 08:13 | 08:05 | 53 | 251 | 10 | EXT |  | 0.89 | (c)
82560.002 | 0.067 | 0.05 | -11.568 | -11.585 | 1906 | 2027 | 2146 | 1906 | 50 | 7412 |  | CORR | GENE | 04:51 | 05:11 | 05:30 | 109 | 481 | 10 | EXT |  | 0.89 | (c)
82567.666 | 7.731 | 7.718 | -3.904 | -3.917 | 1361 | 1408 | 1414 | 1361 | 3893 | 7412 |  | CORR | CIGR | 03:23 | 03:31 | 03:32 | 24 | 106 | 10 | EXT |  | 0.89 | (c)
82568.855 | 8.92 | 8.9 | -2.715 | -2.735 | 1373 | 1519 | 1475 | 1373 | 2595 | 7412 |  | CORR | GENE | 03:25 | 03:49 | 03:42 | 140 | 203 | 15 | EXT |  | 0.9 | (c)
82570.997 | 11.062 | 10.991 | -0.573 | -0.644 | 1610 | 1704 | 1695 | 1610 | 509 | 7412 |  | CORR | GENE | 04:03 | 04:18 | 04:17 | 135 | 171 | 10 | EXT |  | 0.9 | (c)
82571.456 | 11.521 | 11.508 | -0.114 | -0.127 | 1595 | 1649 | 1665 | 1595 | 83 | 7412 |  | CORR | CIGR | 04:01 | 04:10 | 04:12 | 44 | 140 | 11 | EXT |  | 0.89 | (c)
82576.935 | 5.365 | 5.23 | -3.105 | -3.24 | 42 | 56 | 57 | 42 | 3030 | 7413а |  | CORR | AXGR | 03:56 | 03:58 | 03:58 | 210 | 31 | 12 | EXT |  | 0.91 | (c)
82579.986 | 8.416 | 8.388 | -0.054 | -0.082 | 813 | 893 | 897 | 813 | 29 | 7413а |  | CORR | GENE | 05:60 | 06:13 | 06:14 | 53 | 169 | 13 | EXT |  | 0.89 | (c)
82580.04 | 0 | -0.007 | -5.165 | -5.172 | 825 | 1144 | 1184 | 825 |  | 7413б | Нарушение формы кольцевого шва | GWAN |  | 04:17 | 05:08 | 05:15 | 0 | 718 |  | EXT | Нарушение формы кольцевого шва |  | (c)
82581.814 | 1.774 | 1.538 | -3.391 | -3.627 | 757 | 967 | 935 | 757 | 1538 | 7413б |  | CORR | GENE | 04:06 | 04:40 | 04:34 | 253 | 356 | 15 | EXT |  | 0.93 | (c)
82585.205 | 0 | 0 | -10.185 | -10.185 | -521 | -288 | -82 | 0 | 0 | 7415 |  | GWAN |  | 04:33 | 05:11 | 05:44 | 0 | 880 |  | EXT | Место ремонта. |  | (c)
82595.39 | 0 | -0.004 | -11.645 | -11.649 | -582 | 34 | -58 | 0 |  | 7416 | Нарушение формы кольцевого шва | GWAN |  | 04:24 | 06:04 | 05:49 | 0 | 1046 |  | EXT | Нарушение формы кольцевого шва |  | (c)
82607.022 | 11.632 | 11.508 | -0.013 | -0.137 | -267 | -199 | -202 | 138 | 7 | 7416 |  | CORR | GENE | 05:15 | 05:26 | 05:25 | 130 | 129 | 15 | EXT |  | 0.9 | (c)
82607.173 | 0.138 | 0.113 | -11.482 | -11.507 | -33 | 47 | 56 | 0 | 113 | 7417 |  | CORR | CIGR | 05:21 | 05:34 | 05:36 | 47 | 177 | 12 | EXT |  | 0.89 | (c)
82609.467 | 2.432 | 2.398 | -9.188 | -9.222 | -273 | -153 | -170 | 66 | 2398 | 7417 |  | CORR | GENE | 04:43 | 05:02 | 04:59 | 58 | 207 | 10 | EXT |  | 0.89 | (c)
82609.961 | 2.926 | 2.897 | -8.694 | -8.723 | -696 | -626 | -624 | 551 | 2897 | 7417 |  | CORR | GENE | 03:34 | 03:46 | 03:46 | 84 | 145 | 10 | EXT |  | 0.89 | (c)
82610.102 | 3.067 | 3.056 | -8.553 | -8.564 | -718 | -573 | -619 | 520 | 3056 | 7417 |  | CORR | GENE | 03:31 | 03:54 | 03:47 | 48 | 198 | 10 | EXT |  | 0.89 | (c)
82611.622 | 4.587 | 4.523 | -7.033 | -7.097 | 1032 | 1044 | 1044 | 1032 | 4523 | 7417 |  | CORR | AXGR | 08:13 | 08:15 | 08:15 | 112 | 23 | 14 | EXT |  | 0.9 | (c)
82612.406 | 5.371 | 5.17 | -6.249 | -6.45 | -272 | -213 | -123 | 0 | 5170 | 7417 |  | CORR | GENE | 04:43 | 04:52 | 05:07 | 245 | 297 | 15 | EXT |  | 0.93 | (c)
82612.642 | 5.607 | 5.59 | -6.013 | -6.03 | -217 | -156 | -129 | 42 | 5590 | 7417 |  | CORR | GENE | 04:52 | 05:01 | 05:06 | 177 | 174 | 10 | EXT |  | 0.9 | (c)
82613.304 | 6.269 | 6.207 | -5.351 | -5.413 | -357 | -319 | -185 | 14 | 5264 | 7417 |  | CORR | GENE | 04:29 | 04:35 | 04:57 | 149 | 343 | 10 | EXT |  | 0.9 | (c)
82615.368 | 8.333 | 8.316 | -3.287 | -3.304 | -217 | -162 | -113 | 9 | 3252 | 7417 |  | CORR | GENE | 04:52 | 05:00 | 05:08 | 52 | 209 | 10 | EXT |  | 0.89 | (c)
82615.705 | 8.67 | 8.632 | -2.95 | -2.988 | 76 | 116 | 312 | 76 | 2849 | 7417 |  | CORR | GENE | 05:39 | 05:45 | 06:17 | 139 | 473 | 12 | EXT |  | 0.9 | (c)
82616.059 | 9.024 | 8.893 | -2.596 | -2.727 | 74 | 282 | 227 | 74 | 2511 | 7417 |  | CORR | GENE | 05:39 | 06:12 | 06:03 | 216 | 306 | 10 | EXT |  | 0.91 | (c)
82616.061 | 9.026 | 8.908 | -2.594 | -2.712 | -304 | -165 | -166 | 27 | 2565 | 7417 |  | CORR | GENE | 04:38 | 05:00 | 04:60 | 147 | 276 | 11 | EXT |  | 0.9 | (c)
82616.859 | 9.824 | 9.797 | -1.796 | -1.823 | -999 | -948 | -886 | 772 | 1751 | 7417 |  | CORR | GENE | 02:45 | 02:54 | 03:04 | 72 | 226 | 10 | EXT |  | 0.89 | (c)
82616.864 | 9.829 | 9.816 | -1.791 | -1.804 | -392 | -183 | -267 | 142 | 1711 | 7417 |  | CORR | GENE | 04:23 | 04:57 | 04:44 | 93 | 250 | 10 | EXT |  | 0.89 | (c)
82617.828 | 10.793 | 10.696 | -0.827 | -0.924 | -819 | -792 | -789 | 759 | 739 | 7417 |  | CORR | GENE | 03:14 | 03:19 | 03:19 | 185 | 59 | 11 | EXT |  | 0.91 | (c)
82646.58 | 0 | -0.046 | -10.99 | -11.036 | 664 | 695 | 1212 | 664 |  | 7425 | Нарушение формы кольцевого шва | GWAN |  | 07:01 | 07:06 | 08:30 | 0 | 1097 |  | EXT | Нарушение формы кольцевого шва |  | (c)
82680.035 | 0 | -0.022 | -10.915 | -10.937 | 2163 | -1173 | -1339 | 380 |  | 7428 | Нарушение формы кольцевого шва | GWAN |  | 10:33 | 01:35 | 13:08 | 0 | 1918 |  | EXT | Нарушение формы кольцевого шва |  | (c)
82680.035 | 0 | -0.018 | -10.915 | -10.933 | 321 | 623 | 1195 | 321 |  | 7428 | Нарушение формы кольцевого шва | GWAN |  | 05:36 | 06:25 | 07:57 | 0 | 1747 |  | EXT | Нарушение формы кольцевого шва |  | (c)
82724.917 | 10.252 | 10.206 | -0.758 | -0.804 | -2190 | -2028 | -2056 | 1923 | 682 | 7432 | Дефект проката | MIAN | GENE | 09:03 | 09:29 | 09:24 | 122 | 267 |  | INT | Дефект проката Эквивалент потери металла 14%. |  | (c)
82725.675 | 0 | -0.012 | -11.65 | -11.662 | 1617 | 1923 | 1883 | 1617 |  | 7433 | Нарушение формы кольцевого шва | GWAN |  | 02:40 | 03:30 | 03:23 | 0 | 533 |  | EXT | Нарушение формы кольцевого шва |  | (c)
82725.675 | 0 | -0.018 | -11.65 | -11.668 | -2203 | -1906 | -1754 | 1304 |  | 7433 | Нарушение формы кольцевого шва | GWAN |  | 04:24 | 05:12 | 05:36 | 0 | 899 |  | EXT | Нарушение формы кольцевого шва |  | (c)
82725.675 | 0 | -0.013 | -11.65 | -11.663 | -1259 | -1043 | -979 | 698 |  | 7433 | Нарушение формы кольцевого шва | GWAN |  | 06:56 | 07:31 | 07:41 | 0 | 561 |  | EXT | Нарушение формы кольцевого шва |  | (c)
82725.675 | 0 | -0.017 | -11.65 | -11.667 | -318 | 40 | 55 | 0 |  | 7433 | Нарушение формы кольцевого шва | GWAN |  | 09:28 | 10:26 | 10:28 | 0 | 746 |  | EXT | Нарушение формы кольцевого шва |  | (c)
82737.325 | 0 | -0.021 | -5.295 | -5.316 | -1831 | -589 | -914 | 0 |  | 7434 | Нарушение формы кольцевого шва | GWAN |  | 01:17 | 04:37 | 03:45 | 0 | 1834 |  | EXT | Нарушение формы кольцевого шва |  | (c)
82737.325 | 0 | -0.031 | -5.295 | -5.326 | 218 | 1862 | 1353 | 218 |  | 7434 | Нарушение формы кольцевого шва | GWAN |  | 06:48 | 11:13 | 09:51 | 0 | 2269 |  | EXT | Нарушение формы кольцевого шва |  | (c)
82868.563 | 10.778 | 10.634 | -0.772 | -0.916 | -2005 | -1874 | -1865 | 1724 | 571 | 7446 |  | DENT | GENE | 05:49 | 06:10 | 06:12 | 345 | 281 | 0.4 | N/A | Глубина вмятины: 5 мм (0,4%). Линейка: 35 см в (1063 см; 06:10 ч:мин) |  | (c)
82872.153 | 2.818 | 2.796 | -8.777 | -8.799 | 1091 | 1202 | 1176 | 1091 | 2796 | 7447 |  | CORR | GENE | 05:21 | 05:39 | 05:35 | 55 | 170 | 8 | EXT |  | 0.89 | (c)
82880.773 | 11.438 | 11.428 | -0.157 | -0.167 | 507 | 561 | 570 | 507 | 141 | 7447 |  | CORR | CIGR | 03:47 | 03:56 | 03:57 | 26 | 127 | 10 | EXT |  | 0.89 | (c)
82880.93 | 0 | -0.019 | -6.89 | -6.909 | -1256 | -1089 | -886 | 517 |  | 7448 | Нарушение формы кольцевого шва | GWAN |  | 11:59 | 00:26 | 12:59 | 0 | 739 |  | EXT | Нарушение формы кольцевого шва |  | (c)
82880.93 | 0 | -0.026 | -6.89 | -6.916 | -449 | -2180 | 1344 | 0 |  | 7448 | Нарушение формы кольцевого шва | GWAN |  | 02:09 | 09:30 | 06:59 | 0 | 3586 |  | EXT | Нарушение формы кольцевого шва |  | (c)
82887.82 | 0 | -0.029 | -11.205 | -11.234 | 445 | 1024 | 875 | 445 |  | 7449 | Нарушение формы кольцевого шва | GWAN |  | 00:01 | 01:35 | 01:11 | 0 | 860 |  | EXT | Нарушение формы кольцевого шва |  | (c)
82887.82 | 0 | -0.011 | -11.205 | -11.216 | 1435 | -2146 | -2064 | 0 |  | 7449 | Нарушение формы кольцевого шва | GWAN |  | 02:41 | 05:03 | 05:16 | 0 | 1925 |  | EXT | Нарушение формы кольцевого шва |  | (c)
82887.82 | 0 | -0.024 | -11.205 | -11.229 | -966 | -827 | -373 | 0 |  | 7449 | Нарушение формы кольцевого шва | GWAN |  | 08:14 | 08:36 | 09:49 | 0 | 1186 |  | EXT | Нарушение формы кольцевого шва |  | (c)
82888.188 | 0.368 | 0.352 | -10.837 | -10.853 | -2124 | -2080 | -2051 | 106 | 352 | 7449 |  | CORR | GENE | 05:07 | 05:14 | 05:19 | 69 | 146 | 18 | EXT |  | 0.89 | (c)
82888.455 | 0.635 | 0.621 | -10.57 | -10.584 | 2180 | -2188 | -2212 | 0 | 621 | 7449 |  | CORR | CIGR | 04:41 | 04:56 | 04:53 | 40 | 139 | 14 | EXT |  | 0.89 | (c)
82891.389 | 3.569 | 3.557 | -7.636 | -7.648 | -2220 | -2194 | -2190 | 11 | 3557 | 7449 |  | CORR | CIGR | 04:51 | 04:55 | 04:56 | 23 | 60 | 10 | EXT |  | 0.89 | (c)
82891.808 | 3.988 | 3.904 | -7.217 | -7.301 | 2195 | -2226 | -2212 | 0 | 3904 | 7449 |  | CORR | GENE | 04:44 | 04:50 | 04:53 | 127 | 109 | 10 | EXT |  | 0.9 | (c)
82892.403 | 4.583 | 4.511 | -6.622 | -6.694 | -2205 | -2104 | -2049 | 26 | 4511 | 7449 |  | CORR | GENE | 04:54 | 05:10 | 05:19 | 108 | 311 | 10 | EXT |  | 0.89 | (c)
82912.68 | 1.69 | 1.671 | -8.25 | -8.269 | 942 | 987 | 1020 | 942 | 1671 | 7451а |  | CORR | CIGR | 04:09 | 04:16 | 04:21 | 45 | 156 | 10 | EXT |  | 0.89 | (c)
82913.382 | 2.392 | 2.329 | -7.548 | -7.611 | 861 | 984 | 1004 | 861 | 2329 | 7451а |  | CORR | GENE | 03:56 | 04:15 | 04:19 | 127 | 286 | 10 | EXT |  | 0.9 | (c)
82922.757 | 1.827 | 1.801 | -8.538 | -8.564 | -2214 | -2131 | -2143 | 17 | 1801 | 7452а |  | CORR | GENE | 06:48 | 07:01 | 06:59 | 67 | 141 | 10 | EXT |  | 0.89 | (c)
82923.962 | 3.032 | 2.983 | -7.333 | -7.382 | 1563 | 1761 | 1814 | 166 | 2983 | 7452а |  | CORR | GENE | 04:57 | 05:30 | 05:38 | 138 | 502 | 10 | EXT |  | 0.9 | (c)
82931.295 | 0 | -0.026 | -11.08 | -11.106 | 2186 | -1978 | -1601 | 0 |  | 7453а | Нарушение формы кольцевого шва | GWAN |  | 07:19 | 08:07 | 09:08 | 0 | 1349 |  | EXT | Нарушение формы кольцевого шва |  | (c)
82942.375 | 0 | -0.019 | -11.145 | -11.164 | 572 | 873 | 902 | 572 |  | 7454а | Нарушение формы кольцевого шва | GWAN |  | 02:01 | 02:49 | 02:54 | 0 | 661 |  | EXT | Нарушение формы кольцевого шва |  | (c)
82942.375 | 0 | -0.011 | -11.145 | -11.156 | 1496 | 1848 | 1729 | 269 |  | 7454а | Нарушение формы кольцевого шва | GWAN |  | 04:30 | 05:27 | 05:08 | 0 | 465 |  | EXT | Нарушение формы кольцевого шва |  | (c)
82942.375 | 0 | -0.021 | -11.145 | -11.166 | 2113 | -1330 | -1097 | 0 |  | 7454а | Нарушение формы кольцевого шва | GWAN |  | 06:10 | 08:54 | 09:32 | 0 | 2503 |  | EXT | Нарушение формы кольцевого шва |  | (c)
82952.174 | 9.799 | 9.756 | -1.346 | -1.389 | 1913 | 1990 | 1983 | 177 | 1322 | 7454а |  | CORR | GENE | 05:37 | 05:50 | 05:49 | 67 | 141 | 14 | EXT |  | 0.89 | (c)
82952.422 | 10.047 | 9.953 | -1.098 | -1.192 | 1959 | 2033 | 2035 | 119 | 1086 | 7454а |  | CORR | GENE | 05:45 | 05:57 | 05:57 | 106 | 153 | 11 | EXT |  | 0.89 | (c)
82953.415 | 11.04 | 11.013 | -0.105 | -0.132 | 1697 | 1779 | 1915 | 98 | 41 | 7454а |  | CORR | GENE | 05:02 | 05:16 | 05:38 | 91 | 435 | 12 | EXT |  | 0.89 | (c)
82974.892 | 10.767 | 10.696 | -0.628 | -0.699 | 1654 | 1676 | 1674 | 536 | 506 | 7456а |  | CORR | AXGR | 04:13 | 04:16 | 04:16 | 193 | 40 | 10 | EXT |  | 0.9 | (c)
82975.52 | 0 | -0.004 | -11.445 | -11.449 | 1343 | 1769 | 2122 | 0 |  | 7457а | Нарушение формы кольцевого шва | GWAN |  | 05:17 | 06:26 | 07:23 | 0 | 1559 |  | EXT | Нарушение формы кольцевого шва |  | (c)
82981.463 | 5.943 | 5.83 | -5.502 | -5.615 | 2206 | 2222 | 2223 | 0 | 5396 | 7457а |  | LWAN | AXGR | 07:36 | 07:39 | 07:39 | 219 | 34 |  | EXT | Эквивалент потери металла 10%. |  | (c)
82989.949 | 2.984 | 2.857 | -8.691 | -8.818 | -1929 | -1881 | -1540 | 1151 | 2857 | 7458а |  | CORR | GENE | 04:39 | 04:47 | 05:42 | 159 | 778 | 10 | EXT |  | 0.9 | (c)
82998.541 | 11.576 | 11.411 | -0.099 | -0.264 | -1612 | -1517 | -1479 | 1347 | 48 | 7458а |  | CORR | GENE | 05:30 | 05:45 | 05:51 | 216 | 265 | 11 | EXT |  | 0.91 | (c)
82998.64 | 0 | -0.041 | -1.51 | -1.551 | -1658 | -1191 | -1331 | 1003 |  | 7459а | Нарушение формы кольцевого шва | GWAN |  | 08:30 | 09:45 | 09:23 | 0 | 655 |  | EXT | Нарушение формы кольцевого шва |  | (c)
83004.12 | 0 | 0 | -3.725 | -3.725 | -1823 | -1502 | -1567 | 1312 | 0 | 7460б | Непровар / утяжина | GWAN |  | 04:57 | 05:48 | 05:38 | 0 | 511 | 13 | INT | Непровар / утяжина |  | (c)
83083.14 | 0 | -0.017 | -11.33 | -11.347 | 895 | 1174 | 1285 | 895 |  | 7468 | Нарушение формы кольцевого шва | GWAN |  | 02:52 | 03:37 | 03:55 | 0 | 779 |  | EXT | Нарушение формы кольцевого шва |  | (c)
83094.47 | 0 | -0.021 | -11.52 | -11.541 | -2016 | -435 | -986 | 45 |  | 7469 | Нарушение формы кольцевого шва | GWAN |  | 10:11 | 02:27 | 12:58 | 0 | 2061 |  | EXT | Нарушение формы кольцевого шва |  | (c)
83094.47 | 0 | -0.011 | -11.52 | -11.531 | 690 | 1117 | 1074 | 690 |  | 7469 | Нарушение формы кольцевого шва | GWAN |  | 05:28 | 06:37 | 06:30 | 0 | 769 |  | EXT | Нарушение формы кольцевого шва |  | (c)
83117.57 | 0 | -0.01 | -11.65 | -11.66 | 2023 | -1375 | -1547 | 656 |  | 7471 | Нарушение формы кольцевого шва | GWAN |  | 02:35 | 05:27 | 04:59 | 0 | 1782 |  | EXT | Нарушение формы кольцевого шва |  | (c)
83117.57 | 0 | -0.021 | -11.65 | -11.671 | 161 | 640 | 658 | 161 |  | 7471 | Нарушение формы кольцевого шва | GWAN |  | 09:34 | 10:52 | 10:55 | 0 | 993 |  | EXT | Нарушение формы кольцевого шва |  | (c)
83129.22 | 0 | -0.023 | -11.64 | -11.663 | 1991 | -1625 | -1537 | 604 |  | 7472 | Нарушение формы кольцевого шва | GWAN |  | 11:51 | 02:08 | 14:22 | 0 | 1866 |  | EXT | Нарушение формы кольцевого шва |  | (c)
83213.513 | 3.693 | 3.654 | -7.307 | -7.346 | -393 | -147 | -242 | 90 | 3654 | 7479 |  | CORR | GENE | 04:50 | 05:30 | 05:14 | 91 | 303 | 10 | EXT |  | 0.89 | (c)
83217.808 | 7.988 | 7.958 | -3.012 | -3.042 | 204 | 300 | 303 | 204 | 2980 | 7479 |  | CORR | GENE | 06:26 | 06:42 | 06:42 | 62 | 197 | 10 | EXT |  | 0.89 | (c)
83220.82 | 0 | -0.016 | -11.695 | -11.711 | -1941 | -1308 | -1437 | 932 |  | 7480 | Нарушение формы кольцевого шва | GWAN |  | 11:31 | 01:13 | 12:52 | 0 | 1008 |  | EXT | Нарушение формы кольцевого шва |  | (c)
83254.93 | 0 | -0.026 | -11.68 | -11.706 | -314 | 294 | 588 | 314 |  | 7483 | Нарушение формы кольцевого шва | GWAN |  | 11:43 | 01:21 | 14:08 | 0 | 1804 |  | EXT | Нарушение формы кольцевого шва |  | (c)
83254.93 | 0 | -0.017 | -11.68 | -11.697 | 2038 | 2188 | -1961 | 1498 |  | 7483 | Нарушение формы кольцевого шва | GWAN |  | 06:02 | 06:26 | 07:17 | 0 | 925 |  | EXT | Нарушение формы кольцевого шва |  | (c)
83312.835 | 0 | -0.033 | -11.39 | -11.423 | -903 | -615 | -345 | 212 |  | 7488 | Нарушение формы кольцевого шва | GWAN |  | 10:59 | 11:45 | 12:29 | 0 | 1116 |  | EXT | Нарушение формы кольцевого шва |  | (c)
83335.66 | 0 | -0.022 | -11.205 | -11.227 | -1504 | -1101 | -1005 | 506 |  | 7490 | Нарушение формы кольцевого шва | GWAN |  | 01:36 | 02:41 | 02:56 | 0 | 998 |  | EXT | Нарушение формы кольцевого шва |  | (c)
83335.66 | 0 | -0.025 | -11.205 | -11.23 | 1369 | 2230 | 2072 | 1369 |  | 7490 | Нарушение формы кольцевого шва | GWAN |  | 09:19 | 11:38 | 11:13 | 0 | 1406 |  | EXT | Нарушение формы кольцевого шва |  | (c)
83357.945 | 0 | -0.029 | -11.125 | -11.154 | -1818 | -855 | -1185 | 553 |  | 7492 | Нарушение формы кольцевого шва | GWAN |  | 04:33 | 07:09 | 06:15 | 0 | 1265 |  | EXT | Нарушение формы кольцевого шва |  | (c)
83357.945 | 0 | -0.045 | -11.125 | -11.17 | -482 | -339 | -278 | 74 | 0 | 7492 | Подгиб кромки со смещением | GWAN |  | 08:09 | 08:32 | 08:42 | 0 | 408 | 20 | EXT | Подгиб кромки со смещением Величина смещения - 3.7 мм. |  | (c)
83380.455 | 0 | -0.053 | -11.36 | -11.413 | -542 | -2200 | 1332 | 0 |  | 7494 | Нарушение формы кольцевого шва | GWAN |  | 07:12 | 02:44 | 12:14 | 0 | 3747 |  | EXT | Нарушение формы кольцевого шва |  | (c)
83391.815 | 0 | -0.005 | -11.535 | -11.54 | 1084 | 1213 | 1294 | 1084 |  | 7495 | Нарушение формы кольцевого шва | GWAN |  | 06:47 | 07:08 | 07:21 | 0 | 420 |  | EXT | Нарушение формы кольцевого шва |  | (c)
83391.932 | 0.117 | 0.103 | -11.418 | -11.432 | 29 | 123 | 111 | 29 | 103 | 7495 |  | CORR | CIGR | 03:56 | 04:12 | 04:10 | 43 | 165 | 10 | EXT |  | 0.89 | (c)
83414.275 | 0 | -0.052 | -0.495 | -0.547 | 2075 | -1886 | -1721 | 1057 |  | 7496б | Нарушение формы кольцевого шва | GWAN |  | 00:27 | 01:48 | 02:15 | 0 | 1329 |  | EXT | Нарушение формы кольцевого шва |  | (c)
83414.275 | 0 | -0.036 | -0.495 | -0.531 | -577 | 262 | 514 | 0 |  | 7496б | Нарушение формы кольцевого шва | GWAN |  | 05:19 | 07:35 | 08:15 | 0 | 2181 |  | EXT | Нарушение формы кольцевого шва |  | (c)