## Аномалии
Расстояние, м | От левого шва до точки максимума, м | От левого шва до начала, м | От правого шва до точки максимума, м | От правого шва до начала, м | От продольного шва до точки начала дефекта, мм | От продольного шва до точки максимума, мм | От продольного шва до центра, мм | Минимальное расстояние до продольного шва, мм | Минимальное расстояние до кольцевого шва, мм | Номер трубы | Описание | Характер аббр. | Класс размера аббр. | Ориентация точки начала дефекта, ч:мин | Ориентация точки максимума, ч:мин | Ориентация центра, ч:мин | Длина, мм | Ширина, мм | Глубина, % | Расположение | Комментарий | КБД | Опасность
8.23 | 0 | -0.071 | -0.715 | -0.786 | -834 | 191 | -104 | 0 |  | 4 | Нарушение формы кольцевого шва | GWAN |  | 09:45 | 00:30 | 11:42 | 0 | 1458 |  | EXT | Нарушение формы кольцевого шва |  | (c)
8.23 | 0 | -0.029 | -0.715 | -0.744 | 797 | 2049 | 2018 | 797 |  | 4 | Нарушение формы кольцевого шва | GWAN |  | 02:08 | 05:30 | 05:25 | 0 | 2443 |  | EXT | Нарушение формы кольцевого шва |  | (c)
8.945 | 0 | -0.046 | -2.885 | -2.931 | 980 | -663 | -1362 | 757 |  | 5 | Нарушение формы кольцевого шва | GWAN |  | 05:39 | 01:13 | 11:21 | 0 | 4238 |  | EXT | Нарушение формы кольцевого шва |  | (c)
12.54 | 0 | -0.043 | -11.445 | -11.488 | 783 | 1068 | 1559 | 783 |  | 7 | Нарушение формы кольцевого шва | GWAN |  | 10:29 | 11:15 | 12:34 | 0 | 1553 |  | EXT | Нарушение формы кольцевого шва |  | (c)
35.65 | 0 | -0.06 | -11.675 | -11.735 | 1782 | -952 | -476 | 0 |  | 9 | Нарушение формы кольцевого шва | GWAN |  | 02:49 | 07:28 | 08:44 | 0 | 4407 |  | EXT | Нарушение формы кольцевого шва |  | (c)
166.45 | 0 | -0.028 | -11.665 | -11.693 | -257 | -1737 | 1651 | 0 |  | 21 | Нарушение формы кольцевого шва | GWAN |  | 03:55 | 11:56 | 09:03 | 0 | 3815 |  | EXT | Нарушение формы кольцевого шва |  | (c)
246.36 | 0 | -0.03 | -10.645 | -10.675 | -847 | -583 | -350 | 0 |  | 28 | Нарушение формы кольцевого шва | GWAN |  | 01:49 | 02:31 | 03:09 | 0 | 995 |  | EXT | Нарушение формы кольцевого шва |  | (c)
249.082 | 2.722 | 2.263 | -7.923 | -8.382 | -279 | -237 | -232 | 185 | 2263 | 28 |  | CORR | GENE | 03:21 | 03:27 | 03:28 | 752 | 95 | 11 | EXT |  | 0.96 | (c)
250.443 | 4.083 | 3.819 | -6.562 | -6.826 | -423 | -298 | -356 | 288 | 3819 | 28 | Дефект проката | MIAN | GENE | 02:57 | 03:18 | 03:08 | 465 | 135 |  | INT | Дефект проката Эквивалент потери металла 10%. |  | (c)
280.2 | 0 | -0.013 | -11.665 | -11.678 | -1724 | -314 | -864 | 4 |  | 31 | Нарушение формы кольцевого шва | GWAN |  | 02:27 | 06:15 | 04:46 | 0 | 1720 |  | EXT | Нарушение формы кольцевого шва |  | (c)
280.2 | 0 | -0.02 | -11.665 | -11.685 | 295 | 689 | 759 | 295 |  | 31 | Нарушение формы кольцевого шва | GWAN |  | 07:53 | 08:57 | 09:08 | 0 | 928 |  | EXT | Нарушение формы кольцевого шва |  | (c)
364.125 | 0 | 0 | -11.67 | -11.67 | -138 | 617 | 291 | 0 | 0 | 39 | Смещение кромок | GWAN |  | 10:58 | 00:60 | 12:07 | 0 | 858 |  | EXT | Смещение кромок Наружу Величина смещения - 2.7 мм. |  | (c)
375.795 | 0 | -0.05 | -11.655 | -11.705 | 1958 | -693 | -841 | 821 |  | 40 | Нарушение формы кольцевого шва | GWAN |  | 07:44 | 00:36 | 12:12 | 0 | 3324 |  | EXT | Нарушение формы кольцевого шва |  | (c)
375.795 | 0 | -0.032 | -11.655 | -11.687 | 1248 | 1481 | 1398 | 1248 |  | 40 | Нарушение формы кольцевого шва | GWAN |  | 05:50 | 06:27 | 06:14 | 0 | 301 |  | EXT | Нарушение формы кольцевого шва |  | (c)
382.848 | 7.053 | 7.036 | -4.602 | -4.619 | -1298 | -1253 | -1235 | 1172 | 4586 | 40 |  | GOUG | CIGR | 10:59 | 11:06 | 11:09 | 33 | 126 | 14 | EXT | Задир. |  | (c)
386.218 | 10.423 | 10.411 | -1.232 | -1.244 | 1168 | 1323 | 1284 | 1168 | 1210 | 40 |  | CORR | CIGR | 05:37 | 06:02 | 05:55 | 34 | 233 | 10 | EXT |  | 0.89 | (c)
410.725 | 0 | -0.046 | -11.53 | -11.576 | -758 | 736 | 940 | 0 |  | 43 | Нарушение формы кольцевого шва | GWAN |  | 08:05 | 00:06 | 12:39 | 0 | 3397 |  | EXT | Нарушение формы кольцевого шва |  | (c)
422.255 | 0 | -0.028 | -11.085 | -11.113 | 1236 | 1479 | 1514 | 1236 |  | 44 | Нарушение формы кольцевого шва | GWAN |  | 05:56 | 06:35 | 06:41 | 0 | 555 |  | EXT | Нарушение формы кольцевого шва Аномалия находится на упругопластическом изгибе: R=629 D, максимальное растяжение на 6.2 час. |  | (c)
422.255 | 0 | -0.052 | -11.085 | -11.137 | -2036 | -1320 | -1026 | 16 |  | 44 | Нарушение формы кольцевого шва | GWAN |  | 09:08 | 11:03 | 11:51 | 0 | 2020 |  | EXT | Нарушение формы кольцевого шва Аномалия находится на упругопластическом изгибе: R=629 D, максимальное растяжение на 6.2 час. |  | (c)
433.34 | 0 | -0.063 | -11.435 | -11.498 | -1015 | 297 | 286 | 0 |  | 45 | Нарушение формы кольцевого шва | GWAN |  | 08:26 | 11:58 | 11:56 | 0 | 2601 |  | EXT | Нарушение формы кольцевого шва |  | (c)
444.775 | 0 | -0.047 | -11.69 | -11.737 | -1435 | 554 | 276 | 0 |  | 46 | Нарушение формы кольцевого шва | GWAN |  | 06:50 | 00:11 | 11:26 | 0 | 3422 |  | EXT | Нарушение формы кольцевого шва |  | (c)
473.648 | 5.453 | 5.437 | -6.032 | -6.048 | -561 | -439 | -479 | 398 | 5437 | 48 |  | GOUG | CIGR | 10:27 | 10:47 | 10:41 | 31 | 163 | 15 | EXT | Задир. |  | (c)
479.68 | 0 | -0.064 | -11.615 | -11.679 | -679 | 567 | 586 | 0 |  | 49 | Нарушение формы кольцевого шва | GWAN |  | 07:16 | 10:37 | 10:40 | 0 | 2531 |  | EXT | Нарушение формы кольцевого шва |  | (c)
514.315 | 0 | -0.026 | -11.715 | -11.741 | -1985 | 1887 | 206 | 0 |  | 52 | Нарушение формы кольцевого шва | GWAN |  | 03:21 | 01:46 | 09:15 | 0 | 4381 |  | EXT | Нарушение формы кольцевого шва |  | (c)
584.08 | 11.58 | 11.556 | -0.065 | -0.089 | 701 | 888 | 844 | 701 | 56 | 57 |  | CORR | CIGR | 04:60 | 05:30 | 05:23 | 33 | 285 | 10 | EXT |  | 0.89 | (c)
584.145 | 0 | -0.024 | -11.51 | -11.534 | -2069 | -462 | -347 | 0 |  | 58 | Нарушение формы кольцевого шва | GWAN |  | 01:40 | 05:59 | 06:18 | 0 | 3444 |  | EXT | Нарушение формы кольцевого шва |  | (c)
652.66 | 0 | -0.021 | -11.68 | -11.701 | -1347 | 1831 | 878 | 0 |  | 64 | Нарушение формы кольцевого шва | GWAN |  | 01:44 | 10:17 | 07:43 | 0 | 4450 |  | EXT | Нарушение формы кольцевого шва |  | (c)
721.75 | 0 | -0.043 | -11.155 | -11.198 | 1678 | -137 | -694 | 0 |  | 70 | Нарушение формы кольцевого шва | GWAN |  | 01:39 | 08:46 | 07:16 | 0 | 4178 |  | EXT | Нарушение формы кольцевого шва |  | (c)
732.905 | 0 | -0.055 | -11.67 | -11.725 | 1674 | -937 | -592 | 1603 |  | 71 | Нарушение формы кольцевого шва | GWAN |  | 11:52 | 04:50 | 17:46 | 0 | 4390 |  | EXT | Нарушение формы кольцевого шва |  | (c)
754.611 | 10.036 | 9.655 | -1.444 | -1.825 | 1663 | 1691 | 1688 | 1663 | 1128 | 72 |  | ARTD | AXGR | 09:13 | 09:18 | 09:17 | 697 | 50 |  | EXT | Эквивалент потери металла 11%. |  | (c)
767.575 | 0 | -0.059 | -11.285 | -11.344 | 2095 | -1427 | -1091 | 185 |  | 74 | Нарушение формы кольцевого шва | GWAN |  | 09:35 | 00:07 | 13:01 | 0 | 2551 |  | EXT | Нарушение формы кольцевого шва |  | (c)
835.915 | 0 | -0.046 | -11.65 | -11.696 | -327 | 1048 | 1812 | 0 |  | 80 | Нарушение формы кольцевого шва | GWAN |  | 05:34 | 09:16 | 11:20 | 0 | 4279 |  | EXT | Нарушение формы кольцевого шва |  | (c)
935.43 | 9.555 | 9.456 | -2.14 | -2.239 | 449 | 512 | 506 | 449 | 2082 | 88 |  | DENT | GENE | 02:39 | 02:49 | 02:48 | 157 | 115 | 0.5 | N/A | Глубина вмятины: 7 мм (0,5%). Линейка: 16 см в (946 см; 02:49 ч:мин) |  | (c)
950.845 | 1.56 | 1.549 | -9.9 | -9.911 | -1492 | -1414 | -1404 | 1316 | 1549 | 90 |  | ARTD | CIGR | 09:55 | 10:07 | 10:09 | 42 | 177 |  | EXT | Эквивалент потери металла 11%. |  | (c)
972.185 | 0 | -0.037 | -11.525 | -11.562 | 239 | 1464 | -2018 | 185 |  | 92 | Нарушение формы кольцевого шва | GWAN |  | 04:23 | 07:41 | 10:19 | 0 | 4407 |  | EXT | Нарушение формы кольцевого шва |  | (c)
995.235 | 0 | -0.045 | -11.62 | -11.665 | -1121 | -581 | 1066 | 0 |  | 94 | Нарушение формы кольцевого шва | GWAN |  | 06:20 | 07:47 | 12:13 | 0 | 4373 |  | EXT | Нарушение формы кольцевого шва |  | (c)
1030.175 | 0 | -0.029 | -11.37 | -11.399 | 1196 | -1727 | -1299 | 0 |  | 97 | Нарушение формы кольцевого шва | GWAN |  | 01:37 | 05:46 | 06:55 | 0 | 3931 |  | EXT | Нарушение формы кольцевого шва |  | (c)
1041.545 | 0 | -0.031 | -11.72 | -11.751 | 1040 | -1045 | -1252 | 0 |  | 98 | Нарушение формы кольцевого шва | GWAN |  | 00:38 | 07:01 | 06:28 | 0 | 4338 |  | EXT | Нарушение формы кольцевого шва |  | (c)
1121.115 | 0 | -0.041 | -11.575 | -11.616 | -361 | 1090 | 1666 | 0 |  | 105 | Нарушение формы кольцевого шва | GWAN |  | 00:09 | 04:03 | 05:36 | 0 | 4055 |  | EXT | Нарушение формы кольцевого шва |  | (c)
1144.355 | 0 | -0.036 | -11.57 | -11.606 | 2011 | -1383 | -1112 | 225 |  | 107 | Нарушение формы кольцевого шва | GWAN |  | 09:54 | 00:46 | 13:30 | 0 | 2675 |  | EXT | Нарушение формы кольцевого шва |  | (c)
1144.355 | 0 | 0 | -11.57 | -11.57 | 1480 | 1742 | 1665 | 1480 | 0 | 107 | Смещение кромок | GWAN |  | 08:28 | 09:10 | 08:58 | 0 | 370 |  | EXT | Смещение кромок Наружу Величина смещения - 3.5 мм. |  | (c)
1155.925 | 0 | -0.055 | -11.165 | -11.22 | 687 | 2212 | 1815 | 687 |  | 108 | Нарушение формы кольцевого шва | GWAN |  | 09:28 | 01:35 | 12:30 | 0 | 2256 |  | EXT | Нарушение формы кольцевого шва |  | (c)
1155.925 | 0 | -0.025 | -11.165 | -11.19 | -589 | -449 | -239 | 0 |  | 108 | Нарушение формы кольцевого шва | GWAN |  | 06:03 | 06:25 | 06:59 | 0 | 699 |  | EXT | Нарушение формы кольцевого шва |  | (c)
1177.225 | 0 | -0.039 | -11.525 | -11.564 | -1122 | -1572 | 992 | 0 |  | 110 | Нарушение формы кольцевого шва | GWAN |  | 06:52 | 05:39 | 12:33 | 0 | 4229 |  | EXT | Нарушение формы кольцевого шва |  | (c)
1228.141 | 5.216 | 5.139 | -6.464 | -6.541 | 431 | 502 | 493 | 431 | 5139 | 114 |  | DENT | GENE | 08:56 | 09:07 | 09:06 | 126 | 124 | 0.4 | N/A | Глубина вмятины: 6 мм (0,4%). Линейка: 13 см в (514 см; 09:07 ч:мин) |  | (c)
1234.605 | 0 | -0.063 | -11.68 | -11.743 | -1232 | 1226 | 975 | 0 |  | 115 | Нарушение формы кольцевого шва | GWAN |  | 00:06 | 06:42 | 06:02 | 0 | 4416 |  | EXT | Нарушение формы кольцевого шва |  | (c)
1269.145 | 0 | -0.057 | -11.48 | -11.537 | 989 | -1969 | -1936 | 400 |  | 118 | Нарушение формы кольцевого шва | GWAN |  | 02:10 | 06:12 | 06:17 | 0 | 3072 |  | EXT | Нарушение формы кольцевого шва |  | (c)
1275.979 | 6.834 | 6.819 | -4.646 | -4.661 | 1060 | 1115 | 1114 | 1060 | 4634 | 118 |  | GOUG | CIGR | 02:21 | 02:30 | 02:30 | 27 | 108 | 14 | EXT | Задир. |  | (c)
1276.246 | 7.101 | 7.078 | -4.379 | -4.402 | 964 | 1058 | 1034 | 964 | 4360 | 118 |  | GOUG | CIGR | 02:06 | 02:21 | 02:17 | 42 | 140 | 11 | EXT | Задир. |  | (c)
1280.625 | 0 | -0.047 | -11.68 | -11.727 | 601 | -1625 | -1639 | 582 |  | 119 | Нарушение формы кольцевого шва | GWAN |  | 11:53 | 05:54 | 17:51 | 0 | 4441 |  | EXT | Нарушение формы кольцевого шва |  | (c)
1325.74 | 0 | -0.035 | -4.715 | -4.75 | 1004 | -2058 | 1816 | 1004 |  | 123 | Нарушение формы кольцевого шва | GWAN |  | 07:54 | 11:39 | 10:05 | 0 | 1624 |  | EXT | Нарушение формы кольцевого шва |  | (c)
1348.5 | 0 | -0.023 | -11.565 | -11.588 | 1697 | 652 | -556 | 1652 |  | 127 | Нарушение формы кольцевого шва | GWAN |  | 06:14 | 03:25 | 12:10 | 0 | 4416 |  | EXT | Нарушение формы кольцевого шва |  | (c)
1383.415 | 0 | -0.031 | -11.585 | -11.616 | -667 | 834 | 1520 | 0 |  | 130 | Нарушение формы кольцевого шва | GWAN |  | 02:45 | 06:47 | 08:37 | 0 | 4373 |  | EXT | Нарушение формы кольцевого шва |  | (c)
1406.575 | 0 | -0.03 | -11.61 | -11.64 | 1042 | 364 | -1318 | 0 |  | 132 | Нарушение формы кольцевого шва | GWAN |  | 02:19 | 00:29 | 07:58 | 0 | 4204 |  | EXT | Нарушение формы кольцевого шва |  | (c)
1452.99 | 0 | -0.04 | -11.635 | -11.675 | 938 | 172 | -1484 | 555 |  | 136 | Нарушение формы кольцевого шва | GWAN |  | 04:07 | 02:03 | 09:36 | 0 | 4078 |  | EXT | Нарушение формы кольцевого шва |  | (c)
1487.91 | 0 | -0.057 | -11.615 | -11.672 | -1550 | -407 | 380 | 0 |  | 139 | Нарушение формы кольцевого шва | GWAN |  | 00:04 | 03:09 | 05:15 | 0 | 3859 |  | EXT | Нарушение формы кольцевого шва |  | (c)
1522.91 | 0 | -0.04 | -4 | -4.04 | -1352 | 925 | 847 | 0 |  | 142 | Нарушение формы кольцевого шва | GWAN |  | 04:58 | 11:06 | 10:53 | 0 | 4399 |  | EXT | Нарушение формы кольцевого шва |  | (c)
1554.207 | 7.862 | 7.849 | -3.873 | -3.886 | 1415 | 1463 | 1459 | 1415 | 3863 | 146 |  | GOUG | CIGR | 04:40 | 04:48 | 04:47 | 23 | 88 | 12 | EXT | Задир. |  | (c)
1558.08 | 0 | -0.057 | -11.715 | -11.772 | -1154 | -2163 | 1045 | 0 |  | 147 | Нарушение формы кольцевого шва | GWAN |  | 03:54 | 01:11 | 09:49 | 0 | 4399 |  | EXT | Нарушение формы кольцевого шва |  | (c)
1581.105 | 0 | -0.038 | -11.055 | -11.093 | 2050 | 2155 | -2144 | 1877 |  | 149 | Нарушение формы кольцевого шва | GWAN |  | 01:05 | 01:21 | 01:48 | 0 | 534 |  | EXT | Нарушение формы кольцевого шва |  | (c)
1581.105 | 0 | 0 | -11.055 | -11.055 | 1938 | 2199 | 2159 | 1938 | 0 | 149 | Смещение кромок | GWAN |  | 00:46 | 01:29 | 01:22 | 0 | 443 |  | EXT | Смещение кромок Вовнутрь Величина смещения - 2.9 мм. |  | (c)
1631.125 | 4.575 | 4.47 | -6.735 | -6.84 | 689 | 748 | 743 | 689 | 4470 | 153 |  | DENT | GENE | 09:32 | 09:41 | 09:40 | 164 | 108 | 0.4 | N/A | Глубина вмятины: 6 мм (0,4%). Линейка: 16 см в (447 см; 09:41 ч:мин) |  | (c)
1729.53 | 0 | 0 | -11.315 | -11.315 | -1049 | -726 | -770 | 491 | 0 | 162 | Смещение кромок | GWAN |  | 00:52 | 01:45 | 01:37 | 0 | 558 |  | EXT | Смещение кромок Наружу Величина смещения - 2.9 мм. |  | (c)
1729.53 | 0 | 0 | -11.315 | -11.315 | 163 | 276 | 266 | 163 | 0 | 162 | Смещение кромок | GWAN |  | 04:08 | 04:26 | 04:25 | 0 | 206 |  | EXT | Смещение кромок Наружу Величина смещения - 4.8 мм. |  | (c)
1794.485 | 0 | -0.029 | -0.46 | -0.489 | -501 | 1127 | 1677 | 0 |  | 169а | Нарушение формы кольцевого шва | GWAN |  | 06:20 | 10:42 | 12:11 | 0 | 4356 |  | EXT | Нарушение формы кольцевого шва |  | (c)
1794.945 | 0 | -0.041 | -0.63 | -0.671 | -1072 | -2060 | 1123 | 0 |  | 169б | Нарушение формы кольцевого шва | GWAN |  | 08:50 | 06:11 | 14:44 | 0 | 4390 |  | EXT | Нарушение формы кольцевого шва |  | (c)
1798.655 | 0 | -0.03 | -0.6 | -0.63 | 1265 | -1014 | -1060 | 0 |  | 171б | Нарушение формы кольцевого шва | GWAN |  | 00:24 | 06:16 | 06:08 | 0 | 4271 |  | EXT | Нарушение формы кольцевого шва |  | (c)
1799.255 | 0 | -0.027 | -0.79 | -0.817 | -1835 | -964 | 330 | 0 |  | 172 | Нарушение формы кольцевого шва | GWAN |  | 05:56 | 08:16 | 11:45 | 0 | 4331 |  | EXT | Нарушение формы кольцевого шва |  | (c)
1807.156 | 0.071 | 0.053 | -8.319 | -8.337 | 2090 | 2165 | 2175 | 2090 | 53 | 174 |  | CORR | CIGR | 07:41 | 07:53 | 07:54 | 42 | 169 | 10 | EXT |  | 0.89 | (c)
1862.24 | 0 | 0 | -4.65 | -4.65 | 81 | 585 | 452 | 81 | 0 | 180 | Непровар / утяжина | GWAN |  | 03:02 | 04:23 | 04:02 | 0 | 742 | 10 | INT | Непровар / утяжина |  | (c)
1862.24 | 0 | 0 | -4.65 | -4.65 | 1674 | 1716 | 1723 | 1674 | 0 | 180 | Непровар / утяжина | GWAN |  | 07:19 | 07:26 | 07:27 | 0 | 97 | 10 | INT | Непровар / утяжина |  | (c)
1862.24 | 0 | 0 | -4.65 | -4.65 | 1866 | 2045 | 1981 | 1866 | 0 | 180 | Непровар / утяжина | GWAN |  | 07:50 | 08:19 | 08:08 | 0 | 230 | 10 | INT | Непровар / утяжина |  | (c)
1889.875 | 0 | -0.026 | -11.305 | -11.331 | -804 | -22 | -338 | 0 |  | 183 | Нарушение формы кольцевого шва | GWAN |  | 01:12 | 03:18 | 02:27 | 0 | 931 |  | EXT | Нарушение формы кольцевого шва |  | (c)
1890.185 | 0.31 | 0.188 | -10.995 | -11.117 | -356 | -223 | -257 | 157 | 188 | 183 |  | DENT | GENE | 02:24 | 02:46 | 02:40 | 186 | 199 | 0.6 | N/A | Глубина вмятины: 8 мм (0,6%). Линейка: 19 см в (19 см; 02:46 ч:мин) |  | (c)
1935.285 | 0 | 0 | -11.58 | -11.58 | -1673 | -1443 | -1330 | 987 | 0 | 187 | Смещение кромок | GWAN |  | 03:01 | 03:38 | 03:56 | 0 | 686 |  | EXT | Смещение кромок Наружу Величина смещения - 3.7 мм. |  | (c)
1935.285 | 0 | 0 | -11.58 | -11.58 | -663 | -417 | -508 | 353 | 0 | 187 | Смещение кромок | GWAN |  | 05:43 | 06:23 | 06:08 | 0 | 310 |  | EXT | Смещение кромок Наружу Величина смещения - 3.4 мм. |  | (c)
2153.822 | 7.532 | 7.521 | -3.788 | -3.799 | -175 | -130 | -134 | 93 | 3774 | 206 |  | GOUG | CIGR | 02:46 | 02:54 | 02:53 | 25 | 82 | 6 | EXT | Задир. |  | (c)
2153.974 | 7.684 | 7.668 | -3.636 | -3.652 | 734 | 748 | 746 | 734 | 3623 | 206 |  | CORR | PITT | 05:13 | 05:16 | 05:15 | 29 | 24 | 17 | EXT |  | 0.89 | (c)
2154.447 | 8.157 | 8.015 | -3.163 | -3.305 | -67 | 15 | 6 | 0 | 3105 | 206 |  | DENT | GENE | 03:04 | 03:17 | 03:16 | 200 | 145 | 0.4 | N/A | Глубина вмятины: 6 мм (0,4%). Линейка: 20 см в (802 см; 03:17 ч:мин) Аномалия находится вблизи продольного шва. |  | (c)
2172.882 | 3.762 | 3.736 | -7.588 | -7.614 | 2042 | 2144 | 2123 | 27 | 3736 | 208 |  | CORR | GENE | 04:59 | 05:16 | 05:12 | 246 | 161 | 11 | EXT |  | 0.91 | (c)
2173.96 | 4.84 | 4.726 | -6.51 | -6.624 | 2226 | -2175 | -2133 | 0 | 4726 | 208 |  | CORR | GENE | 05:29 | 05:39 | 05:45 | 230 | 204 | 10 | EXT |  | 0.91 | (c)
2174.126 | 5.006 | 4.693 | -6.344 | -6.657 | 1982 | 2202 | 2102 | 9 | 4693 | 208 |  | CORR | GENE | 04:49 | 05:25 | 05:09 | 329 | 239 | 10 | EXT |  | 0.92 | (c)
2177.72 | 8.6 | 8.586 | -2.75 | -2.764 | 1840 | 1857 | 1853 | 364 | 2740 | 208 |  | CORR | PITT | 04:26 | 04:29 | 04:29 | 24 | 26 | 18 | EXT |  | 0.89 | (c)
2236.03 | 0 | -0.05 | -11.425 | -11.475 | -902 | 2076 | 1212 | 0 |  | 214 | Нарушение формы кольцевого шва | GWAN |  | 05:43 | 01:43 | 11:24 | 0 | 4229 |  | EXT | Нарушение формы кольцевого шва Аномалия находится в зоне расположения футляра. Аномалия находится на упругопластическом изгибе: R=492 D, максимальное растяжение на 4.8 час. |  | (c)
2258.8 | 0 | -0.037 | -10.315 | -10.352 | 792 | 847 | 994 | 792 |  | 216 | Нарушение формы кольцевого шва | GWAN |  | 06:34 | 06:43 | 07:06 | 0 | 403 |  | EXT | Нарушение формы кольцевого шва Аномалия находится на упругопластическом изгибе: R=833 D, максимальное растяжение на 4.1 час. |  | (c)
2289.856 | 10.306 | 10.295 | -0.144 | -0.155 | -1391 | -1318 | -1293 | 1194 | 134 | 218 |  | CORR | CIGR | 05:46 | 05:58 | 06:02 | 21 | 196 | 12 | EXT |  | 0.89 | (c)
2316.774 | 4.004 | 3.986 | -7.556 | -7.574 | 813 | 861 | 879 | 813 | 3986 | 221 |  | GOUG | CIGR | 06:37 | 06:44 | 06:47 | 43 | 131 | 10 | EXT | Задир. |  | (c)
2317.104 | 4.334 | 4.302 | -7.226 | -7.258 | 604 | 651 | 676 | 604 | 4302 | 221 |  | GOUG | GENE | 06:03 | 06:11 | 06:15 | 364 | 144 | 9 | EXT | Зона задиров. |  | (c)
2318.206 | 5.436 | 4.691 | -6.124 | -6.869 | 756 | 940 | 1019 | 756 | 4691 | 221 |  | GOUG | GENE | 06:28 | 06:57 | 07:10 | 777 | 524 | 10 | EXT | Зона задиров. |  | (c)
2318.354 | 5.584 | 5.574 | -5.976 | -5.986 | 1177 | 1201 | 1221 | 1177 | 5574 | 221 |  | GOUG | CIGR | 07:35 | 07:39 | 07:43 | 29 | 88 | 11 | EXT | Задир. |  | (c)
2335.318 | 5.643 | 5.624 | -5.497 | -5.516 | -1039 | -836 | -916 | 793 | 5474 | 223 |  | CORR | CIGR | 05:24 | 05:56 | 05:44 | 42 | 246 | 11 | EXT |  | 0.89 | (c)
2335.82 | 6.145 | 6.131 | -4.995 | -5.009 | -623 | -602 | -605 | 587 | 4986 | 223 |  | CORR | PITT | 06:31 | 06:34 | 06:34 | 23 | 36 | 13 | EXT |  | 0.89 | (c)
2349.442 | 8.627 | 8.609 | -3.078 | -3.096 | 594 | 680 | 698 | 594 | 3068 | 224 |  | CORR | CIGR | 05:39 | 05:53 | 05:56 | 28 | 208 | 10 | EXT |  | 0.89 | (c)
2350.185 | 9.37 | 9.343 | -2.335 | -2.362 | 613 | 781 | 733 | 613 | 2321 | 224 |  | CORR | CIGR | 05:43 | 06:10 | 06:02 | 41 | 240 | 11 | EXT |  | 0.89 | (c)
2362.482 | 9.962 | 9.934 | -0.648 | -0.676 | 71 | 454 | 366 | 71 | 614 | 225 |  | CORR | GENE | 04:31 | 05:32 | 05:18 | 62 | 589 | 12 | EXT |  | 0.89 | (c)
2373.192 | 10.062 | 10.041 | -1.513 | -1.534 | -1995 | -1896 | -1887 | 236 | 1503 | 226 |  | CORR | CIGR | 05:16 | 05:32 | 05:34 | 31 | 215 | 12 | EXT |  | 0.89 | (c)
2381.177 | 6.472 | 6.451 | -5.128 | -5.149 | -1364 | -1105 | -1139 | 867 | 5089 | 227 |  | CORR | GENE | 05:26 | 06:07 | 06:02 | 60 | 449 | 10 | EXT |  | 0.89 | (c)
2387.031 | 0.726 | 0.718 | -10.759 | -10.767 | 1724 | 1917 | 1967 | 20 | 718 | 228 |  | CORR | CIGR | 06:52 | 07:23 | 07:31 | 29 | 486 | 10 | EXT |  | 0.89 | (c)
2389.706 | 3.401 | 3.388 | -8.084 | -8.097 | 1386 | 1431 | 1443 | 731 | 3388 | 228 |  | CORR | CIGR | 05:57 | 06:04 | 06:06 | 26 | 113 | 10 | EXT |  | 0.89 | (c)
2398.28 | 0.49 | 0.443 | -11.115 | -11.162 | 546 | 548 | 657 | 546 | 443 | 229 |  | GOUG | GENE | 11:24 | 11:24 | 11:42 | 135 | 222 | 6 | EXT | Задир. |  | (c)
2399.25 | 1.46 | 1.321 | -10.145 | -10.284 | -1738 | -1460 | -1333 | 492 | 1321 | 229 |  | CORR | GENE | 05:15 | 06:00 | 06:21 | 166 | 810 | 11 | EXT |  | 0.9 | (c)
2401.186 | 3.396 | 3.386 | -8.209 | -8.219 | 551 | 599 | 596 | 551 | 3386 | 229 |  | GOUG | CIGR | 11:25 | 11:32 | 11:32 | 23 | 91 | 10 | EXT | Задир. |  | (c)
2402.502 | 4.712 | 4.697 | -6.893 | -6.908 | -1664 | -1563 | -1421 | 567 | 4697 | 229 |  | CORR | CIGR | 05:27 | 05:43 | 06:06 | 24 | 485 | 10 | EXT |  | 0.89 | (c)
2487.17 | 9.74 | 9.664 | -1.785 | -1.861 | -160 | -10 | -57 | 0 | 1720 | 236 |  | DENT | GENE | 04:02 | 04:26 | 04:18 | 141 | 207 | 0.5 | N/A | Глубина вмятины: 7 мм (0,5%). Линейка: 14 см в (966 см; 04:26 ч:мин) Аномалия находится вблизи продольного шва. |  | (c)
2505.281 | 4.906 | 4.851 | -6.649 | -6.704 | -1082 | -783 | -808 | 533 | 4851 | 238 |  | CORR | GENE | 05:02 | 05:50 | 05:46 | 190 | 549 | 10 | EXT |  | 0.9 | (c)
2511.93 | 0 | -0.025 | -11.09 | -11.115 | 1162 | 1345 | 1427 | 1162 |  | 239 | Нарушение формы кольцевого шва | GWAN |  | 02:39 | 03:08 | 03:22 | 0 | 530 |  | EXT | Нарушение формы кольцевого шва |  | (c)
2511.93 | 0 | -0.026 | -11.09 | -11.116 | 2195 | -2073 | -2087 | 1907 |  | 239 | Нарушение формы кольцевого шва | GWAN |  | 05:26 | 05:57 | 05:55 | 0 | 359 |  | EXT | Нарушение формы кольцевого шва |  | (c)
2517.422 | 5.492 | 4.578 | -5.598 | -6.512 | 172 | 305 | 278 | 172 | 4578 | 239 |  | GOUG | GENE | 11:59 | 00:21 | 12:16 | 1308 | 211 | 10 | EXT | Зона задиров. Аномалия находится на упругопластическом изгибе: R=809 D, максимальное растяжение на 6.1 час. |  | (c)
2525.524 | 2.504 | 2.398 | -9.226 | -9.332 | 1770 | 1869 | 1994 | 1770 | 2398 | 240 |  | CORR | GENE | 04:56 | 05:12 | 05:32 | 146 | 447 | 10 | EXT | Аномалия находится на упругопластическом изгибе: R=458 D, максимальное растяжение на 5.6 час. | 0.9 | (c)
2525.681 | 2.661 | 2.593 | -9.069 | -9.137 | -677 | -610 | -617 | 557 | 2593 | 240 |  | DENT | GENE | 10:21 | 10:32 | 10:31 | 151 | 120 | 0.4 | N/A | Глубина вмятины: 5 мм (0,4%). Линейка: 15 см в (259 см; 10:32 ч:мин) Аномалия находится вблизи дефекта потери металла. Аномалия находится на упругопластическом изгибе. |  | (a)
2525.706 | 2.686 | 2.68 | -9.044 | -9.05 | -663 | -626 | -624 | 586 | 2680 | 240 |  | GOUG | CIGR | 10:24 | 10:30 | 10:30 | 18 | 77 | 23 | EXT | Задир. Аномалия находится на упругопластическом изгибе: R=458 D, максимальное растяжение на 5.6 час. |  | (a)
2587.808 | 6.863 | 6.614 | -4.837 | -5.086 | -1760 | -1464 | -1602 | 1444 | 4492 | 245 |  | ARTD | GENE | 11:22 | 00:10 | 11:48 | 594 | 316 |  | EXT | Наплавка. |  | (c)
2590.412 | 9.467 | 9.411 | -2.233 | -2.289 | -1414 | -1399 | -1395 | 1376 | 2165 | 245 |  | ARTD | AXGR | 00:18 | 00:21 | 00:21 | 124 | 38 |  | EXT | Эквивалент потери металла 10%. |  | (c)
2590.64 | 9.695 | 9.673 | -2.005 | -2.027 | -1261 | -1210 | -1182 | 1103 | 1989 | 245 |  | ARTD | CIGR | 00:43 | 00:51 | 00:56 | 38 | 158 |  | EXT | Эквивалент потери металла 10%. |  | (c)
2591.268 | 10.323 | 10.195 | -1.377 | -1.505 | -1235 | -1191 | -1155 | 1075 | 1361 | 245 |  | GOUG | GENE | 00:47 | 00:54 | 00:60 | 144 | 159 | 9 | EXT | Задир. |  | (c)
2594.069 | 1.424 | 1.411 | -10.251 | -10.264 | 84 | 139 | 137 | 84 | 1411 | 246 |  | GOUG | CIGR | 01:02 | 01:11 | 01:11 | 29 | 106 | 10 | EXT | Задир. |  | (c)
2594.642 | 1.997 | 1.863 | -9.678 | -9.812 | -603 | -477 | -444 | 284 | 1863 | 246 |  | GOUG | GENE | 11:11 | 11:31 | 11:37 | 677 | 320 | 9 | EXT | Зона задиров. |  | (c)
2605.603 | 1.283 | 1.254 | -9.827 | -9.856 | -1773 | -1484 | -1591 | 1409 | 1254 | 247 |  | GOUG | GENE | 03:11 | 03:58 | 03:41 | 50 | 365 | 12 | EXT | Задир. |  | (c)
2615.43 | 0 | -0.025 | -10.995 | -11.02 | 680 | 1620 | 1596 | 680 |  | 248 | Нарушение формы кольцевого шва | GWAN |  | 03:06 | 05:37 | 05:33 | 0 | 1833 |  | EXT | Нарушение формы кольцевого шва |  | (c)
2615.43 | 0 | -0.047 | -10.995 | -11.042 | -1368 | -1227 | -944 | 520 |  | 248 | Нарушение формы кольцевого шва | GWAN |  | 09:35 | 09:58 | 10:43 | 0 | 847 |  | EXT | Нарушение формы кольцевого шва |  | (c)
2633.267 | 6.842 | 5.816 | -4.758 | -5.784 | -636 | -585 | -484 | 332 | 2514 | 249 |  | GOUG | GENE | 06:56 | 07:04 | 07:21 | 3270 | 304 | 8 | EXT | Задир. |  | (c)
2636.829 | 10.404 | 9.459 | -1.196 | -2.141 | -304 | -67 | -185 | 67 | 1186 | 249 |  | GOUG | GENE | 07:50 | 08:28 | 08:09 | 955 | 237 | 6 | EXT | Задир. |  | (c)
2697.828 | 3.948 | 3.819 | -7.752 | -7.881 | 10 | 60 | 43 | 10 | 3819 | 255 |  | LWAN | GENE | 09:20 | 09:28 | 09:25 | 259 | 65 |  | INT | Эквивалент потери металла 16%. |  | (c)
2765.036 | 1.751 | 1.73 | -9.644 | -9.665 | -1371 | -1349 | -1318 | 1264 | 1730 | 261 |  | CORR | CIGR | 03:12 | 03:16 | 03:21 | 23 | 107 | 12 | EXT |  | 0.89 | (c)
2857.432 | 2.137 | 1.936 | -9.273 | -9.474 | -59 | -29 | -33 | 6 | 1936 | 269 |  | LWAN | GENE | 08:24 | 08:29 | 08:29 | 384 | 53 |  | EXT | Эквивалент потери металла 11%. |  | (c)
2947.665 | 0 | -0.041 | -11.55 | -11.591 | 1805 | 1911 | 2058 | 1805 |  | 277 | Нарушение формы кольцевого шва | GWAN |  | 11:37 | 11:54 | 12:17 | 0 | 506 |  | EXT | Нарушение формы кольцевого шва |  | (c)
3037.21 | 0 | -0.022 | -11.69 | -11.712 | -678 | 626 | 323 | 0 |  | 285 | Нарушение формы кольцевого шва | GWAN |  | 03:37 | 07:08 | 06:19 | 0 | 2003 |  | EXT | Нарушение формы кольцевого шва |  | (c)
3037.21 | 0 | -0.031 | -11.69 | -11.721 | 2032 | -2219 | -1717 | 1004 |  | 285 | Нарушение формы кольцевого шва | GWAN |  | 10:55 | 11:29 | 12:50 | 0 | 1425 |  | EXT | Нарушение формы кольцевого шва |  | (c)
3245.48 | 5.625 | 5.615 | -4.855 | -4.865 | 91 | 202 | 175 | 91 | 4840 | 303 |  | CORR | CIGR | 05:10 | 05:28 | 05:24 | 25 | 167 | 11 | EXT |  | 0.89 | (c)
3282.886 | 0.021 | 0.002 | -10.659 | -10.678 | 1418 | 1442 | 1439 | 1418 | 2 | 307 |  | ARTD | AXGR | 05:06 | 05:10 | 05:09 | 96 | 41 |  | EXT | Эквивалент потери металла 12%. |  | (c)
3322.552 | 6.797 | 6.744 | -4.788 | -4.841 | 814 | 891 | 987 | 814 | 4756 | 310 |  | CORR | GENE | 05:40 | 05:52 | 06:08 | 85 | 347 | 11 | EXT |  | 0.89 | (c)
3323.346 | 7.591 | 7.548 | -3.994 | -4.037 | 802 | 982 | 1059 | 802 | 3945 | 310 |  | CORR | GENE | 05:38 | 06:07 | 06:20 | 92 | 515 | 10 | EXT |  | 0.89 | (c)
3413.642 | 8.612 | 8.583 | -2.943 | -2.972 | 106 | 248 | 248 | 106 | 2920 | 318 |  | CORR | CIGR | 05:33 | 05:56 | 05:56 | 52 | 285 | 10 | EXT |  | 0.89 | (c)
3413.978 | 8.948 | 8.879 | -2.607 | -2.676 | 143 | 243 | 266 | 143 | 2565 | 318 |  | CORR | GENE | 05:39 | 05:55 | 05:59 | 111 | 247 | 10 | EXT |  | 0.89 | (c)
3414.232 | 9.202 | 9.179 | -2.353 | -2.376 | 157 | 271 | 273 | 157 | 2251 | 318 |  | CORR | GENE | 05:41 | 05:60 | 05:60 | 125 | 232 | 10 | EXT |  | 0.9 | (c)
3414.654 | 9.624 | 9.584 | -1.931 | -1.971 | 173 | 263 | 287 | 173 | 1914 | 318 |  | CORR | GENE | 05:44 | 05:58 | 06:02 | 57 | 229 | 12 | EXT |  | 0.89 | (c)
3414.658 | 9.628 | 9.584 | -1.927 | -1.971 | -315 | -243 | -207 | 98 | 1914 | 318 |  | CORR | GENE | 04:25 | 04:36 | 04:42 | 57 | 217 | 13 | EXT |  | 0.89 | (c)
3445.97 | 0 | -0.044 | -10.735 | -10.779 | 1256 | 1687 | 1609 | 1256 |  | 322 | Нарушение формы кольцевого шва | GWAN |  | 00:23 | 01:33 | 01:20 | 0 | 706 |  | EXT | Нарушение формы кольцевого шва |  | (c)
3445.97 | 0 | -0.045 | -10.735 | -10.78 | 495 | 719 | 742 | 495 |  | 322 | Нарушение формы кольцевого шва | GWAN |  | 10:21 | 10:57 | 11:00 | 0 | 493 |  | EXT | Нарушение формы кольцевого шва |  | (c)
3513.275 | 0 | -0.037 | -11.665 | -11.702 | -1660 | -1272 | -1387 | 1114 |  | 328 | Нарушение формы кольцевого шва | GWAN |  | 07:19 | 08:22 | 08:03 | 0 | 546 |  | EXT | Нарушение формы кольцевого шва |  | (c)
3513.275 | 0 | -0.044 | -11.665 | -11.709 | -739 | -229 | 23 | 0 |  | 328 | Нарушение формы кольцевого шва | GWAN |  | 09:48 | 11:10 | 11:51 | 0 | 1523 |  | EXT | Нарушение формы кольцевого шва |  | (c)
3526.837 | 1.897 | 1.887 | -9.098 | -9.108 | 2098 | 2145 | 2153 | 2098 | 1887 | 329 |  | CORR | CIGR | 06:31 | 06:39 | 06:40 | 24 | 109 | 12 | EXT |  | 0.89 | (c)
3530.724 | 5.784 | 5.746 | -5.211 | -5.249 | 1448 | 1488 | 1536 | 1448 | 5203 | 329 |  | CORR | CIGR | 04:46 | 04:53 | 05:01 | 46 | 176 | 13 | EXT |  | 0.89 | (c)
3640.215 | 3.34 | 2.953 | -7.505 | -7.892 | -1919 | -1901 | -1843 | 1768 | 2953 | 339 |  | GOUG | GENE | 08:06 | 08:09 | 08:18 | 1375 | 151 | 9 | EXT | Зона задиров. |  | (c)
3709.645 | 5.58 | 5.56 | -4.885 | -4.905 | -525 | -466 | -448 | 372 | 4859 | 345 |  | ARTD | CIGR | 11:36 | 11:46 | 11:49 | 46 | 153 |  | EXT | Эквивалент потери металла 10%. |  | (c)
3725.673 | 11.143 | 11.106 | -0.517 | -0.554 | 1642 | 1803 | 1913 | 1642 | 499 | 346 |  | CORR | CIGR | 06:03 | 06:29 | 06:46 | 55 | 543 | 11 | EXT |  | 0.89 | (c)
3825.948 | 7.278 | 7.229 | -3.997 | -4.046 | -1665 | -1296 | -1308 | 952 | 3969 | 355 |  | CORR | GENE | 04:41 | 05:41 | 05:39 | 77 | 713 | 14 | EXT |  | 0.89 | (c)
3827.313 | 8.643 | 8.59 | -2.632 | -2.685 | -1865 | -1592 | -1438 | 1011 | 2613 | 355 |  | CORR | GENE | 04:09 | 04:53 | 05:18 | 72 | 854 | 11 | EXT |  | 0.89 | (c)
4011.419 | 4.294 | 4.21 | -7.126 | -7.21 | -1861 | -1682 | -1570 | 1278 | 4210 | 372 |  | CORR | GENE | 10:44 | 11:13 | 11:31 | 169 | 583 | 10 | EXT |  | 0.9 | (c)
4014.055 | 6.93 | 6.874 | -4.49 | -4.546 | 2171 | 2201 | -2111 | 1931 | 4459 | 372 |  | CORR | GENE | 09:35 | 09:40 | 10:04 | 87 | 359 | 10 | EXT |  | 0.89 | (c)
4021.441 | 2.896 | 2.877 | -8.524 | -8.543 | 585 | 748 | 786 | 585 | 2877 | 373 |  | CORR | CIGR | 08:40 | 09:06 | 09:12 | 44 | 402 | 11 | EXT |  | 0.89 | (c)
4022.861 | 4.316 | 4.251 | -7.104 | -7.169 | -238 | -26 | -76 | 0 | 4251 | 373 |  | CORR | GENE | 06:27 | 07:01 | 06:53 | 346 | 325 | 10 | EXT |  | 0.92 | (c)
4022.863 | 4.318 | 4.311 | -7.102 | -7.109 | 363 | 526 | 537 | 363 | 4311 | 373 |  | CORR | CIGR | 08:04 | 08:30 | 08:32 | 50 | 349 | 14 | EXT |  | 0.89 | (c)
4023.261 | 4.716 | 4.691 | -6.704 | -6.729 | -25 | 462 | 365 | 0 | 4691 | 373 |  | CORR | GENE | 07:01 | 08:20 | 08:04 | 79 | 781 | 23 | EXT |  | 0.9 | (c)
4023.669 | 5.124 | 5.106 | -6.296 | -6.314 | 263 | 369 | 372 | 263 | 5106 | 373 |  | CORR | CIGR | 07:48 | 08:05 | 08:05 | 32 | 217 | 11 | EXT |  | 0.89 | (c)
4024.494 | 5.949 | 5.928 | -5.471 | -5.492 | -56 | 2 | 63 | 0 | 5437 | 373 |  | CORR | CIGR | 06:56 | 07:06 | 07:15 | 55 | 238 | 11 | EXT |  | 0.89 | (c)
4024.895 | 6.35 | 6.328 | -5.07 | -5.092 | -213 | 58 | -28 | 0 | 5040 | 373 |  | CORR | CIGR | 06:31 | 07:15 | 07:01 | 52 | 370 | 11 | EXT |  | 0.89 | (c)
4025.261 | 6.716 | 6.705 | -4.704 | -4.715 | 29 | 477 | 303 | 29 | 4653 | 373 |  | CORR | GENE | 07:10 | 08:22 | 07:54 | 62 | 548 | 11 | EXT |  | 0.89 | (c)
4025.688 | 7.143 | 7.063 | -4.277 | -4.357 | 30 | 43 | 54 | 30 | 4228 | 373 |  | CORR | AXGR | 07:10 | 07:12 | 07:14 | 129 | 48 | 14 | EXT |  | 0.9 | (c)
4025.896 | 7.351 | 7.32 | -4.069 | -4.1 | 72 | 185 | 266 | 72 | 4045 | 373 |  | CORR | CIGR | 07:17 | 07:35 | 07:48 | 55 | 389 | 11 | EXT |  | 0.89 | (c)
4025.95 | 7.405 | 7.372 | -4.015 | -4.048 | -318 | -212 | -191 | 64 | 3999 | 373 |  | CORR | CIGR | 06:14 | 06:31 | 06:34 | 49 | 254 | 14 | EXT |  | 0.89 | (c)
4026.936 | 8.391 | 8.373 | -3.029 | -3.047 | -158 | -142 | -94 | 29 | 3013 | 373 |  | CORR | CIGR | 06:40 | 06:42 | 06:50 | 34 | 129 | 12 | EXT |  | 0.89 | (c)
4029.908 | 11.363 | 11.347 | -0.057 | -0.073 | -31 | 75 | 68 | 0 | 46 | 373 |  | CORR | CIGR | 07:00 | 07:17 | 07:16 | 27 | 198 | 10 | EXT |  | 0.89 | (c)
4030.207 | 0.242 | 0.229 | -11.063 | -11.076 | 1017 | 1092 | 1127 | 1017 | 229 | 374 |  | CORR | CIGR | 08:49 | 09:01 | 09:07 | 42 | 220 | 13 | EXT | Аномалия находится на отводе. | 0.89 | (c)
4032.27 | 2.305 | 2.271 | -9 | -9.034 | 487 | 833 | 712 | 487 | 2271 | 374 |  | CORR | GENE | 07:24 | 08:20 | 08:00 | 63 | 450 | 14 | EXT | Аномалия находится на отводе. | 0.89 | (c)
4033.207 | 3.242 | 3.181 | -8.063 | -8.124 | 253 | 268 | 269 | 253 | 3181 | 374 |  | CORR | AXGR | 06:46 | 06:48 | 06:49 | 113 | 32 | 15 | EXT | Аномалия находится на отводе. | 0.9 | (c)
4033.449 | 3.484 | 3.483 | -7.821 | -7.822 | 652 | 656 | 708 | 652 | 3483 | 374 |  | CORR | CIGR | 07:50 | 07:51 | 07:60 | 31 | 112 | 10 | EXT | Аномалия находится на отводе. | 0.89 | (c)
4033.918 | 3.953 | 3.94 | -7.352 | -7.365 | 682 | 763 | 769 | 682 | 3940 | 374 |  | CORR | CIGR | 07:55 | 08:08 | 08:09 | 29 | 175 | 18 | EXT | Аномалия находится на отводе. | 0.89 | (c)
4034.604 | 4.639 | 4.63 | -6.666 | -6.675 | 351 | 369 | 434 | 351 | 4630 | 374 |  | CORR | CIGR | 07:02 | 07:05 | 07:15 | 37 | 165 | 12 | EXT | Аномалия находится на отводе. | 0.89 | (c)
4037.654 | 7.689 | 7.668 | -3.616 | -3.637 | 319 | 629 | 571 | 319 | 3576 | 374 |  | CORR | GENE | 06:57 | 07:47 | 07:37 | 61 | 504 | 11 | EXT | Аномалия находится на отводе. | 0.89 | (c)
4038.15 | 8.185 | 8.169 | -3.12 | -3.136 | 410 | 703 | 620 | 410 | 3103 | 374 |  | CORR | CIGR | 07:11 | 07:59 | 07:45 | 33 | 419 | 10 | EXT | Аномалия находится на отводе. | 0.89 | (c)
4038.548 | 8.583 | 8.572 | -2.722 | -2.733 | 454 | 505 | 579 | 454 | 2696 | 374 |  | CORR | CIGR | 07:19 | 07:27 | 07:39 | 37 | 250 | 11 | EXT | Аномалия находится на отводе. | 0.89 | (c)
4038.721 | 8.756 | 8.679 | -2.549 | -2.626 | 346 | 402 | 381 | 346 | 1941 | 374 |  | CORR | GENE | 07:01 | 07:10 | 07:07 | 685 | 69 | 10 | EXT | Аномалия находится на отводе. | 0.95 | (c)
4039.444 | 9.479 | 9.423 | -1.826 | -1.882 | 298 | 315 | 313 | 298 | 1729 | 374 |  | CORR | AXGR | 06:53 | 06:56 | 06:56 | 153 | 30 | 10 | EXT | Аномалия находится на отводе. | 0.9 | (c)
4041.27 | 0 | -0.039 | -11.665 | -11.704 | 54 | 928 | 1041 | 54 |  | 375 | Нарушение формы кольцевого шва | GWAN |  | 06:08 | 08:29 | 08:47 | 0 | 1974 |  | EXT | Нарушение формы кольцевого шва Аномалия находится на отводе. |  | (c)
4052.935 | 0 | -0.034 | -10.865 | -10.899 | -2067 | -1904 | -1467 | 867 |  | 376 | Нарушение формы кольцевого шва | GWAN |  | 00:11 | 00:38 | 01:48 | 0 | 1199 |  | EXT | Нарушение формы кольцевого шва Аномалия находится на отводе. |  | (c)
4052.935 | 0 | -0.046 | -10.865 | -10.911 | -755 | -65 | -12 | 0 |  | 376 | Вышлифовка на шве | GWAN | GENE | 03:43 | 05:34 | 05:43 | 84 | 1486 | 24 | EXT | Вышлифовка на шве Аномалия находится на отводе. | 0.9 | (b)
4052.935 | 0 | -0.053 | -10.865 | -10.918 | 834 | 1011 | 1472 | 834 |  | 376 | Нарушение формы кольцевого шва | GWAN |  | 07:59 | 08:28 | 09:42 | 0 | 1276 |  | EXT | Нарушение формы кольцевого шва Аномалия находится на отводе. |  | (c)
4063.849 | 0.049 | 0.011 | -11.461 | -11.499 | -1059 | -960 | -983 | 908 | 11 | 377 |  | CORR | GENE | 08:51 | 09:06 | 09:03 | 129 | 151 | 22 | EXT | Аномалия находится на отводе. | 0.91 | (c)
4068.717 | 4.917 | 4.829 | -6.593 | -6.681 | -1793 | -1774 | -1774 | 1754 | 4829 | 377 |  | ARTD | AXGR | 06:52 | 06:55 | 06:55 | 164 | 39 |  | EXT | Эквивалент потери металла 10%. Аномалия находится на отводе. |  | (c)
4069.008 | 5.208 | 5.084 | -6.302 | -6.426 | -1772 | -1755 | -1749 | 1726 | 5084 | 377 |  | ARTD | AXGR | 06:55 | 06:58 | 06:59 | 230 | 46 |  | EXT | Эквивалент потери металла 20%. Аномалия находится на отводе. |  | (c)
4070.518 | 6.718 | 5.958 | -4.792 | -5.552 | -1844 | -1711 | -1747 | 1650 | 4519 | 377 |  | ARTD | GENE | 06:44 | 07:05 | 06:60 | 1033 | 194 |  | EXT | Эквивалент потери металла 13%. Аномалия находится на отводе. |  | (c)
4075.257 | 11.457 | 11.4 | -0.053 | -0.11 | -1547 | -1547 | -1531 | 1514 | 13 | 377 |  | CORR | AXGR | 07:32 | 07:32 | 07:34 | 97 | 33 | 14 | EXT | Аномалия находится на отводе. | 0.9 | (c)
4075.331 | 0.021 | 0.01 | -11.314 | -11.325 | -1723 | -1715 | -1706 | 1689 | 10 | 378 |  | CORR | AXGR | 07:28 | 07:30 | 07:31 | 75 | 34 | 13 | EXT |  | 0.89 | (c)
4075.465 | 0.155 | 0.088 | -11.18 | -11.247 | -2009 | -1601 | -1741 | 1473 | 88 | 378 |  | CORR | GENE | 06:42 | 07:48 | 07:25 | 103 | 536 | 13 | EXT |  | 0.9 | (c)
4084.848 | 9.538 | 9.525 | -1.797 | -1.81 | -1275 | -1150 | -1175 | 1075 | 1777 | 378 |  | CORR | CIGR | 08:41 | 09:01 | 08:57 | 33 | 200 | 10 | EXT |  | 0.89 | (c)
4085.045 | 9.735 | 9.701 | -1.6 | -1.634 | -1458 | -1421 | -1394 | 1331 | 1586 | 378 |  | CORR | CIGR | 08:11 | 08:17 | 08:21 | 48 | 127 | 11 | EXT |  | 0.89 | (c)
4085.127 | 9.817 | 9.801 | -1.518 | -1.534 | -1530 | -1493 | -1472 | 1415 | 1512 | 378 |  | CORR | CIGR | 07:60 | 08:05 | 08:09 | 22 | 115 | 14 | EXT |  | 0.89 | (c)
4086.645 | 0 | -0.029 | -11.23 | -11.259 | 1890 | 1993 | -1707 | 843 |  | 379 | Нарушение формы кольцевого шва | GWAN |  | 05:18 | 05:34 | 07:37 | 0 | 1728 |  | EXT | Нарушение формы кольцевого шва Аномалия находится на отводе. |  | (c)
4174.598 | 0.133 | 0.036 | -11.562 | -11.659 | -690 | -678 | -674 | 658 | 36 | 387 |  | ARTD | AXGR | 05:16 | 05:18 | 05:19 | 155 | 32 |  | EXT | Эквивалент потери металла 12%. |  | (c)
4229.715 | 11.185 | 11.171 | -0.495 | -0.509 | 1397 | 1497 | 1491 | 1397 | 473 | 391 |  | CORR | CIGR | 03:47 | 04:03 | 04:02 | 36 | 188 | 12 | EXT | Аномалия находится на отводе. | 0.89 | (c)
4379.375 | 8.975 | 8.901 | -2.72 | -2.794 | 1203 | 1365 | 1414 | 1203 | 2689 | 405 |  | ARTD | GENE | 02:29 | 02:55 | 03:03 | 105 | 422 |  | EXT | Эквивалент потери металла 12%. |  | (c)
4407.525 | 2.675 | 1.982 | -8.31 | -9.003 | -2182 | -2000 | -2065 | 1948 | 1982 | 409 |  | GOUG | GENE | 08:57 | 09:27 | 09:16 | 715 | 235 | 7 | EXT | Задир. |  | (c)
4428.535 | 2.03 | 2.018 | -9.63 | -9.642 | 1828 | 1880 | 1879 | 1828 | 2018 | 411 |  | ARTD | CIGR | 11:51 | 11:59 | 11:59 | 31 | 100 |  | EXT | Эквивалент потери металла 10%. |  | (c)
4428.759 | 2.254 | 2.241 | -9.406 | -9.419 | 1605 | 1670 | 1661 | 1605 | 2241 | 411 |  | ARTD | CIGR | 11:15 | 11:26 | 11:24 | 32 | 113 |  | EXT | Эквивалент потери металла 12%. |  | (c)
4462.801 | 2.041 | 1.961 | -8.524 | -8.604 | 148 | 256 | 295 | 148 | 1961 | 414 | Дефект проката | MIAN | GENE | 01:35 | 01:52 | 01:58 | 112 | 294 |  | INT | Дефект проката Эквивалент потери металла 12%. |  | (c)
4465.318 | 4.558 | 4.525 | -6.007 | -6.04 | 813 | 1008 | 1037 | 813 | 4525 | 414 |  | CORR | GENE | 03:22 | 03:53 | 03:58 | 61 | 448 | 12 | EXT |  | 0.89 | (c)
4465.575 | 4.815 | 4.766 | -5.75 | -5.799 | 968 | 1023 | 1068 | 968 | 4766 | 414 |  | CORR | CIGR | 03:47 | 03:56 | 04:03 | 55 | 200 | 11 | EXT |  | 0.89 | (c)
4467.876 | 7.116 | 7.015 | -3.449 | -3.55 | 976 | 1027 | 1173 | 976 | 3445 | 414 |  | CORR | GENE | 03:48 | 03:56 | 04:20 | 105 | 393 | 11 | EXT |  | 0.89 | (c)
4478.511 | 7.186 | 7.158 | -3.644 | -3.672 | 1248 | 1328 | 1345 | 1248 | 3644 | 415 |  | CORR | CIGR | 07:27 | 07:40 | 07:43 | 28 | 195 | 11 | EXT |  | 0.89 | (c)
4480.618 | 9.293 | 9.261 | -1.537 | -1.569 | 1394 | 1458 | 1480 | 1394 | 1518 | 415 |  | CORR | CIGR | 07:51 | 08:01 | 08:05 | 51 | 173 | 13 | EXT |  | 0.89 | (c)
4505.357 | 0.777 | 0.741 | -10.108 | -10.144 | -1708 | -1637 | -1621 | 1533 | 741 | 418 |  | CORR | CIGR | 07:28 | 07:39 | 07:42 | 36 | 175 | 11 | EXT |  | 0.89 | (c)
4505.455 | 0.875 | 0.812 | -10.01 | -10.073 | -1636 | -1625 | -1607 | 1578 | 812 | 418 |  | CORR | GENE | 07:39 | 07:41 | 07:44 | 199 | 58 | 13 | EXT |  | 0.91 | (c)
4506.542 | 1.962 | 1.936 | -8.923 | -8.949 | -1074 | -1005 | -986 | 897 | 1936 | 418 |  | CORR | CIGR | 09:10 | 09:21 | 09:24 | 41 | 177 | 11 | EXT |  | 0.89 | (c)
4508.539 | 3.959 | 3.937 | -6.926 | -6.948 | -1344 | -1252 | -1234 | 1124 | 3937 | 418 |  | CORR | CIGR | 08:26 | 08:41 | 08:44 | 54 | 220 | 10 | EXT |  | 0.89 | (c)
4511.576 | 6.996 | 6.933 | -3.889 | -3.952 | -1708 | -1651 | -1538 | 1367 | 3886 | 418 |  | CORR | GENE | 07:28 | 07:37 | 07:55 | 66 | 341 | 12 | EXT |  | 0.89 | (c)
4519.62 | 4.155 | 4.114 | -6.905 | -6.946 | -1414 | -1175 | -1294 | 1174 | 4114 | 419 |  | CORR | GENE | 08:34 | 09:13 | 08:53 | 78 | 240 | 10 | EXT |  | 0.89 | (c)
4528.913 | 2.388 | 2.369 | -9.142 | -9.161 | -126 | -94 | -83 | 40 | 2369 | 420 |  | CORR | CIGR | 08:03 | 08:08 | 08:10 | 38 | 86 | 11 | EXT |  | 0.89 | (c)
4531.893 | 5.368 | 5.326 | -6.162 | -6.204 | -237 | -129 | -139 | 40 | 5326 | 420 |  | CORR | CIGR | 07:45 | 08:03 | 08:01 | 50 | 197 | 12 | EXT |  | 0.89 | (c)
4532.315 | 5.79 | 5.761 | -5.74 | -5.769 | 64 | 189 | 238 | 64 | 5715 | 420 |  | CORR | CIGR | 08:34 | 08:54 | 09:02 | 54 | 349 | 10 | EXT |  | 0.89 | (c)
4532.561 | 6.036 | 5.973 | -5.494 | -5.557 | 335 | 439 | 436 | 335 | 5476 | 420 |  | CORR | GENE | 09:17 | 09:34 | 09:34 | 81 | 202 | 12 | EXT |  | 0.89 | (c)
4533.775 | 7.25 | 7.234 | -4.28 | -4.296 | -118 | -65 | -34 | 0 | 4252 | 420 |  | CORR | CIGR | 08:04 | 08:13 | 08:18 | 44 | 168 | 10 | EXT |  | 0.89 | (c)
4548.242 | 10.187 | 10.16 | -0.833 | -0.86 | 1042 | 1252 | 1191 | 1042 | 811 | 421 |  | CORR | CIGR | 02:58 | 03:32 | 03:22 | 49 | 297 | 10 | EXT |  | 0.89 | (c)
4548.474 | 10.419 | 10.392 | -0.601 | -0.628 | 1160 | 1246 | 1264 | 1160 | 592 | 421 |  | CORR | CIGR | 03:17 | 03:31 | 03:34 | 36 | 208 | 11 | EXT |  | 0.89 | (c)
4559.769 | 0.109 | 0.041 | -10.931 | -10.999 | -1414 | -1393 | -1387 | 1360 | 41 | 423 |  | CORR | AXGR | 03:45 | 03:49 | 03:50 | 253 | 54 | 11 | EXT |  | 0.91 | (c)
4560.017 | 0.357 | 0.312 | -10.683 | -10.728 | -1777 | -1736 | -1579 | 1380 | 312 | 423 |  | CORR | GENE | 02:47 | 02:53 | 03:19 | 58 | 397 | 12 | EXT |  | 0.89 | (c)
4560.146 | 0.486 | 0.122 | -10.554 | -10.918 | -1927 | -1800 | -1855 | 1782 | 122 | 423 |  | CORR | GENE | 02:22 | 02:43 | 02:34 | 487 | 145 | 13 | EXT |  | 0.95 | (c)
4560.419 | 0.759 | 0.748 | -10.281 | -10.292 | -1854 | -1812 | -1759 | 1663 | 748 | 423 |  | CORR | CIGR | 02:34 | 02:41 | 02:50 | 37 | 191 | 10 | EXT |  | 0.89 | (c)
4561.547 | 1.887 | 1.37 | -9.153 | -9.67 | -1330 | -1318 | -1291 | 1253 | 1370 | 423 |  | CORR | GENE | 03:59 | 04:01 | 04:05 | 1377 | 77 | 11 | EXT |  | 0.97 | (c)
4563.235 | 3.575 | 3.557 | -7.465 | -7.483 | 158 | 389 | 307 | 158 | 3557 | 423 |  | CORR | GENE | 07:59 | 08:36 | 08:23 | 75 | 299 | 11 | EXT |  | 0.89 | (c)
4563.957 | 4.297 | 4.278 | -6.743 | -6.762 | -1543 | -1430 | -1408 | 1272 | 4278 | 423 |  | CORR | CIGR | 03:24 | 03:43 | 03:46 | 51 | 271 | 12 | EXT |  | 0.89 | (c)
4564.464 | 4.804 | 4.723 | -6.236 | -6.317 | -1299 | -1280 | -1285 | 1270 | 4723 | 423 |  | CORR | AXGR | 04:04 | 04:07 | 04:06 | 203 | 29 | 10 | EXT |  | 0.91 | (c)
4564.467 | 4.807 | 4.798 | -6.233 | -6.242 | -1524 | -1461 | -1462 | 1400 | 4798 | 423 |  | CORR | CIGR | 03:27 | 03:38 | 03:37 | 27 | 124 | 10 | EXT |  | 0.89 | (c)
4565.26 | 5.6 | 5.027 | -5.44 | -6.013 | -1380 | -1293 | -1321 | 1261 | 5027 | 423 |  | CORR | GENE | 03:51 | 04:05 | 04:00 | 707 | 119 | 12 | EXT |  | 0.96 | (c)
4566.008 | 6.348 | 5.752 | -4.692 | -5.288 | -1356 | -1329 | -1333 | 1310 | 4269 | 423 |  | CORR | AXGR | 03:55 | 03:59 | 03:58 | 1019 | 46 | 19 | EXT |  | 1.04 | (b)
4566.337 | 6.677 | 6.65 | -4.363 | -4.39 | -1597 | -1514 | -1496 | 1394 | 4351 | 423 |  | CORR | CIGR | 03:16 | 03:29 | 03:32 | 39 | 203 | 12 | EXT |  | 0.89 | (c)
4566.89 | 7.23 | 7.206 | -3.81 | -3.834 | -1655 | -1481 | -1497 | 1339 | 3781 | 423 |  | CORR | CIGR | 03:06 | 03:34 | 03:32 | 53 | 316 | 23 | EXT |  | 0.89 | (c)
4566.894 | 7.234 | 6.783 | -3.806 | -4.257 | -1331 | -1286 | -1303 | 1276 | 3771 | 423 |  | CORR | AXGR | 03:59 | 04:06 | 04:03 | 486 | 55 | 10 | EXT |  | 0.94 | (c)
4566.918 | 7.258 | 6.971 | -3.782 | -4.069 | -1705 | -1705 | -1686 | 1666 | 3707 | 423 |  | CORR | AXGR | 02:58 | 02:58 | 03:01 | 362 | 39 | 15 | EXT |  | 0.95 | (c)
4568.291 | 8.631 | 8.575 | -2.409 | -2.465 | -1947 | -1767 | -1823 | 1698 | 2391 | 423 |  | CORR | GENE | 02:19 | 02:48 | 02:39 | 74 | 249 | 12 | EXT |  | 0.89 | (c)
4571.726 | 1.026 | 0.904 | -9.709 | -9.831 | -149 | -84 | -40 | 0 | 904 | 424 |  | CORR | GENE | 02:26 | 02:36 | 02:43 | 145 | 217 | 13 | EXT |  | 0.9 | (c)
4576.274 | 5.574 | 5.504 | -5.161 | -5.231 | -614 | -207 | -348 | 82 | 5137 | 424 |  | CORR | GENE | 01:11 | 02:16 | 01:53 | 94 | 532 | 10 | EXT |  | 0.89 | (c)
4588.083 | 6.648 | 6.62 | -4.642 | -4.67 | 178 | 544 | 455 | 178 | 4518 | 425 |  | CORR | GENE | 08:44 | 09:43 | 09:28 | 152 | 553 | 11 | EXT |  | 0.9 | (c)
4588.319 | 6.884 | 6.82 | -4.406 | -4.47 | 2016 | 2144 | -2187 | 1929 | 4363 | 425 |  | CORR | GENE | 01:40 | 02:01 | 02:22 | 107 | 516 | 13 | EXT |  | 0.9 | (c)
4589.789 | 8.354 | 8.274 | -2.936 | -3.016 | -2142 | -1976 | -1964 | 1785 | 2887 | 425 |  | CORR | GENE | 02:29 | 02:56 | 02:58 | 129 | 357 | 10 | EXT |  | 0.9 | (c)
4589.789 | 8.354 | 8.326 | -2.936 | -2.964 | -83 | 89 | 82 | 0 | 2896 | 425 |  | CORR | GENE | 08:01 | 08:29 | 08:28 | 68 | 330 | 10 | EXT |  | 0.89 | (c)
4590.221 | 8.786 | 8.743 | -2.504 | -2.547 | -1977 | -1902 | -1852 | 1728 | 2470 | 425 |  | CORR | GENE | 02:56 | 03:08 | 03:16 | 77 | 249 | 10 | EXT |  | 0.89 | (c)
4590.313 | 8.878 | 8.867 | -2.412 | -2.423 | 79 | 177 | 173 | 79 | 2387 | 425 |  | CORR | CIGR | 08:28 | 08:43 | 08:43 | 36 | 188 | 12 | EXT |  | 0.89 | (c)
4591.127 | 9.692 | 9.607 | -1.598 | -1.683 | -17 | 101 | 132 | 0 | 1556 | 425 |  | CORR | GENE | 08:12 | 08:31 | 08:36 | 127 | 298 | 12 | EXT |  | 0.9 | (c)
4591.426 | 9.991 | 9.973 | -1.299 | -1.317 | 11 | 110 | 135 | 11 | 1241 | 425 |  | CORR | GENE | 08:17 | 08:33 | 08:37 | 76 | 248 | 10 | EXT |  | 0.89 | (c)
4591.624 | 10.189 | 10.173 | -1.101 | -1.117 | 61 | 191 | 189 | 61 | 1064 | 425 |  | CORR | CIGR | 08:25 | 08:46 | 08:45 | 53 | 256 | 10 | EXT |  | 0.89 | (c)
4591.634 | 10.199 | 10.171 | -1.091 | -1.119 | 2109 | 2186 | -2228 | 2104 | 1046 | 425 |  | CORR | GENE | 01:55 | 02:08 | 02:15 | 73 | 248 | 13 | EXT |  | 0.89 | (c)
4591.835 | 10.4 | 10.378 | -0.89 | -0.912 | 2148 | 2208 | -2161 | 2010 | 866 | 425 |  | CORR | CIGR | 02:02 | 02:11 | 02:26 | 46 | 303 | 11 | EXT |  | 0.89 | (c)
4592.499 | 11.064 | 10.62 | -0.226 | -0.67 | 2154 | 2205 | 2194 | 2154 | 57 | 425 |  | CORR | GENE | 02:03 | 02:11 | 02:09 | 613 | 79 | 11 | EXT |  | 0.95 | (c)
4592.67 | 11.235 | 11.157 | -0.055 | -0.133 | -2206 | -2115 | -2086 | 1966 | 43 | 425 |  | CORR | GENE | 02:19 | 02:33 | 02:38 | 90 | 241 | 18 | EXT |  | 0.9 | (c)
4603.861 | 0.221 | 0.04 | -10.794 | -10.975 | 930 | 961 | 962 | 930 | 40 | 427 |  | CORR | GENE | 09:04 | 09:09 | 09:09 | 277 | 65 | 14 | EXT |  | 0.93 | (c)
4603.975 | 0.335 | 0.329 | -10.68 | -10.686 | 872 | 971 | 966 | 872 | 329 | 427 |  | CORR | GENE | 08:55 | 09:11 | 09:10 | 61 | 188 | 15 | EXT |  | 0.89 | (c)
4604.109 | 0.469 | 0.454 | -10.546 | -10.561 | 633 | 745 | 699 | 633 | 454 | 427 |  | CORR | CIGR | 08:16 | 08:34 | 08:27 | 33 | 132 | 10 | EXT |  | 0.89 | (c)
4604.334 | 0.694 | 0.426 | -10.321 | -10.589 | 902 | 930 | 939 | 902 | 426 | 427 |  | CORR | GENE | 08:60 | 09:04 | 09:06 | 567 | 74 | 12 | EXT |  | 0.95 | (c)
4605.745 | 2.105 | 2.073 | -8.91 | -8.942 | -1545 | -1482 | -1371 | 1198 | 2073 | 427 |  | CORR | CIGR | 02:25 | 02:35 | 02:53 | 45 | 347 | 12 | EXT |  | 0.89 | (c)
4605.837 | 2.197 | 1.636 | -8.818 | -9.379 | 607 | 619 | 686 | 607 | 1636 | 427 |  | CORR | GENE | 08:12 | 08:14 | 08:25 | 743 | 158 | 13 | EXT |  | 0.97 | (c)
4606.64 | 3 | 2.671 | -8.015 | -8.344 | 610 | 611 | 645 | 610 | 2671 | 427 |  | CORR | GENE | 08:13 | 08:13 | 08:18 | 451 | 69 | 15 | EXT |  | 0.96 | (c)
4607.415 | 3.775 | 3.285 | -7.24 | -7.73 | 617 | 618 | 682 | 617 | 3285 | 427 |  | CORR | GENE | 08:14 | 08:14 | 08:24 | 769 | 129 | 14 | EXT |  | 0.98 | (c)
4607.621 | 3.981 | 3.964 | -7.034 | -7.051 | -1765 | -1634 | -1649 | 1534 | 3964 | 427 |  | CORR | CIGR | 01:49 | 02:10 | 02:08 | 24 | 231 | 10 | EXT |  | 0.89 | (c)
4608.812 | 5.172 | 5.143 | -5.843 | -5.872 | -1725 | -1689 | -1622 | 1520 | 5143 | 427 |  | CORR | CIGR | 01:56 | 02:02 | 02:12 | 41 | 205 | 13 | EXT |  | 0.89 | (c)
4609.44 | 5.8 | 5.772 | -5.215 | -5.243 | -1488 | -1227 | -1280 | 1073 | 5187 | 427 |  | CORR | CIGR | 02:34 | 03:16 | 03:07 | 56 | 415 | 10 | EXT |  | 0.89 | (c)
4609.482 | 5.842 | 5.316 | -5.173 | -5.699 | -976 | -948 | -904 | 833 | 5131 | 427 |  | CORR | GENE | 03:57 | 04:01 | 04:08 | 568 | 143 | 11 | EXT |  | 0.95 | (c)
4610.18 | 6.54 | 6.523 | -4.475 | -4.492 | -1634 | -1405 | -1409 | 1185 | 4400 | 427 |  | CORR | GENE | 02:10 | 02:47 | 02:47 | 92 | 449 | 13 | EXT |  | 0.89 | (c)
4614.918 | 0.263 | 0.246 | -10.262 | -10.279 | -1148 | -1011 | -975 | 803 | 246 | 428 |  | CORR | CIGR | 07:53 | 08:15 | 08:20 | 48 | 345 | 11 | EXT |  | 0.89 | (c)
4615.456 | 0.801 | 0.788 | -9.724 | -9.737 | -1119 | -1015 | -1011 | 902 | 788 | 428 |  | CORR | CIGR | 07:57 | 08:14 | 08:15 | 27 | 217 | 10 | EXT |  | 0.89 | (c)
4617.127 | 2.472 | 2.446 | -8.053 | -8.079 | -444 | -333 | -331 | 218 | 2446 | 428 |  | CORR | CIGR | 09:46 | 10:04 | 10:04 | 54 | 226 | 10 | EXT |  | 0.89 | (c)
4617.592 | 2.937 | 2.915 | -7.588 | -7.61 | 302 | 463 | 541 | 302 | 2915 | 428 |  | CORR | GENE | 11:47 | 00:13 | 12:25 | 211 | 477 | 12 | EXT |  | 0.91 | (c)
4617.976 | 3.321 | 3.304 | -7.204 | -7.221 | -515 | -379 | -405 | 295 | 3304 | 428 |  | CORR | CIGR | 09:35 | 09:57 | 09:52 | 49 | 219 | 10 | EXT |  | 0.89 | (c)
4620.131 | 5.476 | 5.445 | -5.049 | -5.08 | -131 | -58 | -72 | 12 | 5005 | 428 |  | ARTD | GENE | 10:37 | 10:49 | 10:46 | 75 | 120 |  | INT | Эквивалент потери металла 10%. |  | (c)
4620.41 | 5.755 | 5.74 | -4.77 | -4.785 | -677 | -577 | -577 | 477 | 4752 | 428 |  | CORR | CIGR | 09:09 | 09:25 | 09:25 | 33 | 200 | 10 | EXT |  | 0.89 | (c)
4623.729 | 9.074 | 9.056 | -1.451 | -1.469 | 678 | 800 | 903 | 678 | 1415 | 428 |  | CORR | CIGR | 00:47 | 01:07 | 01:24 | 54 | 450 | 10 | EXT |  | 0.89 | (c)
4628.588 | 3.408 | 3.391 | -8.297 | -8.314 | -1140 | -1004 | -960 | 780 | 3391 | 429 |  | CORR | GENE | 10:38 | 10:59 | 11:07 | 62 | 360 | 10 | EXT |  | 0.89 | (c)
4629.848 | 4.668 | 4.163 | -7.037 | -7.542 | -1314 | -1265 | -1243 | 1171 | 4163 | 429 |  | CORR | GENE | 10:09 | 10:17 | 10:21 | 1412 | 143 | 11 | EXT |  | 0.98 | (c)
4634.879 | 9.699 | 9.688 | -2.006 | -2.017 | 118 | 389 | 367 | 118 | 1971 | 429 |  | CORR | CIGR | 02:01 | 02:44 | 02:41 | 46 | 499 | 12 | EXT |  | 0.89 | (c)
4636.885 | 0 | -0.036 | -11.57 | -11.606 | 391 | -1148 | 1981 | 391 |  | 430 | Нарушение формы кольцевого шва | GWAN |  | 07:17 | 03:09 | 11:34 | 0 | 3180 |  | EXT | Нарушение формы кольцевого шва |  | (c)
4639.269 | 2.384 | 2.291 | -9.186 | -9.279 | -1087 | -1068 | -1016 | 945 | 2291 | 430 |  | CORR | GENE | 03:19 | 03:22 | 03:30 | 677 | 142 | 10 | EXT |  | 0.95 | (c)
4643.347 | 6.462 | 6.427 | -5.108 | -5.143 | -1340 | -1268 | -1144 | 948 | 5074 | 430 |  | CORR | GENE | 02:38 | 02:49 | 03:09 | 69 | 392 | 12 | EXT |  | 0.89 | (c)
4644.153 | 7.268 | 7.257 | -4.302 | -4.313 | -1401 | -1323 | -1270 | 1140 | 4275 | 430 |  | CORR | CIGR | 02:28 | 02:41 | 02:49 | 38 | 261 | 10 | EXT |  | 0.89 | (c)
4644.497 | 7.612 | 7.585 | -3.958 | -3.985 | -1417 | -1336 | -1244 | 1070 | 3946 | 430 |  | CORR | CIGR | 02:25 | 02:39 | 02:53 | 39 | 347 | 12 | EXT |  | 0.89 | (c)
4644.692 | 7.807 | 7.349 | -3.763 | -4.221 | -1054 | -966 | -995 | 936 | 2823 | 430 |  | CORR | GENE | 03:24 | 03:38 | 03:34 | 1398 | 118 | 12 | EXT |  | 0.98 | (c)
4645.356 | 8.471 | 8.465 | -3.099 | -3.105 | -1347 | -1201 | -1207 | 1067 | 3054 | 430 |  | CORR | CIGR | 02:37 | 03:00 | 02:59 | 51 | 280 | 10 | EXT |  | 0.89 | (c)
4645.753 | 8.868 | 8.851 | -2.702 | -2.719 | -1301 | -1300 | -1125 | 950 | 2678 | 430 |  | CORR | CIGR | 02:44 | 02:44 | 03:12 | 41 | 350 | 13 | EXT |  | 0.89 | (c)
4645.838 | 8.953 | 8.628 | -2.617 | -2.942 | -1411 | -1330 | -1360 | 1308 | 2128 | 430 |  | CORR | GENE | 02:26 | 02:39 | 02:35 | 814 | 104 | 11 | EXT |  | 0.96 | (c)
4645.881 | 8.996 | 8.962 | -2.574 | -2.608 | 789 | 854 | 846 | 789 | 2498 | 430 |  | ARTD | GENE | 08:21 | 08:32 | 08:31 | 110 | 114 |  | EXT | Эквивалент потери металла 10%. |  | (c)
4646.578 | 9.693 | 9.491 | -1.877 | -2.079 | -1474 | -1468 | -1439 | 1405 | 1440 | 430 |  | CORR | GENE | 02:16 | 02:17 | 02:22 | 639 | 69 | 12 | EXT |  | 0.96 | (c)
4648.193 | 11.308 | 11.258 | -0.262 | -0.312 | -1255 | -1132 | -1149 | 1043 | 242 | 430 |  | CORR | GENE | 02:52 | 03:11 | 03:09 | 70 | 212 | 10 | EXT |  | 0.89 | (c)
4648.665 | 0.21 | 0.128 | -10.475 | -10.557 | -1615 | -1585 | -1581 | 1546 | 128 | 431 |  | CORR | GENE | 03:13 | 03:18 | 03:19 | 458 | 69 | 11 | EXT |  | 0.94 | (c)
4649.475 | 1.02 | 0.424 | -9.665 | -10.261 | -1544 | -1530 | -1520 | 1496 | 424 | 431 |  | CORR | AXGR | 03:25 | 03:27 | 03:29 | 1120 | 48 | 12 | EXT |  | 0.98 | (c)
4650.179 | 1.724 | 1.678 | -8.961 | -9.007 | -1687 | -1458 | -1444 | 1201 | 1678 | 431 |  | CORR | GENE | 03:02 | 03:39 | 03:41 | 73 | 486 | 10 | EXT |  | 0.89 | (c)
4650.479 | 2.024 | 1.981 | -8.661 | -8.704 | -1887 | -1766 | -1612 | 1337 | 1981 | 431 |  | CORR | GENE | 02:29 | 02:49 | 03:14 | 59 | 550 | 15 | EXT |  | 0.89 | (c)
4651.557 | 3.102 | 2.389 | -7.583 | -8.296 | -1566 | -1527 | -1519 | 1471 | 2389 | 431 |  | CORR | GENE | 03:21 | 03:27 | 03:29 | 1084 | 95 | 13 | EXT |  | 0.99 | (c)
4652.74 | 4.285 | 4.253 | -6.4 | -6.432 | -1794 | -1659 | -1652 | 1509 | 4253 | 431 |  | CORR | GENE | 02:44 | 03:06 | 03:07 | 57 | 285 | 10 | EXT |  | 0.89 | (c)
4653.039 | 4.584 | 4.563 | -6.101 | -6.122 | -1848 | -1659 | -1639 | 1429 | 4563 | 431 |  | CORR | CIGR | 02:36 | 03:06 | 03:09 | 49 | 419 | 12 | EXT |  | 0.89 | (c)
4654.463 | 6.008 | 5.757 | -4.677 | -4.928 | -1444 | -1444 | -1411 | 1378 | 4442 | 431 |  | CORR | GENE | 03:41 | 03:41 | 03:46 | 486 | 66 | 10 | EXT |  | 0.94 | (c)
4654.866 | 6.411 | 6.247 | -4.274 | -4.438 | -1876 | -1505 | -1617 | 1358 | 4178 | 431 |  | GOUG | GENE | 02:31 | 03:31 | 03:13 | 260 | 518 | 8 | EXT | Зона задиров. |  | (c)
4655.458 | 7.003 | 6.622 | -3.682 | -4.063 | -1565 | -1555 | -1500 | 1434 | 3388 | 431 |  | CORR | GENE | 03:21 | 03:23 | 03:32 | 675 | 131 | 14 | EXT |  | 0.97 | (c)
4657.443 | 8.988 | 8.975 | -1.697 | -1.71 | -1650 | -1544 | -1528 | 1405 | 1667 | 431 |  | CORR | CIGR | 03:08 | 03:25 | 03:27 | 43 | 245 | 12 | EXT |  | 0.89 | (c)
4698.312 | 5.227 | 4.876 | -6.078 | -6.429 | -401 | -307 | -233 | 65 | 4876 | 435 |  | GOUG | GENE | 02:08 | 02:23 | 02:35 | 378 | 336 | 6 | EXT | Зона задиров. |  | (c)
4803.218 | 9.193 | 9.153 | -1.707 | -1.747 | 2198 | -1911 | -1998 | 1732 | 1679 | 444 |  | ARTD | GENE | 00:46 | 01:43 | 01:29 | 68 | 531 |  | EXT | Эквивалент потери металла 10%. |  | (c)
4854.947 | 4.622 | 4.587 | -5.898 | -5.933 | 1725 | 2117 | -2217 | 1699 | 4587 | 449 |  | CORR | GENE | 04:39 | 05:42 | 06:02 | 119 | 1037 | 12 | EXT |  | 0.9 | (c)
4885.266 | 1.381 | 1.293 | -9.869 | -9.957 | -1208 | -948 | -801 | 395 | 1293 | 452 |  | CORR | GENE | 04:37 | 05:19 | 05:43 | 237 | 813 | 12 | EXT |  | 0.91 | (c)
4923.245 | 5.33 | 5.292 | -6.325 | -6.363 | 60 | 319 | 283 | 60 | 5292 | 455 |  | CORR | CIGR | 05:49 | 06:30 | 06:25 | 56 | 447 | 12 | EXT |  | 0.89 | (c)
4929.57 | 0 | -0.037 | -11.745 | -11.782 | -686 | 1925 | 1518 | 0 |  | 456 | Нарушение формы кольцевого шва | GWAN |  | 00:03 | 07:04 | 05:59 | 0 | 4407 |  | EXT | Нарушение формы кольцевого шва |  | (c)
4930.652 | 1.082 | 1.035 | -10.663 | -10.71 | -427 | -407 | -417 | 406 | 1035 | 456 |  | CORR | AXGR | 00:45 | 00:48 | 00:46 | 87 | 21 | 11 | EXT |  | 0.89 | (c)
4930.69 | 1.12 | 1.087 | -10.625 | -10.658 | -747 | -704 | -678 | 609 | 1087 | 456 |  | CORR | CIGR | 11:53 | 11:60 | 12:04 | 51 | 138 | 10 | EXT |  | 0.89 | (c)
4937.344 | 7.774 | 7.673 | -3.971 | -4.072 | 849 | 916 | 917 | 849 | 3899 | 456 |  | DENT | GENE | 04:11 | 04:21 | 04:22 | 173 | 137 | 0.5 | N/A | Глубина вмятины: 7 мм (0,5%). Линейка: 17 см в (767 см; 04:21 ч:мин) |  | (c)
4967.986 | 5.631 | 5.593 | -5.279 | -5.317 | -935 | -787 | -811 | 687 | 5114 | 459 |  | GOUG | GENE | 05:12 | 05:35 | 05:32 | 203 | 248 | 10 | EXT | Задир. |  | (c)
5103.929 | 8.034 | 8.002 | -2.651 | -2.683 | -1992 | -1859 | -1838 | 1685 | 2615 | 471 |  | CORR | GENE | 03:23 | 03:44 | 03:47 | 68 | 307 | 10 | EXT |  | 0.89 | (c)
5181.574 | 2.294 | 2.113 | -9.391 | -9.572 | 952 | 1269 | 1138 | 952 | 2113 | 479 |  | CORR | GENE | 06:48 | 07:39 | 07:18 | 196 | 373 | 10 | EXT |  | 0.9 | (c)
5182.059 | 2.779 | 2.756 | -8.906 | -8.929 | 132 | 211 | 235 | 132 | 2756 | 479 |  | CORR | CIGR | 04:36 | 04:49 | 04:53 | 38 | 205 | 10 | EXT |  | 0.89 | (c)
5183.205 | 3.925 | 3.924 | -7.76 | -7.761 | 1375 | 1403 | 1423 | 1375 | 3924 | 479 |  | CORR | CIGR | 07:57 | 08:01 | 08:04 | 31 | 95 | 10 | EXT |  | 0.89 | (c)
5188.35 | 9.07 | 9.055 | -2.615 | -2.63 | -249 | -178 | -159 | 69 | 2594 | 479 |  | CORR | CIGR | 03:34 | 03:46 | 03:49 | 36 | 180 | 10 | EXT |  | 0.89 | (c)
5189.358 | 10.078 | 10.037 | -1.607 | -1.648 | -148 | 95 | 27 | 0 | 1586 | 479 |  | CORR | GENE | 03:51 | 04:30 | 04:19 | 62 | 349 | 14 | EXT |  | 0.89 | (c)
5189.448 | 10.168 | 10.168 | -1.517 | -1.517 | 1316 | 1387 | 1421 | 1316 | 1493 | 479 |  | CORR | CIGR | 07:47 | 07:58 | 08:04 | 24 | 210 | 10 | EXT |  | 0.89 | (c)
5190.094 | 10.814 | 10.81 | -0.871 | -0.875 | 1306 | 1410 | 1475 | 1306 | 843 | 479 |  | CORR | CIGR | 07:45 | 08:02 | 08:13 | 32 | 338 | 10 | EXT |  | 0.89 | (c)
5190.338 | 11.058 | 11.04 | -0.627 | -0.645 | -653 | -440 | -485 | 318 | 602 | 479 |  | CORR | CIGR | 02:29 | 03:04 | 02:56 | 43 | 335 | 10 | EXT |  | 0.89 | (c)
5202.718 | 0.723 | 0.703 | -10.997 | -11.017 | -301 | -205 | -198 | 96 | 703 | 481 |  | CORR | CIGR | 03:33 | 03:48 | 03:49 | 43 | 205 | 11 | EXT |  | 0.89 | (c)
5205.754 | 3.759 | 3.709 | -7.961 | -8.011 | 1593 | 1710 | 1773 | 1593 | 3709 | 481 |  | CORR | GENE | 08:39 | 08:57 | 09:08 | 69 | 359 | 12 | EXT |  | 0.89 | (c)
5205.891 | 3.896 | 3.836 | -7.824 | -7.884 | 1485 | 1766 | 1764 | 1485 | 3836 | 481 |  | CORR | GENE | 08:21 | 09:06 | 09:06 | 104 | 557 | 19 | EXT |  | 0.9 | (c)
5206.786 | 4.791 | 4.755 | -6.929 | -6.965 | -445 | -265 | -318 | 191 | 4755 | 481 |  | CORR | CIGR | 03:10 | 03:39 | 03:30 | 41 | 254 | 15 | EXT |  | 0.89 | (c)
5207.252 | 5.257 | 5.228 | -6.463 | -6.492 | -69 | -45 | -15 | 0 | 5228 | 481 |  | CORR | CIGR | 04:10 | 04:14 | 04:19 | 38 | 107 | 10 | EXT |  | 0.89 | (c)
5209.74 | 7.745 | 7.692 | -3.975 | -4.028 | -361 | -204 | -94 | 0 | 3955 | 481 |  | CORR | GENE | 03:23 | 03:49 | 04:06 | 73 | 534 | 10 | EXT |  | 0.89 | (c)
5209.754 | 7.759 | 7.749 | -3.961 | -3.971 | -747 | -737 | -684 | 622 | 3940 | 481 |  | CORR | CIGR | 02:21 | 02:22 | 02:31 | 31 | 125 | 11 | EXT |  | 0.89 | (c)
5210.572 | 8.577 | 8.541 | -3.143 | -3.179 | -587 | -257 | -354 | 122 | 3111 | 481 |  | CORR | GENE | 02:47 | 03:40 | 03:24 | 68 | 465 | 14 | EXT |  | 0.89 | (c)
5210.826 | 8.831 | 8.815 | -2.889 | -2.905 | -741 | -361 | -502 | 263 | 2870 | 481 |  | CORR | CIGR | 02:22 | 03:23 | 03:00 | 35 | 478 | 15 | EXT |  | 0.89 | (c)
5211.181 | 9.186 | 9.174 | -2.534 | -2.546 | 1546 | 1566 | 1604 | 1546 | 2523 | 481 |  | CORR | CIGR | 08:31 | 08:34 | 08:40 | 23 | 116 | 11 | EXT |  | 0.89 | (c)
5212.43 | 10.435 | 10.425 | -1.285 | -1.295 | -282 | -235 | -240 | 198 | 1275 | 481 |  | CORR | CIGR | 03:36 | 03:43 | 03:43 | 20 | 83 | 10 | EXT |  | 0.89 | (c)
5212.866 | 10.871 | 10.866 | -0.849 | -0.854 | 1274 | 1325 | 1372 | 1274 | 828 | 481 |  | CORR | CIGR | 07:47 | 07:55 | 08:03 | 26 | 196 | 15 | EXT |  | 0.89 | (c)
5213.715 | 0 | -0.044 | -11.49 | -11.534 | 1065 | -729 | -2015 | 633 |  | 482 | Нарушение формы кольцевого шва | GWAN |  | 10:30 | 05:40 | 14:13 | 0 | 2764 |  | EXT | Нарушение формы кольцевого шва |  | (c)
5213.715 | 0 | -0.039 | -11.49 | -11.529 | -162 | 87 | 332 | 0 |  | 482 | Нарушение формы кольцевого шва | GWAN |  | 07:12 | 07:52 | 08:31 | 0 | 988 |  | EXT | Нарушение формы кольцевого шва |  | (c)
5213.796 | 0.081 | 0.037 | -11.409 | -11.453 | 572 | 787 | 772 | 572 | 37 | 482 |  | ARTD | GENE | 09:10 | 09:45 | 09:43 | 101 | 401 |  | EXT | Эквивалент потери металла 12%. |  | (c)
5214.135 | 0.42 | 0.246 | -11.07 | -11.244 | 125 | 138 | 152 | 125 | 246 | 482 |  | CORR | AXGR | 07:58 | 08:00 | 08:02 | 295 | 54 | 12 | EXT |  | 0.92 | (c)
5214.552 | 0.837 | 0.824 | -10.653 | -10.666 | -1897 | -1629 | -1744 | 1592 | 824 | 482 |  | CORR | CIGR | 02:32 | 03:15 | 02:56 | 21 | 305 | 11 | EXT |  | 0.89 | (c)
5217.867 | 4.152 | 4.128 | -7.338 | -7.362 | 432 | 601 | 572 | 432 | 4128 | 482 |  | CORR | CIGR | 08:48 | 09:15 | 09:10 | 54 | 279 | 15 | EXT |  | 0.89 | (c)
5219.586 | 5.871 | 5.676 | -5.619 | -5.814 | 638 | 747 | 742 | 638 | 5380 | 482 |  | CORR | GENE | 09:21 | 09:38 | 09:38 | 434 | 206 | 11 | EXT |  | 0.94 | (c)
5220.03 | 6.315 | 6.121 | -5.175 | -5.369 | 551 | 634 | 607 | 551 | 4907 | 482 |  | CORR | GENE | 09:07 | 09:20 | 09:16 | 462 | 112 | 10 | EXT |  | 0.93 | (c)
5220.483 | 6.768 | 6.721 | -4.722 | -4.769 | 598 | 615 | 613 | 598 | 4664 | 482 |  | CORR | AXGR | 09:14 | 09:17 | 09:17 | 105 | 30 | 13 | EXT |  | 0.9 | (c)
5222.463 | 8.748 | 8.645 | -2.742 | -2.845 | 566 | 609 | 604 | 566 | 1746 | 482 |  | CORR | GENE | 09:09 | 09:16 | 09:15 | 1099 | 77 | 11 | EXT |  | 0.97 | (c)
5222.963 | 9.248 | 9.204 | -2.242 | -2.286 | 181 | 223 | 297 | 181 | 2215 | 482 |  | CORR | GENE | 08:07 | 08:14 | 08:26 | 71 | 232 | 11 | EXT |  | 0.89 | (c)
5223.267 | 9.552 | 9.548 | -1.938 | -1.942 | 370 | 452 | 448 | 370 | 1908 | 482 |  | CORR | CIGR | 08:38 | 08:51 | 08:50 | 34 | 155 | 13 | EXT |  | 0.89 | (c)
5223.417 | 9.702 | 9.702 | -1.788 | -1.788 | 649 | 680 | 689 | 649 | 1760 | 482 |  | CORR | CIGR | 09:23 | 09:28 | 09:29 | 28 | 80 | 15 | EXT |  | 0.89 | (c)
5224.033 | 10.318 | 10.309 | -1.172 | -1.181 | -1995 | -1941 | -1835 | 1676 | 1149 | 482 |  | CORR | CIGR | 02:16 | 02:25 | 02:42 | 32 | 319 | 10 | EXT |  | 0.89 | (c)
5225.625 | 0.42 | 0.407 | -10.45 | -10.463 | 263 | 319 | 324 | 263 | 407 | 483 |  | CORR | CIGR | 09:06 | 09:15 | 09:16 | 39 | 122 | 14 | EXT |  | 0.89 | (c)
5225.823 | 0.618 | 0.591 | -10.252 | -10.279 | 2027 | -2087 | -2166 | 1898 | 591 | 483 |  | CORR | CIGR | 01:51 | 02:47 | 02:34 | 43 | 536 | 31 | EXT |  | 0.89 | (c)
5226.012 | 0.807 | 0.788 | -10.063 | -10.082 | -1399 | -1346 | -1325 | 1250 | 788 | 483 |  | CORR | CIGR | 04:38 | 04:47 | 04:50 | 35 | 149 | 10 | EXT |  | 0.89 | (c)
5226.031 | 0.826 | 0.807 | -10.044 | -10.063 | -2136 | -2010 | -2027 | 1918 | 807 | 483 |  | CORR | CIGR | 02:39 | 02:59 | 02:57 | 37 | 218 | 11 | EXT |  | 0.89 | (c)
5226.655 | 1.45 | 1.439 | -9.42 | -9.431 | -2046 | -1992 | -1982 | 1917 | 1439 | 483 |  | CORR | CIGR | 02:54 | 03:02 | 03:04 | 24 | 128 | 11 | EXT |  | 0.89 | (c)
5226.662 | 1.457 | 1.382 | -9.413 | -9.488 | 510 | 558 | 602 | 510 | 1382 | 483 |  | CORR | GENE | 09:46 | 09:54 | 10:01 | 98 | 185 | 21 | EXT |  | 0.9 | (c)
5228.074 | 2.869 | 2.813 | -8.001 | -8.057 | -2035 | -1989 | -1983 | 1931 | 2813 | 483 |  | CORR | GENE | 02:55 | 03:03 | 03:04 | 198 | 104 | 20 | EXT |  | 0.93 | (c)
5228.369 | 3.164 | 3.042 | -7.706 | -7.828 | -2028 | -1968 | -1935 | 1841 | 3042 | 483 |  | CORR | GENE | 02:56 | 03:06 | 03:12 | 549 | 188 | 22 | EXT |  | 1.02 | (b)
5228.53 | 3.325 | 3.325 | -7.545 | -7.545 | 1724 | -1919 | -2042 | 1348 | 3325 | 483 |  | GOUG | GENE | 01:02 | 03:14 | 02:54 | 605 | 1389 | 11 | EXT | Зона задиров. |  | (c)
5229.168 | 3.963 | 3.942 | -6.907 | -6.928 | -2050 | -1973 | -1963 | 1876 | 3942 | 483 |  | CORR | CIGR | 02:53 | 03:05 | 03:07 | 45 | 174 | 12 | EXT |  | 0.89 | (c)
5240.132 | 4.057 | 4.03 | -6.738 | -6.765 | 132 | 209 | 204 | 132 | 4030 | 484 |  | CORR | CIGR | 03:16 | 03:28 | 03:27 | 39 | 145 | 13 | EXT |  | 0.89 | (c)
5243.558 | 7.483 | 7.458 | -3.312 | -3.337 | 131 | 183 | 227 | 131 | 3294 | 484 |  | CORR | CIGR | 03:15 | 03:24 | 03:31 | 43 | 192 | 11 | EXT |  | 0.89 | (c)
5245.081 | 9.006 | 8.986 | -1.789 | -1.809 | -414 | -289 | -283 | 152 | 1734 | 484 |  | CORR | GENE | 01:47 | 02:08 | 02:09 | 75 | 262 | 14 | EXT |  | 0.89 | (c)
5245.966 | 9.891 | 9.876 | -0.904 | -0.919 | 1542 | 1620 | 1639 | 1542 | 890 | 484 |  | CORR | CIGR | 07:03 | 07:16 | 07:19 | 29 | 194 | 11 | EXT |  | 0.89 | (c)
5246.671 | 10.596 | 10 | -0.199 | -0.795 | -569 | 271 | 66 | 0 | 66 | 484 |  | CORR | GENE | 01:22 | 03:38 | 03:05 | 729 | 1271 | 21 | EXT |  | 1.04 | (b)
5246.699 | 10.624 | 10.223 | -0.171 | -0.572 | 1546 | 1650 | 2094 | 1546 | 136 | 484 |  | CORR | GENE | 07:04 | 07:21 | 08:32 | 436 | 1096 | 13 | EXT |  | 0.95 | (c)
5246.828 | 10.753 | 10.704 | -0.042 | -0.091 | -1967 | -1773 | -1817 | 1666 | 25 | 484 |  | CORR | GENE | 09:37 | 10:08 | 10:01 | 66 | 301 | 11 | EXT |  | 0.89 | (c)
5246.87 | 0 | -0.045 | -11.29 | -11.335 | 2086 | -2161 | -2074 | 1772 |  | 485 | Нарушение формы кольцевого шва | GWAN |  | 02:46 | 03:21 | 03:35 | 0 | 604 |  | EXT | Нарушение формы кольцевого шва |  | (c)
5246.87 | 0 | -0.054 | -11.29 | -11.344 | -1072 | 360 | 335 | 0 |  | 485 | Нарушение формы кольцевого шва | GWAN |  | 06:16 | 10:07 | 10:03 | 0 | 2813 |  | EXT | Нарушение формы кольцевого шва |  | (c)
5246.92 | 0.05 | 0.046 | -11.24 | -11.244 | -612 | -219 | -108 | 0 | 46 | 485 |  | CORR | GENE | 07:31 | 08:34 | 08:52 | 140 | 1008 | 15 | EXT |  | 0.9 | (c)
5247.212 | 0.342 | 0.279 | -10.948 | -11.011 | -380 | -221 | -58 | 0 | 279 | 485 |  | CORR | GENE | 08:08 | 08:34 | 09:00 | 163 | 644 | 15 | EXT |  | 0.91 | (c)
5247.298 | 0.428 | 0.363 | -10.862 | -10.927 | 2046 | 2073 | 2138 | 2046 | 363 | 485 |  | CORR | GENE | 02:39 | 02:44 | 02:54 | 159 | 185 | 11 | EXT |  | 0.9 | (c)
5247.346 | 0.476 | 0.444 | -10.814 | -10.846 | -1925 | -1825 | -1804 | 1683 | 444 | 485 |  | CORR | CIGR | 03:59 | 04:15 | 04:18 | 41 | 242 | 11 | EXT |  | 0.89 | (c)
5247.415 | 0.545 | 0.492 | -10.745 | -10.798 | -1772 | -1703 | -1721 | 1670 | 492 | 485 |  | CORR | GENE | 04:23 | 04:34 | 04:32 | 142 | 102 | 12 | EXT |  | 0.9 | (c)
5247.728 | 0.858 | 0.835 | -10.432 | -10.455 | -1724 | -1643 | -1644 | 1565 | 835 | 485 |  | CORR | CIGR | 04:31 | 04:44 | 04:44 | 32 | 159 | 11 | EXT |  | 0.89 | (c)
5250.327 | 3.457 | 3.285 | -7.833 | -8.005 | -2208 | -2157 | -2125 | 2042 | 3285 | 485 |  | CORR | GENE | 03:13 | 03:21 | 03:26 | 193 | 166 | 13 | EXT |  | 0.91 | (c)
5251.534 | 4.664 | 4.651 | -6.626 | -6.639 | -1036 | -975 | -978 | 921 | 4651 | 485 |  | CORR | CIGR | 06:22 | 06:32 | 06:31 | 29 | 115 | 12 | EXT |  | 0.89 | (c)
5251.618 | 4.748 | 4.743 | -6.542 | -6.547 | -348 | -207 | -258 | 168 | 4743 | 485 |  | CORR | CIGR | 08:13 | 08:36 | 08:28 | 30 | 180 | 10 | EXT |  | 0.89 | (c)
5251.801 | 4.931 | 4.898 | -6.359 | -6.392 | -760 | -732 | -678 | 597 | 4898 | 485 |  | CORR | CIGR | 07:07 | 07:11 | 07:20 | 46 | 163 | 13 | EXT |  | 0.89 | (c)
5252.375 | 5.505 | 5.486 | -5.785 | -5.804 | -1962 | -1897 | -1881 | 1800 | 5486 | 485 |  | CORR | CIGR | 03:53 | 04:03 | 04:06 | 50 | 162 | 10 | EXT |  | 0.89 | (c)
5252.455 | 5.585 | 5.486 | -5.705 | -5.804 | 1859 | 1970 | 2087 | 1859 | 5486 | 485 |  | CORR | GENE | 02:09 | 02:27 | 02:46 | 129 | 456 | 12 | EXT |  | 0.9 | (c)
5252.507 | 5.637 | 5.615 | -5.653 | -5.675 | -1923 | -1860 | -1850 | 1778 | 5615 | 485 |  | CORR | CIGR | 03:59 | 04:09 | 04:11 | 34 | 145 | 12 | EXT |  | 0.89 | (c)
5252.759 | 5.889 | 5.888 | -5.401 | -5.402 | -398 | -353 | -315 | 233 | 5373 | 485 |  | CORR | CIGR | 08:05 | 08:12 | 08:18 | 29 | 165 | 13 | EXT |  | 0.89 | (c)
5253.987 | 7.117 | 7.062 | -4.173 | -4.228 | 2165 | -2217 | -2075 | 1853 | 4150 | 485 |  | CORR | GENE | 02:59 | 03:12 | 03:34 | 78 | 444 | 13 | EXT |  | 0.89 | (c)
5254.627 | 7.757 | 7.743 | -3.533 | -3.547 | -1739 | -1654 | -1463 | 1186 | 3476 | 485 |  | CORR | GENE | 04:29 | 04:42 | 05:13 | 71 | 552 | 12 | EXT |  | 0.89 | (c)
5254.709 | 7.839 | 7.781 | -3.451 | -3.509 | -799 | -730 | -679 | 560 | 3448 | 485 |  | CORR | GENE | 07:00 | 07:12 | 07:20 | 61 | 239 | 11 | EXT |  | 0.89 | (c)
5255.67 | 8.8 | 8.783 | -2.49 | -2.507 | 1852 | 2076 | -2223 | 1836 | 2446 | 485 |  | CORR | GENE | 02:08 | 02:44 | 03:11 | 61 | 774 | 12 | EXT |  | 0.89 | (c)
5255.8 | 8.93 | 8.919 | -2.36 | -2.371 | -715 | -621 | -522 | 329 | 2334 | 485 |  | CORR | CIGR | 07:14 | 07:29 | 07:45 | 37 | 386 | 14 | EXT |  | 0.89 | (c)
5256.266 | 9.396 | 9.376 | -1.894 | -1.914 | 1889 | 1984 | 2027 | 1889 | 1876 | 485 |  | CORR | CIGR | 02:14 | 02:29 | 02:36 | 38 | 277 | 15 | EXT |  | 0.89 | (c)
5257.095 | 10.225 | 10.135 | -1.065 | -1.155 | -781 | -657 | -456 | 132 | 1013 | 485 |  | CORR | GENE | 07:03 | 07:23 | 07:56 | 142 | 649 | 10 | EXT |  | 0.9 | (c)
5257.225 | 10.355 | 10.126 | -0.935 | -1.164 | 1881 | 2209 | 2221 | 1881 | 887 | 485 |  | CORR | GENE | 02:13 | 03:06 | 03:08 | 277 | 680 | 11 | EXT |  | 0.92 | (c)
5258.856 | 0.696 | 0.688 | -10.694 | -10.702 | -1502 | -1460 | -1445 | 1388 | 688 | 486 |  | CORR | CIGR | 01:15 | 01:21 | 01:24 | 31 | 114 | 12 | EXT |  | 0.89 | (c)
5262.8 | 4.64 | 4.584 | -6.75 | -6.806 | -1174 | -848 | -905 | 636 | 4584 | 486 |  | CORR | GENE | 02:08 | 03:00 | 02:51 | 73 | 538 | 10 | EXT |  | 0.89 | (c)
5263.304 | 5.144 | 5.114 | -6.246 | -6.276 | -662 | -594 | -565 | 469 | 5114 | 486 |  | CORR | CIGR | 03:30 | 03:41 | 03:46 | 40 | 193 | 11 | EXT |  | 0.89 | (c)
5263.68 | 5.52 | 5.481 | -5.87 | -5.909 | -738 | -619 | -629 | 521 | 5481 | 486 |  | CORR | CIGR | 03:18 | 03:37 | 03:35 | 44 | 217 | 13 | EXT |  | 0.89 | (c)
5267.495 | 9.335 | 9.192 | -2.055 | -2.198 | 980 | 1127 | 1161 | 980 | 2055 | 486 |  | CORR | GENE | 07:55 | 08:19 | 08:24 | 143 | 362 | 12 | EXT |  | 0.9 | (c)
5267.573 | 9.413 | 9.358 | -1.977 | -2.032 | -611 | -482 | -471 | 331 | 1977 | 486 |  | CORR | CIGR | 03:38 | 03:59 | 04:01 | 55 | 280 | 14 | EXT |  | 0.89 | (c)
5268.145 | 9.985 | 9.813 | -1.405 | -1.577 | -216 | -186 | -146 | 76 | 1266 | 486 |  | CORR | GENE | 04:42 | 04:47 | 04:53 | 311 | 140 | 14 | EXT |  | 0.93 | (c)
5269.182 | 11.022 | 10.866 | -0.368 | -0.524 | -638 | -618 | -610 | 581 | 263 | 486 |  | CORR | GENE | 03:34 | 03:37 | 03:39 | 261 | 57 | 10 | EXT |  | 0.91 | (c)
5280.585 | 0 | -0.035 | -11.7 | -11.735 | 1078 | -398 | -1504 | 376 |  | 488 | Нарушение формы кольцевого шва | GWAN |  | 07:42 | 03:44 | 12:45 | 0 | 3759 |  | EXT | Нарушение формы кольцевого шва |  | (c)
5280.63 | 0.045 | 0.022 | -11.655 | -11.678 | -523 | -294 | -269 | 15 | 22 | 488 |  | CORR | GENE | 03:24 | 04:01 | 04:05 | 111 | 509 | 12 | EXT |  | 0.9 | (c)
5281.219 | 0.634 | 0.574 | -11.066 | -11.126 | -370 | 211 | 87 | 0 | 574 | 488 |  | CORR | GENE | 03:48 | 05:22 | 05:02 | 197 | 912 | 11 | EXT |  | 0.91 | (c)
5281.415 | 0.83 | 0.776 | -10.87 | -10.924 | -709 | -597 | -471 | 233 | 776 | 488 |  | CORR | GENE | 02:54 | 03:12 | 03:32 | 78 | 476 | 14 | EXT |  | 0.89 | (c)
5283.393 | 2.808 | 2.757 | -8.892 | -8.943 | -717 | -474 | -429 | 141 | 2757 | 488 |  | CORR | GENE | 02:52 | 03:32 | 03:39 | 83 | 575 | 12 | EXT |  | 0.89 | (c)
5283.722 | 3.137 | 3.045 | -8.563 | -8.655 | -239 | -78 | 110 | 0 | 3045 | 488 |  | CORR | GENE | 04:10 | 04:36 | 05:06 | 132 | 698 | 11 | EXT |  | 0.9 | (c)
5284.228 | 3.643 | 3.638 | -8.057 | -8.062 | -561 | -483 | -486 | 412 | 3638 | 488 |  | CORR | CIGR | 03:18 | 03:30 | 03:30 | 25 | 149 | 10 | EXT |  | 0.89 | (c)
5284.769 | 4.184 | 4.151 | -7.516 | -7.549 | 1021 | 1170 | 1137 | 1021 | 4151 | 488 |  | CORR | CIGR | 07:33 | 07:57 | 07:52 | 55 | 232 | 12 | EXT |  | 0.89 | (c)
5285.251 | 4.666 | 4.622 | -7.034 | -7.078 | -778 | -440 | -455 | 133 | 4622 | 488 |  | CORR | GENE | 02:43 | 03:37 | 03:35 | 82 | 645 | 12 | EXT |  | 0.89 | (c)
5285.419 | 4.834 | 4.825 | -6.866 | -6.875 | -571 | -491 | -498 | 425 | 4825 | 488 |  | CORR | CIGR | 03:16 | 03:29 | 03:28 | 22 | 146 | 12 | EXT |  | 0.89 | (c)
5285.559 | 4.974 | 4.955 | -6.726 | -6.745 | 1416 | 1665 | 1607 | 1416 | 4955 | 488 |  | CORR | GENE | 08:37 | 09:17 | 09:07 | 76 | 381 | 11 | EXT |  | 0.89 | (c)
5286.819 | 6.234 | 6.181 | -5.466 | -5.519 | 1467 | 1755 | 1742 | 1467 | 5431 | 488 |  | CORR | GENE | 08:45 | 09:31 | 09:29 | 88 | 550 | 10 | EXT |  | 0.89 | (c)
5286.857 | 6.272 | 6.218 | -5.428 | -5.482 | -409 | -105 | 44 | 0 | 5372 | 488 |  | CORR | GENE | 03:42 | 04:31 | 04:55 | 110 | 905 | 11 | EXT |  | 0.89 | (c)
5287.172 | 6.587 | 6.361 | -5.113 | -5.339 | 868 | 1066 | 1071 | 868 | 5110 | 488 |  | CORR | GENE | 07:08 | 07:40 | 07:41 | 229 | 406 | 14 | EXT |  | 0.92 | (c)
5287.223 | 6.638 | 6.366 | -5.062 | -5.334 | -992 | -112 | -440 | 0 | 5030 | 488 |  | CORR | GENE | 02:08 | 04:30 | 03:37 | 304 | 1104 | 11 | EXT |  | 0.92 | (c)
5287.925 | 7.34 | 7.302 | -4.36 | -4.398 | 1391 | 1497 | 1500 | 1391 | 4344 | 488 |  | CORR | CIGR | 08:33 | 08:50 | 08:50 | 54 | 218 | 13 | EXT |  | 0.89 | (c)
5288.128 | 7.543 | 7.467 | -4.157 | -4.233 | -874 | -608 | -675 | 476 | 4020 | 488 |  | CORR | GENE | 02:27 | 03:10 | 02:59 | 213 | 399 | 12 | EXT |  | 0.91 | (c)
5288.528 | 7.943 | 7.801 | -3.757 | -3.899 | -615 | -316 | -220 | 0 | 3612 | 488 |  | CORR | GENE | 03:09 | 03:57 | 04:13 | 287 | 790 | 18 | EXT |  | 0.94 | (c)
5289.116 | 8.531 | 8.479 | -3.169 | -3.221 | 853 | 1109 | 1051 | 853 | 2796 | 488 |  | CORR | GENE | 07:06 | 07:47 | 07:38 | 425 | 396 | 14 | EXT |  | 0.95 | (c)
5289.203 | 8.618 | 8.58 | -3.082 | -3.12 | -545 | -465 | -435 | 326 | 3046 | 488 |  | CORR | GENE | 03:20 | 03:33 | 03:38 | 74 | 218 | 10 | EXT |  | 0.89 | (c)
5289.291 | 8.706 | 8.679 | -2.994 | -3.021 | 1983 | 2123 | 2096 | 1983 | 2938 | 488 |  | CORR | GENE | 10:08 | 10:31 | 10:26 | 83 | 226 | 10 | EXT |  | 0.89 | (c)
5289.292 | 8.707 | 8.618 | -2.993 | -3.082 | -104 | 95 | 183 | 0 | 2938 | 488 |  | CORR | GENE | 04:31 | 05:03 | 05:18 | 144 | 576 | 14 | EXT |  | 0.9 | (c)
5289.494 | 8.909 | 8.828 | -2.791 | -2.872 | 500 | 527 | 565 | 500 | 2517 | 488 |  | CORR | GENE | 06:09 | 06:13 | 06:19 | 355 | 130 | 10 | EXT |  | 0.92 | (c)
5289.932 | 9.347 | 9.209 | -2.353 | -2.491 | 458 | 990 | 806 | 458 | 2124 | 488 |  | CORR | GENE | 06:02 | 07:28 | 06:58 | 367 | 695 | 12 | EXT |  | 0.93 | (c)
5290.073 | 9.488 | 9.474 | -2.212 | -2.226 | 1158 | 1165 | 1306 | 1158 | 2151 | 488 |  | CORR | GENE | 07:55 | 07:56 | 08:19 | 75 | 295 | 10 | EXT |  | 0.89 | (c)
5290.744 | 10.159 | 10.127 | -1.541 | -1.573 | -306 | 79 | -48 | 0 | 1383 | 488 |  | CORR | GENE | 03:59 | 05:01 | 04:40 | 190 | 515 | 14 | EXT |  | 0.91 | (c)
5291.165 | 10.58 | 10.371 | -1.12 | -1.329 | -679 | 124 | -101 | 0 | 1038 | 488 |  | CORR | GENE | 02:59 | 05:08 | 04:32 | 291 | 1155 | 16 | EXT |  | 0.94 | (c)
5291.363 | 10.778 | 10.732 | -0.922 | -0.968 | -1134 | -607 | -719 | 305 | 850 | 488 |  | CORR | GENE | 01:45 | 03:10 | 02:52 | 118 | 829 | 11 | EXT |  | 0.9 | (c)
5291.464 | 10.879 | 10.815 | -0.821 | -0.885 | 961 | 1241 | 1339 | 961 | 794 | 488 |  | CORR | GENE | 07:23 | 08:08 | 08:24 | 91 | 755 | 11 | EXT |  | 0.89 | (c)
5291.557 | 10.972 | 10.895 | -0.728 | -0.805 | -308 | -155 | -3 | 0 | 681 | 488 |  | CORR | GENE | 03:58 | 04:23 | 04:48 | 124 | 609 | 15 | EXT |  | 0.9 | (c)
5291.719 | 11.134 | 11.048 | -0.566 | -0.652 | 459 | 1231 | 891 | 459 | 506 | 488 |  | CORR | GENE | 06:02 | 08:07 | 07:12 | 146 | 863 | 17 | EXT |  | 0.91 | (c)
5291.79 | 11.205 | 11.129 | -0.495 | -0.571 | -845 | -749 | -657 | 470 | 477 | 488 |  | CORR | GENE | 02:32 | 02:47 | 03:02 | 94 | 375 | 11 | EXT |  | 0.89 | (c)
5291.87 | 11.285 | 11.192 | -0.415 | -0.508 | -359 | -156 | -86 | 0 | 401 | 488 |  | CORR | GENE | 03:50 | 04:23 | 04:34 | 107 | 546 | 10 | EXT |  | 0.89 | (c)
5291.989 | 11.404 | 11.309 | -0.296 | -0.391 | -886 | -754 | -611 | 335 | 276 | 488 |  | CORR | GENE | 02:25 | 02:46 | 03:10 | 115 | 551 | 12 | EXT |  | 0.9 | (c)
5292.036 | 11.451 | 11.415 | -0.249 | -0.285 | 1155 | 1818 | 1752 | 1155 | 205 | 488 |  | CORR | GENE | 07:54 | 09:41 | 09:31 | 80 | 1194 | 15 | EXT |  | 0.89 | (c)
5292.115 | 11.53 | 11.438 | -0.17 | -0.262 | -672 | -514 | -486 | 300 | 97 | 488 |  | CORR | GENE | 02:60 | 03:25 | 03:30 | 165 | 372 | 12 | EXT |  | 0.9 | (c)
5292.239 | 11.654 | 11.505 | -0.046 | -0.195 | -277 | 264 | 1043 | 0 | 12 | 488 |  | CORR | GENE | 04:03 | 05:31 | 07:36 | 183 | 2640 | 22 | EXT |  | 0.93 | (c)
5292.285 | 0 | 0 | -11.72 | -11.72 | -1394 | -298 | -572 | 250 | 0 | 489 |  | GWAN |  | 11:59 | 02:55 | 14:11 | 0 | 1644 |  | EXT | Место ремонта. |  | (c)
5304.376 | 0.371 | 0.358 | -11.009 | -11.022 | -391 | -225 | -248 | 106 | 358 | 490 |  | CORR | CIGR | 07:43 | 08:09 | 08:06 | 26 | 285 | 10 | EXT |  | 0.89 | (c)
5320.652 | 5.267 | 4.984 | -5.333 | -5.616 | -465 | -270 | -219 | 0 | 4984 | 491 |  | CORR | GENE | 01:25 | 01:57 | 02:05 | 304 | 492 | 13 | EXT |  | 0.93 | (c)
5320.686 | 5.301 | 5.209 | -5.299 | -5.391 | -877 | -753 | -686 | 494 | 5196 | 491 |  | CORR | GENE | 00:19 | 00:39 | 00:50 | 195 | 383 | 10 | EXT |  | 0.9 | (c)
5320.888 | 5.503 | 5.463 | -5.097 | -5.137 | 2140 | 2224 | -2140 | 1960 | 5037 | 491 |  | CORR | GENE | 08:26 | 08:39 | 08:55 | 100 | 361 | 12 | EXT |  | 0.89 | (c)
5321.159 | 5.774 | 5.753 | -4.826 | -4.847 | -1672 | -1538 | -1520 | 1368 | 4808 | 491 |  | CORR | CIGR | 10:10 | 10:32 | 10:35 | 39 | 304 | 11 | EXT |  | 0.89 | (c)
5321.283 | 5.898 | 5.327 | -4.702 | -5.273 | -296 | -265 | -176 | 55 | 4641 | 491 |  | CORR | GENE | 01:52 | 01:57 | 02:12 | 632 | 241 | 10 | EXT |  | 0.94 | (c)
5321.537 | 6.152 | 5.976 | -4.448 | -4.624 | -504 | -487 | -180 | 0 | 4406 | 491 |  | CORR | GENE | 01:19 | 01:22 | 02:11 | 218 | 648 | 10 | EXT |  | 0.91 | (c)
5322.027 | 6.642 | 6.61 | -3.958 | -3.99 | -2205 | -2128 | -2110 | 2015 | 3943 | 491 |  | CORR | CIGR | 08:44 | 08:57 | 08:60 | 47 | 190 | 13 | EXT |  | 0.89 | (c)
5323 | 7.615 | 7.596 | -2.985 | -3.004 | -2214 | -2106 | -2113 | 2013 | 2964 | 491 |  | CORR | CIGR | 08:43 | 09:00 | 08:59 | 40 | 202 | 10 | EXT |  | 0.89 | (c)
5323.073 | 7.688 | 7.612 | -2.912 | -2.988 | 1257 | 1732 | 1745 | 1257 | 2867 | 491 |  | CORR | GENE | 06:03 | 07:20 | 07:22 | 121 | 976 | 14 | EXT |  | 0.9 | (c)
5323.134 | 7.749 | 7.724 | -2.851 | -2.876 | -305 | 166 | 471 | 0 | 2783 | 491 |  | CORR | GENE | 01:51 | 03:07 | 03:56 | 93 | 1551 | 16 | EXT |  | 0.9 | (c)
5323.466 | 8.081 | 8.035 | -2.519 | -2.565 | -11 | 121 | 173 | 0 | 2512 | 491 |  | CORR | CIGR | 02:38 | 02:60 | 03:08 | 53 | 367 | 10 | EXT |  | 0.89 | (c)
5323.495 | 8.11 | 8.079 | -2.49 | -2.521 | 787 | 889 | 950 | 787 | 2480 | 491 |  | CORR | CIGR | 04:47 | 05:04 | 05:14 | 41 | 325 | 13 | EXT |  | 0.89 | (c)
5323.766 | 8.381 | 8.367 | -2.219 | -2.233 | 602 | 648 | 682 | 602 | 2202 | 491 |  | CORR | CIGR | 04:17 | 04:25 | 04:30 | 31 | 159 | 10 | EXT |  | 0.89 | (c)
5324.342 | 8.957 | 8.931 | -1.643 | -1.669 | -128 | 259 | 109 | 0 | 1622 | 491 |  | CORR | CIGR | 02:20 | 03:22 | 02:58 | 47 | 473 | 11 | EXT |  | 0.89 | (c)
5324.395 | 9.01 | 8.994 | -1.59 | -1.606 | -537 | -354 | -422 | 307 | 1570 | 491 |  | CORR | CIGR | 01:14 | 01:43 | 01:32 | 36 | 230 | 10 | EXT |  | 0.89 | (c)
5324.447 | 9.062 | 9.057 | -1.538 | -1.543 | -278 | -243 | -89 | 0 | 1324 | 491 |  | CORR | GENE | 01:55 | 02:01 | 02:26 | 219 | 378 | 14 | EXT |  | 0.92 | (c)
5324.568 | 9.183 | 9.149 | -1.417 | -1.451 | 1937 | -2160 | 2188 | 1937 | 1326 | 491 |  | CORR | GENE | 07:53 | 08:52 | 08:33 | 125 | 502 | 13 | EXT |  | 0.9 | (c)
5324.993 | 9.608 | 9.577 | -0.992 | -1.023 | 211 | 436 | 382 | 211 | 985 | 491 |  | CORR | CIGR | 03:14 | 03:51 | 03:42 | 38 | 341 | 13 | EXT |  | 0.89 | (c)
5326.455 | 0.47 | 0.425 | -11.23 | -11.275 | 898 | 1143 | 1093 | 898 | 425 | 492 |  | CORR | GENE | 03:14 | 03:53 | 03:45 | 71 | 390 | 13 | EXT |  | 0.89 | (c)
5326.76 | 0.775 | 0.722 | -10.925 | -10.978 | 1234 | 1458 | 1467 | 1234 | 722 | 492 |  | CORR | GENE | 04:08 | 04:44 | 04:46 | 70 | 465 | 12 | EXT |  | 0.89 | (c)
5327.525 | 1.54 | 1.44 | -10.16 | -10.26 | 1572 | 1761 | 1757 | 1572 | 1440 | 492 |  | CORR | GENE | 05:03 | 05:33 | 05:33 | 156 | 369 | 15 | EXT |  | 0.91 | (c)
5327.539 | 1.554 | 1.118 | -10.146 | -10.582 | -2004 | -1824 | -1784 | 1563 | 1118 | 492 |  | CORR | GENE | 07:26 | 07:55 | 08:01 | 479 | 441 | 18 | EXT |  | 0.98 | (c)
5328.924 | 2.939 | 2.925 | -8.761 | -8.775 | 281 | 346 | 363 | 281 | 2925 | 492 |  | CORR | GENE | 01:34 | 01:45 | 01:48 | 71 | 165 | 10 | EXT |  | 0.89 | (c)
5333.321 | 7.336 | 7.324 | -4.364 | -4.376 | 258 | 316 | 318 | 258 | 4350 | 492 |  | CORR | CIGR | 01:31 | 01:40 | 01:40 | 26 | 119 | 10 | EXT |  | 0.89 | (c)
5333.445 | 7.46 | 7.433 | -4.24 | -4.267 | 762 | 883 | 882 | 762 | 4228 | 492 |  | CORR | CIGR | 02:52 | 03:12 | 03:11 | 39 | 239 | 12 | EXT |  | 0.89 | (c)
5333.746 | 7.761 | 7.709 | -3.939 | -3.991 | 101 | 250 | 508 | 101 | 3872 | 492 |  | CORR | GENE | 01:05 | 01:29 | 02:11 | 119 | 813 | 13 | EXT |  | 0.9 | (c)
5333.973 | 7.988 | 7.968 | -3.712 | -3.732 | 2091 | -2101 | -2140 | 1909 | 3705 | 492 |  | CORR | CIGR | 06:27 | 07:10 | 07:04 | 27 | 460 | 21 | EXT |  | 0.89 | (c)
5336.469 | 10.484 | 10.455 | -1.216 | -1.245 | 665 | 796 | 776 | 665 | 1187 | 492 |  | CORR | GENE | 02:36 | 02:57 | 02:54 | 58 | 221 | 10 | EXT |  | 0.89 | (c)
5336.822 | 10.837 | 10.814 | -0.863 | -0.886 | 659 | 807 | 805 | 659 | 804 | 492 |  | CORR | GENE | 02:35 | 02:59 | 02:59 | 82 | 292 | 11 | EXT |  | 0.89 | (c)
5337.179 | 11.194 | 11.148 | -0.506 | -0.552 | -1769 | -1638 | -1617 | 1466 | 489 | 492 |  | CORR | GENE | 08:04 | 08:25 | 08:28 | 63 | 303 | 11 | EXT |  | 0.89 | (c)
5340.395 | 2.71 | 2.592 | -8.385 | -8.503 | -1190 | -1111 | -1021 | 852 | 2592 | 493 |  | CORR | GENE | 01:59 | 02:12 | 02:27 | 137 | 338 | 12 | EXT |  | 0.9 | (c)
5343.342 | 5.657 | 5.542 | -5.438 | -5.553 | 1209 | 1370 | 1424 | 1209 | 5315 | 493 |  | CORR | GENE | 08:26 | 08:52 | 09:01 | 238 | 429 | 10 | EXT |  | 0.91 | (c)
5343.485 | 5.8 | 5.68 | -5.295 | -5.415 | 38 | 105 | 84 | 38 | 5163 | 493 |  | CORR | GENE | 05:17 | 05:28 | 05:25 | 252 | 91 | 10 | EXT |  | 0.91 | (c)
5345.837 | 8.152 | 8.082 | -2.943 | -3.013 | -856 | -615 | -629 | 402 | 2794 | 493 |  | CORR | GENE | 02:53 | 03:32 | 03:30 | 219 | 454 | 11 | EXT |  | 0.91 | (c)
5345.985 | 8.3 | 8.279 | -2.795 | -2.816 | 1084 | 1220 | 1215 | 1084 | 2768 | 493 |  | CORR | CIGR | 08:06 | 08:28 | 08:27 | 48 | 262 | 12 | EXT |  | 0.89 | (c)
5346.182 | 8.497 | 8.408 | -2.598 | -2.687 | 1131 | 1420 | 1343 | 1131 | 2554 | 493 |  | CORR | GENE | 08:14 | 09:00 | 08:48 | 133 | 424 | 10 | EXT |  | 0.9 | (c)
5346.949 | 9.264 | 9.119 | -1.831 | -1.976 | 1268 | 1457 | 1487 | 1268 | 1757 | 493 |  | CORR | GENE | 08:36 | 09:06 | 09:11 | 219 | 438 | 12 | EXT |  | 0.91 | (c)
5346.952 | 9.267 | 9.15 | -1.828 | -1.945 | -818 | -461 | -574 | 330 | 1808 | 493 |  | CORR | GENE | 02:59 | 03:57 | 03:39 | 137 | 488 | 10 | EXT |  | 0.9 | (c)
5347.614 | 9.929 | 9.904 | -1.166 | -1.191 | 886 | 1024 | 988 | 886 | 1107 | 493 |  | CORR | GENE | 07:34 | 07:57 | 07:51 | 84 | 204 | 11 | EXT |  | 0.89 | (c)
5348.78 | 0 | -0.031 | -11.015 | -11.046 | 1387 | 166 | -1323 | 0 |  | 494 | Нарушение формы кольцевого шва | GWAN |  | 01:50 | 10:33 | 06:32 | 0 | 3501 |  | EXT | Нарушение формы кольцевого шва |  | (c)
5348.999 | 0.219 | 0.151 | -10.796 | -10.864 | -2039 | -1835 | -1840 | 1641 | 151 | 494 |  | CORR | GENE | 04:37 | 05:10 | 05:09 | 98 | 398 | 12 | EXT |  | 0.89 | (c)
5349.191 | 0.411 | 0.358 | -10.604 | -10.657 | -527 | -342 | -329 | 131 | 358 | 494 |  | CORR | GENE | 08:41 | 09:11 | 09:13 | 78 | 396 | 10 | EXT |  | 0.89 | (c)
5349.901 | 1.121 | 1.061 | -9.894 | -9.954 | -629 | -161 | -338 | 46 | 1061 | 494 |  | CORR | GENE | 08:24 | 09:40 | 09:11 | 142 | 583 | 14 | EXT |  | 0.9 | (c)
5350.015 | 1.235 | 1.193 | -9.78 | -9.822 | 1826 | 2202 | -2202 | 1768 | 1193 | 494 |  | CORR | GENE | 03:00 | 04:01 | 04:10 | 130 | 867 | 15 | EXT |  | 0.9 | (c)
5350.269 | 1.489 | 1.481 | -9.526 | -9.534 | -567 | -515 | -497 | 427 | 1481 | 494 |  | CORR | CIGR | 08:34 | 08:43 | 08:45 | 21 | 140 | 13 | EXT |  | 0.89 | (c)
5350.276 | 1.496 | 1.42 | -9.519 | -9.595 | -2193 | -1999 | -1950 | 1707 | 1420 | 494 |  | CORR | GENE | 04:12 | 04:43 | 04:51 | 105 | 487 | 15 | EXT |  | 0.9 | (c)
5350.344 | 1.564 | 1.549 | -9.451 | -9.466 | -585 | -514 | -493 | 401 | 1549 | 494 |  | CORR | CIGR | 08:31 | 08:43 | 08:46 | 27 | 185 | 11 | EXT |  | 0.89 | (c)
5350.641 | 1.861 | 1.842 | -9.154 | -9.173 | -760 | -638 | -631 | 503 | 1842 | 494 |  | CORR | GENE | 08:03 | 08:23 | 08:24 | 65 | 258 | 11 | EXT |  | 0.89 | (c)
5351.068 | 2.288 | 2.257 | -8.727 | -8.758 | 1824 | 2202 | 2072 | 1824 | 2257 | 494 |  | CORR | GENE | 03:00 | 04:01 | 03:40 | 110 | 496 | 10 | EXT |  | 0.89 | (c)
5351.68 | 2.9 | 2.834 | -8.115 | -8.181 | -1026 | -820 | -836 | 645 | 2834 | 494 |  | CORR | GENE | 07:20 | 07:53 | 07:51 | 113 | 381 | 12 | EXT |  | 0.9 | (c)
5353.644 | 4.864 | 4.839 | -6.151 | -6.176 | 2028 | -1969 | -2127 | 1820 | 4839 | 494 |  | CORR | GENE | 03:33 | 04:48 | 04:23 | 184 | 613 | 12 | EXT |  | 0.91 | (c)
5353.823 | 5.043 | 4.936 | -5.972 | -6.079 | -979 | -695 | -596 | 213 | 4936 | 494 |  | CORR | GENE | 07:28 | 08:14 | 08:30 | 170 | 766 | 10 | EXT |  | 0.9 | (c)
5354.225 | 5.445 | 5.355 | -5.57 | -5.66 | 1926 | 2077 | 2126 | 1926 | 5355 | 494 |  | CORR | GENE | 03:17 | 03:41 | 03:49 | 102 | 401 | 15 | EXT |  | 0.9 | (c)
5354.291 | 5.511 | 5.476 | -5.504 | -5.539 | -215 | -108 | -85 | 0 | 5476 | 494 |  | CORR | CIGR | 09:31 | 09:48 | 09:52 | 56 | 260 | 10 | EXT |  | 0.89 | (c)
5354.712 | 5.932 | 5.906 | -5.083 | -5.109 | 1884 | 2170 | 2172 | 1884 | 5058 | 494 |  | CORR | CIGR | 03:10 | 03:56 | 03:56 | 51 | 577 | 23 | EXT |  | 0.89 | (c)
5357.506 | 8.726 | 8.675 | -2.289 | -2.34 | 1653 | 1856 | 2155 | 1653 | 2247 | 494 |  | CORR | GENE | 02:33 | 03:05 | 03:54 | 93 | 1004 | 14 | EXT |  | 0.89 | (c)
5357.561 | 8.781 | 8.75 | -2.234 | -2.265 | -1319 | -726 | -909 | 498 | 2212 | 494 |  | CORR | CIGR | 06:33 | 08:09 | 07:39 | 53 | 821 | 16 | EXT |  | 0.89 | (c)
5359.897 | 0.102 | 0.053 | -11.603 | -11.652 | 1795 | 2211 | 2068 | 1795 | 53 | 495 |  | CORR | GENE | 09:12 | 10:20 | 09:57 | 80 | 546 | 12 | EXT |  | 0.89 | (c)
5360.352 | 0.557 | 0.489 | -11.148 | -11.216 | -961 | -734 | -563 | 166 | 489 | 495 |  | CORR | GENE | 01:48 | 02:24 | 02:52 | 168 | 795 | 14 | EXT |  | 0.91 | (c)
5363.065 | 3.27 | 3.236 | -8.435 | -8.469 | -1076 | -927 | -958 | 840 | 3236 | 495 |  | CORR | GENE | 01:29 | 01:53 | 01:48 | 59 | 236 | 11 | EXT |  | 0.89 | (c)
5373.739 | 2.239 | 2.193 | -9.461 | -9.507 | -1891 | -1605 | -1662 | 1432 | 2193 | 496 |  | CORR | GENE | 09:42 | 10:28 | 10:19 | 107 | 458 | 11 | EXT |  | 0.89 | (c)
5374.229 | 2.729 | 2.714 | -8.971 | -8.986 | -2095 | -2040 | -2021 | 1947 | 2714 | 496 |  | CORR | CIGR | 09:09 | 09:18 | 09:21 | 40 | 148 | 10 | EXT |  | 0.89 | (c)
5381.621 | 10.121 | 9.968 | -1.579 | -1.732 | 2088 | -2029 | -2097 | 1821 | 1524 | 496 |  | CORR | GENE | 08:24 | 09:20 | 09:09 | 208 | 552 | 11 | EXT |  | 0.91 | (c)
5382.163 | 10.663 | 10.621 | -1.037 | -1.079 | 1961 | 2026 | 2096 | 1961 | 989 | 496 |  | CORR | GENE | 08:04 | 08:14 | 08:25 | 90 | 270 | 13 | EXT |  | 0.89 | (c)
5384.236 | 1.036 | 0.718 | -10.344 | -10.662 | -1484 | -1478 | -1423 | 1362 | 718 | 497 |  | CORR | GENE | 03:52 | 03:53 | 04:01 | 850 | 122 | 10 | EXT |  | 0.95 | (c)
5384.524 | 1.324 | 1.301 | -10.056 | -10.079 | -1974 | -1865 | -1765 | 1555 | 1301 | 497 |  | CORR | CIGR | 02:33 | 02:50 | 03:06 | 44 | 419 | 13 | EXT |  | 0.89 | (c)
5385.108 | 1.908 | 1.81 | -9.472 | -9.57 | 2143 | -2106 | -1849 | 1380 | 1810 | 497 |  | CORR | GENE | 01:37 | 02:11 | 02:53 | 135 | 938 | 10 | EXT |  | 0.9 | (c)
5388.211 | 5.011 | 4.28 | -6.369 | -7.1 | -1304 | -1260 | -1212 | 1121 | 4280 | 497 |  | CORR | GENE | 04:21 | 04:28 | 04:36 | 1087 | 183 | 11 | EXT |  | 0.97 | (c)
5388.639 | 5.439 | 5.384 | -5.941 | -5.996 | -1446 | -1272 | -1205 | 963 | 5384 | 497 |  | CORR | GENE | 03:58 | 04:26 | 04:37 | 105 | 483 | 10 | EXT |  | 0.89 | (c)
5395.582 | 1.002 | 0.982 | -10.273 | -10.293 | -474 | -294 | -336 | 198 | 982 | 498 |  | CORR | CIGR | 07:49 | 08:18 | 08:11 | 40 | 276 | 13 | EXT |  | 0.89 | (c)
5404.352 | 9.772 | 9.727 | -1.503 | -1.548 | -1960 | -1731 | -1716 | 1471 | 1487 | 498 |  | CORR | GENE | 03:49 | 04:26 | 04:28 | 61 | 489 | 14 | EXT |  | 0.89 | (c)
5405.384 | 10.804 | 10.729 | -0.471 | -0.546 | 1774 | 1886 | 1902 | 1774 | 456 | 498 |  | CORR | GENE | 01:52 | 02:10 | 02:12 | 90 | 256 | 10 | EXT |  | 0.89 | (c)
5417.272 | 11.417 | 11.386 | -0.283 | -0.314 | 1443 | 1443 | 1455 | 1443 | 212 | 499 |  | CORR | AXGR | 10:13 | 10:13 | 10:15 | 102 | 24 | 12 | EXT |  | 0.89 | (c)
5417.555 | 0 | -0.023 | -11.7 | -11.723 | -1524 | -880 | -935 | 345 |  | 500 | Нарушение формы кольцевого шва | GWAN |  | 02:07 | 03:51 | 03:43 | 0 | 1179 |  | EXT | Нарушение формы кольцевого шва |  | (c)
5417.555 | 0 | -0.03 | -11.7 | -11.73 | -13 | 585 | 629 | 0 |  | 500 | Нарушение формы кольцевого шва | GWAN |  | 06:11 | 07:48 | 07:55 | 0 | 1284 |  | EXT | Нарушение формы кольцевого шва |  | (c)
5429.255 | 0 | -0.039 | -10.675 | -10.714 | -2070 | -1815 | -1783 | 1495 |  | 501 | Нарушение формы кольцевого шва | GWAN |  | 00:40 | 01:22 | 01:27 | 0 | 575 |  | EXT | Нарушение формы кольцевого шва |  | (c)
5429.255 | 0 | -0.028 | -10.675 | -10.703 | -962 | -283 | 626 | 0 |  | 501 | Нарушение формы кольцевого шва | GWAN |  | 03:39 | 05:29 | 07:56 | 0 | 3176 |  | EXT | Нарушение формы кольцевого шва |  | (c)
5439.93 | 0 | 0 | -11.385 | -11.385 | 5 | 329 | 393 | 5 | 0 | 502 | Смещение кромок | GWAN |  | 00:08 | 01:00 | 01:11 | 0 | 775 |  | EXT | Смещение кромок Наружу Величина смещения - 3 мм. |  | (c)
5455.27 | 3.955 | 3.93 | -7.675 | -7.7 | -1316 | -1279 | -1245 | 1174 | 3930 | 503 |  | CORR | CIGR | 03:40 | 03:46 | 03:52 | 37 | 142 | 15 | EXT |  | 0.89 | (c)
5456.42 | 5.105 | 5.085 | -6.525 | -6.545 | -1433 | -1409 | -1368 | 1303 | 5085 | 503 |  | CORR | CIGR | 03:21 | 03:25 | 03:32 | 26 | 130 | 12 | EXT |  | 0.89 | (c)
5456.679 | 5.364 | 5.325 | -6.266 | -6.305 | -1476 | -1469 | -1302 | 1128 | 5325 | 503 |  | CORR | CIGR | 03:14 | 03:16 | 03:43 | 42 | 348 | 12 | EXT |  | 0.89 | (c)
5575.305 | 0 | -0.027 | -11.2 | -11.227 | 752 | 1339 | 1235 | 752 |  | 514 | Нарушение формы кольцевого шва | GWAN |  | 02:28 | 04:03 | 03:46 | 0 | 966 |  | EXT | Нарушение формы кольцевого шва |  | (c)
5621.48 | 0 | 0 | -11.62 | -11.62 | 206 | 253 | 492 | 206 | 0 | 518 | Смещение кромок | GWAN |  | 04:15 | 04:22 | 05:01 | 0 | 571 |  | EXT | Смещение кромок Наружу Величина смещения - 2.4 мм. |  | (c)
5633.1 | 0 | -0.019 | -11.475 | -11.494 | 222 | 382 | 610 | 222 |  | 519 | Нарушение формы кольцевого шва | GWAN |  | 09:11 | 09:36 | 10:13 | 0 | 777 |  | EXT | Нарушение формы кольцевого шва |  | (c)
5690.135 | 0 | -0.031 | -11.705 | -11.736 | 524 | 1025 | 858 | 524 |  | 524 | Нарушение формы кольцевого шва | GWAN |  | 00:04 | 01:25 | 00:58 | 0 | 668 |  | EXT | Нарушение формы кольцевого шва |  | (c)
5724.46 | 0 | -0.056 | -11.685 | -11.741 | 231 | 534 | 712 | 231 |  | 527 | Нарушение формы кольцевого шва | GWAN |  | 09:17 | 10:06 | 10:35 | 0 | 963 |  | EXT | Нарушение формы кольцевого шва |  | (c)
5759.34 | 0 | 0 | -11.56 | -11.56 | 745 | 961 | 902 | 745 | 0 | 530 | Смещение кромок | GWAN |  | 03:53 | 04:28 | 04:19 | 0 | 315 |  | EXT | Смещение кромок Наружу Величина смещения - 2.5 мм. |  | (c)
5759.34 | 0 | 0 | -11.56 | -11.56 | 1207 | 1374 | 1369 | 1207 | 0 | 530 | Смещение кромок | GWAN |  | 05:08 | 05:35 | 05:34 | 0 | 324 |  | EXT | Смещение кромок Наружу Величина смещения - 3.1 мм. |  | (c)
5816.805 | 0 | -0.054 | -11.7 | -11.754 | 1132 | 1288 | 1324 | 1132 |  | 535 | Вышлифовка на шве | GWAN | GENE | 02:14 | 02:39 | 02:45 | 104 | 383 | 13 | EXT | Вышлифовка на шве | 0.89 | (c)
5839.855 | 0 | -0.048 | -11.63 | -11.678 | -1426 | -1148 | -740 | 53 |  | 537 | Нарушение формы кольцевого шва | GWAN |  | 08:29 | 09:14 | 10:20 | 0 | 1373 |  | EXT | Нарушение формы кольцевого шва |  | (c)
5893.004 | 6.779 | 6.706 | -4.406 | -4.479 | -1569 | -1442 | -1482 | 1396 | 4358 | 541 |  | GOUG | GENE | 04:34 | 04:55 | 04:48 | 121 | 173 | 10 | EXT | Задир. |  | (c)
5903.215 | 5.805 | 5.56 | -5.7 | -5.945 | 298 | 337 | 327 | 298 | 5560 | 542 |  | GOUG | GENE | 05:08 | 05:14 | 05:13 | 300 | 57 | 10 | EXT | Зона задиров. |  | (c)
5966.425 | 0 | 0 | -11.52 | -11.52 | 1286 | 1572 | 1651 | 1286 | 0 | 548 | Смещение кромок | GWAN |  | 03:02 | 03:48 | 04:01 | 0 | 730 |  | EXT | Смещение кромок Наружу Величина смещения - 2.3 мм. |  | (c)
6090.769 | 8.914 | 8.811 | -2.716 | -2.819 | -1 | 5 | 6 | 0 | 2615 | 558 |  | LWAN | AXSL | 08:08 | 08:09 | 08:10 | 204 | 13 |  | EXT | Эквивалент потери металла 10%. |  | (c)
6229.038 | 7.373 | 7.321 | -4.177 | -4.229 | -571 | -559 | -511 | 451 | 4110 | 570 |  | GOUG | GENE | 00:18 | 00:19 | 00:27 | 119 | 120 | 10 | EXT | Задир. |  | (c)
6235.611 | 2.396 | 2.251 | -9.274 | -9.419 | -17 | -13 | -11 | 4 | 2251 | 571 |  | LWAN | AXSL | 07:38 | 07:39 | 07:39 | 228 | 13 |  | EXT | Эквивалент потери металла 10%. |  | (c)
6252.814 | 7.929 | 7.718 | -3.656 | -3.867 | -41 | -17 | -29 | 17 | 3461 | 572 |  | CORR | AXGR | 05:50 | 05:54 | 05:52 | 406 | 24 | 11 | EXT |  | 0.93 | (c)
6255.07 | 10.185 | 9.78 | -1.4 | -1.805 | -10 | 13 | 30 | 0 | 1133 | 572 |  | CORR | GENE | 05:55 | 05:59 | 06:01 | 672 | 80 | 10 | EXT |  | 0.95 | (c)
6285.806 | 6.186 | 6.177 | -5.054 | -5.063 | -1206 | -1190 | -1191 | 1175 | 5024 | 575 |  | GOUG | PITT | 10:14 | 10:17 | 10:17 | 39 | 31 | 10 | EXT | Задир. |  | (c)
6286.365 | 6.745 | 6.736 | -4.495 | -4.504 | 1914 | 1935 | 1950 | 1914 | 4442 | 575 |  | GOUG | GENE | 06:38 | 06:41 | 06:43 | 62 | 73 | 10 | EXT | Задир. |  | (c)
6288.017 | 8.397 | 8.372 | -2.843 | -2.868 | -1902 | -1826 | -1827 | 1753 | 2834 | 575 |  | CORR | CIGR | 08:22 | 08:34 | 08:34 | 34 | 149 | 14 | EXT |  | 0.89 | (c)
6337.42 | 0 | -0.05 | -11.545 | -11.595 | 1960 | -2185 | 2221 | 1960 |  | 580 | Вышлифовка на шве | GWAN | GENE | 09:55 | 10:46 | 10:38 | 95 | 522 | 16 | EXT | Вышлифовка на шве | 0.9 | (c)
6348.965 | 0 | 0 | -11.68 | -11.68 | 698 | 784 | 789 | 698 | 0 | 581 | Смещение кромок | GWAN |  | 10:46 | 10:60 | 11:01 | 0 | 183 |  | EXT | Смещение кромок Вовнутрь Величина смещения - 2.9 мм. |  | (c)
6352.39 | 3.425 | 3.138 | -8.255 | -8.542 | -1268 | -1011 | -1126 | 985 | 3138 | 581 |  | GOUG | GENE | 05:29 | 06:10 | 05:52 | 556 | 283 | 10 | EXT | Зона задиров. |  | (c)
6352.391 | 3.426 | 2.797 | -8.254 | -8.883 | -2046 | -2043 | -1852 | 1659 | 2797 | 581 |  | GOUG | GENE | 03:23 | 03:24 | 03:54 | 767 | 387 | 10 | EXT | Зона задиров. |  | (c)
6354.258 | 5.293 | 5.267 | -6.387 | -6.413 | -185 | -128 | -111 | 37 | 5267 | 581 |  | CORR | CIGR | 08:23 | 08:33 | 08:35 | 38 | 148 | 10 | EXT |  | 0.89 | (c)
6382.719 | 10.499 | 10.472 | -0.736 | -0.763 | 1685 | 1735 | 1752 | 1685 | 719 | 583 |  | CORR | CIGR | 08:16 | 08:24 | 08:27 | 44 | 135 | 10 | EXT |  | 0.89 | (c)
6383.455 | 0 | 0 | -3.499 | -3.499 | -422 | -30 | -105 | 0 | 0 | 584а | Смещение кромок | GWAN |  | 02:45 | 03:48 | 03:36 | 0 | 634 |  | EXT | Смещение кромок Вовнутрь Величина смещения - 2.7 мм. |  | (c)
6396.414 | 1.539 | 1.512 | -10.106 | -10.133 | -58 | -4 | -3 | 0 | 1512 | 585 |  | LWAN | GENE | 11:08 | 11:17 | 11:17 | 51 | 110 |  | EXT | Эквивалент потери металла 14%. |  | (c)
6396.886 | 2.011 | 2.002 | -9.634 | -9.643 | -358 | -344 | -335 | 311 | 2002 | 585 |  | GOUG | CIGR | 10:20 | 10:22 | 10:24 | 22 | 47 | 10 | EXT | Задир. |  | (c)
6398.881 | 4.006 | 3.856 | -7.639 | -7.789 | -656 | -566 | -546 | 435 | 3856 | 585 |  | GOUG | GENE | 09:32 | 09:46 | 09:50 | 188 | 222 | 10 | EXT | Зона задиров. |  | (c)
6405.58 | 10.705 | 10.69 | -0.94 | -0.955 | -31 | -5 | 25 | 0 | 921 | 585 |  | GOUG | CIGR | 11:13 | 11:17 | 11:22 | 34 | 112 | 10 | EXT | Задир. |  | (c)
6409.843 | 3.323 | 3.313 | -8.012 | -8.022 | 182 | 213 | 218 | 182 | 3313 | 586 |  | GOUG | CIGR | 10:12 | 10:17 | 10:18 | 27 | 72 | 10 | EXT | Задир. |  | (c)
6411.588 | 5.068 | 5.024 | -6.267 | -6.311 | 283 | 294 | 299 | 283 | 5024 | 586 |  | GOUG | AXGR | 10:29 | 10:31 | 10:31 | 89 | 31 | 10 | EXT | Задир. |  | (c)
6434.783 | 5.348 | 5.313 | -5.762 | -5.797 | -1898 | -1826 | -1844 | 1790 | 5313 | 588 |  | GOUG | GENE | 08:04 | 08:15 | 08:12 | 72 | 108 | 10 | EXT | Зона задиров. |  | (c)
6441.678 | 1.133 | 1.115 | -10.557 | -10.575 | 2204 | 2205 | -2205 | 2152 | 1115 | 589 |  | GOUG | CIGR | 10:56 | 10:56 | 11:04 | 32 | 105 | 16 | EXT | Задир. |  | (c)
6442.238 | 1.693 | 1.674 | -9.997 | -10.016 | 1735 | 1749 | 1801 | 1735 | 1674 | 589 |  | GOUG | CIGR | 09:40 | 09:42 | 09:51 | 26 | 132 | 20 | EXT | Задир. |  | (c)
6454.714 | 2.479 | 2.423 | -8.701 | -8.757 | 997 | 1164 | 1086 | 997 | 2423 | 590 |  | GOUG | GENE | 08:05 | 08:31 | 08:19 | 109 | 177 | 10 | EXT | Задир. |  | (c)
6463.33 | 11.095 | 11.089 | -0.085 | -0.091 | 1939 | 2018 | 2033 | 1939 | 50 | 590 |  | CORR | CIGR | 10:37 | 10:49 | 10:52 | 41 | 188 | 23 | EXT |  | 0.89 | (c)
6464.106 | 0.691 | 0.663 | -10.999 | -11.027 | -1112 | -1031 | -938 | 764 | 663 | 591 |  | GOUG | GENE | 10:52 | 11:06 | 11:21 | 185 | 347 | 10 | EXT | Зона задиров. |  | (c)
6464.449 | 1.034 | 1.016 | -10.656 | -10.674 | -2189 | -1994 | -1926 | 1662 | 1016 | 591 |  | GOUG | GENE | 07:59 | 08:30 | 08:41 | 1175 | 527 | 10 | EXT | Зона задиров. |  | (c)
6474.665 | 11.25 | 11.215 | -0.44 | -0.475 | 1298 | 1552 | 1618 | 1298 | 413 | 591 |  | CORR | GENE | 05:21 | 06:02 | 06:13 | 62 | 641 | 11 | EXT |  | 0.89 | (c)
6477.91 | 2.805 | 2.783 | -8.62 | -8.642 | 802 | 849 | 863 | 802 | 2783 | 592 |  | GOUG | CIGR | 08:25 | 08:32 | 08:35 | 44 | 122 | 16 | EXT | Задир. |  | (c)
6478.108 | 3.003 | 2.957 | -8.422 | -8.468 | 830 | 865 | 862 | 830 | 2957 | 592 |  | GOUG | GENE | 08:29 | 08:35 | 08:35 | 54 | 64 | 10 | EXT | Задир. |  | (c)
6479.868 | 4.763 | 4.704 | -6.662 | -6.721 | -520 | -509 | -469 | 417 | 4704 | 592 |  | GOUG | GENE | 04:52 | 04:53 | 04:60 | 98 | 102 | 10 | EXT | Задир. |  | (c)
6483.312 | 8.207 | 8.174 | -3.218 | -3.251 | -274 | 188 | 44 | 0 | 3130 | 592 |  | CORR | GENE | 05:31 | 06:46 | 06:23 | 121 | 637 | 10 | EXT |  | 0.89 | (c)
6486.53 | 0 | 0 | -11.51 | -11.51 | -418 | -134 | -249 | 80 | 0 | 593 | Смещение кромок | GWAN |  | 07:47 | 08:33 | 08:15 | 0 | 337 |  | EXT | Смещение кромок Вовнутрь Аномалия находится на отводе. Величина смещения - 2.9 мм. |  | (c)
6486.53 | 0 | 0 | -11.51 | -11.51 | -43 | 94 | 74 | 0 | 0 | 593 | Смещение кромок | GWAN |  | 08:48 | 09:10 | 09:07 | 0 | 233 |  | EXT | Смещение кромок Наружу Аномалия находится на отводе. Величина смещения - 3.3 мм. |  | (c)
6498.264 | 0.224 | 0.211 | -11.166 | -11.179 | 250 | 302 | 360 | 250 | 211 | 594 |  | CORR | GENE | 09:26 | 09:34 | 09:44 | 51 | 220 | 13 | EXT |  | 0.89 | (c)
6498.375 | 0.335 | 0.308 | -11.055 | -11.082 | -1075 | -1017 | -932 | 788 | 308 | 594 |  | CORR | GENE | 05:52 | 06:01 | 06:15 | 51 | 287 | 10 | EXT |  | 0.89 | (c)
6503.031 | 4.991 | 4.962 | -6.399 | -6.428 | -746 | -726 | -722 | 697 | 4962 | 594 |  | GOUG | GENE | 06:45 | 06:48 | 06:49 | 83 | 48 | 10 | EXT | Задир. |  | (c)
6523.528 | 3.283 | 3.262 | -8.412 | -8.433 | -575 | -537 | -527 | 479 | 3262 | 596 |  | GOUG | CIGR | 06:57 | 07:03 | 07:05 | 42 | 96 | 10 | EXT | Аномалия находится на отводе. Задир. |  | (c)
6526.146 | 5.901 | 5.877 | -5.794 | -5.818 | -620 | -566 | -493 | 365 | 5782 | 596 |  | CORR | CIGR | 06:50 | 06:59 | 07:10 | 36 | 255 | 13 | EXT | Аномалия находится на отводе. | 0.89 | (c)
6527.29 | 7.045 | 6.937 | -4.65 | -4.758 | -1243 | -939 | -791 | 338 | 4610 | 596 |  | CORR | GENE | 05:09 | 05:58 | 06:22 | 148 | 905 | 17 | EXT | Аномалия находится на отводе. | 0.91 | (c)
6531.94 | 0 | 0 | -11.37 | -11.37 | 2088 | -2056 | -2009 | 1645 | 0 | 597 | Смещение кромок | GWAN |  | 03:54 | 04:46 | 04:53 | 0 | 727 |  | EXT | Смещение кромок Вовнутрь Аномалия находится на отводе. Величина смещения - 2.4 мм. |  | (c)
6531.94 | 0 | 0 | -11.37 | -11.37 | -594 | -459 | -446 | 298 | 0 | 597 | Смещение кромок | GWAN |  | 08:42 | 09:03 | 09:05 | 0 | 296 |  | EXT | Смещение кромок Наружу Аномалия находится на отводе. Величина смещения - 3.4 мм. |  | (c)
6531.94 | 0 | 0 | -11.37 | -11.37 | -179 | -52 | 1 | 0 | 0 | 597 | Смещение кромок | GWAN |  | 09:49 | 10:09 | 10:18 | 0 | 360 |  | EXT | Смещение кромок Наружу Аномалия находится на отводе. Величина смещения - 2.4 мм. |  | (c)
6544.053 | 0.743 | 0.711 | -10.547 | -10.579 | -1632 | -1268 | -1305 | 979 | 711 | 598а |  | CORR | GENE | 04:53 | 05:51 | 05:45 | 55 | 653 | 15 | EXT |  | 0.89 | (c)
6548.83 | 5.52 | 5.325 | -5.77 | -5.965 | -1738 | -1515 | -1537 | 1337 | 4834 | 598а |  | DENT | GENE | 04:36 | 05:11 | 05:08 | 1131 | 400 | 0.3 | N/A | Глубина вмятины: 4 мм (0,3%). Линейка: 113 см в (533 см; 05:11 ч:мин) |  | (c)
6551.157 | 7.847 | 7.284 | -3.443 | -4.006 | -1687 | -1439 | -1467 | 1247 | 3189 | 598а |  | DENT | GENE | 04:44 | 05:24 | 05:19 | 817 | 440 | 0.5 | N/A | Глубина вмятины: 7 мм (0,5%). Линейка: 82 см в (728 см; 05:24 ч:мин) |  | (c)
6572.02 | 5.295 | 4.55 | -5.91 | -6.655 | 1164 | 1291 | 1296 | 1164 | 4550 | 600а |  | DENT | GENE | 06:10 | 06:30 | 06:31 | 1413 | 263 | 0.6 | N/A | Глубина вмятины: 9 мм (0,6%). Линейка: 141 см в (455 см; 06:30 ч:мин) Аномалия находится вблизи дефекта потери металла. |  | (c)
6572.054 | 5.329 | 5.304 | -5.876 | -5.901 | 1275 | 1307 | 1302 | 1275 | 5304 | 600а |  | GOUG | GENE | 06:28 | 06:33 | 06:32 | 68 | 55 | 10 | EXT | Задир. |  | (c)
6589.12 | 0 | 0 | -11.695 | -11.695 | -2076 | -1853 | -1734 | 1391 | 0 | 602 | Смещение кромок | GWAN |  | 01:18 | 01:54 | 02:13 | 0 | 685 |  | EXT | Смещение кромок Наружу Величина смещения - 3.1 мм. |  | (c)
6595.928 | 6.808 | 6.718 | -4.887 | -4.977 | -553 | -310 | -279 | 6 | 4856 | 602 |  | CORR | GENE | 05:24 | 06:03 | 06:08 | 121 | 547 | 9 | EXT |  | 0.89 | (c)
6647.355 | 0 | -0.032 | -11.59 | -11.622 | 288 | 444 | 578 | 288 |  | 607 | Нарушение формы кольцевого шва | GWAN |  | 11:54 | 00:20 | 12:41 | 0 | 579 |  | EXT | Нарушение формы кольцевого шва Аномалия находится на отводе. |  | (c)
6655.778 | 8.423 | 8.405 | -3.167 | -3.185 | 925 | 973 | 977 | 925 | 3163 | 607 |  | CORR | CIGR | 01:37 | 01:45 | 01:45 | 22 | 103 | 24 | EXT | Аномалия находится на отводе. | 0.74 | (c)
6675.989 | 5.439 | 5.393 | -5.901 | -5.947 | -807 | -686 | -672 | 537 | 5393 | 609 |  | GOUG | GENE | 03:27 | 03:47 | 03:49 | 241 | 270 | 10 | EXT | Задир. |  | (c)
6736.761 | 9.236 | 9.22 | -2.254 | -2.27 | 373 | 438 | 437 | 373 | 2243 | 614 |  | GOUG | CIGR | 00:34 | 00:45 | 00:45 | 27 | 128 | 11 | EXT | Задир. |  | (c)
6736.765 | 9.24 | 9.22 | -2.25 | -2.27 | 714 | 732 | 729 | 714 | 2156 | 614 |  | GOUG | AXGR | 01:29 | 01:32 | 01:32 | 114 | 30 | 10 | EXT | Задир. |  | (c)
6737.215 | 9.69 | 9.661 | -1.8 | -1.829 | 342 | 422 | 412 | 342 | 1778 | 614 |  | GOUG | GENE | 00:29 | 00:42 | 00:41 | 51 | 141 | 17 | EXT | Задир. |  | (c)
6737.585 | 10.06 | 10.037 | -1.43 | -1.453 | 431 | 530 | 482 | 431 | 1390 | 614 |  | GOUG | GENE | 00:44 | 00:60 | 00:52 | 63 | 101 | 10 | EXT | Задир. |  | (c)
6740.004 | 0.989 | 0.963 | -10.286 | -10.312 | -1261 | -1213 | -1194 | 1128 | 963 | 615 |  | GOUG | GENE | 00:49 | 00:57 | 00:60 | 51 | 133 | 11 | EXT | Задир. |  | (c)
6740.103 | 1.088 | 1.05 | -10.187 | -10.225 | -1017 | -1012 | -1010 | 1002 | 1050 | 615 |  | GOUG | AXSL | 01:28 | 01:29 | 01:29 | 73 | 15 | 10 | EXT | Задир. |  | (c)
6842.398 | 0.928 | 0.921 | -10.362 | -10.369 | 96 | 136 | 126 | 96 | 921 | 624 |  | GOUG | CISL | 06:39 | 06:46 | 06:44 | 14 | 60 | 10 | EXT | Задир. |  | (c)
6851.363 | 9.893 | 9.686 | -1.397 | -1.604 | -1209 | -1130 | -1149 | 1089 | 1384 | 624 |  | GOUG | GENE | 03:08 | 03:21 | 03:18 | 220 | 120 | 10 | EXT | Зона задиров. |  | (c)
6864.07 | 0 | 0 | -10.79 | -10.79 | -258 | -114 | -62 | 0 | 0 | 626 | Смещение кромок | GWAN |  | 00:09 | 00:32 | 00:41 | 0 | 392 |  | EXT | Смещение кромок Наружу Величина смещения - 2.7 мм. |  | (c)
6886.435 | 0 | 0 | -11.33 | -11.33 | 2143 | -2033 | -2042 | 1765 | 0 | 628 | Смещение кромок | GWAN |  | 00:31 | 01:17 | 01:16 | 0 | 553 |  | EXT | Смещение кромок Наружу Величина смещения - 3.2 мм. |  | (c)
6981.105 | 3.64 | 3.616 | -7.775 | -7.799 | -238 | -132 | -115 | 0 | 3616 | 636 |  | CORR | GENE | 10:10 | 10:27 | 10:29 | 61 | 245 | 13 | EXT |  | 0.89 | (c)
7046.15 | 0 | -0.036 | -10.95 | -10.986 | -779 | -543 | -609 | 440 |  | 642 | Нарушение формы кольцевого шва | GWAN |  | 07:55 | 08:33 | 08:22 | 0 | 339 |  | EXT | Нарушение формы кольцевого шва |  | (c)
7086.058 | 2.063 | 2.047 | -6.447 | -6.463 | -1240 | -1205 | -1183 | 991 | 2047 | 646 |  | CORR | CIGR | 06:20 | 06:25 | 06:29 | 33 | 113 | 13 | EXT |  | 0.89 | (c)
7086.545 | 2.55 | 2.406 | -5.96 | -6.104 | -1146 | -1090 | -1104 | 1063 | 2406 | 646 |  | CORR | GENE | 06:35 | 06:44 | 06:42 | 301 | 83 | 10 | EXT |  | 0.92 | (c)
7086.88 | 2.885 | 2.837 | -5.625 | -5.673 | -1092 | -964 | -966 | 841 | 2837 | 646 |  | CORR | GENE | 06:44 | 07:04 | 07:04 | 188 | 251 | 11 | EXT |  | 0.91 | (c)
7087.529 | 3.534 | 3.453 | -4.976 | -5.057 | -1152 | -971 | -928 | 704 | 3453 | 646 |  | CORR | GENE | 06:34 | 07:03 | 07:10 | 119 | 448 | 12 | EXT |  | 0.9 | (c)
7090.81 | 6.815 | 6.777 | -1.695 | -1.733 | -1471 | -1090 | -1154 | 760 | 1536 | 646 |  | CORR | GENE | 05:42 | 06:44 | 06:34 | 197 | 634 | 11 | EXT |  | 0.91 | (c)
7092.505 | 0 | 0 | -11.395 | -11.395 | -2193 | -2000 | -1587 | 980 | 0 | 647 | Смещение кромок | GWAN |  | 05:15 | 05:46 | 06:53 | 0 | 1214 |  | EXT | Смещение кромок Вовнутрь Величина смещения - 2.4 мм. |  | (c)
7096.13 | 3.625 | 3.624 | -7.77 | -7.771 | -1088 | -1041 | -1019 | 951 | 3624 | 647 |  | GOUG | GENE | 08:13 | 08:21 | 08:24 | 82 | 137 | 10 | EXT | Задир. |  | (c)
7122.679 | 7.189 | 7.16 | -4.526 | -4.555 | 690 | 771 | 807 | 690 | 4387 | 649 |  | GOUG | GENE | 04:34 | 04:47 | 04:53 | 168 | 234 | 10 | EXT | Задир. |  | (c)
7134.378 | 7.173 | 7.1 | -4.367 | -4.44 | -535 | -430 | -419 | 302 | 4316 | 650 |  | DENT | GENE | 03:56 | 04:13 | 04:15 | 124 | 233 | 0.3 | N/A | Глубина вмятины: 4 мм (0,3%). Линейка: 12 см в (710 см; 04:13 ч:мин) |  | (c)
7136.989 | 9.784 | 9.782 | -1.756 | -1.758 | -593 | -538 | -527 | 460 | 1666 | 650 |  | GOUG | GENE | 03:46 | 03:55 | 03:57 | 92 | 133 | 10 | EXT | Зона задиров. |  | (c)
7150.425 | 0 | -0.03 | -11.51 | -11.54 | -1305 | -1007 | -924 | 543 |  | 652 | Нарушение формы кольцевого шва | GWAN |  | 00:13 | 01:01 | 01:15 | 0 | 762 |  | EXT | Нарушение формы кольцевого шва |  | (c)
7158.922 | 8.497 | 8.436 | -3.013 | -3.074 | 708 | 956 | 965 | 708 | 2943 | 652 |  | CORR | GENE | 05:38 | 06:18 | 06:20 | 131 | 514 | 12 | EXT |  | 0.9 | (c)
7169.284 | 7.349 | 7.329 | -4.326 | -4.346 | 2170 | 2182 | 2195 | 2170 | 4308 | 653 |  | GOUG | PITT | 03:29 | 03:31 | 03:33 | 38 | 51 | 10 | EXT | Задир. |  | (c)
7185.15 | 0 | -0.034 | -11.645 | -11.679 | 1240 | 1377 | 1347 | 1240 |  | 655 | Нарушение формы кольцевого шва | GWAN |  | 08:02 | 08:24 | 08:19 | 0 | 215 |  | EXT | Нарушение формы кольцевого шва |  | (c)
7231 | 0 | -0.033 | -11.145 | -11.178 | 151 | 631 | 501 | 151 |  | 659 | Нарушение формы кольцевого шва | GWAN |  | 09:56 | 11:13 | 10:52 | 0 | 701 |  | EXT | Нарушение формы кольцевого шва |  | (c)
7260.62 | 7.04 | 6.721 | -4.325 | -4.644 | 999 | 1115 | 1078 | 999 | 4315 | 661 |  | GOUG | GENE | 03:37 | 03:56 | 03:50 | 329 | 158 | 10 | EXT | Зона задиров. |  | (c)
7279.745 | 3.2 | 3.161 | -7.81 | -7.849 | 1705 | 2132 | 2094 | 1705 | 3161 | 663 |  | CORR | GENE | 05:11 | 06:20 | 06:14 | 74 | 778 | 12 | EXT |  | 0.89 | (c)
7280.96 | 4.415 | 4.4 | -6.595 | -6.61 | 2026 | 2145 | 2183 | 2026 | 4400 | 663 |  | CORR | CIGR | 06:03 | 06:22 | 06:28 | 41 | 315 | 10 | EXT |  | 0.89 | (c)
7281.312 | 4.767 | 4.741 | -6.243 | -6.269 | 2014 | 2213 | 2180 | 2014 | 4741 | 663 |  | CORR | GENE | 06:01 | 06:33 | 06:28 | 51 | 332 | 11 | EXT |  | 0.89 | (c)
7303.468 | 4.668 | 4.368 | -6.862 | -7.162 | 240 | 278 | 313 | 240 | 4368 | 665 |  | GOUG | GENE | 07:24 | 07:30 | 07:36 | 485 | 147 | 11 | EXT | Зона задиров. |  | (c)
7306.097 | 7.297 | 7.202 | -4.233 | -4.328 | -1656 | -1640 | -1615 | 1575 | 4227 | 665 |  | GOUG | GENE | 02:18 | 02:20 | 02:24 | 101 | 80 | 10 | EXT | Задир. |  | (c)
7325.101 | 5.491 | 5.371 | -6.159 | -6.279 | -1609 | -1494 | -1522 | 1434 | 5371 | 667 |  | GOUG | GENE | 02:06 | 02:24 | 02:20 | 183 | 175 | 10 | EXT | Зона задиров. |  | (c)
7336.243 | 4.983 | 4.898 | -6.582 | -6.667 | 719 | 730 | 761 | 719 | 4898 | 668 |  | GOUG | GENE | 04:10 | 04:12 | 04:17 | 97 | 83 | 10 | EXT | Задир. |  | (c)
7354.49 | 0 | -0.016 | -11.615 | -11.631 | -62 | 38 | 61 | 0 |  | 670 | Нарушение формы кольцевого шва | GWAN |  | 07:48 | 08:04 | 08:08 | 0 | 246 |  | EXT | Нарушение формы кольцевого шва |  | (c)
7354.49 | 0 | -0.025 | -11.615 | -11.64 | 1192 | 1283 | 1327 | 1192 |  | 670 | Нарушение формы кольцевого шва | GWAN |  | 11:10 | 11:25 | 11:32 | 0 | 271 |  | EXT | Нарушение формы кольцевого шва |  | (c)
7377.465 | 0 | -0.007 | -11.625 | -11.632 | 670 | 862 | 859 | 670 |  | 672 | Нарушение формы кольцевого шва | GWAN |  | 01:54 | 02:26 | 02:25 | 0 | 378 |  | EXT | Нарушение формы кольцевого шва |  | (c)
7400.72 | 0 | 0 | -11.62 | -11.62 | -40 | 77 | 79 | 0 | 0 | 674 | Смещение кромок | GWAN |  | 04:51 | 05:10 | 05:10 | 0 | 237 |  | EXT | Смещение кромок Наружу Величина смещения - 4.1 мм. |  | (c)
7458.6 | 0 | 0 | -11.705 | -11.705 | -1969 | -1713 | -1767 | 1565 | 0 | 679 | Смещение кромок | GWAN |  | 02:59 | 03:41 | 03:32 | 0 | 404 |  | EXT | Смещение кромок Вовнутрь Величина смещения - 2.6 мм. |  | (c)
7459.325 | 0.725 | 0.051 | -10.98 | -11.654 | 408 | 462 | 614 | 408 | 51 | 679 |  | GOUG | GENE | 09:23 | 09:32 | 09:56 | 1298 | 412 | 10 | EXT | Зона задиров. |  | (b)
7470.305 | 0 | -0.019 | -11.145 | -11.164 | 1005 | 1015 | 1414 | 1005 |  | 680 | Нарушение формы кольцевого шва | GWAN |  | 10:01 | 10:03 | 11:07 | 0 | 817 |  | EXT | Нарушение формы кольцевого шва |  | (c)
7478.722 | 8.417 | 8.365 | -2.728 | -2.78 | -426 | -397 | -389 | 353 | 2694 | 680 |  | DENT | GENE | 06:10 | 06:15 | 06:16 | 86 | 73 | 0.5 | N/A | Глубина вмятины: 7 мм (0,5%). Линейка: 9 см в (837 см; 06:15 ч:мин) |  | (c)
7493.045 | 0 | -0.044 | -11.55 | -11.594 | -579 | -440 | -432 | 285 |  | 682 | Нарушение формы кольцевого шва | GWAN |  | 11:49 | 00:11 | 12:12 | 0 | 294 |  | EXT | Нарушение формы кольцевого шва |  | (c)
7512.934 | 8.339 | 8.286 | -3.076 | -3.129 | 254 | 302 | 290 | 254 | 3028 | 683 |  | DENT | GENE | 06:10 | 06:18 | 06:16 | 101 | 71 | 0.3 | N/A | Глубина вмятины: 4 мм (0,3%). Линейка: 10 см в (829 см; 06:18 ч:мин) |  | (c)
7540.712 | 1.792 | 1.709 | -9.923 | -10.006 | 2042 | 2176 | 2116 | 2042 | 1709 | 686 |  | GOUG | GENE | 06:08 | 06:30 | 06:20 | 100 | 147 | 10 | EXT | Задир. |  | (c)
7542.885 | 3.965 | 3.893 | -7.75 | -7.822 | -1255 | -1243 | -1208 | 1160 | 3893 | 686 |  | GOUG | GENE | 09:16 | 09:18 | 09:24 | 81 | 94 | 10 | EXT | Задир. |  | (c)
7722.709 | 11.054 | 11.044 | -0.531 | -0.541 | -1308 | -1267 | -1265 | 1222 | 517 | 701 |  | GOUG | CIGR | 00:60 | 01:06 | 01:07 | 24 | 86 | 12 | EXT | Задир. |  | (c)
7723.65 | 0.41 | 0.4 | -11.125 | -11.135 | -229 | -196 | -169 | 109 | 400 | 702 |  | CORR | CIGR | 00:23 | 00:28 | 00:33 | 27 | 120 | 13 | EXT |  | 0.89 | (c)
7724.418 | 1.178 | 1.144 | -10.357 | -10.391 | -157 | -102 | -68 | 0 | 1144 | 702 |  | CORR | GENE | 00:35 | 00:44 | 00:49 | 56 | 178 | 26 | EXT |  | 0.89 | (c)
7815.195 | 0 | 0 | -11.63 | -11.63 | -1691 | -1227 | -1304 | 916 | 0 | 710 | Смещение кромок | GWAN |  | 04:26 | 05:41 | 05:29 | 0 | 775 |  | EXT | Смещение кромок Наружу Величина смещения - 2.5 мм. |  | (c)
7953.705 | 0 | 0 | -11.7 | -11.7 | -2196 | -2014 | -1973 | 1750 | 0 | 722 | Смещение кромок | GWAN |  | 04:53 | 05:23 | 05:29 | 0 | 446 |  | EXT | Смещение кромок Наружу Величина смещения - 3 мм. Аномалия находится на упругопластическом изгибе: R=714 D, максимальное растяжение на 5.6 час. |  | (c)
7953.705 | 0 | -0.05 | -11.7 | -11.75 | 67 | 374 | 536 | 67 |  | 722 | Нарушение формы кольцевого шва | GWAN |  | 10:58 | 11:48 | 12:14 | 0 | 939 |  | EXT | Нарушение формы кольцевого шва Аномалия находится на упругопластическом изгибе: R=714 D, максимальное растяжение на 5.6 час. |  | (c)
7965.405 | 0 | 0 | -11.505 | -11.505 | 1452 | 1808 | 1758 | 1452 | 0 | 723 | Смещение кромок | GWAN |  | 04:12 | 05:10 | 05:02 | 0 | 612 |  | EXT | Смещение кромок Наружу Величина смещения - 2.3 мм. |  | (c)
8029.695 | 6.96 | 6.928 | -4.325 | -4.357 | -539 | -520 | -506 | 473 | 4273 | 728 |  | GOUG | GENE | 05:37 | 05:40 | 05:42 | 84 | 66 | 10 | EXT | Задир. |  | (c)
8031.173 | 8.438 | 8.392 | -2.847 | -2.893 | -1092 | -1056 | -1054 | 1017 | 2782 | 728 |  | GOUG | GENE | 04:07 | 04:13 | 04:13 | 111 | 75 | 10 | EXT | Задир. |  | (c)
8057.34 | 0 | -0.052 | -11.38 | -11.432 | -308 | 91 | -19 | 0 |  | 731 | Нарушение формы кольцевого шва | GWAN |  | 10:25 | 11:29 | 11:12 | 0 | 579 |  | EXT | Нарушение формы кольцевого шва |  | (c)
8275.375 | 0 | -0.023 | -11.605 | -11.628 | -1083 | -930 | -865 | 647 |  | 750 | Нарушение формы кольцевого шва | GWAN |  | 07:52 | 08:17 | 08:28 | 0 | 436 |  | EXT | Нарушение формы кольцевого шва |  | (c)
8355.8 | 0 | 0 | -11.34 | -11.34 | -1621 | -1609 | -1611 | 1602 | 0 | 757 | Непровар / утяжина | GWAN |  | 05:41 | 05:43 | 05:42 | 0 | 19 | 14 | INT | Непровар / утяжина |  | (c)
8633.612 | 2.202 | 2.171 | -9.378 | -9.409 | 313 | 426 | 512 | 313 | 2171 | 781 |  | CORR | GENE | 05:35 | 05:53 | 06:07 | 48 | 399 | 10 | EXT |  | 0.89 | (c)
8886.936 | 2.461 | 2.313 | -9.244 | -9.392 | -1744 | -1717 | -1668 | 1591 | 2313 | 803 |  | GOUG | GENE | 04:27 | 04:31 | 04:39 | 149 | 153 | 10 | EXT | Задир. |  | (c)
8955.521 | 1.426 | 1.405 | -10.039 | -10.06 | 435 | 443 | 512 | 435 | 1405 | 809 |  | CORR | CIGR | 03:54 | 03:55 | 04:07 | 30 | 155 | 11 | EXT |  | 0.89 | (c)
9034.505 | 0 | 0 | -11.31 | -11.31 | -707 | -489 | -345 | 0 | 0 | 816 | Смещение кромок | GWAN |  | 01:19 | 01:55 | 02:18 | 0 | 723 |  | EXT | Смещение кромок Вовнутрь Аномалия находится на отводе. Величина смещения - 2.5 мм. |  | (c)
9062.75 | 5.34 | 4.429 | -6.18 | -7.091 | -2152 | -1579 | -1199 | 247 | 4429 | 818 |  | GOUG | GENE | 09:57 | 11:29 | 12:30 | 917 | 1905 | 10 | EXT | Зона задиров. |  | (c)
9080.325 | 11.395 | 11.343 | -0.26 | -0.312 | 1711 | 1717 | 1719 | 1711 | 185 | 819 | Металлургический дефект | MIAN | AXGR | 11:03 | 11:04 | 11:04 | 127 | 16 |  | EXT | Металлургический дефект Эквивалент потери металла 15%. |  | (c)
9205.67 | 0 | -0.022 | -11.64 | -11.662 | 2211 | -2106 | -2115 | 1979 |  | 831 | Нарушение формы кольцевого шва | GWAN |  | 04:23 | 04:46 | 04:45 | 0 | 271 |  | EXT | Нарушение формы кольцевого шва |  | (c)
9217.31 | 0 | -0.055 | -11.495 | -11.55 | 1601 | 1811 | 1769 | 1601 |  | 832 | Нарушение формы кольцевого шва | GWAN |  | 00:01 | 00:35 | 00:28 | 0 | 334 |  | EXT | Нарушение формы кольцевого шва |  | (c)
9296.625 | 0 | 0 | -11.545 | -11.545 | -1327 | -936 | -1056 | 785 | 0 | 839 | Смещение кромок | GWAN |  | 07:58 | 09:01 | 08:42 | 0 | 541 |  | EXT | Смещение кромок Наружу Величина смещения - 2.9 мм. |  | (c)
9308.17 | 0 | -0.059 | -11.605 | -11.664 | -2223 | -1361 | -1637 | 1052 |  | 840 | Нарушение формы кольцевого шва | GWAN |  | 08:23 | 10:42 | 09:57 | 0 | 1172 |  | EXT | Нарушение формы кольцевого шва |  | (c)
9331.035 | 11.26 | 11.244 | -0.435 | -0.451 | 534 | 618 | 665 | 534 | 390 | 841 |  | CORR | GENE | 05:50 | 06:04 | 06:11 | 61 | 261 | 12 | EXT |  | 0.89 | (c)
9354.445 | 0 | -0.074 | -11.405 | -11.479 | -1416 | -665 | -735 | 55 |  | 844 | Нарушение формы кольцевого шва | GWAN |  | 09:39 | 11:40 | 11:28 | 0 | 1361 |  | EXT | Нарушение формы кольцевого шва |  | (c)
9409.345 | 9.325 | 9.161 | -2.19 | -2.354 | 1207 | 1226 | 1391 | 1207 | 1901 | 848 |  | GOUG | GENE | 05:56 | 05:59 | 06:26 | 453 | 369 | 8 | EXT | Зона задиров. |  | (c)
9464.719 | 7.024 | 6.953 | -4.626 | -4.697 | -95 | -41 | -43 | 0 | 4536 | 853 |  | DENT | GENE | 03:43 | 03:51 | 03:51 | 161 | 103 | 0.5 | N/A | Глубина вмятины: 7 мм (0,5%). Линейка: 16 см в (695 см; 03:51 ч:мин) Аномалия находится вблизи продольного шва. Аномалия находится вблизи дефекта потери металла. |  | (c)
9464.734 | 7.039 | 6.973 | -4.611 | -4.677 | -11 | 2 | 1 | 0 | 4525 | 853 |  | LWCR |  | 03:56 | 03:58 | 03:58 | 152 | 0 | 30 | EXT | Вдоль оси шва. |  | (a)
9464.816 | 7.121 | 6.974 | -4.529 | -4.676 | -53 | -48 | -25 | 0 | 4525 | 853 |  | GOUG | GENE | 03:49 | 03:50 | 03:54 | 151 | 56 | 10 | EXT | Задир. |  | (c)
9473.46 | 4.115 | 3.654 | -7.48 | -7.941 | 343 | 572 | 523 | 343 | 3654 | 854 |  | GOUG | GENE | 01:08 | 01:45 | 01:37 | 738 | 360 | 10 | EXT | Зона задиров. |  | (c)
9476.594 | 7.249 | 7.179 | -4.346 | -4.416 | -1021 | -722 | -823 | 626 | 4103 | 854 |  | GOUG | GENE | 09:28 | 10:16 | 09:60 | 313 | 395 | 6 | EXT | Зона задиров. |  | (c)
9482.259 | 1.319 | 1.243 | -10.221 | -10.297 | 395 | 406 | 488 | 395 | 1243 | 855 |  | GOUG | GENE | 01:10 | 01:12 | 01:25 | 144 | 186 | 6 | EXT | Зона задиров. |  | (c)
9483.924 | 2.984 | 2.812 | -8.556 | -8.728 | 490 | 735 | 633 | 490 | 2812 | 855 |  | GOUG | GENE | 01:25 | 02:05 | 01:48 | 255 | 286 | 5 | EXT | Зона задиров. |  | (c)
9485.838 | 4.898 | 3.849 | -6.642 | -7.691 | 661 | 1051 | 980 | 661 | 3849 | 855 |  | GOUG | GENE | 01:53 | 02:56 | 02:44 | 1358 | 638 | 7 | EXT | Зона задиров. |  | (c)
9608.568 | 2.363 | 2.282 | -9.337 | -9.418 | -445 | -393 | -392 | 338 | 2282 | 866 |  | DENT | GENE | 04:32 | 04:40 | 04:41 | 148 | 107 | 0.6 | N/A | Глубина вмятины: 9 мм (0,6%). Линейка: 15 см в (228 см; 04:40 ч:мин) |  | (c)
9744.885 | 0 | -0.05 | -11 | -11.05 | -2197 | -1590 | -1639 | 1081 |  | 878 | Нарушение формы кольцевого шва | GWAN |  | 07:20 | 08:58 | 08:50 | 0 | 1115 |  | EXT | Нарушение формы кольцевого шва |  | (c)
9779.23 | 0 | 0 | -11.54 | -11.54 | 1400 | 1519 | 1569 | 1400 | 0 | 881 | Смещение кромок | GWAN |  | 05:59 | 06:18 | 06:26 | 0 | 339 |  | EXT | Смещение кромок Вовнутрь Величина смещения - 3.2 мм. |  | (c)
9927.78 | 0 | -0.018 | -11.7 | -11.718 | 1487 | -2223 | 1929 | 1487 |  | 894 | Нарушение формы кольцевого шва | GWAN |  | 01:05 | 03:06 | 02:16 | 0 | 885 |  | EXT | Нарушение формы кольцевого шва |  | (c)
9927.78 | 0 | -0.018 | -11.7 | -11.718 | 254 | 391 | 571 | 254 |  | 894 | Нарушение формы кольцевого шва | GWAN |  | 09:46 | 10:08 | 10:37 | 0 | 634 |  | EXT | Нарушение формы кольцевого шва |  | (c)
9962.23 | 0 | -0.018 | -11.415 | -11.433 | 1324 | 1590 | 1574 | 1324 |  | 897 | Нарушение формы кольцевого шва | GWAN |  | 08:57 | 09:40 | 09:38 | 0 | 501 |  | EXT | Нарушение формы кольцевого шва |  | (c)
9962.23 | 0 | -0.017 | -11.415 | -11.432 | 2056 | -2150 | -2202 | 1998 |  | 897 | Нарушение формы кольцевого шва | GWAN |  | 10:55 | 11:36 | 11:28 | 0 | 408 |  | EXT | Нарушение формы кольцевого шва |  | (c)
10001.217 | 4.657 | 4.579 | -6.703 | -6.781 | 1337 | 1397 | 1397 | 1337 | 4579 | 900 |  | DENT | GENE | 04:49 | 04:59 | 04:59 | 134 | 119 | 0.5 | N/A | Глубина вмятины: 7 мм (0,5%). Линейка: 13 см в (458 см; 04:59 ч:мин) |  | (c)
10050.355 | 8.15 | 8.129 | -3.325 | -3.346 | -728 | -699 | -674 | 620 | 3314 | 904 |  | CORR | CIGR | 06:22 | 06:26 | 06:30 | 32 | 108 | 10 | EXT |  | 0.89 | (c)
10050.566 | 8.361 | 8.327 | -3.114 | -3.148 | -742 | -687 | -656 | 571 | 3072 | 904 |  | CORR | GENE | 06:19 | 06:28 | 06:33 | 76 | 171 | 11 | EXT |  | 0.89 | (c)
10067.715 | 0 | -0.019 | -11.235 | -11.254 | -2078 | -1837 | -1574 | 1070 |  | 907 | Нарушение формы кольцевого шва | GWAN |  | 11:47 | 00:26 | 13:09 | 0 | 1008 |  | EXT | Нарушение формы кольцевого шва |  | (c)
10067.715 | 0 | -0.037 | -11.235 | -11.272 | 1558 | 1574 | 1574 | 1558 |  | 907 | Нарушение формы кольцевого шва | GWAN |  | 09:34 | 09:37 | 09:37 | 0 | 33 |  | EXT | Нарушение формы кольцевого шва |  | (c)
10088.801 | 9.851 | 9.837 | -1.654 | -1.668 | 1824 | 1896 | 1915 | 1824 | 1626 | 908 |  | CORR | CIGR | 09:39 | 09:51 | 09:54 | 42 | 183 | 10 | EXT |  | 0.89 | (c)
10105.984 | 3.814 | 3.8 | -7.821 | -7.835 | 264 | 288 | 316 | 264 | 3800 | 910 |  | CORR | CIGR | 01:40 | 01:44 | 01:49 | 38 | 105 | 13 | EXT |  | 0.74 | (c)
10114.055 | 0.25 | 0.204 | -11.22 | -11.266 | -1724 | -1371 | -1445 | 1166 | 204 | 911 |  | CORR | GENE | 04:40 | 05:37 | 05:25 | 95 | 558 | 14 | EXT | Аномалия находится на отводе. | 0.75 | (c)
10136.93 | 0 | -0.044 | -11.295 | -11.339 | 1952 | -1773 | -1693 | 876 |  | 913 | Нарушение формы кольцевого шва | GWAN |  | 00:05 | 02:04 | 02:17 | 0 | 1634 |  | EXT | Нарушение формы кольцевого шва |  | (c)
10136.93 | 0 | 0 | -11.295 | -11.295 | -763 | -601 | -583 | 403 | 0 | 913 | Смещение кромок | GWAN |  | 04:47 | 05:13 | 05:16 | 0 | 360 |  | EXT | Смещение кромок Наружу Величина смещения - 3 мм. |  | (c)
10148.225 | 0 | -0.04 | -11.41 | -11.45 | 1759 | 2087 | 2123 | 1759 |  | 914 | Нарушение формы кольцевого шва | GWAN |  | 07:15 | 08:08 | 08:14 | 0 | 727 |  | EXT | Нарушение формы кольцевого шва |  | (c)
10217.015 | 0 | 0 | -11.055 | -11.055 | -934 | -562 | -629 | 323 | 0 | 920 | Смещение кромок | GWAN |  | 06:51 | 07:51 | 07:40 | 0 | 611 |  | EXT | Смещение кромок Наружу Величина смещения - 2.3 мм. |  | (c)
10273.14 | 0 | 0 | -11.66 | -11.66 | 502 | 942 | 892 | 502 | 0 | 925 | Смещение кромок | GWAN |  | 08:10 | 09:21 | 09:13 | 0 | 779 |  | EXT | Смещение кромок Наружу Величина смещения - 2.9 мм. |  | (c)
10277.038 | 3.898 | 3.824 | -7.762 | -7.836 | -235 | -182 | -181 | 128 | 3824 | 925 |  | DENT | GENE | 06:11 | 06:20 | 06:20 | 132 | 107 | 0.4 | N/A | Глубина вмятины: 6 мм (0,4%). Линейка: 13 см в (382 см; 06:20 ч:мин) Аномалия находится вблизи продольного шва. |  | (c)
10341.935 | 0 | 0 | -11.075 | -11.075 | -355 | -109 | 9 | 0 | 0 | 931 | Смещение кромок | GWAN |  | 00:30 | 01:10 | 01:29 | 0 | 727 |  | EXT | Смещение кромок Вовнутрь Величина смещения - 2.4 мм. |  | (c)
10524.452 | 0.967 | 0.885 | -10.688 | -10.77 | 651 | 699 | 703 | 651 | 885 | 947 |  | DENT | GENE | 05:37 | 05:45 | 05:45 | 146 | 104 | 0.5 | N/A | Глубина вмятины: 7 мм (0,5%). Линейка: 15 см в (89 см; 05:45 ч:мин) |  | (c)
10546.41 | 0 | -0.041 | -11.345 | -11.386 | -826 | -30 | -311 | 205 |  | 949 | Нарушение формы кольцевого шва | GWAN |  | 10:45 | 00:53 | 12:08 | 0 | 1031 |  | EXT | Нарушение формы кольцевого шва |  | (c)
10684.015 | 0.595 | 0.565 | -11.045 | -11.075 | 2089 | 2127 | 2182 | 2089 | 565 | 961 |  | CORR | CIGR | 01:38 | 01:44 | 01:53 | 45 | 186 | 12 | EXT |  | 0.89 | (c)
10693.899 | 10.479 | 10.459 | -1.161 | -1.181 | -994 | -957 | -941 | 888 | 1124 | 961 |  | GOUG | GENE | 05:20 | 05:26 | 05:29 | 57 | 105 | 9 | EXT | Задир. |  | (c)
10759.349 | 8.044 | 7.406 | -3.441 | -4.079 | -1677 | -1528 | -1581 | 1485 | 3157 | 967 |  | GOUG | GENE | 08:26 | 08:50 | 08:41 | 922 | 192 | 10 | EXT | Зона задиров. |  | (c)
10807.535 | 0 | -0.034 | -1.994 | -2.028 | 2073 | -1871 | -1792 | 1197 |  | 971аб | Нарушение формы кольцевого шва | GWAN |  | 03:36 | 04:59 | 05:12 | 0 | 1191 |  | EXT | Нарушение формы кольцевого шва |  | (c)
11118.824 | 10.844 | 10.719 | -0.416 | -0.541 | 40 | 297 | 366 | 40 | 342 | 998 |  | CORR | GENE | 05:27 | 06:09 | 06:20 | 199 | 652 | 11 | EXT |  | 0.91 | (c)
11119.24 | 0 | -0.025 | -11.655 | -11.68 | 1677 | 1767 | 1797 | 1677 |  | 999 | Нарушение формы кольцевого шва | GWAN |  | 02:09 | 02:24 | 02:29 | 0 | 240 |  | EXT | Нарушение формы кольцевого шва |  | (c)
11119.24 | 0 | -0.007 | -11.655 | -11.662 | -2102 | -2010 | -1923 | 1743 |  | 999 | Нарушение формы кольцевого шва | GWAN |  | 03:60 | 04:14 | 04:28 | 0 | 359 |  | EXT | Нарушение формы кольцевого шва |  | (c)
11119.24 | 0 | -0.029 | -11.655 | -11.684 | -693 | -14 | -281 | 0 |  | 999 | Нарушение формы кольцевого шва | GWAN |  | 07:47 | 09:36 | 08:53 | 0 | 825 |  | EXT | Нарушение формы кольцевого шва |  | (c)
11125.047 | 5.807 | 5.788 | -5.848 | -5.867 | -1457 | -1358 | -1291 | 1124 | 5788 | 999 |  | CORR | CIGR | 05:44 | 05:60 | 06:10 | 41 | 333 | 10 | EXT |  | 0.89 | (c)
11149.653 | 7.333 | 7.31 | -4.327 | -4.35 | 643 | 704 | 751 | 643 | 4321 | 1001 |  | CORR | CIGR | 05:32 | 05:41 | 05:49 | 29 | 216 | 11 | EXT |  | 0.89 | (c)
11163.347 | 9.367 | 9.3 | -1.508 | -1.575 | 570 | 848 | 778 | 570 | 1466 | 1002 |  | CORR | GENE | 04:39 | 05:24 | 05:13 | 109 | 415 | 11 | EXT |  | 0.89 | (c)
11164.855 | 0 | -0.056 | -10.815 | -10.871 | 649 | 793 | 933 | 649 |  | 1003 | Нарушение формы кольцевого шва | GWAN |  | 10:33 | 10:56 | 11:19 | 0 | 566 |  | EXT | Нарушение формы кольцевого шва Аномалия находится на отводе. |  | (c)
11166.832 | 1.977 | 1.967 | -8.838 | -8.848 | -2147 | -2130 | -2125 | 2102 | 1967 | 1003 |  | GOUG | CIGR | 03:02 | 03:04 | 03:05 | 19 | 45 | 10 | EXT | Аномалия находится на отводе. Задир. |  | (c)
11180.643 | 4.973 | 4.865 | -6.662 | -6.77 | 1149 | 1283 | 1372 | 1149 | 4865 | 1004 |  | CORR | GENE | 05:13 | 05:35 | 05:49 | 111 | 446 | 12 | EXT |  | 0.89 | (c)
11181.106 | 5.436 | 5.345 | -6.199 | -6.29 | 1177 | 1380 | 1522 | 1177 | 5345 | 1004 |  | CORR | GENE | 05:18 | 05:51 | 06:14 | 93 | 691 | 11 | EXT |  | 0.89 | (c)
11181.712 | 6.042 | 5.986 | -5.593 | -5.649 | 757 | 1411 | 1184 | 757 | 5541 | 1004 |  | CORR | GENE | 04:10 | 05:56 | 05:19 | 108 | 855 | 10 | EXT |  | 0.89 | (c)
11186.315 | 10.645 | 10.621 | -0.99 | -1.014 | 969 | 1068 | 1099 | 969 | 950 | 1004 |  | CORR | GENE | 04:44 | 05:00 | 05:05 | 64 | 261 | 10 | EXT |  | 0.89 | (c)
11193.479 | 6.174 | 6.174 | -5.541 | -5.541 | 198 | 291 | 267 | 198 | 5469 | 1005 |  | GOUG | GENE | 03:34 | 03:49 | 03:45 | 72 | 138 | 7 | EXT | Задир. |  | (c)
11216.458 | 5.778 | 5.751 | -5.912 | -5.939 | -1356 | -1268 | -1233 | 1110 | 5751 | 1007 |  | CORR | CIGR | 05:55 | 06:09 | 06:15 | 40 | 246 | 10 | EXT |  | 0.89 | (c)
11216.891 | 6.211 | 6.1 | -5.479 | -5.59 | -1627 | -1302 | -1233 | 839 | 5463 | 1007 |  | CORR | GENE | 05:11 | 06:04 | 06:15 | 127 | 788 | 23 | EXT |  | 0.91 | (c)
11218.545 | 7.865 | 7.852 | -3.825 | -3.838 | -1548 | -1483 | -1357 | 1165 | 3755 | 1007 |  | CORR | GENE | 05:24 | 05:34 | 05:55 | 83 | 383 | 15 | EXT |  | 0.89 | (c)
11218.971 | 8.291 | 8.267 | -3.399 | -3.423 | -1510 | -1462 | -1418 | 1325 | 3391 | 1007 |  | CORR | CIGR | 05:30 | 05:38 | 05:45 | 32 | 185 | 10 | EXT |  | 0.89 | (c)
11240.117 | 6.077 | 3.816 | -5.593 | -7.854 | 466 | 567 | 694 | 466 | 3816 | 1009 |  | GOUG | GENE | 10:01 | 10:17 | 10:38 | 2435 | 455 | 8 | EXT | Задир. |  | (c)
11265.242 | 7.967 | 7.943 | -3.693 | -3.717 | 591 | 632 | 641 | 591 | 3597 | 1011 |  | DENT | GENE | 02:04 | 02:11 | 02:12 | 120 | 99 | 0.4 | N/A | Глубина вмятины: 5 мм (0,4%). Линейка: 12 см в (794 см; 02:11 ч:мин) |  | (c)
11268.617 | 11.342 | 11.309 | -0.318 | -0.351 | 1968 | 2072 | 2090 | 1968 | 307 | 1011 |  | CORR | CIGR | 05:46 | 06:03 | 06:06 | 44 | 244 | 11 | EXT |  | 0.89 | (c)
11268.935 | 0 | -0.021 | -10.93 | -10.951 | -329 | 921 | 789 | 0 |  | 1012 | Нарушение формы кольцевого шва | GWAN |  | 00:48 | 04:09 | 03:48 | 0 | 2236 |  | EXT | Нарушение формы кольцевого шва |  | (c)
11272.217 | 3.282 | 3.199 | -7.648 | -7.731 | 1350 | 1487 | 1499 | 1350 | 3199 | 1012 |  | CORR | GENE | 05:19 | 05:41 | 05:43 | 221 | 298 | 8 | EXT |  | 0.9 | (c)
11272.302 | 3.367 | 3.347 | -7.563 | -7.583 | 1712 | 1752 | 1755 | 1712 | 3347 | 1012 |  | CORR | GENE | 06:17 | 06:23 | 06:24 | 50 | 86 | 9 | EXT |  | 0.89 | (c)
11273.539 | 4.604 | 4.584 | -6.326 | -6.346 | 1463 | 1646 | 1591 | 1463 | 4584 | 1012 |  | CORR | CIGR | 05:37 | 06:06 | 05:58 | 40 | 256 | 9 | EXT |  | 0.89 | (c)
11295.631 | 4.366 | 4.343 | -7.069 | -7.092 | -1909 | -1628 | -1708 | 1507 | 4343 | 1014 |  | GOUG | GENE | 04:20 | 05:05 | 04:52 | 62 | 402 | 8 | EXT | Задир. |  | (c)
11296.291 | 5.026 | 4.442 | -6.409 | -6.993 | -940 | -796 | -649 | 357 | 4442 | 1014 |  | GOUG | GENE | 06:56 | 07:19 | 07:43 | 639 | 583 | 9 | EXT | Задир. |  | (c)
11300.108 | 8.843 | 8.809 | -2.592 | -2.626 | -1629 | -1539 | -1569 | 1508 | 2571 | 1014 |  | GOUG | GENE | 05:05 | 05:20 | 05:15 | 55 | 121 | 8 | EXT | Задир. |  | (c)
11306.382 | 3.682 | 3.608 | -7.748 | -7.822 | 2009 | 2145 | 2115 | 2009 | 3608 | 1015 |  | GOUG | GENE | 03:47 | 04:09 | 04:04 | 82 | 212 | 9 | EXT | Зона задиров. |  | (c)
11325.22 | 0 | -0.025 | -11.295 | -11.32 | 852 | 956 | 1144 | 794 |  | 1017 | Нарушение формы кольцевого шва | GWAN |  | 02:23 | 02:40 | 03:10 | 0 | 585 |  | EXT | Нарушение формы кольцевого шва |  | (c)
11325.22 | 0 | -0.02 | -11.295 | -11.315 | 1644 | -1900 | -2031 | 0 |  | 1017 | Нарушение формы кольцевого шва | GWAN |  | 04:31 | 06:59 | 06:38 | 0 | 1571 |  | EXT | Нарушение формы кольцевого шва |  | (c)
11325.22 | 0 | -0.025 | -11.295 | -11.32 | -835 | -740 | -738 | 642 |  | 1017 | Нарушение формы кольцевого шва | GWAN |  | 09:51 | 10:06 | 10:07 | 0 | 193 |  | EXT | Нарушение формы кольцевого шва |  | (c)
11327.524 | 2.304 | 2.243 | -8.991 | -9.052 | -821 | -648 | -651 | 481 | 2243 | 1017 |  | GOUG | GENE | 09:53 | 10:21 | 10:21 | 412 | 340 | 7 | EXT | Задир. |  | (c)
11327.756 | 2.536 | 2.378 | -8.759 | -8.917 | -798 | -675 | -697 | 596 | 2378 | 1017 |  | DENT | GENE | 09:57 | 10:17 | 10:13 | 274 | 202 | 0.2 | N/A | Глубина вмятины: 3 мм (0,2%). Линейка: 27 см в (238 см; 10:17 ч:мин) Аномалия находится вблизи дефекта потери металла. |  | (c)
11353.342 | 5.377 | 5.144 | -6.333 | -6.566 | -2120 | -1897 | -1955 | 1790 | 5144 | 1019 |  | DENT | GENE | 05:08 | 05:44 | 05:35 | 390 | 330 | 0.3 | N/A | Глубина вмятины: 4 мм (0,3%). Линейка: 39 см в (514 см; 05:44 ч:мин) |  | (c)
11356.413 | 8.448 | 8.44 | -3.262 | -3.27 | 2110 | 2219 | -2212 | 2073 | 3221 | 1019 |  | CORR | GENE | 04:31 | 04:48 | 04:53 | 49 | 278 | 9 | EXT |  | 0.89 | (c)
11356.549 | 8.584 | 8.535 | -3.126 | -3.175 | -1727 | -1514 | -1466 | 1206 | 3070 | 1019 |  | CORR | GENE | 06:12 | 06:46 | 06:54 | 105 | 521 | 8 | EXT |  | 0.89 | (c)
11359.675 | 0 | -0.055 | -11.64 | -11.695 | -247 | -1982 | 1475 | 0 |  | 1020 | Нарушение формы кольцевого шва | GWAN |  | 11:00 | 06:20 | 15:38 | 0 | 3443 |  | EXT | Нарушение формы кольцевого шва |  | (c)
11371.315 | 0 | -0.046 | -11.085 | -11.131 | -245 | -1919 | 1595 | 0 |  | 1021 | Нарушение формы кольцевого шва | GWAN |  | 10:32 | 06:02 | 15:29 | 0 | 3680 |  | EXT | Нарушение формы кольцевого шва |  | (c)
11393.64 | 0 | -0.033 | -10.8 | -10.833 | 638 | 1916 | 1534 | 0 |  | 1023 | Нарушение формы кольцевого шва | GWAN |  | 01:59 | 05:25 | 04:24 | 0 | 1793 |  | EXT | Нарушение формы кольцевого шва |  | (c)
11393.64 | 0 | 0 | -10.8 | -10.8 | -1852 | -1389 | -1265 | 379 | 0 | 1023 | Смещение кромок | GWAN |  | 07:17 | 08:32 | 08:52 | 0 | 1173 |  | EXT | Смещение кромок Вовнутрь Величина смещения - 2.9 мм. |  | (c)
11399.458 | 5.818 | 5.728 | -4.982 | -5.072 | -1637 | -1570 | -1597 | 593 | 4907 | 1023 |  | DENT | GENE | 07:52 | 08:03 | 07:58 | 165 | 80 | 0.3 | N/A | Глубина вмятины: 4 мм (0,3%). Линейка: 17 см в (573 см; 08:03 ч:мин) |  | (c)
11404.768 | 0.328 | 0.197 | -11.042 | -11.173 | 1525 | 1877 | 1797 | 162 | 197 | 1024 |  | CORR | GENE | 05:22 | 06:19 | 06:06 | 154 | 544 | 11 | EXT |  | 0.9 | (c)
11415.81 | 0 | -0.035 | -11.54 | -11.575 | 1813 | 1928 | 1918 | 208 |  | 1025 | Нарушение формы кольцевого шва | GWAN |  | 04:34 | 04:53 | 04:51 | 0 | 210 |  | EXT | Нарушение формы кольцевого шва |  | (c)
11427.35 | 0 | 0 | -3.11 | -3.11 | 1214 | 1647 | 1451 | 541 | 0 | 1026 | Смещение кромок | GWAN |  | 02:41 | 03:50 | 03:19 | 0 | 476 |  | EXT | Смещение кромок Наружу Величина смещения - 2.9 мм. |  | (c)
11427.35 | 0 | 0 | -3.11 | -3.11 | 2033 | 2076 | -2162 | 0 | 0 | 1026 | Смещение кромок | GWAN |  | 04:53 | 04:60 | 05:36 | 0 | 532 |  | EXT | Смещение кромок Вовнутрь Величина смещения - 3.4 мм. |  | (c)
11427.35 | 0 | -0.035 | -3.11 | -3.145 | -1564 | -1468 | -999 | 435 |  | 1026 | Нарушение формы кольцевого шва | GWAN |  | 07:12 | 07:28 | 08:43 | 0 | 1129 |  | EXT | Нарушение формы кольцевого шва |  | (c)
11433.797 | 3.337 | 3.29 | -7.148 | -7.195 | -563 | -422 | -390 | 218 | 3290 | 1027 |  | CORR | CIGR | 05:16 | 05:39 | 05:44 | 49 | 345 | 13 | EXT |  | 0.89 | (c)
11440.945 | 0 | 0 | -10.93 | -10.93 | -1286 | -1233 | -1147 | 1009 | 0 | 1028 | Смещение кромок | GWAN |  | 05:06 | 05:15 | 05:29 | 0 | 276 |  | EXT | Смещение кромок Наружу Величина смещения - 2.7 мм. |  | (c)
11451.875 | 0 | -0.023 | -11.32 | -11.343 | -588 | -280 | -116 | 0 |  | 1029 | Нарушение формы кольцевого шва | GWAN |  | 07:11 | 08:01 | 08:27 | 0 | 944 |  | EXT | Нарушение формы кольцевого шва |  | (c)
11750.913 | 3.873 | 3.754 | -7.552 | -7.671 | -817 | -657 | -679 | 540 | 3754 | 1054б |  | CORR | GENE | 03:50 | 04:16 | 04:13 | 244 | 278 | 10 | EXT |  | 0.91 | (c)
11754.158 | 7.118 | 7.112 | -4.307 | -4.313 | -1327 | -1043 | -1135 | 942 | 4273 | 1054б |  | CORR | CIGR | 02:28 | 03:14 | 02:59 | 40 | 386 | 10 | EXT |  | 0.89 | (c)
11754.927 | 7.887 | 7.807 | -3.538 | -3.618 | 1233 | 1260 | 1260 | 1233 | 3470 | 1054б |  | DENT | AXGR | 09:21 | 09:25 | 09:26 | 148 | 55 | 0.4 | N/A | Глубина вмятины: 5 мм (0,4%). Линейка: 15 см в (781 см; 09:25 ч:мин) |  | (c)
11757.127 | 10.087 | 10.068 | -1.338 | -1.357 | 1288 | 1544 | 1505 | 1288 | 1310 | 1054б |  | CORR | CIGR | 09:30 | 10:11 | 10:05 | 47 | 434 | 12 | EXT |  | 0.89 | (c)
11765.1 | 6.635 | 6.548 | -4.63 | -4.717 | 1311 | 1536 | 1625 | 1311 | 4604 | 1056 |  | CORR | GENE | 00:37 | 01:14 | 01:28 | 113 | 627 | 10 | EXT |  | 0.89 | (c)
11765.365 | 6.9 | 6.703 | -4.365 | -4.562 | 1691 | 1874 | -2162 | 1555 | 4322 | 1056 |  | CORR | GENE | 01:39 | 02:08 | 03:17 | 240 | 1215 | 11 | EXT |  | 0.91 | (c)
11765.751 | 7.286 | 7.168 | -3.979 | -4.097 | 2010 | 2142 | -2173 | 1895 | 3861 | 1056 |  | CORR | GENE | 02:30 | 02:51 | 03:15 | 236 | 556 | 10 | EXT |  | 0.91 | (c)
11766.319 | 7.854 | 7.809 | -3.411 | -3.456 | 1766 | 2136 | 2083 | 1766 | 3387 | 1056 |  | CORR | GENE | 01:51 | 02:50 | 02:42 | 69 | 633 | 10 | EXT |  | 0.89 | (c)
11766.8 | 8.335 | 7.711 | -2.93 | -3.554 | -1791 | -1697 | -1720 | 1649 | 2155 | 1056 |  | CORR | GENE | 04:17 | 04:32 | 04:28 | 1399 | 142 | 10 | EXT |  | 0.97 | (c)
11768.255 | 9.79 | 9.757 | -1.475 | -1.508 | 2163 | -2049 | -2082 | 1865 | 1432 | 1056 |  | CORR | GENE | 02:55 | 03:35 | 03:30 | 76 | 433 | 11 | EXT |  | 0.89 | (c)
11768.645 | 10.18 | 10.148 | -1.085 | -1.117 | -2157 | -1934 | -1948 | 1740 | 1074 | 1056 |  | CORR | CIGR | 03:18 | 03:53 | 03:51 | 43 | 417 | 10 | EXT |  | 0.89 | (c)
11769.87 | 0.14 | 0.097 | -11.32 | -11.363 | 271 | 355 | 388 | 271 | 97 | 1057 |  | CORR | GENE | 03:55 | 04:09 | 04:14 | 76 | 234 | 10 | EXT |  | 0.89 | (c)
11769.935 | 0.205 | 0.17 | -11.255 | -11.29 | 1725 | 2002 | 1941 | 1725 | 170 | 1057 |  | CORR | GENE | 07:50 | 08:35 | 08:25 | 64 | 432 | 10 | EXT |  | 0.89 | (c)
11773.543 | 3.813 | 3.083 | -7.647 | -8.377 | 324 | 393 | 375 | 324 | 3083 | 1057 |  | CORR | GENE | 04:04 | 04:15 | 04:12 | 874 | 102 | 10 | EXT |  | 0.96 | (c)
11776.506 | 6.776 | 6.72 | -4.684 | -4.74 | -2069 | -1977 | -1974 | 1879 | 4635 | 1057 |  | CORR | GENE | 09:38 | 09:53 | 09:53 | 105 | 190 | 14 | EXT |  | 0.9 | (c)
11779.107 | 9.377 | 9.353 | -2.083 | -2.107 | -764 | -639 | -644 | 524 | 2064 | 1057 |  | CORR | CIGR | 01:08 | 01:29 | 01:28 | 43 | 240 | 10 | EXT |  | 0.89 | (c)
11781.136 | 11.406 | 11.365 | -0.054 | -0.095 | -663 | -568 | -541 | 420 | 34 | 1057 |  | CORR | GENE | 01:25 | 01:40 | 01:44 | 61 | 243 | 10 | EXT |  | 0.89 | (c)
11781.389 | 0.199 | 0.159 | -11.466 | -11.506 | 1866 | 1962 | 2003 | 1866 | 159 | 1058 |  | CORR | GENE | 03:43 | 03:59 | 04:05 | 59 | 275 | 11 | EXT |  | 0.89 | (c)
11781.972 | 0.782 | 0.768 | -10.883 | -10.897 | -1760 | -1485 | -1541 | 1322 | 768 | 1058 |  | CORR | CIGR | 05:58 | 06:42 | 06:33 | 55 | 438 | 11 | EXT |  | 0.89 | (c)
11781.982 | 0.792 | 0.744 | -10.873 | -10.921 | 2095 | 2216 | -2200 | 2033 | 744 | 1058 |  | CORR | GENE | 04:20 | 04:40 | 04:47 | 66 | 334 | 10 | EXT |  | 0.89 | (c)
11782.137 | 0.947 | 0.913 | -10.718 | -10.752 | 1637 | 1795 | 1788 | 1637 | 913 | 1058 |  | CORR | GENE | 03:06 | 03:32 | 03:31 | 60 | 302 | 10 | EXT |  | 0.89 | (c)
11782.341 | 1.151 | 1.131 | -10.514 | -10.534 | -1181 | -1072 | -1094 | 1007 | 1131 | 1058 |  | CORR | CIGR | 07:31 | 07:49 | 07:46 | 42 | 174 | 9 | EXT |  | 0.89 | (c)
11782.395 | 1.205 | 1.179 | -10.46 | -10.486 | -1819 | -1667 | -1620 | 1422 | 1179 | 1058 |  | CORR | CIGR | 05:49 | 06:13 | 06:21 | 47 | 397 | 12 | EXT |  | 0.89 | (c)
11782.427 | 1.237 | 1.155 | -10.428 | -10.51 | 882 | 1246 | 1152 | 882 | 1155 | 1058 |  | CORR | GENE | 01:04 | 02:03 | 01:48 | 114 | 541 | 13 | EXT |  | 0.9 | (c)
11782.486 | 1.296 | 1.255 | -10.369 | -10.41 | -1159 | -672 | -817 | 475 | 1255 | 1058 |  | CORR | GENE | 07:35 | 08:54 | 08:30 | 117 | 684 | 13 | EXT |  | 0.9 | (c)
11782.544 | 1.354 | 1.325 | -10.311 | -10.34 | 1615 | 1803 | 1792 | 1615 | 1325 | 1058 |  | CORR | CIGR | 03:03 | 03:33 | 03:31 | 55 | 354 | 13 | EXT |  | 0.89 | (c)
11782.781 | 1.591 | 1.525 | -10.074 | -10.14 | 516 | 702 | 717 | 516 | 1525 | 1058 |  | CORR | GENE | 00:05 | 00:35 | 00:38 | 130 | 403 | 15 | EXT |  | 0.9 | (c)
11782.908 | 1.718 | 1.666 | -9.947 | -9.999 | 1382 | 1535 | 1698 | 1382 | 1666 | 1058 |  | CORR | GENE | 02:25 | 02:50 | 03:16 | 74 | 633 | 10 | EXT |  | 0.89 | (c)
11782.916 | 1.726 | 1.699 | -9.939 | -9.966 | -1209 | -1067 | -1042 | 876 | 1699 | 1058 |  | CORR | CIGR | 07:27 | 07:50 | 07:54 | 53 | 333 | 10 | EXT |  | 0.89 | (c)
11784.75 | 3.56 | 3.541 | -8.105 | -8.124 | -1109 | -1078 | -1034 | 960 | 3541 | 1058 |  | CORR | CIGR | 07:43 | 07:48 | 07:55 | 36 | 149 | 11 | EXT |  | 0.89 | (c)
11786.433 | 5.243 | 5.135 | -6.422 | -6.53 | -771 | -698 | -645 | 519 | 5135 | 1058 |  | GOUG | GENE | 08:38 | 08:50 | 08:58 | 466 | 252 | 8 | EXT | Задир. |  | (c)
11792.855 | 0 | -0.019 | -11.42 | -11.439 | 2091 | -1697 | -1930 | 1489 |  | 1059 | Нарушение формы кольцевого шва | GWAN |  | 01:24 | 03:12 | 02:35 | 0 | 881 |  | EXT | Нарушение формы кольцевого шва |  | (c)
11792.855 | 0 | 0 | -11.42 | -11.42 | 89 | 181 | 342 | 89 | 0 | 1059 | Смещение кромок | GWAN |  | 08:01 | 08:15 | 08:41 | 0 | 505 |  | EXT | Смещение кромок Наружу Величина смещения - 2.7 мм. |  | (c)
11803.254 | 10.399 | 10.328 | -1.021 | -1.092 | -2108 | -1977 | -1850 | 1592 | 1011 | 1059 |  | CORR | GENE | 02:06 | 02:27 | 02:48 | 81 | 516 | 13 | EXT |  | 0.89 | (c)
11804.275 | 0 | -0.031 | -11.74 | -11.771 | -813 | -205 | -415 | 17 |  | 1060 | Нарушение формы кольцевого шва | GWAN |  | 07:25 | 09:03 | 08:29 | 0 | 796 |  | EXT | Нарушение формы кольцевого шва |  | (c)
11814.425 | 10.15 | 9.875 | -1.59 | -1.865 | 2036 | 2201 | 2171 | 2036 | 1535 | 1060 |  | CORR | GENE | 03:05 | 03:31 | 03:26 | 330 | 269 | 10 | EXT |  | 0.92 | (c)
11814.983 | 10.708 | 10.678 | -1.032 | -1.062 | 9 | 111 | 247 | 9 | 991 | 1060 |  | CORR | GENE | 09:38 | 09:54 | 10:16 | 71 | 475 | 10 | EXT |  | 0.89 | (c)
11816.262 | 0.247 | 0.218 | -11.088 | -11.117 | 819 | 910 | 933 | 819 | 218 | 1061 |  | CORR | CIGR | 09:09 | 09:23 | 09:27 | 41 | 227 | 11 | EXT |  | 0.89 | (c)
11816.837 | 0.822 | 0.805 | -10.513 | -10.53 | 962 | 1093 | 1168 | 962 | 805 | 1061 |  | CORR | GENE | 09:32 | 09:53 | 10:05 | 63 | 411 | 13 | EXT |  | 0.89 | (c)
11818.405 | 2.39 | 2.351 | -8.945 | -8.984 | -1445 | -1315 | -1267 | 1090 | 2351 | 1061 |  | CORR | CIGR | 03:03 | 03:24 | 03:32 | 46 | 355 | 12 | EXT |  | 0.89 | (c)
11819.88 | 3.865 | 3.671 | -7.47 | -7.664 | -41 | -27 | -22 | 3 | 3671 | 1061 |  | LWAN | AXGR | 06:50 | 06:52 | 06:53 | 516 | 39 |  | EXT | Эквивалент потери металла 13%. |  | (c)
11832.565 | 5.215 | 5.185 | -6.35 | -6.38 | 1536 | 1632 | 1634 | 1536 | 5185 | 1062 |  | CORR | CIGR | 02:31 | 02:46 | 02:47 | 49 | 196 | 10 | EXT |  | 0.89 | (c)
11834.945 | 7.595 | 7.551 | -3.97 | -4.014 | 1434 | 1547 | 1523 | 1434 | 3934 | 1062 |  | CORR | GENE | 02:14 | 02:33 | 02:29 | 80 | 178 | 11 | EXT |  | 0.89 | (c)
11846.841 | 7.926 | 7.882 | -3.189 | -3.233 | 340 | 574 | 509 | 340 | 3145 | 1063а |  | CORR | GENE | 09:45 | 10:23 | 10:12 | 88 | 337 | 13 | EXT |  | 0.89 | (c)
11848.173 | 9.258 | 9.212 | -1.857 | -1.903 | 370 | 581 | 542 | 370 | 1812 | 1063а |  | CORR | GENE | 09:50 | 10:24 | 10:17 | 91 | 344 | 13 | EXT |  | 0.89 | (c)
11849.103 | 10.188 | 10.146 | -0.927 | -0.969 | 61 | 233 | 213 | 61 | 875 | 1063а |  | CORR | GENE | 08:60 | 09:27 | 09:24 | 94 | 304 | 12 | EXT |  | 0.89 | (c)
11849.517 | 10.602 | 10.537 | -0.513 | -0.578 | -41 | 548 | 341 | 0 | 429 | 1063а |  | CORR | GENE | 08:43 | 10:18 | 09:45 | 149 | 765 | 10 | EXT |  | 0.9 | (c)
11905.275 | 9.87 | 9.844 | -1.835 | -1.861 | 626 | 711 | 759 | 626 | 1826 | 1068 |  | CORR | CIGR | 06:20 | 06:34 | 06:42 | 35 | 266 | 10 | EXT |  | 0.89 | (c)
11927.909 | 9.444 | 9.42 | -2.206 | -2.23 | 2082 | 2111 | 2136 | 2082 | 2193 | 1070 |  | GOUG | CIGR | 08:55 | 08:60 | 09:04 | 37 | 108 | 10 | EXT | Задир. |  | (c)
11928.663 | 10.198 | 10.12 | -1.452 | -1.53 | 1774 | 1810 | 1811 | 1774 | 1419 | 1070 |  | DENT | GENE | 08:06 | 08:11 | 08:11 | 111 | 73 | 0.2 | N/A | Глубина вмятины: 3 мм (0,2%). Линейка: 11 см в (1012 см; 08:11 ч:мин) |  | (c)
11941.515 | 0 | -0.037 | -11.64 | -11.677 | 2052 | 2114 | 2141 | 2052 |  | 1072 | Нарушение формы кольцевого шва | GWAN |  | 09:39 | 09:49 | 09:53 | 0 | 179 |  | EXT | Нарушение формы кольцевого шва |  | (c)
11942.075 | 0.56 | 0.528 | -11.08 | -11.112 | -285 | -182 | -181 | 76 | 528 | 1072 |  | CORR | CIGR | 03:21 | 03:38 | 03:38 | 43 | 209 | 10 | EXT |  | 0.89 | (c)
11967.64 | 0 | -0.031 | -11.275 | -11.306 | 1693 | -997 | -1562 | 357 |  | 1075 | Нарушение формы кольцевого шва | GWAN |  | 08:06 | 00:51 | 11:20 | 0 | 2411 |  | EXT | Нарушение формы кольцевого шва Аномалия находится на отводе. |  | (c)
12000.549 | 10.314 | 10.293 | -1.236 | -1.257 | -1429 | -1420 | -1373 | 1317 | 1227 | 1077 |  | CORR | CIGR | 03:17 | 03:18 | 03:26 | 30 | 112 | 11 | EXT |  | 0.89 | (c)
12013.432 | 0.302 | 0.205 | -11.163 | -11.26 | 2213 | 2224 | 2225 | 0 | 205 | 1079 |  | LWAN | AXGR | 06:00 | 06:02 | 06:02 | 278 | 24 |  | INT | Эквивалент потери металла 10%. |  | (c)
12024.595 | 0 | -0.023 | -11.08 | -11.103 | 1883 | 1990 | 2094 | 0 |  | 1080 | Нарушение формы кольцевого шва | GWAN |  | 05:30 | 05:47 | 06:04 | 0 | 422 |  | EXT | Нарушение формы кольцевого шва |  | (c)
12024.595 | 0 | -0.036 | -11.08 | -11.116 | -955 | -303 | -428 | 99 |  | 1080 | Нарушение формы кольцевого шва | GWAN |  | 09:52 | 11:37 | 11:17 | 0 | 1054 |  | EXT | Нарушение формы кольцевого шва |  | (c)
12064.058 | 5.008 | 4.951 | -6.617 | -6.674 | -1074 | -1016 | -1010 | 945 | 4951 | 1083 |  | DENT | GENE | 01:45 | 01:54 | 01:55 | 169 | 129 | 0.3 | N/A | Глубина вмятины: 4 мм (0,3%). Линейка: 17 см в (495 см; 01:54 ч:мин) |  | (c)
12110.844 | 5.839 | 5.834 | -5.856 | -5.861 | 835 | 903 | 897 | 835 | 5823 | 1087 |  | CORR | CIGR | 11:17 | 11:28 | 11:27 | 38 | 124 | 11 | EXT |  | 0.89 | (c)
12127.73 | 0 | -0.042 | -11.585 | -11.627 | -1751 | 869 | -416 | 0 |  | 1089 | Нарушение формы кольцевого шва | GWAN |  | 06:57 | 01:60 | 10:32 | 0 | 2671 |  | EXT | Нарушение формы кольцевого шва |  | (c)
12151.04 | 0 | -0.03 | -11.715 | -11.745 | -659 | -577 | -98 | 0 |  | 1091 | Нарушение формы кольцевого шва | GWAN |  | 02:03 | 02:16 | 03:34 | 0 | 1121 |  | EXT | Нарушение формы кольцевого шва |  | (c)
12151.04 | 0 | -0.04 | -11.715 | -11.755 | 1431 | -1787 | -2094 | 1157 |  | 1091 | Нарушение формы кольцевого шва | GWAN |  | 07:40 | 11:01 | 10:12 | 0 | 1873 |  | EXT | Нарушение формы кольцевого шва |  | (c)
12162.755 | 0 | -0.044 | -10.725 | -10.769 | 1060 | -2181 | -1570 | 261 |  | 1092 | Нарушение формы кольцевого шва | GWAN |  | 07:34 | 10:50 | 12:29 | 0 | 3661 |  | EXT | Нарушение формы кольцевого шва |  | (c)
12195.77 | 0 | -0.028 | -11.265 | -11.293 | 24 | 264 | 917 | 24 |  | 1095 | Нарушение формы кольцевого шва | GWAN |  | 11:58 | 00:37 | 14:22 | 0 | 1786 |  | EXT | Нарушение формы кольцевого шва |  | (c)
12195.77 | 0 | -0.032 | -11.265 | -11.297 | -1743 | -660 | -1056 | 368 |  | 1095 | Нарушение формы кольцевого шва | GWAN |  | 07:13 | 10:08 | 09:04 | 0 | 1375 |  | EXT | Нарушение формы кольцевого шва |  | (c)
12207.035 | 0 | -0.024 | -11.46 | -11.484 | -1799 | -897 | -616 | 432 |  | 1096 | Нарушение формы кольцевого шва | GWAN |  | 09:56 | 00:21 | 13:06 | 0 | 2366 |  | EXT | Нарушение формы кольцевого шва |  | (c)
12229.585 | 0 | -0.033 | -11.305 | -11.338 | 2132 | -857 | -483 | 0 |  | 1098 | Нарушение формы кольцевого шва | GWAN |  | 07:45 | 11:43 | 12:43 | 0 | 3693 |  | EXT | Нарушение формы кольцевого шва |  | (c)
12240.89 | 0 | -0.022 | -11.13 | -11.152 | 1322 | -1877 | 2079 | 0 |  | 1099 | Нарушение формы кольцевого шва | GWAN |  | 01:01 | 04:25 | 03:03 | 0 | 1514 |  | EXT | Нарушение формы кольцевого шва |  | (c)
12240.89 | 0 | -0.04 | -11.13 | -11.17 | -148 | 101 | 192 | 0 |  | 1099 | Вышлифовка на шве | GWAN | GENE | 09:04 | 09:44 | 09:59 | 87 | 680 | 16 | EXT | Вышлифовка на шве | 0.89 | (c)
12263.38 | 0 | -0.023 | -11.53 | -11.553 | 1422 | -391 | -1302 | 0 |  | 1101 | Нарушение формы кольцевого шва | GWAN |  | 03:54 | 11:02 | 08:35 | 0 | 3473 |  | EXT | Нарушение формы кольцевого шва |  | (c)
12274.91 | 0 | -0.055 | -11.45 | -11.505 | -378 | -251 | -198 | 19 |  | 1102 | Вышлифовка на шве | GWAN | GENE | 10:22 | 10:43 | 10:51 | 91 | 359 | 15 | EXT | Вышлифовка на шве | 0.89 | (c)
12297.55 | 0 | -0.03 | -11.28 | -11.31 | 800 | -1086 | -1780 | 0 |  | 1104 | Нарушение формы кольцевого шва | GWAN |  | 03:23 | 10:19 | 08:27 | 0 | 3762 |  | EXT | Нарушение формы кольцевого шва |  | (c)
12332.18 | 0 | -0.031 | -11.675 | -11.706 | -84 | 870 | 1589 | 0 |  | 1107 | Нарушение формы кольцевого шва | GWAN |  | 11:26 | 02:00 | 15:56 | 0 | 3347 |  | EXT | Нарушение формы кольцевого шва |  | (c)
12354.47 | 0 | -0.049 | -11.36 | -11.409 | -549 | 2109 | 1246 | 0 |  | 1109 | Нарушение формы кольцевого шва | GWAN |  | 02:19 | 09:28 | 07:09 | 0 | 3591 |  | EXT | Нарушение формы кольцевого шва |  | (c)
12388.83 | 0 | -0.036 | -11.22 | -11.256 | -1679 | 444 | -19 | 0 |  | 1112 | Нарушение формы кольцевого шва | GWAN |  | 06:07 | 11:49 | 10:34 | 0 | 3320 |  | EXT | Нарушение формы кольцевого шва |  | (c)
12395.732 | 6.902 | 6.849 | -4.318 | -4.371 | -2145 | -2104 | -2104 | 85 | 4239 | 1112 |  | DENT | GENE | 04:51 | 04:58 | 04:58 | 132 | 82 | 0.3 | N/A | Глубина вмятины: 4 мм (0,3%). Линейка: 13 см в (685 см; 04:58 ч:мин) Аномалия находится вблизи продольного шва. |  | (c)
12400.05 | 0 | -0.042 | -11.245 | -11.287 | 708 | -1136 | -1989 | 0 |  | 1113 | Нарушение формы кольцевого шва | GWAN |  | 00:05 | 07:08 | 04:50 | 0 | 3529 |  | EXT | Нарушение формы кольцевого шва |  | (c)
12419.956 | 8.661 | 8.641 | -2.869 | -2.889 | 1454 | 1483 | 1487 | 711 | 2847 | 1114 |  | CORR | PITT | 06:33 | 06:38 | 06:38 | 42 | 66 | 10 | EXT |  | 0.89 | (c)
12422.825 | 0 | -0.039 | -11.195 | -11.234 | -2174 | -865 | -893 | 57 |  | 1115 | Нарушение формы кольцевого шва | GWAN |  | 06:34 | 10:05 | 10:01 | 0 | 2562 |  | EXT | Нарушение формы кольцевого шва |  | (c)
12434.02 | 0 | -0.034 | -10.875 | -10.909 | -1411 | 0 | 248 | 324 |  | 1116 | Нарушение формы кольцевого шва | GWAN |  | 10:15 | 02:03 | 14:43 | 0 | 3317 |  | EXT | Нарушение формы кольцевого шва |  | (c)
12456.375 | 0 | -0.029 | -11.245 | -11.274 | 518 | 725 | 916 | 518 |  | 1118 | Нарушение формы кольцевого шва | GWAN |  | 01:06 | 01:40 | 02:10 | 0 | 795 |  | EXT | Нарушение формы кольцевого шва |  | (c)
12456.375 | 0 | -0.019 | -11.245 | -11.264 | 1602 | 2041 | 2049 | 0 |  | 1118 | Нарушение формы кольцевого шва | GWAN |  | 04:01 | 05:12 | 05:13 | 0 | 894 |  | EXT | Нарушение формы кольцевого шва |  | (c)
12467.62 | 0 | 0 | -11.42 | -11.42 | 1576 | 1843 | 1773 | 261 | 0 | 1119 | Смещение кромок | GWAN |  | 06:03 | 06:46 | 06:34 | 0 | 394 |  | EXT | Смещение кромок Наружу Величина смещения - 2.8 мм. |  | (c)
12474.023 | 6.403 | 6.392 | -5.017 | -5.028 | 1799 | 2065 | 1956 | 118 | 4982 | 1119 |  | CORR | CIGR | 06:39 | 07:22 | 07:04 | 46 | 314 | 9 | EXT |  | 0.89 | (c)
12474.439 | 6.819 | 6.776 | -4.601 | -4.644 | 1602 | 1917 | 1905 | 22 | 4582 | 1119 |  | CORR | GENE | 06:07 | 06:58 | 06:56 | 62 | 606 | 10 | EXT |  | 0.89 | (c)
12474.835 | 7.215 | 7.184 | -4.205 | -4.236 | 1665 | 1970 | 1928 | 40 | 4193 | 1119 |  | CORR | CIGR | 06:17 | 07:06 | 06:59 | 43 | 525 | 10 | EXT |  | 0.89 | (c)
12474.856 | 7.236 | 7.197 | -4.184 | -4.223 | 702 | 814 | 866 | 702 | 4184 | 1119 |  | CORR | CIGR | 03:42 | 03:60 | 04:08 | 39 | 328 | 10 | EXT |  | 0.89 | (c)
12475.636 | 8.016 | 7.988 | -3.404 | -3.432 | 1750 | 1901 | 1904 | 172 | 3399 | 1119 |  | CORR | CIGR | 06:31 | 06:55 | 06:56 | 33 | 308 | 10 | EXT |  | 0.89 | (c)
12476.034 | 8.414 | 8.372 | -3.006 | -3.048 | 1750 | 1976 | 1996 | 0 | 2997 | 1119 |  | CORR | GENE | 06:31 | 07:07 | 07:10 | 51 | 492 | 10 | EXT |  | 0.89 | (c)
12476.823 | 9.203 | 9.166 | -2.217 | -2.254 | 1726 | 2087 | 1974 | 9 | 2201 | 1119 |  | CORR | GENE | 06:27 | 07:25 | 07:07 | 53 | 495 | 10 | EXT |  | 0.89 | (c)
12477.196 | 9.576 | 9.554 | -1.844 | -1.866 | -2182 | -2057 | -2112 | 49 | 1844 | 1119 |  | CORR | CIGR | 07:56 | 08:16 | 08:07 | 22 | 140 | 10 | EXT |  | 0.89 | (c)
12477.224 | 9.604 | 9.573 | -1.816 | -1.847 | 1808 | 2138 | 2017 | 4 | 1800 | 1119 |  | CORR | CIGR | 06:40 | 07:33 | 07:14 | 47 | 418 | 14 | EXT |  | 0.89 | (c)
12477.658 | 10.038 | 9.982 | -1.382 | -1.438 | 1124 | 1777 | 1657 | 41 | 1345 | 1119 |  | CORR | GENE | 04:50 | 06:35 | 06:16 | 93 | 1065 | 11 | EXT |  | 0.89 | (c)
12478.142 | 10.522 | 10.423 | -0.898 | -0.997 | 899 | 1109 | 1445 | 240 | 804 | 1119 |  | CORR | GENE | 04:13 | 04:47 | 05:41 | 193 | 1091 | 11 | EXT |  | 0.91 | (c)
12478.504 | 10.884 | 10.791 | -0.536 | -0.629 | 860 | 1211 | 1428 | 235 | 504 | 1119 |  | CORR | GENE | 04:07 | 05:04 | 05:39 | 125 | 1135 | 10 | EXT |  | 0.89 | (c)
12479.04 | 0 | -0.039 | -11.345 | -11.384 | 1798 | 1937 | 2013 | 1798 |  | 1120 | Нарушение формы кольцевого шва | GWAN |  | 00:12 | 00:35 | 00:47 | 0 | 429 |  | EXT | Нарушение формы кольцевого шва |  | (c)
12492.477 | 2.092 | 2.052 | -9.378 | -9.418 | -997 | -794 | -760 | 522 | 2052 | 1121 |  | CORR | GENE | 06:43 | 07:16 | 07:21 | 79 | 476 | 10 | EXT |  | 0.89 | (c)
12513.27 | 0 | -0.046 | -11.385 | -11.431 | 2088 | -332 | -961 | 452 |  | 1123 | Нарушение формы кольцевого шва | GWAN |  | 08:23 | 01:52 | 12:11 | 0 | 2825 |  | EXT | Нарушение формы кольцевого шва |  | (c)
12524.655 | 0 | -0.05 | -11.205 | -11.255 | -2079 | -260 | -671 | 738 |  | 1124 | Нарушение формы кольцевого шва | GWAN |  | 08:04 | 00:58 | 11:51 | 0 | 2817 |  | EXT | Нарушение формы кольцевого шва |  | (c)
12527.387 | 2.732 | 2.533 | -8.473 | -8.672 | 1235 | 2124 | 1771 | 1235 | 2533 | 1124 |  | GOUG | GENE | 04:59 | 07:22 | 06:25 | 220 | 1072 | 8 | EXT | Задир. |  | (c)
12530.458 | 5.803 | 5.769 | -5.402 | -5.436 | -265 | -239 | -228 | 191 | 5364 | 1124 |  | ARTD | GENE | 00:57 | 01:01 | 01:03 | 72 | 73 |  | EXT | Наплавка. |  | (c)
12530.698 | 6.043 | 6.018 | -5.162 | -5.187 | -155 | -123 | -114 | 74 | 5132 | 1124 |  | ARTD | PITT | 01:15 | 01:20 | 01:21 | 55 | 81 |  | EXT | Наплавка. |  | (c)
12543.276 | 7.416 | 7.37 | -4.099 | -4.145 | 755 | 835 | 934 | 755 | 4039 | 1125 |  | CORR | GENE | 07:52 | 08:05 | 08:21 | 106 | 358 | 10 | EXT |  | 0.89 | (c)
12558.455 | 0 | -0.039 | -11.06 | -11.099 | 2033 | 72 | -991 | 0 |  | 1127 | Нарушение формы кольцевого шва | GWAN |  | 07:57 | 02:41 | 11:49 | 0 | 2874 |  | EXT | Нарушение формы кольцевого шва |  | (c)
12569.515 | 0 | -0.035 | -11.345 | -11.38 | 466 | 1109 | 810 | 466 |  | 1128 | Нарушение формы кольцевого шва | GWAN |  | 00:44 | 02:28 | 01:39 | 0 | 689 |  | EXT | Нарушение формы кольцевого шва |  | (c)
12569.515 | 0 | 0 | -11.345 | -11.345 | 1252 | 1598 | 1736 | 11 | 0 | 1128 | Смещение кромок | GWAN |  | 02:51 | 03:46 | 04:09 | 0 | 968 |  | EXT | Смещение кромок Вовнутрь Величина смещения - 2.8 мм. |  | (c)
12569.515 | 0 | -0.018 | -11.345 | -11.363 | -1825 | -1741 | -1446 | 405 |  | 1128 | Нарушение формы кольцевого шва | GWAN |  | 06:34 | 06:48 | 07:35 | 0 | 759 |  | EXT | Нарушение формы кольцевого шва |  | (c)
12569.515 | 0 | -0.02 | -11.345 | -11.365 | -693 | -503 | -454 | 215 |  | 1128 | Нарушение формы кольцевого шва | GWAN |  | 09:37 | 10:07 | 10:15 | 0 | 478 |  | EXT | Нарушение формы кольцевого шва |  | (c)
12580.86 | 0 | -0.058 | -11.71 | -11.768 | -243 | -40 | -37 | 0 |  | 1129 | Вышлифовка на шве | GWAN | GENE | 00:47 | 01:20 | 01:20 | 88 | 412 | 12 | EXT | Вышлифовка на шве | 0.89 | (c)
12580.86 | 0 | -0.021 | -11.71 | -11.731 | -1525 | -1417 | -1196 | 867 |  | 1129 | Нарушение формы кольцевого шва | GWAN |  | 09:20 | 09:37 | 10:13 | 0 | 658 |  | EXT | Нарушение формы кольцевого шва |  | (c)
12673.376 | 0.681 | 0.668 | -10.449 | -10.462 | -203 | -143 | -128 | 52 | 668 | 1137 |  | CORR | CIGR | 09:58 | 10:08 | 10:10 | 36 | 151 | 13 | EXT |  | 0.89 | (c)
12683.825 | 0 | -0.026 | -11.455 | -11.481 | -343 | -46 | 194 | 0 |  | 1138 | Нарушение формы кольцевого шва | GWAN |  | 00:48 | 01:36 | 02:14 | 0 | 1075 |  | EXT | Нарушение формы кольцевого шва |  | (c)
12695.28 | 0 | 0 | -11.425 | -11.425 | -1913 | -1847 | -1818 | 317 | 0 | 1139 | Смещение кромок | GWAN |  | 07:32 | 07:43 | 07:47 | 0 | 190 |  | EXT | Смещение кромок Наружу Величина смещения - 3.5 мм. |  | (c)
12695.28 | 0 | -0.043 | -11.425 | -11.468 | -1353 | -936 | -1105 | 856 |  | 1139 | Нарушение формы кольцевого шва | GWAN |  | 09:02 | 10:10 | 09:42 | 0 | 497 |  | EXT | Нарушение формы кольцевого шва |  | (c)
12695.28 | 0 | -0.047 | -11.425 | -11.472 | -509 | -297 | -173 | 162 |  | 1139 | Нарушение формы кольцевого шва | GWAN |  | 11:19 | 11:53 | 12:13 | 0 | 670 |  | EXT | Нарушение формы кольцевого шва |  | (c)
12740.805 | 0 | -0.017 | -10.875 | -10.892 | -471 | 92 | 1535 | 0 |  | 1143 | Нарушение формы кольцевого шва | GWAN |  | 08:22 | 09:53 | 13:46 | 0 | 4011 |  | EXT | Нарушение формы кольцевого шва |  | (c)
12751.68 | 0 | -0.028 | -11.2 | -11.228 | -667 | -419 | -474 | 282 |  | 1144 | Нарушение формы кольцевого шва | GWAN |  | 06:11 | 06:51 | 06:42 | 0 | 385 |  | EXT | Нарушение формы кольцевого шва |  | (c)
12774.16 | 0 | -0.017 | -11.655 | -11.672 | -1129 | -1048 | -1031 | 934 |  | 1146 | Нарушение формы кольцевого шва | GWAN |  | 06:36 | 06:49 | 06:52 | 0 | 195 |  | EXT | Нарушение формы кольцевого шва Аномалия находится на отводе. |  | (c)
12774.16 | 0 | -0.033 | -11.655 | -11.688 | 379 | 557 | 732 | 379 |  | 1146 | Нарушение формы кольцевого шва | GWAN |  | 10:40 | 11:08 | 11:37 | 0 | 706 |  | EXT | Нарушение формы кольцевого шва Аномалия находится на отводе. |  | (c)
12785.815 | 0 | -0.035 | -11.39 | -11.425 | -1416 | 1713 | 573 | 0 |  | 1147 | Нарушение формы кольцевого шва | GWAN |  | 05:44 | 02:09 | 11:05 | 0 | 3979 |  | EXT | Нарушение формы кольцевого шва |  | (c)
12797.205 | 0 | 0 | -11.64 | -11.64 | -2098 | -1531 | -1676 | 1255 | 0 | 1148 | Смещение кромок | GWAN |  | 06:27 | 07:58 | 07:35 | 0 | 842 |  | EXT | Смещение кромок Наружу Величина смещения - 2.9 мм. |  | (c)
12797.205 | 0 | -0.044 | -11.64 | -11.684 | -1092 | -894 | -245 | 602 |  | 1148 | Нарушение формы кольцевого шва | GWAN |  | 09:09 | 09:41 | 11:26 | 0 | 1693 |  | EXT | Нарушение формы кольцевого шва |  | (c)
12802.109 | 4.904 | 4.823 | -6.736 | -6.817 | -1286 | -1183 | -1229 | 1171 | 4823 | 1148 |  | DENT | GENE | 08:38 | 08:55 | 08:47 | 292 | 115 | 0.3 | N/A | Глубина вмятины: 4 мм (0,3%). Линейка: 29 см в (482 см; 08:55 ч:мин) |  | (c)
12804.538 | 7.333 | 7.165 | -4.307 | -4.475 | -1089 | -1014 | -1027 | 966 | 4202 | 1148 |  | DENT | GENE | 09:10 | 09:22 | 09:20 | 273 | 123 | 0.6 | N/A | Глубина вмятины: 8 мм (0,6%). Линейка: 27 см в (717 см; 09:22 ч:мин) |  | (c)
12808.845 | 0 | -0.03 | -11.5 | -11.53 | 1856 | -2174 | 2126 | 1856 |  | 1149 | Нарушение формы кольцевого шва | GWAN |  | 04:41 | 05:50 | 05:25 | 0 | 541 |  | EXT | Нарушение формы кольцевого шва |  | (c)
12808.845 | 0 | 0 | -11.5 | -11.5 | -1938 | -1867 | -1814 | 1690 | 0 | 1149 | Смещение кромок | GWAN |  | 06:29 | 06:40 | 06:49 | 0 | 248 |  | EXT | Смещение кромок Наружу Величина смещения - 2.3 мм. |  | (c)
12808.845 | 0 | -0.046 | -11.5 | -11.546 | -641 | -260 | 179 | 0 |  | 1149 | Нарушение формы кольцевого шва | GWAN |  | 09:58 | 10:59 | 12:10 | 0 | 1641 |  | EXT | Нарушение формы кольцевого шва |  | (c)
12832.045 | 0 | -0.037 | -10.58 | -10.617 | -1049 | -1988 | 880 | 1049 |  | 1151 | Нарушение формы кольцевого шва | GWAN |  | 09:21 | 06:49 | 14:32 | 0 | 3858 |  | EXT | Нарушение формы кольцевого шва |  | (c)
12865.075 | 0 | -0.04 | -11.68 | -11.72 | -116 | 39 | 57 | 0 |  | 1154 | Нарушение формы кольцевого шва | GWAN |  | 00:56 | 01:21 | 01:24 | 0 | 347 |  | EXT | Нарушение формы кольцевого шва |  | (c)
12865.075 | 0 | 0 | -11.68 | -11.68 | 537 | 643 | 700 | 537 | 0 | 1154 | Смещение кромок | GWAN |  | 02:41 | 02:58 | 03:07 | 0 | 325 |  | EXT | Смещение кромок Наружу Величина смещения - 4.6 мм. |  | (c)
12865.075 | 0 | -0.036 | -11.68 | -11.716 | -1611 | -1199 | -1332 | 1052 |  | 1154 | Нарушение формы кольцевого шва | GWAN |  | 08:54 | 10:01 | 09:40 | 0 | 559 |  | EXT | Нарушение формы кольцевого шва |  | (c)
12866.514 | 1.439 | 1.326 | -10.241 | -10.354 | 1628 | 1689 | 1683 | 1628 | 1326 | 1154 |  | DENT | GENE | 05:37 | 05:47 | 05:46 | 215 | 110 | 0.2 | N/A | Глубина вмятины: 3 мм (0,2%). Линейка: 22 см в (133 см; 05:47 ч:мин) |  | (c)
12872.988 | 7.913 | 7.301 | -3.767 | -4.379 | 1121 | 1142 | 1222 | 1121 | 2917 | 1154 |  | GOUG | GENE | 04:15 | 04:19 | 04:32 | 1462 | 202 | 5 | EXT | Задир. |  | (c)
12876.755 | 0 | 0 | -11.575 | -11.575 | -1204 | -1119 | -1102 | 1000 | 0 | 1155 | Смещение кромок | GWAN |  | 07:37 | 07:51 | 07:54 | 0 | 203 |  | EXT | Смещение кромок Наружу Величина смещения - 1.8 мм. |  | (c)
12924.788 | 2.558 | 2.37 | -9.002 | -9.19 | -943 | -796 | -843 | 743 | 2370 | 1159 |  | GOUG | GENE | 07:47 | 08:10 | 08:03 | 233 | 200 | 7 | EXT | Задир. |  | (c)
12933.79 | 0 | -0.061 | -11.705 | -11.766 | -1617 | 146 | 31 | 0 |  | 1160 | Нарушение формы кольцевого шва | GWAN |  | 06:34 | 11:19 | 11:00 | 0 | 3295 |  | EXT | Нарушение формы кольцевого шва |  | (c)
12962.895 | 5.75 | 5.75 | -5.93 | -5.93 | -1384 | -1329 | -1327 | 1270 | 5750 | 1162 |  | CORR | CIGR | 11:19 | 11:27 | 11:28 | 29 | 114 | 11 | EXT |  | 0.89 | (c)
12975.888 | 7.063 | 7.057 | -4.612 | -4.618 | 225 | 316 | 314 | 225 | 4504 | 1163 |  | GOUG | GENE | 05:25 | 05:40 | 05:40 | 114 | 178 | 5 | EXT | Задир. |  | (c)
12991.94 | 0 | -0.037 | -11.665 | -11.702 | 1974 | -1617 | -736 | 1015 |  | 1165 | Нарушение формы кольцевого шва | GWAN |  | 06:16 | 08:36 | 10:59 | 0 | 3502 |  | EXT | Нарушение формы кольцевого шва |  | (c)
13003.605 | 0 | -0.032 | -11.455 | -11.487 | 1676 | -2035 | -690 | 0 |  | 1166 | Нарушение формы кольцевого шва | GWAN |  | 03:52 | 05:53 | 09:30 | 0 | 4190 |  | EXT | Нарушение формы кольцевого шва |  | (c)
13038.07 | 0 | -0.037 | -11.055 | -11.092 | -2168 | 270 | -115 | 1938 |  | 1169 | Нарушение формы кольцевого шва | GWAN |  | 06:16 | 00:50 | 11:48 | 0 | 4106 |  | EXT | Нарушение формы кольцевого шва |  | (c)
13060.688 | 11.563 | 11.503 | -0.047 | -0.107 | -1483 | -746 | -691 | 0 | 24 | 1170 |  | CORR | GENE | 01:44 | 03:43 | 03:52 | 83 | 1583 | 11 | EXT |  | 0.89 | (c)
13111.759 | 6.734 | 6.71 | -4.841 | -4.865 | -1290 | -1237 | -1228 | 1166 | 4826 | 1175 |  | CORR | CIGR | 07:58 | 08:07 | 08:08 | 39 | 124 | 10 | EXT |  | 0.89 | (c)
13134.977 | 6.662 | 6.604 | -5.043 | -5.101 | -157 | 79 | 97 | 0 | 4978 | 1177 |  | CORR | GENE | 09:49 | 10:27 | 10:30 | 123 | 508 | 12 | EXT |  | 0.9 | (c)
13162.995 | 0 | -0.033 | -11.435 | -11.468 | 1340 | 1382 | 1607 | 1340 |  | 1180 | Нарушение формы кольцевого шва | GWAN |  | 09:44 | 09:50 | 10:27 | 0 | 535 |  | EXT | Нарушение формы кольцевого шва |  | (c)
13163.986 | 0.991 | 0.961 | -10.444 | -10.474 | 635 | 734 | 710 | 635 | 961 | 1180 |  | GOUG | GENE | 07:50 | 08:06 | 08:02 | 88 | 149 | 7 | EXT | Задир. |  | (c)
13164.435 | 1.44 | 1.413 | -9.995 | -10.022 | 771 | 818 | 828 | 771 | 1413 | 1180 |  | GOUG | CIGR | 08:12 | 08:19 | 08:21 | 38 | 115 | 11 | EXT | Задир. |  | (c)
13165.833 | 2.838 | 2.82 | -8.597 | -8.615 | 776 | 813 | 835 | 776 | 2820 | 1180 |  | GOUG | GENE | 08:13 | 08:19 | 08:22 | 72 | 118 | 6 | EXT | Задир. |  | (c)
13186 | 0 | -0.062 | -11.225 | -11.287 | -1804 | -1575 | -1581 | 1359 |  | 1182 | Нарушение формы кольцевого шва | GWAN |  | 11:59 | 00:36 | 12:35 | 0 | 444 |  | EXT | Нарушение формы кольцевого шва |  | (c)
13219.87 | 0 | -0.075 | -11.345 | -11.42 | 373 | 642 | 604 | 373 |  | 1185 | Вышлифовка на шве | GWAN | GENE | 11:46 | 00:29 | 12:23 | 130 | 462 | 12 | EXT | Вышлифовка на шве | 0.9 | (c)
13231.215 | 0 | -0.039 | -11.615 | -11.654 | 949 | 1498 | 1586 | 949 |  | 1186 | Нарушение формы кольцевого шва | GWAN |  | 11:14 | 00:42 | 12:56 | 0 | 1274 |  | EXT | Нарушение формы кольцевого шва |  | (c)
13231.215 | 0 | 0 | -11.615 | -11.615 | -1409 | -1276 | -1298 | 1188 | 0 | 1186 | Смещение кромок | GWAN |  | 04:53 | 05:14 | 05:11 | 0 | 221 |  | EXT | Смещение кромок Наружу Величина смещения - 4 мм. |  | (c)
13277.493 | 0.293 | 0.24 | -11.417 | -11.47 | -25 | -12 | 33 | 0 | 240 | 1190 |  | DENT | GENE | 08:34 | 08:36 | 08:43 | 136 | 115 | 0.4 | N/A | Глубина вмятины: 6 мм (0,4%). Линейка: 14 см в (24 см; 08:36 ч:мин) Аномалия находится вблизи продольного шва. |  | (c)
13300.26 | 0 | 0 | -11.295 | -11.295 | -2205 | -2017 | -1998 | 1791 | 0 | 1192 | Смещение кромок | GWAN |  | 00:55 | 01:25 | 01:28 | 0 | 414 |  | EXT | Смещение кромок Наружу Величина смещения - 3.9 мм. |  | (c)
13370.731 | 1.871 | 1.77 | -9.489 | -9.59 | 187 | 272 | 240 | 187 | 1770 | 1198 |  | DENT | GENE | 08:04 | 08:18 | 08:13 | 150 | 105 | 0.4 | N/A | Глубина вмятины: 5 мм (0,4%). Линейка: 15 см в (177 см; 08:18 ч:мин) |  | (c)
13402.745 | 0 | -0.019 | -11.645 | -11.664 | -749 | -571 | -592 | 436 |  | 1201 | Нарушение формы кольцевого шва | GWAN |  | 08:08 | 08:37 | 08:33 | 0 | 313 |  | EXT | Нарушение формы кольцевого шва |  | (c)
13442.942 | 6.922 | 6.784 | -4.288 | -4.426 | 323 | 408 | 499 | 323 | 4052 | 1204 |  | GOUG | GENE | 02:30 | 02:43 | 02:58 | 374 | 351 | 13 | EXT | Зона задиров. |  | (c)
13501.12 | 8.605 | 8.57 | -2.61 | -2.645 | 121 | 147 | 155 | 121 | 2585 | 1209 |  | DENT | GENE | 04:11 | 04:15 | 04:17 | 60 | 67 | 0.1 | N/A | Глубина вмятины: 2 мм (0,1%). Линейка: 6 см в (857 см; 04:15 ч:мин) Аномалия находится вблизи продольного шва. |  | (c)
13507.493 | 3.763 | 3.734 | -7.127 | -7.156 | -2116 | -1802 | -1891 | 1665 | 3734 | 1210 |  | CORR | GENE | 04:56 | 05:47 | 05:32 | 87 | 451 | 10 | EXT |  | 0.89 | (c)
13526.055 | 0 | 0 | -2.015 | -2.015 | 595 | 766 | 878 | 595 | 0 | 1212 | Смещение кромок | GWAN |  | 00:43 | 01:11 | 01:29 | 0 | 566 |  | EXT | Смещение кромок Наружу Величина смещения - 2.7 мм. Аномалия находится на упругопластическом изгибе: R=812 D, максимальное растяжение на 9.1 час. |  | (c)
13526.055 | 0 | 0 | -2.015 | -2.015 | -1911 | -1903 | -1902 | 1893 | 0 | 1212 | Непровар / утяжина | GWAN |  | 05:59 | 06:00 | 06:00 | 0 | 18 | 10 | INT | Непровар / утяжина Аномалия находится на упругопластическом изгибе: R=812 D, максимальное растяжение на 9.1 час. |  | (c)
13566.76 | 4.69 | 4.311 | -6.875 | -7.254 | 23 | 135 | 141 | 23 | 4311 | 1216 |  | DENT | GENE | 02:20 | 02:38 | 02:39 | 554 | 236 | 0.4 | N/A | Глубина вмятины: 5 мм (0,4%). Линейка: 55 см в (431 см; 02:38 ч:мин) Аномалия находится вблизи продольного шва. |  | (c)
13573.664 | 0.029 | 0.028 | -11.536 | -11.537 | 208 | 408 | 651 | 208 | 28 | 1217 |  | CORR | GENE | 03:46 | 04:18 | 04:58 | 69 | 886 | 11 | EXT |  | 0.89 | (c)
13585.19 | 11.555 | 11.479 | -0.01 | -0.086 | 369 | 1055 | 800 | 369 | 9 | 1217 |  | CORR | GENE | 04:12 | 06:03 | 05:22 | 77 | 862 | 11 | EXT |  | 0.89 | (c)
13585.2 | 0 | -0.028 | -11.455 | -11.483 | -1787 | -1466 | -1498 | 1209 |  | 1218 | Нарушение формы кольцевого шва | GWAN |  | 09:00 | 09:52 | 09:47 | 0 | 578 |  | EXT | Нарушение формы кольцевого шва |  | (c)
13585.218 | 0.018 | 0.016 | -11.437 | -11.439 | 958 | 1393 | 1580 | 958 | 16 | 1218 |  | CORR | GENE | 04:23 | 05:33 | 06:04 | 143 | 1245 | 13 | EXT |  | 0.9 | (c)
13596.714 | 0.059 | 0.023 | -11.586 | -11.622 | 525 | 702 | 719 | 525 | 23 | 1219 |  | CORR | GENE | 07:37 | 08:05 | 08:08 | 114 | 387 | 13 | EXT |  | 0.9 | (c)
13598.511 | 1.856 | 1.359 | -9.789 | -10.286 | 735 | 788 | 823 | 735 | 1359 | 1219 |  | GOUG | GENE | 08:10 | 08:19 | 08:25 | 740 | 175 | 8 | EXT | Задир. |  | (c)
13608.166 | 11.511 | 11.474 | -0.134 | -0.171 | -1251 | -776 | -884 | 517 | 46 | 1219 |  | CORR | GENE | 02:50 | 04:07 | 03:49 | 125 | 734 | 14 | EXT |  | 0.9 | (c)
13608.349 | 0.049 | 0.041 | -10.328 | -10.336 | 1344 | 1359 | 1402 | 1344 | 41 | 1220а |  | CORR | CIGR | 04:12 | 04:15 | 04:22 | 41 | 115 | 14 | EXT |  | 0.89 | (c)
13608.358 | 0.058 | 0.044 | -10.319 | -10.333 | 977 | 1036 | 1082 | 977 | 44 | 1220а |  | CORR | GENE | 03:13 | 03:23 | 03:30 | 71 | 210 | 18 | EXT |  | 0.89 | (c)
13618.677 | 0 | -0.031 | -12.027 | -12.058 | -716 | -605 | -428 | 140 |  | 1220б | Нарушение формы кольцевого шва | GWAN |  | 04:34 | 04:52 | 05:20 | 0 | 576 |  | INT | Нарушение формы кольцевого шва |  | (c)
13634.04 | 0 | -0.039 | -11.26 | -11.299 | 141 | 524 | 994 | 141 |  | 1222а | Нарушение формы кольцевого шва | GWAN |  | 09:32 | 10:34 | 11:49 | 0 | 1705 |  | EXT | Нарушение формы кольцевого шва |  | (c)
13640.877 | 6.837 | 6.808 | -4.423 | -4.452 | -1882 | -1774 | -1754 | 1626 | 4412 | 1222а |  | CORR | CIGR | 04:05 | 04:23 | 04:26 | 40 | 256 | 13 | EXT |  | 0.89 | (c)
13656.35 | 0 | -0.029 | -11.47 | -11.499 | -1367 | -896 | 347 | 0 |  | 1224а | Нарушение формы кольцевого шва | GWAN |  | 06:55 | 08:11 | 11:32 | 0 | 3428 |  | EXT | Нарушение формы кольцевого шва |  | (c)
13667.82 | 0 | -0.073 | -10.605 | -10.678 | -248 | 160 | 699 | 0 |  | 1225а | Нарушение формы кольцевого шва | GWAN |  | 09:10 | 10:16 | 11:43 | 0 | 1895 |  | EXT | Нарушение формы кольцевого шва |  | (c)
13668.809 | 0.989 | 0.972 | -9.616 | -9.633 | -1846 | -1821 | -1737 | 1629 | 972 | 1225а |  | CORR | GENE | 04:52 | 04:56 | 05:09 | 94 | 217 | 10 | EXT |  | 0.89 | (c)
13673.138 | 5.318 | 5.235 | -5.287 | -5.37 | -1662 | -1370 | -1326 | 990 | 5235 | 1225а |  | CORR | GENE | 05:22 | 06:09 | 06:16 | 112 | 672 | 10 | EXT |  | 0.89 | (c)
13678.425 | 0 | -0.043 | -10.965 | -11.008 | -1007 | -640 | 478 | 0 |  | 1226а | Нарушение формы кольцевого шва | GWAN |  | 07:49 | 08:48 | 11:49 | 0 | 2969 |  | EXT | Нарушение формы кольцевого шва |  | (c)
13678.562 | 0.137 | 0.125 | -10.828 | -10.84 | -897 | -861 | -865 | 833 | 125 | 1226а |  | CORR | GENE | 08:07 | 08:13 | 08:12 | 194 | 64 | 14 | EXT |  | 0.91 | (c)
13678.998 | 0.573 | 0.56 | -10.392 | -10.405 | -2108 | -2075 | -2050 | 1992 | 560 | 1226а |  | CORR | CIGR | 04:52 | 04:57 | 05:01 | 33 | 116 | 10 | EXT |  | 0.89 | (c)
13679.083 | 0.658 | 0.606 | -10.307 | -10.359 | -1567 | -1458 | -1412 | 1257 | 606 | 1226а |  | CORR | GENE | 06:19 | 06:37 | 06:44 | 74 | 310 | 15 | EXT |  | 0.89 | (c)
13679.549 | 1.124 | 1.005 | -9.841 | -9.96 | 1078 | 1217 | 1220 | 1078 | 1005 | 1226а |  | CORR | GENE | 01:26 | 01:48 | 01:49 | 157 | 283 | 15 | EXT |  | 0.91 | (c)
13679.753 | 1.328 | 0.894 | -9.637 | -10.071 | 1986 | 2061 | -1833 | 1192 | 894 | 1226а |  | CORR | GENE | 03:52 | 04:04 | 05:36 | 558 | 1283 | 15 | EXT |  | 0.97 | (c)
13680.002 | 1.577 | 1.57 | -9.388 | -9.395 | -257 | -116 | -89 | 0 | 1570 | 1226а |  | CORR | CIGR | 09:50 | 10:13 | 10:17 | 56 | 335 | 10 | EXT |  | 0.89 | (c)
13680.475 | 2.05 | 1.954 | -8.915 | -9.011 | 1108 | 1118 | 1135 | 1108 | 1954 | 1226а |  | CORR | AXGR | 01:31 | 01:32 | 01:35 | 157 | 54 | 11 | EXT |  | 0.9 | (c)
13680.484 | 2.059 | 1.989 | -8.906 | -8.976 | 346 | 362 | 365 | 346 | 1989 | 1226а |  | CORR | AXGR | 11:28 | 11:30 | 11:31 | 140 | 37 | 11 | EXT |  | 0.9 | (c)
13680.644 | 2.219 | 2.191 | -8.746 | -8.774 | 192 | 279 | 293 | 192 | 2191 | 1226а |  | CORR | GENE | 11:03 | 11:17 | 11:19 | 69 | 201 | 15 | EXT |  | 0.89 | (c)
13680.918 | 2.493 | 2.468 | -8.472 | -8.497 | -1003 | -941 | -870 | 738 | 2468 | 1226а |  | CORR | CIGR | 07:50 | 07:60 | 08:11 | 41 | 265 | 14 | EXT |  | 0.89 | (c)
13680.994 | 2.569 | 2.468 | -8.396 | -8.497 | 1226 | 1389 | 1389 | 1226 | 2468 | 1226а |  | CORR | GENE | 01:50 | 02:16 | 02:16 | 200 | 325 | 10 | EXT |  | 0.91 | (c)
13683.1 | 4.675 | 4.586 | -6.29 | -6.379 | -1142 | -1025 | -1023 | 905 | 4586 | 1226а |  | CORR | GENE | 07:27 | 07:46 | 07:47 | 113 | 238 | 10 | EXT |  | 0.89 | (c)
13683.356 | 4.931 | 4.892 | -6.034 | -6.073 | -308 | -108 | -174 | 40 | 4892 | 1226а |  | CORR | GENE | 09:42 | 10:14 | 10:04 | 63 | 268 | 10 | EXT |  | 0.89 | (c)
13683.478 | 5.053 | 5.042 | -5.912 | -5.923 | -599 | -419 | -447 | 295 | 5042 | 1226а |  | CORR | GENE | 08:55 | 09:24 | 09:20 | 201 | 304 | 15 | EXT |  | 0.92 | (c)
13683.822 | 5.397 | 5.311 | -5.568 | -5.654 | -784 | -743 | -753 | 722 | 5311 | 1226а |  | CORR | GENE | 08:25 | 08:32 | 08:30 | 341 | 62 | 15 | EXT |  | 0.94 | (c)
13684.759 | 6.334 | 6.318 | -4.631 | -4.647 | -1656 | -1524 | -1555 | 1454 | 4600 | 1226а |  | CORR | CIGR | 06:05 | 06:26 | 06:21 | 47 | 202 | 11 | EXT |  | 0.89 | (c)
13684.777 | 6.352 | 6.31 | -4.613 | -4.655 | -777 | -750 | -752 | 727 | 4410 | 1226а |  | CORR | AXGR | 08:26 | 08:31 | 08:30 | 245 | 50 | 12 | EXT |  | 0.92 | (c)
13685.521 | 7.096 | 7.077 | -3.869 | -3.888 | -264 | -226 | -159 | 55 | 3791 | 1226а |  | CORR | GENE | 09:49 | 09:55 | 10:06 | 97 | 209 | 11 | EXT |  | 0.89 | (c)
13686.253 | 7.828 | 7.735 | -3.137 | -3.23 | -277 | -221 | -211 | 145 | 2789 | 1226а |  | CORR | GENE | 09:47 | 09:56 | 09:58 | 441 | 132 | 10 | EXT |  | 0.93 | (c)
13687.916 | 9.491 | 9.372 | -1.474 | -1.593 | -802 | -767 | -772 | 742 | 1324 | 1226а |  | CORR | GENE | 08:22 | 08:28 | 08:27 | 269 | 60 | 10 | EXT |  | 0.91 | (c)
13688.189 | 9.764 | 9.637 | -1.201 | -1.328 | 2114 | 2117 | 2129 | 2114 | 1078 | 1226а |  | CORR | AXGR | 04:13 | 04:14 | 04:15 | 250 | 29 | 10 | EXT |  | 0.91 | (c)
13688.471 | 10.046 | 10.041 | -0.919 | -0.924 | -1080 | -1016 | -1012 | 945 | 893 | 1226а |  | CORR | CIGR | 07:38 | 07:48 | 07:48 | 31 | 135 | 10 | EXT |  | 0.89 | (c)
13689.39 | 0 | -0.069 | -9.89 | -9.959 | 1937 | -1773 | -1463 | 402 |  | 1227а | Нарушение формы кольцевого шва | GWAN |  | 09:22 | 11:23 | 12:13 | 0 | 2122 |  | EXT | Нарушение формы кольцевого шва |  | (c)
13690.048 | 0.658 | 0.549 | -9.232 | -9.341 | 1603 | 1949 | 1825 | 1603 | 549 | 1227а |  | CORR | GENE | 08:28 | 09:24 | 09:04 | 197 | 443 | 10 | EXT |  | 0.9 | (c)
13690.367 | 0.977 | 0.803 | -8.913 | -9.087 | -1402 | -219 | -718 | 35 | 803 | 1227а |  | CORR | GENE | 00:23 | 03:34 | 02:14 | 509 | 1367 | 15 | EXT |  | 0.97 | (c)
13690.896 | 1.506 | 1.373 | -8.384 | -8.517 | 2200 | -1861 | -1986 | 1711 | 1373 | 1227а |  | CORR | GENE | 10:05 | 11:09 | 10:49 | 193 | 550 | 11 | EXT |  | 0.91 | (c)
13690.984 | 1.594 | 1.369 | -8.296 | -8.521 | -1067 | -569 | -517 | 0 | 1369 | 1227а |  | CORR | GENE | 01:17 | 02:38 | 02:46 | 512 | 1100 | 15 | EXT |  | 0.97 | (c)
13691.03 | 1.64 | 1.521 | -8.25 | -8.369 | 1508 | 1705 | 1783 | 1508 | 1521 | 1227а |  | CORR | GENE | 08:13 | 08:45 | 08:57 | 195 | 550 | 11 | EXT |  | 0.91 | (c)
13691.505 | 2.115 | 2.108 | -7.775 | -7.782 | -479 | -322 | -341 | 203 | 2108 | 1227а |  | CORR | GENE | 02:52 | 03:18 | 03:14 | 73 | 276 | 10 | EXT |  | 0.89 | (c)
13691.545 | 2.155 | 2.112 | -7.735 | -7.778 | -2199 | -2058 | -2007 | 1816 | 2112 | 1227а |  | CORR | GENE | 10:15 | 10:37 | 10:46 | 73 | 383 | 11 | EXT |  | 0.89 | (c)
13691.698 | 2.308 | 2.296 | -7.582 | -7.594 | 1382 | 1548 | 1516 | 1382 | 2296 | 1227а |  | CORR | GENE | 07:53 | 08:19 | 08:14 | 97 | 268 | 10 | EXT |  | 0.89 | (c)
13692.147 | 2.757 | 2.757 | -7.133 | -7.133 | 1653 | 1654 | 1701 | 1653 | 2757 | 1227а |  | CORR | CIGR | 08:36 | 08:36 | 08:44 | 21 | 96 | 10 | EXT |  | 0.89 | (c)
13692.338 | 2.948 | 2.945 | -6.942 | -6.945 | 1673 | 1700 | 1777 | 1673 | 2945 | 1227а |  | CORR | CIGR | 08:40 | 08:44 | 08:56 | 54 | 207 | 10 | EXT |  | 0.89 | (c)
13692.531 | 3.141 | 2.41 | -6.749 | -7.48 | -999 | -530 | -490 | 0 | 2410 | 1227а |  | CORR | GENE | 01:28 | 02:44 | 02:50 | 771 | 1018 | 13 | EXT |  | 0.97 | (c)
13692.65 | 3.26 | 3.253 | -6.63 | -6.637 | -1941 | -1921 | -1854 | 1767 | 3253 | 1227а |  | CORR | CIGR | 10:56 | 10:59 | 11:10 | 42 | 174 | 11 | EXT |  | 0.89 | (c)
13693.115 | 3.725 | 3.725 | -6.165 | -6.165 | 1717 | 1823 | 1807 | 1717 | 3725 | 1227а |  | CORR | CIGR | 08:47 | 09:04 | 09:01 | 32 | 180 | 10 | EXT |  | 0.89 | (c)
13693.204 | 3.814 | 3.784 | -6.076 | -6.106 | 2043 | -2229 | -2180 | 1942 | 3784 | 1227а |  | CORR | GENE | 09:39 | 10:10 | 10:18 | 73 | 476 | 10 | EXT |  | 0.89 | (c)
13693.307 | 3.917 | 3.88 | -5.973 | -6.01 | -871 | -280 | -455 | 39 | 3880 | 1227а |  | CORR | GENE | 01:49 | 03:24 | 02:56 | 329 | 832 | 15 | EXT |  | 0.94 | (c)
13693.79 | 4.4 | 4.233 | -5.49 | -5.657 | 1304 | 1330 | 1354 | 1304 | 4233 | 1227а |  | CORR | GENE | 07:40 | 07:44 | 07:48 | 468 | 99 | 10 | EXT |  | 0.93 | (c)
13693.953 | 4.563 | 4.537 | -5.327 | -5.353 | 1691 | 1874 | 1848 | 1691 | 4537 | 1227а |  | CORR | GENE | 08:42 | 09:12 | 09:08 | 194 | 314 | 13 | EXT |  | 0.91 | (c)
13694.053 | 4.663 | 4.26 | -5.227 | -5.63 | -495 | -480 | -387 | 279 | 4260 | 1227а |  | CORR | GENE | 02:50 | 02:52 | 03:07 | 531 | 216 | 10 | EXT |  | 0.94 | (c)
13694.195 | 4.805 | 4.805 | -5.085 | -5.085 | -734 | -708 | -678 | 622 | 4805 | 1227а |  | CORR | CIGR | 02:11 | 02:15 | 02:20 | 44 | 112 | 10 | EXT |  | 0.89 | (c)
13694.443 | 5.053 | 5.053 | -4.837 | -4.837 | -1048 | -848 | -923 | 798 | 4794 | 1227а |  | CORR | CIGR | 01:20 | 01:53 | 01:41 | 43 | 250 | 11 | EXT |  | 0.89 | (c)
13694.604 | 5.214 | 4.964 | -4.676 | -4.926 | 1670 | 1833 | 1844 | 1670 | 4401 | 1227а |  | CORR | GENE | 08:39 | 09:05 | 09:07 | 525 | 348 | 12 | EXT |  | 0.95 | (c)
13694.622 | 5.232 | 5.219 | -4.658 | -4.671 | 345 | 446 | 444 | 345 | 4597 | 1227а |  | CORR | GENE | 05:05 | 05:21 | 05:21 | 74 | 198 | 10 | EXT |  | 0.89 | (c)
13694.793 | 5.403 | 5.226 | -4.487 | -4.664 | -1007 | -350 | -563 | 119 | 4251 | 1227а |  | CORR | GENE | 01:27 | 03:13 | 02:39 | 413 | 888 | 14 | EXT |  | 0.95 | (c)
13695.243 | 5.853 | 5.75 | -4.037 | -4.14 | -1082 | -810 | -548 | 14 | 3209 | 1227а |  | CORR | GENE | 01:15 | 01:59 | 02:41 | 931 | 1068 | 14 | EXT |  | 0.99 | (c)
13695.369 | 5.979 | 5.974 | -3.911 | -3.916 | 1216 | 1328 | 1334 | 1216 | 3860 | 1227а |  | CORR | CIGR | 07:26 | 07:44 | 07:45 | 56 | 235 | 15 | EXT |  | 0.89 | (c)
13696.149 | 6.759 | 6.747 | -3.131 | -3.143 | -2064 | -1956 | -1920 | 1776 | 3093 | 1227а |  | CORR | CIGR | 10:36 | 10:54 | 10:60 | 50 | 288 | 11 | EXT |  | 0.89 | (c)
13696.2 | 6.81 | 6.805 | -3.08 | -3.085 | 1288 | 1342 | 1366 | 1288 | 3043 | 1227а |  | CORR | CIGR | 07:37 | 07:46 | 07:50 | 42 | 156 | 11 | EXT |  | 0.89 | (c)
13696.441 | 7.051 | 7.051 | -2.839 | -2.839 | -1952 | -1841 | -1874 | 1797 | 2806 | 1227а |  | CORR | CIGR | 10:54 | 11:12 | 11:07 | 33 | 155 | 11 | EXT |  | 0.89 | (c)
13696.618 | 7.228 | 7.195 | -2.662 | -2.695 | 1146 | 1281 | 1398 | 1146 | 2615 | 1227а |  | CORR | GENE | 07:14 | 07:36 | 07:55 | 80 | 503 | 10 | EXT |  | 0.89 | (c)
13696.8 | 7.41 | 7.409 | -2.48 | -2.481 | 1614 | 1656 | 1663 | 1614 | 2452 | 1227а |  | CORR | CIGR | 08:30 | 08:37 | 08:38 | 29 | 97 | 10 | EXT |  | 0.89 | (c)
13696.98 | 7.59 | 7.59 | -2.3 | -2.3 | 1653 | 1791 | 1766 | 1653 | 2264 | 1227а |  | CORR | CIGR | 08:36 | 08:59 | 08:55 | 36 | 226 | 10 | EXT |  | 0.89 | (c)
13696.986 | 7.596 | 7.596 | -2.294 | -2.294 | -211 | -166 | -141 | 71 | 2253 | 1227а |  | CORR | CIGR | 03:35 | 03:43 | 03:47 | 41 | 140 | 14 | EXT |  | 0.89 | (c)
13697.16 | 7.77 | 7.755 | -2.12 | -2.135 | -1245 | -1110 | -1085 | 926 | 2100 | 1227а |  | CORR | CIGR | 00:49 | 01:10 | 01:14 | 35 | 319 | 11 | EXT |  | 0.89 | (c)
13697.241 | 7.851 | 7.806 | -2.039 | -2.084 | -527 | -265 | -302 | 77 | 1985 | 1227а |  | CORR | GENE | 02:44 | 03:27 | 03:21 | 99 | 450 | 13 | EXT |  | 0.89 | (c)
13697.281 | 7.891 | 7.875 | -1.999 | -2.015 | 1648 | 1784 | 1770 | 1648 | 1959 | 1227а |  | CORR | CIGR | 08:36 | 08:57 | 08:55 | 56 | 244 | 15 | EXT |  | 0.89 | (c)
13697.552 | 8.162 | 8.162 | -1.728 | -1.728 | -1233 | -1083 | -1120 | 1007 | 1684 | 1227а |  | CORR | CIGR | 00:51 | 01:15 | 01:09 | 44 | 226 | 11 | EXT |  | 0.89 | (c)
13697.61 | 8.22 | 8.154 | -1.67 | -1.736 | 1663 | 1698 | 1691 | 1663 | 1566 | 1227а |  | CORR | AXGR | 08:38 | 08:43 | 08:42 | 170 | 55 | 10 | EXT |  | 0.9 | (c)
13697.807 | 8.417 | 8.417 | -1.473 | -1.473 | 1362 | 1529 | 1629 | 1362 | 1409 | 1227а |  | CORR | GENE | 07:49 | 08:16 | 08:32 | 64 | 533 | 10 | EXT |  | 0.89 | (c)
13697.964 | 8.574 | 8.574 | -1.316 | -1.316 | -623 | -581 | -501 | 380 | 1270 | 1227а |  | CORR | CIGR | 02:29 | 02:36 | 02:49 | 46 | 243 | 13 | EXT |  | 0.89 | (c)
13698.164 | 8.774 | 8.774 | -1.116 | -1.116 | -581 | -545 | -447 | 313 | 1060 | 1227а |  | CORR | CIGR | 02:36 | 02:42 | 02:57 | 56 | 268 | 13 | EXT |  | 0.89 | (c)
13698.328 | 8.938 | 8.899 | -0.952 | -0.991 | 1780 | 1868 | 2036 | 1780 | 769 | 1227а |  | CORR | GENE | 08:57 | 09:11 | 09:38 | 222 | 511 | 15 | EXT |  | 0.92 | (c)
13698.881 | 9.491 | 9.298 | -0.399 | -0.592 | 1807 | 1924 | 2072 | 1807 | 328 | 1227а |  | CORR | GENE | 09:01 | 09:20 | 09:44 | 264 | 529 | 19 | EXT |  | 0.94 | (c)
13705.222 | 0 | -0.075 | -5.482 | -5.557 | 327 | 1255 | 1306 | 327 |  | 1228б | Нарушение формы кольцевого шва | GWAN |  | 10:43 | 01:13 | 13:21 | 0 | 1958 |  | EXT | Нарушение формы кольцевого шва |  | (c)
13710.704 | 0 | 0 | -5.927 | -5.927 | -956 | -832 | -833 | 711 | 0 | 1228в | Смещение кромок | GWAN |  | 01:44 | 02:04 | 02:04 | 0 | 245 |  | EXT | Смещение кромок Наружу Величина смещения - 3.2 мм. |  | (c)
13734.333 | 0 | -0.021 | -6.313 | -6.334 | -1974 | -1673 | -1270 | 566 |  | 1231а | Нарушение формы кольцевого шва | GWAN |  | 00:35 | 01:23 | 02:28 | 0 | 1408 |  | EXT | Нарушение формы кольцевого шва |  | (c)
13734.333 | 0 | -0.022 | -6.313 | -6.335 | -29 | 557 | 472 | 0 |  | 1231а | Нарушение формы кольцевого шва | GWAN |  | 05:48 | 07:23 | 07:09 | 0 | 1002 |  | EXT | Нарушение формы кольцевого шва |  | (c)
13734.333 | 0 | -0.064 | -6.313 | -6.377 | 1333 | 1862 | 1856 | 1333 |  | 1231а | Нарушение формы кольцевого шва | GWAN |  | 09:28 | 10:54 | 10:53 | 0 | 1047 |  | EXT | Нарушение формы кольцевого шва |  | (c)
13740.646 | 0 | -0.045 | -12.03 | -12.075 | -2065 | -376 | -1195 | 325 |  | 1231б | Нарушение формы кольцевого шва | GWAN |  | 02:42 | 07:14 | 05:02 | 0 | 1740 |  | EXT | Нарушение формы кольцевого шва |  | (c)
13764.871 | 0 | -0.061 | -5.857 | -5.918 | -1077 | -693 | -692 | 306 |  | 1233а | Нарушение формы кольцевого шва | GWAN |  | 11:10 | 00:12 | 12:12 | 0 | 771 |  | EXT | Нарушение формы кольцевого шва |  | (c)
13789.065 | 0.15 | 0.113 | -10.765 | -10.802 | 634 | 726 | 779 | 634 | 113 | 1236а |  | CORR | GENE | 08:06 | 08:21 | 08:29 | 70 | 290 | 11 | EXT | Аномалия находится на отводе. | 0.89 | (c)
13793.875 | 4.96 | 4.943 | -5.955 | -5.972 | -1712 | -1617 | -1609 | 1506 | 4943 | 1236а |  | CORR | CIGR | 01:47 | 02:02 | 02:04 | 34 | 206 | 10 | EXT | Аномалия находится на отводе. | 0.89 | (c)
13798.713 | 9.798 | 9.736 | -1.117 | -1.179 | -1776 | -1644 | -1479 | 1181 | 1111 | 1236а |  | CORR | GENE | 01:37 | 01:58 | 02:25 | 68 | 595 | 11 | EXT | Аномалия находится на отводе. | 0.89 | (c)
13800.391 | 0.561 | 0.426 | -10.934 | -11.069 | -377 | -187 | -101 | 0 | 426 | 1237 |  | CORR | GENE | 02:04 | 02:34 | 02:48 | 141 | 552 | 13 | EXT |  | 0.9 | (c)
13800.832 | 1.002 | 0.844 | -10.493 | -10.651 | 138 | 157 | 163 | 138 | 844 | 1237 |  | CORR | AXGR | 03:27 | 03:30 | 03:31 | 258 | 50 | 11 | EXT |  | 0.92 | (c)
13801.114 | 1.284 | 1.249 | -10.211 | -10.246 | 95 | 180 | 161 | 95 | 1249 | 1237 |  | CORR | CIGR | 03:20 | 03:34 | 03:31 | 39 | 131 | 11 | EXT |  | 0.89 | (c)
13801.313 | 1.483 | 1.419 | -10.012 | -10.076 | -30 | 180 | 131 | 0 | 1419 | 1237 |  | CORR | GENE | 02:60 | 03:34 | 03:26 | 70 | 322 | 10 | EXT |  | 0.89 | (c)
13801.51 | 1.68 | 1.623 | -9.815 | -9.872 | 92 | 178 | 222 | 92 | 1623 | 1237 |  | CORR | GENE | 03:19 | 03:33 | 03:40 | 73 | 260 | 14 | EXT |  | 0.89 | (c)
13801.934 | 2.104 | 2.073 | -9.391 | -9.422 | 132 | 173 | 268 | 132 | 2073 | 1237 |  | CORR | CIGR | 03:26 | 03:32 | 03:48 | 40 | 272 | 13 | EXT |  | 0.89 | (c)
13802.257 | 2.427 | 2.373 | -9.068 | -9.122 | 71 | 172 | 239 | 71 | 2373 | 1237 |  | CORR | GENE | 03:16 | 03:32 | 03:43 | 185 | 336 | 10 | EXT |  | 0.9 | (c)
13803.015 | 3.185 | 3.145 | -8.31 | -8.35 | 467 | 974 | 735 | 467 | 3145 | 1237 |  | CORR | CIGR | 04:20 | 05:42 | 05:03 | 55 | 535 | 12 | EXT |  | 0.89 | (c)
13805.336 | 5.506 | 5.456 | -5.989 | -6.039 | -2171 | -1935 | -1910 | 1650 | 5456 | 1237 |  | CORR | GENE | 09:14 | 09:52 | 09:56 | 70 | 521 | 11 | EXT |  | 0.89 | (c)
13818.477 | 7.152 | 7.129 | -4.168 | -4.191 | -1883 | -1762 | -1727 | 1571 | 3986 | 1238 |  | CORR | GENE | 08:33 | 08:53 | 08:58 | 205 | 312 | 10 | EXT |  | 0.91 | (c)
13822.496 | 11.171 | 11.109 | -0.149 | -0.211 | 1415 | 1574 | 1641 | 1415 | 141 | 1238 |  | CORR | GENE | 05:25 | 05:51 | 06:02 | 70 | 452 | 11 | EXT |  | 0.89 | (c)
13823.384 | 0.739 | 0.707 | -10.776 | -10.808 | 1953 | 2067 | 2065 | 1953 | 707 | 1239 |  | CORR | CIGR | 02:50 | 03:08 | 03:08 | 49 | 224 | 13 | EXT |  | 0.89 | (c)
13823.885 | 1.24 | 1.235 | -10.275 | -10.28 | -147 | 203 | 63 | 0 | 1235 | 1239 |  | CORR | CIGR | 09:11 | 10:07 | 09:45 | 49 | 419 | 10 | EXT |  | 0.89 | (c)
13824.082 | 1.437 | 1.437 | -10.078 | -10.078 | 44 | 120 | 145 | 44 | 1437 | 1239 |  | CORR | CIGR | 09:42 | 09:54 | 09:58 | 31 | 201 | 10 | EXT |  | 0.89 | (c)
13824.918 | 2.273 | 2.161 | -9.242 | -9.354 | 298 | 405 | 399 | 298 | 2161 | 1239 |  | CORR | GENE | 10:23 | 10:40 | 10:39 | 151 | 201 | 11 | EXT |  | 0.9 | (c)
13825.604 | 2.959 | 2.765 | -8.556 | -8.75 | 1518 | 1938 | 2004 | 1518 | 2765 | 1239 |  | CORR | GENE | 01:40 | 02:47 | 02:58 | 397 | 972 | 14 | EXT |  | 0.95 | (c)
13825.832 | 3.187 | 3.15 | -8.328 | -8.365 | -421 | 341 | 101 | 0 | 3150 | 1239 |  | CORR | GENE | 08:27 | 10:30 | 09:51 | 164 | 1043 | 12 | EXT |  | 0.9 | (c)
13826.705 | 4.06 | 3.9 | -7.455 | -7.615 | 1847 | 2101 | 2059 | 1847 | 3900 | 1239 |  | CORR | GENE | 02:33 | 03:14 | 03:07 | 192 | 424 | 12 | EXT |  | 0.91 | (c)
13828.768 | 6.123 | 6.114 | -5.392 | -5.401 | 38 | 245 | 228 | 38 | 5356 | 1239 |  | CORR | CIGR | 09:41 | 10:14 | 10:11 | 45 | 379 | 10 | EXT |  | 0.89 | (c)
13831.252 | 8.607 | 8.473 | -2.908 | -3.042 | -628 | -568 | -582 | 536 | 2424 | 1239 |  | CORR | GENE | 07:53 | 08:03 | 08:01 | 618 | 92 | 11 | EXT |  | 0.95 | (c)
13834.16 | 0 | -0.022 | -11.66 | -11.682 | 1378 | -2132 | 1993 | 1378 |  | 1240 | Нарушение формы кольцевого шва | GWAN |  | 06:56 | 09:30 | 08:36 | 0 | 1230 |  | EXT | Нарушение формы кольцевого шва |  | (c)
13845.82 | 0 | -0.044 | -11.63 | -11.674 | 1962 | -865 | -708 | 1083 |  | 1241 | Нарушение формы кольцевого шва | GWAN |  | 11:47 | 04:11 | 16:36 | 0 | 3582 |  | EXT | Нарушение формы кольцевого шва |  | (c)
13857.45 | 0 | -0.03 | -11.515 | -11.545 | -1863 | -1638 | -929 | 0 |  | 1242 | Нарушение формы кольцевого шва | GWAN |  | 01:42 | 02:18 | 04:13 | 0 | 1868 |  | EXT | Нарушение формы кольцевого шва |  | (c)
13857.45 | 0 | -0.078 | -11.515 | -11.593 | 1011 | 1293 | 1315 | 1011 |  | 1242 | Вышлифовка на шве | GWAN | GENE | 09:26 | 10:11 | 10:15 | 131 | 607 | 12 | EXT | Вышлифовка на шве | 0.9 | (c)
13891.845 | 0 | -0.037 | -11.48 | -11.517 | -1679 | -1144 | -49 | 1582 |  | 1245 | Нарушение формы кольцевого шва | GWAN |  | 08:15 | 09:41 | 12:38 | 0 | 3261 |  | EXT | Нарушение формы кольцевого шва |  | (c)
13895.152 | 3.307 | 3.207 | -8.173 | -8.273 | -2145 | -2092 | -2085 | 2026 | 3207 | 1245 |  | DENT | GENE | 06:60 | 07:08 | 07:09 | 241 | 119 | 0.3 | N/A | Глубина вмятины: 4 мм (0,3%). Линейка: 24 см в (321 см; 07:08 ч:мин) |  | (c)
13906.488 | 3.163 | 3.002 | -8.362 | -8.523 | 1832 | 1902 | 1916 | 1832 | 3002 | 1246 |  | DENT | GENE | 03:44 | 03:55 | 03:57 | 274 | 168 | 0.3 | N/A | Глубина вмятины: 4 мм (0,3%). Линейка: 27 см в (300 см; 03:55 ч:мин) |  | (c)
13956.943 | 7.848 | 7.836 | -3.852 | -3.864 | -1478 | -1446 | -1449 | 1420 | 3840 | 1250 |  | CORR | CIGR | 02:60 | 03:05 | 03:04 | 24 | 58 | 9 | EXT |  | 0.89 | (c)
13976.17 | 3.785 | 3.767 | -7.47 | -7.488 | 2053 | 2053 | 2100 | 2053 | 3767 | 1252 |  | CORR | CIGR | 09:20 | 09:20 | 09:27 | 44 | 93 | 12 | EXT |  | 0.89 | (c)
13976.419 | 4.034 | 4.008 | -7.221 | -7.247 | 1952 | 2064 | 2044 | 1952 | 4008 | 1252 |  | CORR | CIGR | 09:03 | 09:21 | 09:18 | 44 | 184 | 11 | EXT |  | 0.89 | (c)
13976.57 | 4.185 | 4.098 | -7.07 | -7.157 | 26 | 181 | 126 | 26 | 4098 | 1252 |  | DENT | GENE | 03:52 | 04:17 | 04:08 | 172 | 199 | 0.6 | N/A | Глубина вмятины: 8 мм (0,6%). Линейка: 17 см в (410 см; 04:17 ч:мин) Аномалия находится вблизи продольного шва. |  | (c)
13976.598 | 4.213 | 4.126 | -7.042 | -7.129 | -30 | -19 | -12 | 0 | 4126 | 1252 |  | LWAN | AXGR | 03:43 | 03:45 | 03:46 | 249 | 35 |  | INT | Эквивалент потери металла 15%. |  | (c)
13977.168 | 4.783 | 4.689 | -6.472 | -6.566 | 1650 | 1708 | 1911 | 1650 | 4689 | 1252 |  | CORR | GENE | 08:14 | 08:24 | 08:57 | 182 | 524 | 12 | EXT |  | 0.91 | (c)
13978.497 | 6.112 | 5.948 | -5.143 | -5.307 | 5 | 19 | 18 | 5 | 5062 | 1252 |  | LWAN | AXGR | 03:49 | 03:51 | 03:51 | 245 | 26 |  | EXT | Эквивалент потери металла 14%. |  | (c)
13979.65 | 7.265 | 7.067 | -3.99 | -4.188 | 213 | 254 | 246 | 213 | 3676 | 1252 |  | CORR | GENE | 04:22 | 04:29 | 04:28 | 512 | 68 | 11 | EXT |  | 0.94 | (c)
13980.116 | 7.731 | 7.641 | -3.524 | -3.614 | 1932 | 2167 | 2127 | 1932 | 3514 | 1252 |  | CORR | GENE | 09:00 | 09:38 | 09:31 | 100 | 389 | 10 | EXT |  | 0.89 | (c)
13981.049 | 8.664 | 8.655 | -2.591 | -2.6 | -580 | -506 | -443 | 307 | 2568 | 1252 |  | CORR | CIGR | 02:15 | 02:27 | 02:37 | 32 | 273 | 11 | EXT |  | 0.89 | (c)
13982.522 | 10.137 | 10.096 | -1.118 | -1.159 | 1740 | 1831 | 1865 | 1740 | 1092 | 1252 |  | CORR | GENE | 08:29 | 08:44 | 08:49 | 67 | 249 | 10 | EXT |  | 0.89 | (c)
13986.235 | 2.595 | 2.572 | -8.875 | -8.898 | -955 | -914 | -878 | 801 | 2572 | 1253 |  | CORR | CIGR | 05:09 | 05:16 | 05:22 | 33 | 154 | 11 | EXT |  | 0.89 | (c)
13986.403 | 2.763 | 2.749 | -8.707 | -8.721 | -1702 | -1650 | -1633 | 1565 | 2749 | 1253 |  | CORR | CIGR | 03:09 | 03:17 | 03:20 | 30 | 137 | 13 | EXT |  | 0.89 | (c)
13986.711 | 3.071 | 3.042 | -8.399 | -8.428 | 262 | 382 | 372 | 262 | 3042 | 1253 |  | CORR | CIGR | 08:25 | 08:45 | 08:43 | 47 | 220 | 10 | EXT |  | 0.89 | (c)
13987.91 | 4.27 | 4.179 | -7.2 | -7.291 | 983 | 1009 | 1047 | 983 | 4179 | 1253 |  | DENT | GENE | 10:22 | 10:26 | 10:32 | 167 | 128 | 0.2 | N/A | Глубина вмятины: 3 мм (0,2%). Линейка: 17 см в (418 см; 10:26 ч:мин) |  | (c)
13988.514 | 4.874 | 4.509 | -6.596 | -6.961 | -1656 | -1649 | -1584 | 1512 | 4509 | 1253 |  | CORR | GENE | 03:16 | 03:17 | 03:28 | 465 | 144 | 13 | EXT |  | 0.95 | (c)
13989.677 | 6.037 | 6 | -5.433 | -5.47 | -956 | -931 | -864 | 773 | 5430 | 1253 |  | CORR | CIGR | 05:09 | 05:13 | 05:24 | 40 | 183 | 11 | EXT |  | 0.89 | (c)
13989.953 | 6.313 | 6.258 | -5.157 | -5.212 | -1591 | -1564 | -1574 | 1557 | 5083 | 1253 |  | CORR | AXGR | 03:26 | 03:31 | 03:29 | 129 | 34 | 14 | EXT |  | 0.9 | (c)
13990.53 | 6.89 | 6.707 | -4.58 | -4.763 | -1204 | -1187 | -1182 | 1161 | 4500 | 1253 |  | CORR | AXGR | 04:29 | 04:32 | 04:32 | 263 | 43 | 14 | EXT |  | 0.92 | (c)
13990.653 | 7.013 | 6.88 | -4.457 | -4.59 | -1990 | -1647 | -1701 | 1413 | 4424 | 1253 |  | CORR | GENE | 02:22 | 03:17 | 03:09 | 166 | 577 | 11 | EXT |  | 0.9 | (c)
13990.799 | 7.159 | 7.131 | -4.311 | -4.339 | 203 | 300 | 423 | 203 | 4287 | 1253 |  | CORR | CIGR | 08:16 | 08:32 | 08:51 | 52 | 440 | 11 | EXT |  | 0.89 | (c)
13991.224 | 7.584 | 7.532 | -3.886 | -3.938 | 58 | 569 | 364 | 58 | 3862 | 1253 |  | CORR | GENE | 07:53 | 09:15 | 08:42 | 76 | 611 | 10 | EXT |  | 0.89 | (c)
13991.584 | 7.944 | 7.924 | -3.526 | -3.546 | 137 | 563 | 386 | 137 | 3477 | 1253 |  | CORR | GENE | 08:05 | 09:14 | 08:46 | 69 | 498 | 10 | EXT |  | 0.89 | (c)
13992.279 | 8.639 | 8.624 | -2.831 | -2.846 | -1870 | -1832 | -1803 | 1736 | 2817 | 1253 |  | CORR | CIGR | 02:41 | 02:47 | 02:52 | 29 | 134 | 13 | EXT |  | 0.89 | (c)
13992.308 | 8.668 | 7.979 | -2.802 | -3.491 | -1717 | -1458 | -1523 | 1329 | 2342 | 1253 |  | CORR | GENE | 03:06 | 03:48 | 03:37 | 1149 | 388 | 14 | EXT |  | 1 | (c)
13993.055 | 9.415 | 9.081 | -2.055 | -2.389 | -1285 | -1227 | -1238 | 1191 | 1717 | 1253 |  | CORR | GENE | 04:16 | 04:25 | 04:23 | 672 | 94 | 12 | EXT |  | 0.96 | (c)
13993.206 | 9.566 | 9.479 | -1.904 | -1.991 | 509 | 764 | 703 | 509 | 1881 | 1253 |  | CORR | GENE | 09:05 | 09:47 | 09:37 | 110 | 388 | 13 | EXT |  | 0.9 | (c)
13993.414 | 9.774 | 9.766 | -1.696 | -1.704 | -1546 | -1453 | -1399 | 1252 | 1667 | 1253 |  | CORR | CIGR | 03:34 | 03:49 | 03:57 | 37 | 294 | 11 | EXT |  | 0.89 | (c)
13994.308 | 10.668 | 10.555 | -0.802 | -0.915 | -1356 | -1257 | -1240 | 1125 | 763 | 1253 |  | CORR | GENE | 04:04 | 04:20 | 04:23 | 152 | 231 | 10 | EXT |  | 0.9 | (c)
13994.692 | 11.052 | 10.92 | -0.418 | -0.55 | -2037 | -1588 | -1732 | 1428 | 384 | 1253 |  | CORR | GENE | 02:14 | 03:27 | 03:04 | 166 | 609 | 15 | EXT |  | 0.91 | (c)
13995.103 | 11.463 | 11.315 | -0.007 | -0.155 | -1727 | -1655 | -1683 | 1640 | 6 | 1253 |  | CORR | GENE | 03:04 | 03:16 | 03:11 | 149 | 87 | 12 | EXT |  | 0.9 | (c)
13995.128 | 0.018 | 0.018 | -11.252 | -11.252 | -1456 | -627 | -1028 | 599 | 18 | 1254 |  | CORR | GENE | 02:05 | 04:18 | 03:14 | 117 | 857 | 11 | EXT |  | 0.9 | (c)
13995.379 | 0.269 | 0.238 | -11.001 | -11.032 | -1274 | -957 | -994 | 714 | 238 | 1254 |  | CORR | GENE | 02:34 | 03:25 | 03:19 | 142 | 560 | 12 | EXT |  | 0.9 | (c)
13996.012 | 0.902 | 0.852 | -10.368 | -10.418 | -842 | -796 | -670 | 497 | 852 | 1254 |  | CORR | GENE | 03:44 | 03:51 | 04:12 | 69 | 345 | 10 | EXT |  | 0.89 | (c)
13996.187 | 1.077 | 1.059 | -10.193 | -10.211 | -1058 | -998 | -990 | 921 | 1059 | 1254 |  | CORR | CIGR | 03:09 | 03:19 | 03:20 | 29 | 137 | 12 | EXT |  | 0.89 | (c)
13996.547 | 1.437 | 1.294 | -9.833 | -9.976 | -415 | -388 | -391 | 367 | 1294 | 1254 |  | CORR | AXGR | 04:53 | 04:57 | 04:56 | 509 | 48 | 11 | EXT |  | 0.94 | (c)
13996.596 | 1.486 | 1.124 | -9.784 | -10.146 | -765 | -686 | -710 | 656 | 1124 | 1254 |  | CORR | GENE | 03:56 | 04:09 | 04:05 | 366 | 109 | 12 | EXT |  | 0.93 | (c)
13996.83 | 1.72 | 1.394 | -9.55 | -9.876 | -544 | -515 | -522 | 500 | 1394 | 1254 |  | CORR | AXGR | 04:32 | 04:36 | 04:35 | 482 | 44 | 10 | EXT |  | 0.94 | (c)
13996.978 | 1.868 | 1.514 | -9.402 | -9.756 | -1467 | -1058 | -1073 | 679 | 1514 | 1254 |  | CORR | GENE | 02:03 | 03:09 | 03:06 | 365 | 788 | 14 | EXT |  | 0.94 | (c)
13997.045 | 1.935 | 1.884 | -9.335 | -9.386 | -1206 | -809 | -995 | 783 | 1884 | 1254 |  | CORR | GENE | 02:45 | 03:49 | 03:19 | 1172 | 423 | 12 | EXT |  | 0.98 | (c)
14000.327 | 5.217 | 5.18 | -6.053 | -6.09 | -715 | -590 | -560 | 405 | 5180 | 1254 |  | CORR | CIGR | 04:04 | 04:24 | 04:29 | 55 | 310 | 11 | EXT |  | 0.89 | (c)
14000.998 | 5.888 | 5.576 | -5.382 | -5.694 | -480 | -439 | -441 | 401 | 5279 | 1254 |  | CORR | GENE | 04:42 | 04:49 | 04:48 | 415 | 79 | 11 | EXT |  | 0.93 | (c)
14003.056 | 7.946 | 7.902 | -3.324 | -3.368 | -813 | -617 | -566 | 318 | 3292 | 1254 |  | CORR | GENE | 03:48 | 04:20 | 04:28 | 76 | 495 | 12 | EXT |  | 0.89 | (c)
14003.941 | 8.831 | 8.676 | -2.439 | -2.594 | -414 | -273 | -227 | 40 | 2288 | 1254 |  | DENT | GENE | 04:53 | 05:16 | 05:23 | 306 | 374 | 0.6 | N/A | Глубина вмятины: 8 мм (0,6%). Линейка: 31 см в (868 см; 05:16 ч:мин) Аномалия находится вблизи продольного шва. |  | (c)
14006.401 | 0.021 | 0.003 | -11.119 | -11.137 | 300 | 406 | 421 | 300 | 3 | 1255 |  | CORR | CIGR | 03:36 | 03:53 | 03:55 | 25 | 242 | 10 | EXT |  | 0.89 | (c)
14012.535 | 6.155 | 6.125 | -4.985 | -5.015 | 685 | 738 | 798 | 685 | 4979 | 1255 |  | CORR | CIGR | 04:38 | 04:46 | 04:56 | 36 | 227 | 11 | EXT |  | 0.89 | (c)
14027.855 | 0 | -0.029 | -11.415 | -11.444 | 1223 | 1447 | 1806 | 0 |  | 1257 | Нарушение формы кольцевого шва | GWAN |  | 00:24 | 00:60 | 01:58 | 0 | 1166 |  | EXT | Нарушение формы кольцевого шва |  | (c)
14027.855 | 0 | 0 | -11.415 | -11.415 | -965 | -882 | -799 | 633 | 0 | 1257 | Смещение кромок | GWAN |  | 06:30 | 06:44 | 06:57 | 0 | 332 |  | EXT | Смещение кромок Наружу Величина смещения - 3.1 мм. |  | (c)
14031.036 | 3.181 | 3.098 | -8.234 | -8.317 | -11 | -1 | 3 | 0 | 3098 | 1257 |  | LWAN | AXGR | 09:04 | 09:06 | 09:07 | 179 | 27 |  | INT | Эквивалент потери металла 10%. |  | (c)
14039.27 | 0 | -0.025 | -11.63 | -11.655 | -117 | 2007 | 1323 | 0 |  | 1258 | Нарушение формы кольцевого шва | GWAN |  | 09:04 | 02:47 | 12:57 | 0 | 2880 |  | EXT | Нарушение формы кольцевого шва |  | (c)
14042.881 | 3.611 | 2.588 | -8.019 | -9.042 | -480 | -427 | -433 | 385 | 2588 | 1258 |  | GOUG | GENE | 08:06 | 08:14 | 08:13 | 1205 | 95 | 14 | EXT | Зона задиров. |  | (c)
14043.986 | 4.716 | 4.621 | -6.914 | -7.009 | 271 | 314 | 321 | 271 | 4621 | 1258 |  | DENT | GENE | 10:07 | 10:14 | 10:15 | 168 | 99 | 0.4 | N/A | Глубина вмятины: 5 мм (0,4%). Линейка: 17 см в (462 см; 10:14 ч:мин) |  | (c)
14050.9 | 0 | -0.033 | -11.665 | -11.698 | -1103 | 837 | -11 | 0 |  | 1259 | Нарушение формы кольцевого шва | GWAN |  | 07:22 | 00:35 | 10:18 | 0 | 2183 |  | EXT | Нарушение формы кольцевого шва |  | (c)
14050.9 | 0 | -0.024 | -11.665 | -11.689 | 1597 | 1898 | -2148 | 0 |  | 1259 | Нарушение формы кольцевого шва | GWAN |  | 02:38 | 03:26 | 04:33 | 0 | 1431 |  | EXT | Нарушение формы кольцевого шва |  | (c)
14062.565 | 0 | -0.059 | -11.7 | -11.759 | -932 | 536 | -132 | 668 |  | 1260 | Нарушение формы кольцевого шва | GWAN |  | 10:23 | 02:20 | 12:32 | 0 | 1600 |  | EXT | Нарушение формы кольцевого шва |  | (c)
14142.975 | 0.01 | 0.008 | -9.745 | -9.747 | -808 | -441 | -622 | 437 | 8 | 1267 |  | CORR | CIGR | 01:48 | 02:47 | 02:18 | 44 | 371 | 13 | EXT |  | 0.89 | (c)
14163.043 | 10.323 | 10.237 | -1.367 | -1.453 | 713 | 771 | 925 | 713 | 1272 | 1268 |  | DENT | GENE | 02:43 | 02:52 | 03:17 | 181 | 425 | 1.3 | N/A | Глубина вмятины: 18 мм (1,3%). Линейка: 18 см в (1024 см; 02:52 ч:мин) Аномалия находится вблизи дефекта потери металла. |  | (c)
14163.047 | 10.327 | 10.306 | -1.363 | -1.384 | 692 | 937 | 928 | 692 | 1330 | 1268 |  | GOUG | CIGR | 02:39 | 03:19 | 03:18 | 54 | 472 | 7 | EXT | Задир. |  | (c)
14220.275 | 0 | -0.023 | -11.51 | -11.533 | 1498 | -210 | -1353 | 0 |  | 1274 | Нарушение формы кольцевого шва | GWAN |  | 00:13 | 07:37 | 04:33 | 0 | 3219 |  | EXT | Нарушение формы кольцевого шва |  | (c)
14357.26 | 0 | -0.052 | -11.37 | -11.422 | -391 | 241 | 8 | 391 |  | 1286 | Нарушение формы кольцевого шва | GWAN |  | 11:49 | 01:31 | 12:53 | 0 | 797 |  | EXT | Нарушение формы кольцевого шва |  | (c)
14357.26 | 0 | 0 | -11.37 | -11.37 | 427 | 537 | 536 | 427 | 0 | 1286 | Смещение кромок | GWAN |  | 02:01 | 02:18 | 02:18 | 0 | 219 |  | EXT | Смещение кромок Наружу Величина смещения - 2.6 мм. |  | (c)
14357.26 | 0 | -0.041 | -11.37 | -11.411 | -1575 | -1172 | -1144 | 656 |  | 1286 | Нарушение формы кольцевого шва | GWAN |  | 08:38 | 09:43 | 09:47 | 0 | 862 |  | EXT | Нарушение формы кольцевого шва |  | (c)
14368.63 | 0 | -0.033 | -11.16 | -11.193 | -1818 | 400 | -629 | 0 |  | 1287 | Нарушение формы кольцевого шва | GWAN |  | 05:53 | 11:51 | 09:05 | 0 | 2379 |  | EXT | Нарушение формы кольцевого шва |  | (c)
14379.79 | 0 | 0 | -11.265 | -11.265 | 609 | 958 | 858 | 609 | 0 | 1288 | Смещение кромок | GWAN |  | 01:17 | 02:13 | 01:57 | 0 | 498 |  | EXT | Смещение кромок Наружу Величина смещения - 2.4 мм. |  | (c)
14421.31 | 7.765 | 7.165 | -3.79 | -4.39 | 1059 | 1103 | 1163 | 1059 | 3775 | 1291 |  | GOUG | GENE | 00:43 | 00:50 | 01:00 | 615 | 207 | 7 | EXT | Зона задиров. |  | (c)
14459.595 | 0 | -0.031 | -11.47 | -11.501 | 2187 | -1194 | -1228 | 0 |  | 1295 | Нарушение формы кольцевого шва | GWAN |  | 06:57 | 09:52 | 09:46 | 0 | 2092 |  | EXT | Нарушение формы кольцевого шва |  | (c)
14471.065 | 0 | -0.019 | -11.405 | -11.424 | -1911 | -1372 | -1058 | 205 |  | 1296 | Нарушение формы кольцевого шва | GWAN |  | 07:19 | 08:46 | 09:37 | 0 | 1706 |  | EXT | Нарушение формы кольцевого шва |  | (c)
14548.076 | 8.886 | 8.827 | -2.004 | -2.063 | -1412 | -1330 | -1329 | 1245 | 1951 | 1302 |  | CORR | GENE | 10:26 | 10:39 | 10:40 | 112 | 166 | 11 | EXT |  | 0.89 | (c)
14595.05 | 0 | -0.023 | -11.45 | -11.473 | -2005 | -1738 | -1580 | 225 |  | 1307 | Нарушение формы кольцевого шва | GWAN |  | 05:21 | 06:04 | 06:30 | 0 | 850 |  | EXT | Нарушение формы кольцевого шва |  | (c)
14595.05 | 0 | -0.04 | -11.45 | -11.49 | -1051 | -821 | -694 | 338 |  | 1307 | Нарушение формы кольцевого шва | GWAN |  | 07:55 | 08:32 | 08:53 | 0 | 712 |  | EXT | Нарушение формы кольцевого шва |  | (c)
14606.5 | 0 | -0.035 | -11.36 | -11.395 | 116 | 998 | 614 | 116 |  | 1308 | Нарушение формы кольцевого шва | GWAN |  | 02:32 | 04:54 | 03:52 | 0 | 997 |  | EXT | Нарушение формы кольцевого шва |  | (c)
14606.5 | 0 | -0.057 | -11.36 | -11.417 | 1921 | 2075 | -1827 | 0 |  | 1308 | Нарушение формы кольцевого шва | GWAN |  | 07:23 | 07:48 | 09:18 | 0 | 1427 |  | EXT | Нарушение формы кольцевого шва |  | (c)
14617.86 | 0 | -0.061 | -11.23 | -11.291 | -663 | -513 | -523 | 384 |  | 1309 | Нарушение формы кольцевого шва | GWAN |  | 11:48 | 00:12 | 12:11 | 0 | 279 |  | EXT | Нарушение формы кольцевого шва |  | (c)
14617.86 | 0 | 0 | -11.23 | -11.23 | 1435 | 1664 | 1660 | 346 | 0 | 1309 | Смещение кромок | GWAN |  | 05:27 | 06:04 | 06:03 | 0 | 450 |  | EXT | Смещение кромок Наружу Величина смещения - 3.5 мм. |  | (c)
14629.09 | 0 | -0.032 | -11.26 | -11.292 | 1159 | 2150 | 2021 | 0 |  | 1310 | Нарушение формы кольцевого шва | GWAN |  | 01:28 | 04:08 | 03:47 | 0 | 1726 |  | EXT | Нарушение формы кольцевого шва |  | (c)
14629.09 | 0 | -0.033 | -11.26 | -11.293 | -149 | 95 | 115 | 0 |  | 1310 | Нарушение формы кольцевого шва | GWAN |  | 09:57 | 10:37 | 10:40 | 0 | 526 |  | EXT | Нарушение формы кольцевого шва |  | (c)
14640.35 | 0 | -0.061 | -10.96 | -11.021 | 1220 | -1913 | 1959 | 0 |  | 1311 | Нарушение формы кольцевого шва | GWAN |  | 00:19 | 03:53 | 02:18 | 0 | 1478 |  | EXT | Нарушение формы кольцевого шва |  | (c)
14640.35 | 0 | -0.044 | -10.96 | -11.004 | -613 | -324 | -385 | 158 |  | 1311 | Нарушение формы кольцевого шва | GWAN |  | 07:23 | 08:09 | 07:59 | 0 | 454 |  | EXT | Нарушение формы кольцевого шва |  | (c)
14640.35 | 0 | -0.045 | -10.96 | -11.005 | 14 | 129 | 355 | 14 |  | 1311 | Нарушение формы кольцевого шва | GWAN |  | 09:04 | 09:23 | 09:59 | 0 | 681 |  | EXT | Нарушение формы кольцевого шва |  | (c)
14654.324 | 3.014 | 2.959 | -8.401 | -8.456 | 1644 | 1926 | 1820 | 1644 | 2959 | 1312 |  | CORR | GENE | 05:19 | 06:04 | 05:47 | 64 | 351 | 10 | EXT |  | 0.89 | (c)
14788.575 | 0 | 0 | -11.48 | -11.48 | -1407 | -1169 | -1212 | 1018 | 0 | 1324 | Смещение кромок | GWAN |  | 08:38 | 09:16 | 09:09 | 0 | 389 |  | EXT | Смещение кромок Вовнутрь Величина смещения - 2.5 мм. |  | (c)
15005.175 | 9.24 | 9.219 | -2.38 | -2.401 | -1282 | -1217 | -1207 | 1133 | 2308 | 1342 |  | GOUG | GENE | 04:26 | 04:36 | 04:38 | 93 | 149 | 6 | EXT | Задир. |  | (c)
15087.404 | 11.559 | 11.541 | -0.151 | -0.169 | -847 | -778 | -775 | 703 | 141 | 1349 |  | CORR | CIGR | 09:31 | 09:42 | 09:43 | 28 | 144 | 14 | EXT |  | 0.89 | (c)
15213.714 | 0.039 | 0.018 | -11.566 | -11.587 | -838 | 746 | 177 | 838 | 18 | 1361 |  | CORR | GENE | 11:48 | 04:03 | 14:31 | 58 | 2030 | 10 | EXT |  | 0.89 | (c)
15237.4 | 0.515 | 0.419 | -10.56 | -10.656 | 1418 | 1440 | 1434 | 781 | 419 | 1363 |  | CORR | AXGR | 05:06 | 05:10 | 05:09 | 220 | 31 | 10 | EXT |  | 0.91 | (c)
15247.96 | 0 | -0.046 | -11.26 | -11.306 | -758 | -577 | -628 | 498 |  | 1364 | Нарушение формы кольцевого шва | GWAN |  | 00:47 | 01:16 | 01:08 | 0 | 260 |  | EXT | Нарушение формы кольцевого шва Аномалия находится на отводе. |  | (c)
15247.96 | 0 | 0 | -11.26 | -11.26 | -338 | 6 | 15 | 0 | 0 | 1364 | Смещение кромок | GWAN |  | 01:55 | 02:50 | 02:52 | 0 | 706 |  | EXT | Смещение кромок Вовнутрь Аномалия находится на отводе. Величина смещения - 3.1 мм. |  | (c)
15247.96 | 0 | -0.051 | -11.26 | -11.311 | 1743 | 1808 | 1994 | 0 |  | 1364 | Нарушение формы кольцевого шва | GWAN |  | 07:31 | 07:41 | 08:11 | 0 | 501 |  | EXT | Нарушение формы кольцевого шва Аномалия находится на отводе. |  | (c)
15247.96 | 0 | -0.042 | -11.26 | -11.302 | -1298 | -1080 | -1128 | 932 |  | 1364 | Нарушение формы кольцевого шва | GWAN |  | 11:20 | 11:55 | 11:47 | 0 | 340 |  | EXT | Нарушение формы кольцевого шва Аномалия находится на отводе. |  | (c)
15249.297 | 1.337 | 1.271 | -9.923 | -9.989 | -1723 | -1565 | -1614 | 507 | 1271 | 1364 |  | DENT | GENE | 10:11 | 10:37 | 10:29 | 165 | 218 | 0.4 | N/A | Глубина вмятины: 5 мм (0,4%). Линейка: 17 см в (127 см; 10:37 ч:мин) Аномалия находится на отводе. Аномалия находится вблизи дефекта потери металла. |  | (c)
15249.323 | 1.363 | 1.289 | -9.897 | -9.971 | -1712 | -1590 | -1615 | 518 | 1289 | 1364 |  | GOUG | GENE | 10:13 | 10:33 | 10:29 | 79 | 195 | 7 | EXT | Аномалия находится на отводе. Задир. |  | (c)
15259.22 | 0 | -0.028 | -11.395 | -11.423 | 913 | 1031 | 1075 | 913 |  | 1365 | Нарушение формы кольцевого шва | GWAN |  | 00:31 | 00:50 | 00:58 | 0 | 325 |  | EXT | Нарушение формы кольцевого шва Аномалия находится на отводе. |  | (c)
15288.489 | 6.229 | 6.196 | -5.436 | -5.469 | 123 | 186 | 236 | 123 | 5368 | 1367 |  | CORR | GENE | 02:40 | 02:50 | 02:58 | 101 | 225 | 10 | EXT |  | 0.89 | (c)
15327.79 | 0 | -0.037 | -11.18 | -11.217 | 1526 | 1804 | 1718 | 1526 |  | 1371 | Нарушение формы кольцевого шва | GWAN |  | 00:46 | 01:31 | 01:17 | 0 | 385 |  | EXT | Нарушение формы кольцевого шва Аномалия находится на отводе. |  | (c)
15335.072 | 7.282 | 7.258 | -3.898 | -3.922 | -2136 | -2079 | -2034 | 1931 | 3862 | 1371 |  | CORR | GENE | 02:55 | 03:04 | 03:12 | 60 | 205 | 10 | EXT | Аномалия находится на отводе. | 0.89 | (c)
15337.272 | 9.482 | 9.355 | -1.698 | -1.825 | -801 | -463 | -628 | 455 | 362 | 1371 |  | GOUG | GENE | 06:31 | 07:25 | 06:59 | 1463 | 346 | 8 | EXT | Аномалия находится на отводе. Зона задиров. |  | (c)
15345.595 | 6.625 | 6.625 | -4.97 | -4.97 | 118 | 243 | 191 | 118 | 4915 | 1372 |  | GOUG | GENE | 07:42 | 08:02 | 07:54 | 55 | 144 | 6 | EXT | Задир. |  | (c)
15365.942 | 3.807 | 3.722 | -7.553 | -7.638 | -566 | -479 | -510 | 454 | 3722 | 1374 |  | DENT | GENE | 09:07 | 09:21 | 09:16 | 177 | 112 | 0.5 | N/A | Глубина вмятины: 7 мм (0,5%). Линейка: 18 см в (372 см; 09:21 ч:мин) |  | (c)
15373.495 | 0 | -0.029 | -11.585 | -11.614 | -23 | 105 | 240 | 0 |  | 1375 | Нарушение формы кольцевого шва | GWAN |  | 11:55 | 00:15 | 12:37 | 0 | 526 |  | EXT | Нарушение формы кольцевого шва |  | (c)
15373.495 | 0 | -0.041 | -11.585 | -11.626 | -1122 | -1094 | -720 | 319 |  | 1375 | Нарушение формы кольцевого шва | GWAN |  | 08:57 | 09:02 | 10:02 | 0 | 803 |  | EXT | Нарушение формы кольцевого шва |  | (c)
15385.08 | 0 | -0.045 | -11.59 | -11.635 | -1093 | -893 | -820 | 547 |  | 1376 | Вышлифовка на шве | GWAN | GENE | 08:06 | 08:38 | 08:50 | 94 | 546 | 18 | EXT | Вышлифовка на шве | 0.9 | (c)
15396.3 | 11.22 | 11.198 | -0.37 | -0.392 | -1592 | -1567 | -1542 | 638 | 368 | 1376 |  | CORR | CIGR | 06:45 | 06:49 | 06:53 | 24 | 100 | 17 | EXT |  | 0.89 | (c)
15396.67 | 0 | -0.035 | -11.51 | -11.545 | -1843 | -1743 | -1731 | 387 |  | 1377 | Нарушение формы кольцевого шва | GWAN |  | 07:07 | 07:23 | 07:25 | 0 | 224 |  | EXT | Нарушение формы кольцевого шва |  | (c)
15408.18 | 0 | 0 | -11.585 | -11.585 | 1104 | 1473 | 1351 | 631 | 0 | 1378 | Смещение кромок | GWAN |  | 01:04 | 02:04 | 01:44 | 0 | 495 |  | EXT | Смещение кромок Вовнутрь Величина смещения - 2.4 мм. |  | (c)
15408.18 | 0 | 0 | -11.585 | -11.585 | 2118 | -2117 | -2118 | 0 | 0 | 1378 | Смещение кромок | GWAN |  | 03:48 | 04:24 | 04:24 | 0 | 450 |  | EXT | Смещение кромок Вовнутрь Величина смещения - 2.5 мм. |  | (c)
15408.18 | 0 | 0 | -11.585 | -11.585 | -516 | -333 | -315 | 114 | 0 | 1378 | Смещение кромок | GWAN |  | 08:43 | 09:12 | 09:15 | 0 | 402 |  | EXT | Смещение кромок Наружу Величина смещения - 3 мм. |  | (c)
15438.944 | 7.649 | 7.429 | -3.751 | -3.971 | 129 | 204 | 309 | 129 | 3297 | 1380 |  | GOUG | GENE | 02:17 | 02:29 | 02:46 | 674 | 360 | 12 | EXT | Зона задиров. Аномалия находится на упругопластическом изгибе: R=496 D, максимальное растяжение на 5.6 час. |  | (c)
15442.446 | 11.151 | 11.087 | -0.249 | -0.313 | -2059 | -2042 | -2046 | 172 | 228 | 1380 | Металлургический дефект | MIAN | AXGR | 08:24 | 08:26 | 08:26 | 85 | 26 |  | INT | Металлургический дефект Эквивалент потери металла 10%. Аномалия находится на упругопластическом изгибе: R=501 D, максимальное растяжение на 5.5 час. |  | (c)
15512.245 | 0 | -0.099 | -11.495 | -11.594 | 498 | 847 | 889 | 498 |  | 1387 | Вышлифовка на шве | GWAN | GENE | 11:21 | 00:17 | 12:24 | 175 | 783 | 17 | EXT | Вышлифовка на шве | 0.92 | (c)
15512.245 | 0 | -0.024 | -11.495 | -11.519 | -657 | -507 | -473 | 290 |  | 1387 | Нарушение формы кольцевого шва | GWAN |  | 08:15 | 08:39 | 08:44 | 0 | 368 |  | EXT | Нарушение формы кольцевого шва |  | (c)
15512.245 | 0 | -0.044 | -11.495 | -11.539 | -17 | 269 | 171 | 0 |  | 1387 | Нарушение формы кольцевого шва | GWAN |  | 09:58 | 10:44 | 10:28 | 0 | 377 |  | EXT | Нарушение формы кольцевого шва |  | (c)
15600.95 | 0 | 0 | -10.16 | -10.16 | 2149 | -2097 | -2036 | 1760 | 0 | 1395 | Смещение кромок | GWAN |  | 01:02 | 01:37 | 01:47 | 0 | 551 |  | EXT | Смещение кромок Вовнутрь Величина смещения - 2.5 мм. |  | (c)
15600.95 | 0 | 0 | -10.16 | -10.16 | 476 | 689 | 647 | 476 | 0 | 1395 | Смещение кромок | GWAN |  | 08:32 | 09:07 | 08:60 | 0 | 341 |  | EXT | Смещение кромок Вовнутрь Величина смещения - 2.3 мм. |  | (c)
15637.01 | 3.215 | 3.184 | -8.425 | -8.456 | 1555 | 1618 | 1630 | 1555 | 3184 | 1398 |  | CORR | CIGR | 06:27 | 06:37 | 06:39 | 31 | 151 | 15 | EXT |  | 0.89 | (c)
15709.106 | 6.746 | 6.612 | -3.489 | -3.623 | -441 | -280 | -319 | 198 | 3387 | 1404 |  | DENT | GENE | 03:10 | 03:36 | 03:30 | 236 | 243 | 0.4 | N/A | Глубина вмятины: 5 мм (0,4%). Линейка: 24 см в (661 см; 03:36 ч:мин) |  | (c)
15713.683 | 1.088 | 1.066 | -10.312 | -10.334 | -363 | -318 | -302 | 240 | 1066 | 1405 |  | CORR | CIGR | 09:31 | 09:39 | 09:41 | 32 | 123 | 11 | EXT |  | 0.89 | (c)
15714.541 | 1.946 | 1.19 | -9.454 | -10.21 | -1482 | -1394 | -1264 | 1046 | 1190 | 1405 |  | GOUG | GENE | 06:31 | 06:45 | 07:06 | 757 | 436 | 7 | EXT | Задир. |  | (c)
15738.205 | 2.575 | 2.547 | -9.05 | -9.078 | 1312 | 1484 | 1488 | 1312 | 2547 | 1407 |  | CORR | GENE | 05:29 | 05:56 | 05:57 | 84 | 352 | 11 | EXT | Аномалия находится на упругопластическом изгибе: R=491 D, максимальное растяжение на 6.4 час. | 0.89 | (c)
15739.422 | 3.792 | 3.768 | -7.833 | -7.857 | 1236 | 1510 | 1445 | 1236 | 3768 | 1407 |  | CORR | GENE | 05:16 | 06:01 | 05:50 | 49 | 417 | 10 | EXT | Аномалия находится на упругопластическом изгибе: R=476 D, максимальное растяжение на 6.4 час. | 0.89 | (c)
15739.824 | 4.194 | 4.159 | -7.431 | -7.466 | 1304 | 1507 | 1547 | 1304 | 4159 | 1407 |  | CORR | GENE | 05:27 | 06:00 | 06:07 | 61 | 485 | 11 | EXT | Аномалия находится на упругопластическом изгибе: R=475 D, максимальное растяжение на 6.4 час. | 0.89 | (c)
15740.233 | 4.603 | 4.587 | -7.022 | -7.038 | 1336 | 1497 | 1472 | 1336 | 4587 | 1407 |  | CORR | CIGR | 05:33 | 05:59 | 05:55 | 43 | 273 | 9 | EXT | Аномалия находится на упругопластическом изгибе: R=476 D, максимальное растяжение на 6.3 час. | 0.89 | (c)
15830.15 | 2.895 | 2.449 | -8.36 | -8.806 | 517 | 862 | 740 | 517 | 2449 | 1415 |  | GOUG | GENE | 00:10 | 01:05 | 00:46 | 2833 | 446 | 7 | EXT | Зона задиров. Аномалия находится на упругопластическом изгибе: R=888 D, максимальное растяжение на 11.9 час. |  | (c)
16001.462 | 1.562 | 1.422 | -10.023 | -10.163 | 1542 | 1653 | 1652 | 1542 | 1422 | 1430 |  | GOUG | GENE | 01:21 | 01:39 | 01:39 | 141 | 220 | 9 | EXT | Задир. |  | (c)
16019.45 | 7.965 | 7.957 | -3.51 | -3.518 | 1849 | 1895 | 1900 | 1849 | 3473 | 1431 |  | CORR | CIGR | 09:14 | 09:21 | 09:22 | 45 | 102 | 10 | EXT |  | 0.89 | (c)
16019.959 | 8.474 | 8.117 | -3.001 | -3.358 | 2128 | -1901 | -2094 | 1855 | 2976 | 1431 |  | GOUG | GENE | 09:59 | 11:08 | 10:37 | 382 | 478 | 10 | EXT | Зона задиров. |  | (c)
16074.49 | 5.205 | 5.185 | -5.275 | -5.295 | -1948 | -1884 | -1882 | 1816 | 5185 | 1436 |  | CORR | CIGR | 05:34 | 05:44 | 05:44 | 35 | 132 | 11 | EXT |  | 0.89 | (c)
16262.14 | 0 | -0.07 | -11.53 | -11.6 | -1067 | -828 | -778 | 489 |  | 1453 | Вышлифовка на шве | GWAN | GENE | 10:39 | 11:17 | 11:25 | 159 | 578 | 12 | EXT | Вышлифовка на шве | 0.9 | (c)
16266.398 | 4.258 | 4.189 | -7.272 | -7.341 | 1902 | 2038 | 1974 | 1902 | 4189 | 1453 |  | GOUG | GENE | 06:38 | 06:60 | 06:49 | 77 | 145 | 5 | EXT | Задир. |  | (c)
16315.094 | 6.469 | 6.41 | -5.256 | -5.315 | 1703 | 1733 | 1749 | 1703 | 5127 | 1457 |  | DENT | GENE | 03:00 | 03:05 | 03:08 | 188 | 92 | 0.3 | N/A | Глубина вмятины: 4 мм (0,3%). Линейка: 19 см в (641 см; 03:05 ч:мин) |  | (c)
16316.884 | 8.259 | 8.131 | -3.466 | -3.594 | 1341 | 1374 | 1440 | 1341 | 3082 | 1457 |  | GOUG | GENE | 02:02 | 02:07 | 02:18 | 512 | 197 | 9 | EXT | Зона задиров. |  | (c)
16330.429 | 0 | -0.06 | -4.195 | -4.255 | 1945 | -2204 | -2042 | 1568 |  | 1458б | Нарушение формы кольцевого шва | GWAN |  | 01:19 | 02:09 | 02:35 | 0 | 948 |  | EXT | Нарушение формы кольцевого шва |  | (c)
16333.697 | 3.268 | 3.253 | -0.927 | -0.942 | -1954 | -1919 | -1885 | 1816 | 911 | 1458б |  | CORR | CIGR | 02:49 | 02:55 | 03:00 | 31 | 138 | 15 | EXT |  | 0.74 | (c)
16334.624 | 0 | 0 | -5.581 | -5.581 | -2181 | -1550 | -1677 | 1172 | 0 | 1459а | Непровар / утяжина | GWAN |  | 10:26 | 00:08 | 11:48 | 0 | 1009 | 15 | INT | Непровар / утяжина Толщины: 18,7 / 15,7 мм |  | (c)
16334.624 | 0 | 0 | -5.581 | -5.581 | 376 | 450 | 835 | 376 | 0 | 1459а | Непровар / утяжина | GWAN |  | 05:19 | 05:31 | 06:33 | 0 | 919 | 12 | INT | Непровар / утяжина Толщины: 18,7 / 15,7 мм |  | (c)
16354.428 | 2.548 | 2.463 | -8.842 | -8.927 | 256 | 424 | 340 | 256 | 2463 | 1461 |  | GOUG | GENE | 03:05 | 03:33 | 03:19 | 86 | 168 | 6 | EXT | Задир. |  | (c)
16432.355 | 0 | -0.033 | -11.66 | -11.693 | 1721 | -1764 | 2218 | 1721 |  | 1468 | Нарушение формы кольцевого шва | GWAN |  | 00:40 | 03:17 | 01:60 | 0 | 994 |  | EXT | Нарушение формы кольцевого шва |  | (c)
16432.355 | 0 | -0.061 | -11.66 | -11.721 | 544 | 843 | 764 | 544 |  | 1468 | Нарушение формы кольцевого шва | GWAN |  | 09:30 | 10:18 | 10:05 | 0 | 439 |  | EXT | Нарушение формы кольцевого шва |  | (c)
16458.946 | 3.496 | 3.474 | -7.969 | -7.991 | 1075 | 1160 | 1450 | 1075 | 3474 | 1470 |  | GOUG | GENE | 01:05 | 01:19 | 02:06 | 289 | 750 | 13 | EXT | Зона задиров. |  | (c)
16459.295 | 3.845 | 3.795 | -7.62 | -7.67 | 1992 | 2068 | 2141 | 1992 | 3795 | 1470 |  | GOUG | GENE | 03:33 | 03:45 | 03:57 | 566 | 298 | 15 | EXT | Зона задиров. |  | (c)
16466.915 | 0 | -0.067 | -11.52 | -11.587 | 432 | 620 | 588 | 432 |  | 1471 | Вышлифовка на шве | GWAN | GENE | 09:44 | 10:14 | 10:09 | 85 | 312 | 12 | EXT | Вышлифовка на шве | 0.89 | (c)
16717.377 | 8.687 | 8.461 | -2.353 | -2.579 | -1188 | -1098 | -1138 | 1087 | 2303 | 1492 |  | ARTD | GENE | 07:57 | 08:12 | 08:06 | 276 | 101 |  | EXT | Наплавка. |  | (c)
16725.394 | 5.664 | 5.644 | -5.531 | -5.551 | 441 | 477 | 541 | 441 | 5470 | 1493 |  | GOUG | GENE | 06:13 | 06:19 | 06:29 | 81 | 200 | 18 | EXT | Зона задиров. |  | (c)
16765.896 | 0.841 | 0.821 | -10.629 | -10.649 | -1343 | -1317 | -1286 | 1228 | 821 | 1497 |  | CORR | CIGR | 04:53 | 04:57 | 05:02 | 27 | 115 | 12 | EXT |  | 0.89 | (c)
16769.407 | 4.352 | 3.998 | -7.118 | -7.472 | 507 | 654 | 608 | 507 | 3998 | 1497 |  | GOUG | GENE | 09:51 | 10:15 | 10:07 | 355 | 202 | 6 | EXT | Зона задиров. |  | (c)
16772.17 | 7.115 | 7.115 | -4.355 | -4.355 | 527 | 635 | 624 | 527 | 4300 | 1497 |  | GOUG | GENE | 09:54 | 10:12 | 10:10 | 55 | 194 | 6 | EXT | Задир. |  | (c)
16776.734 | 0.209 | 0.2 | -11.516 | -11.525 | -1855 | -1828 | -1788 | 1722 | 200 | 1498 |  | CORR | CIGR | 00:12 | 00:17 | 00:23 | 36 | 133 | 10 | EXT |  | 0.89 | (c)
16799.091 | 10.841 | 10.825 | -0.834 | -0.85 | -2101 | -2072 | -2051 | 2000 | 817 | 1499 |  | CORR | CIGR | 02:41 | 02:46 | 02:49 | 33 | 101 | 12 | EXT |  | 0.89 | (c)
16830.13 | 7.375 | 7.291 | -4.055 | -4.139 | -1168 | -1063 | -1076 | 984 | 3956 | 1502 |  | DENT | GENE | 03:55 | 04:12 | 04:10 | 183 | 184 | 0.5 | N/A | Глубина вмятины: 7 мм (0,5%). Линейка: 18 см в (729 см; 04:12 ч:мин) |  | (c)
16857.433 | 11.573 | 11.513 | -0.047 | -0.107 | -313 | -299 | -299 | 286 | 16 | 1504 |  | ARTD | AXGR | 10:56 | 10:58 | 10:58 | 91 | 27 |  | EXT | Эквивалент потери металла 7%. |  | (c)
16913.965 | 0 | -0.044 | -10.955 | -10.999 | -1770 | -1352 | -1046 | 322 |  | 1510 | Нарушение формы кольцевого шва | GWAN |  | 09:49 | 10:56 | 11:46 | 0 | 1449 |  | EXT | Нарушение формы кольцевого шва |  | (c)
16924.92 | 0 | -0.038 | -11.445 | -11.483 | -167 | 282 | 296 | 0 |  | 1511 | Нарушение формы кольцевого шва | GWAN |  | 08:43 | 09:56 | 09:58 | 0 | 926 |  | EXT | Нарушение формы кольцевого шва |  | (c)
16936.424 | 0.059 | 0.031 | -11.446 | -11.474 | -2015 | -1892 | -1886 | 216 | 31 | 1512 |  | CORR | GENE | 08:23 | 08:43 | 08:44 | 66 | 258 | 10 | EXT |  | 0.89 | (c)
16947.814 | 11.449 | 11.436 | -0.056 | -0.069 | -1955 | -1872 | -1862 | 276 | 29 | 1512 |  | CORR | CIGR | 08:33 | 08:46 | 08:48 | 40 | 185 | 12 | EXT |  | 0.89 | (c)
16947.87 | 0 | -0.045 | -11.405 | -11.45 | 1870 | 1976 | 1983 | 1870 |  | 1513 | Нарушение формы кольцевого шва | GWAN |  | 00:00 | 00:18 | 00:19 | 0 | 225 |  | EXT | Нарушение формы кольцевого шва |  | (c)
16958.091 | 10.221 | 10.152 | -1.184 | -1.253 | -170 | -120 | -111 | 52 | 1184 | 1513 |  | ARTD | GENE | 06:31 | 06:39 | 06:41 | 69 | 119 |  | EXT | Наплавка. |  | (c)
16985.015 | 3.23 | 3.189 | -8.31 | -8.351 | -819 | -809 | -808 | 797 | 3189 | 1516 | Металлургический дефект | MIAN | AXGR | 04:46 | 04:48 | 04:48 | 78 | 22 |  | EXT | Металлургический дефект Эквивалент потери металла 7%. |  | (c)
17030.356 | 3.131 | 3.072 | -8.364 | -8.423 | -1157 | -1119 | -1107 | 1057 | 3072 | 1520 |  | DENT | GENE | 07:45 | 07:51 | 07:53 | 88 | 100 | 0.2 | N/A | Глубина вмятины: 3 мм (0,2%). Линейка: 9 см в (307 см; 07:51 ч:мин) |  | (c)
17084.72 | 0 | -0.052 | -11.525 | -11.577 | -2102 | -1882 | -1960 | 1819 |  | 1525 | Нарушение формы кольцевого шва | GWAN |  | 11:10 | 11:45 | 11:32 | 0 | 282 |  | EXT | Нарушение формы кольцевого шва |  | (c)
17141.92 | 0 | -0.039 | -11.615 | -11.654 | 1514 | 1603 | 1647 | 1514 |  | 1530 | Нарушение формы кольцевого шва | GWAN |  | 01:24 | 01:38 | 01:45 | 0 | 266 |  | EXT | Нарушение формы кольцевого шва |  | (c)
17165.126 | 11.591 | 11.564 | -0.064 | -0.091 | 2095 | 2148 | 2179 | 2095 | 53 | 1531 |  | CORR | CIGR | 05:19 | 05:27 | 05:32 | 38 | 168 | 12 | EXT |  | 0.89 | (c)
17183.515 | 6.885 | 6.829 | -4.71 | -4.766 | 756 | 803 | 824 | 756 | 4658 | 1533 |  | DENT | GENE | 04:51 | 04:59 | 05:02 | 108 | 137 | 0.3 | N/A | Глубина вмятины: 4 мм (0,3%). Линейка: 11 см в (683 см; 04:59 ч:мин) Аномалия находится на упругопластическом изгибе. |  | (c)
17199.085 | 0 | -0.014 | -11.625 | -11.639 | -616 | 604 | 1083 | 0 |  | 1535 | Нарушение формы кольцевого шва | GWAN |  | 05:13 | 08:30 | 09:48 | 0 | 3399 |  | EXT | Нарушение формы кольцевого шва Аномалия находится на упругопластическом изгибе: R=661 D, максимальное растяжение на 0.4 час. |  | (c)
17209.122 | 10.037 | 10.031 | -1.588 | -1.594 | 1901 | 1989 | 2011 | 1901 | 1557 | 1535 |  | CORR | CIGR | 11:60 | 00:14 | 12:17 | 37 | 219 | 11 | EXT |  | 0.89 | (c)
17210.71 | 0 | -0.037 | -11.375 | -11.412 | 1691 | -741 | -1502 | 234 |  | 1536 | Нарушение формы кольцевого шва | GWAN |  | 06:59 | 00:26 | 10:24 | 0 | 2536 |  | EXT | Нарушение формы кольцевого шва |  | (c)
17233.485 | 0 | -0.038 | -11.38 | -11.418 | 301 | 1273 | 1345 | 159 |  | 1538 | Нарушение формы кольцевого шва | GWAN |  | 10:06 | 00:43 | 12:54 | 0 | 2089 |  | EXT | Нарушение формы кольцевого шва |  | (c)
17233.485 | 0 | -0.016 | -11.38 | -11.396 | -1473 | -1080 | -1194 | 757 |  | 1538 | Нарушение формы кольцевого шва | GWAN |  | 05:20 | 06:23 | 06:05 | 0 | 558 |  | EXT | Нарушение формы кольцевого шва |  | (c)
17244.865 | 0 | -0.041 | -11.435 | -11.476 | -868 | 1556 | 564 | 235 |  | 1539 | Нарушение формы кольцевого шва | GWAN |  | 10:32 | 05:03 | 14:23 | 0 | 2863 |  | EXT | Нарушение формы кольцевого шва |  | (c)
17244.865 | 0 | -0.037 | -11.435 | -11.472 | -1985 | -1885 | -1862 | 246 |  | 1539 | Нарушение формы кольцевого шва | GWAN |  | 07:31 | 07:47 | 07:51 | 0 | 245 |  | EXT | Нарушение формы кольцевого шва |  | (c)
17256.3 | 0 | -0.039 | -11.365 | -11.404 | 1257 | 1461 | 1616 | 1257 |  | 1540 | Нарушение формы кольцевого шва | GWAN |  | 03:19 | 03:52 | 04:17 | 0 | 718 |  | EXT | Нарушение формы кольцевого шва |  | (c)
17324.95 | 0 | -0.045 | -11.49 | -11.535 | 327 | 453 | 449 | 327 |  | 1546 | Нарушение формы кольцевого шва | GWAN |  | 00:02 | 00:23 | 00:22 | 0 | 244 |  | EXT | Нарушение формы кольцевого шва |  | (c)
17359.42 | 0 | -0.035 | -11.46 | -11.495 | -487 | -240 | -319 | 152 |  | 1549 | Нарушение формы кольцевого шва | GWAN |  | 02:38 | 03:17 | 03:05 | 0 | 334 |  | EXT | Нарушение формы кольцевого шва |  | (c)
17393.725 | 0 | -0.064 | -11.295 | -11.359 | 1695 | 1786 | 1928 | 1695 |  | 1552 | Нарушение формы кольцевого шва | GWAN |  | 02:01 | 02:16 | 02:39 | 0 | 466 |  | EXT | Нарушение формы кольцевого шва |  | (c)
17416.54 | 0 | 0 | -11.375 | -11.375 | 641 | 806 | 824 | 641 | 0 | 1554 | Смещение кромок | GWAN |  | 07:32 | 07:59 | 08:01 | 0 | 365 |  | EXT | Смещение кромок Вовнутрь Величина смещения - 2.9 мм. |  | (c)
17439.555 | 0 | -0.022 | -11.715 | -11.737 | 267 | 686 | 691 | 267 |  | 1556 | Нарушение формы кольцевого шва | GWAN |  | 06:01 | 07:09 | 07:09 | 0 | 848 |  | EXT | Нарушение формы кольцевого шва |  | (c)
17443.421 | 3.866 | 3.789 | -7.849 | -7.926 | -192 | -132 | -144 | 97 | 3789 | 1556 |  | DENT | GENE | 04:47 | 04:57 | 04:55 | 127 | 95 | 0.3 | N/A | Глубина вмятины: 4 мм (0,3%). Линейка: 13 см в (379 см; 04:57 ч:мин) Аномалия находится вблизи продольного шва. |  | (c)
17461.87 | 10.6 | 9.964 | -0.57 | -1.206 | 1404 | 1735 | 1624 | 1404 | 499 | 1557 |  | GOUG | GENE | 02:29 | 03:22 | 03:04 | 707 | 441 | 10 | EXT | Зона задиров. |  | (c)
17462.44 | 0 | -0.018 | -11.09 | -11.108 | -1630 | -1494 | -1453 | 1276 |  | 1558 | Нарушение формы кольцевого шва | GWAN |  | 05:50 | 06:12 | 06:18 | 0 | 354 |  | EXT | Нарушение формы кольцевого шва |  | (c)
17462.44 | 0 | -0.046 | -11.09 | -11.136 | 133 | 534 | 403 | 133 |  | 1558 | Вышлифовка на шве | GWAN | GENE | 10:34 | 11:39 | 11:18 | 90 | 539 | 18 | EXT | Вышлифовка на шве | 0.9 | (c)
17496.445 | 0 | -0.032 | -11.69 | -11.722 | -450 | -400 | 160 | 0 |  | 1561 | Нарушение формы кольцевого шва | GWAN |  | 08:35 | 08:43 | 10:13 | 0 | 1220 |  | EXT | Нарушение формы кольцевого шва |  | (c)
17508.135 | 0 | -0.025 | -11.26 | -11.285 | 857 | -1347 | -1851 | 98 |  | 1562 | Нарушение формы кольцевого шва | GWAN |  | 09:54 | 03:58 | 14:37 | 0 | 3506 |  | EXT | Нарушение формы кольцевого шва |  | (c)
17519.395 | 0 | -0.025 | -11.11 | -11.135 | -196 | 506 | 1118 | 0 |  | 1563 | Нарушение формы кольцевого шва | GWAN |  | 09:54 | 11:47 | 13:26 | 0 | 2628 |  | EXT | Нарушение формы кольцевого шва |  | (c)
17549.023 | 7.553 | 7.496 | -3.867 | -3.924 | 716 | 782 | 761 | 716 | 3821 | 1565 |  | DENT | GENE | 02:43 | 02:54 | 02:51 | 103 | 90 | 0.3 | N/A | Глубина вмятины: 4 мм (0,3%). Линейка: 10 см в (750 см; 02:54 ч:мин) |  | (c)
17585.941 | 9.886 | 9.654 | -1.424 | -1.656 | -885 | -764 | -728 | 571 | 1258 | 1568 |  | DENT | GENE | 06:30 | 06:49 | 06:55 | 398 | 314 | 0.8 | N/A | Глубина вмятины: 11 мм (0,8%). Линейка: 40 см в (965 см; 06:49 ч:мин) |  | (c)
17616.32 | 0 | -0.051 | -11.455 | -11.506 | -1997 | -1773 | -1848 | 233 |  | 1573 | Нарушение формы кольцевого шва | GWAN |  | 04:26 | 05:02 | 04:50 | 0 | 299 |  | EXT | Нарушение формы кольцевого шва |  | (c)
17616.32 | 0 | -0.034 | -11.455 | -11.489 | -1465 | -1238 | -1193 | 765 |  | 1573 | Нарушение формы кольцевого шва | GWAN |  | 05:52 | 06:29 | 06:36 | 0 | 544 |  | EXT | Нарушение формы кольцевого шва |  | (c)
17627.325 | 11.005 | 10.987 | -0.45 | -0.468 | 1812 | 1856 | 1875 | 292 | 425 | 1573 |  | CORR | CIGR | 02:41 | 02:48 | 02:51 | 43 | 127 | 13 | EXT |  | 0.89 | (c)
17627.775 | 0 | -0.031 | -10.97 | -11.001 | -710 | -355 | -400 | 90 |  | 1574 | Нарушение формы кольцевого шва | GWAN |  | 00:22 | 01:20 | 01:13 | 0 | 620 |  | EXT | Нарушение формы кольцевого шва |  | (c)
17627.775 | 0 | -0.026 | -10.97 | -10.996 | 803 | -1769 | 2068 | 0 |  | 1574 | Нарушение формы кольцевого шва | GWAN |  | 04:27 | 09:32 | 07:51 | 0 | 2531 |  | EXT | Нарушение формы кольцевого шва |  | (c)
17649.505 | 0 | -0.032 | -11.395 | -11.427 | 1438 | 1891 | 1825 | 1438 |  | 1576 | Нарушение формы кольцевого шва | GWAN |  | 10:16 | 11:29 | 11:19 | 0 | 773 |  | EXT | Нарушение формы кольцевого шва |  | (c)
17660.9 | 0 | -0.017 | -11.705 | -11.722 | 1305 | 2056 | 1953 | 1305 |  | 1577 | Нарушение формы кольцевого шва | GWAN |  | 02:46 | 04:47 | 04:31 | 0 | 1297 |  | EXT | Нарушение формы кольцевого шва |  | (c)
17695.51 | 0 | -0.028 | -11.715 | -11.743 | 1224 | 2149 | -2109 | 982 |  | 1580 | Нарушение формы кольцевого шва | GWAN |  | 05:39 | 08:08 | 08:41 | 0 | 2255 |  | EXT | Нарушение формы кольцевого шва |  | (c)
17730.225 | 0 | -0.029 | -11.295 | -11.324 | 1874 | -811 | -1545 | 0 |  | 1583 | Нарушение формы кольцевого шва | GWAN |  | 07:26 | 00:13 | 10:15 | 0 | 2085 |  | EXT | Нарушение формы кольцевого шва |  | (c)
17765.177 | 0.882 | 0.78 | -10.558 | -10.66 | -1560 | -1433 | -1432 | 1303 | 780 | 1586 |  | GOUG | GENE | 00:04 | 00:25 | 00:25 | 434 | 257 | 6 | EXT | Задир. |  | (c)
17768.013 | 3.718 | 3.608 | -7.722 | -7.832 | -1829 | -1783 | -1772 | 1716 | 3608 | 1586 |  | DENT | GENE | 11:21 | 11:28 | 11:30 | 143 | 113 | 0.1 | N/A | Глубина вмятины: 2 мм (0,1%). Линейка: 14 см в (361 см; 11:28 ч:мин) |  | (c)
17797.52 | 0 | -0.023 | -11.39 | -11.413 | -1229 | 216 | 700 | 398 |  | 1589 | Нарушение формы кольцевого шва | GWAN |  | 11:29 | 03:23 | 16:41 | 0 | 3858 |  | EXT | Нарушение формы кольцевого шва |  | (c)
17808.91 | 0 | -0.026 | -11.375 | -11.401 | -1231 | -1121 | -554 | 123 |  | 1590 | Нарушение формы кольцевого шва | GWAN |  | 10:55 | 11:13 | 12:44 | 0 | 1354 |  | EXT | Нарушение формы кольцевого шва |  | (c)
17854.44 | 0 | -0.072 | -11.4 | -11.472 | 1818 | 2095 | 2033 | 0 |  | 1594 | Нарушение формы кольцевого шва | GWAN |  | 07:06 | 07:50 | 07:40 | 0 | 429 |  | EXT | Нарушение формы кольцевого шва |  | (c)
17854.44 | 0 | -0.048 | -11.4 | -11.448 | -1766 | -1190 | -1129 | 465 |  | 1594 | Вышлифовка на шве | GWAN | GENE | 09:27 | 11:00 | 11:10 | 124 | 1274 | 19 | EXT | Вышлифовка на шве | 0.9 | (c)
17867.322 | 1.482 | 1.342 | -10.383 | -10.523 | 1409 | 1614 | 1559 | 522 | 1342 | 1595 |  | DENT | GENE | 04:14 | 04:47 | 04:38 | 363 | 300 | 0.2 | N/A | Глубина вмятины: 3 мм (0,2%). Линейка: 36 см в (134 см; 04:47 ч:мин) Аномалия находится на отводе. |  | (c)
17889.11 | 0 | -0.042 | -11.27 | -11.312 | 1626 | -2141 | 1989 | 0 |  | 1597 | Нарушение формы кольцевого шва | GWAN |  | 01:56 | 03:48 | 02:54 | 0 | 728 |  | EXT | Нарушение формы кольцевого шва Аномалия находится на отводе. |  | (c)
17889.11 | 0 | -0.043 | -11.27 | -11.313 | -1081 | -835 | -743 | 404 |  | 1597 | Нарушение формы кольцевого шва | GWAN |  | 06:39 | 07:19 | 07:33 | 0 | 677 |  | EXT | Нарушение формы кольцевого шва Аномалия находится на отводе. |  | (c)
17891.094 | 1.984 | 1.918 | -9.286 | -9.352 | 1800 | 1841 | 1831 | 368 | 1918 | 1597 |  | DENT | GENE | 02:24 | 02:30 | 02:29 | 97 | 63 | 0.2 | N/A | Глубина вмятины: 3 мм (0,2%). Линейка: 10 см в (192 см; 02:30 ч:мин) |  | (c)
17900.38 | 0 | -0.054 | -11.43 | -11.484 | 1911 | 1963 | 2138 | 1911 |  | 1598 | Нарушение формы кольцевого шва | GWAN |  | 01:38 | 01:46 | 02:14 | 0 | 455 |  | EXT | Нарушение формы кольцевого шва |  | (c)
17900.38 | 0 | -0.036 | -11.43 | -11.466 | -1208 | -1017 | -1017 | 825 |  | 1598 | Нарушение формы кольцевого шва | GWAN |  | 05:14 | 05:45 | 05:45 | 0 | 384 |  | EXT | Нарушение формы кольцевого шва |  | (c)
17900.38 | 0 | -0.063 | -11.43 | -11.493 | 541 | 657 | 680 | 541 |  | 1598 | Нарушение формы кольцевого шва | GWAN |  | 09:56 | 10:15 | 10:19 | 0 | 278 |  | EXT | Нарушение формы кольцевого шва |  | (c)
17934.775 | 0 | -0.048 | -11.59 | -11.638 | -594 | -163 | -285 | 25 |  | 1601 | Нарушение формы кольцевого шва | GWAN |  | 10:27 | 11:36 | 11:17 | 0 | 619 |  | EXT | Нарушение формы кольцевого шва |  | (c)
17988.765 | 7.595 | 7.556 | -3.99 | -4.029 | -2061 | -2005 | -2023 | 1985 | 3913 | 1605 |  | DENT | GENE | 06:54 | 07:03 | 07:00 | 116 | 76 | 0.3 | N/A | Глубина вмятины: 4 мм (0,3%). Линейка: 12 см в (756 см; 07:03 ч:мин) |  | (c)
18012.773 | 8.793 | 8.567 | -2.867 | -3.093 | 1560 | 1849 | 1776 | 1560 | 2374 | 1607 |  | CORR | GENE | 05:39 | 06:26 | 06:14 | 719 | 433 | 9 | EXT |  | 0.94 | (c)
18015.64 | 0 | -0.009 | -11.605 | -11.614 | 1121 | 2038 | 1800 | 1121 |  | 1608 | Нарушение формы кольцевого шва | GWAN |  | 03:09 | 05:37 | 04:59 | 0 | 1357 |  | EXT | Нарушение формы кольцевого шва |  | (c)
18015.64 | 0 | -0.022 | -11.605 | -11.627 | -1548 | -1308 | -1210 | 872 |  | 1608 | Нарушение формы кольцевого шва | GWAN |  | 07:58 | 08:37 | 08:53 | 0 | 676 |  | EXT | Нарушение формы кольцевого шва |  | (c)
18060.305 | 0 | -0.048 | -11.105 | -11.153 | -1987 | -628 | -1277 | 243 |  | 1612 | Нарушение формы кольцевого шва | GWAN |  | 09:15 | 00:54 | 11:09 | 0 | 1421 |  | EXT | Нарушение формы кольцевого шва |  | (c)
18071.845 | 0.435 | 0.417 | -11.265 | -11.283 | -525 | -251 | -329 | 132 | 417 | 1613 |  | CORR | GENE | 05:12 | 05:56 | 05:44 | 60 | 393 | 10 | EXT |  | 0.89 | (c)
18072.828 | 1.418 | 1.382 | -10.282 | -10.318 | 1265 | 1356 | 1340 | 1265 | 1382 | 1613 |  | CORR | GENE | 10:01 | 10:16 | 10:13 | 77 | 151 | 7 | EXT |  | 0.89 | (c)
18083.11 | 0 | 0 | -11.56 | -11.56 | 1896 | 2105 | 2127 | 1896 | 0 | 1614 | Смещение кромок | GWAN |  | 00:25 | 00:59 | 01:02 | 0 | 461 |  | EXT | Смещение кромок Вовнутрь Величина смещения - 3 мм. |  | (c)
18094.67 | 0 | 0 | -11.66 | -11.66 | -1427 | -1306 | -1194 | 962 | 0 | 1615 | Смещение кромок | GWAN |  | 05:44 | 06:04 | 06:22 | 0 | 466 |  | EXT | Смещение кромок Наружу Величина смещения - 3.3 мм. |  | (c)
18152.33 | 0 | -0.028 | -11.61 | -11.638 | 156 | 921 | 1293 | 156 |  | 1620 | Нарушение формы кольцевого шва | GWAN |  | 09:20 | 11:24 | 12:24 | 0 | 2274 |  | EXT | Нарушение формы кольцевого шва |  | (c)
18155.237 | 2.907 | 2.799 | -8.703 | -8.811 | 2052 | 2106 | 2197 | 2052 | 2799 | 1620 |  | DENT | GENE | 02:26 | 02:35 | 02:50 | 246 | 290 | 0.6 | N/A | Глубина вмятины: 8 мм (0,6%). Линейка: 25 см в (280 см; 02:35 ч:мин) |  | (c)
18255.645 | 0 | -0.035 | -11.625 | -11.66 | 807 | 976 | 990 | 807 |  | 1629 | Нарушение формы кольцевого шва | GWAN |  | 11:54 | 00:22 | 12:24 | 0 | 365 |  | EXT | Нарушение формы кольцевого шва |  | (c)
18255.645 | 0 | -0.023 | -11.625 | -11.648 | -1187 | -542 | -732 | 278 |  | 1629 | Нарушение формы кольцевого шва | GWAN |  | 06:33 | 08:17 | 07:46 | 0 | 909 |  | EXT | Нарушение формы кольцевого шва |  | (c)
18295.974 | 6.579 | 6.076 | -4.731 | -5.234 | -18 | 71 | 66 | 0 | 4281 | 1632 |  | GOUG | GENE | 07:55 | 08:09 | 08:08 | 953 | 167 | 10 | EXT | Зона задиров. |  | (c)
18297.277 | 7.882 | 7.785 | -3.428 | -3.525 | -2010 | -1954 | -1946 | 1882 | 3361 | 1632 |  | DENT | GENE | 02:33 | 02:42 | 02:43 | 164 | 127 | 0.5 | N/A | Глубина вмятины: 7 мм (0,5%). Линейка: 16 см в (779 см; 02:42 ч:мин) |  | (c)
18380.935 | 0 | -0.048 | -10.88 | -10.928 | 1990 | 2128 | 2136 | 0 |  | 1640 | Нарушение формы кольцевого шва | GWAN |  | 08:20 | 08:42 | 08:44 | 0 | 294 |  | EXT | Нарушение формы кольцевого шва |  | (c)
18385.629 | 4.694 | 4.694 | -6.186 | -6.186 | -24 | -24 | -11 | 0 | 4694 | 1640 |  | LWAN | AXGR | 02:55 | 02:55 | 02:57 | 347 | 26 |  | EXT | Эквивалент потери металла 5%. |  | (c)
18391.815 | 0 | -0.01 | -10.095 | -10.105 | -1605 | -770 | -984 | 362 |  | 1641 | Нарушение формы кольцевого шва | GWAN |  | 05:19 | 07:34 | 06:59 | 0 | 1243 |  | EXT | Нарушение формы кольцевого шва |  | (c)
18401.91 | 0 | -0.029 | -11.245 | -11.274 | -123 | 505 | 298 | 0 |  | 1642 | Нарушение формы кольцевого шва | GWAN |  | 01:22 | 03:03 | 02:30 | 0 | 842 |  | EXT | Нарушение формы кольцевого шва |  | (c)
18413.155 | 0 | -0.037 | -11.265 | -11.302 | -2067 | -1879 | -1839 | 163 |  | 1643 | Нарушение формы кольцевого шва | GWAN |  | 08:48 | 09:18 | 09:25 | 0 | 456 |  | EXT | Нарушение формы кольцевого шва |  | (c)
18424.42 | 0 | -0.02 | -11.47 | -11.49 | -945 | -698 | -57 | 831 |  | 1644 | Нарушение формы кольцевого шва | GWAN |  | 11:59 | 00:39 | 14:23 | 0 | 1776 |  | EXT | Нарушение формы кольцевого шва |  | (c)
18424.42 | 0 | -0.033 | -11.47 | -11.503 | -1792 | -1357 | -1523 | 438 |  | 1644 | Нарушение формы кольцевого шва | GWAN |  | 09:43 | 10:53 | 10:26 | 0 | 538 |  | EXT | Нарушение формы кольцевого шва |  | (c)
18435.89 | 0 | -0.023 | -11.32 | -11.343 | -1640 | -162 | -866 | 91 |  | 1645 | Нарушение формы кольцевого шва | GWAN |  | 09:04 | 01:03 | 11:09 | 0 | 1550 |  | EXT | Нарушение формы кольцевого шва |  | (c)
18435.89 | 0 | -0.008 | -11.32 | -11.328 | 471 | 734 | 1112 | 471 |  | 1645 | Нарушение формы кольцевого шва | GWAN |  | 02:45 | 03:27 | 04:28 | 0 | 1281 |  | EXT | Нарушение формы кольцевого шва |  | (c)
18447.21 | 0 | -0.028 | -11.07 | -11.098 | 1882 | -1570 | -1723 | 867 |  | 1646 | Нарушение формы кольцевого шва | GWAN |  | 08:54 | 11:37 | 11:12 | 0 | 1712 |  | EXT | Нарушение формы кольцевого шва |  | (c)
18489.712 | 8.032 | 7.951 | -3.393 | -3.474 | -2191 | -2080 | -2068 | 40 | 3348 | 1649 | Металлургический дефект | MIAN | GENE | 06:35 | 06:53 | 06:55 | 126 | 245 |  | INT | Металлургический дефект Эквивалент потери металла 12%. |  | (c)
18493.105 | 0 | -0.039 | -11.44 | -11.479 | -1927 | -499 | -529 | 303 |  | 1650 | Нарушение формы кольцевого шва | GWAN |  | 07:12 | 11:03 | 10:58 | 0 | 2797 |  | EXT | Нарушение формы кольцевого шва |  | (c)
18504.545 | 0 | -0.025 | -11.39 | -11.415 | 1848 | -1671 | -876 | 0 |  | 1651 | Нарушение формы кольцевого шва | GWAN |  | 07:47 | 10:19 | 12:27 | 0 | 3474 |  | EXT | Нарушение формы кольцевого шва |  | (c)
18515.935 | 0 | -0.055 | -11.54 | -11.595 | -1469 | -1052 | -1127 | 762 |  | 1652 | Нарушение формы кольцевого шва | GWAN |  | 10:56 | 00:04 | 11:51 | 0 | 683 |  | EXT | Нарушение формы кольцевого шва |  | (c)
18538.37 | 0 | -0.047 | -11.29 | -11.337 | -795 | 22 | -6 | 0 |  | 1654 | Нарушение формы кольцевого шва | GWAN |  | 08:13 | 10:25 | 10:21 | 0 | 1579 |  | EXT | Нарушение формы кольцевого шва |  | (c)
18572.91 | 0 | -0.058 | -11.71 | -11.768 | -497 | -477 | -386 | 274 |  | 1657 | Нарушение формы кольцевого шва | GWAN |  | 09:45 | 09:48 | 10:03 | 0 | 223 |  | EXT | Нарушение формы кольцевого шва |  | (c)
18586.371 | 1.751 | 1.71 | -9.394 | -9.435 | -1605 | -1455 | -1364 | 1123 | 1710 | 1658 |  | CORR | GENE | 05:07 | 05:32 | 05:46 | 120 | 482 | 10 | EXT |  | 0.89 | (c)
18602.133 | 6.368 | 6.279 | -5.157 | -5.246 | 240 | 387 | 370 | 240 | 5073 | 1659 |  | DENT | GENE | 05:25 | 05:49 | 05:46 | 173 | 260 | 0.4 | N/A | Глубина вмятины: 6 мм (0,4%). Линейка: 17 см в (628 см; 05:49 ч:мин) |  | (c)
18618.68 | 0 | -0.058 | -11.3 | -11.358 | 2134 | -2011 | -2015 | 1703 |  | 1661 | Нарушение формы кольцевого шва | GWAN |  | 10:31 | 11:22 | 11:21 | 0 | 624 |  | EXT | Нарушение формы кольцевого шва |  | (c)
18633.439 | 3.459 | 3.385 | -8.026 | -8.1 | 1951 | 2002 | 1999 | 1951 | 3385 | 1662 |  | DENT | GENE | 03:01 | 03:09 | 03:09 | 121 | 97 | 0.3 | N/A | Глубина вмятины: 4 мм (0,3%). Линейка: 12 см в (339 см; 03:09 ч:мин) |  | (c)
18653.263 | 0.578 | 0.577 | -10.777 | -10.778 | 2174 | -2193 | -1968 | 1649 | 577 | 1664 |  | CORR | GENE | 04:51 | 05:07 | 05:43 | 95 | 638 | 11 | EXT |  | 0.89 | (c)
18691.978 | 4.788 | 4.722 | -6.692 | -6.758 | -333 | 87 | 97 | 0 | 4722 | 1667 |  | CORR | GENE | 05:11 | 06:19 | 06:20 | 356 | 860 | 10 | EXT |  | 0.92 | (c)
18692.516 | 5.326 | 5.267 | -6.154 | -6.213 | -357 | 24 | 130 | 0 | 5267 | 1667 |  | CORR | GENE | 05:07 | 06:08 | 06:25 | 186 | 973 | 10 | EXT |  | 0.9 | (c)
18703.64 | 4.97 | 4.958 | -6.665 | -6.677 | 1159 | 1206 | 1222 | 1159 | 4958 | 1668 |  | CORR | CIGR | 10:49 | 10:57 | 10:59 | 26 | 126 | 10 | EXT |  | 0.89 | (c)
18755.925 | 0 | -0.049 | -11.11 | -11.159 | 242 | 453 | 371 | 242 |  | 1673 | Нарушение формы кольцевого шва | GWAN |  | 02:20 | 02:53 | 02:40 | 0 | 257 |  | EXT | Нарушение формы кольцевого шва |  | (c)
18789.825 | 0 | -0.037 | -11.65 | -11.687 | -1119 | -885 | -931 | 743 |  | 1676 | Нарушение формы кольцевого шва | GWAN |  | 09:09 | 09:47 | 09:39 | 0 | 376 |  | EXT | Нарушение формы кольцевого шва |  | (c)
18847.73 | 0 | -0.036 | -11.5 | -11.536 | -1678 | -1565 | -1598 | 1519 |  | 1681 | Нарушение формы кольцевого шва | GWAN |  | 10:14 | 10:33 | 10:27 | 0 | 159 |  | EXT | Нарушение формы кольцевого шва |  | (c)
18859.23 | 0 | -0.024 | -11.325 | -11.349 | 736 | 889 | 852 | 736 |  | 1682 | Нарушение формы кольцевого шва | GWAN |  | 09:12 | 09:37 | 09:31 | 0 | 233 |  | EXT | Нарушение формы кольцевого шва |  | (c)
18934.214 | 6.092 | 6.06 | -5.126 | -5.158 | -1954 | -1732 | -1795 | 276 | 5109 | 1688а |  | CORR | GENE | 06:20 | 06:56 | 06:46 | 49 | 318 | 8 | EXT | Аномалия находится на отводе. | 0.89 | (c)
18935.113 | 6.991 | 6.872 | -4.227 | -4.346 | 1614 | 1678 | 1657 | 530 | 4145 | 1688а |  | DENT | GENE | 03:56 | 04:06 | 04:03 | 201 | 87 | 0.4 | N/A | Глубина вмятины: 6 мм (0,4%). Линейка: 20 см в (687 см; 04:06 ч:мин) Аномалия находится на отводе. |  | (c)
18939.34 | 0 | -0.041 | -10.91 | -10.951 | 239 | 453 | 607 | 239 |  | 1689 | Нарушение формы кольцевого шва | GWAN |  | 00:10 | 00:45 | 01:09 | 0 | 736 |  | EXT | Нарушение формы кольцевого шва Аномалия находится на отводе. |  | (c)
18942.062 | 2.722 | 2.707 | -8.188 | -8.203 | 437 | 497 | 502 | 437 | 2707 | 1689 |  | GOUG | CIGR | 00:42 | 00:52 | 00:52 | 46 | 129 | 10 | EXT | Задир. |  | (c)
18943.38 | 4.04 | 3.954 | -6.87 | -6.956 | -1046 | -981 | -990 | 934 | 3954 | 1689 |  | DENT | GENE | 08:43 | 08:53 | 08:52 | 133 | 112 | 0.6 | N/A | Глубина вмятины: 8 мм (0,6%). Линейка: 13 см в (395 см; 08:53 ч:мин) |  | (c)
18961.415 | 0 | -0.052 | -11.55 | -11.602 | -814 | -477 | -547 | 280 |  | 1691 | Нарушение формы кольцевого шва | GWAN |  | 09:02 | 09:56 | 09:45 | 0 | 534 |  | EXT | Нарушение формы кольцевого шва Аномалия находится на отводе. |  | (c)
18984.56 | 0 | -0.044 | -11.585 | -11.629 | 287 | 1081 | 979 | 287 |  | 1693 | Нарушение формы кольцевого шва | GWAN |  | 09:10 | 11:18 | 11:01 | 0 | 1384 |  | EXT | Нарушение формы кольцевого шва Аномалия находится на отводе. |  | (c)
18997.687 | 1.542 | 1.522 | -9.983 | -10.003 | -1016 | -918 | -751 | 487 | 1522 | 1694 |  | CORR | GENE | 05:15 | 05:31 | 05:58 | 69 | 529 | 10 | EXT |  | 0.89 | (c)
19024.286 | 5.626 | 5.542 | -6.089 | -6.173 | -2137 | -1916 | -1845 | 1552 | 5542 | 1696 |  | CORR | GENE | 05:17 | 05:53 | 06:04 | 90 | 585 | 10 | EXT |  | 0.89 | (c)
19030.375 | 0 | -0.07 | -10.405 | -10.475 | -945 | -642 | -736 | 526 |  | 1697 | Нарушение формы кольцевого шва | GWAN |  | 10:44 | 11:33 | 11:18 | 0 | 419 |  | EXT | Нарушение формы кольцевого шва |  | (c)
19098.85 | 0 | -0.038 | -11.43 | -11.468 | -856 | -441 | -533 | 210 |  | 1703 | Нарушение формы кольцевого шва | GWAN |  | 01:26 | 02:33 | 02:18 | 0 | 646 |  | EXT | Нарушение формы кольцевого шва |  | (c)
19318.645 | 3.585 | 3.563 | -7.545 | -7.567 | 296 | 424 | 393 | 296 | 3563 | 1722 |  | GOUG | GENE | 07:59 | 08:20 | 08:15 | 241 | 194 | 7 | EXT | Зона задиров. |  | (c)
19358.803 | 10.143 | 10.121 | -1.292 | -1.314 | -172 | -6 | -11 | 0 | 1249 | 1725 |  | DENT | GENE | 01:30 | 01:57 | 01:56 | 65 | 322 | 0.2 | N/A | Глубина вмятины: 3 мм (0,2%). Линейка: 7 см в (1012 см; 01:57 ч:мин) Аномалия находится вблизи продольного шва. |  | (c)
19451.326 | 11.296 | 11.212 | -0.039 | -0.123 | 293 | 299 | 305 | 293 | 20 | 1733 |  | CORR | AXGR | 08:23 | 08:24 | 08:25 | 103 | 23 | 8 | EXT |  | 0.89 | (c)
19457.167 | 5.802 | 5.752 | -5.663 | -5.713 | 2211 | -2195 | -2162 | 2075 | 5548 | 1734 |  | ARTD | GENE | 11:13 | 11:22 | 11:27 | 165 | 175 |  | EXT | Наплавка. |  | (c)
19458.356 | 6.991 | 6.822 | -4.474 | -4.643 | -1007 | -800 | -827 | 647 | 4374 | 1734 |  | DENT | GENE | 02:34 | 03:07 | 03:03 | 269 | 360 | 0.5 | N/A | Глубина вмятины: 7 мм (0,5%). Линейка: 27 см в (682 см; 03:07 ч:мин) |  | (c)
19488.073 | 2.528 | 2.449 | -9.177 | -9.256 | 443 | 495 | 498 | 443 | 2449 | 1737 |  | DENT | GENE | 04:26 | 04:35 | 04:35 | 124 | 110 | 0.3 | N/A | Глубина вмятины: 4 мм (0,3%). Линейка: 12 см в (245 см; 04:35 ч:мин) |  | (c)
19494.835 | 9.29 | 9.258 | -2.415 | -2.447 | 2035 | 2095 | 2102 | 2035 | 2398 | 1737 |  | CORR | GENE | 08:43 | 08:53 | 08:54 | 49 | 134 | 8 | EXT |  | 0.89 | (c)
19553.637 | 10.132 | 10.077 | -1.223 | -1.278 | 1147 | 1233 | 1222 | 934 | 1211 | 1742 |  | ARTD | GENE | 03:42 | 03:56 | 03:54 | 67 | 150 |  | EXT | Эквивалент потери металла 9%. |  | (c)
19554.86 | 0 | -0.06 | -11.365 | -11.425 | -1824 | -916 | -1288 | 406 |  | 1743 | Нарушение формы кольцевого шва | GWAN |  | 08:39 | 11:05 | 10:05 | 0 | 1072 |  | EXT | Нарушение формы кольцевого шва |  | (c)
19555.829 | 0.969 | 0.922 | -10.396 | -10.443 | -1452 | -1435 | -1413 | 779 | 922 | 1743 |  | CORR | GENE | 09:39 | 09:41 | 09:45 | 375 | 78 | 10 | EXT |  | 0.93 | (c)
19556.264 | 1.404 | 1.403 | -9.961 | -9.962 | 1190 | 1385 | 1307 | 807 | 1403 | 1743 |  | GOUG | GENE | 04:45 | 05:17 | 05:04 | 53 | 233 | 7 | EXT | Задир. |  | (c)
19556.315 | 1.455 | 1.374 | -9.91 | -9.991 | 1189 | 1274 | 1312 | 794 | 1374 | 1743 |  | DENT | GENE | 04:45 | 04:59 | 05:05 | 146 | 248 | 0.4 | N/A | Глубина вмятины: 5 мм (0,4%). Линейка: 15 см в (137 см; 04:59 ч:мин) Аномалия находится вблизи дефекта потери металла. |  | (c)
19564.148 | 9.288 | 9.267 | -2.077 | -2.098 | -376 | -303 | -248 | 119 | 2055 | 1743 |  | ARTD | CIGR | 00:32 | 00:44 | 00:53 | 43 | 258 |  | EXT | Наплавка/вышлифовка 10%. |  | (c)
19566.225 | 0 | -0.033 | -11.725 | -11.758 | 634 | 810 | 910 | 634 |  | 1744 | Нарушение формы кольцевого шва | GWAN |  | 02:03 | 02:32 | 02:48 | 0 | 553 |  | EXT | Нарушение формы кольцевого шва |  | (c)
19566.225 | 0 | -0.031 | -11.725 | -11.756 | 2090 | -1518 | -1891 | 0 |  | 1744 | Нарушение формы кольцевого шва | GWAN |  | 05:58 | 08:16 | 07:16 | 0 | 962 |  | EXT | Нарушение формы кольцевого шва |  | (c)
19589.54 | 0 | 0 | -11.64 | -11.64 | 275 | 582 | 501 | 275 | 0 | 1746 | Смещение кромок | GWAN |  | 00:24 | 01:13 | 01:00 | 0 | 451 |  | EXT | Смещение кромок Вовнутрь Величина смещения - 3.7 мм. |  | (c)
19612.795 | 0 | 0 | -11.455 | -11.455 | -1684 | -1466 | -1510 | 1336 | 0 | 1748 | Смещение кромок | GWAN |  | 06:12 | 06:48 | 06:40 | 0 | 348 |  | EXT | Смещение кромок Наружу Величина смещения - 2.3 мм. |  | (c)
19671.096 | 2.026 | 1.979 | -9.539 | -9.586 | 861 | 943 | 924 | 861 | 1979 | 1753 |  | DENT | GENE | 04:30 | 04:43 | 04:40 | 95 | 126 | 0.4 | N/A | Глубина вмятины: 5 мм (0,4%). Линейка: 10 см в (198 см; 04:43 ч:мин) |  | (c)
19678.167 | 9.097 | 9.093 | -2.468 | -2.472 | -1898 | -1851 | -1849 | 1799 | 2449 | 1753 |  | GOUG | CIGR | 09:05 | 09:12 | 09:13 | 23 | 98 | 9 | EXT | Задир. |  | (c)
19680.635 | 0 | -0.047 | -11.525 | -11.572 | 2076 | 2137 | -2180 | 1976 |  | 1754 | Нарушение формы кольцевого шва | GWAN |  | 10:37 | 10:46 | 11:10 | 0 | 409 |  | EXT | Нарушение формы кольцевого шва |  | (c)
19696.052 | 3.892 | 3.851 | -5.943 | -5.984 | 2205 | -2172 | -2181 | 2107 | 3851 | 1755 |  | ARTD | GENE | 08:36 | 08:50 | 08:48 | 186 | 148 |  | EXT | Наплавка. |  | (c)
19724.82 | 0 | -0.037 | -11.775 | -11.812 | -8 | 308 | 181 | 0 |  | 1757б | Нарушение формы кольцевого шва | GWAN |  | 07:32 | 08:23 | 08:03 | 0 | 379 |  | EXT | Нарушение формы кольцевого шва |  | (c)
19724.82 | 0 | -0.061 | -11.775 | -11.836 | 504 | 748 | 692 | 504 |  | 1757б | Нарушение формы кольцевого шва | GWAN |  | 08:55 | 09:34 | 09:25 | 0 | 377 |  | EXT | Нарушение формы кольцевого шва |  | (c)
19748.565 | 0 | -0.047 | -11.875 | -11.922 | 1869 | 2185 | 2124 | 1869 |  | 1760а | Нарушение формы кольцевого шва | GWAN |  | 05:56 | 06:47 | 06:37 | 0 | 509 |  | EXT | Нарушение формы кольцевого шва Аномалия находится на упругопластическом изгибе: R=365 D, максимальное растяжение на 6.3 час. |  | (c)
19770.39 | 0 | -0.024 | -11.38 | -11.404 | 1095 | 2019 | 1736 | 0 |  | 1762 | Нарушение формы кольцевого шва | GWAN |  | 03:35 | 06:04 | 05:19 | 0 | 1282 |  | EXT | Нарушение формы кольцевого шва |  | (c)
19780.151 | 9.761 | 9.607 | -1.619 | -1.773 | -2208 | -2202 | -2199 | 22 | 1483 | 1762 |  | LWAN | AXGR | 06:42 | 06:43 | 06:43 | 290 | 18 |  | INT | Эквивалент потери металла 12%. |  | (c)
19793.335 | 0 | 0 | -11.515 | -11.515 | -694 | -388 | -505 | 316 | 0 | 1764 | Смещение кромок | GWAN |  | 08:03 | 08:52 | 08:34 | 0 | 377 |  | EXT | Смещение кромок Вовнутрь Величина смещения - 3.5 мм. |  | (c)
19800.308 | 6.973 | 6.961 | -4.542 | -4.554 | -1399 | -1307 | -1302 | 832 | 4519 | 1764 |  | CORR | CIGR | 06:09 | 06:24 | 06:25 | 35 | 194 | 10 | EXT |  | 0.89 | (c)
19803.224 | 9.889 | 9.846 | -1.626 | -1.669 | -579 | -481 | -496 | 413 | 1578 | 1764 |  | DENT | GENE | 08:22 | 08:38 | 08:35 | 91 | 166 | 0.3 | N/A | Глубина вмятины: 4 мм (0,3%). Линейка: 9 см в (985 см; 08:38 ч:мин) |  | (c)
19839.535 | 0 | -0.036 | -11.56 | -11.596 | -899 | -112 | -310 | 0 |  | 1768 | Нарушение формы кольцевого шва | GWAN |  | 01:47 | 03:54 | 03:22 | 0 | 1178 |  | EXT | Нарушение формы кольцевого шва |  | (c)
19857.923 | 6.828 | 6.688 | -4.652 | -4.792 | -1954 | -1880 | -1892 | 277 | 4591 | 1769 |  | DENT | GENE | 05:16 | 05:28 | 05:26 | 201 | 125 | 0.6 | N/A | Глубина вмятины: 8 мм (0,6%). Линейка: 20 см в (669 см; 05:28 ч:мин) |  | (c)
19862.479 | 11.384 | 11.354 | -0.096 | -0.126 | 1605 | 1696 | 1716 | 404 | 70 | 1769 |  | ARTD | GENE | 02:50 | 03:05 | 03:08 | 56 | 222 |  | EXT | Эквивалент потери металла 10%. |  | (c)
19896.83 | 0 | -0.037 | -11.62 | -11.657 | 1357 | -1498 | -2041 | 978 |  | 1773 | Нарушение формы кольцевого шва | GWAN |  | 11:18 | 03:38 | 14:10 | 0 | 2126 |  | EXT | Нарушение формы кольцевого шва |  | (c)
19901.402 | 4.572 | 4.55 | -7.048 | -7.07 | -551 | -494 | -501 | 452 | 4550 | 1773 |  | CORR | CIGR | 06:10 | 06:20 | 06:18 | 26 | 99 | 13 | EXT |  | 0.89 | (c)
19908.45 | 0 | -0.034 | -11.39 | -11.424 | 878 | 1720 | 2114 | 878 |  | 1774 | Нарушение формы кольцевого шва | GWAN |  | 10:24 | 00:40 | 13:44 | 0 | 2474 |  | EXT | Нарушение формы кольцевого шва |  | (c)
19935.294 | 3.989 | 3.94 | -7.186 | -7.235 | -1669 | -1603 | -1610 | 1551 | 3940 | 1776 |  | DENT | GENE | 04:02 | 04:12 | 04:11 | 104 | 118 | 0.2 | N/A | Глубина вмятины: 3 мм (0,2%). Линейка: 10 см в (394 см; 04:12 ч:мин) |  | (c)
19954.057 | 11.577 | 11.56 | -0.103 | -0.12 | -1584 | -1531 | -1522 | 1459 | 83 | 1777 |  | GOUG | CIGR | 04:05 | 04:13 | 04:15 | 37 | 125 | 11 | EXT | Задир. |  | (b)
19960.444 | 6.284 | 6.244 | -5.196 | -5.236 | -1810 | -1680 | -1673 | 420 | 5169 | 1778 |  | CORR | GENE | 04:56 | 05:17 | 05:18 | 67 | 275 | 9 | EXT |  | 0.89 | (c)
19967.256 | 1.616 | 1.461 | -9.719 | -9.874 | -2195 | -2195 | -2180 | 36 | 1461 | 1779 |  | CORR | AXGR | 04:15 | 04:15 | 04:17 | 304 | 29 | 10 | EXT |  | 0.92 | (c)
19971.444 | 5.804 | 5.494 | -5.531 | -5.841 | -2221 | -2188 | -2192 | 10 | 5304 | 1779 |  | CORR | GENE | 04:11 | 04:16 | 04:15 | 537 | 57 | 10 | EXT |  | 0.94 | (c)
19972.213 | 6.573 | 6.529 | -4.762 | -4.806 | -2221 | -2214 | -2186 | 9 | 4499 | 1779 |  | CORR | GENE | 04:11 | 04:12 | 04:16 | 307 | 70 | 9 | EXT |  | 0.92 | (c)
19973.087 | 7.447 | 7.373 | -3.888 | -3.962 | 2230 | -2203 | -2205 | 0 | 3745 | 1779 |  | CORR | GENE | 04:09 | 04:13 | 04:13 | 217 | 51 | 10 | EXT |  | 0.91 | (c)
19974.256 | 8.616 | 8.521 | -2.719 | -2.814 | -2218 | -2207 | -2184 | 13 | 2540 | 1779 |  | CORR | GENE | 04:11 | 04:13 | 04:17 | 274 | 68 | 11 | EXT |  | 0.92 | (c)
19976.673 | 11.033 | 10.086 | -0.302 | -1.249 | -1920 | -1768 | -1810 | 311 | 65 | 1779 |  | CORR | GENE | 04:59 | 05:24 | 05:17 | 1184 | 220 | 11 | EXT |  | 0.97 | (c)
19977.086 | 0.111 | 0.015 | -9.359 | -9.455 | 1495 | 1532 | 1534 | 658 | 15 | 1780 |  | CORR | GENE | 05:08 | 05:14 | 05:14 | 207 | 78 | 9 | EXT |  | 0.9 | (c)
19977.395 | 0.42 | 0.409 | -9.05 | -9.061 | 1486 | 1554 | 1565 | 587 | 409 | 1780 |  | CORR | GENE | 05:07 | 05:18 | 05:19 | 455 | 157 | 13 | EXT |  | 0.95 | (c)
19978.08 | 1.105 | 1.078 | -8.365 | -8.392 | 1653 | 1803 | 1847 | 190 | 1078 | 1780 |  | CORR | GENE | 05:34 | 05:58 | 06:05 | 87 | 388 | 13 | EXT |  | 0.89 | (c)
19978.289 | 1.314 | 1.299 | -8.156 | -8.171 | 1540 | 1645 | 1623 | 525 | 1299 | 1780 |  | CORR | GENE | 05:15 | 05:32 | 05:29 | 52 | 166 | 10 | EXT |  | 0.89 | (c)
19979.18 | 2.205 | 2.104 | -7.265 | -7.366 | 425 | 1612 | 1223 | 210 | 2104 | 1780 |  | CORR | GENE | 02:15 | 05:27 | 04:24 | 137 | 1596 | 14 | EXT |  | 0.9 | (c)
19979.28 | 2.305 | 2.289 | -7.165 | -7.181 | -2199 | -2095 | -2045 | 31 | 2289 | 1780 |  | CORR | CIGR | 07:12 | 07:29 | 07:37 | 33 | 309 | 10 | EXT |  | 0.89 | (c)
19979.495 | 2.52 | 2.394 | -6.95 | -7.076 | 1233 | 1637 | 1797 | 0 | 2394 | 1780 |  | CORR | GENE | 04:26 | 05:31 | 05:57 | 388 | 1128 | 11 | EXT |  | 0.93 | (c)
19983.764 | 6.789 | 6.725 | -2.681 | -2.745 | 2129 | 2155 | 2155 | 48 | 2504 | 1780 |  | CORR | GENE | 06:50 | 06:55 | 06:55 | 241 | 53 | 11 | EXT |  | 0.91 | (c)
19988.993 | 0.998 | 0.966 | -2.067 | -2.099 | -2172 | -1981 | -1972 | 1771 | 966 | 1782 |  | CORR | GENE | 05:11 | 05:42 | 05:44 | 65 | 401 | 11 | EXT |  | 0.89 | (c)
19990.83 | 2.835 | 2.583 | -0.23 | -0.482 | -2151 | -1738 | -1801 | 1450 | 214 | 1782 |  | CORR | GENE | 05:15 | 06:21 | 06:11 | 268 | 701 | 12 | EXT |  | 0.92 | (c)
19993.067 | 2.007 | 1.969 | -6.088 | -6.126 | 2090 | -2046 | -1933 | 0 | 1969 | 1783 |  | CORR | GENE | 05:08 | 06:00 | 06:19 | 198 | 877 | 9 | EXT |  | 0.9 | (c)
19993.645 | 2.585 | 2.395 | -5.51 | -5.7 | 2059 | -1784 | -1930 | 0 | 2395 | 1783 |  | CORR | GENE | 05:03 | 06:43 | 06:19 | 275 | 945 | 10 | EXT |  | 0.92 | (c)
19996.15 | 5.09 | 5.039 | -3.005 | -3.056 | 2215 | -2091 | -2081 | 0 | 2989 | 1783 |  | CORR | GENE | 05:28 | 05:53 | 05:55 | 67 | 330 | 9 | EXT |  | 0.89 | (c)
19998.86 | 7.8 | 7.774 | -0.295 | -0.321 | -2095 | -1858 | -1836 | 135 | 179 | 1783 |  | CORR | GENE | 05:52 | 06:31 | 06:34 | 142 | 519 | 9 | EXT |  | 0.9 | (c)
19999.296 | 0.141 | 0.052 | -11.444 | -11.533 | 1287 | 1340 | 1794 | 0 | 52 | 1784 |  | CORR | GENE | 04:54 | 05:02 | 06:15 | 169 | 1013 | 11 | EXT |  | 0.9 | (c)
19999.66 | 0.505 | 0.477 | -11.08 | -11.108 | 1488 | 1619 | 1732 | 255 | 477 | 1784 |  | CORR | GENE | 05:26 | 05:47 | 06:05 | 84 | 487 | 11 | EXT |  | 0.89 | (c)
19999.923 | 0.768 | 0.728 | -10.817 | -10.857 | 1513 | 1662 | 1724 | 295 | 728 | 1784 |  | CORR | GENE | 05:30 | 05:54 | 06:04 | 73 | 422 | 14 | EXT |  | 0.89 | (c)
20000.186 | 1.031 | 1.009 | -10.554 | -10.576 | 1612 | 1714 | 1739 | 364 | 1009 | 1784 |  | CORR | CIGR | 05:46 | 06:03 | 06:07 | 37 | 254 | 11 | EXT |  | 0.89 | (c)
20000.729 | 1.574 | 1.547 | -10.011 | -10.038 | 743 | 806 | 809 | 743 | 1547 | 1784 |  | CORR | CIGR | 03:26 | 03:36 | 03:37 | 27 | 132 | 10 | EXT |  | 0.89 | (c)
20001.538 | 2.383 | 1.978 | -9.202 | -9.607 | 1264 | 1877 | 1812 | 0 | 1978 | 1784 |  | CORR | GENE | 04:50 | 06:29 | 06:18 | 486 | 1096 | 13 | EXT |  | 0.95 | (c)
20006.456 | 7.301 | 7.073 | -4.284 | -4.512 | -1846 | -1780 | -1758 | 385 | 3815 | 1784 |  | GOUG | GENE | 08:28 | 08:39 | 08:42 | 697 | 176 | 9 | EXT | Задир. |  | (c)
20007.183 | 8.028 | 7.972 | -3.557 | -3.613 | -1912 | -1778 | -1786 | 319 | 3536 | 1784 |  | CORR | GENE | 08:17 | 08:39 | 08:38 | 77 | 253 | 10 | EXT |  | 0.89 | (c)
20008.618 | 9.463 | 9.42 | -2.122 | -2.165 | -554 | -385 | -433 | 312 | 1473 | 1784 |  | ARTD | GENE | 11:57 | 00:24 | 12:16 | 692 | 242 |  | EXT | Наплавка. |  | (c)
20021.215 | 0 | -0.02 | -11.16 | -11.18 | -548 | -511 | -245 | 58 |  | 1786 | Нарушение формы кольцевого шва | GWAN |  | 11:56 | 00:02 | 12:45 | 0 | 606 |  | EXT | Нарушение формы кольцевого шва |  | (c)
20021.215 | 0 | -0.028 | -11.16 | -11.188 | 405 | 553 | 527 | 405 |  | 1786 | Нарушение формы кольцевого шва | GWAN |  | 02:30 | 02:54 | 02:49 | 0 | 244 |  | EXT | Нарушение формы кольцевого шва |  | (c)
20021.215 | 0 | -0.037 | -11.16 | -11.197 | -1638 | -1242 | -1389 | 592 |  | 1786 | Нарушение формы кольцевого шва | GWAN |  | 08:60 | 10:04 | 09:40 | 0 | 500 |  | EXT | Нарушение формы кольцевого шва |  | (c)
20032.375 | 0 | -0.036 | -11.355 | -11.391 | -569 | -57 | -116 | 0 |  | 1787 | Нарушение формы кольцевого шва | GWAN |  | 01:03 | 02:26 | 02:16 | 0 | 906 |  | EXT | Нарушение формы кольцевого шва |  | (c)
20037.395 | 5.02 | 4.328 | -6.335 | -7.027 | 1638 | 1947 | 1799 | 270 | 4328 | 1787 |  | GOUG | GENE | 06:59 | 07:49 | 07:25 | 1268 | 323 | 9 | EXT | Зона задиров. |  | (c)
20041.811 | 9.436 | 9.367 | -1.919 | -1.988 | 1364 | 1423 | 1439 | 716 | 1838 | 1787 |  | DENT | GENE | 06:15 | 06:24 | 06:27 | 150 | 151 | 0.6 | N/A | Глубина вмятины: 8 мм (0,6%). Линейка: 15 см в (937 см; 06:24 ч:мин) |  | (c)
20046.139 | 2.409 | 2.375 | -9.011 | -9.045 | -475 | -407 | -408 | 341 | 2375 | 1788 |  | CORR | CIGR | 08:48 | 08:59 | 08:59 | 46 | 134 | 12 | EXT |  | 0.89 | (c)
20055.102 | 11.372 | 11.348 | -0.048 | -0.072 | 1766 | 1902 | 1870 | 256 | 39 | 1788 |  | CORR | CIGR | 02:50 | 03:12 | 03:07 | 33 | 208 | 10 | EXT |  | 0.89 | (c)
20055.916 | 0.766 | 0.738 | -10.744 | -10.772 | -985 | -961 | -959 | 932 | 738 | 1789 |  | GOUG | PITT | 10:39 | 10:43 | 10:43 | 36 | 53 | 9 | EXT | Задир. |  | (c)
20066.66 | 0 | -0.028 | -11.505 | -11.533 | 1065 | 1604 | 1764 | 0 |  | 1790 | Нарушение формы кольцевого шва | GWAN |  | 03:27 | 04:54 | 05:20 | 0 | 1398 |  | EXT | Нарушение формы кольцевого шва |  | (c)
20069.662 | 3.002 | 2.885 | -8.503 | -8.62 | -2196 | -2192 | -2188 | 34 | 2885 | 1790 |  | LWAN | AXGR | 06:40 | 06:41 | 06:42 | 261 | 16 |  | INT | Эквивалент потери металла 13%. |  | (c)
20078.165 | 0 | -0.02 | -11.375 | -11.395 | -257 | 809 | 929 | 0 |  | 1791 | Нарушение формы кольцевого шва | GWAN |  | 08:22 | 11:14 | 11:34 | 0 | 2371 |  | EXT | Нарушение формы кольцевого шва |  | (c)
20094.167 | 4.627 | 4.606 | -7.078 | -7.099 | 833 | 874 | 887 | 833 | 4606 | 1792 |  | CORR | CIGR | 04:23 | 04:30 | 04:32 | 21 | 109 | 14 | EXT |  | 0.89 | (c)
20094.438 | 4.898 | 4.649 | -6.807 | -7.056 | -1090 | -90 | -277 | 536 | 4649 | 1792 |  | CORR | GENE | 11:13 | 01:54 | 13:24 | 304 | 1626 | 12 | EXT |  | 0.93 | (c)
20101.245 | 0 | -0.012 | -11.715 | -11.727 | -176 | 512 | 321 | 0 |  | 1793 | Нарушение формы кольцевого шва | GWAN |  | 03:27 | 05:18 | 04:47 | 0 | 993 |  | EXT | Нарушение формы кольцевого шва |  | (c)
20101.245 | 0 | -0.04 | -11.715 | -11.755 | -2229 | -1968 | -1775 | 1320 |  | 1793 | Нарушение формы кольцевого шва | GWAN |  | 09:55 | 10:38 | 11:09 | 0 | 909 |  | EXT | Нарушение формы кольцевого шва |  | (c)
20112.96 | 0 | -0.024 | -11.32 | -11.344 | 1425 | 1624 | 1762 | 1425 |  | 1794 | Нарушение формы кольцевого шва | GWAN |  | 02:37 | 03:09 | 03:31 | 0 | 674 |  | EXT | Нарушение формы кольцевого шва |  | (c)
20137.889 | 1.984 | 1.899 | -9.461 | -9.546 | -773 | -759 | -754 | 734 | 1899 | 1796 |  | CORR | AXGR | 07:15 | 07:18 | 07:18 | 145 | 39 | 13 | EXT |  | 0.9 | (c)
20142.912 | 7.007 | 6.98 | -4.438 | -4.465 | -338 | -213 | -187 | 35 | 4418 | 1796 |  | CORR | CIGR | 08:25 | 08:46 | 08:50 | 47 | 303 | 10 | EXT |  | 0.89 | (c)
20147.35 | 0 | -0.03 | -10.435 | -10.465 | 507 | 2118 | -2065 | 176 |  | 1797 | Нарушение формы кольцевого шва | GWAN |  | 08:18 | 00:38 | 13:23 | 0 | 3779 |  | EXT | Нарушение формы кольцевого шва |  | (c)
20165.081 | 7.296 | 7.103 | -4.269 | -4.462 | -1202 | -1009 | -924 | 647 | 4161 | 1798 |  | GOUG | GENE | 06:27 | 06:58 | 07:11 | 301 | 555 | 6 | EXT | Зона задиров. |  | (c)
20169.35 | 0 | -0.027 | -11.35 | -11.377 | -7 | 1375 | 1642 | 0 |  | 1799 | Нарушение формы кольцевого шва | GWAN |  | 09:05 | 00:48 | 13:31 | 0 | 3298 |  | EXT | Нарушение формы кольцевого шва |  | (c)
20203.445 | 0 | -0.038 | -11.435 | -11.473 | -35 | 1027 | 723 | 0 |  | 1802 | Нарушение формы кольцевого шва | GWAN |  | 00:55 | 03:47 | 02:58 | 0 | 1517 |  | EXT | Нарушение формы кольцевого шва |  | (c)
20203.503 | 0.058 | 0.026 | -11.377 | -11.409 | 1710 | 1734 | 1734 | 472 | 26 | 1802 |  | ARTD | GENE | 05:37 | 05:41 | 05:41 | 174 | 48 |  | EXT | Эквивалент потери металла 7%. |  | (c)
20226.15 | 0 | -0.043 | -11.335 | -11.378 | -1532 | -1108 | -1154 | 698 |  | 1804 | Нарушение формы кольцевого шва | GWAN |  | 08:32 | 09:40 | 09:33 | 0 | 756 |  | EXT | Нарушение формы кольцевого шва |  | (c)
20237.485 | 0 | -0.039 | -10.82 | -10.859 | -1089 | 1758 | 569 | 0 |  | 1805 | Нарушение формы кольцевого шва | GWAN |  | 08:57 | 04:37 | 13:25 | 0 | 3317 |  | EXT | Нарушение формы кольцевого шва |  | (c)
20248.305 | 0 | 0 | -11.38 | -11.38 | 1609 | 1707 | 1969 | 0 | 0 | 1806 | Смещение кромок | GWAN |  | 04:49 | 05:05 | 05:47 | 0 | 721 |  | EXT | Смещение кромок Наружу Величина смещения - 3.4 мм. |  | (c)
20264.231 | 4.546 | 4.538 | -7.094 | -7.102 | 780 | 902 | 923 | 780 | 4538 | 1807 |  | CORR | GENE | 09:30 | 09:50 | 09:53 | 54 | 286 | 10 | EXT |  | 0.89 | (c)
20271.325 | 0 | -0.01 | -11.245 | -11.255 | 2197 | -2195 | -1900 | 1536 |  | 1808 | Нарушение формы кольцевого шва | GWAN |  | 02:41 | 02:52 | 03:40 | 0 | 728 |  | EXT | Нарушение формы кольцевого шва |  | (c)
20271.325 | 0 | -0.033 | -11.245 | -11.278 | -571 | -537 | 49 | 0 |  | 1808 | Нарушение формы кольцевого шва | GWAN |  | 07:14 | 07:20 | 08:54 | 0 | 1238 |  | EXT | Нарушение формы кольцевого шва |  | (c)
20283.248 | 0.678 | 0.643 | -10.617 | -10.652 | 17 | 25 | 27 | 17 | 643 | 1809 |  | LWAN | AXGR | 05:54 | 05:55 | 05:56 | 219 | 20 |  | INT | Эквивалент потери металла 13%. |  | (c)
20312.073 | 6.543 | 6.429 | -4.957 | -5.071 | -1259 | -1196 | -1182 | 1106 | 4924 | 1811 |  | ARTD | GENE | 09:26 | 09:36 | 09:38 | 147 | 153 |  | EXT | Наплавка. |  | (c)
20335.736 | 7.106 | 7.095 | -4.344 | -4.355 | 819 | 860 | 866 | 819 | 4327 | 1813 |  | GOUG | CIGR | 01:14 | 01:21 | 01:22 | 28 | 95 | 8 | EXT | Задир. |  | (c)
20371.044 | 8.594 | 8.337 | -2.726 | -2.983 | -2219 | -2213 | -2211 | 12 | 2536 | 1816 |  | LWAN | AXGR | 04:16 | 04:17 | 04:17 | 447 | 17 |  | INT | Эквивалент потери металла 9%. |  | (c)
20373.77 | 0 | -0.024 | -11.395 | -11.419 | -2130 | -1704 | -1703 | 101 |  | 1817 | Нарушение формы кольцевого шва | GWAN |  | 04:09 | 05:18 | 05:18 | 0 | 853 |  | EXT | Нарушение формы кольцевого шва |  | (c)
20373.77 | 0 | -0.041 | -11.395 | -11.436 | -686 | -485 | -405 | 124 | 0 | 1817 | Внутришовный дефект | GWAN |  | 08:02 | 08:34 | 08:47 | 0 | 562 | 18 | MID | Внутришовный дефект |  | (c)
20385.165 | 0 | -0.039 | -11.535 | -11.574 | -2013 | -733 | -1193 | 218 |  | 1818 | Нарушение формы кольцевого шва | GWAN |  | 05:12 | 08:38 | 07:24 | 0 | 1639 |  | EXT | Нарушение формы кольцевого шва |  | (c)
20385.165 | 0 | -0.045 | -11.535 | -11.58 | 280 | 403 | 949 | 280 |  | 1818 | Нарушение формы кольцевого шва | GWAN |  | 11:22 | 11:42 | 13:10 | 0 | 1339 |  | EXT | Нарушение формы кольцевого шва |  | (c)
20395.002 | 9.837 | 9.678 | -1.698 | -1.857 | 2183 | 2206 | 2202 | 11 | 1572 | 1818 |  | LWAN | AXGR | 04:29 | 04:33 | 04:32 | 285 | 37 |  | INT | Эквивалент потери металла 13%. |  | (c)
20413.418 | 5.353 | 5.342 | -5.972 | -5.983 | -943 | -902 | -894 | 844 | 5342 | 1820 |  | CORR | CIGR | 07:17 | 07:24 | 07:25 | 30 | 99 | 11 | EXT |  | 0.89 | (c)
20414.427 | 6.362 | 6.352 | -4.963 | -4.973 | -612 | -561 | -556 | 499 | 4946 | 1820 |  | CORR | CIGR | 08:11 | 08:19 | 08:20 | 27 | 113 | 10 | EXT |  | 0.89 | (c)
20419.39 | 0 | -0.025 | -11.43 | -11.455 | -2092 | -1844 | -1431 | 139 |  | 1821 | Нарушение формы кольцевого шва | GWAN |  | 08:06 | 08:46 | 09:52 | 0 | 1320 |  | EXT | Нарушение формы кольцевого шва |  | (c)
20419.485 | 0.095 | 0.086 | -11.335 | -11.344 | 2007 | 2097 | 2099 | 39 | 86 | 1821 |  | CORR | CIGR | 07:07 | 07:22 | 07:22 | 39 | 184 | 13 | EXT |  | 0.89 | (c)
20442.39 | 0 | -0.037 | -11.615 | -11.652 | -941 | -744 | -391 | 0 |  | 1823 | Нарушение формы кольцевого шва | GWAN |  | 07:49 | 08:21 | 09:18 | 0 | 1100 |  | EXT | Нарушение формы кольцевого шва |  | (c)
20447.593 | 5.203 | 5.128 | -6.412 | -6.487 | 1589 | 1753 | 1725 | 1589 | 5128 | 1823 |  | GOUG | GENE | 02:38 | 03:04 | 02:60 | 137 | 272 | 11 | EXT | Задир. |  | (c)
20454.005 | 0 | -0.046 | -11.7 | -11.746 | -641 | 417 | 260 | 0 |  | 1824 | Нарушение формы кольцевого шва | GWAN |  | 07:03 | 09:53 | 09:28 | 0 | 1802 |  | EXT | Нарушение формы кольцевого шва |  | (c)
20483.85 | 6.645 | 6.618 | -4.565 | -4.592 | 634 | 764 | 740 | 634 | 3475 | 1826 |  | ARTD | GENE | 11:30 | 11:51 | 11:47 | 1117 | 212 |  | EXT | Эквивалент потери металла 7%. |  | (c)
20485.187 | 7.982 | 7.939 | -3.228 | -3.271 | -176 | -73 | -107 | 37 | 3162 | 1826 |  | DENT | GENE | 09:19 | 09:36 | 09:30 | 109 | 139 | 0.4 | N/A | Глубина вмятины: 5 мм (0,4%). Линейка: 11 см в (794 см; 09:36 ч:мин) Аномалия находится вблизи продольного шва. |  | (c)
20488.415 | 0 | -0.022 | -11.62 | -11.642 | -244 | 724 | 298 | 0 |  | 1827 | Нарушение формы кольцевого шва | GWAN |  | 06:31 | 09:08 | 07:59 | 0 | 1084 |  | EXT | Нарушение формы кольцевого шва |  | (c)
20522.58 | 0 | -0.027 | -11.49 | -11.517 | 1636 | -2010 | 2105 | 0 |  | 1830 | Нарушение формы кольцевого шва | GWAN |  | 06:06 | 08:18 | 07:22 | 0 | 938 |  | EXT | Нарушение формы кольцевого шва |  | (c)
20522.58 | 0 | -0.035 | -11.49 | -11.525 | -1335 | -1151 | -1090 | 844 |  | 1830 | Нарушение формы кольцевого шва | GWAN |  | 10:07 | 10:37 | 10:46 | 0 | 492 |  | EXT | Нарушение формы кольцевого шва |  | (c)
20540.103 | 6.033 | 5.941 | -5.027 | -5.119 | 1234 | 1368 | 1334 | 1234 | 4949 | 1831 |  | DENT | GENE | 09:02 | 09:23 | 09:18 | 170 | 199 | 0.6 | N/A | Глубина вмятины: 9 мм (0,6%). Линейка: 17 см в (594 см; 09:23 ч:мин) |  | (c)
20545.13 | 0 | -0.021 | -11.46 | -11.481 | 595 | 1822 | 2197 | 595 |  | 1832 | Нарушение формы кольцевого шва | GWAN |  | 04:06 | 07:24 | 08:24 | 0 | 3204 |  | EXT | Нарушение формы кольцевого шва |  | (c)
20556.59 | 0 | -0.026 | -11.71 | -11.736 | -1773 | 1423 | 92 | 0 |  | 1833 | Нарушение формы кольцевого шва | GWAN |  | 03:26 | 00:02 | 08:27 | 0 | 3731 |  | EXT | Нарушение формы кольцевого шва |  | (c)
20568.3 | 0 | -0.029 | -11.465 | -11.494 | 1420 | 1577 | 1570 | 510 |  | 1834 | Нарушение формы кольцевого шва | GWAN |  | 02:04 | 02:30 | 02:29 | 0 | 300 |  | EXT | Нарушение формы кольцевого шва |  | (c)
20568.3 | 0 | -0.022 | -11.465 | -11.487 | -1908 | -1765 | -1790 | 323 |  | 1834 | Нарушение формы кольцевого шва | GWAN |  | 05:07 | 05:30 | 05:26 | 0 | 237 |  | EXT | Нарушение формы кольцевого шва |  | (c)
20571.029 | 2.729 | 2.714 | -8.736 | -8.751 | -1160 | -1019 | -1018 | 875 | 2714 | 1834 |  | GOUG | CIGR | 07:08 | 07:31 | 07:31 | 39 | 286 | 10 | EXT | Задир. |  | (c)
20579.765 | 0 | 0 | -11.53 | -11.53 | 465 | 494 | 608 | 465 | 0 | 1835 | Смещение кромок | GWAN |  | 03:11 | 03:16 | 03:34 | 0 | 286 |  | EXT | Смещение кромок Вовнутрь Величина смещения - 4.7 мм. |  | (c)
20579.765 | 0 | -0.023 | -11.53 | -11.553 | 1413 | 1569 | 1597 | 450 |  | 1835 | Нарушение формы кольцевого шва | GWAN |  | 05:44 | 06:09 | 06:14 | 0 | 367 |  | EXT | Нарушение формы кольцевого шва |  | (c)
20602.65 | 0 | -0.024 | -11.435 | -11.459 | 2123 | -2162 | -2179 | 0 |  | 1837 | Нарушение формы кольцевого шва | GWAN |  | 05:17 | 05:46 | 05:43 | 0 | 318 |  | EXT | Нарушение формы кольцевого шва |  | (c)
20602.65 | 0 | -0.037 | -11.435 | -11.472 | -1337 | -1158 | -1029 | 720 |  | 1837 | Нарушение формы кольцевого шва | GWAN |  | 07:59 | 08:28 | 08:49 | 0 | 618 |  | EXT | Нарушение формы кольцевого шва |  | (c)
20614.085 | 0 | -0.023 | -10.83 | -10.853 | 344 | 709 | 1082 | 344 |  | 1838 | Нарушение формы кольцевого шва | GWAN |  | 02:53 | 03:52 | 04:52 | 0 | 1477 |  | EXT | Нарушение формы кольцевого шва |  | (c)
20614.085 | 0 | -0.048 | -10.83 | -10.878 | -1766 | -1613 | -1551 | 465 |  | 1838 | Нарушение формы кольцевого шва | GWAN |  | 09:13 | 09:37 | 09:47 | 0 | 428 |  | EXT | Нарушение формы кольцевого шва |  | (c)
20615.815 | 1.73 | 1.701 | -9.1 | -9.129 | -1741 | -1707 | -1698 | 490 | 1701 | 1838 |  | GOUG | CIGR | 09:17 | 09:22 | 09:24 | 38 | 85 | 10 | EXT | Задир. |  | (c)
20624.915 | 0 | -0.026 | -5.88 | -5.906 | -259 | 454 | 228 | 259 |  | 1839 | Нарушение формы кольцевого шва | GWAN |  | 11:58 | 01:53 | 13:17 | 0 | 976 |  | EXT | Нарушение формы кольцевого шва |  | (c)
20624.915 | 0 | -0.012 | -5.88 | -5.892 | 1195 | 1464 | 1537 | 353 |  | 1839 | Нарушение формы кольцевого шва | GWAN |  | 03:53 | 04:37 | 04:48 | 0 | 682 |  | EXT | Нарушение формы кольцевого шва |  | (c)
20624.915 | 0 | -0.023 | -5.88 | -5.903 | -1363 | -1229 | -1220 | 868 |  | 1839 | Нарушение формы кольцевого шва | GWAN |  | 09:00 | 09:22 | 09:23 | 0 | 286 |  | EXT | Нарушение формы кольцевого шва |  | (c)
20641.706 | 5.571 | 5.489 | -6.054 | -6.136 | 194 | 323 | 855 | 194 | 5489 | 1841 |  | GOUG | GENE | 06:34 | 06:55 | 08:21 | 511 | 1322 | 14 | EXT | Зона задиров. |  | (c)
20647.599 | 11.464 | 11.207 | -0.161 | -0.418 | 8 | 21 | 31 | 8 | 29 | 1841 |  | LWAN | AXGR | 06:04 | 06:06 | 06:08 | 389 | 47 |  | INT | Эквивалент потери металла 6%. |  | (c)
20647.653 | 11.518 | 10.532 | -0.107 | -1.093 | -726 | -677 | -574 | 422 | 87 | 1841 |  | GOUG | GENE | 04:06 | 04:14 | 04:30 | 1006 | 304 | 9 | EXT | Зона задиров. |  | (b)
20648.259 | 0.499 | 0.097 | -11.116 | -11.518 | 1877 | 1896 | 1993 | 1877 | 97 | 1842 |  | GOUG | GENE | 04:02 | 04:05 | 04:21 | 427 | 233 | 8 | EXT | Зона задиров. |  | (b)
20649.027 | 1.267 | 1.257 | -10.348 | -10.358 | -1314 | -1299 | -1294 | 1274 | 1257 | 1842 |  | GOUG | PITT | 07:27 | 07:30 | 07:30 | 22 | 40 | 10 | EXT | Задир. |  | (c)
20681.6 | 0 | -0.023 | -11.125 | -11.148 | -282 | 953 | 1392 | 0 |  | 1845 | Нарушение формы кольцевого шва | GWAN |  | 00:59 | 04:18 | 05:29 | 0 | 3347 |  | EXT | Нарушение формы кольцевого шва |  | (c)
20687.287 | 5.687 | 5.609 | -5.438 | -5.516 | 366 | 403 | 441 | 366 | 5113 | 1845 |  | GOUG | GENE | 02:43 | 02:49 | 02:55 | 403 | 149 | 14 | EXT | Зона задиров. |  | (c)
20692.725 | 0 | -0.043 | -11.405 | -11.448 | 587 | -1839 | -1892 | 0 |  | 1846 | Нарушение формы кольцевого шва | GWAN |  | 00:03 | 05:31 | 05:23 | 0 | 3963 |  | EXT | Нарушение формы кольцевого шва |  | (c)
20704.13 | 0 | 0 | -11.54 | -11.54 | -1496 | -1467 | -1454 | 734 | 0 | 1847 | Непровар / утяжина | GWAN |  | 05:15 | 05:19 | 05:21 | 0 | 84 | 7 | INT | Непровар / утяжина |  | (c)
20714.287 | 10.157 | 10.145 | -1.383 | -1.395 | -669 | -600 | -597 | 524 | 1359 | 1847 |  | CORR | CIGR | 07:28 | 07:39 | 07:40 | 36 | 146 | 10 | EXT |  | 0.89 | (c)
20715.67 | 0 | -0.046 | -11.26 | -11.306 | 1641 | -2187 | 2138 | 0 |  | 1848 | Нарушение формы кольцевого шва | GWAN |  | 05:05 | 06:48 | 06:26 | 0 | 994 |  | EXT | Нарушение формы кольцевого шва |  | (c)
20715.67 | 0 | -0.063 | -11.26 | -11.323 | -1186 | -550 | -792 | 398 |  | 1848 | Нарушение формы кольцевого шва | GWAN |  | 09:29 | 11:12 | 10:33 | 0 | 789 |  | EXT | Нарушение формы кольцевого шва |  | (c)
20724.228 | 8.558 | 8.54 | -2.702 | -2.72 | -1861 | -1813 | -1804 | 369 | 2693 | 1848 |  | CORR | CIGR | 07:40 | 07:48 | 07:49 | 27 | 115 | 10 | EXT |  | 0.89 | (c)
20755.013 | 5.198 | 4.336 | -6.257 | -7.119 | -714 | -429 | -510 | 306 | 4336 | 1851 |  | ARTD | GENE | 00:03 | 00:49 | 00:36 | 1098 | 408 |  | EXT | Эквивалент потери металла 5%. |  | (c)
20761.27 | 0 | -0.03 | -11.59 | -11.62 | -1661 | -1611 | -833 | 5 |  | 1852 | Нарушение формы кольцевого шва | GWAN |  | 10:11 | 10:19 | 12:25 | 0 | 1657 |  | EXT | Нарушение формы кольцевого шва |  | (c)
20795.69 | 0 | -0.03 | -11.48 | -11.51 | -796 | 672 | -10 | 0 |  | 1855 | Нарушение формы кольцевого шва | GWAN |  | 07:40 | 11:37 | 09:47 | 0 | 1571 |  | EXT | Нарушение формы кольцевого шва |  | (c)
20818.565 | 0 | 0 | -11.5 | -11.5 | -777 | -283 | -401 | 25 | 0 | 1857 | Смещение кромок | GWAN |  | 07:51 | 09:11 | 08:52 | 0 | 752 |  | EXT | Смещение кромок Вовнутрь Величина смещения - 3.8 мм. |  | (c)
20880.388 | 4.803 | 4.674 | -6.517 | -6.646 | 751 | 814 | 832 | 751 | 4674 | 1862 |  | CORR | GENE | 04:13 | 04:23 | 04:26 | 609 | 162 | 10 | EXT |  | 0.94 | (c)
20886.905 | 0 | -0.032 | -11.57 | -11.602 | 410 | 506 | 529 | 410 |  | 1863 | Нарушение формы кольцевого шва | GWAN |  | 02:25 | 02:41 | 02:44 | 0 | 238 |  | EXT | Нарушение формы кольцевого шва |  | (c)
20886.905 | 0 | -0.025 | -11.57 | -11.595 | 1469 | -1705 | -2047 | 0 |  | 1863 | Нарушение формы кольцевого шва | GWAN |  | 05:16 | 08:44 | 07:49 | 0 | 1890 |  | EXT | Нарушение формы кольцевого шва |  | (c)
20920.635 | 0 | -0.02 | -11.3 | -11.32 | -522 | -2205 | 1096 | 0 |  | 1866 | Нарушение формы кольцевого шва | GWAN |  | 00:06 | 07:34 | 04:27 | 0 | 3236 |  | EXT | Нарушение формы кольцевого шва |  | (c)
20976.83 | 0 | -0.043 | -11.6 | -11.643 | 2177 | -2051 | -1973 | 1661 |  | 1871 | Вышлифовка на шве | GWAN | GENE | 10:50 | 11:27 | 11:40 | 124 | 622 | 11 | EXT | Вышлифовка на шве | 0.9 | (c)
20988.43 | 0 | -0.022 | -11.465 | -11.487 | -1823 | -1067 | -838 | 147 |  | 1872 | Нарушение формы кольцевого шва | GWAN |  | 10:37 | 00:39 | 13:16 | 0 | 1970 |  | EXT | Нарушение формы кольцевого шва |  | (c)
20999.895 | 0 | -0.036 | -11.19 | -11.226 | 1849 | -2057 | -1513 | 413 |  | 1873 | Нарушение формы кольцевого шва | GWAN |  | 11:48 | 01:18 | 14:46 | 0 | 2199 |  | EXT | Нарушение формы кольцевого шва |  | (c)
20999.895 | 0 | -0.04 | -11.19 | -11.23 | -260 | 259 | 273 | 0 |  | 1873 | Нарушение формы кольцевого шва | GWAN |  | 06:08 | 07:32 | 07:34 | 0 | 1065 |  | EXT | Нарушение формы кольцевого шва |  | (c)
21022.17 | 0 | -0.028 | -11.41 | -11.438 | 873 | 1281 | 1443 | 218 |  | 1875 | Нарушение формы кольцевого шва | GWAN |  | 02:27 | 03:33 | 03:59 | 0 | 1140 |  | EXT | Нарушение формы кольцевого шва |  | (c)
21022.17 | 0 | -0.03 | -11.41 | -11.44 | -1491 | -156 | -709 | 72 |  | 1875 | Нарушение формы кольцевого шва | GWAN |  | 08:06 | 11:41 | 10:12 | 0 | 1563 |  | EXT | Нарушение формы кольцевого шва |  | (c)
21033.58 | 0 | -0.019 | -11.615 | -11.634 | -904 | -254 | -1 | 0 |  | 1876 | Нарушение формы кольцевого шва | GWAN |  | 00:21 | 02:06 | 02:47 | 0 | 1806 |  | EXT | Нарушение формы кольцевого шва |  | (c)
21056.73 | 0 | -0.024 | -11.445 | -11.469 | 419 | 775 | 779 | 419 |  | 1878 | Нарушение формы кольцевого шва | GWAN |  | 02:07 | 03:04 | 03:05 | 0 | 721 |  | EXT | Нарушение формы кольцевого шва |  | (c)
21056.73 | 0 | -0.023 | -11.445 | -11.468 | 1687 | -2125 | -1665 | 0 |  | 1878 | Нарушение формы кольцевого шва | GWAN |  | 05:31 | 07:16 | 08:31 | 0 | 2219 |  | EXT | Нарушение формы кольцевого шва |  | (c)
21102.43 | 0 | -0.038 | -11.365 | -11.403 | -1726 | -1271 | -1039 | 352 |  | 1882 | Нарушение формы кольцевого шва | GWAN |  | 05:04 | 06:17 | 06:55 | 0 | 1373 |  | EXT | Нарушение формы кольцевого шва |  | (c)
21102.43 | 0 | -0.051 | -11.365 | -11.416 | 467 | 742 | 735 | 467 |  | 1882 | Нарушение формы кольцевого шва | GWAN |  | 10:58 | 11:42 | 11:41 | 0 | 536 |  | EXT | Нарушение формы кольцевого шва |  | (c)
21112.899 | 10.469 | 10.321 | -0.896 | -1.044 | -1737 | -1566 | -1583 | 493 | 774 | 1882 |  | DENT | GENE | 05:02 | 05:30 | 05:27 | 270 | 309 | 0.4 | N/A | Глубина вмятины: 5 мм (0,4%). Линейка: 27 см в (1032 см; 05:30 ч:мин) |  | (c)
21125.445 | 0 | -0.013 | -11.19 | -11.203 | 1894 | -2181 | -1791 | 1015 |  | 1884 | Нарушение формы кольцевого шва | GWAN |  | 04:04 | 05:06 | 06:09 | 0 | 1552 |  | EXT | Нарушение формы кольцевого шва |  | (c)
21136.635 | 0 | -0.039 | -11.595 | -11.634 | 1467 | 2002 | -1929 | 865 |  | 1885 | Нарушение формы кольцевого шва | GWAN |  | 00:26 | 01:52 | 03:17 | 0 | 2129 |  | EXT | Нарушение формы кольцевого шва |  | (c)
21142.377 | 5.742 | 5.52 | -5.853 | -6.075 | -1287 | -1077 | -1129 | 971 | 5520 | 1885 |  | DENT | GENE | 05:01 | 05:35 | 05:27 | 410 | 316 | 0.4 | N/A | Глубина вмятины: 5 мм (0,4%). Линейка: 41 см в (552 см; 05:35 ч:мин) |  | (c)
21180.47 | 0 | -0.033 | -2.985 | -3.018 | -255 | 103 | 609 | 0 |  | 1889 | Нарушение формы кольцевого шва | GWAN |  | 03:42 | 04:39 | 06:01 | 0 | 1728 |  | EXT | Нарушение формы кольцевого шва |  | (c)
21193.52 | 0 | -0.025 | -11.515 | -11.54 | 41 | 329 | 240 | 41 |  | 1891 | Нарушение формы кольцевого шва | GWAN |  | 00:59 | 01:45 | 01:31 | 0 | 397 |  | EXT | Нарушение формы кольцевого шва |  | (c)
21193.52 | 0 | -0.022 | -11.515 | -11.537 | 938 | 1361 | 1279 | 610 |  | 1891 | Нарушение формы кольцевого шва | GWAN |  | 03:24 | 04:32 | 04:19 | 0 | 683 |  | EXT | Нарушение формы кольцевого шва |  | (c)
21193.52 | 0 | -0.021 | -11.515 | -11.536 | 2223 | -2114 | -2078 | 0 |  | 1891 | Нарушение формы кольцевого шва | GWAN |  | 06:51 | 07:11 | 07:17 | 0 | 319 |  | EXT | Нарушение формы кольцевого шва |  | (c)
21193.52 | 0 | -0.03 | -11.515 | -11.545 | -1374 | -1020 | -1093 | 812 |  | 1891 | Нарушение формы кольцевого шва | GWAN |  | 09:10 | 10:08 | 09:56 | 0 | 563 |  | EXT | Нарушение формы кольцевого шва |  | (c)
21195.21 | 1.69 | 1.633 | -9.825 | -9.882 | 1451 | 1672 | 1584 | 514 | 1633 | 1891 |  | DENT | GENE | 04:46 | 05:22 | 05:08 | 87 | 265 | 0.2 | N/A | Глубина вмятины: 3 мм (0,2%). Линейка: 9 см в (163 см; 05:22 ч:мин) |  | (c)
21196.183 | 2.663 | 2.599 | -8.852 | -8.916 | 863 | 912 | 918 | 863 | 2599 | 1891 |  | DENT | GENE | 03:12 | 03:19 | 03:20 | 151 | 110 | 0.7 | N/A | Глубина вмятины: 10 мм (0,7%). Линейка: 15 см в (260 см; 03:19 ч:мин) |  | (c)
21199.541 | 6.021 | 5.976 | -5.494 | -5.539 | 1884 | 2137 | 2113 | 0 | 5369 | 1891 |  | CORR | GENE | 05:56 | 06:37 | 06:33 | 170 | 458 | 10 | EXT |  | 0.9 | (c)
21203.619 | 10.099 | 10.036 | -1.416 | -1.479 | -722 | -452 | -418 | 115 | 1369 | 1891 |  | CORR | GENE | 10:56 | 11:39 | 11:45 | 110 | 607 | 9 | EXT |  | 0.89 | (c)
21205.035 | 0 | -0.029 | -11.465 | -11.494 | -1514 | 443 | -78 | 717 |  | 1892 | Нарушение формы кольцевого шва | GWAN |  | 07:56 | 01:12 | 11:48 | 0 | 2871 |  | EXT | Нарушение формы кольцевого шва |  | (c)
21205.035 | 0 | -0.002 | -11.465 | -11.467 | 1831 | 1937 | 2070 | 0 |  | 1892 | Нарушение формы кольцевого шва | GWAN |  | 04:56 | 05:13 | 05:35 | 0 | 477 |  | EXT | Нарушение формы кольцевого шва |  | (c)
21206.04 | 1.005 | 0.949 | -10.46 | -10.516 | 1947 | -2055 | 2223 | 0 | 949 | 1892 |  | CORR | GENE | 05:15 | 06:29 | 05:59 | 91 | 551 | 10 | EXT |  | 0.89 | (c)
21206.562 | 1.527 | 1.104 | -9.938 | -10.361 | -2219 | -2178 | -2172 | 12 | 1104 | 1892 |  | CORR | GENE | 06:02 | 06:09 | 06:10 | 793 | 93 | 11 | EXT |  | 0.96 | (c)
21231.041 | 2.831 | 2.726 | -8.889 | -8.994 | 2100 | 2134 | 2159 | 2100 | 2726 | 1894 |  | DENT | GENE | 10:46 | 10:51 | 10:55 | 177 | 118 | 0.3 | N/A | Глубина вмятины: 4 мм (0,3%). Линейка: 18 см в (273 см; 10:51 ч:мин) |  | (c)
21323.95 | 4.305 | 4.286 | -7.23 | -7.249 | 780 | 799 | 831 | 780 | 4286 | 1902 |  | CORR | CIGR | 05:17 | 05:20 | 05:25 | 45 | 102 | 10 | EXT |  | 0.89 | (c)
21325.827 | 6.182 | 6.124 | -5.353 | -5.411 | 808 | 1007 | 962 | 808 | 5347 | 1902 |  | CORR | GENE | 05:22 | 05:54 | 05:47 | 64 | 309 | 11 | EXT |  | 0.89 | (c)
21331.18 | 0 | -0.051 | -11.66 | -11.711 | -317 | 456 | 342 | 317 |  | 1903 | Нарушение формы кольцевого шва | GWAN |  | 11:27 | 01:32 | 13:13 | 0 | 1317 |  | EXT | Нарушение формы кольцевого шва |  | (c)
21331.18 | 0 | -0.017 | -11.66 | -11.677 | 1383 | 1966 | 2151 | 1383 |  | 1903 | Нарушение формы кольцевого шва | GWAN |  | 04:01 | 05:35 | 06:05 | 0 | 1535 |  | INT | Нарушение формы кольцевого шва |  | (c)
21342.84 | 0 | -0.056 | -11.41 | -11.466 | -1801 | -1599 | -1626 | 1451 |  | 1904 | Нарушение формы кольцевого шва | GWAN |  | 00:24 | 00:57 | 00:53 | 0 | 350 |  | EXT | Нарушение формы кольцевого шва |  | (c)
21342.84 | 0 | -0.029 | -11.41 | -11.439 | -93 | 92 | 48 | 0 |  | 1904 | Нарушение формы кольцевого шва | GWAN |  | 05:00 | 05:30 | 05:23 | 0 | 282 |  | INT | Нарушение формы кольцевого шва |  | (c)
21364.916 | 10.666 | 10.349 | -0.764 | -1.081 | -1330 | -1279 | -1273 | 1215 | 216 | 1905 |  | CORR | GENE | 04:16 | 04:24 | 04:25 | 865 | 115 | 10 | EXT |  | 0.95 | (c)
21365.68 | 0 | -0.034 | -11.69 | -11.724 | -373 | 810 | 901 | 0 |  | 1906 | Нарушение формы кольцевого шва | GWAN |  | 03:48 | 06:59 | 07:13 | 0 | 2547 |  | EXT | Нарушение формы кольцевого шва |  | (c)
21366.873 | 1.193 | 1.062 | -10.497 | -10.628 | -76 | 118 | 113 | 0 | 1062 | 1906 |  | CORR | GENE | 04:36 | 05:07 | 05:06 | 138 | 378 | 10 | EXT |  | 0.9 | (c)
21367.622 | 1.942 | 1.521 | -9.748 | -10.169 | 40 | 45 | 80 | 40 | 1521 | 1906 |  | CORR | GENE | 04:54 | 04:55 | 05:01 | 1104 | 80 | 14 | EXT |  | 1 | (c)
21367.748 | 2.068 | 2.028 | -9.622 | -9.662 | 168 | 383 | 409 | 168 | 2028 | 1906 |  | CORR | GENE | 05:15 | 05:50 | 05:54 | 58 | 481 | 13 | EXT |  | 0.89 | (c)
21368.088 | 2.408 | 2.312 | -9.282 | -9.378 | -316 | -292 | -288 | 261 | 2312 | 1906 |  | CORR | GENE | 03:57 | 04:01 | 04:01 | 156 | 55 | 9 | EXT |  | 0.9 | (c)
21368.934 | 3.254 | 3.11 | -8.436 | -8.58 | -99 | -84 | -74 | 49 | 3110 | 1906 |  | CORR | GENE | 04:32 | 04:34 | 04:36 | 195 | 50 | 8 | EXT |  | 0.9 | (c)
21371.193 | 5.513 | 5.483 | -6.177 | -6.207 | -240 | -164 | -150 | 60 | 5483 | 1906 |  | CORR | CIGR | 04:09 | 04:22 | 04:24 | 33 | 180 | 12 | EXT |  | 0.89 | (c)
21373.638 | 7.958 | 7.951 | -3.732 | -3.739 | -153 | 82 | 5 | 0 | 3677 | 1906 |  | CORR | GENE | 04:23 | 05:01 | 04:49 | 62 | 316 | 10 | EXT |  | 0.89 | (c)
21375.281 | 9.601 | 9.405 | -2.089 | -2.285 | -434 | -415 | -411 | 389 | 1932 | 1906 |  | CORR | AXGR | 03:38 | 03:41 | 03:42 | 353 | 45 | 10 | EXT |  | 0.92 | (c)
21375.503 | 9.823 | 9.773 | -1.867 | -1.917 | -775 | -641 | -633 | 491 | 1837 | 1906 |  | CORR | GENE | 02:43 | 03:04 | 03:06 | 80 | 284 | 9 | EXT |  | 0.89 | (c)
21375.86 | 10.18 | 10.132 | -1.51 | -1.558 | -616 | -184 | -323 | 31 | 1409 | 1906 |  | CORR | GENE | 03:09 | 04:18 | 03:56 | 149 | 585 | 10 | EXT |  | 0.9 | (c)
21377.37 | 0 | -0.009 | -10.575 | -10.584 | 798 | 2121 | 1641 | 798 |  | 1907 | Нарушение формы кольцевого шва | GWAN |  | 02:54 | 06:27 | 05:10 | 0 | 1685 |  | EXT | Нарушение формы кольцевого шва |  | (c)
21377.597 | 0.227 | 0.119 | -10.348 | -10.456 | 1226 | 1268 | 1252 | 1226 | 119 | 1907 |  | CORR | GENE | 04:03 | 04:09 | 04:07 | 215 | 53 | 15 | EXT |  | 0.92 | (c)
21378.306 | 0.936 | 0.864 | -9.639 | -9.711 | 1690 | 2120 | 1975 | 1690 | 864 | 1907 |  | CORR | GENE | 05:17 | 06:27 | 06:04 | 109 | 571 | 11 | EXT |  | 0.89 | (c)
21379.311 | 1.941 | 1.894 | -8.634 | -8.681 | -1769 | -1744 | -1750 | 1731 | 1894 | 1907 |  | CORR | AXGR | 07:59 | 08:03 | 08:02 | 121 | 38 | 13 | EXT |  | 0.9 | (c)
21379.532 | 2.162 | 2.132 | -8.413 | -8.443 | -1773 | -1699 | -1701 | 1628 | 2132 | 1907 |  | CORR | CIGR | 07:59 | 08:11 | 08:10 | 40 | 145 | 10 | EXT |  | 0.89 | (c)
21380.054 | 2.684 | 2.673 | -7.891 | -7.902 | -1986 | -1919 | -1883 | 1780 | 2673 | 1907 |  | CORR | CIGR | 07:24 | 07:35 | 07:41 | 45 | 206 | 12 | EXT |  | 0.89 | (c)
21380.819 | 3.449 | 3.421 | -7.126 | -7.154 | -1689 | -1653 | -1664 | 1638 | 3421 | 1907 |  | CORR | GENE | 08:12 | 08:18 | 08:16 | 156 | 51 | 10 | EXT |  | 0.9 | (c)
21381.43 | 4.06 | 4.025 | -6.515 | -6.55 | -2156 | -1951 | -2000 | 1844 | 4025 | 1907 |  | CORR | GENE | 06:57 | 07:30 | 07:22 | 57 | 312 | 13 | EXT |  | 0.89 | (c)
21381.969 | 4.599 | 4.563 | -5.976 | -6.012 | 852 | 934 | 952 | 852 | 4563 | 1907 |  | CORR | GENE | 03:02 | 03:15 | 03:18 | 50 | 201 | 9 | EXT |  | 0.89 | (c)
21382.383 | 5.013 | 4.67 | -5.562 | -5.905 | 983 | 1002 | 1044 | 983 | 4670 | 1907 |  | CORR | GENE | 03:23 | 03:26 | 03:33 | 1135 | 123 | 12 | EXT |  | 0.98 | (c)
21383.504 | 6.134 | 6.128 | -4.441 | -4.447 | 1099 | 1475 | 1347 | 1099 | 4404 | 1907 |  | CORR | CIGR | 03:42 | 04:43 | 04:22 | 43 | 496 | 10 | EXT |  | 0.89 | (c)
21383.599 | 6.229 | 6.175 | -4.346 | -4.4 | 1631 | 1740 | 2020 | 1631 | 4342 | 1907 |  | CORR | GENE | 05:08 | 05:26 | 06:11 | 58 | 779 | 9 | EXT |  | 0.89 | (c)
21383.783 | 6.413 | 6.407 | -4.162 | -4.168 | 2039 | 2091 | 2094 | 2039 | 4146 | 1907 |  | CORR | CIGR | 06:14 | 06:22 | 06:23 | 22 | 110 | 11 | EXT |  | 0.89 | (c)
21385.064 | 7.694 | 7.691 | -2.881 | -2.884 | 1045 | 1344 | 1283 | 1045 | 2843 | 1907 |  | CORR | CIGR | 03:33 | 04:22 | 04:12 | 41 | 476 | 11 | EXT |  | 0.89 | (c)
21385.581 | 8.211 | 8.202 | -2.364 | -2.373 | 979 | 1133 | 1111 | 979 | 2338 | 1907 |  | CORR | CIGR | 03:23 | 03:48 | 03:44 | 35 | 264 | 10 | EXT |  | 0.89 | (c)
21386.032 | 8.662 | 8.633 | -1.913 | -1.942 | 2176 | 2207 | -2147 | 2008 | 1903 | 1907 |  | CORR | CIGR | 06:36 | 06:41 | 06:58 | 39 | 277 | 12 | EXT |  | 0.89 | (c)
21386.192 | 8.822 | 8.658 | -1.753 | -1.917 | 974 | 1011 | 998 | 974 | 1653 | 1907 |  | CORR | GENE | 03:22 | 03:28 | 03:26 | 264 | 49 | 9 | EXT |  | 0.91 | (c)
21386.354 | 8.984 | 8.961 | -1.591 | -1.614 | 1543 | 1629 | 1664 | 1543 | 1571 | 1907 |  | CORR | CIGR | 04:54 | 05:08 | 05:13 | 43 | 242 | 11 | EXT |  | 0.89 | (c)
21386.39 | 9.02 | 8.996 | -1.555 | -1.579 | 1138 | 1247 | 1237 | 1138 | 1539 | 1907 |  | CORR | CIGR | 03:48 | 04:06 | 04:04 | 40 | 199 | 10 | EXT |  | 0.89 | (c)
21387.945 | 0 | -0.073 | -11.66 | -11.733 | 440 | 845 | 793 | 440 |  | 1908 | Нарушение формы кольцевого шва | GWAN |  | 01:11 | 02:17 | 02:08 | 0 | 706 |  | EXT | Нарушение формы кольцевого шва |  | (c)
21387.977 | 0.032 | 0.019 | -11.628 | -11.641 | 1540 | -1435 | -2103 | 1284 | 19 | 1908 |  | CORR | GENE | 04:09 | 08:09 | 06:21 | 86 | 1637 | 12 | EXT |  | 0.89 | (c)
21388.264 | 0.319 | 0.307 | -11.341 | -11.353 | -1858 | -1721 | -1763 | 1667 | 307 | 1908 |  | CORR | CIGR | 07:00 | 07:23 | 07:16 | 27 | 191 | 10 | EXT |  | 0.89 | (c)
21388.56 | 0.615 | 0.603 | -11.045 | -11.057 | 1643 | 1903 | 1829 | 1643 | 603 | 1908 |  | CORR | CIGR | 04:25 | 05:08 | 04:56 | 38 | 372 | 10 | EXT |  | 0.89 | (c)
21389.326 | 1.381 | 1.35 | -10.279 | -10.31 | -2124 | -1998 | -2027 | 1929 | 1350 | 1908 |  | CORR | GENE | 06:18 | 06:38 | 06:33 | 57 | 195 | 10 | EXT |  | 0.89 | (c)
21389.813 | 1.868 | 1.803 | -9.792 | -9.857 | 1185 | 1422 | 1538 | 1185 | 1803 | 1908 |  | CORR | GENE | 03:12 | 03:50 | 04:08 | 78 | 705 | 13 | EXT |  | 0.89 | (c)
21390.081 | 2.136 | 2.115 | -9.524 | -9.545 | 1270 | 1516 | 1418 | 1270 | 2115 | 1908 |  | CORR | GENE | 03:25 | 04:05 | 03:49 | 71 | 296 | 14 | EXT |  | 0.89 | (c)
21390.119 | 2.174 | 2.155 | -9.486 | -9.505 | -1937 | -1824 | -1801 | 1665 | 2155 | 1908 |  | CORR | CIGR | 06:48 | 07:06 | 07:10 | 25 | 272 | 12 | EXT |  | 0.89 | (c)
21390.502 | 2.557 | 2.544 | -9.103 | -9.116 | 1322 | 1349 | 1440 | 1322 | 2544 | 1908 |  | CORR | CIGR | 03:34 | 03:38 | 03:53 | 35 | 235 | 12 | EXT |  | 0.89 | (c)
21390.666 | 2.721 | 2.692 | -8.939 | -8.968 | 1078 | 1205 | 1205 | 1078 | 2692 | 1908 |  | CORR | GENE | 02:54 | 03:15 | 03:15 | 50 | 253 | 13 | EXT |  | 0.89 | (c)
21391.089 | 3.144 | 3.133 | -8.516 | -8.527 | 1279 | 1392 | 1358 | 1279 | 3133 | 1908 |  | CORR | CIGR | 03:27 | 03:45 | 03:39 | 20 | 157 | 10 | EXT |  | 0.89 | (c)
21392.202 | 4.257 | 4.208 | -7.403 | -7.452 | -2003 | -1524 | -1709 | 1414 | 4208 | 1908 |  | CORR | GENE | 06:37 | 07:54 | 07:25 | 51 | 589 | 9 | EXT |  | 0.89 | (c)
21394.201 | 6.256 | 5.945 | -5.404 | -5.715 | 1209 | 1515 | 1874 | 1209 | 5390 | 1908 |  | CORR | GENE | 03:15 | 04:05 | 05:03 | 325 | 1329 | 11 | EXT |  | 0.93 | (c)
21394.704 | 6.759 | 6.71 | -4.901 | -4.95 | -2203 | -2000 | -2049 | 1894 | 4885 | 1908 |  | CORR | GENE | 06:05 | 06:37 | 06:30 | 65 | 309 | 9 | EXT |  | 0.89 | (c)
21399.605 | 0 | -0.054 | -11.37 | -11.424 | -499 | -299 | -176 | 0 |  | 1909 | Нарушение формы кольцевого шва | GWAN |  | 01:54 | 02:27 | 02:47 | 0 | 646 |  | EXT | Нарушение формы кольцевого шва |  | (c)
21400.988 | 1.383 | 1.365 | -9.987 | -10.005 | 1579 | 1637 | 1630 | 1579 | 1365 | 1909 |  | CORR | GENE | 07:30 | 07:39 | 07:38 | 53 | 102 | 9 | EXT |  | 0.89 | (c)
21402.18 | 2.575 | 2.555 | -8.795 | -8.815 | 97 | 161 | 203 | 97 | 2555 | 1909 |  | CORR | CIGR | 03:31 | 03:41 | 03:48 | 44 | 212 | 14 | EXT |  | 0.89 | (c)
21403.14 | 3.535 | 3.526 | -7.835 | -7.844 | 170 | 482 | 373 | 170 | 3526 | 1909 |  | CORR | CIGR | 03:43 | 04:33 | 04:15 | 42 | 406 | 11 | EXT |  | 0.89 | (c)
21403.379 | 3.774 | 3.737 | -7.596 | -7.633 | 117 | 328 | 384 | 117 | 3737 | 1909 |  | CORR | GENE | 03:34 | 04:08 | 04:17 | 57 | 534 | 10 | EXT |  | 0.89 | (c)
21403.4 | 3.795 | 3.785 | -7.575 | -7.585 | 1544 | 1585 | 1584 | 1544 | 3785 | 1909 |  | CORR | CIGR | 07:24 | 07:31 | 07:31 | 25 | 79 | 11 | EXT |  | 0.89 | (c)
21403.574 | 3.969 | 3.968 | -7.401 | -7.402 | 1274 | 1345 | 1335 | 1274 | 3968 | 1909 |  | CORR | CIGR | 06:41 | 06:52 | 06:51 | 20 | 122 | 15 | EXT |  | 0.89 | (c)
21403.584 | 3.979 | 3.906 | -7.391 | -7.464 | 184 | 481 | 392 | 184 | 3906 | 1909 |  | CORR | GENE | 03:45 | 04:33 | 04:18 | 85 | 416 | 8 | EXT |  | 0.89 | (c)
21403.598 | 3.993 | 3.985 | -7.377 | -7.385 | 1161 | 1188 | 1196 | 1161 | 3985 | 1909 |  | CORR | CIGR | 06:23 | 06:27 | 06:28 | 20 | 70 | 10 | EXT |  | 0.89 | (c)
21403.767 | 4.162 | 4.145 | -7.208 | -7.225 | 116 | 740 | 453 | 116 | 4145 | 1909 |  | CORR | GENE | 03:34 | 05:14 | 04:28 | 58 | 674 | 8 | EXT |  | 0.89 | (c)
21403.792 | 4.187 | 4.174 | -7.183 | -7.196 | 1536 | 1567 | 1588 | 1536 | 4174 | 1909 |  | CORR | CIGR | 07:23 | 07:28 | 07:31 | 21 | 104 | 14 | EXT |  | 0.89 | (c)
21404.608 | 5.003 | 4.624 | -6.367 | -6.746 | 809 | 1412 | 1171 | 809 | 4624 | 1909 |  | CORR | GENE | 05:26 | 07:03 | 06:24 | 404 | 723 | 10 | EXT |  | 0.93 | (c)
21404.995 | 5.39 | 5.319 | -5.98 | -6.051 | 407 | 1342 | 1032 | 407 | 5319 | 1909 |  | CORR | GENE | 04:21 | 06:52 | 06:02 | 156 | 1250 | 13 | EXT |  | 0.9 | (c)
21405.419 | 5.814 | 5.785 | -5.556 | -5.585 | -382 | -292 | 12 | 0 | 5500 | 1909 |  | CORR | GENE | 02:13 | 02:28 | 03:17 | 85 | 787 | 9 | EXT |  | 0.89 | (c)
21406.238 | 6.633 | 6.484 | -4.737 | -4.886 | 595 | 875 | 793 | 595 | 4728 | 1909 |  | CORR | GENE | 04:51 | 05:36 | 05:23 | 158 | 396 | 10 | EXT |  | 0.9 | (c)
21408.007 | 8.402 | 8.349 | -2.968 | -3.021 | 977 | 1275 | 1269 | 977 | 2936 | 1909 |  | CORR | GENE | 05:53 | 06:41 | 06:40 | 85 | 584 | 9 | EXT |  | 0.89 | (c)
21408.59 | 8.985 | 8.944 | -2.385 | -2.426 | 609 | 786 | 799 | 609 | 2367 | 1909 |  | CORR | GENE | 04:53 | 05:22 | 05:24 | 59 | 379 | 12 | EXT |  | 0.89 | (c)
21409.015 | 9.41 | 9.384 | -1.96 | -1.986 | 548 | 696 | 664 | 548 | 1939 | 1909 |  | CORR | CIGR | 04:44 | 05:07 | 05:02 | 47 | 231 | 10 | EXT |  | 0.89 | (c)
21410.975 | 0 | -0.031 | -9.877 | -9.908 | -776 | 727 | 245 | 776 |  | 1910а | Нарушение формы кольцевого шва | GWAN |  | 11:41 | 03:44 | 14:26 | 0 | 2043 |  | EXT | Нарушение формы кольцевого шва |  | (c)
21420.852 | 0 | -0.029 | -1.924 | -1.953 | -872 | -564 | -595 | 318 |  | 1910б | Нарушение формы кольцевого шва | GWAN |  | 00:54 | 01:44 | 01:39 | 0 | 554 |  | EXT | Нарушение формы кольцевого шва |  | (c)
21422.776 | 0 | 0 | -9.589 | -9.589 | 1624 | 1783 | 1806 | 1624 | 0 | 1911а | Непровар / утяжина | GWAN |  | 05:51 | 06:16 | 06:20 | 0 | 364 | 9 | INT | Непровар / утяжина Толщины: 18,7 / 15,7 мм |  | (c)
21429.961 | 7.185 | 7.163 | -2.404 | -2.426 | 1792 | 1864 | 1858 | 1792 | 2370 | 1911а |  | CORR | GENE | 06:18 | 06:30 | 06:29 | 56 | 131 | 10 | EXT |  | 0.89 | (c)
21430.37 | 7.594 | 7.547 | -1.995 | -2.042 | 1635 | 1888 | 1838 | 1635 | 1970 | 1911а |  | CORR | GENE | 05:53 | 06:33 | 06:25 | 72 | 405 | 11 | EXT |  | 0.89 | (c)
21432.035 | 9.259 | 9.232 | -0.33 | -0.357 | 1210 | 1541 | 1483 | 1210 | 283 | 1911а |  | CORR | GENE | 04:44 | 05:37 | 05:28 | 74 | 545 | 11 | EXT |  | 0.89 | (c)
21432.335 | 9.559 | 9.52 | -0.03 | -0.069 | 1707 | 1842 | 2005 | 1707 | 17 | 1911а |  | CORR | GENE | 06:04 | 06:26 | 06:52 | 52 | 595 | 14 | EXT |  | 0.89 | (c)
21433.229 | 0.864 | 0.852 | -10.536 | -10.548 | -595 | -559 | -552 | 510 | 852 | 1912 |  | CORR | CIGR | 06:32 | 06:38 | 06:39 | 22 | 85 | 10 | EXT |  | 0.89 | (c)
21484.62 | 6.155 | 6.114 | -5.125 | -5.166 | 219 | 466 | 415 | 219 | 5076 | 1916 |  | CORR | GENE | 05:30 | 06:10 | 06:01 | 90 | 391 | 9 | EXT |  | 0.89 | (c)
21488.577 | 10.112 | 10.018 | -1.168 | -1.262 | 599 | 781 | 852 | 599 | 1166 | 1916 |  | CORR | GENE | 06:31 | 07:00 | 07:12 | 96 | 506 | 12 | EXT |  | 0.89 | (c)
21491.932 | 2.187 | 2.149 | -9.198 | -9.236 | -541 | -532 | -398 | 254 | 2149 | 1917 |  | CORR | GENE | 04:20 | 04:22 | 04:43 | 50 | 287 | 13 | EXT |  | 0.89 | (c)
21492.361 | 2.616 | 2.604 | -8.769 | -8.781 | -802 | -786 | -698 | 593 | 2604 | 1917 |  | CORR | CIGR | 03:38 | 03:41 | 03:55 | 30 | 209 | 11 | EXT |  | 0.89 | (c)
21519.542 | 6.717 | 6.702 | -4.783 | -4.798 | 262 | 486 | 420 | 262 | 4676 | 1919 |  | CORR | GENE | 07:58 | 08:34 | 08:23 | 122 | 316 | 9 | EXT |  | 0.89 | (c)
21524.402 | 0.077 | 0.026 | -11.593 | -11.644 | 1195 | 2187 | 1827 | 1195 | 26 | 1920 |  | CORR | GENE | 05:19 | 07:59 | 07:01 | 152 | 1263 | 13 | EXT |  | 0.9 | (c)
21525.458 | 1.133 | 1.099 | -10.537 | -10.571 | 423 | 741 | 659 | 423 | 1099 | 1920 |  | CORR | GENE | 03:14 | 04:06 | 03:52 | 59 | 472 | 11 | EXT |  | 0.89 | (c)
21527.641 | 3.316 | 3.29 | -8.354 | -8.38 | -2134 | -2034 | -2038 | 1943 | 3290 | 1920 |  | CORR | GENE | 08:22 | 08:38 | 08:37 | 54 | 191 | 9 | EXT |  | 0.89 | (c)
21550.966 | 3.621 | 3.547 | -7.984 | -8.058 | -169 | -76 | -14 | 0 | 3547 | 1922 |  | CORR | GENE | 05:11 | 05:27 | 05:37 | 90 | 310 | 13 | EXT |  | 0.89 | (c)
21551.57 | 4.225 | 4.026 | -7.38 | -7.579 | -207 | 207 | 83 | 0 | 4026 | 1922 |  | CORR | GENE | 05:05 | 06:12 | 05:52 | 372 | 581 | 16 | EXT |  | 0.96 | (c)
21556.181 | 8.836 | 8.791 | -2.769 | -2.814 | -203 | -82 | -65 | 0 | 2659 | 1922 |  | CORR | GENE | 05:06 | 05:26 | 05:28 | 155 | 277 | 10 | EXT |  | 0.9 | (c)
21560.205 | 1.255 | 1.228 | -10.38 | -10.407 | 141 | 479 | 399 | 141 | 1228 | 1923 |  | CORR | GENE | 04:01 | 04:56 | 04:43 | 57 | 517 | 10 | EXT |  | 0.89 | (c)
21561.018 | 2.068 | 2.046 | -9.567 | -9.589 | 168 | 474 | 383 | 168 | 2046 | 1923 |  | CORR | CIGR | 04:06 | 04:55 | 04:40 | 47 | 431 | 9 | EXT |  | 0.89 | (c)
21561.505 | 2.555 | 2.504 | -9.08 | -9.131 | 2068 | 2101 | 2106 | 2068 | 2504 | 1923 |  | ARTD | GENE | 09:12 | 09:18 | 09:19 | 83 | 76 |  | EXT | Эквивалент потери металла 5%. |  | (c)
21593.795 | 0 | -0.036 | -11.13 | -11.166 | -474 | -71 | 281 | 0 |  | 1926 | Нарушение формы кольцевого шва | GWAN |  | 00:57 | 02:02 | 02:59 | 0 | 1509 |  | EXT | Нарушение формы кольцевого шва |  | (c)
21627.95 | 0 | -0.038 | -11.655 | -11.693 | 1439 | -1007 | -1965 | 907 |  | 1929 | Нарушение формы кольцевого шва | GWAN |  | 00:27 | 05:52 | 03:17 | 0 | 2115 |  | EXT | Нарушение формы кольцевого шва |  | (c)
21759.043 | 5.523 | 5.497 | -6.087 | -6.113 | 405 | 567 | 550 | 405 | 5497 | 1940 |  | CORR | CIGR | 04:46 | 05:12 | 05:09 | 47 | 290 | 14 | EXT |  | 0.89 | (c)
21811.914 | 1.134 | 1.119 | -10.276 | -10.291 | 950 | 967 | 990 | 950 | 1119 | 1945 |  | GOUG | CIGR | 09:16 | 09:18 | 09:22 | 28 | 79 | 20 | EXT | Задир. |  | (c)
21812.902 | 2.122 | 2.104 | -9.288 | -9.306 | 915 | 924 | 950 | 915 | 2104 | 1945 |  | GOUG | PITT | 09:10 | 09:11 | 09:16 | 39 | 69 | 15 | EXT | Задир. |  | (c)
21814.721 | 3.941 | 3.801 | -7.469 | -7.609 | 1117 | 1181 | 1178 | 1117 | 3801 | 1945 |  | DENT | GENE | 09:42 | 09:53 | 09:52 | 224 | 122 | 0.4 | N/A | Глубина вмятины: 5 мм (0,4%). Линейка: 22 см в (380 см; 09:53 ч:мин) Аномалия находится вблизи дефекта потери металла. |  | (c)
21814.748 | 3.968 | 3.943 | -7.442 | -7.467 | 1125 | 1181 | 1171 | 1125 | 3943 | 1945 |  | GOUG | CIGR | 09:44 | 09:53 | 09:51 | 35 | 92 | 15 | EXT | Задир. |  | (c)
21820.68 | 9.9 | 9.814 | -1.51 | -1.596 | -788 | -449 | -508 | 228 | 1491 | 1945 |  | CORR | GENE | 04:35 | 05:30 | 05:20 | 105 | 560 | 15 | EXT |  | 0.9 | (c)
21820.839 | 10.059 | 10.04 | -1.351 | -1.37 | -498 | -471 | -406 | 313 | 1296 | 1945 |  | CORR | GENE | 05:22 | 05:26 | 05:37 | 74 | 185 | 9 | EXT |  | 0.89 | (c)
21821.929 | 11.149 | 11.116 | -0.261 | -0.294 | -329 | -129 | -196 | 62 | 245 | 1945 |  | CORR | GENE | 05:49 | 06:21 | 06:11 | 49 | 267 | 13 | EXT |  | 0.89 | (c)
21822.319 | 0.129 | 0.031 | -11.561 | -11.659 | -925 | -714 | -322 | 0 | 31 | 1946 |  | CORR | GENE | 04:28 | 05:02 | 06:05 | 130 | 1205 | 13 | EXT |  | 0.9 | (c)
21822.654 | 0.464 | 0.448 | -11.226 | -11.242 | -540 | -450 | -405 | 270 | 448 | 1946 |  | CORR | GENE | 05:30 | 05:45 | 05:52 | 168 | 270 | 9 | EXT |  | 0.9 | (c)
21824.057 | 1.867 | 1.82 | -9.823 | -9.87 | -972 | -808 | -782 | 593 | 1820 | 1946 |  | CORR | CIGR | 04:20 | 04:47 | 04:51 | 47 | 379 | 10 | EXT |  | 0.89 | (c)
21825.638 | 3.448 | 3.169 | -8.242 | -8.521 | -704 | -688 | -688 | 672 | 3169 | 1946 |  | CORR | AXGR | 05:04 | 05:06 | 05:06 | 297 | 32 | 10 | EXT |  | 0.92 | (c)
21825.731 | 3.541 | 3.518 | -8.149 | -8.172 | -968 | -897 | -730 | 493 | 3518 | 1946 |  | CORR | GENE | 04:21 | 04:32 | 04:59 | 60 | 475 | 10 | EXT |  | 0.89 | (c)
21825.93 | 3.74 | 3.698 | -7.95 | -7.992 | -537 | -511 | -513 | 489 | 3698 | 1946 |  | CORR | AXGR | 05:31 | 05:35 | 05:34 | 200 | 47 | 9 | EXT |  | 0.9 | (c)
21826.198 | 4.008 | 3.953 | -7.682 | -7.737 | -1358 | -1191 | -1111 | 864 | 3953 | 1946 |  | CORR | GENE | 03:18 | 03:45 | 03:58 | 78 | 494 | 9 | EXT |  | 0.89 | (c)
21826.906 | 4.716 | 4.7 | -6.974 | -6.99 | -300 | -73 | -140 | 0 | 4700 | 1946 |  | CORR | CIGR | 06:09 | 06:45 | 06:35 | 41 | 320 | 10 | EXT |  | 0.89 | (c)
21827.62 | 5.43 | 5.382 | -6.26 | -6.308 | -929 | -459 | -655 | 381 | 5382 | 1946 |  | CORR | GENE | 04:27 | 05:43 | 05:11 | 74 | 548 | 13 | EXT |  | 0.89 | (c)
21828.358 | 6.168 | 6.123 | -5.522 | -5.567 | -639 | -385 | -416 | 193 | 5497 | 1946 |  | CORR | GENE | 05:14 | 05:55 | 05:50 | 70 | 446 | 10 | EXT |  | 0.89 | (c)
21833.83 | 11.64 | 11.61 | -0.05 | -0.08 | -867 | -807 | -736 | 605 | 50 | 1946 |  | CORR | CIGR | 04:37 | 04:47 | 04:58 | 30 | 262 | 15 | EXT |  | 0.89 | (c)
21846.201 | 0.791 | 0.765 | -10.104 | -10.13 | -1942 | -1859 | -1871 | 1800 | 765 | 1948 |  | CORR | GENE | 04:17 | 04:30 | 04:28 | 66 | 142 | 14 | EXT |  | 0.89 | (c)
21846.572 | 1.162 | 0.957 | -9.733 | -9.938 | -2048 | -1922 | -1844 | 1640 | 957 | 1948 |  | CORR | GENE | 03:60 | 04:20 | 04:32 | 291 | 408 | 12 | EXT |  | 0.92 | (c)
21849.055 | 3.645 | 3.618 | -7.25 | -7.277 | -1221 | -1124 | -1108 | 996 | 3618 | 1948 |  | CORR | CIGR | 06:13 | 06:29 | 06:31 | 27 | 225 | 10 | EXT |  | 0.89 | (c)
21855.688 | 10.278 | 10.253 | -0.617 | -0.642 | -2070 | -1766 | -1854 | 1638 | 577 | 1948 |  | CORR | GENE | 03:56 | 04:45 | 04:31 | 65 | 432 | 11 | EXT |  | 0.89 | (c)
21856.223 | 10.813 | 10.662 | -0.082 | -0.233 | -1949 | -1774 | -1678 | 1407 | 65 | 1948 |  | CORR | GENE | 04:15 | 04:44 | 04:59 | 168 | 542 | 11 | EXT |  | 0.9 | (c)
21856.504 | 0.199 | 0.163 | -11.336 | -11.372 | -366 | -324 | -174 | 0 | 163 | 1949 |  | CORR | CIGR | 05:13 | 05:20 | 05:44 | 38 | 383 | 11 | EXT |  | 0.89 | (c)
21857.697 | 1.392 | 1.348 | -10.143 | -10.187 | -255 | -187 | -134 | 13 | 1348 | 1949 |  | CORR | GENE | 05:31 | 05:42 | 05:51 | 53 | 242 | 12 | EXT |  | 0.89 | (c)
21859.602 | 3.297 | 3.26 | -8.238 | -8.275 | -246 | -160 | -155 | 64 | 3260 | 1949 |  | CORR | GENE | 05:32 | 05:46 | 05:47 | 52 | 182 | 9 | EXT |  | 0.89 | (c)
21869.58 | 1.74 | 1.716 | -9.77 | -9.794 | -108 | -39 | -30 | 0 | 1716 | 1950 |  | CORR | GENE | 04:20 | 04:31 | 04:33 | 53 | 156 | 13 | EXT |  | 0.89 | (c)
21869.715 | 1.875 | 1.859 | -9.635 | -9.651 | -49 | -32 | -31 | 14 | 1859 | 1950 |  | CORR | AXGR | 04:30 | 04:32 | 04:32 | 233 | 35 | 13 | EXT |  | 0.92 | (c)
21881.916 | 2.566 | 2.525 | -8.714 | -8.755 | -2210 | -2114 | -2006 | 1802 | 2525 | 1951 |  | CORR | GENE | 04:28 | 04:44 | 05:01 | 80 | 408 | 23 | EXT |  | 0.9 | (c)
21883.825 | 4.475 | 4.444 | -6.805 | -6.836 | -1936 | -1895 | -1871 | 1806 | 4444 | 1951 |  | CORR | CIGR | 05:12 | 05:19 | 05:23 | 37 | 130 | 10 | EXT |  | 0.89 | (c)
21905.295 | 3.305 | 3.285 | -8.395 | -8.415 | -894 | -814 | -790 | 686 | 3285 | 1953 |  | CORR | GENE | 02:47 | 03:00 | 03:04 | 49 | 208 | 12 | EXT |  | 0.89 | (c)
21926.895 | 1.52 | 1.515 | -9.83 | -9.835 | -914 | -851 | -834 | 754 | 1515 | 1955 |  | CORR | CIGR | 00:58 | 01:09 | 01:11 | 27 | 160 | 10 | EXT |  | 0.89 | (c)
21936.725 | 0 | -0.039 | -11.69 | -11.729 | -1374 | -1091 | -1076 | 778 |  | 1956 | Нарушение формы кольцевого шва | GWAN |  | 04:10 | 04:56 | 04:59 | 0 | 596 |  | EXT | Нарушение формы кольцевого шва |  | (c)
21948.265 | 11.54 | 11.519 | -0.15 | -0.171 | -210 | -138 | -77 | 0 | 132 | 1956 |  | CORR | CIGR | 07:18 | 07:30 | 07:40 | 39 | 265 | 12 | EXT |  | 0.89 | (c)
21989.715 | 7.075 | 7.007 | -3.755 | -3.823 | -412 | -133 | -259 | 105 | 3712 | 1960 |  | DENT | GENE | 05:32 | 06:17 | 05:57 | 111 | 307 | 0.3 | N/A | Глубина вмятины: 4 мм (0,3%). Линейка: 11 см в (701 см; 06:17 ч:мин) Аномалия находится вблизи продольного шва. |  | (c)
22005.145 | 0 | -0.038 | -11.155 | -11.193 | 416 | 555 | 732 | 416 |  | 1962 | Нарушение формы кольцевого шва | GWAN |  | 10:48 | 11:10 | 11:39 | 0 | 631 |  | EXT | Нарушение формы кольцевого шва |  | (c)
22012.75 | 7.605 | 7.543 | -3.55 | -3.612 | 1354 | 1573 | 1516 | 1354 | 1867 | 1962 |  | ARTD | GENE | 01:19 | 01:55 | 01:46 | 1745 | 324 |  | EXT | Эквивалент потери металла 6%. |  | (c)
22053.553 | 4.138 | 3.931 | -7.547 | -7.754 | 285 | 386 | 672 | 285 | 3931 | 1967 |  | CORR | GENE | 04:16 | 04:32 | 05:19 | 263 | 775 | 11 | EXT |  | 0.92 | (c)
22072.465 | 0 | -0.052 | -11.53 | -11.582 | -418 | -282 | -84 | 0 |  | 1969 | Нарушение формы кольцевого шва | GWAN |  | 02:53 | 03:14 | 03:46 | 0 | 668 |  | EXT | Нарушение формы кольцевого шва |  | (c)
22072.465 | 0 | 0 | -11.53 | -11.53 | 1832 | 2014 | 1995 | 1832 | 0 | 1969 | Смещение кромок | GWAN |  | 08:56 | 09:25 | 09:22 | 0 | 326 |  | EXT | Смещение кромок Вовнутрь Величина смещения - 2.4 мм. |  | (c)
22128.054 | 9.209 | 9.187 | -2.276 | -2.298 | -2136 | -2092 | -2019 | 1903 | 2255 | 1973 |  | CORR | CIGR | 05:20 | 05:27 | 05:39 | 43 | 233 | 11 | EXT |  | 0.89 | (c)
22128.421 | 9.576 | 9.511 | -1.909 | -1.974 | 1466 | 1532 | 1533 | 1466 | 1849 | 1973 |  | DENT | GENE | 03:01 | 03:12 | 03:12 | 125 | 134 | 0.3 | N/A | Глубина вмятины: 4 мм (0,3%). Линейка: 13 см в (951 см; 03:12 ч:мин) |  | (c)
22159.426 | 5.931 | 5.693 | -5.509 | -5.747 | 1327 | 1503 | 1473 | 1327 | 5391 | 1976 |  | DENT | GENE | 05:30 | 05:58 | 05:53 | 356 | 293 | 0.4 | N/A | Глубина вмятины: 5 мм (0,4%). Линейка: 36 см в (569 см; 05:58 ч:мин) |  | (c)
22179.923 | 3.728 | 3.565 | -7.477 | -7.64 | -288 | -278 | -198 | 107 | 3565 | 1978 |  | GOUG | GENE | 08:49 | 08:50 | 09:03 | 265 | 181 | 5 | EXT | Задир. |  | (c)
22190.466 | 3.066 | 3.015 | -8.409 | -8.46 | 1342 | 1555 | 1495 | 1342 | 3015 | 1979 |  | GOUG | GENE | 09:13 | 09:48 | 09:38 | 395 | 306 | 6 | EXT | Зона задиров. |  | (c)
22191.136 | 3.736 | 2.873 | -7.739 | -8.602 | -2054 | -1954 | -1952 | 1850 | 2873 | 1979 |  | GOUG | GENE | 00:05 | 00:21 | 00:21 | 886 | 204 | 9 | EXT | Задир. |  | (c)
22193.894 | 6.494 | 6.173 | -4.981 | -5.302 | 179 | 264 | 359 | 179 | 4813 | 1979 |  | GOUG | GENE | 06:05 | 06:19 | 06:35 | 489 | 360 | 14 | EXT | Зона задиров. |  | (c)
22207.893 | 9.018 | 8.996 | -2.672 | -2.694 | 1529 | 1530 | 1542 | 1529 | 2608 | 1980 |  | CORR | AXGR | 04:13 | 04:13 | 04:15 | 86 | 25 | 10 | EXT |  | 0.89 | (c)
22208.799 | 9.924 | 9.873 | -1.766 | -1.817 | 1602 | 1741 | 1893 | 1602 | 1600 | 1980 |  | CORR | GENE | 04:24 | 04:47 | 05:11 | 217 | 582 | 14 | EXT |  | 0.92 | (c)
22209.478 | 10.603 | 10.347 | -1.087 | -1.343 | 1541 | 1560 | 1569 | 1541 | 1032 | 1980 |  | CORR | GENE | 04:14 | 04:17 | 04:19 | 311 | 57 | 10 | EXT |  | 0.92 | (c)
22210.33 | 11.455 | 11.413 | -0.235 | -0.277 | 1918 | 2005 | 2019 | 1918 | 227 | 1980 |  | CORR | GENE | 05:15 | 05:29 | 05:32 | 50 | 202 | 12 | EXT |  | 0.89 | (c)
22211.432 | 0.867 | 0.851 | -10.753 | -10.769 | -388 | -321 | -297 | 205 | 851 | 1981 |  | CORR | GENE | 02:34 | 02:44 | 02:48 | 91 | 183 | 13 | EXT |  | 0.89 | (c)
22211.71 | 1.145 | 1.092 | -10.475 | -10.528 | 925 | 999 | 1054 | 925 | 1092 | 1981 |  | CORR | GENE | 06:06 | 06:18 | 06:26 | 59 | 259 | 10 | EXT |  | 0.89 | (c)
22211.921 | 1.356 | 1.328 | -10.264 | -10.292 | 775 | 815 | 836 | 775 | 1328 | 1981 |  | CORR | CIGR | 05:41 | 05:48 | 05:51 | 30 | 123 | 10 | EXT |  | 0.89 | (c)
22212.223 | 1.658 | 1.627 | -9.962 | -9.993 | 484 | 519 | 555 | 484 | 1627 | 1981 |  | CORR | CIGR | 04:54 | 05:00 | 05:06 | 46 | 143 | 10 | EXT |  | 0.89 | (c)
22212.235 | 1.67 | 1.634 | -9.95 | -9.986 | 897 | 973 | 995 | 897 | 1634 | 1981 |  | CORR | GENE | 06:01 | 06:13 | 06:17 | 59 | 196 | 8 | EXT |  | 0.89 | (c)
22213.021 | 2.456 | 2.429 | -9.164 | -9.191 | 589 | 881 | 800 | 589 | 2429 | 1981 |  | CORR | CIGR | 05:11 | 05:58 | 05:45 | 46 | 422 | 10 | EXT |  | 0.89 | (c)
22213.773 | 3.208 | 3.184 | -8.412 | -8.436 | 112 | 142 | 215 | 112 | 3184 | 1981 |  | CORR | CIGR | 03:54 | 03:59 | 04:11 | 30 | 207 | 10 | EXT |  | 0.89 | (c)
22214.199 | 3.634 | 3.61 | -7.986 | -8.01 | 127 | 196 | 203 | 127 | 3610 | 1981 |  | CORR | CIGR | 03:57 | 04:08 | 04:09 | 33 | 153 | 15 | EXT |  | 0.89 | (c)
22214.238 | 3.673 | 3.542 | -7.947 | -8.078 | 513 | 686 | 815 | 513 | 3542 | 1981 |  | CORR | GENE | 04:59 | 05:27 | 05:48 | 200 | 604 | 11 | EXT |  | 0.91 | (c)
22214.449 | 3.884 | 3.834 | -7.736 | -7.786 | 552 | 611 | 592 | 552 | 3834 | 1981 |  | CORR | GENE | 05:05 | 05:15 | 05:12 | 252 | 81 | 11 | EXT |  | 0.92 | (c)
22215.219 | 4.654 | 4.611 | -6.966 | -7.009 | 1376 | 1428 | 1517 | 1376 | 4611 | 1981 |  | CORR | CIGR | 07:18 | 07:27 | 07:41 | 43 | 283 | 12 | EXT |  | 0.89 | (c)
22223.664 | 1.479 | 1.461 | -9.816 | -9.834 | -1236 | -1190 | -1165 | 1094 | 1461 | 1982 |  | CORR | CIGR | 03:29 | 03:37 | 03:41 | 27 | 142 | 13 | EXT |  | 0.89 | (c)
22227.104 | 4.919 | 4.829 | -6.376 | -6.466 | -1345 | -849 | -967 | 589 | 4829 | 1982 |  | GOUG | GENE | 03:12 | 04:32 | 04:13 | 177 | 756 | 7 | EXT | Задир. |  | (c)
22245.425 | 0.685 | 0.646 | -11.03 | -11.069 | -1157 | -990 | -1010 | 864 | 646 | 1984 |  | CORR | GENE | 01:22 | 01:49 | 01:46 | 78 | 293 | 9 | EXT |  | 0.89 | (c)
22271.677 | 5.737 | 5.653 | -5.848 | -5.932 | 1792 | 1874 | 1937 | 1792 | 5653 | 1986 |  | CORR | GENE | 01:15 | 01:28 | 01:38 | 128 | 290 | 8 | EXT |  | 0.89 | (c)
22399.332 | 7.557 | 7.533 | -4.138 | -4.162 | -1520 | -1457 | -1432 | 1344 | 4107 | 1997 |  | CORR | GENE | 03:45 | 03:55 | 03:59 | 55 | 176 | 9 | EXT |  | 0.89 | (c)
22401.749 | 9.974 | 9.949 | -1.721 | -1.746 | -1473 | -1385 | -1400 | 1328 | 1714 | 1997 |  | CORR | CIGR | 03:52 | 04:06 | 04:04 | 32 | 145 | 10 | EXT |  | 0.89 | (c)
22402.154 | 10.379 | 10.357 | -1.316 | -1.338 | -1419 | -1376 | -1352 | 1286 | 1304 | 1997 |  | CORR | CIGR | 04:01 | 04:08 | 04:12 | 34 | 133 | 13 | EXT |  | 0.89 | (c)
22411.811 | 8.341 | 8.304 | -2.939 | -2.976 | 1844 | 2153 | 2074 | 1844 | 2902 | 1998 |  | CORR | GENE | 04:54 | 05:44 | 05:31 | 74 | 460 | 15 | EXT |  | 0.89 | (c)
22411.904 | 8.434 | 8.415 | -2.846 | -2.865 | 1492 | 1543 | 1547 | 1492 | 2842 | 1998 |  | CORR | CIGR | 03:57 | 04:05 | 04:06 | 23 | 110 | 13 | EXT |  | 0.89 | (c)
22420.749 | 5.999 | 5.98 | -5.676 | -5.695 | -548 | -456 | -431 | 315 | 5660 | 1999 |  | CORR | CIGR | 05:19 | 05:34 | 05:38 | 35 | 233 | 10 | EXT |  | 0.89 | (c)
22439.679 | 2.034 | 2.016 | -9.471 | -9.489 | -145 | -84 | -81 | 17 | 2016 | 2001 |  | CORR | CIGR | 05:23 | 05:33 | 05:34 | 41 | 128 | 10 | EXT |  | 0.89 | (c)
22483.443 | 10.893 | 10.852 | -0.712 | -0.753 | -396 | -269 | -261 | 126 | 672 | 2005 |  | CORR | GENE | 00:00 | 00:21 | 00:22 | 81 | 270 | 10 | EXT |  | 0.89 | (c)
22524.621 | 6.221 | 6.178 | -4.919 | -4.962 | 1284 | 1330 | 1328 | 1284 | 4878 | 2009 |  | DENT | GENE | 05:43 | 05:50 | 05:50 | 84 | 89 | 0.6 | N/A | Глубина вмятины: 9 мм (0,6%). Линейка: 8 см в (618 см; 05:50 ч:мин) |  | (c)
22529.153 | 10.753 | 10.611 | -0.387 | -0.529 | 1506 | 1520 | 1523 | 1506 | 296 | 2009 |  | CORR | AXGR | 06:18 | 06:21 | 06:21 | 233 | 34 | 8 | EXT |  | 0.9 | (c)
22585.81 | 0 | -0.019 | -11.705 | -11.724 | -123 | 1260 | 664 | 0 |  | 2015 | Нарушение формы кольцевого шва | GWAN |  | 06:49 | 10:33 | 08:57 | 0 | 1574 |  | EXT | Нарушение формы кольцевого шва |  | (c)
22596.15 | 10.34 | 10.294 | -1.365 | -1.411 | -856 | -743 | -628 | 400 | 1337 | 2015 |  | CORR | GENE | 04:51 | 05:09 | 05:28 | 74 | 456 | 10 | EXT |  | 0.89 | (c)
22597.256 | 11.446 | 11.429 | -0.259 | -0.276 | -1047 | -847 | -832 | 617 | 223 | 2015 |  | CORR | GENE | 04:20 | 04:53 | 04:55 | 53 | 430 | 10 | EXT |  | 0.89 | (c)
22611.066 | 1.956 | 1.846 | -8.824 | -8.934 | -951 | -898 | -899 | 847 | 1846 | 2017 |  | CORR | GENE | 05:04 | 05:13 | 05:13 | 778 | 104 | 10 | EXT |  | 0.95 | (c)
22611.993 | 2.883 | 2.867 | -7.897 | -7.913 | -611 | -607 | -575 | 539 | 2867 | 2017 |  | CORR | CIGR | 05:59 | 05:60 | 06:05 | 21 | 72 | 11 | EXT |  | 0.89 | (c)
22627.814 | 7.924 | 7.9 | -3.716 | -3.74 | -1840 | -1793 | -1781 | 1722 | 3711 | 2018 |  | CORR | CIGR | 03:29 | 03:36 | 03:38 | 29 | 118 | 10 | EXT |  | 0.89 | (c)
22628.004 | 8.114 | 8.05 | -3.526 | -3.59 | -1688 | -1648 | -1416 | 1144 | 3348 | 2018 |  | CORR | GENE | 03:53 | 03:60 | 04:37 | 242 | 544 | 15 | EXT |  | 0.93 | (c)
22631.014 | 11.124 | 11.015 | -0.516 | -0.625 | -1295 | -1272 | -1277 | 1259 | 429 | 2018 |  | CORR | AXGR | 04:56 | 05:00 | 04:59 | 196 | 35 | 10 | EXT |  | 0.9 | (c)
22631.168 | 11.278 | 11.234 | -0.362 | -0.406 | -1420 | -1327 | -1198 | 976 | 357 | 2018 |  | CORR | GENE | 04:36 | 04:51 | 05:12 | 49 | 444 | 19 | EXT |  | 0.89 | (c)
22635.773 | 4.243 | 4.193 | -7.442 | -7.492 | 563 | 650 | 607 | 563 | 4193 | 2019 |  | DENT | GENE | 07:58 | 08:12 | 08:05 | 102 | 88 | 0.3 | N/A | Глубина вмятины: 4 мм (0,3%). Линейка: 10 см в (419 см; 08:12 ч:мин) |  | (c)
22653.238 | 10.023 | 9.982 | -1.567 | -1.608 | 1153 | 1196 | 1394 | 1153 | 1529 | 2020 |  | CORR | GENE | 00:52 | 00:59 | 01:31 | 79 | 481 | 10 | EXT |  | 0.89 | (c)
22663.223 | 8.418 | 8.247 | -3.307 | -3.478 | 2126 | 2226 | -2227 | 2118 | 3204 | 2021 |  | DENT | GENE | 05:24 | 05:40 | 05:41 | 274 | 218 | 0.2 | N/A | Глубина вмятины: 3 мм (0,2%). Линейка: 27 см в (825 см; 05:40 ч:мин) |  | (c)
22683.434 | 5.194 | 5.164 | -6.126 | -6.156 | -156 | -76 | -75 | 0 | 5164 | 2023 |  | CORR | CIGR | 08:34 | 08:47 | 08:48 | 30 | 163 | 10 | EXT | Аномалия находится на упругопластическом изгибе: R=510 D, максимальное растяжение на 3.4 час. | 0.89 | (c)
22685.488 | 7.248 | 7.226 | -4.072 | -4.094 | 32 | 66 | 91 | 32 | 4069 | 2023 |  | CORR | CIGR | 09:05 | 09:10 | 09:14 | 25 | 118 | 11 | EXT | Аномалия находится на упругопластическом изгибе: R=457 D, максимальное растяжение на 3.4 час. | 0.89 | (c)
22686.444 | 8.204 | 8.176 | -3.116 | -3.144 | -17 | 23 | 35 | 0 | 3113 | 2023 |  | CORR | CIGR | 08:57 | 09:03 | 09:05 | 31 | 104 | 10 | EXT | Аномалия находится на упругопластическом изгибе: R=454 D, максимальное растяжение на 3.4 час. | 0.89 | (c)
22689.599 | 0.039 | 0.023 | -11.451 | -11.467 | -17 | 378 | 630 | 0 | 23 | 2024 |  | CORR | GENE | 05:48 | 06:52 | 07:32 | 123 | 1294 | 10 | EXT | Аномалия находится на упругопластическом изгибе: R=466 D, максимальное растяжение на 3.3 час. | 0.89 | (c)
22690.885 | 1.325 | 1.297 | -10.165 | -10.193 | -487 | -383 | -363 | 240 | 1297 | 2024 |  | CORR | CIGR | 04:32 | 04:49 | 04:52 | 35 | 247 | 15 | EXT | Аномалия находится на упругопластическом изгибе: R=485 D, максимальное растяжение на 3.3 час. | 0.89 | (c)
22691.419 | 1.859 | 1.7 | -9.631 | -9.79 | 282 | 321 | 314 | 282 | 1700 | 2024 |  | CORR | GENE | 06:36 | 06:42 | 06:41 | 373 | 64 | 9 | EXT | Аномалия находится на упругопластическом изгибе: R=484 D, максимальное растяжение на 3.2 час. | 0.92 | (c)
22691.464 | 1.904 | 1.885 | -9.586 | -9.605 | -912 | -818 | -801 | 690 | 1885 | 2024 |  | CORR | CIGR | 03:24 | 03:39 | 03:41 | 35 | 222 | 12 | EXT | Аномалия находится на упругопластическом изгибе: R=484 D, максимальное растяжение на 3.2 час. | 0.89 | (c)
22691.544 | 1.984 | 1.955 | -9.506 | -9.535 | -220 | -75 | -86 | 0 | 1955 | 2024 |  | CORR | CIGR | 05:15 | 05:39 | 05:37 | 36 | 267 | 15 | EXT | Аномалия находится на упругопластическом изгибе: R=483 D, максимальное растяжение на 3.2 час. | 0.89 | (c)
22691.839 | 2.279 | 2.119 | -9.211 | -9.371 | -897 | -896 | -887 | 877 | 2119 | 2024 |  | CORR | AXGR | 03:26 | 03:26 | 03:28 | 292 | 20 | 12 | EXT | Аномалия находится на упругопластическом изгибе: R=483 D, максимальное растяжение на 3.2 час. | 0.92 | (c)
22692.013 | 2.453 | 2.148 | -9.037 | -9.342 | -180 | 66 | -8 | 0 | 2148 | 2024 |  | ARTD | GENE | 05:22 | 06:01 | 05:49 | 573 | 344 |  | EXT | Наплавка/вышлифовка 7%. Аномалия находится на упругопластическом изгибе: R=484 D, максимальное растяжение на 3.2 час. |  | (c)
22692.365 | 2.805 | 2.757 | -8.685 | -8.733 | -641 | -429 | -327 | 14 | 2757 | 2024 |  | ARTD | GENE | 04:07 | 04:41 | 04:58 | 77 | 627 |  | EXT | Наплавка/вышлифовка 10%. Аномалия находится на упругопластическом изгибе: R=483 D, максимальное растяжение на 3.2 час. |  | (c)
22692.564 | 3.004 | 2.98 | -8.486 | -8.51 | 252 | 657 | 491 | 252 | 2980 | 2024 |  | CORR | GENE | 06:31 | 07:37 | 07:10 | 79 | 478 | 11 | EXT | Аномалия находится на упругопластическом изгибе: R=483 D, максимальное растяжение на 3.2 час. | 0.89 | (c)
22692.936 | 3.376 | 3.344 | -8.114 | -8.146 | 54 | 107 | 176 | 54 | 3344 | 2024 |  | CORR | CIGR | 05:59 | 06:08 | 06:19 | 40 | 244 | 11 | EXT | Аномалия находится на упругопластическом изгибе: R=483 D, максимальное растяжение на 3.1 час. | 0.89 | (c)
22693.389 | 3.829 | 3.699 | -7.661 | -7.791 | 14 | 25 | 39 | 14 | 3699 | 2024 |  | CORR | GENE | 05:53 | 05:55 | 05:57 | 324 | 50 | 8 | EXT | Аномалия находится на упругопластическом изгибе: R=483 D, максимальное растяжение на 3.1 час. | 0.91 | (c)
22693.481 | 3.921 | 3.914 | -7.569 | -7.576 | -216 | -89 | -117 | 17 | 3914 | 2024 |  | CORR | CIGR | 05:16 | 05:36 | 05:32 | 29 | 199 | 9 | EXT | Аномалия находится на упругопластическом изгибе: R=483 D, максимальное растяжение на 3.1 час. | 0.89 | (c)
22694.821 | 5.261 | 5.045 | -6.229 | -6.445 | 1931 | 2081 | 2080 | 1931 | 5045 | 2024 |  | DENT | GENE | 11:02 | 11:27 | 11:26 | 302 | 296 | 0.3 | N/A | Глубина вмятины: 4 мм (0,3%). Линейка: 30 см в (505 см; 11:27 ч:мин) Аномалия находится на упругопластическом изгибе. |  | (c)
22708.482 | 7.432 | 7.417 | -4.078 | -4.093 | 34 | 94 | 91 | 34 | 4052 | 2025 |  | CORR | CIGR | 03:50 | 03:60 | 03:59 | 41 | 115 | 11 | EXT | Аномалия находится на упругопластическом изгибе: R=836 D, максимальное растяжение на 3.3 час. | 0.89 | (c)
22710.195 | 9.145 | 9.124 | -2.365 | -2.386 | -43 | 72 | 112 | 0 | 2334 | 2025 |  | CORR | GENE | 03:37 | 03:56 | 04:02 | 52 | 311 | 10 | EXT | Аномалия находится на упругопластическом изгибе: R=873 D, максимальное растяжение на 3.3 час. | 0.89 | (c)
22723.692 | 11.132 | 11.117 | -0.358 | -0.373 | 404 | 571 | 561 | 404 | 342 | 2026 |  | CORR | CIGR | 02:54 | 03:21 | 03:20 | 31 | 314 | 10 | EXT |  | 0.89 | (c)
22724.432 | 0.382 | 0.349 | -11.063 | -11.096 | -2117 | -2051 | -1947 | 1777 | 349 | 2027 |  | CORR | CIGR | 06:06 | 06:16 | 06:33 | 38 | 340 | 10 | EXT |  | 0.89 | (c)
22724.827 | 0.777 | 0.757 | -10.668 | -10.688 | -1995 | -1900 | -1888 | 1782 | 757 | 2027 |  | CORR | CIGR | 06:25 | 06:41 | 06:42 | 37 | 213 | 10 | EXT |  | 0.89 | (c)
22726.158 | 2.108 | 2.079 | -9.337 | -9.366 | 1749 | 1796 | 1906 | 1749 | 2079 | 2027 |  | CORR | CIGR | 04:30 | 04:37 | 04:55 | 42 | 313 | 10 | EXT |  | 0.89 | (c)
22726.557 | 2.507 | 2.417 | -8.938 | -9.028 | 1624 | 1776 | 2102 | 1624 | 2417 | 2027 |  | CORR | GENE | 04:09 | 04:34 | 05:26 | 144 | 955 | 12 | EXT |  | 0.9 | (c)
22726.794 | 2.744 | 2.725 | -8.701 | -8.72 | -1101 | -883 | -904 | 708 | 2725 | 2027 |  | CORR | GENE | 08:50 | 09:25 | 09:21 | 91 | 393 | 11 | EXT |  | 0.89 | (c)
22726.982 | 2.932 | 2.869 | -8.513 | -8.576 | 1557 | 1662 | 1773 | 1557 | 2869 | 2027 |  | CORR | GENE | 03:59 | 04:16 | 04:33 | 92 | 432 | 15 | EXT |  | 0.89 | (c)
22728.691 | 4.641 | 4.621 | -6.804 | -6.824 | 510 | 1124 | 1028 | 510 | 4621 | 2027 |  | CORR | GENE | 01:10 | 02:49 | 02:33 | 119 | 1036 | 10 | EXT |  | 0.89 | (c)
22733.102 | 9.052 | 9.035 | -2.393 | -2.41 | 1883 | 2030 | 2038 | 1883 | 2382 | 2027 |  | CORR | CIGR | 04:51 | 05:15 | 05:16 | 28 | 310 | 11 | EXT |  | 0.89 | (c)
22735.997 | 0.502 | 0.494 | -10.573 | -10.581 | -1971 | -1938 | -1923 | 1875 | 494 | 2028 |  | CORR | CIGR | 03:59 | 04:04 | 04:07 | 20 | 96 | 10 | EXT |  | 0.89 | (c)
22736.429 | 0.934 | 0.885 | -10.141 | -10.19 | -2193 | -2099 | -1959 | 1726 | 885 | 2028 |  | CORR | GENE | 03:23 | 03:38 | 04:01 | 60 | 467 | 10 | EXT |  | 0.89 | (c)
22736.852 | 1.357 | 1.343 | -9.718 | -9.732 | -2107 | -2088 | -2012 | 1918 | 1343 | 2028 |  | CORR | CIGR | 03:37 | 03:40 | 03:52 | 22 | 189 | 11 | EXT |  | 0.89 | (c)
22737.246 | 1.751 | 1.73 | -9.324 | -9.345 | -1980 | -1918 | -1910 | 1840 | 1730 | 2028 |  | CORR | CIGR | 03:58 | 04:08 | 04:09 | 26 | 140 | 12 | EXT |  | 0.89 | (c)
22737.258 | 1.763 | 1.741 | -9.312 | -9.334 | -2162 | -2116 | -2092 | 2023 | 1741 | 2028 |  | CORR | CIGR | 03:28 | 03:36 | 03:39 | 30 | 139 | 13 | EXT |  | 0.89 | (c)
22738.053 | 2.558 | 2.534 | -8.517 | -8.541 | -2125 | -1855 | -1924 | 1724 | 2534 | 2028 |  | CORR | CIGR | 03:34 | 04:18 | 04:07 | 43 | 401 | 12 | EXT |  | 0.89 | (c)
22738.421 | 2.926 | 2.732 | -8.149 | -8.343 | -1586 | -1586 | -1575 | 1564 | 2732 | 2028 |  | CORR | AXGR | 05:01 | 05:01 | 05:03 | 258 | 22 | 11 | EXT |  | 0.92 | (c)
22738.475 | 2.98 | 2.966 | -8.095 | -8.109 | -1962 | -1955 | -1927 | 1892 | 2966 | 2028 |  | CORR | CIGR | 04:00 | 04:02 | 04:06 | 20 | 70 | 11 | EXT |  | 0.89 | (c)
22738.556 | 3.061 | 2.838 | -8.014 | -8.237 | -1267 | -1208 | -1222 | 1176 | 2838 | 2028 |  | CORR | GENE | 05:53 | 06:02 | 05:60 | 374 | 90 | 9 | EXT |  | 0.92 | (c)
22739.203 | 3.708 | 3.694 | -7.367 | -7.381 | -231 | -178 | -165 | 98 | 3694 | 2028 |  | CORR | CIGR | 08:40 | 08:48 | 08:50 | 27 | 133 | 11 | EXT |  | 0.89 | (c)
22739.652 | 4.157 | 4.134 | -6.918 | -6.941 | -1718 | -1685 | -1674 | 1630 | 4134 | 2028 |  | CORR | CIGR | 04:40 | 04:45 | 04:47 | 23 | 88 | 11 | EXT |  | 0.89 | (c)
22741.691 | 6.196 | 6.004 | -4.879 | -5.071 | -1300 | -1249 | -1249 | 1197 | 4374 | 2028 |  | CORR | GENE | 05:47 | 05:56 | 05:56 | 697 | 103 | 10 | EXT |  | 0.95 | (c)
22742.171 | 6.676 | 6.067 | -4.399 | -5.008 | -1506 | -1462 | -1479 | 1452 | 3676 | 2028 |  | CORR | GENE | 05:14 | 05:21 | 05:18 | 1332 | 54 | 13 | EXT |  | 0.99 | (c)
22742.547 | 7.052 | 6.823 | -4.023 | -4.252 | -1290 | -1254 | -1196 | 1103 | 2688 | 2028 |  | CORR | GENE | 05:49 | 05:55 | 06:04 | 1564 | 187 | 11 | EXT |  | 0.98 | (c)
22744.743 | 9.248 | 9.2 | -1.827 | -1.875 | -1497 | -1472 | -1473 | 1450 | 1636 | 2028 |  | CORR | AXGR | 05:16 | 05:20 | 05:19 | 239 | 47 | 10 | EXT | Аномалия находится на упругопластическом изгибе: R=841 D, максимальное растяжение на 10.6 час. | 0.91 | (c)
22744.981 | 9.486 | 9.458 | -1.589 | -1.617 | -1966 | -1805 | -1868 | 1770 | 1589 | 2028 |  | CORR | CIGR | 03:60 | 04:26 | 04:16 | 28 | 196 | 11 | EXT | Аномалия находится на упругопластическом изгибе: R=820 D, максимальное растяжение на 10.6 час. | 0.89 | (c)
22745.449 | 9.954 | 9.915 | -1.121 | -1.16 | 2015 | 2197 | 2145 | 2015 | 1038 | 2028 |  | DENT | GENE | 02:42 | 03:12 | 03:03 | 122 | 260 | 0.4 | N/A | Глубина вмятины: 6 мм (0,4%). Линейка: 12 см в (992 см; 03:12 ч:мин) Аномалия находится на упругопластическом изгибе. |  | (c)
22745.535 | 10.04 | 10.01 | -1.035 | -1.065 | -1921 | -1890 | -1857 | 1794 | 1035 | 2028 |  | CORR | CIGR | 04:07 | 04:12 | 04:17 | 30 | 127 | 10 | EXT | Аномалия находится на упругопластическом изгибе: R=783 D, максимальное растяжение на 10.5 час. | 0.89 | (c)
22747.476 | 0.906 | 0.898 | -10.789 | -10.797 | 2014 | 2051 | 2071 | 2014 | 898 | 2029 |  | CORR | CIGR | 04:20 | 04:26 | 04:29 | 26 | 113 | 10 | EXT | Аномалия находится на упругопластическом изгибе: R=655 D, максимальное растяжение на 10.2 час. | 0.89 | (c)
22757.927 | 11.357 | 9.848 | -0.338 | -1.847 | -2078 | -1983 | -1974 | 1870 | 191 | 2029 |  | CORR | GENE | 05:20 | 05:35 | 05:37 | 1656 | 209 | 15 | EXT | Аномалия находится на упругопластическом изгибе: R=642 D, максимальное растяжение на 9.5 час. | 1.02 | (b)
22765.36 | 7.095 | 7.08 | -4.435 | -4.45 | 1022 | 1128 | 1138 | 1022 | 4411 | 2030 |  | CORR | CIGR | 06:08 | 06:25 | 06:27 | 39 | 233 | 10 | EXT | Аномалия находится на упругопластическом изгибе: R=454 D, максимальное растяжение на 9.1 час. | 0.89 | (c)
22767.815 | 9.55 | 9.537 | -1.98 | -1.993 | 1010 | 1109 | 1124 | 1010 | 1960 | 2030 |  | CORR | CIGR | 06:06 | 06:22 | 06:25 | 33 | 229 | 10 | EXT | Аномалия находится на упругопластическом изгибе: R=459 D, максимальное растяжение на 9.1 час. | 0.89 | (c)
22768.952 | 10.687 | 10.681 | -0.843 | -0.849 | 646 | 860 | 791 | 646 | 813 | 2030 |  | CORR | CIGR | 05:07 | 05:42 | 05:31 | 36 | 290 | 12 | EXT | Аномалия находится на упругопластическом изгибе: R=467 D, максимальное растяжение на 9 час. | 0.89 | (c)
22769.95 | 0.155 | 0.096 | -11.355 | -11.414 | 1299 | 1461 | 1478 | 1299 | 96 | 2031 |  | CORR | GENE | 05:13 | 05:39 | 05:42 | 74 | 358 | 12 | EXT | Аномалия находится на упругопластическом изгибе: R=471 D, максимальное растяжение на 9 час. | 0.89 | (c)
22770.078 | 0.283 | 0.201 | -11.227 | -11.309 | 554 | 883 | 802 | 554 | 201 | 2031 |  | CORR | GENE | 03:13 | 04:06 | 03:53 | 93 | 497 | 10 | EXT | Аномалия находится на упругопластическом изгибе: R=471 D, максимальное растяжение на 9 час. | 0.89 | (c)
22770.215 | 0.42 | 0.285 | -11.09 | -11.225 | 1442 | 1448 | 1464 | 1442 | 285 | 2031 |  | CORR | AXGR | 05:36 | 05:37 | 05:40 | 135 | 44 | 11 | EXT | Аномалия находится на упругопластическом изгибе: R=474 D, максимальное растяжение на 9 час. | 0.9 | (c)
22770.427 | 0.632 | 0.432 | -10.878 | -11.078 | 401 | 1004 | 1038 | 401 | 432 | 2031 |  | CORR | GENE | 02:48 | 04:26 | 04:31 | 231 | 1275 | 14 | EXT | Аномалия находится на упругопластическом изгибе: R=474 D, максимальное растяжение на 9 час. | 0.92 | (c)
22770.791 | 0.996 | 0.992 | -10.514 | -10.518 | 1041 | 1110 | 1113 | 1041 | 992 | 2031 |  | CORR | CIGR | 04:32 | 04:43 | 04:43 | 23 | 145 | 10 | EXT | Аномалия находится на упругопластическом изгибе: R=478 D, максимальное растяжение на 8.9 час. | 0.89 | (c)
22770.95 | 1.155 | 1.141 | -10.355 | -10.369 | 906 | 921 | 970 | 906 | 1141 | 2031 |  | CORR | CIGR | 04:10 | 04:12 | 04:20 | 25 | 128 | 13 | EXT | Аномалия находится на упругопластическом изгибе: R=480 D, максимальное растяжение на 8.9 час. | 0.89 | (c)
22771.634 | 1.839 | 1.798 | -9.671 | -9.712 | 253 | 1167 | 780 | 253 | 1798 | 2031 |  | CORR | GENE | 02:24 | 04:52 | 03:50 | 100 | 1054 | 11 | EXT | Аномалия находится на упругопластическом изгибе: R=478 D, максимальное растяжение на 8.9 час. | 0.89 | (c)
22772.036 | 2.241 | 2.19 | -9.269 | -9.32 | 722 | 878 | 1048 | 722 | 2190 | 2031 |  | CORR | GENE | 03:40 | 04:05 | 04:33 | 70 | 652 | 12 | EXT | Аномалия находится на упругопластическом изгибе: R=475 D, максимальное растяжение на 8.9 час. | 0.89 | (c)
22772.452 | 2.657 | 2.594 | -8.853 | -8.916 | 1036 | 1105 | 1244 | 1036 | 2594 | 2031 |  | CORR | GENE | 04:31 | 04:42 | 05:04 | 87 | 416 | 11 | EXT | Аномалия находится на упругопластическом изгибе: R=476 D, максимальное растяжение на 8.9 час. | 0.89 | (c)
22773.283 | 3.488 | 2.846 | -8.022 | -8.664 | 1286 | 1326 | 1321 | 1286 | 2846 | 2031 |  | CORR | GENE | 05:11 | 05:18 | 05:17 | 855 | 70 | 10 | EXT | Аномалия находится на упругопластическом изгибе: R=478 D, максимальное растяжение на 8.9 час. | 0.95 | (c)
22773.896 | 4.101 | 4.07 | -7.409 | -7.44 | 1166 | 1257 | 1295 | 1166 | 4070 | 2031 |  | CORR | CIGR | 04:52 | 05:07 | 05:13 | 43 | 258 | 10 | EXT | Аномалия находится на упругопластическом изгибе: R=481 D, максимальное растяжение на 8.9 час. | 0.89 | (c)
22774.545 | 4.75 | 4.745 | -6.76 | -6.765 | 371 | 418 | 427 | 371 | 4745 | 2031 |  | CORR | CIGR | 02:43 | 02:51 | 02:53 | 30 | 112 | 10 | EXT | Аномалия находится на упругопластическом изгибе: R=489 D, максимальное растяжение на 8.9 час. | 0.89 | (c)
22774.787 | 4.992 | 4.968 | -6.518 | -6.542 | 781 | 861 | 891 | 781 | 4968 | 2031 |  | CORR | CIGR | 03:50 | 04:03 | 04:08 | 37 | 221 | 11 | EXT | Аномалия находится на упругопластическом изгибе: R=491 D, максимальное растяжение на 9 час. | 0.89 | (c)
22775.964 | 6.169 | 6.151 | -5.341 | -5.359 | 1036 | 1156 | 1166 | 1036 | 5324 | 2031 |  | CORR | CIGR | 04:31 | 04:50 | 04:52 | 35 | 261 | 13 | EXT | Аномалия находится на упругопластическом изгибе: R=488 D, максимальное растяжение на 9.2 час. | 0.89 | (c)
22789.007 | 7.702 | 7.69 | -3.893 | -3.905 | 1475 | 1520 | 1524 | 1475 | 3881 | 2032 |  | CORR | CIGR | 05:05 | 05:12 | 05:13 | 24 | 98 | 10 | EXT | Аномалия находится на упругопластическом изгибе: R=491 D, максимальное растяжение на 8.5 час. | 0.89 | (c)
22790.316 | 9.011 | 8.979 | -2.584 | -2.616 | 985 | 1059 | 1206 | 985 | 2568 | 2032 |  | CORR | GENE | 03:46 | 03:58 | 04:21 | 48 | 441 | 10 | EXT | Аномалия находится на упругопластическом изгибе: R=496 D, максимальное растяжение на 8.3 час. | 0.89 | (c)
22791.338 | 10.033 | 10.014 | -1.562 | -1.581 | 1328 | 1506 | 1446 | 1328 | 1551 | 2032 |  | CORR | CIGR | 04:41 | 05:10 | 04:60 | 30 | 235 | 11 | EXT | Аномалия находится на упругопластическом изгибе: R=517 D, максимальное растяжение на 8.2 час. | 0.89 | (c)
22805.238 | 1.563 | 1.522 | -10.102 | -10.143 | 400 | 423 | 423 | 400 | 1522 | 2034 |  | DENT | PITT | 02:34 | 02:37 | 02:37 | 79 | 46 | 0.3 | N/A | Глубина вмятины: 4 мм (0,3%). Линейка: 8 см в (152 см; 02:37 ч:мин) |  | (c)
22808.06 | 4.385 | 3.556 | -7.28 | -8.109 | 1120 | 1235 | 1301 | 1120 | 3556 | 2034 |  | GOUG | GENE | 04:30 | 04:48 | 04:59 | 1307 | 361 | 7 | EXT | Зона задиров. |  | (c)
22808.094 | 4.419 | 4.39 | -7.246 | -7.275 | 726 | 767 | 762 | 726 | 4390 | 2034 |  | DENT | GENE | 03:26 | 03:33 | 03:32 | 85 | 72 | 0.2 | N/A | Глубина вмятины: 3 мм (0,2%). Линейка: 9 см в (439 см; 03:33 ч:мин) |  | (c)
22810.652 | 6.977 | 6.832 | -4.688 | -4.833 | 1369 | 1744 | 1599 | 1369 | 4571 | 2034 |  | DENT | GENE | 05:10 | 06:11 | 05:47 | 262 | 461 | 0.4 | N/A | Глубина вмятины: 5 мм (0,4%). Линейка: 26 см в (683 см; 06:11 ч:мин) |  | (c)
22811.761 | 8.086 | 8.067 | -3.579 | -3.598 | 1005 | 1061 | 1067 | 1005 | 3569 | 2034 |  | CORR | CIGR | 04:11 | 04:20 | 04:21 | 29 | 124 | 13 | EXT |  | 0.89 | (c)
22811.946 | 8.271 | 8.24 | -3.394 | -3.425 | 64 | 110 | 105 | 64 | 3310 | 2034 |  | DENT | GENE | 01:39 | 01:47 | 01:46 | 115 | 82 | 0.4 | N/A | Глубина вмятины: 5 мм (0,4%). Линейка: 12 см в (824 см; 01:47 ч:мин) Аномалия находится вблизи продольного шва. |  | (c)
22815.268 | 11.593 | 11.445 | -0.072 | -0.22 | 596 | 613 | 615 | 596 | 13 | 2034 |  | ARTD | AXGR | 03:05 | 03:08 | 03:08 | 207 | 38 |  | EXT | Эквивалент потери металла 13%. |  | (c)
22824.914 | 9.574 | 9.548 | -2.011 | -2.037 | -638 | -561 | -542 | 445 | 1999 | 2035 |  | CORR | CIGR | 04:57 | 05:10 | 05:13 | 38 | 193 | 11 | EXT | Аномалия находится на упругопластическом изгибе: R=759 D, максимальное растяжение на 2.5 час. | 0.89 | (c)
22828.382 | 1.457 | 1.155 | -10.068 | -10.37 | -2183 | -2087 | -2115 | 2047 | 1155 | 2036 |  | CORR | GENE | 05:52 | 06:07 | 06:02 | 831 | 136 | 10 | EXT | Аномалия находится на упругопластическом изгибе: R=707 D, максимальное растяжение на 2.8 час. | 0.95 | (c)
22837.056 | 10.131 | 10.112 | -1.394 | -1.413 | 2177 | -2131 | -2130 | 1975 | 1374 | 2036 |  | CORR | CIGR | 05:35 | 05:60 | 06:00 | 39 | 309 | 12 | EXT | Аномалия находится на упругопластическом изгибе: R=539 D, максимальное растяжение на 3 час. | 0.89 | (c)
22840.613 | 2.163 | 2.149 | -9.337 | -9.351 | 2017 | 2074 | 2095 | 2017 | 2149 | 2037 |  | CORR | GENE | 05:04 | 05:13 | 05:17 | 49 | 155 | 10 | EXT | Аномалия находится на упругопластическом изгибе: R=466 D, максимальное растяжение на 3.2 час. | 0.89 | (c)
22840.637 | 2.187 | 2.106 | -9.313 | -9.394 | -1979 | -1760 | -1733 | 1487 | 2106 | 2037 |  | CORR | GENE | 06:19 | 06:55 | 06:59 | 122 | 492 | 14 | EXT | Аномалия находится на упругопластическом изгибе: R=462 D, максимальное растяжение на 3.3 час. | 0.9 | (c)
22841.041 | 2.591 | 2.576 | -8.909 | -8.924 | 2048 | 2127 | 2124 | 2048 | 2576 | 2037 |  | CORR | CIGR | 05:09 | 05:22 | 05:22 | 20 | 152 | 13 | EXT | Аномалия находится на упругопластическом изгибе: R=457 D, максимальное растяжение на 3.3 час. | 0.89 | (c)
22841.162 | 2.712 | 2.679 | -8.788 | -8.821 | -2193 | -2135 | -2083 | 1972 | 2679 | 2037 |  | CORR | GENE | 05:45 | 05:54 | 06:03 | 48 | 221 | 10 | EXT | Аномалия находится на упругопластическом изгибе: R=453 D, максимальное растяжение на 3.3 час. | 0.89 | (c)
22843.181 | 4.731 | 4.717 | -6.769 | -6.783 | -1383 | -1259 | -1295 | 1208 | 4717 | 2037 |  | CORR | CIGR | 07:55 | 08:15 | 08:10 | 30 | 175 | 10 | EXT | Аномалия находится на упругопластическом изгибе: R=453 D, максимальное растяжение на 3.4 час. | 0.89 | (c)
22847.168 | 8.718 | 8.337 | -2.782 | -3.163 | -1795 | -1750 | -1642 | 1490 | 2440 | 2037 |  | CORR | GENE | 06:49 | 06:56 | 07:14 | 723 | 305 | 10 | EXT | Аномалия находится на упругопластическом изгибе: R=557 D, максимальное растяжение на 3.1 час. | 0.95 | (c)
22847.756 | 9.306 | 9.22 | -2.194 | -2.28 | 1418 | 1635 | 1830 | 1418 | 2172 | 2037 |  | CORR | GENE | 03:28 | 04:03 | 04:34 | 108 | 823 | 10 | EXT | Аномалия находится на упругопластическом изгибе: R=567 D, максимальное растяжение на 3.1 час. | 0.89 | (c)
22847.772 | 9.322 | 9.267 | -2.178 | -2.233 | -1893 | -1876 | -1866 | 1839 | 1812 | 2037 |  | CORR | GENE | 06:33 | 06:36 | 06:38 | 421 | 54 | 13 | EXT | Аномалия находится на упругопластическом изгибе: R=567 D, максимальное растяжение на 3.1 час. | 0.95 | (c)
22847.896 | 9.446 | 9.39 | -2.054 | -2.11 | 1803 | 1934 | 2041 | 1803 | 2041 | 2037 |  | CORR | GENE | 04:30 | 04:51 | 05:08 | 69 | 476 | 12 | EXT | Аномалия находится на упругопластическом изгибе: R=567 D, максимальное растяжение на 3.1 час. | 0.89 | (c)
22848.414 | 9.964 | 9.9 | -1.536 | -1.6 | -1918 | -1830 | -1861 | 1804 | 973 | 2037 |  | CORR | GENE | 06:29 | 06:43 | 06:38 | 627 | 114 | 10 | EXT | Аномалия находится на упругопластическом изгибе: R=577 D, максимальное растяжение на 3.1 час. | 0.95 | (c)
22850.303 | 0.353 | 0.248 | -11.137 | -11.242 | 162 | 256 | 273 | 162 | 248 | 2038 |  | DENT | GENE | 11:13 | 11:28 | 11:31 | 246 | 221 | 0.4 | N/A | Глубина вмятины: 5 мм (0,4%). Линейка: 25 см в (25 см; 11:28 ч:мин) Аномалия находится на упругопластическом изгибе. |  | (c)
22852.721 | 2.771 | 2.732 | -8.719 | -8.758 | 1786 | 1877 | 2011 | 1786 | 2732 | 2038 |  | CORR | GENE | 03:35 | 03:50 | 04:11 | 48 | 451 | 11 | EXT | Аномалия находится на упругопластическом изгибе: R=629 D, максимальное растяжение на 2.9 час. | 0.89 | (c)
22853.086 | 3.136 | 3.106 | -8.354 | -8.384 | 2083 | 2163 | 2178 | 2083 | 3106 | 2038 |  | CORR | CIGR | 04:23 | 04:36 | 04:38 | 47 | 190 | 11 | EXT | Аномалия находится на упругопластическом изгибе: R=628 D, максимальное растяжение на 2.9 час. | 0.89 | (c)
22853.894 | 3.944 | 3.898 | -7.546 | -7.592 | -2158 | -1541 | -1616 | 1074 | 3898 | 2038 |  | CORR | GENE | 04:58 | 06:38 | 06:26 | 168 | 1084 | 22 | EXT | Аномалия находится на упругопластическом изгибе: R=621 D, максимальное растяжение на 2.9 час. | 0.92 | (c)
22854.289 | 4.339 | 4.286 | -7.151 | -7.204 | 1951 | 2161 | 2213 | 1951 | 4286 | 2038 |  | CORR | GENE | 04:01 | 04:35 | 04:44 | 72 | 524 | 14 | EXT | Аномалия находится на упругопластическом изгибе: R=609 D, максимальное растяжение на 2.9 час. | 0.89 | (c)
22854.692 | 4.742 | 4.662 | -6.748 | -6.828 | -561 | -428 | -452 | 342 | 4662 | 2038 |  | CORR | GENE | 09:16 | 09:38 | 09:34 | 92 | 219 | 13 | EXT | Аномалия находится на упругопластическом изгибе: R=601 D, максимальное растяжение на 2.9 час. | 0.89 | (c)
22854.801 | 4.851 | 4.797 | -6.639 | -6.693 | -433 | -420 | -412 | 391 | 4797 | 2038 |  | CORR | AXGR | 09:37 | 09:39 | 09:40 | 120 | 42 | 11 | EXT | Аномалия находится на упругопластическом изгибе: R=593 D, максимальное растяжение на 2.9 час. | 0.9 | (c)
22861.204 | 11.254 | 11.08 | -0.236 | -0.41 | -1707 | -1675 | -1638 | 1570 | 38 | 2038 |  | CORR | GENE | 06:11 | 06:16 | 06:22 | 372 | 136 | 11 | EXT | Аномалия находится на упругопластическом изгибе: R=684 D, максимальное растяжение на 2.5 час. | 0.93 | (c)
22880.784 | 7.829 | 7.789 | -3.656 | -3.696 | -531 | -454 | -445 | 358 | 3656 | 2040 |  | CORR | CIGR | 05:17 | 05:30 | 05:31 | 40 | 173 | 10 | EXT |  | 0.89 | (c)
22881.121 | 8.166 | 8.121 | -3.319 | -3.364 | -482 | -280 | -342 | 201 | 3314 | 2040 |  | CORR | GENE | 05:25 | 05:58 | 05:48 | 50 | 281 | 13 | EXT |  | 0.89 | (c)
22882.579 | 9.624 | 9.585 | -1.861 | -1.9 | -438 | -344 | -263 | 87 | 1861 | 2040 |  | CORR | CIGR | 05:32 | 05:48 | 06:01 | 39 | 351 | 11 | EXT |  | 0.89 | (c)
22887.528 | 3.088 | 3.06 | -8.627 | -8.655 | -1643 | -1470 | -1494 | 1345 | 3060 | 2041 |  | CORR | GENE | 05:59 | 06:27 | 06:23 | 132 | 298 | 10 | EXT |  | 0.9 | (c)
22888.458 | 4.018 | 3.98 | -7.697 | -7.735 | -1964 | -1908 | -1792 | 1621 | 3980 | 2041 |  | CORR | CIGR | 05:07 | 05:16 | 05:35 | 38 | 343 | 10 | EXT |  | 0.89 | (c)
22889.229 | 4.789 | 4.76 | -6.926 | -6.955 | -1545 | -1421 | -1399 | 1253 | 4760 | 2041 |  | CORR | CIGR | 06:15 | 06:35 | 06:38 | 46 | 292 | 11 | EXT |  | 0.89 | (c)
22891.577 | 7.137 | 7.106 | -4.578 | -4.609 | -2151 | -1940 | -1826 | 1501 | 4399 | 2041 |  | CORR | GENE | 04:37 | 05:11 | 05:29 | 210 | 650 | 10 | EXT |  | 0.91 | (c)
22891.731 | 7.291 | 7.275 | -4.424 | -4.44 | 1669 | 1741 | 1878 | 1669 | 4405 | 2041 |  | CORR | CIGR | 02:54 | 03:05 | 03:27 | 35 | 417 | 12 | EXT |  | 0.89 | (c)
22891.982 | 7.542 | 7.473 | -4.173 | -4.242 | 1999 | -1943 | -1979 | 1496 | 4122 | 2041 |  | CORR | GENE | 03:47 | 05:10 | 05:05 | 120 | 966 | 10 | EXT |  | 0.89 | (c)
22892.405 | 7.965 | 7.861 | -3.75 | -3.854 | 1955 | -2076 | -1945 | 1384 | 3715 | 2041 |  | CORR | GENE | 03:40 | 04:49 | 05:10 | 139 | 1122 | 10 | EXT |  | 0.9 | (c)
22893.252 | 8.812 | 8.792 | -2.903 | -2.923 | 1960 | 2043 | 2110 | 1960 | 2887 | 2041 |  | CORR | CIGR | 03:40 | 03:54 | 04:05 | 36 | 299 | 14 | EXT |  | 0.89 | (c)
22893.564 | 9.124 | 9.109 | -2.591 | -2.606 | 1719 | 1748 | 1767 | 1719 | 2578 | 2041 |  | CORR | CIGR | 03:02 | 03:06 | 03:09 | 28 | 95 | 11 | EXT |  | 0.89 | (c)
22893.68 | 9.24 | 9.23 | -2.475 | -2.485 | 1680 | 1738 | 1749 | 1680 | 2464 | 2041 |  | CORR | CIGR | 02:55 | 03:05 | 03:06 | 21 | 137 | 10 | EXT |  | 0.89 | (c)
22894.056 | 9.616 | 9.604 | -2.099 | -2.111 | 2026 | -2177 | 2191 | 2026 | 2079 | 2041 |  | CORR | CIGR | 03:51 | 04:33 | 04:18 | 32 | 330 | 13 | EXT |  | 0.89 | (c)
22896.528 | 0.373 | 0.363 | -10.917 | -10.927 | -1765 | -1716 | -1694 | 1623 | 363 | 2042 |  | CORR | CIGR | 03:46 | 03:54 | 03:57 | 26 | 142 | 10 | EXT |  | 0.89 | (c)
22896.935 | 0.78 | 0.758 | -10.51 | -10.532 | -1785 | -1648 | -1682 | 1579 | 758 | 2042 |  | CORR | CIGR | 03:42 | 04:05 | 03:59 | 37 | 206 | 11 | EXT |  | 0.89 | (c)
22897.531 | 1.376 | 1.318 | -9.914 | -9.972 | -806 | -577 | -652 | 498 | 1318 | 2042 |  | CORR | GENE | 06:20 | 06:57 | 06:45 | 69 | 308 | 10 | EXT |  | 0.89 | (c)
22899.849 | 3.694 | 3.677 | -7.596 | -7.613 | -1364 | -1161 | -1210 | 1055 | 3677 | 2042 |  | CORR | CIGR | 04:50 | 05:23 | 05:15 | 27 | 309 | 13 | EXT |  | 0.89 | (c)
22900.58 | 4.425 | 4.405 | -6.865 | -6.885 | -813 | -783 | -727 | 641 | 4405 | 2042 |  | CORR | CIGR | 06:19 | 06:24 | 06:33 | 30 | 172 | 10 | EXT |  | 0.89 | (c)
22921.621 | 2.711 | 2.699 | -8.784 | -8.796 | 1520 | 1586 | 1724 | 1520 | 2699 | 2044 |  | CORR | CIGR | 05:01 | 05:12 | 05:34 | 42 | 407 | 10 | EXT |  | 0.89 | (c)
22922.48 | 3.57 | 3.547 | -7.925 | -7.948 | 1446 | 1495 | 1615 | 1446 | 3547 | 2044 |  | CORR | CIGR | 04:50 | 04:57 | 05:17 | 36 | 338 | 11 | EXT |  | 0.89 | (c)
22929.058 | 10.148 | 10.093 | -1.347 | -1.402 | 768 | 916 | 1004 | 768 | 1340 | 2044 |  | CORR | GENE | 03:00 | 03:24 | 03:38 | 62 | 472 | 10 | EXT |  | 0.89 | (c)
22929.173 | 10.263 | 10.204 | -1.232 | -1.291 | 1367 | 1631 | 1598 | 1367 | 865 | 2044 |  | CORR | GENE | 04:37 | 05:19 | 05:14 | 426 | 461 | 13 | EXT |  | 0.95 | (c)
22930.627 | 0.222 | 0.187 | -9.568 | -9.603 | -601 | -524 | -484 | 366 | 187 | 2045 |  | CORR | CIGR | 05:24 | 05:37 | 05:43 | 43 | 235 | 10 | EXT |  | 0.89 | (c)
22931.44 | 1.035 | 1.027 | -8.755 | -8.763 | -1491 | -1429 | -1433 | 1374 | 1027 | 2045 |  | CORR | CIGR | 03:00 | 03:10 | 03:10 | 17 | 118 | 11 | EXT |  | 0.89 | (c)
22931.524 | 1.119 | 0.609 | -8.671 | -9.181 | -939 | -536 | -728 | 517 | 609 | 2045 |  | CORR | GENE | 04:30 | 05:35 | 05:04 | 550 | 422 | 14 | EXT |  | 0.97 | (c)
22931.839 | 1.434 | 1.413 | -8.356 | -8.377 | -1311 | -1290 | -1212 | 1112 | 1413 | 2045 |  | CORR | CIGR | 03:29 | 03:33 | 03:46 | 21 | 199 | 12 | EXT |  | 0.89 | (c)
22932.276 | 1.871 | 1.842 | -7.919 | -7.948 | -1398 | -1346 | -1303 | 1208 | 1842 | 2045 |  | CORR | CIGR | 03:15 | 03:24 | 03:31 | 29 | 190 | 10 | EXT |  | 0.89 | (c)
22932.394 | 1.989 | 1.954 | -7.801 | -7.836 | -751 | -722 | -661 | 570 | 1954 | 2045 |  | CORR | CIGR | 04:60 | 05:05 | 05:14 | 37 | 181 | 13 | EXT |  | 0.89 | (c)
22932.595 | 2.19 | 2.165 | -7.6 | -7.625 | -1107 | -1073 | -1042 | 976 | 2165 | 2045 |  | CORR | CIGR | 04:02 | 04:08 | 04:13 | 25 | 131 | 12 | EXT |  | 0.89 | (c)
22932.852 | 2.447 | 2.389 | -7.343 | -7.401 | -942 | -877 | -866 | 789 | 2389 | 2045 |  | CORR | GENE | 04:29 | 04:40 | 04:41 | 158 | 153 | 10 | EXT |  | 0.9 | (c)
22932.974 | 2.569 | 2.484 | -7.221 | -7.306 | -294 | -180 | -174 | 54 | 2484 | 2045 |  | CORR | GENE | 06:14 | 06:32 | 06:33 | 98 | 240 | 10 | EXT |  | 0.89 | (c)
22933.159 | 2.754 | 2.732 | -7.036 | -7.058 | -434 | -218 | -236 | 37 | 2732 | 2045 |  | CORR | GENE | 05:51 | 06:26 | 06:23 | 54 | 397 | 10 | EXT |  | 0.89 | (c)
22933.62 | 3.215 | 3.188 | -6.575 | -6.602 | -900 | -873 | -817 | 733 | 3188 | 2045 |  | CORR | CIGR | 04:36 | 04:40 | 04:49 | 36 | 167 | 11 | EXT |  | 0.89 | (c)
22934.547 | 4.142 | 4.036 | -5.648 | -5.754 | -755 | -458 | -547 | 338 | 4036 | 2045 |  | CORR | GENE | 04:59 | 05:47 | 05:33 | 110 | 417 | 10 | EXT |  | 0.89 | (c)
22934.667 | 4.262 | 4.25 | -5.528 | -5.54 | -821 | -821 | -801 | 781 | 4250 | 2045 |  | CORR | AXGR | 04:49 | 04:49 | 04:52 | 112 | 40 | 12 | EXT |  | 0.9 | (c)
22934.845 | 4.44 | 4.409 | -5.35 | -5.381 | -954 | -918 | -639 | 323 | 4409 | 2045 |  | CORR | GENE | 04:27 | 04:33 | 05:18 | 97 | 631 | 10 | EXT |  | 0.89 | (c)
22935.782 | 5.377 | 5.196 | -4.413 | -4.594 | -986 | -627 | -481 | 0 | 4286 | 2045 |  | CORR | GENE | 04:22 | 05:20 | 05:43 | 308 | 1010 | 10 | EXT |  | 0.92 | (c)
22936.239 | 5.834 | 5.629 | -3.956 | -4.161 | -420 | -156 | -140 | 0 | 3911 | 2045 |  | CORR | GENE | 05:53 | 06:36 | 06:39 | 250 | 561 | 10 | EXT |  | 0.91 | (c)
22936.734 | 6.329 | 6.178 | -3.461 | -3.612 | -895 | -883 | -871 | 847 | 3347 | 2045 |  | CORR | GENE | 04:37 | 04:39 | 04:41 | 265 | 48 | 10 | EXT |  | 0.91 | (c)
22937.218 | 6.813 | 6.781 | -2.977 | -3.009 | -913 | -894 | -808 | 702 | 2938 | 2045 |  | CORR | GENE | 04:34 | 04:37 | 04:51 | 71 | 211 | 12 | EXT |  | 0.89 | (c)
22937.842 | 7.437 | 7.41 | -2.353 | -2.38 | -176 | -83 | -65 | 0 | 2332 | 2045 |  | CORR | GENE | 06:33 | 06:48 | 06:51 | 48 | 222 | 10 | EXT |  | 0.89 | (c)
22940.344 | 0.149 | 0.122 | -11.126 | -11.153 | 2055 | 2230 | 2226 | 2055 | 122 | 2046 |  | CORR | GENE | 04:54 | 05:22 | 05:21 | 71 | 342 | 11 | EXT |  | 0.89 | (c)
22940.801 | 0.606 | 0.589 | -10.669 | -10.686 | -2212 | -2166 | -2138 | 2064 | 589 | 2046 |  | CORR | CIGR | 05:25 | 05:32 | 05:37 | 38 | 148 | 11 | EXT |  | 0.89 | (c)
22942.198 | 2.003 | 1.962 | -9.272 | -9.313 | 1953 | 1970 | 2046 | 1953 | 1962 | 2046 |  | CORR | GENE | 04:37 | 04:40 | 04:52 | 52 | 186 | 10 | EXT |  | 0.89 | (c)
22944.816 | 4.621 | 4.595 | -6.654 | -6.68 | -1450 | -1359 | -1287 | 1125 | 4595 | 2046 |  | CORR | CIGR | 07:28 | 07:43 | 07:54 | 33 | 325 | 10 | EXT |  | 0.89 | (c)
22945.235 | 5.04 | 5.014 | -6.235 | -6.261 | -1789 | -1683 | -1593 | 1397 | 5014 | 2046 |  | CORR | CIGR | 06:33 | 06:50 | 07:05 | 35 | 392 | 10 | EXT |  | 0.89 | (c)
22945.395 | 5.2 | 5.178 | -6.075 | -6.097 | 1104 | 1191 | 1261 | 1104 | 5178 | 2046 |  | CORR | CIGR | 02:20 | 02:34 | 02:45 | 34 | 314 | 10 | EXT |  | 0.89 | (c)
22947.436 | 7.241 | 7.192 | -4.034 | -4.083 | 1230 | 1304 | 1547 | 1230 | 4024 | 2046 |  | CORR | GENE | 02:40 | 02:52 | 03:32 | 59 | 634 | 12 | EXT |  | 0.89 | (c)
22948.046 | 7.851 | 7.817 | -3.424 | -3.458 | 1925 | 1958 | 2139 | 1925 | 3420 | 2046 |  | CORR | CIGR | 04:33 | 04:38 | 05:07 | 38 | 428 | 11 | EXT |  | 0.89 | (c)
22949.848 | 9.653 | 9.611 | -1.622 | -1.664 | 1620 | 1975 | 1886 | 1620 | 1608 | 2046 |  | CORR | GENE | 03:43 | 04:41 | 04:26 | 56 | 533 | 10 | EXT |  | 0.89 | (c)
22950.463 | 10.268 | 10.218 | -1.007 | -1.057 | 2209 | -2192 | -2116 | 1979 | 999 | 2046 |  | CORR | GENE | 05:18 | 05:28 | 05:41 | 58 | 274 | 14 | EXT |  | 0.89 | (c)
22950.67 | 10.475 | 10.441 | -0.8 | -0.834 | 2113 | 2187 | 2201 | 2113 | 798 | 2046 |  | CORR | CIGR | 05:03 | 05:15 | 05:17 | 36 | 176 | 10 | EXT |  | 0.89 | (c)
22950.78 | 10.585 | 10.535 | -0.69 | -0.74 | -2205 | -2204 | -2189 | 2174 | 583 | 2046 |  | CORR | AXGR | 05:26 | 05:26 | 05:29 | 157 | 31 | 12 | EXT |  | 0.9 | (c)
22952.269 | 0.799 | 0.704 | -10.586 | -10.681 | -961 | -866 | -782 | 603 | 704 | 2047 |  | CORR | GENE | 05:12 | 05:28 | 05:41 | 1005 | 358 | 14 | EXT |  | 0.99 | (c)
22954.758 | 3.288 | 3.271 | -8.097 | -8.114 | -310 | -245 | -238 | 166 | 3271 | 2047 |  | GOUG | CIGR | 06:58 | 07:08 | 07:09 | 25 | 144 | 10 | EXT | Задир. |  | (c)
22956.32 | 4.85 | 4.817 | -6.535 | -6.568 | -1181 | -824 | -904 | 627 | 4817 | 2047 |  | CORR | GENE | 04:37 | 05:35 | 05:22 | 281 | 554 | 10 | EXT |  | 0.92 | (c)
22968.781 | 5.926 | 5.89 | -5.684 | -5.72 | 1892 | 1967 | 2097 | 1892 | 5603 | 2048 |  | CORR | GENE | 04:45 | 04:57 | 05:18 | 117 | 409 | 10 | EXT |  | 0.89 | (c)
22969.322 | 6.467 | 6.436 | -5.143 | -5.174 | 1903 | 2005 | 2091 | 1903 | 5128 | 2048 |  | CORR | CIGR | 04:47 | 05:03 | 05:17 | 46 | 376 | 10 | EXT |  | 0.89 | (c)
22975.842 | 1.377 | 1.374 | -9.958 | -9.961 | -244 | -5 | -123 | 1 | 1374 | 2049 |  | CORR | GENE | 04:52 | 05:31 | 05:11 | 97 | 243 | 11 | EXT |  | 0.89 | (c)
22976.34 | 1.875 | 1.591 | -9.46 | -9.744 | 25 | 45 | 46 | 25 | 1591 | 2049 |  | CORR | AXGR | 05:35 | 05:38 | 05:39 | 423 | 42 | 11 | EXT |  | 0.94 | (c)
22976.8 | 2.335 | 2.313 | -9 | -9.022 | 83 | 161 | 185 | 83 | 2313 | 2049 |  | CORR | CIGR | 05:45 | 05:57 | 06:01 | 31 | 205 | 12 | EXT |  | 0.89 | (c)
22978.127 | 3.662 | 3.247 | -7.673 | -8.088 | -77 | -48 | -46 | 16 | 3247 | 2049 |  | CORR | GENE | 05:19 | 05:23 | 05:24 | 730 | 61 | 8 | EXT |  | 0.94 | (c)
22978.446 | 3.981 | 2.437 | -7.354 | -8.898 | 34 | 65 | 80 | 34 | 2437 | 2049 |  | CORR | GENE | 05:37 | 05:42 | 05:44 | 2140 | 92 | 8 | EXT |  | 0.95 | (c)
22979.134 | 4.669 | 4.44 | -6.666 | -6.895 | -107 | -50 | -59 | 12 | 4440 | 2049 |  | CORR | GENE | 05:14 | 05:23 | 05:22 | 2337 | 94 | 8 | EXT |  | 0.95 | (c)
22979.599 | 5.134 | 5.118 | -6.201 | -6.217 | -620 | -576 | -536 | 452 | 5118 | 2049 |  | CORR | CIGR | 03:51 | 03:58 | 04:05 | 30 | 168 | 10 | EXT |  | 0.89 | (c)
22986.3 | 0.5 | 0.46 | -10.745 | -10.785 | -1298 | -1182 | -1136 | 974 | 460 | 2050 |  | CORR | GENE | 05:20 | 05:39 | 05:46 | 131 | 324 | 9 | EXT |  | 0.89 | (c)
23008.72 | 0 | -0.026 | -11.54 | -11.566 | -457 | -307 | -236 | 15 |  | 2052 | Нарушение формы кольцевого шва | GWAN |  | 05:14 | 05:39 | 05:50 | 0 | 443 |  | EXT | Нарушение формы кольцевого шва |  | (c)
23008.72 | 0 | 0 | -11.54 | -11.54 | -501 | -140 | -272 | 43 | 0 | 2052 | Смещение кромок | GWAN |  | 05:07 | 06:06 | 05:44 | 0 | 458 |  | EXT | Смещение кромок Наружу Величина смещения - 2.8 мм. |  | (c)
23031.92 | 0 | -0.026 | -11.23 | -11.256 | -657 | -207 | -59 | 0 |  | 2054 | Нарушение формы кольцевого шва | GWAN |  | 02:53 | 04:06 | 04:30 | 0 | 1195 |  | EXT | Нарушение формы кольцевого шва |  | (c)
23043.907 | 0.757 | 0.685 | -10.578 | -10.65 | 266 | 298 | 305 | 266 | 685 | 2055 |  | DENT | GENE | 06:07 | 06:12 | 06:13 | 127 | 78 | 0.3 | N/A | Глубина вмятины: 4 мм (0,3%). Линейка: 13 см в (69 см; 06:12 ч:мин) |  | (c)
23064.474 | 9.989 | 9.959 | -0.501 | -0.531 | -325 | -126 | -169 | 13 | 473 | 2056 |  | CORR | GENE | 03:13 | 03:45 | 03:38 | 58 | 312 | 10 | EXT |  | 0.89 | (c)
23064.943 | 10.458 | 10.336 | -0.032 | -0.154 | -764 | 1275 | 425 | 0 | 24 | 2056 |  | CORR | GENE | 02:02 | 07:31 | 05:14 | 130 | 2378 | 14 | EXT |  | 0.9 | (c)
23092.683 | 4.803 | 4.766 | -6.392 | -6.429 | 1456 | 1509 | 1551 | 1456 | 4766 | 2059 |  | CORR | GENE | 04:00 | 04:09 | 04:16 | 89 | 190 | 10 | EXT |  | 0.89 | (c)
23093.799 | 5.919 | 5.899 | -5.276 | -5.296 | -1264 | -1066 | -1058 | 852 | 5246 | 2059 |  | CORR | GENE | 08:41 | 09:13 | 09:15 | 50 | 412 | 10 | EXT |  | 0.89 | (c)
23097.824 | 9.944 | 9.761 | -1.251 | -1.434 | 1371 | 1400 | 1392 | 1371 | 944 | 2059 |  | CORR | AXGR | 03:47 | 03:51 | 03:50 | 490 | 42 | 14 | EXT |  | 0.96 | (c)
23098.975 | 11.095 | 11.016 | -0.1 | -0.179 | 336 | 882 | 898 | 336 | 94 | 2059 |  | CORR | GENE | 00:60 | 02:28 | 02:30 | 85 | 1123 | 10 | EXT |  | 0.89 | (c)
23099.049 | 11.169 | 10.993 | -0.026 | -0.202 | 1554 | 1756 | 1929 | 1554 | 15 | 2059 |  | CORR | GENE | 04:16 | 04:49 | 05:17 | 187 | 750 | 10 | EXT |  | 0.9 | (c)
23101.002 | 1.927 | 1.917 | -9.758 | -9.768 | -1112 | -971 | -1004 | 896 | 1917 | 2060 |  | CORR | CIGR | 03:58 | 04:20 | 04:15 | 33 | 216 | 14 | EXT |  | 0.89 | (c)
23101.053 | 1.978 | 1.945 | -9.707 | -9.74 | -1614 | -1534 | -1474 | 1334 | 1945 | 2060 |  | CORR | CIGR | 02:37 | 02:50 | 02:59 | 43 | 280 | 10 | EXT |  | 0.89 | (c)
23102.234 | 3.159 | 3.117 | -8.526 | -8.568 | -1557 | -1067 | -1079 | 602 | 3117 | 2060 |  | CORR | GENE | 02:46 | 04:05 | 04:03 | 96 | 955 | 14 | EXT |  | 0.89 | (c)
23103.924 | 4.849 | 4.843 | -6.836 | -6.842 | -818 | -784 | -712 | 606 | 4843 | 2060 |  | CORR | GENE | 04:45 | 04:51 | 05:02 | 58 | 212 | 11 | EXT |  | 0.89 | (c)
23104.705 | 5.63 | 5.499 | -6.055 | -6.186 | -1163 | -831 | -831 | 499 | 5499 | 2060 |  | CORR | GENE | 03:50 | 04:43 | 04:43 | 157 | 664 | 10 | EXT |  | 0.9 | (c)
23105.528 | 6.453 | 6.441 | -5.232 | -5.244 | -964 | -834 | -859 | 755 | 5211 | 2060 |  | CORR | CIGR | 04:22 | 04:43 | 04:38 | 33 | 209 | 10 | EXT |  | 0.89 | (c)
23109.089 | 10.014 | 9.965 | -1.671 | -1.72 | -955 | -792 | -734 | 513 | 1661 | 2060 |  | CORR | GENE | 04:23 | 04:49 | 04:59 | 59 | 442 | 10 | EXT |  | 0.89 | (c)
23131.914 | 9.654 | 9.607 | -2.031 | -2.078 | -1544 | -1413 | -1413 | 1282 | 1987 | 2062 |  | CORR | GENE | 07:38 | 07:60 | 07:60 | 91 | 262 | 10 | EXT |  | 0.89 | (c)
23139.001 | 0.156 | 0.143 | -5.834 | -5.847 | -593 | -547 | -504 | 415 | 143 | 2064 |  | CORR | CIGR | 07:12 | 07:20 | 07:27 | 43 | 178 | 11 | EXT |  | 0.89 | (c)
23168.293 | 0.693 | 0.596 | -10.487 | -10.584 | -218 | -211 | -199 | 180 | 596 | 2067 |  | CORR | AXGR | 06:02 | 06:03 | 06:05 | 174 | 38 | 12 | EXT |  | 0.91 | (c)
23173.481 | 5.881 | 5.692 | -5.299 | -5.488 | -574 | -423 | -437 | 299 | 5260 | 2067 |  | CORR | GENE | 05:05 | 05:29 | 05:27 | 228 | 275 | 13 | EXT |  | 0.92 | (c)
23177.763 | 10.163 | 10.089 | -1.017 | -1.091 | -1471 | -1403 | -1106 | 740 | 999 | 2067 |  | CORR | GENE | 02:40 | 02:51 | 03:39 | 92 | 731 | 15 | EXT |  | 0.89 | (c)
23193.465 | 3.65 | 3.622 | -7.665 | -7.693 | 2146 | -2177 | -2187 | 2059 | 3622 | 2069 |  | CORR | CIGR | 04:07 | 04:29 | 04:27 | 37 | 256 | 10 | EXT |  | 0.89 | (c)
23194.708 | 4.893 | 4.811 | -6.422 | -6.504 | -2172 | -1954 | -1873 | 1574 | 4811 | 2069 |  | CORR | GENE | 04:30 | 05:05 | 05:18 | 144 | 598 | 12 | EXT |  | 0.9 | (c)
23197.669 | 7.854 | 7.749 | -3.461 | -3.566 | 2212 | 2212 | -2227 | 2204 | 3393 | 2069 |  | CORR | AXGR | 04:17 | 04:17 | 04:21 | 173 | 45 | 10 | EXT |  | 0.9 | (c)
23198.634 | 8.819 | 8.811 | -2.496 | -2.504 | 1359 | 1381 | 1405 | 1359 | 2470 | 2069 |  | CORR | CIGR | 01:60 | 02:03 | 02:07 | 34 | 92 | 13 | EXT |  | 0.89 | (c)
23198.893 | 9.078 | 8.966 | -2.237 | -2.349 | 2074 | -2199 | 2216 | 2074 | 2227 | 2069 |  | CORR | GENE | 03:55 | 04:25 | 04:18 | 122 | 284 | 10 | EXT |  | 0.89 | (c)
23200.085 | 10.27 | 10.084 | -1.045 | -1.231 | -1911 | -1911 | -1887 | 1862 | 989 | 2069 |  | CORR | GENE | 05:12 | 05:12 | 05:16 | 242 | 49 | 10 | EXT |  | 0.91 | (c)
23200.457 | 10.642 | 10.627 | -0.673 | -0.688 | 1844 | 1930 | 1915 | 1844 | 662 | 2069 |  | CORR | CIGR | 03:18 | 03:32 | 03:30 | 26 | 143 | 14 | EXT |  | 0.89 | (c)
23201.596 | 0.466 | 0.442 | -1.624 | -1.648 | 1222 | 1316 | 1333 | 1222 | 442 | 2070 |  | CORR | CIGR | 06:19 | 06:34 | 06:37 | 34 | 223 | 10 | EXT |  | 0.89 | (c)
23204.201 | 0.981 | 0.85 | -9.669 | -9.8 | 2068 | 2101 | 2108 | 2068 | 850 | 2071 |  | CORR | GENE | 03:27 | 03:33 | 03:34 | 227 | 79 | 12 | EXT |  | 0.91 | (c)
23205.793 | 2.573 | 0.885 | -8.077 | -9.765 | -2203 | -1899 | -1877 | 1551 | 885 | 2071 |  | ARTD | GENE | 03:58 | 04:47 | 04:51 | 1984 | 653 |  | EXT | Наплавка/вышлифовка 10%. |  | (c)
23221.096 | 7.226 | 7.191 | -4.284 | -4.319 | 2138 | -1819 | -1886 | 1449 | 4248 | 2072 |  | CORR | GENE | 01:26 | 02:47 | 02:36 | 71 | 875 | 10 | EXT |  | 0.89 | (c)
23221.187 | 7.317 | 6.75 | -4.193 | -4.76 | -1401 | -1188 | -929 | 458 | 1631 | 2072 |  | CORR | GENE | 03:55 | 04:29 | 05:11 | 3129 | 943 | 12 | EXT |  | 1 | (c)
23225.38 | 0 | 0 | -9.645 | -9.645 | 1633 | 2150 | 1961 | 1633 | 0 | 2073 | Смещение кромок | GWAN |  | 05:38 | 07:01 | 06:30 | 0 | 655 |  | EXT | Смещение кромок Наружу Величина смещения - 3 мм. |  | (c)
23227.416 | 2.036 | 1.681 | -7.609 | -7.964 | 1548 | 1610 | 1586 | 1548 | 1681 | 2073 |  | CORR | GENE | 05:24 | 05:34 | 05:30 | 1988 | 75 | 9 | EXT |  | 0.96 | (c)
23229.144 | 3.764 | 3.754 | -5.881 | -5.891 | 1571 | 1642 | 1728 | 1571 | 3754 | 2073 |  | CORR | GENE | 05:28 | 05:39 | 05:53 | 68 | 313 | 10 | EXT |  | 0.89 | (c)
23229.887 | 4.507 | 4.506 | -5.138 | -5.139 | 1363 | 1380 | 1419 | 1363 | 4506 | 2073 |  | CORR | CIGR | 04:54 | 04:57 | 05:03 | 23 | 112 | 10 | EXT |  | 0.89 | (c)
23230.069 | 4.689 | 4.652 | -4.956 | -4.993 | 889 | 901 | 903 | 889 | 4652 | 2073 |  | CORR | AXGR | 03:37 | 03:39 | 03:40 | 82 | 28 | 9 | EXT |  | 0.89 | (c)
23232.166 | 6.786 | 6.766 | -2.859 | -2.879 | 584 | 662 | 681 | 584 | 2843 | 2073 |  | CORR | CIGR | 02:48 | 03:01 | 03:04 | 36 | 193 | 12 | EXT |  | 0.89 | (c)
23233.855 | 8.475 | 7.258 | -1.17 | -2.387 | 1338 | 1711 | 1603 | 1338 | 152 | 2073 |  | CORR | GENE | 04:50 | 05:50 | 05:33 | 2235 | 529 | 10 | EXT |  | 0.97 | (c)
23237.85 | 2.825 | 2.799 | -8.825 | -8.851 | 1837 | 1912 | 1936 | 1837 | 2799 | 2074 |  | CORR | CIGR | 04:46 | 04:58 | 05:02 | 39 | 198 | 10 | EXT |  | 0.89 | (c)
23242.967 | 7.942 | 7.903 | -3.708 | -3.747 | 1718 | 1768 | 1776 | 1718 | 3701 | 2074 |  | CORR | CIGR | 04:27 | 04:35 | 04:36 | 46 | 117 | 11 | EXT |  | 0.89 | (c)
23243.223 | 8.198 | 8.125 | -3.452 | -3.525 | 1687 | 1919 | 1896 | 1687 | 3320 | 2074 |  | CORR | GENE | 04:22 | 04:59 | 04:56 | 205 | 419 | 10 | EXT |  | 0.91 | (c)
23246.496 | 11.471 | 11.452 | -0.179 | -0.198 | 1347 | 1461 | 1502 | 1347 | 159 | 2074 |  | CORR | CIGR | 03:27 | 03:45 | 03:52 | 39 | 311 | 14 | EXT |  | 0.89 | (c)
23251.159 | 4.484 | 4.314 | -7.221 | -7.391 | 351 | 686 | 645 | 351 | 4314 | 2075 |  | CORR | GENE | 02:33 | 03:27 | 03:21 | 193 | 588 | 10 | EXT |  | 0.9 | (c)
23251.418 | 4.743 | 4.707 | -6.962 | -6.998 | 931 | 998 | 1112 | 931 | 4707 | 2075 |  | CORR | GENE | 04:07 | 04:18 | 04:36 | 102 | 362 | 10 | EXT |  | 0.89 | (c)
23253.501 | 6.826 | 6.805 | -4.879 | -4.9 | 1068 | 1212 | 1163 | 1068 | 4849 | 2075 |  | CORR | GENE | 04:29 | 04:52 | 04:44 | 51 | 190 | 10 | EXT |  | 0.89 | (c)
23253.631 | 6.956 | 6.92 | -4.749 | -4.785 | 1117 | 1315 | 1251 | 1117 | 4740 | 2075 |  | CORR | CIGR | 04:37 | 05:09 | 04:58 | 45 | 267 | 10 | EXT |  | 0.89 | (c)
23253.903 | 7.228 | 7.191 | -4.477 | -4.514 | 966 | 1011 | 1087 | 966 | 4476 | 2075 |  | CORR | CIGR | 04:12 | 04:20 | 04:32 | 38 | 241 | 12 | EXT |  | 0.89 | (c)
23254.207 | 7.532 | 7.378 | -4.173 | -4.327 | 1284 | 1303 | 1305 | 1284 | 4030 | 2075 |  | CORR | AXGR | 05:04 | 05:07 | 05:07 | 297 | 42 | 12 | EXT |  | 0.93 | (c)
23254.623 | 7.948 | 7.703 | -3.757 | -4.002 | 1315 | 1346 | 1376 | 1315 | 3664 | 2075 |  | CORR | GENE | 05:09 | 05:14 | 05:19 | 338 | 121 | 10 | EXT |  | 0.92 | (c)
23255.505 | 8.83 | 8.748 | -2.875 | -2.957 | 946 | 1000 | 984 | 946 | 2700 | 2075 |  | CORR | GENE | 04:09 | 04:18 | 04:15 | 257 | 75 | 10 | EXT |  | 0.91 | (c)
23261.54 | 3.16 | 2.988 | -8.515 | -8.687 | 907 | 928 | 923 | 907 | 2988 | 2076 |  | CORR | AXGR | 05:09 | 05:13 | 05:12 | 232 | 32 | 12 | EXT |  | 0.92 | (c)
23262.37 | 3.99 | 3.956 | -7.685 | -7.719 | 540 | 571 | 620 | 540 | 3956 | 2076 |  | CORR | CIGR | 04:10 | 04:15 | 04:23 | 43 | 159 | 10 | EXT |  | 0.89 | (c)
23262.738 | 4.358 | 4.331 | -7.317 | -7.344 | 157 | 206 | 242 | 157 | 4331 | 2076 |  | CORR | CIGR | 03:08 | 03:16 | 03:22 | 32 | 170 | 10 | EXT |  | 0.89 | (c)
23267.629 | 9.249 | 9.237 | -2.426 | -2.438 | 438 | 490 | 503 | 438 | 2397 | 2076 |  | CORR | CIGR | 03:54 | 04:02 | 04:04 | 41 | 131 | 10 | EXT |  | 0.89 | (c)
23269.754 | 11.374 | 11.341 | -0.301 | -0.334 | 413 | 441 | 508 | 413 | 229 | 2076 |  | CORR | GENE | 03:50 | 03:54 | 04:05 | 105 | 190 | 13 | EXT |  | 0.89 | (c)
23270.055 | 0 | -0.015 | -11.69 | -11.705 | -1496 | -1384 | -1328 | 1159 |  | 2077 | Нарушение формы кольцевого шва | GWAN |  | 07:34 | 07:52 | 08:01 | 0 | 337 |  | EXT | Нарушение формы кольцевого шва |  | (c)
23270.257 | 0.202 | 0.04 | -11.488 | -11.65 | 1618 | 1643 | 1669 | 1618 | 40 | 2077 |  | CORR | GENE | 03:57 | 04:01 | 04:05 | 225 | 103 | 10 | EXT |  | 0.91 | (c)
23271.173 | 1.118 | 1.092 | -10.572 | -10.598 | 1321 | 1378 | 1646 | 1321 | 1092 | 2077 |  | CORR | GENE | 03:09 | 03:18 | 04:01 | 214 | 650 | 12 | EXT |  | 0.91 | (c)
23276.333 | 6.278 | 6.192 | -5.412 | -5.498 | 1522 | 1615 | 1623 | 1522 | 5406 | 2077 |  | CORR | GENE | 03:41 | 03:57 | 03:58 | 92 | 202 | 10 | EXT |  | 0.89 | (c)
23294.502 | 1.172 | 1.065 | -10.148 | -10.255 | 1412 | 1512 | 1631 | 1412 | 1065 | 2079 |  | CORR | GENE | 04:45 | 05:01 | 05:20 | 126 | 437 | 10 | EXT |  | 0.9 | (c)
23320.001 | 3.646 | 3.534 | -7.629 | -7.741 | -1464 | -1293 | -1127 | 789 | 3534 | 2081 |  | CORR | GENE | 05:14 | 05:42 | 06:08 | 123 | 675 | 10 | EXT |  | 0.89 | (c)
23322.446 | 6.091 | 5.994 | -5.184 | -5.281 | -1575 | -1445 | -1188 | 801 | 5153 | 2081 |  | CORR | GENE | 04:56 | 05:17 | 05:58 | 128 | 774 | 10 | EXT |  | 0.9 | (c)
23322.789 | 6.434 | 6.352 | -4.841 | -4.923 | -1073 | -898 | -905 | 737 | 4833 | 2081 |  | CORR | GENE | 06:17 | 06:45 | 06:44 | 90 | 336 | 10 | EXT |  | 0.89 | (c)
23324.285 | 7.93 | 7.892 | -3.345 | -3.383 | -1608 | -1445 | -1469 | 1331 | 3150 | 2081 |  | CORR | GENE | 04:51 | 05:17 | 05:13 | 233 | 278 | 11 | EXT |  | 0.91 | (c)
23327.63 | 0 | -0.015 | -11.7 | -11.715 | 1938 | 2097 | 2069 | 1938 |  | 2082 | Нарушение формы кольцевого шва | GWAN |  | 04:39 | 05:05 | 05:00 | 0 | 261 |  | EXT | Нарушение формы кольцевого шва |  | (c)
23327.63 | 0 | -0.026 | -11.7 | -11.726 | -975 | -890 | -677 | 378 |  | 2082 | Нарушение формы кольцевого шва | GWAN |  | 08:49 | 09:03 | 09:37 | 0 | 597 |  | EXT | Нарушение формы кольцевого шва |  | (c)
23331.015 | 3.385 | 3.321 | -8.315 | -8.379 | -2016 | -1909 | -1568 | 1120 | 3321 | 2082 |  | CORR | GENE | 06:01 | 06:18 | 07:13 | 220 | 896 | 10 | EXT |  | 0.91 | (c)
23350.83 | 0 | 0 | -11.65 | -11.65 | 1806 | -2207 | 2129 | 1806 | 0 | 2084 | Смещение кромок | GWAN |  | 06:11 | 07:23 | 07:03 | 0 | 645 |  | EXT | Смещение кромок Наружу Величина смещения - 2.3 мм. |  | (c)
23385.201 | 11.261 | 11.261 | -0.059 | -0.059 | 1951 | 2167 | -2221 | 1931 | 13 | 2086 |  | CORR | CIGR | 11:55 | 00:30 | 12:42 | 46 | 579 | 14 | EXT |  | 0.89 | (c)
23440.133 | 8.668 | 8.613 | -2.937 | -2.992 | -966 | -920 | -905 | 844 | 2917 | 2091 |  | CORR | GENE | 05:19 | 05:26 | 05:29 | 75 | 122 | 13 | EXT | Аномалия находится на упругопластическом изгибе: R=409 D, максимальное растяжение на 10.3 час. | 0.89 | (c)
23440.874 | 9.409 | 9.229 | -2.196 | -2.376 | -1851 | -1723 | -1547 | 1244 | 1968 | 2091 |  | CORR | GENE | 02:56 | 03:17 | 03:45 | 408 | 607 | 13 | EXT | Аномалия находится на упругопластическом изгибе: R=417 D, максимальное растяжение на 10.3 час. | 0.95 | (c)
23441.018 | 9.553 | 9.478 | -2.052 | -2.127 | -1128 | -934 | -911 | 693 | 2007 | 2091 |  | CORR | GENE | 04:53 | 05:24 | 05:28 | 120 | 435 | 10 | EXT | Аномалия находится на упругопластическом изгибе: R=421 D, максимальное растяжение на 10.3 час. | 0.89 | (c)
23441.803 | 10.338 | 10.047 | -1.267 | -1.558 | -1174 | -1029 | -969 | 764 | 1147 | 2091 |  | CORR | GENE | 04:45 | 05:09 | 05:18 | 411 | 410 | 15 | EXT | Аномалия находится на упругопластическом изгибе: R=432 D, максимальное растяжение на 10.2 час. | 0.96 | (c)
23442.538 | 11.073 | 11.032 | -0.532 | -0.573 | -353 | -151 | -210 | 68 | 515 | 2091 |  | CORR | GENE | 06:58 | 07:30 | 07:21 | 58 | 286 | 11 | EXT | Аномалия находится на упругопластическом изгибе: R=444 D, максимальное растяжение на 10.2 час. | 0.89 | (c)
23445.007 | 1.937 | 1.909 | -6.185 | -6.213 | -872 | -825 | -799 | 727 | 1909 | 2092а |  | CORR | CIGR | 03:12 | 03:19 | 03:23 | 42 | 145 | 13 | EXT | Аномалия находится на упругопластическом изгибе: R=552 D, максимальное растяжение на 9.9 час. | 0.89 | (c)
23447.432 | 4.362 | 4.323 | -3.76 | -3.799 | -746 | -645 | -646 | 546 | 3752 | 2092а |  | CORR | CIGR | 03:32 | 03:48 | 03:48 | 47 | 200 | 15 | EXT | Аномалия находится на упругопластическом изгибе: R=753 D, максимальное растяжение на 8.8 час. | 0.89 | (c)
23455.656 | 4.464 | 4.429 | -4.305 | -4.34 | -1273 | -1140 | -1117 | 961 | 4169 | 2092б |  | ARTD | GENE | 01:17 | 01:39 | 01:42 | 171 | 312 |  | EXT | Эквивалент потери металла 10%. |  | (c)
23498.532 | 0 | -0.023 | -10.645 | -10.668 | 1125 | -1607 | 2148 | 1125 |  | 2097а | Нарушение формы кольцевого шва | GWAN |  | 05:38 | 10:17 | 08:23 | 0 | 2047 |  | EXT | Нарушение формы кольцевого шва |  | (c)
23501.813 | 3.281 | 3.222 | -7.364 | -7.423 | 600 | 776 | 738 | 600 | 3222 | 2097а |  | CORR | GENE | 04:13 | 04:41 | 04:35 | 78 | 277 | 11 | EXT |  | 0.89 | (c)
23509.177 | 0 | -0.027 | -2.915 | -2.942 | -1485 | -883 | -441 | 0 |  | 2097б | Нарушение формы кольцевого шва | GWAN |  | 06:22 | 07:59 | 09:10 | 0 | 2088 |  | EXT | Нарушение формы кольцевого шва |  | (c)
23512.575 | 0.483 | 0.477 | -8.928 | -8.934 | 16 | 72 | 90 | 16 | 477 | 2098а |  | CORR | CIGR | 11:40 | 11:49 | 11:52 | 32 | 148 | 12 | EXT |  | 0.89 | (c)
23529.205 | 7.702 | 7.678 | -3.81 | -3.834 | -343 | -286 | -238 | 133 | 3780 | 2099а |  | CORR | GENE | 04:59 | 05:08 | 05:16 | 54 | 210 | 10 | EXT |  | 0.89 | (c)
23532.962 | 11.459 | 11.36 | -0.053 | -0.152 | -67 | 193 | 321 | 0 | 39 | 2099а |  | CORR | GENE | 05:43 | 06:25 | 06:46 | 113 | 776 | 10 | EXT |  | 0.89 | (c)
23533.175 | 0.16 | 0.101 | -11.44 | -11.499 | 560 | 642 | 708 | 560 | 101 | 2100 |  | CORR | GENE | 05:26 | 05:39 | 05:50 | 62 | 297 | 11 | EXT |  | 0.89 | (c)
23536.037 | 3.022 | 3.001 | -8.578 | -8.599 | -84 | -28 | -2 | 0 | 3001 | 2100 |  | CORR | CIGR | 03:42 | 03:51 | 03:55 | 31 | 164 | 10 | EXT |  | 0.89 | (c)
23536.628 | 3.613 | 3.595 | -7.987 | -8.005 | -68 | -21 | -4 | 0 | 3595 | 2100 |  | CORR | CIGR | 03:44 | 03:52 | 03:55 | 34 | 129 | 12 | EXT |  | 0.89 | (c)
23536.755 | 3.74 | 3.724 | -7.86 | -7.876 | -53 | -24 | 4 | 0 | 3724 | 2100 |  | CORR | CIGR | 03:47 | 03:51 | 03:56 | 25 | 115 | 13 | EXT |  | 0.89 | (c)
23538.661 | 5.646 | 5.618 | -5.954 | -5.982 | -2216 | -2050 | -2001 | 1785 | 5618 | 2100 |  | CORR | GENE | 09:57 | 10:24 | 10:32 | 74 | 431 | 10 | EXT |  | 0.89 | (c)
23538.943 | 5.928 | 5.629 | -5.672 | -5.971 | 348 | 367 | 887 | 348 | 4937 | 2100 |  | CORR | GENE | 04:51 | 04:54 | 06:18 | 1034 | 1079 | 10 | EXT |  | 0.96 | (c)
23540.065 | 7.05 | 6.923 | -4.55 | -4.677 | 230 | 482 | 794 | 230 | 4416 | 2100 |  | CORR | GENE | 04:32 | 05:13 | 06:03 | 261 | 1128 | 10 | EXT |  | 0.91 | (c)
23542.8 | 9.785 | 9.753 | -1.815 | -1.847 | -81 | -21 | 5 | 0 | 1809 | 2100 |  | CORR | CIGR | 03:42 | 03:52 | 03:56 | 38 | 172 | 14 | EXT |  | 0.89 | (c)
23574.689 | 7.019 | 6.991 | -4.541 | -4.569 | 2004 | -2206 | 2166 | 2004 | 4529 | 2103 |  | CORR | CIGR | 07:06 | 07:46 | 07:32 | 40 | 324 | 12 | EXT |  | 0.89 | (c)
23586.619 | 7.389 | 7.334 | -4.306 | -4.361 | 1971 | 2189 | 2190 | 1971 | 4210 | 2104 |  | CORR | GENE | 05:29 | 06:04 | 06:04 | 151 | 439 | 11 | EXT |  | 0.9 | (c)
23595.424 | 4.499 | 4.474 | -6.966 | -6.991 | -938 | -889 | -913 | 889 | 4474 | 2105 |  | ARTD | GENE | 06:52 | 06:60 | 06:56 | 66 | 48 |  | EXT | Наплавка. |  | (c)
23596.676 | 5.751 | 5.226 | -5.714 | -6.239 | -794 | -617 | -681 | 568 | 5184 | 2105 |  | ARTD | GENE | 07:15 | 07:44 | 07:33 | 1055 | 226 |  | EXT | Наплавка/вышлифовка 10%. |  | (c)
23596.713 | 5.788 | 5.711 | -5.677 | -5.754 | -958 | -941 | -933 | 909 | 5499 | 2105 |  | CORR | GENE | 06:49 | 06:52 | 06:53 | 255 | 49 | 13 | EXT |  | 0.92 | (c)
23598.406 | 7.481 | 7.454 | -3.984 | -4.011 | -2142 | -1715 | -1872 | 1603 | 3950 | 2105 |  | CORR | GENE | 03:38 | 04:47 | 04:21 | 61 | 539 | 10 | EXT |  | 0.89 | (c)
23599.164 | 8.239 | 7.638 | -3.226 | -3.827 | -736 | -614 | -606 | 476 | 2947 | 2105 |  | CORR | GENE | 07:25 | 07:44 | 07:46 | 880 | 260 | 10 | EXT |  | 0.96 | (c)
23599.799 | 8.874 | 8.643 | -2.591 | -2.822 | -685 | -621 | -637 | 589 | 1751 | 2105 |  | CORR | GENE | 07:33 | 07:43 | 07:41 | 1071 | 96 | 8 | EXT |  | 0.94 | (c)
23601.616 | 10.691 | 10.683 | -0.774 | -0.782 | -1007 | -938 | -929 | 852 | 753 | 2105 |  | CORR | CIGR | 06:41 | 06:52 | 06:53 | 29 | 155 | 10 | EXT |  | 0.89 | (c)
23602.006 | 11.081 | 11.07 | -0.384 | -0.395 | -1302 | -642 | -947 | 593 | 257 | 2105 |  | CORR | GENE | 05:53 | 07:40 | 06:51 | 138 | 709 | 14 | EXT |  | 0.9 | (c)
23614.07 | 0 | -0.032 | -11.51 | -11.542 | -1340 | -382 | -689 | 38 |  | 2107 | Нарушение формы кольцевого шва | GWAN |  | 05:17 | 07:51 | 07:02 | 0 | 1303 |  | EXT | Нарушение формы кольцевого шва |  | (c)
23628.361 | 2.781 | 2.707 | -8.909 | -8.983 | 1807 | 1941 | -2164 | 1674 | 2707 | 2108 |  | CORR | GENE | 03:53 | 04:15 | 05:12 | 107 | 980 | 13 | EXT |  | 0.9 | (c)
23628.811 | 3.231 | 3.088 | -8.459 | -8.602 | 1853 | -2191 | -2091 | 1574 | 3088 | 2108 |  | CORR | GENE | 04:01 | 05:08 | 05:24 | 144 | 1034 | 13 | EXT |  | 0.9 | (c)
23629.668 | 4.088 | 4.026 | -7.602 | -7.664 | -1961 | -1825 | -1748 | 1535 | 4026 | 2108 |  | CORR | GENE | 05:45 | 06:07 | 06:19 | 62 | 426 | 12 | EXT |  | 0.89 | (c)
23629.722 | 4.142 | 3.652 | -7.548 | -8.038 | -1262 | -1233 | -1233 | 1204 | 3652 | 2108 |  | CORR | GENE | 07:38 | 07:42 | 07:43 | 568 | 58 | 10 | EXT |  | 0.94 | (c)
23629.887 | 4.307 | 4.285 | -7.383 | -7.405 | -1323 | -1260 | -1236 | 1149 | 4285 | 2108 |  | CORR | GENE | 07:28 | 07:38 | 07:42 | 97 | 174 | 10 | EXT |  | 0.89 | (c)
23630.088 | 4.508 | 4.443 | -7.182 | -7.247 | -1939 | -1908 | -1628 | 1317 | 4443 | 2108 |  | CORR | GENE | 05:49 | 05:54 | 06:39 | 79 | 622 | 13 | EXT |  | 0.89 | (c)
23630.407 | 4.827 | 4.797 | -6.863 | -6.893 | -2058 | -1896 | -1930 | 1803 | 4797 | 2108 |  | CORR | GENE | 05:29 | 05:55 | 05:50 | 69 | 255 | 10 | EXT |  | 0.89 | (c)
23632.336 | 6.756 | 6.689 | -4.934 | -5.001 | -1532 | -1506 | -1508 | 1484 | 4818 | 2108 |  | CORR | GENE | 06:54 | 06:58 | 06:58 | 183 | 48 | 18 | EXT |  | 0.92 | (c)
23632.723 | 7.143 | 7.123 | -4.547 | -4.567 | -1346 | -1202 | -1228 | 1111 | 4467 | 2108 |  | CORR | GENE | 07:24 | 07:47 | 07:43 | 100 | 235 | 10 | EXT |  | 0.89 | (c)
23633.05 | 7.47 | 7.225 | -4.22 | -4.465 | -1795 | -1777 | -1753 | 1711 | 4126 | 2108 |  | CORR | GENE | 06:12 | 06:15 | 06:19 | 339 | 84 | 11 | EXT |  | 0.93 | (c)
23634.059 | 8.479 | 8.456 | -3.211 | -3.234 | -1671 | -1634 | -1605 | 1539 | 3211 | 2108 |  | CORR | CIGR | 06:32 | 06:38 | 06:43 | 23 | 132 | 10 | EXT |  | 0.89 | (c)
23635.698 | 10.118 | 9.982 | -1.572 | -1.708 | -1719 | -1629 | -1361 | 1003 | 1533 | 2108 |  | CORR | GENE | 06:24 | 06:39 | 07:22 | 175 | 716 | 10 | EXT |  | 0.9 | (c)
23635.937 | 10.357 | 10.254 | -1.333 | -1.436 | -1701 | -1659 | -1662 | 1623 | 1203 | 2108 |  | CORR | GENE | 06:27 | 06:34 | 06:33 | 233 | 78 | 12 | EXT |  | 0.92 | (c)
23644.089 | 6.819 | 6.795 | -1.942 | -1.966 | -2126 | -2021 | -1956 | 1785 | 1892 | 2109а |  | CORR | GENE | 11:15 | 11:32 | 11:43 | 74 | 341 | 10 | EXT |  | 0.89 | (c)
23646.031 | 0 | -0.036 | -10.891 | -10.927 | 1910 | -1161 | -784 | 984 |  | 2109б | Нарушение формы кольцевого шва | GWAN |  | 05:32 | 09:16 | 10:17 | 0 | 3535 |  | EXT | Нарушение формы кольцевого шва |  | (c)
23667.08 | 0 | -0.029 | -11.886 | -11.915 | -1761 | -1495 | -1470 | 1178 |  | 2111а | Нарушение формы кольцевого шва | GWAN |  | 01:31 | 02:14 | 02:18 | 0 | 584 |  | EXT | Нарушение формы кольцевого шва |  | (c)
23667.08 | 0 | -0.031 | -11.886 | -11.917 | -66 | 1482 | 952 | 0 |  | 2111а | Нарушение формы кольцевого шва | GWAN |  | 06:05 | 10:14 | 08:49 | 0 | 2036 |  | EXT | Нарушение формы кольцевого шва |  | (c)
23678.966 | 0 | -0.032 | -8.807 | -8.839 | 1831 | -1386 | -1828 | 1025 |  | 2112а | Нарушение формы кольцевого шва | GWAN |  | 06:18 | 09:39 | 08:27 | 0 | 1605 |  | EXT | Нарушение формы кольцевого шва |  | (c)
23681.458 | 2.492 | 2.467 | -6.315 | -6.34 | 927 | 1103 | 1111 | 927 | 2467 | 2112а |  | CORR | GENE | 03:52 | 04:20 | 04:21 | 70 | 368 | 11 | EXT |  | 0.89 | (c)
23687.773 | 0 | -0.034 | -10.68 | -10.714 | -1988 | -968 | -1200 | 413 |  | 2113а | Нарушение формы кольцевого шва | GWAN |  | 04:49 | 07:33 | 06:56 | 0 | 1575 |  | EXT | Нарушение формы кольцевого шва |  | (c)
23691.781 | 4.008 | 3.945 | -6.672 | -6.735 | -2003 | -1741 | -1831 | 1659 | 3945 | 2113а |  | CORR | GENE | 04:46 | 05:29 | 05:14 | 82 | 344 | 10 | EXT |  | 0.89 | (c)
23693.332 | 5.559 | 4.607 | -5.121 | -6.073 | -1825 | -1718 | -1716 | 1607 | 4607 | 2113а |  | ARTD | GENE | 05:15 | 05:32 | 05:33 | 1228 | 218 |  | EXT | Наплавка. |  | (c)
23698.453 | 0 | -0.041 | -11.213 | -11.254 | -1928 | -1511 | -1495 | 1062 |  | 2114а | Нарушение формы кольцевого шва | GWAN |  | 01:33 | 02:40 | 02:43 | 0 | 866 |  | EXT | Нарушение формы кольцевого шва |  | (c)
23698.453 | 0 | -0.03 | -11.213 | -11.243 | -874 | -306 | -202 | 0 |  | 2114а | Нарушение формы кольцевого шва | GWAN |  | 04:23 | 05:55 | 06:11 | 0 | 1343 |  | EXT | Нарушение формы кольцевого шва |  | (c)
23698.453 | 0 | -0.021 | -11.213 | -11.234 | 653 | 1083 | 1135 | 653 |  | 2114а | Нарушение формы кольцевого шва | GWAN |  | 08:29 | 09:39 | 09:47 | 0 | 963 |  | EXT | Нарушение формы кольцевого шва |  | (c)
23706.777 | 8.324 | 7.584 | -2.889 | -3.629 | 1090 | 1276 | 1365 | 1090 | 2781 | 2114а |  | ARTD | GENE | 09:40 | 10:10 | 10:24 | 848 | 551 |  | EXT | Наплавка. |  | (c)
23708.419 | 9.966 | 9.928 | -1.247 | -1.285 | -1184 | -1078 | -1070 | 955 | 1225 | 2114а |  | ARTD | GENE | 03:33 | 03:50 | 03:51 | 60 | 229 |  | EXT | Наплавка. |  | (c)
23768.218 | 6.225 | 6.197 | -4.36 | -4.388 | -1986 | -1901 | -1784 | 1581 | 4293 | 2120а |  | CORR | GENE | 10:40 | 10:54 | 11:13 | 95 | 405 | 13 | EXT |  | 0.89 | (c)
23785.869 | 1.927 | 1.881 | -9.151 | -9.197 | 546 | 590 | 655 | 546 | 1881 | 2122а |  | ARTD | GENE | 02:11 | 02:18 | 02:28 | 390 | 219 |  | EXT | Наплавка. |  | (c)
23796.765 | 1.745 | 1 | -9.29 | -10.035 | -1080 | -1050 | -1014 | 948 | 1000 | 2123 |  | GOUG | GENE | 02:05 | 02:10 | 02:16 | 780 | 132 | 14 | EXT | Зона задиров. |  | (c)
23798.881 | 3.861 | 3.589 | -7.174 | -7.446 | -991 | -777 | -654 | 318 | 3589 | 2123 |  | GOUG | GENE | 02:19 | 02:54 | 03:14 | 443 | 673 | 7 | EXT | Зона задиров. |  | (c)
23805.885 | 10.865 | 10.7 | -0.17 | -0.335 | 271 | 296 | 288 | 271 | 42 | 2123 |  | CORR | AXGR | 05:43 | 05:47 | 05:46 | 293 | 34 | 12 | EXT |  | 0.92 | (c)
23806.117 | 0.062 | 0.045 | -11.353 | -11.37 | -720 | -459 | -546 | 371 | 45 | 2124 |  | CORR | GENE | 04:43 | 05:25 | 05:11 | 197 | 349 | 15 | EXT |  | 0.92 | (c)
23816.893 | 10.838 | 10.8 | -0.577 | -0.615 | -831 | -684 | -720 | 609 | 538 | 2124 |  | CORR | GENE | 04:25 | 04:49 | 04:43 | 77 | 222 | 10 | EXT |  | 0.89 | (c)
23817.033 | 10.978 | 10.941 | -0.437 | -0.474 | -1102 | -985 | -979 | 856 | 389 | 2124 |  | CORR | GENE | 03:41 | 03:60 | 04:01 | 85 | 246 | 13 | EXT |  | 0.89 | (c)
23817.157 | 11.102 | 11.082 | -0.313 | -0.333 | -1172 | -1084 | -1089 | 1006 | 297 | 2124 |  | CORR | CIGR | 03:30 | 03:44 | 03:43 | 36 | 166 | 10 | EXT |  | 0.89 | (c)
23817.345 | 11.29 | 11.162 | -0.125 | -0.253 | -396 | -328 | -345 | 294 | 50 | 2124 |  | CORR | GENE | 05:35 | 05:46 | 05:43 | 203 | 102 | 14 | EXT |  | 0.91 | (c)
23818.504 | 1.034 | 1.013 | -10.406 | -10.427 | 62 | 94 | 160 | 62 | 1013 | 2125 |  | CORR | CIGR | 03:28 | 03:34 | 03:44 | 41 | 196 | 11 | EXT |  | 0.89 | (c)
23818.793 | 1.323 | 1.291 | -10.117 | -10.149 | 1422 | 1475 | 1496 | 1422 | 1291 | 2125 |  | CORR | GENE | 07:08 | 07:16 | 07:20 | 51 | 148 | 10 | EXT |  | 0.89 | (c)
23831.803 | 2.893 | 2.863 | -8.652 | -8.682 | -38 | 37 | 11 | 0 | 2863 | 2126 |  | GOUG | GENE | 05:43 | 05:55 | 05:51 | 67 | 99 | 8 | EXT | Задир. |  | (c)
23833.201 | 4.291 | 4.247 | -7.254 | -7.298 | -902 | -844 | -828 | 754 | 4247 | 2126 |  | DENT | GENE | 03:24 | 03:33 | 03:36 | 100 | 148 | 0.3 | N/A | Глубина вмятины: 4 мм (0,3%). Линейка: 10 см в (425 см; 03:33 ч:мин) Аномалия находится вблизи дефекта потери металла. |  | (c)
23833.249 | 4.339 | 3.809 | -7.206 | -7.736 | -1506 | -1247 | -1243 | 979 | 3809 | 2126 |  | GOUG | GENE | 01:46 | 02:28 | 02:29 | 935 | 528 | 8 | EXT | Зона задиров. |  | (c)
23833.361 | 4.451 | 4.42 | -7.094 | -7.125 | -1135 | -904 | -901 | 666 | 4420 | 2126 |  | CORR | GENE | 02:46 | 03:23 | 03:24 | 94 | 469 | 10 | EXT |  | 0.89 | (c)
23833.627 | 4.717 | 4.686 | -6.828 | -6.859 | 276 | 358 | 405 | 276 | 4686 | 2126 |  | CORR | GENE | 06:34 | 06:47 | 06:55 | 67 | 258 | 10 | EXT |  | 0.89 | (c)
23835.184 | 6.274 | 6.18 | -5.271 | -5.365 | -869 | -742 | -763 | 657 | 5210 | 2126 |  | DENT | GENE | 03:29 | 03:50 | 03:46 | 155 | 212 | 0.4 | N/A | Глубина вмятины: 6 мм (0,4%). Линейка: 16 см в (618 см; 03:50 ч:мин) |  | (c)
23842.508 | 2.053 | 2.026 | -9.027 | -9.054 | 1129 | 1191 | 1200 | 1129 | 2026 | 2127 |  | CORR | CIGR | 03:46 | 03:56 | 03:58 | 31 | 143 | 11 | EXT |  | 0.89 | (c)
23843.915 | 3.46 | 3.019 | -7.62 | -8.061 | 1232 | 1250 | 1258 | 1232 | 3019 | 2127 |  | CORR | GENE | 04:03 | 04:06 | 04:07 | 779 | 52 | 10 | EXT |  | 0.95 | (c)
23844.175 | 3.72 | 3.648 | -7.36 | -7.432 | 1357 | 1569 | 1555 | 1357 | 3648 | 2127 |  | CORR | GENE | 04:23 | 04:57 | 04:55 | 90 | 397 | 10 | EXT |  | 0.89 | (c)
23848.888 | 8.433 | 8.387 | -2.647 | -2.693 | 1359 | 1447 | 1493 | 1359 | 2639 | 2127 |  | CORR | GENE | 04:23 | 04:38 | 04:45 | 54 | 268 | 12 | EXT |  | 0.89 | (c)
23852.339 | 0.804 | 0.682 | -10.861 | -10.983 | -951 | -761 | -746 | 541 | 682 | 2128 |  | DENT | GENE | 05:25 | 05:56 | 05:59 | 238 | 410 | 0.4 | N/A | Глубина вмятины: 5 мм (0,4%). Линейка: 24 см в (68 см; 05:56 ч:мин) |  | (c)
23855.291 | 3.756 | 3.732 | -7.909 | -7.933 | -1689 | -1635 | -1620 | 1551 | 3732 | 2128 |  | CORR | CIGR | 03:26 | 03:35 | 03:38 | 25 | 138 | 12 | EXT |  | 0.89 | (c)
23855.654 | 4.119 | 3.075 | -7.546 | -8.59 | -105 | -30 | -59 | 13 | 3075 | 2128 |  | CORR | GENE | 07:42 | 07:54 | 07:50 | 1368 | 92 | 14 | EXT |  | 1 | (b)
23857.663 | 6.128 | 5.647 | -5.537 | -6.018 | -83 | -43 | -53 | 24 | 5038 | 2128 |  | CORR | GENE | 07:46 | 07:52 | 07:50 | 980 | 59 | 8 | EXT |  | 0.94 | (c)
23858.387 | 6.852 | 5.994 | -4.813 | -5.671 | -1000 | -761 | -850 | 700 | 4332 | 2128 |  | CORR | GENE | 05:18 | 05:56 | 05:42 | 1339 | 300 | 10 | EXT |  | 0.96 | (c)
23858.889 | 7.354 | 6.946 | -4.311 | -4.719 | -196 | -84 | -106 | 15 | 3906 | 2128 |  | CORR | GENE | 07:27 | 07:46 | 07:42 | 813 | 181 | 11 | EXT |  | 0.96 | (c)
23859.358 | 7.823 | 7.812 | -3.842 | -3.853 | -1728 | -1533 | -1585 | 1441 | 3813 | 2128 |  | CORR | CIGR | 03:20 | 03:52 | 03:43 | 40 | 287 | 11 | EXT |  | 0.89 | (c)
23860.152 | 8.617 | 8.493 | -3.048 | -3.172 | -79 | -40 | -48 | 17 | 2363 | 2128 |  | CORR | GENE | 07:46 | 07:53 | 07:51 | 809 | 62 | 10 | EXT |  | 0.95 | (c)
23863.345 | 0.145 | 0.097 | -11.245 | -11.293 | 712 | 732 | 725 | 712 | 97 | 2129 |  | CORR | AXGR | 08:04 | 08:08 | 08:06 | 90 | 26 | 13 | EXT |  | 0.89 | (c)
23870.036 | 6.836 | 6.823 | -4.554 | -4.567 | 272 | 305 | 338 | 272 | 4541 | 2129 |  | CORR | CIGR | 06:53 | 06:59 | 07:04 | 26 | 132 | 10 | EXT |  | 0.89 | (c)
23870.598 | 7.398 | 7.282 | -3.992 | -4.108 | 475 | 619 | 605 | 475 | 3897 | 2129 |  | CORR | GENE | 07:26 | 07:49 | 07:47 | 211 | 261 | 13 | EXT |  | 0.91 | (c)
23871.554 | 8.354 | 8.234 | -3.036 | -3.156 | -66 | -12 | -27 | 0 | 2086 | 2129 |  | CORR | GENE | 05:59 | 06:08 | 06:05 | 1070 | 79 | 12 | EXT |  | 0.98 | (c)
23875.171 | 0.581 | 0.246 | -8.304 | -8.639 | -1804 | -1751 | -1754 | 1704 | 246 | 2130 |  | CORR | GENE | 05:30 | 05:39 | 05:38 | 701 | 100 | 11 | EXT |  | 0.96 | (c)
23875.329 | 0.739 | 0.723 | -8.146 | -8.162 | -1037 | -780 | -875 | 713 | 723 | 2130 |  | CORR | GENE | 07:34 | 08:15 | 07:60 | 90 | 324 | 13 | EXT |  | 0.89 | (c)
23875.5 | 0.91 | 0.891 | -7.975 | -7.994 | 1949 | 1966 | 2009 | 1949 | 891 | 2130 |  | CORR | CIGR | 03:36 | 03:38 | 03:45 | 34 | 120 | 13 | EXT |  | 0.89 | (c)
23875.561 | 0.971 | 0.924 | -7.914 | -7.961 | -1644 | -1400 | -1421 | 1198 | 924 | 2130 |  | CORR | GENE | 05:56 | 06:35 | 06:32 | 87 | 446 | 10 | EXT |  | 0.89 | (c)
23875.785 | 1.195 | 1.176 | -7.69 | -7.709 | -2131 | -2090 | -2041 | 1951 | 1176 | 2130 |  | CORR | CIGR | 04:37 | 04:44 | 04:52 | 40 | 180 | 12 | EXT |  | 0.89 | (c)
23876.185 | 1.595 | 1.512 | -7.29 | -7.373 | -1585 | -1481 | -1324 | 1062 | 1512 | 2130 |  | CORR | GENE | 06:05 | 06:22 | 06:48 | 1431 | 523 | 10 | EXT |  | 0.97 | (c)
23876.542 | 1.952 | 1.358 | -6.933 | -7.527 | -1954 | -1888 | -1845 | 1736 | 1358 | 2130 |  | CORR | GENE | 05:06 | 05:16 | 05:23 | 1411 | 218 | 7 | EXT |  | 0.94 | (c)
23878.774 | 4.184 | 3.432 | -4.701 | -5.453 | 2193 | -1512 | -1462 | 656 | 3432 | 2130 |  | CORR | GENE | 04:15 | 06:17 | 06:25 | 1370 | 1612 | 11 | EXT |  | 0.97 | (c)
23879.869 | 5.279 | 5.267 | -3.606 | -3.618 | -1080 | -876 | -912 | 744 | 3567 | 2130 |  | CORR | GENE | 07:27 | 07:60 | 07:54 | 51 | 336 | 10 | EXT |  | 0.89 | (c)
23881.191 | 6.601 | 6.359 | -2.284 | -2.526 | -2201 | -1141 | -1580 | 959 | 2170 | 2130 |  | CORR | GENE | 04:26 | 07:17 | 06:06 | 356 | 1242 | 10 | EXT |  | 0.92 | (c)
23883.091 | 8.501 | 8.471 | -0.384 | -0.414 | -2015 | -1962 | -1904 | 1793 | 356 | 2130 |  | CORR | GENE | 04:56 | 05:04 | 05:14 | 58 | 222 | 12 | EXT |  | 0.89 | (c)
23883.309 | 8.719 | 8.601 | -0.166 | -0.284 | 2086 | -2198 | -1927 | 1479 | 139 | 2130 |  | CORR | GENE | 03:58 | 04:26 | 05:10 | 145 | 896 | 13 | EXT |  | 0.9 | (c)
23883.65 | 0.175 | 0.076 | -4.17 | -4.269 | -1489 | -1301 | -1318 | 1147 | 76 | 2131 |  | CORR | GENE | 04:57 | 05:28 | 05:25 | 494 | 342 | 9 | EXT |  | 0.93 | (c)
23883.798 | 0.323 | 0.249 | -4.022 | -4.096 | -1838 | -1644 | -1724 | 1609 | 249 | 2131 |  | CORR | GENE | 04:01 | 04:32 | 04:19 | 94 | 230 | 12 | EXT |  | 0.89 | (c)
23884.472 | 0.997 | 0.825 | -3.348 | -3.52 | -1612 | -1380 | -1358 | 1103 | 825 | 2131 |  | CORR | GENE | 04:37 | 05:15 | 05:18 | 172 | 509 | 10 | EXT |  | 0.9 | (c)
23884.576 | 1.101 | 1.029 | -3.244 | -3.316 | -1356 | -1308 | -1318 | 1281 | 1029 | 2131 |  | CORR | GENE | 05:19 | 05:26 | 05:25 | 336 | 76 | 10 | EXT |  | 0.92 | (c)
23885.027 | 1.552 | 1.406 | -2.793 | -2.939 | -1772 | -1635 | -1541 | 1309 | 1406 | 2131 |  | CORR | GENE | 04:11 | 04:34 | 04:49 | 146 | 463 | 12 | EXT |  | 0.9 | (c)
23885.114 | 1.639 | 1.611 | -2.706 | -2.734 | -1740 | -1394 | -1507 | 1274 | 1611 | 2131 |  | CORR | GENE | 04:17 | 05:12 | 04:54 | 113 | 466 | 13 | EXT |  | 0.9 | (c)
23886.19 | 2.715 | 2.63 | -1.63 | -1.715 | -1309 | -1258 | -1271 | 1233 | 1465 | 2131 |  | CORR | GENE | 05:26 | 05:35 | 05:32 | 250 | 76 | 11 | EXT |  | 0.92 | (c)
23886.34 | 2.865 | 2.844 | -1.48 | -1.501 | 2058 | 2102 | 2123 | 2058 | 1465 | 2131 |  | CORR | CIGR | 02:30 | 02:37 | 02:40 | 36 | 131 | 10 | EXT |  | 0.89 | (c)
23886.54 | 3.065 | 3.019 | -1.28 | -1.326 | -1366 | -1273 | -1301 | 1235 | 800 | 2131 |  | CORR | GENE | 05:17 | 05:32 | 05:28 | 526 | 131 | 9 | EXT |  | 0.93 | (c)
23889.471 | 1.651 | 1.583 | -7.704 | -7.772 | -1463 | -1342 | -1184 | 905 | 1583 | 2132 |  | CORR | GENE | 02:60 | 03:20 | 03:45 | 147 | 558 | 13 | EXT |  | 0.9 | (c)
23890.199 | 2.379 | 1.975 | -6.976 | -7.38 | -1204 | -630 | -504 | 0 | 1975 | 2132 |  | CORR | GENE | 03:42 | 05:14 | 05:35 | 801 | 1401 | 24 | EXT |  | 1.08 | (b)
23890.948 | 3.128 | 3.094 | -6.227 | -6.261 | 234 | 294 | 413 | 234 | 3094 | 2132 |  | CORR | GENE | 07:34 | 07:44 | 08:03 | 165 | 359 | 10 | EXT |  | 0.9 | (c)
23891.004 | 3.184 | 2.974 | -6.171 | -6.381 | -1294 | -1082 | -908 | 522 | 2974 | 2132 |  | CORR | GENE | 03:27 | 04:01 | 04:30 | 345 | 772 | 11 | EXT |  | 0.93 | (c)
23892.037 | 4.217 | 4.138 | -5.138 | -5.217 | -412 | -412 | -388 | 363 | 4138 | 2132 |  | CORR | GENE | 05:50 | 05:50 | 05:54 | 127 | 49 | 12 | EXT |  | 0.9 | (c)
23892.167 | 4.347 | 4.184 | -5.008 | -5.171 | -1393 | -1345 | -1330 | 1267 | 4184 | 2132 |  | CORR | GENE | 03:11 | 03:19 | 03:21 | 485 | 126 | 11 | EXT |  | 0.94 | (c)
23898.395 | 1.22 | 1.188 | -9.715 | -9.747 | -282 | -244 | -190 | 97 | 1188 | 2133 |  | CORR | CIGR | 06:12 | 06:18 | 06:27 | 46 | 185 | 10 | EXT |  | 0.89 | (c)
23898.85 | 1.675 | 1.562 | -9.26 | -9.373 | -1174 | -982 | -1048 | 923 | 1562 | 2133 |  | GOUG | GENE | 03:48 | 04:19 | 04:08 | 186 | 251 | 8 | EXT | Зона задиров. |  | (c)
23899.072 | 1.897 | 1.883 | -9.038 | -9.052 | -2032 | -2013 | -1976 | 1920 | 1883 | 2133 |  | CORR | CIGR | 01:30 | 01:33 | 01:39 | 26 | 112 | 10 | EXT |  | 0.89 | (c)
23900.762 | 3.587 | 3.507 | -7.348 | -7.428 | -542 | -454 | -450 | 358 | 3507 | 2133 |  | CORR | GENE | 05:30 | 05:44 | 05:45 | 105 | 184 | 15 | EXT |  | 0.9 | (c)
23900.904 | 3.729 | 3.699 | -7.206 | -7.236 | -248 | -217 | -165 | 81 | 3699 | 2133 |  | CORR | CIGR | 06:18 | 06:23 | 06:31 | 34 | 167 | 15 | EXT |  | 0.89 | (c)
23902.039 | 4.864 | 4.743 | -6.071 | -6.192 | -610 | -603 | -597 | 585 | 4743 | 2133 |  | GOUG | AXGR | 05:19 | 05:20 | 05:21 | 199 | 25 | 10 | EXT | Задир. |  | (c)
23905.573 | 8.398 | 8.369 | -2.537 | -2.566 | -545 | -515 | -499 | 453 | 2535 | 2133 |  | CORR | CIGR | 05:30 | 05:34 | 05:37 | 31 | 92 | 11 | EXT |  | 0.89 | (c)
23906.495 | 9.32 | 9.301 | -1.615 | -1.634 | -471 | -287 | -208 | 0 | 1387 | 2133 |  | CORR | GENE | 05:42 | 06:11 | 06:24 | 247 | 526 | 11 | EXT |  | 0.91 | (c)
23907.041 | 9.866 | 9.809 | -1.069 | -1.126 | -1022 | -608 | -718 | 414 | 903 | 2133 |  | CORR | GENE | 04:13 | 05:19 | 05:02 | 223 | 608 | 10 | EXT |  | 0.91 | (c)
23908.011 | 10.836 | 10.449 | -0.099 | -0.486 | -680 | -411 | -182 | 0 | 73 | 2133 |  | CORR | GENE | 05:08 | 05:51 | 06:28 | 413 | 997 | 11 | EXT |  | 0.94 | (c)
23908.445 | 0.335 | 0.206 | -11 | -11.129 | -1603 | -1327 | -1451 | 1299 | 206 | 2134 |  | CORR | GENE | 04:11 | 04:55 | 04:35 | 163 | 304 | 10 | EXT |  | 0.9 | (c)
23909.153 | 1.043 | 0.988 | -10.292 | -10.347 | -1702 | -1667 | -1563 | 1424 | 988 | 2134 |  | GOUG | GENE | 03:55 | 04:00 | 04:17 | 136 | 278 | 7 | EXT | Зона задиров. |  | (c)
23910.226 | 2.116 | 2.099 | -9.219 | -9.236 | -793 | -743 | -716 | 639 | 2099 | 2134 |  | CORR | CIGR | 06:22 | 06:29 | 06:34 | 26 | 154 | 14 | EXT |  | 0.89 | (c)
23910.642 | 2.532 | 2.507 | -8.803 | -8.828 | -1608 | -1522 | -1451 | 1295 | 2507 | 2134 |  | CORR | CIGR | 04:10 | 04:24 | 04:35 | 34 | 313 | 10 | EXT |  | 0.89 | (c)
23912.187 | 4.077 | 4.034 | -7.258 | -7.301 | -652 | -557 | -546 | 440 | 4034 | 2134 |  | CORR | GENE | 06:44 | 06:60 | 07:01 | 48 | 212 | 13 | EXT |  | 0.89 | (c)
23914.91 | 6.8 | 6.789 | -4.535 | -4.546 | -453 | -452 | -432 | 412 | 4522 | 2134 |  | CORR | PITT | 07:16 | 07:16 | 07:20 | 24 | 41 | 23 | EXT |  | 0.89 | (c)
23919.511 | 0.066 | 0.033 | -11.594 | -11.627 | 207 | 208 | 705 | 207 | 33 | 2135 |  | CORR | GENE | 07:20 | 07:20 | 08:40 | 120 | 995 | 10 | EXT |  | 0.89 | (c)
23919.72 | 0.275 | 0.252 | -11.385 | -11.408 | 394 | 482 | 852 | 394 | 252 | 2135 |  | CORR | GENE | 07:50 | 08:04 | 09:04 | 247 | 915 | 10 | EXT |  | 0.91 | (c)
23919.932 | 0.487 | 0.144 | -11.173 | -11.516 | -1643 | -1349 | -1479 | 1316 | 144 | 2135 |  | CORR | GENE | 02:21 | 03:09 | 02:48 | 831 | 327 | 13 | EXT |  | 0.98 | (c)
23922.872 | 3.427 | 3.397 | -8.233 | -8.263 | -1736 | -1606 | -1505 | 1274 | 3397 | 2135 |  | CORR | GENE | 02:06 | 02:27 | 02:44 | 91 | 462 | 10 | EXT |  | 0.89 | (c)
23924.747 | 5.302 | 5.28 | -6.358 | -6.38 | 301 | 357 | 368 | 301 | 5280 | 2135 |  | CORR | CIGR | 07:35 | 07:44 | 07:46 | 29 | 134 | 11 | EXT |  | 0.89 | (c)
23927.716 | 8.271 | 8.183 | -3.389 | -3.477 | -1681 | -1515 | -1276 | 872 | 3267 | 2135 |  | CORR | GENE | 02:15 | 02:42 | 03:21 | 210 | 809 | 10 | EXT |  | 0.91 | (c)
23928.951 | 9.506 | 9.451 | -2.154 | -2.209 | -1630 | -1542 | -1260 | 891 | 2124 | 2135 |  | CORR | GENE | 02:23 | 02:38 | 03:23 | 85 | 739 | 10 | EXT |  | 0.89 | (c)
23932.975 | 1.87 | 1.861 | -9.525 | -9.534 | 319 | 345 | 379 | 319 | 1861 | 2136 |  | CORR | CIGR | 08:30 | 08:34 | 08:40 | 28 | 120 | 10 | EXT |  | 0.89 | (c)
23934.741 | 3.636 | 3.632 | -7.759 | -7.763 | 160 | 288 | 425 | 160 | 3632 | 2136 |  | CORR | GENE | 08:04 | 08:25 | 08:47 | 66 | 529 | 10 | EXT |  | 0.89 | (c)
23938.185 | 7.08 | 6.99 | -4.315 | -4.405 | 334 | 572 | 563 | 334 | 4281 | 2136 |  | CORR | GENE | 08:32 | 09:11 | 09:09 | 124 | 458 | 10 | EXT |  | 0.89 | (c)
23940.39 | 9.285 | 9.164 | -2.11 | -2.231 | -1886 | -1812 | -1741 | 1596 | 2039 | 2136 |  | CORR | GENE | 02:34 | 02:46 | 02:57 | 192 | 290 | 10 | EXT |  | 0.9 | (c)
23940.569 | 9.464 | 9.416 | -1.931 | -1.979 | 240 | 315 | 332 | 240 | 1915 | 2136 |  | CORR | GENE | 08:17 | 08:29 | 08:32 | 64 | 183 | 24 | EXT |  | 0.89 | (c)
23940.689 | 9.584 | 9.549 | -1.811 | -1.846 | 35 | 166 | 217 | 35 | 1785 | 2136 |  | CORR | GENE | 07:44 | 08:05 | 08:13 | 61 | 364 | 13 | EXT |  | 0.89 | (c)
23942.645 | 0.145 | 0.098 | -11.52 | -11.567 | 1674 | 1978 | 1854 | 1674 | 98 | 2137 |  | CORR | GENE | 06:07 | 06:56 | 06:36 | 97 | 360 | 10 | EXT |  | 0.89 | (c)
23942.843 | 0.343 | 0.055 | -11.322 | -11.61 | -2101 | -1987 | -2027 | 1952 | 55 | 2137 |  | CORR | GENE | 07:58 | 08:16 | 08:10 | 705 | 149 | 14 | EXT |  | 0.98 | (c)
23942.973 | 0.473 | 0.468 | -11.192 | -11.197 | 1436 | 1990 | 1763 | 1436 | 468 | 2137 |  | CORR | GENE | 05:29 | 06:58 | 06:22 | 159 | 655 | 10 | EXT |  | 0.9 | (c)
23943.353 | 0.853 | 0.789 | -10.812 | -10.876 | -1795 | -1525 | -1607 | 1419 | 789 | 2137 |  | CORR | GENE | 08:47 | 09:31 | 09:18 | 128 | 376 | 10 | EXT |  | 0.9 | (c)
23943.409 | 0.909 | 0.758 | -10.756 | -10.907 | -1932 | -1882 | -1890 | 1848 | 758 | 2137 |  | CORR | GENE | 08:25 | 08:33 | 08:32 | 576 | 84 | 13 | EXT |  | 0.96 | (c)
23945.58 | 3.08 | 2.74 | -8.585 | -8.925 | -1884 | -1881 | -1844 | 1803 | 2740 | 2137 |  | CORR | GENE | 08:33 | 08:33 | 08:39 | 403 | 81 | 12 | EXT |  | 0.94 | (c)
23945.648 | 3.148 | 1.605 | -8.517 | -10.06 | 1439 | 1698 | 1622 | 1439 | 1605 | 2137 |  | CORR | GENE | 05:29 | 06:11 | 05:59 | 2331 | 366 | 12 | EXT |  | 0.99 | (c)
23946.305 | 3.805 | 3.619 | -7.86 | -8.046 | 1037 | 1141 | 1193 | 1037 | 3619 | 2137 |  | CORR | GENE | 04:24 | 04:41 | 04:50 | 188 | 313 | 10 | EXT |  | 0.9 | (c)
23947.114 | 4.614 | 4.565 | -7.051 | -7.1 | 1193 | 1349 | 1400 | 1193 | 4565 | 2137 |  | CORR | GENE | 04:50 | 05:15 | 05:23 | 149 | 415 | 12 | EXT |  | 0.9 | (c)
23948.139 | 5.639 | 5.243 | -6.026 | -6.422 | 861 | 1178 | 1200 | 861 | 5243 | 2137 |  | CORR | GENE | 03:56 | 04:47 | 04:51 | 463 | 678 | 10 | EXT |  | 0.93 | (c)
23948.516 | 6.016 | 5.975 | -5.649 | -5.69 | 1271 | 1870 | 1732 | 1271 | 5563 | 2137 |  | CORR | GENE | 05:02 | 06:39 | 06:17 | 127 | 922 | 13 | EXT |  | 0.9 | (c)
23948.981 | 6.481 | 6.446 | -5.184 | -5.219 | 1636 | 1924 | 1862 | 1636 | 5160 | 2137 |  | CORR | GENE | 06:01 | 06:48 | 06:38 | 59 | 452 | 12 | EXT |  | 0.89 | (c)
23949.449 | 6.949 | 6.646 | -4.716 | -5.019 | 1373 | 2160 | 1895 | 1373 | 4712 | 2137 |  | CORR | GENE | 05:19 | 07:26 | 06:43 | 307 | 1044 | 10 | EXT |  | 0.92 | (c)
23953.911 | 11.411 | 11.393 | -0.254 | -0.272 | 1082 | 1101 | 1160 | 1082 | 243 | 2137 |  | CORR | CIGR | 04:32 | 04:35 | 04:44 | 29 | 156 | 11 | EXT |  | 0.89 | (c)
23975.025 | 9.425 | 9.381 | -2.03 | -2.074 | -1698 | -1421 | -1405 | 1111 | 1901 | 2139 |  | CORR | GENE | 05:31 | 06:15 | 06:18 | 173 | 587 | 11 | EXT |  | 0.9 | (c)
23975.218 | 9.618 | 9.55 | -1.837 | -1.905 | -1862 | -1809 | -1815 | 1769 | 1772 | 2139 |  | DENT | GENE | 05:04 | 05:13 | 05:12 | 133 | 92 | 0.8 | N/A | Глубина вмятины: 12 мм (0,8%). Линейка: 13 см в (955 см; 05:13 ч:мин) Аномалия находится вблизи дефекта потери металла. |  | (c)
23995.731 | 7.001 | 4.98 | -4.494 | -6.515 | 1286 | 1461 | 1639 | 1286 | 4242 | 2141 |  | GOUG | GENE | 04:10 | 04:38 | 05:07 | 2273 | 706 | 4 | EXT | Зона задиров. |  | (c)
24004.981 | 4.756 | 4.718 | -6.719 | -6.757 | 2029 | 2176 | 2118 | 2029 | 4718 | 2142 |  | GOUG | CIGR | 03:50 | 04:14 | 04:04 | 39 | 177 | 6 | EXT | Задир. |  | (c)
24006.026 | 5.801 | 5.735 | -5.674 | -5.74 | 1888 | 2005 | 2105 | 1888 | 5659 | 2142 |  | GOUG | GENE | 03:27 | 03:46 | 04:02 | 81 | 434 | 10 | EXT | Зона задиров. |  | (c)
24006.187 | 5.962 | 5.927 | -5.513 | -5.548 | 1934 | 1975 | 1975 | 1934 | 5477 | 2142 |  | DENT | GENE | 03:35 | 03:41 | 03:41 | 71 | 81 | 1.3 | N/A | Глубина вмятины: 18 мм (1,3%). Линейка: 7 см в (593 см; 03:41 ч:мин) Аномалия находится вблизи дефекта потери металла. |  | (b)
24006.199 | 5.974 | 5.949 | -5.501 | -5.526 | 1841 | 1947 | 1949 | 1841 | 5486 | 2142 |  | GOUG | CIGR | 03:20 | 03:37 | 03:37 | 40 | 217 | 11 | EXT | Задир. |  | (b)
24035.301 | 0.886 | 0.826 | -10.534 | -10.594 | -83 | 120 | 66 | 0 | 826 | 2145 |  | CORR | GENE | 02:23 | 02:56 | 02:47 | 109 | 298 | 10 | EXT |  | 0.89 | (c)
24035.508 | 1.093 | 1.072 | -10.327 | -10.348 | 293 | 394 | 393 | 293 | 1072 | 2145 |  | CORR | CIGR | 03:24 | 03:40 | 03:40 | 36 | 200 | 13 | EXT |  | 0.89 | (c)
24039.893 | 5.478 | 5.397 | -5.942 | -6.023 | 1000 | 1040 | 1071 | 1000 | 5397 | 2145 |  | CORR | GENE | 05:18 | 05:25 | 05:30 | 113 | 142 | 10 | EXT |  | 0.89 | (c)
24039.996 | 5.581 | 5.423 | -5.839 | -5.997 | 485 | 527 | 546 | 485 | 5387 | 2145 |  | CORR | GENE | 03:55 | 04:02 | 04:05 | 610 | 123 | 12 | EXT |  | 0.96 | (c)
24040.007 | 5.592 | 5.441 | -5.828 | -5.979 | 863 | 893 | 888 | 863 | 5441 | 2145 |  | CORR | GENE | 04:56 | 05:01 | 05:00 | 232 | 50 | 10 | EXT |  | 0.91 | (c)
24040.531 | 6.116 | 6.057 | -5.304 | -5.363 | 654 | 744 | 821 | 654 | 4915 | 2145 |  | CORR | GENE | 04:22 | 04:37 | 04:49 | 448 | 334 | 14 | EXT |  | 0.96 | (c)
24041.086 | 6.671 | 6.408 | -4.749 | -5.012 | 1022 | 1085 | 1088 | 1022 | 4315 | 2145 |  | CORR | GENE | 05:22 | 05:32 | 05:32 | 697 | 133 | 12 | EXT |  | 0.96 | (c)
24041.619 | 7.204 | 5.368 | -4.216 | -6.052 | 1193 | 1347 | 1359 | 1193 | 4130 | 2145 |  | CORR | GENE | 05:49 | 06:14 | 06:16 | 1922 | 333 | 11 | EXT |  | 0.98 | (c)
24060.611 | 3.356 | 3.163 | -7.989 | -8.182 | 1027 | 1183 | 1238 | 1027 | 3163 | 2147 |  | CORR | GENE | 03:31 | 03:56 | 04:05 | 267 | 422 | 10 | EXT |  | 0.91 | (c)
24064.318 | 7.063 | 6.983 | -4.282 | -4.362 | -892 | -386 | 192 | 892 | 4160 | 2147 |  | GOUG | GENE | 10:21 | 11:43 | 13:16 | 202 | 2167 | 8 | EXT | Зона задиров. |  | (c)
24067.718 | 10.463 | 10.432 | -0.882 | -0.913 | -1845 | -1751 | -1763 | 1681 | 839 | 2147 |  | CORR | GENE | 07:47 | 08:02 | 08:00 | 74 | 164 | 13 | EXT |  | 0.89 | (c)
24069.793 | 1.193 | 1.154 | -9.372 | -9.411 | -1316 | -1243 | -1258 | 1200 | 1154 | 2148 |  | DENT | GENE | 03:48 | 04:00 | 03:58 | 72 | 116 | 0.8 | N/A | Глубина вмятины: 12 мм (0,8%). Линейка: 7 см в (115 см; 04:00 ч:мин) Аномалия находится вблизи дефекта потери металла. |  | (a)
24069.8 | 1.2 | 1.179 | -9.365 | -9.386 | -1368 | -1239 | -1246 | 1124 | 1179 | 2148 |  | GOUG | CIGR | 03:40 | 04:01 | 03:60 | 29 | 244 | 16 | EXT | Задир. |  | (a)
24075.056 | 6.456 | 5.685 | -4.109 | -4.88 | 32 | 235 | 138 | 32 | 4060 | 2148 |  | CORR | GENE | 07:26 | 07:59 | 07:43 | 820 | 212 | 12 | EXT |  | 0.97 | (c)
24078.475 | 9.875 | 9.851 | -0.69 | -0.714 | -1636 | -1543 | -1562 | 1489 | 682 | 2148 |  | CORR | CIGR | 02:57 | 03:12 | 03:09 | 32 | 147 | 13 | EXT |  | 0.89 | (c)
24078.859 | 10.259 | 10.047 | -0.306 | -0.518 | 239 | 248 | 258 | 239 | 244 | 2148 |  | CORR | AXGR | 07:60 | 08:01 | 08:03 | 274 | 38 | 10 | EXT |  | 0.92 | (c)
24081.615 | 2.45 | 2.301 | -9.215 | -9.364 | -182 | 259 | 352 | 0 | 2301 | 2149 |  | CORR | GENE | 03:54 | 05:06 | 05:20 | 306 | 1067 | 10 | EXT |  | 0.92 | (c)
24083.313 | 4.148 | 4.103 | -7.517 | -7.562 | 48 | 273 | 260 | 48 | 4103 | 2149 |  | CORR | GENE | 04:31 | 05:08 | 05:06 | 80 | 424 | 10 | EXT |  | 0.89 | (c)
24084.048 | 4.883 | 4.638 | -6.782 | -7.027 | -82 | 30 | 77 | 0 | 4638 | 2149 |  | CORR | GENE | 04:10 | 04:29 | 04:36 | 251 | 318 | 10 | EXT |  | 0.91 | (c)
24085.923 | 6.758 | 6.69 | -4.907 | -4.975 | 3 | 257 | 268 | 3 | 4819 | 2149 |  | CORR | GENE | 04:24 | 05:05 | 05:07 | 156 | 529 | 10 | EXT |  | 0.9 | (c)
24090.75 | 11.585 | 11.537 | -0.08 | -0.128 | -352 | -265 | -55 | 0 | 22 | 2149 |  | CORR | GENE | 03:27 | 03:41 | 04:15 | 106 | 594 | 10 | EXT |  | 0.89 | (c)
24094.853 | 4.023 | 4.003 | -7.042 | -7.062 | 1543 | 1602 | 1632 | 1543 | 4003 | 2150 |  | GOUG | CIGR | 07:04 | 07:14 | 07:19 | 22 | 179 | 13 | EXT | Задир. |  | (c)
24096.225 | 5.395 | 5.376 | -5.67 | -5.689 | 1088 | 1213 | 1216 | 1088 | 5376 | 2150 |  | CORR | CIGR | 05:51 | 06:11 | 06:12 | 35 | 257 | 10 | EXT |  | 0.89 | (c)
24096.498 | 5.668 | 5.644 | -5.397 | -5.421 | 1442 | 1547 | 1547 | 1442 | 5394 | 2150 |  | CORR | CIGR | 06:48 | 07:05 | 07:05 | 27 | 211 | 15 | EXT |  | 0.89 | (c)
24101.965 | 0.07 | 0.055 | -10.96 | -10.975 | -1415 | -1365 | -1042 | 668 | 55 | 2151 |  | CORR | GENE | 03:32 | 03:40 | 04:32 | 52 | 747 | 11 | EXT |  | 0.89 | (c)
24112.127 | 10.232 | 10.031 | -0.798 | -0.999 | -1199 | -1077 | -693 | 187 | 614 | 2151 |  | CORR | GENE | 04:07 | 04:27 | 05:29 | 385 | 1012 | 10 | EXT |  | 0.93 | (c)
24116.538 | 3.613 | 3.595 | -7.272 | -7.29 | -2177 | -2081 | -2020 | 1863 | 3595 | 2152а |  | CORR | CIGR | 03:25 | 03:40 | 03:50 | 46 | 314 | 16 | EXT |  | 0.89 | (c)
24138.923 | 2.988 | 2.95 | -8.442 | -8.48 | 2219 | -2102 | -2011 | 1780 | 2950 | 2154а |  | CORR | GENE | 04:11 | 04:34 | 04:48 | 93 | 462 | 15 | EXT |  | 0.89 | (c)
24143.703 | 7.768 | 7.739 | -3.662 | -3.691 | -1311 | -1111 | -1104 | 897 | 3542 | 2154а |  | CORR | GENE | 06:41 | 07:13 | 07:15 | 149 | 414 | 12 | EXT |  | 0.9 | (c)
24143.91 | 7.975 | 7.932 | -3.455 | -3.498 | 2201 | -2146 | -2045 | 1830 | 3427 | 2154а |  | CORR | GENE | 04:08 | 04:26 | 04:43 | 71 | 430 | 15 | EXT |  | 0.89 | (c)
24145.357 | 9.422 | 8.999 | -2.008 | -2.431 | 2082 | -2162 | -2052 | 1724 | 1866 | 2154а |  | CORR | GENE | 03:49 | 04:24 | 04:42 | 565 | 655 | 14 | EXT |  | 0.97 | (c)
24147.776 | 0.411 | 0.361 | -11.289 | -11.339 | 324 | 1709 | 1212 | 324 | 361 | 2155 |  | CORR | GENE | 03:52 | 07:35 | 06:15 | 171 | 1777 | 10 | EXT |  | 0.9 | (c)
24151.5 | 4.135 | 4.048 | -7.565 | -7.652 | 1041 | 1686 | 1429 | 1041 | 4048 | 2155 |  | CORR | GENE | 05:47 | 07:32 | 06:50 | 166 | 776 | 12 | EXT |  | 0.9 | (c)
24151.822 | 4.457 | 4.429 | -7.243 | -7.271 | 1090 | 1339 | 1284 | 1090 | 4429 | 2155 |  | CORR | GENE | 05:55 | 06:36 | 06:27 | 66 | 389 | 10 | EXT |  | 0.89 | (c)
24153.155 | 5.79 | 5.764 | -5.91 | -5.936 | 622 | 691 | 689 | 622 | 5764 | 2155 |  | CORR | CIGR | 04:40 | 04:51 | 04:51 | 31 | 135 | 10 | EXT |  | 0.89 | (c)
24154.407 | 7.042 | 6.842 | -4.658 | -4.858 | 1278 | 1299 | 1310 | 1278 | 4522 | 2155 |  | CORR | GENE | 06:26 | 06:29 | 06:31 | 336 | 64 | 10 | EXT |  | 0.92 | (c)
24154.999 | 7.634 | 7.613 | -4.066 | -4.087 | 598 | 620 | 668 | 598 | 4062 | 2155 |  | CORR | CIGR | 04:36 | 04:40 | 04:47 | 25 | 141 | 10 | EXT |  | 0.89 | (c)
24155.443 | 8.078 | 8.057 | -3.622 | -3.643 | 724 | 852 | 840 | 724 | 3609 | 2155 |  | CORR | CIGR | 04:56 | 05:17 | 05:15 | 34 | 233 | 15 | EXT |  | 0.89 | (c)
24159.029 | 11.664 | 11.629 | -0.036 | -0.071 | 977 | 1026 | 1060 | 977 | 36 | 2155 |  | CORR | CIGR | 05:37 | 05:45 | 05:51 | 35 | 166 | 12 | EXT |  | 0.89 | (c)
24159.137 | 0.072 | 0.024 | -11.458 | -11.506 | -773 | -754 | -755 | 736 | 24 | 2156 |  | CORR | AXGR | 05:25 | 05:28 | 05:28 | 152 | 37 | 13 | EXT |  | 0.9 | (c)
24159.164 | 0.099 | 0.065 | -11.431 | -11.465 | -1219 | -1128 | -1120 | 1020 | 65 | 2156 |  | CORR | CIGR | 04:13 | 04:28 | 04:29 | 38 | 199 | 11 | EXT |  | 0.89 | (c)
24159.912 | 0.847 | 0.328 | -10.683 | -11.202 | -746 | -622 | -590 | 434 | 328 | 2156 |  | CORR | GENE | 05:30 | 05:50 | 05:55 | 1767 | 311 | 9 | EXT |  | 0.96 | (c)
24161.994 | 2.929 | 2.84 | -8.601 | -8.69 | -732 | -648 | -593 | 453 | 2840 | 2156 |  | CORR | GENE | 05:32 | 05:46 | 05:55 | 99 | 279 | 10 | EXT |  | 0.89 | (c)
24165.429 | 6.364 | 6.232 | -5.166 | -5.298 | -1183 | -994 | -709 | 235 | 5162 | 2156 |  | CORR | GENE | 04:19 | 04:50 | 05:36 | 136 | 948 | 11 | EXT |  | 0.9 | (c)
24165.96 | 6.895 | 6.845 | -4.635 | -4.685 | -969 | -826 | -833 | 696 | 4600 | 2156 |  | CORR | GENE | 04:54 | 05:17 | 05:16 | 85 | 273 | 12 | EXT |  | 0.89 | (c)
24166.619 | 7.554 | 7.527 | -3.976 | -4.003 | -369 | -255 | -248 | 127 | 3976 | 2156 |  | CORR | CIGR | 06:31 | 06:49 | 06:50 | 27 | 242 | 13 | EXT |  | 0.89 | (c)
24169.697 | 10.632 | 10.61 | -0.898 | -0.92 | 242 | 293 | 316 | 242 | 878 | 2156 |  | CORR | CIGR | 08:09 | 08:17 | 08:21 | 42 | 149 | 10 | EXT |  | 0.89 | (c)
24172.87 | 0 | 0 | -2.015 | -2.015 | 1416 | 1616 | 1892 | 0 | 0 | 2157б | Непровар / утяжина | GWAN |  | 05:46 | 06:18 | 07:02 | 0 | 950 | 14 | INT | Непровар / утяжина |  | (c)
24174.885 | 0 | -0.072 | -7.17 | -7.242 | -973 | -839 | -644 | 314 |  | 2157в | Нарушение формы кольцевого шва | GWAN |  | 00:40 | 01:02 | 01:33 | 0 | 659 |  | EXT | Нарушение формы кольцевого шва |  | (c)
24174.885 | 0 | -0.04 | -7.17 | -7.21 | 889 | 1068 | 1063 | 889 |  | 2157в | Нарушение формы кольцевого шва | GWAN |  | 05:41 | 06:09 | 06:09 | 0 | 347 |  | EXT | Нарушение формы кольцевого шва |  | (c)
24183.038 | 0.983 | 0.915 | -10.472 | -10.54 | 203 | 798 | 548 | 203 | 915 | 2158 |  | CORR | GENE | 05:33 | 07:09 | 06:29 | 189 | 691 | 10 | EXT |  | 0.9 | (c)
24185.299 | 3.244 | 3.199 | -8.211 | -8.256 | 627 | 829 | 973 | 627 | 3199 | 2158 |  | CORR | GENE | 06:41 | 07:14 | 07:37 | 130 | 693 | 15 | EXT |  | 0.9 | (c)
24185.701 | 3.646 | 3.619 | -7.809 | -7.836 | 591 | 635 | 643 | 591 | 3619 | 2158 |  | CORR | CIGR | 06:35 | 06:43 | 06:44 | 27 | 104 | 11 | EXT |  | 0.89 | (c)
24188.517 | 6.462 | 6.433 | -4.993 | -5.022 | 1201 | 1294 | 1329 | 1201 | 4982 | 2158 |  | CORR | CIGR | 08:14 | 08:29 | 08:35 | 40 | 257 | 11 | EXT |  | 0.89 | (c)
24191.846 | 9.791 | 9.309 | -1.664 | -2.146 | 1052 | 1095 | 1117 | 1052 | 1482 | 2158 |  | CORR | GENE | 07:50 | 07:57 | 08:00 | 664 | 130 | 10 | EXT |  | 0.95 | (c)
24192.543 | 10.488 | 10.423 | -0.967 | -1.032 | -488 | -109 | -22 | 0 | 869 | 2158 |  | CORR | GENE | 03:41 | 04:42 | 04:57 | 163 | 933 | 12 | EXT |  | 0.9 | (c)
24193.127 | 11.072 | 11.019 | -0.383 | -0.436 | 358 | 544 | 591 | 358 | 358 | 2158 |  | CORR | GENE | 05:58 | 06:28 | 06:35 | 78 | 466 | 10 | EXT |  | 0.89 | (c)
24193.572 | 0.062 | 0.032 | -11.453 | -11.483 | 1807 | -1931 | -1969 | 1284 | 32 | 2159 |  | CORR | GENE | 06:53 | 08:50 | 08:43 | 121 | 1371 | 15 | EXT |  | 0.9 | (c)
24193.587 | 0.077 | 0.023 | -11.438 | -11.492 | 371 | 815 | 1054 | 371 | 23 | 2159 |  | CORR | GENE | 03:01 | 04:13 | 04:51 | 189 | 1366 | 12 | EXT |  | 0.91 | (c)
24193.817 | 0.307 | 0.278 | -11.208 | -11.237 | 53 | 394 | 344 | 53 | 278 | 2159 |  | CORR | GENE | 02:10 | 03:05 | 02:57 | 84 | 583 | 11 | EXT |  | 0.89 | (c)
24193.985 | 0.475 | 0.317 | -11.04 | -11.198 | 976 | 1499 | 1451 | 976 | 317 | 2159 |  | CORR | GENE | 04:39 | 06:03 | 05:55 | 187 | 950 | 10 | EXT |  | 0.9 | (c)
24194.114 | 0.604 | 0.587 | -10.911 | -10.928 | 111 | 258 | 297 | 111 | 587 | 2159 |  | CORR | GENE | 02:19 | 02:43 | 02:49 | 68 | 373 | 10 | EXT |  | 0.89 | (c)
24194.27 | 0.76 | 0.612 | -10.755 | -10.903 | 676 | 1366 | 1127 | 676 | 612 | 2159 |  | CORR | GENE | 03:50 | 05:42 | 05:03 | 282 | 903 | 10 | EXT |  | 0.92 | (c)
24194.611 | 1.101 | 1.065 | -10.414 | -10.45 | 865 | 1019 | 1162 | 865 | 1065 | 2159 |  | CORR | GENE | 04:21 | 04:46 | 05:09 | 125 | 595 | 10 | EXT |  | 0.89 | (c)
24195.146 | 1.636 | 1.604 | -9.879 | -9.911 | 325 | 407 | 490 | 325 | 1604 | 2159 |  | CORR | GENE | 02:54 | 03:07 | 03:20 | 149 | 331 | 10 | EXT |  | 0.9 | (c)
24195.146 | 1.636 | 1.625 | -9.879 | -9.89 | -1925 | -1887 | -1875 | 1825 | 1625 | 2159 |  | CORR | CIGR | 08:51 | 08:57 | 08:59 | 33 | 100 | 10 | EXT |  | 0.89 | (c)
24195.721 | 2.211 | 2.076 | -9.304 | -9.439 | 386 | 752 | 862 | 386 | 2076 | 2159 |  | CORR | GENE | 03:04 | 04:03 | 04:20 | 150 | 952 | 11 | EXT |  | 0.9 | (c)
24195.985 | 2.475 | 2.383 | -9.04 | -9.132 | 566 | 1205 | 946 | 566 | 2383 | 2159 |  | CORR | GENE | 03:33 | 05:16 | 04:34 | 120 | 760 | 10 | EXT |  | 0.89 | (c)
24203.051 | 9.541 | 9.513 | -1.974 | -2.002 | 1032 | 1090 | 1102 | 1032 | 1966 | 2159 |  | CORR | CIGR | 04:48 | 04:57 | 04:59 | 36 | 140 | 12 | EXT |  | 0.89 | (c)
24204.143 | 10.633 | 10.616 | -0.882 | -0.899 | 609 | 655 | 657 | 609 | 864 | 2159 |  | ARTD | CIGR | 03:40 | 03:47 | 03:47 | 35 | 96 |  | EXT | Эквивалент потери металла 12%. |  | (c)
24212.929 | 7.904 | 7.874 | -3.766 | -3.796 | 1961 | -2212 | 2225 | 1961 | 3753 | 2160 |  | CORR | CIGR | 03:57 | 04:43 | 04:39 | 43 | 529 | 10 | EXT |  | 0.89 | (c)
24214.995 | 9.97 | 9.875 | -1.7 | -1.795 | -2001 | -1517 | -1687 | 1373 | 1682 | 2160 |  | CORR | GENE | 05:17 | 06:35 | 06:08 | 113 | 628 | 10 | EXT |  | 0.89 | (c)
24215.342 | 10.317 | 10.19 | -1.353 | -1.48 | -2060 | -1600 | -1699 | 1337 | 1326 | 2160 |  | CORR | GENE | 05:08 | 06:22 | 06:06 | 154 | 723 | 10 | EXT |  | 0.9 | (c)
24216.032 | 11.007 | 10.936 | -0.663 | -0.734 | -1864 | -1422 | -1601 | 1337 | 640 | 2160 |  | CORR | GENE | 05:39 | 06:51 | 06:22 | 94 | 527 | 10 | EXT |  | 0.89 | (c)
24216.963 | 0.268 | 0.052 | -11.437 | -11.653 | -1463 | -636 | -866 | 268 | 52 | 2161 |  | CORR | GENE | 04:09 | 06:23 | 05:46 | 342 | 1195 | 10 | EXT |  | 0.92 | (c)
24218.314 | 1.619 | 1.606 | -10.086 | -10.099 | 1974 | 2047 | 2088 | 1974 | 1606 | 2161 |  | CORR | CIGR | 01:24 | 01:36 | 01:43 | 40 | 229 | 10 | EXT |  | 0.89 | (c)
24218.567 | 1.872 | 1.709 | -9.833 | -9.996 | -991 | -429 | -382 | 0 | 1709 | 2161 |  | CORR | GENE | 05:26 | 06:56 | 07:04 | 245 | 1218 | 11 | EXT |  | 0.91 | (c)
24219 | 2.305 | 2.274 | -9.4 | -9.431 | -806 | -661 | -605 | 403 | 2274 | 2161 |  | CORR | CIGR | 05:55 | 06:19 | 06:28 | 43 | 403 | 14 | EXT |  | 0.89 | (c)
24219.793 | 3.098 | 3.061 | -8.607 | -8.644 | -712 | -395 | -404 | 95 | 3061 | 2161 |  | CORR | GENE | 06:11 | 07:02 | 07:00 | 55 | 617 | 12 | EXT |  | 0.89 | (c)
24220.279 | 3.584 | 3.485 | -8.121 | -8.22 | -1632 | -1305 | -1146 | 659 | 3485 | 2161 |  | CORR | GENE | 03:42 | 04:35 | 05:01 | 138 | 973 | 12 | EXT |  | 0.9 | (c)
24220.692 | 3.997 | 3.799 | -7.708 | -7.906 | -952 | -900 | -765 | 577 | 3799 | 2161 |  | CORR | GENE | 05:32 | 05:40 | 06:02 | 236 | 375 | 10 | EXT |  | 0.91 | (c)
24234.578 | 6.178 | 6.097 | -5.312 | -5.393 | 1641 | 2138 | 1949 | 1641 | 5309 | 2162 |  | CORR | GENE | 03:59 | 05:19 | 04:49 | 84 | 616 | 10 | EXT |  | 0.89 | (c)
24244.768 | 4.878 | 4.793 | -6.587 | -6.672 | -904 | -704 | -560 | 216 | 4793 | 2163 |  | CORR | GENE | 03:48 | 04:20 | 04:44 | 150 | 688 | 11 | EXT |  | 0.9 | (c)
24251.355 | 0 | 0 | -11.69 | -11.69 | -2027 | -1586 | -1667 | 1307 | 0 | 2164 | Смещение кромок | GWAN |  | 06:57 | 08:08 | 07:55 | 0 | 719 |  | EXT | Смещение кромок Наружу Величина смещения - 2.9 мм. |  | (c)
24381.591 | 4.096 | 3.853 | -7.134 | -7.377 | -560 | -437 | -447 | 334 | 3853 | 2175 |  | CORR | GENE | 05:07 | 05:26 | 05:25 | 445 | 226 | 12 | EXT |  | 0.94 | (c)
24382.334 | 4.839 | 4.776 | -6.391 | -6.454 | -1090 | -1065 | -667 | 244 | 4776 | 2175 |  | CORR | GENE | 03:41 | 03:45 | 04:49 | 140 | 846 | 10 | EXT |  | 0.9 | (c)
24383.544 | 6.049 | 6.034 | -5.181 | -5.196 | -138 | -11 | -13 | 0 | 5167 | 2175 |  | CORR | CIGR | 06:15 | 06:35 | 06:35 | 29 | 249 | 12 | EXT |  | 0.89 | (c)
24384.054 | 6.559 | 6.529 | -4.671 | -4.701 | -686 | -665 | -545 | 404 | 4649 | 2175 |  | CORR | GENE | 04:46 | 04:50 | 05:09 | 52 | 282 | 10 | EXT |  | 0.89 | (c)
24385.443 | 7.948 | 7.936 | -3.282 | -3.294 | 144 | 214 | 195 | 144 | 2822 | 2175 |  | CORR | GENE | 07:00 | 07:12 | 07:09 | 472 | 102 | 13 | EXT |  | 0.95 | (c)
24385.67 | 8.175 | 6.925 | -3.055 | -4.305 | -198 | -74 | -104 | 11 | 2155 | 2175 |  | CORR | GENE | 06:05 | 06:25 | 06:20 | 2150 | 187 | 10 | EXT |  | 0.97 | (c)
24385.825 | 8.33 | 8.022 | -2.9 | -3.208 | 491 | 525 | 522 | 491 | 2799 | 2175 |  | CORR | GENE | 07:56 | 08:02 | 08:01 | 409 | 62 | 10 | EXT |  | 0.93 | (c)
24387.244 | 9.749 | 9.721 | -1.481 | -1.509 | -631 | -222 | -357 | 83 | 1377 | 2175 |  | CORR | GENE | 04:55 | 06:01 | 05:39 | 132 | 548 | 13 | EXT |  | 0.9 | (c)
24389.042 | 0.317 | 0.281 | -10.898 | -10.934 | 1012 | 1149 | 1185 | 1012 | 281 | 2176 |  | CORR | GENE | 06:00 | 06:22 | 06:28 | 52 | 346 | 10 | EXT |  | 0.89 | (c)
24390.236 | 1.511 | 1.467 | -9.704 | -9.748 | 1097 | 1331 | 1266 | 1097 | 1467 | 2176 |  | CORR | GENE | 06:14 | 06:52 | 06:41 | 61 | 339 | 13 | EXT |  | 0.89 | (c)
24422.565 | 10.965 | 10.962 | -0.635 | -0.638 | -1901 | -1769 | -1793 | 1685 | 615 | 2178 |  | CORR | CIGR | 07:43 | 08:04 | 07:60 | 23 | 216 | 10 | EXT |  | 0.89 | (c)
24422.825 | 11.225 | 11.212 | -0.375 | -0.388 | -2137 | -1998 | -1987 | 1836 | 352 | 2178 |  | CORR | CIGR | 07:04 | 07:27 | 07:29 | 36 | 301 | 11 | EXT |  | 0.89 | (c)
24423.113 | 11.513 | 11.472 | -0.087 | -0.128 | -2201 | -1936 | -1952 | 1702 | 61 | 2178 |  | CORR | GENE | 06:54 | 07:37 | 07:34 | 67 | 499 | 13 | EXT |  | 0.89 | (c)
24424.135 | 0.935 | 0.493 | -10.445 | -10.887 | 1777 | 1906 | 2074 | 1777 | 493 | 2179 |  | CORR | GENE | 07:16 | 07:37 | 08:04 | 681 | 593 | 11 | EXT |  | 0.96 | (c)
24424.813 | 1.613 | 1.217 | -9.767 | -10.163 | 1431 | 1801 | 1779 | 1431 | 1217 | 2179 |  | CORR | GENE | 06:20 | 07:20 | 07:16 | 423 | 696 | 10 | EXT |  | 0.93 | (c)
24425.213 | 2.013 | 1.847 | -9.367 | -9.533 | 1594 | 2007 | 1926 | 1594 | 1847 | 2179 |  | CORR | GENE | 06:46 | 07:53 | 07:40 | 235 | 664 | 11 | EXT |  | 0.91 | (c)
24425.541 | 2.341 | 2.201 | -9.039 | -9.179 | 1586 | 2023 | 1981 | 1586 | 2201 | 2179 |  | CORR | GENE | 06:45 | 07:55 | 07:49 | 163 | 790 | 12 | EXT |  | 0.9 | (c)
24425.563 | 2.363 | 2.095 | -9.017 | -9.285 | 1504 | 1539 | 1531 | 1504 | 2095 | 2179 |  | CORR | GENE | 06:32 | 06:37 | 06:36 | 651 | 55 | 8 | EXT |  | 0.93 | (c)
24426.661 | 3.461 | 3.391 | -7.919 | -7.989 | 1620 | 2028 | 1993 | 1620 | 3391 | 2179 |  | CORR | GENE | 06:50 | 07:56 | 07:51 | 127 | 745 | 12 | EXT |  | 0.9 | (c)
24427.176 | 3.976 | 3.96 | -7.404 | -7.42 | 1831 | 2076 | 2111 | 1831 | 3960 | 2179 |  | CORR | GENE | 07:24 | 08:04 | 08:10 | 445 | 560 | 11 | EXT |  | 0.94 | (c)
24427.993 | 4.793 | 4.772 | -6.587 | -6.608 | 1680 | 1971 | 1937 | 1680 | 4772 | 2179 |  | CORR | GENE | 07:00 | 07:47 | 07:42 | 86 | 514 | 12 | EXT |  | 0.89 | (c)
24428.096 | 4.896 | 4.881 | -6.484 | -6.499 | 1108 | 1161 | 1179 | 1108 | 4881 | 2179 |  | CORR | CIGR | 05:28 | 05:36 | 05:39 | 35 | 141 | 14 | EXT |  | 0.89 | (c)
24428.612 | 5.412 | 5.338 | -5.968 | -6.042 | 981 | 1041 | 1050 | 981 | 5338 | 2179 |  | CORR | GENE | 05:07 | 05:17 | 05:18 | 85 | 137 | 10 | EXT |  | 0.89 | (c)
24428.683 | 5.483 | 5.438 | -5.897 | -5.942 | 1195 | 1474 | 1439 | 1195 | 5438 | 2179 |  | CORR | GENE | 05:42 | 06:27 | 06:21 | 60 | 487 | 12 | EXT |  | 0.89 | (c)
24429.281 | 6.081 | 5.699 | -5.299 | -5.681 | 1259 | 1787 | 2018 | 1259 | 5115 | 2179 |  | CORR | GENE | 05:52 | 07:17 | 07:55 | 566 | 1517 | 17 | EXT |  | 0.99 | (c)
24429.633 | 6.433 | 6.392 | -4.947 | -4.988 | 1793 | 1889 | 1941 | 1793 | 4928 | 2179 |  | CORR | GENE | 07:18 | 07:34 | 07:42 | 60 | 296 | 13 | EXT |  | 0.89 | (c)
24429.74 | 6.54 | 6.524 | -4.84 | -4.856 | 2225 | -2154 | -2141 | 2046 | 4817 | 2179 |  | CORR | CIGR | 08:28 | 08:41 | 08:43 | 39 | 190 | 13 | EXT |  | 0.89 | (c)
24429.954 | 6.754 | 6.723 | -4.626 | -4.657 | 1838 | 2190 | 2226 | 1838 | 4527 | 2179 |  | CORR | GENE | 07:26 | 08:22 | 08:28 | 130 | 775 | 13 | EXT |  | 0.9 | (c)
24430.213 | 7.013 | 7.013 | -4.367 | -4.367 | -2001 | -1962 | -1939 | 1878 | 4349 | 2179 |  | CORR | CIGR | 09:06 | 09:12 | 09:16 | 18 | 123 | 10 | EXT |  | 0.89 | (c)
24430.664 | 7.464 | 7.441 | -3.916 | -3.939 | 1517 | 1813 | 1773 | 1517 | 3877 | 2179 |  | CORR | GENE | 06:34 | 07:22 | 07:15 | 62 | 511 | 10 | EXT |  | 0.89 | (c)
24431.073 | 7.873 | 7.851 | -3.507 | -3.529 | 1581 | 1818 | 1775 | 1581 | 3461 | 2179 |  | CORR | GENE | 06:44 | 07:22 | 07:15 | 68 | 388 | 10 | EXT |  | 0.89 | (c)
24431.737 | 8.537 | 8.472 | -2.843 | -2.908 | 1637 | 1986 | 1846 | 1637 | 2829 | 2179 |  | CORR | GENE | 06:53 | 07:49 | 07:27 | 79 | 418 | 11 | EXT |  | 0.89 | (c)
24432.482 | 9.282 | 9.265 | -2.098 | -2.115 | 1972 | -2167 | 2189 | 1972 | 2043 | 2179 |  | CORR | GENE | 07:47 | 08:39 | 08:22 | 72 | 435 | 24 | EXT |  | 0.9 | (c)
24432.909 | 9.709 | 9.689 | -1.671 | -1.691 | 1734 | 1924 | 1890 | 1734 | 1642 | 2179 |  | CORR | GENE | 07:09 | 07:39 | 07:34 | 49 | 312 | 11 | EXT |  | 0.89 | (c)
24433.248 | 10.048 | 10.023 | -1.332 | -1.357 | 1659 | 1737 | 1743 | 1659 | 1322 | 2179 |  | CORR | CIGR | 06:57 | 07:09 | 07:10 | 35 | 168 | 13 | EXT |  | 0.89 | (c)
24434.126 | 10.926 | 10.92 | -0.454 | -0.46 | 2078 | 2200 | 2188 | 2078 | 433 | 2179 |  | CORR | CIGR | 08:04 | 08:24 | 08:22 | 27 | 219 | 13 | EXT |  | 0.89 | (c)
24434.441 | 11.241 | 11.216 | -0.139 | -0.164 | 764 | 981 | 1052 | 764 | 99 | 2179 |  | CORR | GENE | 04:32 | 05:07 | 05:19 | 65 | 575 | 10 | EXT |  | 0.89 | (c)
24434.481 | 11.281 | 11.119 | -0.099 | -0.261 | 1681 | 1758 | 1946 | 1681 | 99 | 2179 |  | CORR | GENE | 07:00 | 07:13 | 07:43 | 162 | 530 | 10 | EXT |  | 0.9 | (c)
24434.656 | 0.076 | 0.05 | -11.604 | -11.63 | 1772 | 2100 | 2198 | 1772 | 50 | 2180 |  | CORR | GENE | 06:25 | 07:18 | 07:34 | 90 | 852 | 11 | EXT |  | 0.89 | (c)
24434.985 | 0.405 | 0.286 | -11.275 | -11.394 | 1779 | 1857 | 2082 | 1779 | 286 | 2180 |  | CORR | GENE | 06:27 | 06:39 | 07:16 | 147 | 606 | 8 | EXT |  | 0.9 | (c)
24438.094 | 3.514 | 3.503 | -8.166 | -8.177 | 610 | 651 | 650 | 610 | 3503 | 2180 |  | CORR | CIGR | 03:18 | 03:24 | 03:24 | 32 | 82 | 14 | EXT |  | 0.89 | (c)
24438.74 | 4.16 | 4.142 | -7.52 | -7.538 | 1839 | 1954 | 1972 | 1839 | 4142 | 2180 |  | CORR | CIGR | 06:36 | 06:55 | 06:58 | 38 | 266 | 10 | EXT |  | 0.89 | (c)
24444.29 | 9.71 | 9.689 | -1.97 | -1.991 | 1841 | 1916 | 1907 | 1841 | 1958 | 2180 |  | CORR | CIGR | 06:37 | 06:49 | 06:47 | 33 | 132 | 10 | EXT |  | 0.89 | (c)
24444.402 | 9.822 | 9.803 | -1.858 | -1.877 | 2164 | 2216 | -2226 | 2155 | 1846 | 2180 |  | CORR | CIGR | 07:29 | 07:37 | 07:40 | 31 | 142 | 11 | EXT |  | 0.89 | (c)
24444.412 | 9.832 | 9.812 | -1.848 | -1.868 | -2024 | -1880 | -1900 | 1775 | 1827 | 2180 |  | CORR | CIGR | 08:13 | 08:36 | 08:33 | 41 | 249 | 15 | EXT |  | 0.89 | (c)
24444.679 | 10.099 | 9.477 | -1.581 | -2.203 | 2056 | 2101 | 2088 | 2056 | 30 | 2180 |  | CORR | GENE | 07:11 | 07:19 | 07:16 | 2173 | 64 | 10 | EXT |  | 0.97 | (c)
24448.152 | 1.892 | 1.877 | -9.113 | -9.128 | -1997 | -1821 | -1864 | 1730 | 1877 | 2181 |  | CORR | CIGR | 07:45 | 08:13 | 08:06 | 37 | 267 | 14 | EXT |  | 0.89 | (c)
24448.302 | 2.042 | 2.003 | -8.963 | -9.002 | -2047 | -2015 | -2018 | 1988 | 2003 | 2181 |  | CORR | GENE | 07:37 | 07:42 | 07:42 | 134 | 59 | 14 | EXT |  | 0.9 | (c)
24448.582 | 2.322 | 2.289 | -8.683 | -8.716 | 2041 | 2118 | 2175 | 2041 | 2289 | 2181 |  | CORR | CIGR | 06:37 | 06:49 | 06:58 | 44 | 269 | 12 | EXT |  | 0.89 | (c)
24449.014 | 2.754 | 2.699 | -8.251 | -8.306 | 1985 | -2179 | 2184 | 1985 | 2699 | 2181 |  | CORR | GENE | 06:28 | 07:15 | 06:60 | 78 | 399 | 10 | EXT |  | 0.89 | (c)
24450.284 | 4.024 | 3.993 | -6.981 | -7.012 | 2084 | 2168 | 2212 | 2084 | 3993 | 2181 |  | CORR | CIGR | 06:43 | 06:57 | 07:04 | 39 | 256 | 10 | EXT |  | 0.89 | (c)
24452.653 | 6.393 | 6.379 | -4.612 | -4.626 | 2087 | 2133 | -2174 | 1974 | 4592 | 2181 |  | CORR | CIGR | 06:44 | 06:52 | 07:16 | 34 | 400 | 10 | EXT |  | 0.89 | (c)
24454.685 | 8.425 | 8.318 | -2.58 | -2.687 | -2189 | -2170 | -2161 | 2133 | 2419 | 2181 |  | CORR | GENE | 07:14 | 07:17 | 07:18 | 268 | 56 | 10 | EXT |  | 0.91 | (c)
24455.461 | 9.201 | 8.914 | -1.804 | -2.091 | 2153 | 2226 | 2206 | 2153 | 1333 | 2181 |  | CORR | GENE | 06:55 | 07:07 | 07:03 | 758 | 106 | 12 | EXT |  | 0.97 | (c)
24456.051 | 9.791 | 9.773 | -1.214 | -1.232 | 1198 | 1802 | 1653 | 1198 | 1151 | 2181 |  | CORR | GENE | 04:20 | 05:58 | 05:34 | 81 | 910 | 10 | EXT |  | 0.89 | (c)
24456.25 | 9.99 | 9.761 | -1.015 | -1.244 | 2150 | -2075 | -2135 | 1959 | 916 | 2181 |  | CORR | GENE | 06:54 | 07:32 | 07:23 | 328 | 352 | 15 | EXT |  | 0.94 | (c)
24456.322 | 10.062 | 10.045 | -0.943 | -0.96 | -1685 | -1509 | -1501 | 1317 | 884 | 2181 |  | CORR | GENE | 08:35 | 09:04 | 09:05 | 76 | 368 | 15 | EXT |  | 0.89 | (c)
24456.533 | 10.273 | 10.261 | -0.732 | -0.744 | -1694 | -1486 | -1516 | 1337 | 707 | 2181 |  | CORR | CIGR | 08:34 | 09:07 | 09:03 | 37 | 357 | 15 | EXT |  | 0.89 | (c)
24456.606 | 10.346 | 10.328 | -0.659 | -0.677 | 2075 | 2207 | 2194 | 2075 | 627 | 2181 |  | CORR | GENE | 06:42 | 07:03 | 07:01 | 50 | 238 | 11 | EXT |  | 0.89 | (c)
24457.066 | 10.806 | 10.697 | -0.199 | -0.308 | -2137 | -2116 | -2107 | 2076 | 85 | 2181 |  | CORR | GENE | 07:22 | 07:26 | 07:27 | 223 | 61 | 12 | EXT |  | 0.91 | (c)
24457.103 | 10.843 | 10.799 | -0.162 | -0.206 | 2162 | 2185 | 2184 | 2162 | 37 | 2181 |  | CORR | AXGR | 06:56 | 06:60 | 06:60 | 169 | 44 | 11 | EXT |  | 0.9 | (c)
24457.429 | 0.164 | 0.151 | -11.501 | -11.514 | 1085 | 1205 | 1174 | 1085 | 151 | 2182 |  | CORR | CIGR | 07:01 | 07:20 | 07:15 | 30 | 177 | 15 | EXT |  | 0.89 | (c)
24457.854 | 0.589 | 0.566 | -11.076 | -11.099 | 1005 | 1085 | 1073 | 1005 | 566 | 2182 |  | CORR | CIGR | 06:48 | 07:01 | 06:59 | 41 | 135 | 11 | EXT |  | 0.89 | (c)
24459.746 | 2.481 | 2.464 | -9.184 | -9.201 | 233 | 414 | 422 | 233 | 2464 | 2182 |  | CORR | GENE | 04:43 | 05:12 | 05:14 | 119 | 378 | 12 | EXT |  | 0.9 | (c)
24464.787 | 7.522 | 7.503 | -4.143 | -4.162 | -656 | -524 | -439 | 223 | 4121 | 2182 |  | CORR | CIGR | 02:20 | 02:41 | 02:55 | 41 | 433 | 13 | EXT |  | 0.89 | (c)
24465.075 | 7.81 | 7.794 | -3.855 | -3.871 | -709 | -484 | -521 | 334 | 3808 | 2182 |  | CORR | GENE | 02:11 | 02:48 | 02:41 | 63 | 375 | 11 | EXT |  | 0.89 | (c)
24465.218 | 7.953 | 7.929 | -3.712 | -3.736 | -366 | -233 | -233 | 101 | 3701 | 2182 |  | CORR | CIGR | 03:07 | 03:28 | 03:28 | 35 | 265 | 10 | EXT |  | 0.89 | (c)
24473.98 | 5.05 | 4.989 | -6.65 | -6.711 | 1995 | 2010 | 2013 | 1995 | 4989 | 2183 |  | CORR | AXGR | 06:29 | 06:32 | 06:32 | 203 | 36 | 10 | EXT |  | 0.91 | (c)
24476.265 | 7.335 | 7.08 | -4.365 | -4.62 | 2212 | -2230 | 2228 | 2212 | 3611 | 2183 |  | CORR | AXGR | 07:04 | 07:08 | 07:07 | 1009 | 33 | 14 | EXT |  | 0.99 | (c)
24478.302 | 9.372 | 9.361 | -2.328 | -2.339 | 1347 | 1371 | 1404 | 1347 | 2319 | 2183 |  | CORR | CIGR | 04:45 | 04:49 | 04:54 | 20 | 115 | 10 | EXT |  | 0.89 | (c)
24478.883 | 9.953 | 9.94 | -1.747 | -1.76 | -2082 | -1982 | -1979 | 1876 | 1716 | 2183 |  | CORR | CIGR | 07:31 | 07:48 | 07:48 | 44 | 206 | 12 | EXT |  | 0.89 | (c)
24479.07 | 10.14 | 9.66 | -1.56 | -2.04 | 1168 | 1233 | 1273 | 1168 | 1524 | 2183 |  | CORR | GENE | 04:16 | 04:26 | 04:33 | 516 | 210 | 14 | EXT |  | 0.96 | (c)
24479.349 | 10.419 | 10.368 | -1.281 | -1.332 | -2142 | -1985 | -1910 | 1678 | 1258 | 2183 |  | CORR | GENE | 07:22 | 07:47 | 07:59 | 74 | 464 | 10 | EXT |  | 0.89 | (c)
24479.502 | 10.572 | 10.355 | -1.128 | -1.345 | 1203 | 1270 | 1304 | 1203 | 904 | 2183 |  | CORR | GENE | 04:22 | 04:33 | 04:38 | 441 | 203 | 14 | EXT |  | 0.95 | (c)
24479.752 | 10.822 | 10.813 | -0.878 | -0.887 | -2112 | -1959 | -1989 | 1866 | 854 | 2183 |  | CORR | CIGR | 07:27 | 07:51 | 07:46 | 33 | 246 | 14 | EXT |  | 0.89 | (c)
24480.097 | 11.167 | 11.138 | -0.533 | -0.562 | -2093 | -2028 | -1948 | 1802 | 518 | 2183 |  | CORR | CIGR | 07:30 | 07:40 | 07:53 | 44 | 291 | 10 | EXT |  | 0.89 | (c)
24480.425 | 11.495 | 11.071 | -0.205 | -0.629 | 1119 | 1335 | 1425 | 1119 | 178 | 2183 |  | CORR | GENE | 04:08 | 04:43 | 04:57 | 451 | 612 | 10 | EXT |  | 0.93 | (c)
24480.536 | 11.606 | 11.557 | -0.094 | -0.143 | 902 | 1145 | 1187 | 902 | 66 | 2183 |  | CORR | GENE | 03:33 | 04:12 | 04:19 | 77 | 571 | 22 | EXT |  | 0.9 | (c)
24480.62 | 11.69 | 11.633 | -0.01 | -0.067 | 1851 | 2119 | 2188 | 1851 | 6 | 2183 |  | CORR | GENE | 06:06 | 06:50 | 07:01 | 61 | 675 | 21 | EXT |  | 0.89 | (c)
24480.703 | 0.073 | 0.047 | -11.592 | -11.618 | 760 | -1950 | 1691 | 760 | 47 | 2184 |  | CORR | GENE | 02:31 | 07:14 | 05:01 | 83 | 1862 | 15 | EXT |  | 0.89 | (c)
24481.016 | 0.386 | 0.32 | -11.279 | -11.345 | 1221 | 1389 | 1709 | 1221 | 320 | 2184 |  | CORR | GENE | 03:45 | 04:12 | 05:04 | 129 | 976 | 15 | EXT |  | 0.9 | (c)
24481.132 | 0.502 | 0.459 | -11.163 | -11.206 | 1514 | 1602 | 1573 | 1514 | 459 | 2184 |  | CORR | GENE | 04:33 | 04:47 | 04:42 | 566 | 117 | 12 | EXT |  | 0.95 | (c)
24481.311 | 0.681 | 0.663 | -10.984 | -11.002 | -2088 | -2036 | -1987 | 1886 | 663 | 2184 |  | CORR | CIGR | 06:51 | 06:60 | 07:08 | 39 | 202 | 10 | EXT |  | 0.89 | (c)
24481.617 | 0.987 | 0.976 | -10.678 | -10.689 | -2137 | -1962 | -1893 | 1649 | 976 | 2184 |  | CORR | GENE | 06:43 | 07:11 | 07:23 | 52 | 487 | 21 | EXT |  | 0.89 | (c)
24483.185 | 2.555 | 2.534 | -9.11 | -9.131 | 1531 | 1675 | 1687 | 1531 | 2534 | 2184 |  | CORR | GENE | 04:35 | 04:59 | 05:00 | 62 | 311 | 10 | EXT |  | 0.89 | (c)
24483.681 | 3.051 | 2.649 | -8.614 | -9.016 | 1646 | 1687 | 1694 | 1646 | 2649 | 2184 |  | CORR | GENE | 04:54 | 05:00 | 05:02 | 516 | 95 | 12 | EXT |  | 0.95 | (c)
24483.784 | 3.154 | 3.128 | -8.511 | -8.537 | -1954 | -1795 | -1791 | 1627 | 3128 | 2184 |  | CORR | GENE | 07:13 | 07:39 | 07:39 | 80 | 327 | 11 | EXT |  | 0.89 | (c)
24483.901 | 3.271 | 3.252 | -8.394 | -8.413 | 1596 | 1676 | 1683 | 1596 | 3252 | 2184 |  | CORR | CIGR | 04:46 | 04:59 | 04:60 | 38 | 174 | 10 | EXT |  | 0.89 | (c)
24485.128 | 4.498 | 4.481 | -7.167 | -7.184 | 1466 | 1630 | 1587 | 1466 | 4481 | 2184 |  | CORR | CIGR | 04:25 | 04:51 | 04:44 | 30 | 242 | 10 | EXT |  | 0.89 | (c)
24488.546 | 7.916 | 7.84 | -3.749 | -3.825 | 967 | 1439 | 2039 | 967 | 3713 | 2184 |  | CORR | GENE | 03:04 | 04:20 | 05:57 | 112 | 2143 | 14 | EXT |  | 0.9 | (c)
24509.752 | 9.752 | 9.723 | -1.493 | -1.522 | 911 | 1435 | 1246 | 649 | 1466 | 2186 |  | CORR | GENE | 05:03 | 06:27 | 05:57 | 56 | 670 | 10 | EXT | Аномалия находится на упругопластическом изгибе: R=815 D, максимальное растяжение на 10.6 час. | 0.89 | (c)
24511.318 | 0.073 | 0.027 | -11.442 | -11.488 | -216 | 64 | 193 | 0 | 27 | 2187 |  | CORR | GENE | 03:50 | 04:35 | 04:56 | 76 | 817 | 13 | EXT | Аномалия находится на упругопластическом изгибе: R=681 D, максимальное растяжение на 10.8 час. | 0.89 | (c)
24511.444 | 0.199 | 0.138 | -11.316 | -11.377 | 655 | 1087 | 1121 | 655 | 138 | 2187 |  | CORR | GENE | 06:10 | 07:20 | 07:25 | 81 | 931 | 19 | EXT | Аномалия находится на упругопластическом изгибе: R=681 D, максимальное растяжение на 10.8 час. | 0.89 | (c)
24511.706 | 0.461 | 0.379 | -11.054 | -11.136 | -468 | -137 | 26 | 0 | 379 | 2187 |  | CORR | GENE | 03:09 | 04:02 | 04:29 | 154 | 987 | 13 | EXT | Аномалия находится на упругопластическом изгибе: R=661 D, максимальное растяжение на 10.8 час. | 0.9 | (c)
24512.497 | 1.252 | 1.219 | -10.263 | -10.296 | 164 | 324 | 293 | 164 | 1219 | 2187 |  | CORR | CIGR | 04:51 | 05:17 | 05:12 | 47 | 257 | 11 | EXT | Аномалия находится на упругопластическом изгибе: R=596 D, максимальное растяжение на 10.9 час. | 0.89 | (c)
24512.876 | 1.631 | 1.595 | -9.884 | -9.92 | 73 | 329 | 337 | 73 | 1595 | 2187 |  | CORR | GENE | 04:36 | 05:18 | 05:19 | 55 | 528 | 10 | EXT | Аномалия находится на упругопластическом изгибе: R=584 D, максимальное растяжение на 11 час. | 0.89 | (c)
24513.107 | 1.862 | 1.841 | -9.653 | -9.674 | 245 | 311 | 325 | 245 | 1841 | 2187 |  | ARTD | GENE | 05:04 | 05:15 | 05:17 | 91 | 160 |  | EXT | Наплавка. Аномалия находится на упругопластическом изгибе: R=573 D, максимальное растяжение на 11 час. |  | (c)
24513.678 | 2.433 | 2.412 | -9.082 | -9.103 | 153 | 212 | 265 | 153 | 2412 | 2187 |  | CORR | CIGR | 04:49 | 04:59 | 05:07 | 39 | 224 | 15 | EXT | Аномалия находится на упругопластическом изгибе: R=550 D, максимальное растяжение на 11 час. | 0.89 | (c)
24514.324 | 3.079 | 2.9 | -8.436 | -8.615 | 869 | 950 | 1078 | 869 | 2900 | 2187 |  | CORR | GENE | 06:45 | 06:58 | 07:18 | 484 | 417 | 15 | EXT | Аномалия находится на упругопластическом изгибе: R=523 D, максимальное растяжение на 11.1 час. | 0.97 | (c)
24515.177 | 3.932 | 3.091 | -7.583 | -8.424 | -594 | -488 | -470 | 346 | 3091 | 2187 |  | CORR | GENE | 02:49 | 03:06 | 03:09 | 956 | 248 | 11 | EXT | Аномалия находится на упругопластическом изгибе: R=498 D, максимальное растяжение на 11.1 час. | 0.97 | (c)
24515.686 | 4.441 | 3.426 | -7.074 | -8.089 | -247 | -242 | -189 | 132 | 3426 | 2187 |  | CORR | GENE | 03:45 | 03:45 | 03:54 | 1261 | 114 | 9 | EXT | Аномалия находится на упругопластическом изгибе: R=485 D, максимальное растяжение на 11.1 час. | 0.96 | (c)
24515.717 | 4.472 | 4.422 | -7.043 | -7.093 | -61 | 472 | 307 | 0 | 4422 | 2187 |  | CORR | GENE | 04:15 | 05:41 | 05:14 | 81 | 736 | 11 | EXT | Аномалия находится на упругопластическом изгибе: R=485 D, максимальное растяжение на 11.1 час. | 0.89 | (c)
24515.962 | 4.717 | 4.702 | -6.798 | -6.813 | -277 | 175 | 16 | 0 | 4702 | 2187 |  | CORR | GENE | 03:40 | 04:53 | 04:27 | 72 | 585 | 15 | EXT | Аномалия находится на упругопластическом изгибе: R=484 D, максимальное растяжение на 11 час. | 0.89 | (c)
24516.145 | 4.9 | 4.832 | -6.615 | -6.683 | 959 | 1057 | 1038 | 959 | 4832 | 2187 |  | ARTD | GENE | 06:59 | 07:15 | 07:12 | 159 | 158 |  | EXT | Наплавка. Аномалия находится на упругопластическом изгибе: R=484 D, максимальное растяжение на 11 час. |  | (c)
24516.146 | 4.901 | 4.878 | -6.614 | -6.637 | 1296 | 1356 | 1492 | 1296 | 4878 | 2187 |  | CORR | GENE | 07:54 | 08:03 | 08:25 | 153 | 392 | 15 | EXT | Аномалия находится на упругопластическом изгибе: R=484 D, максимальное растяжение на 11 час. | 0.91 | (c)
24516.151 | 4.906 | 4.893 | -6.609 | -6.622 | -235 | 463 | 254 | 0 | 4893 | 2187 |  | CORR | GENE | 03:47 | 05:39 | 05:05 | 125 | 977 | 14 | EXT | Аномалия находится на упругопластическом изгибе: R=484 D, максимальное растяжение на 11 час. | 0.9 | (c)
24516.352 | 5.107 | 4.919 | -6.408 | -6.596 | -576 | -497 | -442 | 308 | 4919 | 2187 |  | ARTD | GENE | 02:52 | 03:04 | 03:13 | 270 | 268 |  | EXT | Наплавка. Аномалия находится на упругопластическом изгибе: R=487 D, максимальное растяжение на 11 час. |  | (c)
24516.738 | 5.493 | 5.465 | -6.022 | -6.05 | -776 | -649 | -602 | 429 | 5465 | 2187 |  | CORR | GENE | 02:19 | 02:40 | 02:47 | 51 | 347 | 12 | EXT | Аномалия находится на упругопластическом изгибе: R=499 D, максимальное растяжение на 11 час. | 0.89 | (c)
24516.836 | 5.591 | 5.591 | -5.924 | -5.924 | 1218 | 1304 | 1329 | 1218 | 5591 | 2187 |  | CORR | CIGR | 07:41 | 07:55 | 07:59 | 32 | 222 | 15 | EXT | Аномалия находится на упругопластическом изгибе: R=499 D, максимальное растяжение на 11 час. | 0.89 | (c)
24516.872 | 5.627 | 5.272 | -5.888 | -6.243 | -208 | -165 | -175 | 143 | 5272 | 2187 |  | CORR | GENE | 03:51 | 03:58 | 03:56 | 517 | 64 | 9 | EXT | Аномалия находится на упругопластическом изгибе: R=499 D, максимальное растяжение на 11 час. | 0.93 | (c)
24517.196 | 5.951 | 5.951 | -5.564 | -5.564 | 1580 | 1602 | 1621 | 1580 | 5542 | 2187 |  | CORR | CIGR | 08:40 | 08:43 | 08:46 | 22 | 82 | 14 | EXT | Аномалия находится на упругопластическом изгибе: R=507 D, максимальное растяжение на 10.9 час. | 0.89 | (c)
24517.301 | 6.056 | 6.024 | -5.459 | -5.491 | -570 | -502 | -384 | 199 | 5419 | 2187 |  | CORR | GENE | 02:53 | 03:03 | 03:22 | 72 | 371 | 11 | EXT | Аномалия находится на упругопластическом изгибе: R=515 D, максимальное растяжение на 10.9 час. | 0.89 | (c)
24517.511 | 6.266 | 6.146 | -5.249 | -5.369 | 552 | 1340 | 1031 | 552 | 5112 | 2187 |  | ARTD | GENE | 05:54 | 08:01 | 07:11 | 257 | 957 |  | EXT | Вышлифовка глубиной 14%. Аномалия находится на упругопластическом изгибе: R=524 D, максимальное растяжение на 10.8 час. |  | (c)
24518.033 | 6.788 | 6.766 | -4.727 | -4.749 | 65 | 258 | 270 | 65 | 4712 | 2187 |  | CORR | CIGR | 04:35 | 05:06 | 05:08 | 37 | 410 | 10 | EXT | Аномалия находится на упругопластическом изгибе: R=542 D, максимальное растяжение на 10.8 час. | 0.89 | (c)
24518.108 | 6.863 | 6.82 | -4.652 | -4.695 | -372 | -303 | -205 | 39 | 4602 | 2187 |  | CORR | GENE | 03:24 | 03:36 | 03:51 | 93 | 333 | 10 | EXT | Аномалия находится на упругопластическом изгибе: R=542 D, максимальное растяжение на 10.8 час. | 0.89 | (c)
24520.102 | 8.857 | 8.569 | -2.658 | -2.946 | 644 | 676 | 675 | 644 | 2461 | 2187 |  | CORR | GENE | 06:08 | 06:14 | 06:13 | 485 | 62 | 9 | EXT | Аномалия находится на упругопластическом изгибе: R=617 D, максимальное растяжение на 10.6 час. | 0.93 | (c)
24520.478 | 9.233 | 8.631 | -2.282 | -2.884 | -125 | -105 | -91 | 58 | 1257 | 2187 |  | CORR | GENE | 04:04 | 04:08 | 04:10 | 1627 | 68 | 12 | EXT | Аномалия находится на упругопластическом изгибе: R=627 D, максимальное растяжение на 10.5 час. | 0.99 | (c)
24520.782 | 9.537 | 9.494 | -1.978 | -2.021 | 611 | 685 | 911 | 611 | 1977 | 2187 |  | CORR | CIGR | 06:03 | 06:15 | 06:51 | 44 | 599 | 13 | EXT | Аномалия находится на упругопластическом изгибе: R=644 D, максимальное растяжение на 10.5 час. | 0.89 | (c)
24521.967 | 10.722 | 10.474 | -0.793 | -1.041 | -113 | -61 | -79 | 44 | 574 | 2187 |  | CORR | GENE | 04:06 | 04:15 | 04:12 | 467 | 69 | 7 | EXT | Аномалия находится на упругопластическом изгибе: R=688 D, максимальное растяжение на 10.4 час. | 0.92 | (c)
24522.619 | 11.374 | 11.345 | -0.141 | -0.17 | -50 | 477 | 493 | 0 | 112 | 2187 |  | CORR | GENE | 04:16 | 05:41 | 05:44 | 58 | 1086 | 24 | EXT | Аномалия находится на упругопластическом изгибе: R=721 D, максимальное растяжение на 10.3 час. | 0.89 | (c)
24522.75 | 11.505 | 11.414 | -0.01 | -0.101 | 632 | 672 | 670 | 632 | 7 | 2187 |  | CORR | GENE | 06:06 | 06:13 | 06:13 | 94 | 78 | 11 | EXT | Аномалия находится на упругопластическом изгибе: R=721 D, максимальное растяжение на 10.3 час. | 0.89 | (c)
24523.056 | 0.296 | 0.108 | -9.849 | -10.037 | 797 | 824 | 860 | 797 | 108 | 2188а |  | CORR | GENE | 05:49 | 05:53 | 05:59 | 283 | 125 | 8 | EXT | Аномалия находится на упругопластическом изгибе: R=742 D, максимальное растяжение на 10.2 час. | 0.91 | (c)
24523.236 | 0.476 | 0.461 | -9.669 | -9.684 | 717 | 802 | 808 | 717 | 461 | 2188а |  | CORR | CIGR | 05:36 | 05:49 | 05:50 | 35 | 181 | 10 | EXT | Аномалия находится на упругопластическом изгибе: R=742 D, максимальное растяжение на 10.2 час. | 0.89 | (c)
24523.696 | 0.936 | 0.917 | -9.209 | -9.228 | 675 | 753 | 753 | 675 | 917 | 2188а |  | CORR | CIGR | 05:29 | 05:41 | 05:42 | 31 | 156 | 14 | EXT | Аномалия находится на упругопластическом изгибе: R=763 D, максимальное растяжение на 10.1 час. | 0.89 | (c)
24524.255 | 1.495 | 1.478 | -8.65 | -8.667 | 174 | 713 | 932 | 174 | 1478 | 2188а |  | CORR | GENE | 04:08 | 05:35 | 06:10 | 504 | 1516 | 21 | EXT | Аномалия находится на упругопластическом изгибе: R=786 D, максимальное растяжение на 10.1 час. | 1.01 | (b)
24524.986 | 2.226 | 2.188 | -7.919 | -7.957 | 714 | 1006 | 887 | 714 | 2188 | 2188а |  | CORR | GENE | 05:35 | 06:22 | 06:03 | 54 | 346 | 11 | EXT | Аномалия находится на упругопластическом изгибе: R=835 D, максимальное растяжение на 9.9 час. | 0.89 | (c)
24525.37 | 2.61 | 2.587 | -7.535 | -7.558 | 561 | 614 | 684 | 561 | 2587 | 2188а |  | CORR | CIGR | 05:11 | 05:19 | 05:30 | 46 | 246 | 12 | EXT | Аномалия находится на упругопластическом изгибе: R=876 D, максимальное растяжение на 9.8 час. | 0.89 | (c)
24525.711 | 2.951 | 2.942 | -7.194 | -7.203 | 1296 | 1552 | 1460 | 1296 | 2942 | 2188а |  | CORR | GENE | 07:09 | 07:51 | 07:36 | 54 | 327 | 15 | EXT | Аномалия находится на упругопластическом изгибе: R=898 D, максимальное растяжение на 9.8 час. | 0.89 | (c)
24527.15 | 4.39 | 4.363 | -5.755 | -5.782 | -189 | -116 | -95 | 1 | 4363 | 2188а |  | CORR | CIGR | 03:09 | 03:21 | 03:25 | 40 | 188 | 25 | EXT |  | 0.89 | (c)
24527.537 | 4.777 | 4.313 | -5.368 | -5.832 | 59 | 650 | 656 | 59 | 4313 | 2188а |  | CORR | GENE | 03:50 | 05:25 | 05:26 | 722 | 1193 | 15 | EXT |  | 0.99 | (c)
24527.973 | 5.213 | 5.188 | -4.932 | -4.957 | 1002 | 1455 | 1280 | 1002 | 4885 | 2188а |  | CORR | GENE | 06:22 | 07:35 | 07:07 | 72 | 556 | 10 | EXT |  | 0.89 | (c)
24528.024 | 5.264 | 5.19 | -4.881 | -4.955 | 124 | 312 | 507 | 124 | 4851 | 2188а |  | CORR | GENE | 03:60 | 04:30 | 05:02 | 104 | 766 | 12 | EXT |  | 0.89 | (c)
24528.598 | 5.838 | 5.671 | -4.307 | -4.474 | 665 | 963 | 973 | 665 | 3641 | 2188а |  | CORR | GENE | 05:27 | 06:15 | 06:17 | 833 | 616 | 9 | EXT |  | 0.95 | (c)
24528.901 | 6.141 | 5.957 | -4.004 | -4.188 | 99 | 127 | 122 | 99 | 3895 | 2188а |  | CORR | AXGR | 03:56 | 04:00 | 03:60 | 293 | 45 | 15 | EXT |  | 0.94 | (c)
24529.628 | 6.868 | 6.849 | -3.277 | -3.296 | 102 | 165 | 167 | 102 | 3261 | 2188а |  | CORR | CIGR | 03:56 | 04:07 | 04:07 | 35 | 129 | 14 | EXT |  | 0.89 | (c)
24529.851 | 7.091 | 6.778 | -3.054 | -3.367 | 423 | 698 | 749 | 423 | 3025 | 2188а |  | CORR | GENE | 04:48 | 05:33 | 05:41 | 342 | 651 | 11 | EXT |  | 0.93 | (c)
24530.248 | 7.488 | 7.363 | -2.657 | -2.782 | 1574 | 1585 | 1588 | 1574 | 2544 | 2188а |  | CORR | AXGR | 07:54 | 07:56 | 07:56 | 238 | 28 | 14 | EXT |  | 0.92 | (c)
24530.4 | 7.64 | 7.609 | -2.505 | -2.536 | 544 | 668 | 872 | 544 | 2417 | 2188а |  | CORR | GENE | 05:08 | 05:28 | 06:01 | 119 | 656 | 10 | EXT |  | 0.89 | (c)
24530.698 | 7.938 | 7.875 | -2.207 | -2.27 | 694 | 761 | 958 | 694 | 2192 | 2188а |  | CORR | GENE | 05:32 | 05:43 | 06:15 | 78 | 527 | 10 | EXT |  | 0.89 | (c)
24530.814 | 8.054 | 7.946 | -2.091 | -2.199 | 140 | 141 | 154 | 140 | 2052 | 2188а |  | CORR | AXGR | 04:03 | 04:03 | 04:05 | 147 | 28 | 13 | EXT |  | 0.9 | (c)
24531.263 | 8.503 | 8.369 | -1.642 | -1.776 | 228 | 1136 | 741 | 228 | 1621 | 2188а |  | CORR | GENE | 04:17 | 06:43 | 05:40 | 155 | 1026 | 12 | EXT |  | 0.9 | (c)
24531.494 | 8.734 | 8.653 | -1.411 | -1.492 | 34 | 277 | 651 | 34 | 993 | 2188а |  | CORR | GENE | 03:45 | 04:25 | 05:25 | 499 | 1233 | 22 | EXT |  | 1.02 | (b)
24532.5 | 9.74 | 9.725 | -0.405 | -0.42 | 72 | 130 | 232 | 72 | 382 | 2188а |  | CORR | CIGR | 03:52 | 04:01 | 04:17 | 38 | 320 | 11 | EXT |  | 0.89 | (c)
24532.539 | 9.779 | 9.609 | -0.366 | -0.536 | 474 | 596 | 699 | 474 | 295 | 2188а |  | CORR | GENE | 04:56 | 05:16 | 05:33 | 241 | 450 | 13 | EXT |  | 0.92 | (c)
24532.715 | 9.955 | 9.886 | -0.19 | -0.259 | 608 | 669 | 667 | 608 | 23 | 2188а |  | CORR | GENE | 05:18 | 05:28 | 05:28 | 236 | 117 | 11 | EXT |  | 0.91 | (c)
24532.874 | 10.114 | 10.05 | -0.031 | -0.095 | 844 | 991 | 1032 | 844 | 15 | 2188а |  | CORR | GENE | 05:56 | 06:20 | 06:26 | 80 | 375 | 12 | EXT |  | 0.89 | (c)
24568.054 | 11.639 | 11.613 | -0.121 | -0.147 | -1479 | -1409 | -1369 | 751 | 114 | 2190а |  | CORR | CIGR | 05:18 | 05:29 | 05:36 | 33 | 221 | 14 | EXT | Аномалия находится на упругопластическом изгибе: R=521 D, максимальное растяжение на 6.8 час. | 0.89 | (c)
24568.175 | 0 | -0.04 | -10.8 | -10.84 | -1055 | -888 | -871 | 686 |  | 2191а | Нарушение формы кольцевого шва | GWAN |  | 10:13 | 10:40 | 10:43 | 0 | 369 |  | EXT | Нарушение формы кольцевого шва Аномалия находится на упругопластическом изгибе: R=521 D, максимальное растяжение на 6.8 час. |  | (c)
24570.606 | 2.431 | 2.404 | -8.369 | -8.396 | 1288 | 1383 | 1390 | 739 | 2404 | 2191а |  | CORR | CIGR | 04:32 | 04:47 | 04:48 | 31 | 203 | 24 | EXT | Аномалия находится на упругопластическом изгибе: R=472 D, максимальное растяжение на 6.8 час. | 0.89 | (c)
24571.04 | 2.865 | 2.681 | -7.935 | -8.119 | 1727 | 1750 | 1753 | 451 | 2681 | 2191а |  | CORR | GENE | 05:42 | 05:46 | 05:47 | 305 | 52 | 21 | EXT | Аномалия находится на упругопластическом изгибе: R=473 D, максимальное растяжение на 6.8 час. | 0.97 | (c)
24571.065 | 2.89 | 2.855 | -7.91 | -7.945 | 1917 | 2191 | 2086 | 0 | 2855 | 2191а |  | CORR | CIGR | 06:13 | 06:57 | 06:40 | 36 | 337 | 10 | EXT | Аномалия находится на упругопластическом изгибе: R=473 D, максимальное растяжение на 6.8 час. | 0.89 | (c)
24571.4 | 3.225 | 3.18 | -7.575 | -7.62 | 1383 | 1497 | 1533 | 547 | 3180 | 2191а |  | CORR | GENE | 04:47 | 05:05 | 05:11 | 67 | 300 | 10 | EXT | Аномалия находится на упругопластическом изгибе: R=474 D, максимальное растяжение на 6.8 час. | 0.89 | (c)
24571.628 | 3.453 | 3.412 | -7.347 | -7.388 | 1128 | 1249 | 1445 | 468 | 3412 | 2191а |  | CORR | GENE | 04:06 | 04:25 | 04:57 | 74 | 634 | 10 | EXT | Аномалия находится на упругопластическом изгибе: R=477 D, максимальное растяжение на 6.8 час. | 0.89 | (c)
24572.873 | 4.698 | 4.664 | -6.102 | -6.136 | 1581 | 1645 | 1659 | 494 | 4664 | 2191а |  | CORR | CIGR | 05:19 | 05:29 | 05:31 | 39 | 155 | 11 | EXT | Аномалия находится на упругопластическом изгибе: R=525 D, максимальное растяжение на 6.9 час. | 0.89 | (c)
24572.896 | 4.721 | 4.694 | -6.079 | -6.106 | 1114 | 1196 | 1209 | 927 | 4694 | 2191а |  | CORR | CIGR | 04:04 | 04:17 | 04:19 | 27 | 189 | 10 | EXT | Аномалия находится на упругопластическом изгибе: R=525 D, максимальное растяжение на 6.9 час. | 0.89 | (c)
24573.197 | 5.022 | 4.991 | -5.778 | -5.809 | 1534 | 1588 | 1599 | 566 | 4991 | 2191а |  | CORR | CIGR | 05:11 | 05:20 | 05:22 | 31 | 130 | 12 | EXT | Аномалия находится на упругопластическом изгибе: R=539 D, максимальное растяжение на 7 час. | 0.89 | (c)
24573.689 | 5.514 | 5.446 | -5.286 | -5.354 | 1325 | 1339 | 1344 | 867 | 5257 | 2191а |  | CORR | AXGR | 04:38 | 04:40 | 04:41 | 97 | 38 | 14 | EXT | Аномалия находится на упругопластическом изгибе: R=569 D, максимальное растяжение на 7.1 час. | 0.89 | (c)
24573.831 | 5.656 | 5.6 | -5.144 | -5.2 | 1470 | 1533 | 1599 | 502 | 5126 | 2191а |  | CORR | GENE | 05:01 | 05:11 | 05:22 | 74 | 258 | 10 | EXT | Аномалия находится на упругопластическом изгибе: R=585 D, максимальное растяжение на 7.1 час. | 0.89 | (c)
24573.886 | 5.711 | 5.686 | -5.089 | -5.114 | 1127 | 1189 | 1232 | 894 | 5089 | 2191а |  | CORR | CIGR | 04:06 | 04:16 | 04:23 | 25 | 209 | 12 | EXT | Аномалия находится на упругопластическом изгибе: R=585 D, максимальное растяжение на 7.1 час. | 0.89 | (c)
24573.979 | 5.804 | 5.738 | -4.996 | -5.062 | 1534 | 1560 | 1570 | 624 | 4940 | 2191а |  | CORR | GENE | 05:11 | 05:15 | 05:17 | 122 | 73 | 11 | EXT | Аномалия находится на упругопластическом изгибе: R=601 D, максимальное растяжение на 7.1 час. | 0.9 | (c)
24578.518 | 10.343 | 10.31 | -0.457 | -0.49 | 963 | 1047 | 1175 | 844 | 424 | 2191а |  | CORR | GENE | 03:39 | 03:53 | 04:13 | 66 | 423 | 10 | EXT | Аномалия находится на упругопластическом изгибе: R=673 D, максимальное растяжение на 7.5 час. | 0.89 | (c)
24579.051 | 0.076 | 0.037 | -6.064 | -6.103 | 931 | 1240 | 1106 | 931 | 37 | 2193а |  | CORR | GENE | 05:06 | 05:55 | 05:34 | 68 | 350 | 11 | EXT | Аномалия находится на упругопластическом изгибе: R=678 D, максимальное растяжение на 7.5 час. | 0.89 | (c)
24579.278 | 0.303 | 0.231 | -5.837 | -5.909 | 907 | 1167 | 1213 | 711 | 231 | 2193а |  | CORR | GENE | 05:02 | 05:44 | 05:51 | 148 | 612 | 10 | EXT | Аномалия находится на упругопластическом изгибе: R=681 D, максимальное растяжение на 7.5 час. | 0.9 | (c)
24579.347 | 0.372 | 0.185 | -5.768 | -5.955 | 536 | 583 | 565 | 536 | 185 | 2193а |  | CORR | GENE | 04:02 | 04:09 | 04:07 | 218 | 59 | 15 | EXT | Аномалия находится на упругопластическом изгибе: R=681 D, максимальное растяжение на 7.5 час. | 0.92 | (c)
24579.464 | 0.489 | 0.458 | -5.651 | -5.682 | 518 | 671 | 673 | 518 | 458 | 2193а |  | CORR | GENE | 03:59 | 04:24 | 04:24 | 51 | 309 | 15 | EXT | Аномалия находится на упругопластическом изгибе: R=681 D, максимальное растяжение на 7.5 час. | 0.89 | (c)
24579.639 | 0.664 | 0.638 | -5.476 | -5.502 | 913 | 973 | 996 | 913 | 638 | 2193а |  | CORR | CIGR | 05:03 | 05:12 | 05:16 | 28 | 166 | 15 | EXT | Аномалия находится на упругопластическом изгибе: R=680 D, максимальное растяжение на 7.5 час. | 0.89 | (c)
24579.824 | 0.849 | 0.794 | -5.291 | -5.346 | 653 | 783 | 820 | 653 | 794 | 2193а |  | CORR | GENE | 04:21 | 04:42 | 04:48 | 69 | 334 | 22 | EXT | Аномалия находится на упругопластическом изгибе: R=680 D, максимальное растяжение на 7.5 час. | 0.89 | (c)
24581.48 | 2.505 | 2.472 | -3.635 | -3.668 | 230 | 310 | 405 | 230 | 2472 | 2193а |  | CORR | GENE | 03:13 | 03:25 | 03:41 | 77 | 350 | 12 | EXT | Аномалия находится на упругопластическом изгибе: R=688 D, максимальное растяжение на 7.3 час. | 0.89 | (c)
24582.175 | 3.2 | 3.117 | -2.94 | -3.023 | 216 | 217 | 238 | 216 | 2847 | 2193а |  | CORR | AXGR | 03:10 | 03:10 | 03:14 | 176 | 44 | 10 | EXT | Аномалия находится на упругопластическом изгибе: R=688 D, максимальное растяжение на 7.3 час. | 0.9 | (c)
24583.245 | 4.27 | 4.225 | -1.87 | -1.915 | 223 | 343 | 336 | 223 | 1869 | 2193а |  | CORR | CIGR | 03:11 | 03:31 | 03:30 | 46 | 226 | 10 | EXT | Аномалия находится на упругопластическом изгибе: R=685 D, максимальное растяжение на 7.1 час. | 0.89 | (c)
24583.454 | 4.479 | 4.418 | -1.661 | -1.722 | 190 | 242 | 259 | 190 | 1650 | 2193а |  | CORR | GENE | 03:06 | 03:14 | 03:17 | 72 | 137 | 11 | EXT | Аномалия находится на упругопластическом изгибе: R=684 D, максимальное растяжение на 7.1 час. | 0.89 | (c)
24587.917 | 2.802 | 2.781 | -6.513 | -6.534 | -1480 | -1421 | -1428 | 751 | 2781 | 2193б |  | CORR | CIGR | 07:56 | 08:06 | 08:05 | 27 | 104 | 14 | EXT | Аномалия находится на упругопластическом изгибе: R=642 D, максимальное растяжение на 6.6 час. | 0.89 | (c)
24590.144 | 5.029 | 5.014 | -4.286 | -4.301 | 1431 | 1495 | 1533 | 595 | 4272 | 2193б |  | CORR | CIGR | 03:46 | 03:56 | 04:03 | 29 | 204 | 11 | EXT | Аномалия находится на упругопластическом изгибе: R=611 D, максимальное растяжение на 6.9 час. | 0.89 | (c)
24592.139 | 7.024 | 7.005 | -2.291 | -2.31 | 1333 | 1377 | 1410 | 743 | 2269 | 2193б |  | CORR | CIGR | 03:30 | 03:37 | 03:43 | 41 | 154 | 15 | EXT | Аномалия находится на упругопластическом изгибе: R=891 D, максимальное растяжение на 6.4 час. | 0.89 | (c)
24596.95 | 0 | -0.038 | -11.665 | -11.703 | 227 | 427 | 395 | 227 |  | 2194б | Нарушение формы кольцевого шва | GWAN |  | 00:46 | 01:19 | 01:13 | 0 | 336 |  | EXT | Нарушение формы кольцевого шва |  | (c)
24608.615 | 0 | -0.038 | -10.825 | -10.863 | -234 | 159 | 66 | 0 |  | 2196 | Нарушение формы кольцевого шва | GWAN |  | 10:18 | 11:22 | 11:07 | 0 | 601 |  | EXT | Нарушение формы кольцевого шва Аномалия находится на упругопластическом изгибе: R=861 D, максимальное растяжение на 1.2 час. |  | (c)
24609.566 | 0.951 | 0.917 | -9.874 | -9.908 | -1470 | -1262 | -1277 | 761 | 917 | 2196 |  | CORR | CIGR | 06:59 | 07:32 | 07:30 | 37 | 386 | 13 | EXT | Аномалия находится на упругопластическом изгибе: R=774 D, максимальное растяжение на 1 час. | 0.89 | (c)
24610.57 | 1.955 | 1.929 | -8.87 | -8.896 | -1239 | -1125 | -1132 | 992 | 1929 | 2196 |  | CORR | CIGR | 07:36 | 07:54 | 07:53 | 39 | 213 | 11 | EXT | Аномалия находится на упругопластическом изгибе: R=684 D, максимальное растяжение на 0.8 час. | 0.89 | (c)
24612 | 3.385 | 3.358 | -7.44 | -7.467 | -1369 | -1305 | -1221 | 862 | 3358 | 2196 |  | CORR | CIGR | 07:15 | 07:25 | 07:39 | 45 | 296 | 12 | EXT | Аномалия находится на упругопластическом изгибе: R=592 D, максимальное растяжение на 0.6 час. | 0.89 | (c)
24613.532 | 4.917 | 4.895 | -5.908 | -5.93 | -1109 | -1055 | -1044 | 979 | 4895 | 2196 |  | CORR | CIGR | 07:57 | 08:06 | 08:08 | 25 | 130 | 13 | EXT | Аномалия находится на упругопластическом изгибе: R=598 D, максимальное растяжение на 0.5 час. | 0.89 | (c)
24615.428 | 6.813 | 6.789 | -4.012 | -4.036 | -1516 | -1391 | -1367 | 715 | 4007 | 2196 |  | CORR | CIGR | 06:51 | 07:11 | 07:15 | 29 | 297 | 10 | EXT | Аномалия находится на упругопластическом изгибе: R=613 D, максимальное растяжение на 0.3 час. | 0.89 | (c)
24616.391 | 7.776 | 7.755 | -3.049 | -3.07 | -1500 | -1405 | -1361 | 731 | 3032 | 2196 |  | CORR | CIGR | 06:54 | 07:09 | 07:16 | 38 | 277 | 10 | EXT | Аномалия находится на упругопластическом изгибе: R=618 D, максимальное растяжение на 0.4 час. | 0.89 | (c)
24616.709 | 8.094 | 8.07 | -2.731 | -2.755 | -1505 | -1370 | -1365 | 726 | 2724 | 2196 |  | CORR | CIGR | 06:53 | 07:15 | 07:16 | 31 | 280 | 12 | EXT | Аномалия находится на упругопластическом изгибе: R=622 D, максимальное растяжение на 0.4 час. | 0.89 | (c)
24617.496 | 8.881 | 8.868 | -1.944 | -1.957 | -1225 | -1136 | -1080 | 936 | 1930 | 2196 |  | CORR | CIGR | 07:38 | 07:53 | 08:02 | 27 | 289 | 12 | EXT | Аномалия находится на упругопластическом изгибе: R=628 D, максимальное растяжение на 0.3 час. | 0.89 | (c)
24618.91 | 10.295 | 10.241 | -0.53 | -0.584 | -1176 | -842 | -916 | 656 | 189 | 2196 |  | CORR | GENE | 07:46 | 08:40 | 08:28 | 395 | 520 | 11 | EXT | Аномалия находится на упругопластическом изгибе: R=627 D, максимальное растяжение на 0.2 час. | 0.93 | (c)
24620.487 | 1.047 | 0.379 | -10.068 | -10.736 | -2112 | -1784 | -1883 | 118 | 379 | 2197 |  | CORR | GENE | 07:11 | 08:04 | 07:48 | 1159 | 459 | 11 | EXT | Аномалия находится на упругопластическом изгибе: R=591 D, максимальное растяжение на 11.9 час. | 0.97 | (c)
24620.628 | 1.188 | 1.095 | -9.927 | -10.02 | 846 | 1497 | 1221 | 635 | 1095 | 2197 |  | CORR | GENE | 03:09 | 04:54 | 04:09 | 108 | 750 | 10 | EXT | Аномалия находится на упругопластическом изгибе: R=591 D, максимальное растяжение на 11.9 час. | 0.89 | (c)
24621.193 | 1.753 | 1.64 | -9.362 | -9.475 | 1562 | -2230 | 1974 | 0 | 1640 | 2197 |  | CORR | GENE | 05:04 | 06:52 | 06:11 | 152 | 825 | 14 | EXT | Аномалия находится на упругопластическом изгибе: R=570 D, максимальное растяжение на 11.8 час. | 0.9 | (c)
24621.691 | 2.251 | 2.233 | -8.864 | -8.882 | -1985 | -1895 | -1905 | 245 | 2233 | 2197 |  | CORR | CIGR | 07:32 | 07:46 | 07:45 | 30 | 161 | 13 | EXT | Аномалия находится на упругопластическом изгибе: R=555 D, максимальное растяжение на 11.7 час. | 0.89 | (c)
24622.208 | 2.768 | 2.749 | -8.347 | -8.366 | -2161 | -2023 | -2041 | 69 | 2749 | 2197 |  | CORR | CIGR | 07:04 | 07:26 | 07:23 | 44 | 241 | 15 | EXT | Аномалия находится на упругопластическом изгибе: R=538 D, максимальное растяжение на 11.6 час. | 0.89 | (c)
24622.434 | 2.994 | 2.983 | -8.121 | -8.132 | -2101 | -1965 | -1989 | 129 | 2983 | 2197 |  | CORR | CIGR | 07:13 | 07:35 | 07:31 | 35 | 225 | 10 | EXT | Аномалия находится на упругопластическом изгибе: R=529 D, максимальное растяжение на 11.6 час. | 0.89 | (c)
24622.444 | 3.004 | 2.958 | -8.111 | -8.157 | -1685 | -1579 | -1564 | 545 | 2958 | 2197 |  | CORR | GENE | 08:20 | 08:38 | 08:40 | 60 | 243 | 13 | EXT | Аномалия находится на упругопластическом изгибе: R=529 D, максимальное растяжение на 11.6 час. | 0.89 | (c)
24623.916 | 4.476 | 4.262 | -6.639 | -6.853 | 2184 | -1988 | -2074 | 0 | 4262 | 2197 |  | CORR | GENE | 06:45 | 07:31 | 07:18 | 239 | 407 | 18 | EXT | Аномалия находится на упругопластическом изгибе: R=471 D, максимальное растяжение на 11.6 час. | 0.93 | (c)
24624.486 | 5.046 | 5 | -6.069 | -6.115 | -2195 | -2024 | -2007 | 35 | 5000 | 2197 |  | CORR | GENE | 06:58 | 07:26 | 07:28 | 85 | 377 | 13 | EXT | Аномалия находится на упругопластическом изгибе: R=453 D, максимальное растяжение на 11.6 час. | 0.89 | (c)
24624.826 | 5.386 | 5.309 | -5.729 | -5.806 | -2026 | -2015 | -2006 | 204 | 5309 | 2197 |  | CORR | AXGR | 07:25 | 07:27 | 07:29 | 131 | 40 | 13 | EXT | Аномалия находится на упругопластическом изгибе: R=448 D, максимальное растяжение на 11.6 час. | 0.9 | (c)
24624.857 | 5.417 | 5.314 | -5.698 | -5.801 | 723 | 748 | 760 | 723 | 5314 | 2197 |  | CORR | GENE | 02:49 | 02:53 | 02:55 | 218 | 75 | 12 | EXT | Аномалия находится на упругопластическом изгибе: R=448 D, максимальное растяжение на 11.6 час. | 0.91 | (c)
24624.943 | 5.503 | 5.439 | -5.612 | -5.676 | 2025 | 2047 | 2100 | 55 | 5320 | 2197 |  | CORR | GENE | 06:19 | 06:23 | 06:31 | 356 | 151 | 11 | EXT | Аномалия находится на упругопластическом изгибе: R=442 D, максимальное растяжение на 11.6 час. | 0.93 | (c)
24625.561 | 6.121 | 5.835 | -4.994 | -5.28 | -2149 | -1759 | -1845 | 81 | 4813 | 2197 |  | CORR | GENE | 07:05 | 08:08 | 07:55 | 467 | 609 | 15 | EXT | Аномалия находится на упругопластическом изгибе: R=432 D, максимальное растяжение на 11.6 час. | 0.96 | (c)
24625.713 | 6.273 | 6.239 | -4.842 | -4.876 | 961 | 1068 | 1101 | 961 | 4768 | 2197 |  | CORR | GENE | 03:27 | 03:45 | 03:50 | 108 | 280 | 10 | EXT | Аномалия находится на упругопластическом изгибе: R=428 D, максимальное растяжение на 11.6 час. | 0.89 | (c)
24626.372 | 6.932 | 6.883 | -4.183 | -4.232 | 1315 | 1316 | 1396 | 753 | 3520 | 2197 |  | CORR | GENE | 04:25 | 04:25 | 04:38 | 712 | 163 | 12 | EXT | Аномалия находится на упругопластическом изгибе: R=424 D, максимальное растяжение на 11.7 час. | 0.96 | (c)
24626.402 | 6.962 | 6.858 | -4.153 | -4.257 | -2163 | -1787 | -1875 | 67 | 4010 | 2197 |  | CORR | GENE | 07:03 | 08:04 | 07:50 | 247 | 577 | 14 | EXT | Аномалия находится на упругопластическом изгибе: R=424 D, максимальное растяжение на 11.7 час. | 0.92 | (c)
24626.796 | 7.356 | 7.332 | -3.759 | -3.783 | -2157 | -1768 | -1866 | 73 | 3679 | 2197 |  | CORR | GENE | 07:04 | 08:07 | 07:51 | 104 | 583 | 15 | EXT | Аномалия находится на упругопластическом изгибе: R=429 D, максимальное растяжение на 11.7 час. | 0.9 | (c)
24627.027 | 7.587 | 7.542 | -3.528 | -3.573 | 965 | 1055 | 1070 | 965 | 3506 | 2197 |  | CORR | GENE | 03:28 | 03:43 | 03:45 | 67 | 211 | 13 | EXT | Аномалия находится на упругопластическом изгибе: R=435 D, максимальное растяжение на 11.7 час. | 0.89 | (c)
24627.187 | 7.747 | 7.706 | -3.368 | -3.409 | 1286 | 1356 | 1451 | 614 | 3338 | 2197 |  | CORR | GENE | 04:20 | 04:31 | 04:47 | 71 | 331 | 11 | EXT | Аномалия находится на упругопластическом изгибе: R=441 D, максимальное растяжение на 11.8 час. | 0.89 | (c)
24627.274 | 7.834 | 7.759 | -3.281 | -3.356 | -2069 | -1700 | -1778 | 161 | 3139 | 2197 |  | CORR | GENE | 07:18 | 08:18 | 08:05 | 217 | 583 | 15 | EXT | Аномалия находится на упругопластическом изгибе: R=441 D, максимальное растяжение на 11.8 час. | 0.92 | (c)
24628.164 | 8.724 | 8.671 | -2.391 | -2.444 | -1689 | -1643 | -1639 | 541 | 2257 | 2197 |  | CORR | GENE | 08:20 | 08:27 | 08:28 | 187 | 100 | 12 | EXT | Аномалия находится на упругопластическом изгибе: R=469 D, максимальное растяжение на 11.9 час. | 0.91 | (c)
24628.491 | 9.051 | 9.018 | -2.064 | -2.097 | -2091 | -1895 | -1842 | 139 | 2038 | 2197 |  | CORR | GENE | 07:15 | 07:46 | 07:55 | 59 | 499 | 10 | EXT | Аномалия находится на упругопластическом изгибе: R=490 D, максимальное растяжение на 11.9 час. | 0.89 | (c)
24631.203 | 0.648 | 0.505 | -10.577 | -10.72 | -775 | -719 | -561 | 347 | 505 | 2198 |  | CORR | GENE | 07:49 | 07:58 | 08:24 | 156 | 428 | 10 | EXT | Аномалия находится на упругопластическом изгибе: R=700 D, максимальное растяжение на 0.4 час. | 0.9 | (c)
24633.955 | 3.4 | 3.376 | -7.825 | -7.849 | -761 | -695 | -621 | 482 | 3376 | 2198 |  | CORR | CIGR | 07:52 | 08:02 | 08:14 | 41 | 279 | 13 | EXT |  | 0.89 | (c)
24637.577 | 7.022 | 6.956 | -4.203 | -4.269 | -563 | -560 | -527 | 492 | 4116 | 2198 |  | ARTD | GENE | 08:24 | 08:24 | 08:29 | 153 | 71 |  | EXT | Наплавка. Аномалия находится на упругопластическом изгибе: R=647 D, максимальное растяжение на 2.4 час. |  | (c)
24638.748 | 8.193 | 8.164 | -3.032 | -3.061 | 2000 | 2125 | 2136 | 0 | 3008 | 2198 |  | CORR | GENE | 03:17 | 03:37 | 03:39 | 53 | 272 | 10 | EXT | Аномалия находится на упругопластическом изгибе: R=518 D, максимальное растяжение на 2.4 час. | 0.89 | (c)
24641.666 | 11.111 | 11.052 | -0.114 | -0.173 | -1831 | -1795 | -1804 | 400 | 36 | 2198 |  | CORR | GENE | 04:59 | 05:05 | 05:03 | 137 | 54 | 14 | EXT | Аномалия находится на упругопластическом изгибе: R=391 D, максимальное растяжение на 2.3 час. | 0.9 | (c)
24641.78 | 0 | -0.037 | -9.525 | -9.562 | -820 | -162 | -115 | 589 |  | 2199 | Нарушение формы кольцевого шва | GWAN |  | 10:42 | 00:28 | 12:35 | 0 | 1409 |  | EXT | Нарушение формы кольцевого шва Аномалия находится на упругопластическом изгибе: R=385 D, максимальное растяжение на 2.3 час. |  | (c)
24641.838 | 0.058 | 0.049 | -9.467 | -9.476 | 1365 | 1418 | 1407 | 781 | 49 | 2199 |  | CORR | CIGR | 04:34 | 04:43 | 04:41 | 18 | 84 | 10 | EXT | Аномалия находится на упругопластическом изгибе: R=385 D, максимальное растяжение на 2.3 час. | 0.89 | (c)
24641.978 | 0.198 | 0.169 | -9.327 | -9.356 | 1203 | 1391 | 1387 | 659 | 169 | 2199 |  | CORR | CIGR | 04:08 | 04:39 | 04:38 | 44 | 369 | 11 | EXT | Аномалия находится на упругопластическом изгибе: R=385 D, максимальное растяжение на 2.3 час. | 0.89 | (c)
24643.135 | 1.355 | 1.332 | -8.17 | -8.193 | 2088 | -2207 | 2219 | 0 | 1332 | 2199 |  | CORR | GENE | 06:31 | 06:58 | 06:52 | 49 | 262 | 13 | EXT | Аномалия находится на упругопластическом изгибе: R=367 D, максимальное растяжение на 2.3 час. | 0.89 | (c)
24643.685 | 1.905 | 1.861 | -7.62 | -7.664 | 2175 | -2157 | -2128 | 0 | 1861 | 2199 |  | CORR | GENE | 06:45 | 07:06 | 07:10 | 63 | 316 | 15 | EXT | Аномалия находится на упругопластическом изгибе: R=365 D, максимальное растяжение на 2.3 час. | 0.89 | (c)
24653.3 | 1.995 | 1.982 | -9.16 | -9.173 | 1830 | 1900 | 1903 | 255 | 1982 | 2200 |  | CORR | CIGR | 06:40 | 06:51 | 06:51 | 41 | 145 | 10 | EXT | Аномалия находится на упругопластическом изгибе: R=751 D, максимальное растяжение на 1.5 час. | 0.89 | (c)
24653.487 | 2.182 | 1.803 | -8.973 | -9.352 | 1656 | 1692 | 1738 | 410 | 1803 | 2200 |  | CORR | GENE | 06:12 | 06:17 | 06:25 | 634 | 164 | 8 | EXT | Аномалия находится на упругопластическом изгибе: R=751 D, максимальное растяжение на 1.5 час. | 0.93 | (c)
24653.938 | 2.633 | 2.612 | -8.522 | -8.543 | 1259 | 1391 | 1379 | 731 | 2612 | 2200 |  | CORR | GENE | 05:07 | 05:29 | 05:27 | 67 | 240 | 12 | EXT | Аномалия находится на упругопластическом изгибе: R=789 D, максимальное растяжение на 1.5 час. | 0.89 | (c)
24654.44 | 3.135 | 3.089 | -8.02 | -8.066 | 1464 | 1798 | 1710 | 274 | 3089 | 2200 |  | CORR | GENE | 05:41 | 06:35 | 06:20 | 58 | 493 | 10 | EXT | Аномалия находится на упругопластическом изгибе: R=825 D, максимальное растяжение на 1.4 час. | 0.89 | (c)
24654.914 | 3.609 | 3.475 | -7.546 | -7.68 | 1116 | 1793 | 1513 | 320 | 3475 | 2200 |  | CORR | GENE | 04:44 | 06:34 | 05:49 | 158 | 795 | 11 | EXT | Аномалия находится на упругопластическом изгибе: R=859 D, максимальное растяжение на 1.3 час. | 0.9 | (c)
24656.721 | 5.416 | 5.147 | -5.739 | -6.008 | 1677 | 1970 | 1899 | 109 | 5147 | 2200 |  | CORR | GENE | 06:15 | 07:02 | 06:51 | 342 | 444 | 9 | EXT |  | 0.92 | (c)
24656.806 | 5.501 | 5.361 | -5.654 | -5.794 | 2193 | 2224 | 2219 | 0 | 5107 | 2200 |  | CORR | GENE | 07:38 | 07:43 | 07:42 | 687 | 53 | 10 | EXT |  | 0.95 | (c)
24657.72 | 6.415 | 6.372 | -4.74 | -4.783 | 2140 | 2202 | -2204 | 0 | 4737 | 2200 |  | CORR | CIGR | 07:30 | 07:40 | 07:49 | 46 | 235 | 15 | EXT |  | 0.89 | (c)
24657.992 | 6.687 | 6.528 | -4.468 | -4.627 | 1906 | -2202 | -2138 | 0 | 4346 | 2200 |  | CORR | GENE | 06:52 | 07:49 | 07:59 | 281 | 835 | 17 | EXT |  | 0.94 | (c)
24658.197 | 6.892 | 6.829 | -4.263 | -4.326 | 1591 | 1727 | 1716 | 390 | 4248 | 2200 |  | CORR | GENE | 06:01 | 06:23 | 06:21 | 78 | 250 | 11 | EXT |  | 0.89 | (c)
24661.801 | 10.496 | 10.471 | -0.659 | -0.684 | 662 | 720 | 838 | 662 | 642 | 2200 |  | CORR | CIGR | 03:31 | 03:40 | 03:60 | 42 | 353 | 10 | EXT |  | 0.89 | (c)
24665.79 | 3.33 | 3.32 | -6.888 | -6.898 | 408 | 547 | 526 | 408 | 3320 | 2201а |  | CORR | CIGR | 08:20 | 08:42 | 08:39 | 37 | 236 | 15 | EXT |  | 0.89 | (c)
24669.513 | 7.053 | 6.775 | -3.165 | -3.443 | 997 | 1452 | 1278 | 997 | 2882 | 2201а |  | CORR | GENE | 09:55 | 11:08 | 10:40 | 561 | 561 | 10 | EXT |  | 0.94 | (c)
24672.091 | 9.631 | 9.571 | -0.587 | -0.647 | 406 | 461 | 476 | 406 | 540 | 2201а |  | DENT | GENE | 08:19 | 08:28 | 08:30 | 107 | 139 | 0.4 | N/A | Глубина вмятины: 6 мм (0,4%). Линейка: 11 см в (957 см; 08:28 ч:мин) |  | (c)
24687.105 | 0.152 | 0.125 | -9.17 | -9.197 | 426 | 695 | 643 | 426 | 125 | 2203а |  | CORR | GENE | 03:33 | 04:17 | 04:08 | 75 | 433 | 14 | EXT | Аномалия находится на упругопластическом изгибе: R=298 D, максимальное растяжение на 7.8 час. | 0.89 | (c)
24687.655 | 0.702 | 0.659 | -8.62 | -8.663 | 741 | 866 | 898 | 741 | 659 | 2203а |  | CORR | GENE | 04:24 | 04:44 | 04:49 | 107 | 313 | 10 | EXT | Аномалия находится на упругопластическом изгибе: R=279 D, максимальное растяжение на 8 час. | 0.89 | (c)
24688.212 | 1.259 | 1.199 | -8.063 | -8.123 | 1448 | 1591 | 1597 | 484 | 1199 | 2203а |  | CORR | GENE | 06:18 | 06:41 | 06:42 | 109 | 299 | 13 | EXT | Аномалия находится на упругопластическом изгибе: R=254 D, максимальное растяжение на 8.3 час. | 0.96 | (c)
24689.461 | 2.508 | 2.436 | -6.814 | -6.886 | 622 | 902 | 828 | 622 | 2436 | 2203а |  | CORR | GENE | 04:05 | 04:50 | 04:38 | 98 | 412 | 10 | EXT | Аномалия находится на упругопластическом изгибе: R=219 D, максимальное растяжение на 8.8 час. | 0.89 | (c)
24689.738 | 2.785 | 2.752 | -6.537 | -6.57 | 283 | 421 | 417 | 283 | 2752 | 2203а |  | CORR | GENE | 03:10 | 03:32 | 03:32 | 53 | 267 | 10 | EXT | Аномалия находится на упругопластическом изгибе: R=213 D, максимальное растяжение на 8.8 час. | 0.89 | (c)
24690.197 | 3.244 | 3.161 | -6.078 | -6.161 | 840 | 1129 | 1069 | 840 | 3161 | 2203а |  | CORR | GENE | 04:40 | 05:27 | 05:17 | 107 | 458 | 11 | EXT | Аномалия находится на упругопластическом изгибе: R=207 D, максимальное растяжение на 8.9 час. | 0.89 | (c)
24693.858 | 6.905 | 6.883 | -2.417 | -2.439 | 444 | 661 | 625 | 444 | 2383 | 2203а |  | CORR | GENE | 03:36 | 04:11 | 04:05 | 56 | 361 | 10 | EXT | Аномалия находится на упругопластическом изгибе: R=168 D, максимальное растяжение на 9.7 час. | 0.89 | (c)
24765.29 | 0 | 0 | -11.675 | -11.675 | -1560 | -1027 | -1058 | 555 | 0 | 2210 | Смещение кромок | GWAN |  | 07:22 | 08:48 | 08:43 | 0 | 1005 |  | EXT | Смещение кромок Наружу Величина смещения - 2.6 мм. |  | (c)
24776.232 | 10.942 | 10.837 | -0.733 | -0.838 | 1301 | 1982 | 1752 | 1301 | 692 | 2210 |  | CORR | GENE | 03:04 | 04:54 | 04:17 | 146 | 903 | 10 | EXT |  | 0.9 | (c)
24779.69 | 2.725 | 2.677 | -8.9 | -8.948 | -225 | -144 | -118 | 10 | 2677 | 2211 |  | CORR | GENE | 06:03 | 06:16 | 06:20 | 52 | 215 | 10 | EXT |  | 0.89 | (c)
24786.804 | 9.839 | 9.655 | -1.786 | -1.97 | 19 | 44 | 46 | 19 | 1400 | 2211 |  | CORR | GENE | 06:42 | 06:46 | 06:47 | 570 | 52 | 11 | EXT |  | 0.95 | (c)
24786.873 | 9.908 | 9.613 | -1.717 | -2.012 | -747 | -386 | -418 | 89 | 1660 | 2211 |  | CORR | GENE | 04:39 | 05:37 | 05:32 | 352 | 657 | 10 | EXT |  | 0.92 | (c)
24788.492 | 11.527 | 11.511 | -0.098 | -0.114 | -1534 | -1289 | -1325 | 1116 | 77 | 2211 |  | CORR | CIGR | 02:32 | 03:11 | 03:05 | 37 | 418 | 10 | EXT |  | 0.89 | (c)
24805.494 | 5.499 | 5.39 | -5.926 | -6.035 | -894 | -868 | -871 | 848 | 5390 | 2213 |  | CORR | AXGR | 03:52 | 03:56 | 03:56 | 204 | 46 | 12 | EXT |  | 0.91 | (c)
24811.42 | 0 | -0.023 | -8.53 | -8.553 | -571 | 216 | 504 | 571 |  | 2214 | Нарушение формы кольцевого шва | GWAN |  | 11:58 | 02:05 | 14:51 | 0 | 2151 |  | EXT | Нарушение формы кольцевого шва |  | (c)
24811.42 | 0 | -0.025 | -8.53 | -8.555 | 2072 | -2030 | -1701 | 1013 |  | 2214 | Нарушение формы кольцевого шва | GWAN |  | 07:04 | 08:02 | 08:55 | 0 | 1375 |  | EXT | Нарушение формы кольцевого шва |  | (c)
24829.929 | 9.979 | 9.924 | -1.661 | -1.716 | 2012 | -1915 | -2040 | 1630 | 1587 | 2215 |  | CORR | GENE | 06:26 | 07:52 | 07:32 | 129 | 820 | 11 | EXT |  | 0.9 | (c)
24843.255 | 0 | -0.033 | -11.41 | -11.443 | -1480 | -1286 | -1271 | 1062 |  | 2217 | Нарушение формы кольцевого шва | GWAN |  | 02:26 | 02:58 | 03:00 | 0 | 418 |  | EXT | Нарушение формы кольцевого шва |  | (c)
24845.851 | 2.596 | 2.56 | -8.814 | -8.85 | -1468 | -1391 | -1316 | 1165 | 2560 | 2217 |  | CORR | GENE | 02:28 | 02:41 | 02:53 | 73 | 303 | 10 | EXT |  | 0.89 | (c)
24853.291 | 10.036 | 9.953 | -1.374 | -1.457 | -93 | -92 | -57 | 21 | 250 | 2217 |  | CORR | GENE | 06:10 | 06:10 | 06:16 | 1207 | 72 | 10 | EXT |  | 0.96 | (c)
24854.583 | 11.328 | 11.286 | -0.082 | -0.124 | -1635 | -1451 | -1488 | 1341 | 17 | 2217 |  | ARTD | GENE | 02:01 | 02:31 | 02:25 | 107 | 294 |  | EXT | Вышлифовка глубиной 9%. |  | (c)
24857.335 | 2.67 | 2.643 | -8.74 | -8.767 | 181 | 248 | 261 | 181 | 2643 | 2218 |  | CORR | CIGR | 07:24 | 07:34 | 07:37 | 27 | 160 | 10 | EXT |  | 0.89 | (c)
24876.374 | 10.299 | 10.201 | -0.336 | -0.434 | 1456 | 1513 | 1506 | 1456 | 185 | 2219 |  | CORR | GENE | 06:39 | 06:48 | 06:47 | 249 | 100 | 15 | EXT |  | 0.93 | (c)
24898.065 | 9.7 | 9.533 | -1.78 | -1.947 | -890 | -880 | -831 | 773 | 1236 | 2221 |  | CORR | GENE | 04:29 | 04:30 | 04:38 | 711 | 117 | 8 | EXT |  | 0.94 | (c)
24913.971 | 2.556 | 2.508 | -8.879 | -8.927 | 1089 | 1136 | 1184 | 1089 | 2508 | 2223 |  | CORR | GENE | 05:08 | 05:16 | 05:24 | 69 | 190 | 15 | EXT |  | 0.89 | (c)
24915.321 | 3.906 | 3.856 | -7.529 | -7.579 | 1022 | 1077 | 1112 | 1022 | 3856 | 2223 |  | CORR | GENE | 04:57 | 05:06 | 05:12 | 57 | 180 | 13 | EXT |  | 0.89 | (c)
24915.396 | 3.981 | 3.964 | -7.454 | -7.471 | 1167 | 1199 | 1197 | 1167 | 3964 | 2223 |  | CORR | GENE | 05:21 | 05:26 | 05:26 | 206 | 60 | 8 | EXT |  | 0.9 | (c)
24940.512 | 6.332 | 6.273 | -4.703 | -4.762 | -2111 | -2043 | -1937 | 1762 | 4702 | 2225 |  | CORR | GENE | 05:03 | 05:14 | 05:31 | 60 | 349 | 10 | EXT |  | 0.89 | (c)
24940.859 | 6.679 | 6.418 | -4.356 | -4.617 | -2149 | -2064 | -2085 | 2020 | 4217 | 2225 |  | CORR | GENE | 04:57 | 05:11 | 05:07 | 400 | 129 | 7 | EXT |  | 0.92 | (c)
24964.745 | 8.005 | 7.799 | -3.655 | -3.861 | -417 | -384 | -376 | 334 | 3187 | 2227 |  | CORR | GENE | 05:49 | 05:55 | 05:56 | 674 | 83 | 12 | EXT |  | 0.96 | (c)
24965.394 | 8.654 | 8.622 | -3.006 | -3.038 | -347 | -236 | -220 | 93 | 3000 | 2227 |  | CORR | CIGR | 06:01 | 06:19 | 06:21 | 38 | 254 | 12 | EXT |  | 0.89 | (c)
24970.333 | 1.933 | 1.913 | -9.432 | -9.452 | -259 | 139 | -13 | 0 | 1913 | 2228 |  | CORR | GENE | 05:40 | 06:44 | 06:20 | 87 | 491 | 13 | EXT |  | 0.89 | (c)
24973.129 | 4.729 | 4.684 | -6.636 | -6.681 | -24 | 77 | 125 | 0 | 4684 | 2228 |  | CORR | GENE | 06:18 | 06:34 | 06:42 | 54 | 297 | 12 | EXT |  | 0.89 | (c)
24983.955 | 4.19 | 4.15 | -7.47 | -7.51 | 764 | 833 | 847 | 764 | 4150 | 2229 |  | CORR | CIGR | 05:17 | 05:28 | 05:30 | 40 | 167 | 10 | EXT |  | 0.89 | (c)
24986.865 | 7.1 | 6.752 | -4.56 | -4.908 | 1281 | 1353 | 1364 | 1281 | 4467 | 2229 |  | CORR | GENE | 06:40 | 06:52 | 06:54 | 441 | 165 | 8 | EXT |  | 0.92 | (c)
24987.163 | 7.398 | 7.333 | -4.262 | -4.327 | 405 | 939 | 903 | 405 | 4170 | 2229 |  | CORR | GENE | 04:19 | 05:45 | 05:39 | 157 | 996 | 10 | EXT |  | 0.9 | (c)
24989.704 | 9.939 | 9.561 | -1.721 | -2.099 | 1139 | 1153 | 1227 | 1139 | 1166 | 2229 |  | CORR | GENE | 06:17 | 06:20 | 06:32 | 933 | 176 | 10 | EXT |  | 0.96 | (c)
24990.626 | 10.861 | 10.82 | -0.799 | -0.84 | 184 | 251 | 375 | 184 | 616 | 2229 |  | CORR | GENE | 03:43 | 03:54 | 04:14 | 224 | 382 | 14 | EXT |  | 0.92 | (c)
24994.92 | 3.495 | 3.116 | -8.205 | -8.584 | -1870 | -1835 | -1833 | 1796 | 3116 | 2230 |  | CORR | GENE | 04:60 | 05:06 | 05:06 | 562 | 74 | 6 | EXT |  | 0.92 | (c)
25018.907 | 4.097 | 4.084 | -7.573 | -7.586 | 1928 | 1960 | 1979 | 1928 | 4084 | 2232 |  | CORR | CIGR | 04:39 | 04:44 | 04:47 | 29 | 102 | 14 | EXT |  | 0.89 | (c)
25023.429 | 8.619 | 8.573 | -3.051 | -3.097 | 1353 | 1829 | 1687 | 1353 | 3001 | 2232 |  | CORR | GENE | 03:06 | 04:23 | 04:00 | 96 | 667 | 9 | EXT | Аномалия находится на упругопластическом изгибе: R=917 D, максимальное растяжение на 9.1 час. | 0.89 | (c)
25029.009 | 2.529 | 2.436 | -9.056 | -9.149 | -1493 | -1415 | -1434 | 1374 | 2436 | 2233 |  | DENT | GENE | 05:13 | 05:26 | 05:23 | 134 | 119 | 0.6 | N/A | Глубина вмятины: 9 мм (0,6%). Линейка: 13 см в (244 см; 05:26 ч:мин) Аномалия находится на упругопластическом изгибе. |  | (c)
25030.434 | 3.954 | 2.94 | -7.631 | -8.645 | -1651 | -1363 | -1450 | 1248 | 2940 | 2233 |  | GOUG | GENE | 04:48 | 05:34 | 05:20 | 1235 | 402 | 7 | EXT | Зона задиров. Аномалия находится на упругопластическом изгибе: R=621 D, максимальное растяжение на 9.3 час. |  | (c)
25046.995 | 8.93 | 8.558 | -2.775 | -3.147 | 317 | 667 | 918 | 317 | 2374 | 2234 |  | GOUG | GENE | 02:27 | 03:23 | 04:04 | 773 | 1203 | 9 | EXT | Зона задиров. Аномалия находится на упругопластическом изгибе: R=422 D, максимальное растяжение на 9.1 час. |  | (c)
25050.626 | 0.856 | 0.059 | -10.664 | -11.461 | 1047 | 2011 | 1621 | 1047 | 59 | 2235 |  | CORR | GENE | 04:06 | 06:42 | 05:39 | 818 | 1148 | 14 | EXT | Аномалия находится на упругопластическом изгибе: R=468 D, максимальное растяжение на 9 час. | 0.98 | (c)
25088.274 | 4.264 | 4.241 | -7.371 | -7.394 | 2156 | -2210 | -2219 | 2133 | 4241 | 2238 |  | CORR | GENE | 09:57 | 10:12 | 10:11 | 49 | 172 | 10 | EXT |  | 0.89 | (c)
25088.327 | 4.317 | 4.293 | -7.318 | -7.342 | 1444 | 1601 | 1606 | 1444 | 4293 | 2238 |  | CORR | GENE | 08:02 | 08:27 | 08:28 | 55 | 324 | 21 | EXT |  | 0.89 | (c)
25118.358 | 0.513 | 0.469 | -11.137 | -11.181 | -1963 | -1836 | -1765 | 1568 | 469 | 2241 |  | CORR | GENE | 03:30 | 03:50 | 04:02 | 61 | 395 | 12 | EXT |  | 0.89 | (c)
25124.583 | 6.738 | 5.593 | -4.912 | -6.057 | -442 | -435 | -312 | 181 | 4385 | 2241 |  | GOUG | GENE | 07:35 | 07:37 | 07:56 | 1672 | 261 | 6 | EXT | Зона задиров. |  | (c)
25146.22 | 5.065 | 5.047 | -6.605 | -6.623 | 1644 | 1726 | 1731 | 1644 | 5047 | 2243 |  | CORR | CIGR | 03:51 | 04:04 | 04:05 | 25 | 174 | 10 | EXT |  | 0.89 | (c)
25147.086 | 5.931 | 5.858 | -5.739 | -5.812 | 1618 | 1782 | 1809 | 1618 | 5722 | 2243 |  | CORR | GENE | 03:46 | 04:13 | 04:17 | 90 | 383 | 12 | EXT |  | 0.89 | (c)
25158.081 | 5.256 | 5.221 | -6.409 | -6.444 | -1337 | -1147 | -1188 | 1040 | 5221 | 2244 |  | CORR | CIGR | 05:46 | 06:17 | 06:10 | 40 | 297 | 15 | EXT |  | 0.89 | (c)
25158.284 | 5.459 | 5.368 | -6.206 | -6.297 | -1157 | -875 | -667 | 178 | 5368 | 2244 |  | CORR | GENE | 06:15 | 07:01 | 07:34 | 151 | 979 | 11 | EXT |  | 0.9 | (c)
25161.34 | 8.515 | 6.231 | -3.15 | -5.434 | -173 | -130 | -111 | 48 | 2876 | 2244 |  | CORR | GENE | 08:54 | 09:01 | 09:04 | 2558 | 125 | 7 | EXT |  | 0.95 | (c)
25161.513 | 8.688 | 8.661 | -2.977 | -3.004 | -614 | -377 | -406 | 199 | 2918 | 2244 |  | CORR | GENE | 07:43 | 08:21 | 08:16 | 86 | 415 | 10 | EXT |  | 0.89 | (c)
25178.538 | 2.683 | 2.587 | -8.677 | -8.773 | 2141 | 2162 | 2161 | 2141 | 2587 | 2246 |  | CORR | AXGR | 04:26 | 04:30 | 04:29 | 195 | 41 | 9 | EXT |  | 0.9 | (c)
25187.112 | 11.257 | 11.032 | -0.103 | -0.328 | -1909 | -1872 | -1879 | 1850 | 25 | 2246 |  | CORR | GENE | 05:33 | 05:39 | 05:37 | 303 | 59 | 10 | EXT |  | 0.92 | (c)
25187.866 | 0.651 | 0.474 | -9.964 | -10.141 | 1098 | 1150 | 1139 | 1098 | 474 | 2247 |  | CORR | GENE | 05:29 | 05:37 | 05:35 | 1198 | 83 | 11 | EXT |  | 0.97 | (c)
25189.849 | 2.634 | 2.06 | -7.981 | -8.555 | 817 | 920 | 928 | 817 | 2060 | 2247 |  | CORR | GENE | 04:43 | 04:60 | 05:01 | 1339 | 221 | 6 | EXT |  | 0.93 | (c)
25197.83 | 0 | -0.019 | -11.42 | -11.439 | -1616 | -1473 | -1429 | 1243 |  | 2248 | Нарушение формы кольцевого шва | GWAN |  | 08:33 | 08:56 | 09:03 | 0 | 373 |  | EXT | Нарушение формы кольцевого шва |  | (c)
25220.771 | 11.521 | 11.497 | -0.139 | -0.163 | -860 | -801 | -777 | 693 | 120 | 2249 |  | CORR | CIGR | 00:06 | 00:16 | 00:20 | 43 | 167 | 10 | EXT |  | 0.89 | (c)
25290.385 | 0.515 | 0.431 | -10.785 | -10.869 | -1017 | -601 | -751 | 484 | 431 | 2256 |  | CORR | GENE | 02:14 | 03:22 | 02:57 | 98 | 533 | 10 | EXT |  | 0.89 | (c)
25324.651 | 0.431 | 0.413 | -10.919 | -10.937 | 1773 | 1841 | 1889 | 1773 | 413 | 2259 |  | CORR | CIGR | 01:37 | 01:48 | 01:56 | 38 | 232 | 10 | EXT |  | 0.89 | (c)
25358.69 | 0 | -0.045 | -11.455 | -11.5 | 906 | 1043 | 1025 | 906 |  | 2262 | Нарушение формы кольцевого шва | GWAN |  | 02:23 | 02:45 | 02:42 | 0 | 238 |  | EXT | Нарушение формы кольцевого шва |  | (c)
25372.822 | 2.677 | 1.882 | -8.668 | -9.463 | 206 | 2199 | 1314 | 206 | 1882 | 2263 |  | GOUG | GENE | 04:58 | 10:19 | 07:56 | 806 | 2215 | 7 | EXT | Зона задиров. |  | (c)
25373.928 | 3.783 | 3.723 | -7.562 | -7.622 | 216 | 276 | 267 | 216 | 3723 | 2263 |  | DENT | GENE | 04:59 | 05:09 | 05:07 | 103 | 103 | 0.4 | N/A | Глубина вмятины: 5 мм (0,4%). Линейка: 10 см в (372 см; 05:09 ч:мин) |  | (c)
25389.158 | 7.668 | 7.259 | -3.982 | -4.391 | 113 | 122 | 141 | 113 | 3454 | 2264 |  | CORR | GENE | 04:33 | 04:34 | 04:37 | 937 | 55 | 8 | EXT |  | 0.94 | (c)
25394.74 | 1.6 | 1.578 | -9.515 | -9.537 | 1822 | 1853 | 1881 | 1822 | 1578 | 2265 |  | CORR | CIGR | 04:49 | 04:54 | 04:58 | 31 | 119 | 14 | EXT |  | 0.89 | (c)
25396.905 | 3.765 | 3.751 | -7.35 | -7.364 | 1455 | 1610 | 1633 | 1455 | 3751 | 2265 |  | CORR | CIGR | 03:50 | 04:15 | 04:18 | 29 | 356 | 13 | EXT |  | 0.89 | (c)
25397.346 | 4.206 | 4.035 | -6.909 | -7.08 | 1725 | 1748 | 1783 | 1725 | 4035 | 2265 |  | CORR | GENE | 04:33 | 04:37 | 04:42 | 541 | 116 | 8 | EXT |  | 0.93 | (c)
25399.58 | 6.44 | 6.416 | -4.675 | -4.699 | 1380 | 1458 | 1497 | 1380 | 4629 | 2265 |  | CORR | GENE | 03:37 | 03:50 | 03:56 | 70 | 235 | 11 | EXT |  | 0.89 | (c)
25404.255 | 0 | -0.045 | -11.64 | -11.685 | 1667 | 2163 | 2227 | 1667 |  | 2266 | Нарушение формы кольцевого шва | GWAN |  | 08:41 | 10:02 | 10:12 | 0 | 1119 |  | EXT | Нарушение формы кольцевого шва |  | (c)
25407.401 | 3.146 | 3.118 | -8.494 | -8.522 | -310 | 62 | -11 | 0 | 3118 | 2266 |  | CORR | GENE | 03:22 | 04:22 | 04:11 | 103 | 597 | 12 | EXT |  | 0.89 | (c)
25416.012 | 0.117 | 0.044 | -11.223 | -11.296 | 429 | 831 | 785 | 429 | 44 | 2267 |  | CORR | GENE | 03:59 | 05:04 | 04:56 | 105 | 713 | 10 | EXT |  | 0.89 | (c)
25418.5 | 2.605 | 2.585 | -8.735 | -8.755 | 514 | 569 | 591 | 514 | 2585 | 2267 |  | CORR | CIGR | 04:13 | 04:22 | 04:25 | 35 | 154 | 10 | EXT |  | 0.89 | (c)
25446.173 | 7.278 | 7.241 | -4.387 | -4.424 | -1034 | -963 | -960 | 887 | 4333 | 2269 |  | ARTD | GENE | 09:23 | 09:35 | 09:35 | 91 | 147 |  | EXT | Наплавка. |  | (c)
25449.242 | 10.347 | 10.09 | -1.318 | -1.575 | -1219 | -1059 | -1104 | 988 | 1289 | 2269 |  | ARTD | GENE | 08:53 | 09:19 | 09:12 | 286 | 232 |  | EXT | Наплавка. |  | (c)
25481.05 | 7.875 | 7.625 | -3.3 | -3.55 | 748 | 953 | 1280 | 748 | 3084 | 2272 |  | CORR | GENE | 04:41 | 05:14 | 06:07 | 466 | 1065 | 10 | EXT |  | 0.94 | (c)
25482.239 | 9.064 | 9.054 | -2.111 | -2.121 | 2050 | 2170 | 2136 | 2050 | 2075 | 2272 |  | CORR | CIGR | 08:11 | 08:30 | 08:25 | 46 | 172 | 11 | EXT |  | 0.89 | (c)
25482.555 | 9.38 | 8.8 | -1.795 | -2.375 | 803 | 995 | 1317 | 803 | 1622 | 2272 |  | CORR | GENE | 04:50 | 05:21 | 06:13 | 753 | 1029 | 15 | EXT |  | 0.99 | (c)
25482.897 | 9.722 | 9.711 | -1.453 | -1.464 | 747 | 810 | 857 | 747 | 1428 | 2272 |  | CORR | CIGR | 04:41 | 04:51 | 04:58 | 36 | 220 | 10 | EXT |  | 0.89 | (c)
25484.961 | 0.611 | 0.534 | -10.669 | -10.746 | 1031 | 1457 | 1282 | 1031 | 534 | 2273 |  | CORR | GENE | 06:16 | 07:25 | 06:56 | 89 | 503 | 10 | EXT |  | 0.89 | (c)
25485.462 | 1.112 | 1.083 | -10.168 | -10.197 | 1220 | 1369 | 1341 | 1220 | 1083 | 2273 |  | CORR | CIGR | 06:46 | 07:10 | 07:06 | 34 | 243 | 12 | EXT |  | 0.89 | (c)
25485.997 | 1.647 | 1.594 | -9.633 | -9.686 | 375 | 827 | 609 | 375 | 1594 | 2273 |  | CORR | GENE | 04:30 | 05:43 | 05:08 | 91 | 469 | 10 | EXT |  | 0.89 | (c)
25486.252 | 1.902 | 1.858 | -9.378 | -9.422 | 1034 | 1174 | 1281 | 1034 | 1858 | 2273 |  | CORR | GENE | 06:16 | 06:39 | 06:56 | 91 | 494 | 13 | EXT |  | 0.89 | (c)
25486.503 | 2.153 | 2.057 | -9.127 | -9.223 | -33 | 360 | 721 | 0 | 2057 | 2273 |  | CORR | GENE | 03:24 | 04:28 | 05:26 | 353 | 1509 | 20 | EXT |  | 0.97 | (c)
25486.95 | 2.6 | 2.549 | -8.68 | -8.731 | 496 | 592 | 636 | 496 | 2549 | 2273 |  | CORR | GENE | 04:50 | 05:05 | 05:12 | 52 | 280 | 10 | EXT |  | 0.89 | (c)
25488.163 | 3.813 | 3.796 | -7.467 | -7.484 | 578 | 696 | 678 | 578 | 3796 | 2273 |  | CORR | CIGR | 05:03 | 05:22 | 05:19 | 35 | 201 | 10 | EXT |  | 0.89 | (c)
25488.535 | 4.185 | 4.067 | -7.095 | -7.213 | 558 | 776 | 702 | 558 | 4067 | 2273 |  | CORR | GENE | 04:60 | 05:35 | 05:23 | 291 | 288 | 10 | EXT |  | 0.92 | (c)
25488.89 | 4.54 | 3.503 | -6.74 | -7.777 | 1125 | 1192 | 1202 | 1125 | 3503 | 2273 |  | CORR | GENE | 06:31 | 06:42 | 06:44 | 1042 | 154 | 10 | EXT |  | 0.96 | (c)
25489.173 | 4.823 | 4.596 | -6.457 | -6.684 | 403 | 496 | 959 | 403 | 4596 | 2273 |  | CORR | GENE | 04:35 | 04:50 | 06:04 | 380 | 1112 | 12 | EXT |  | 0.94 | (c)
25489.498 | 5.148 | 5.04 | -6.132 | -6.24 | 1316 | 1328 | 1347 | 1316 | 5040 | 2273 |  | CORR | GENE | 07:02 | 07:04 | 07:07 | 137 | 62 | 12 | EXT |  | 0.9 | (c)
25489.541 | 5.191 | 5.048 | -6.089 | -6.232 | 662 | 749 | 718 | 662 | 5048 | 2273 |  | CORR | GENE | 05:16 | 05:30 | 05:25 | 289 | 112 | 13 | EXT |  | 0.93 | (c)
25489.662 | 5.312 | 5.276 | -5.968 | -6.004 | 400 | 495 | 497 | 400 | 5276 | 2273 |  | CORR | GENE | 04:34 | 04:49 | 04:50 | 53 | 195 | 11 | EXT |  | 0.89 | (c)
25489.662 | 5.312 | 5.245 | -5.968 | -6.035 | 1009 | 1418 | 1538 | 1009 | 5245 | 2273 |  | CORR | GENE | 06:12 | 07:18 | 07:38 | 115 | 1059 | 13 | EXT |  | 0.9 | (c)
25490.588 | 6.238 | 6.202 | -5.042 | -5.078 | 1006 | 1360 | 1241 | 1006 | 4988 | 2273 |  | CORR | GENE | 06:12 | 07:09 | 06:50 | 90 | 471 | 10 | EXT |  | 0.89 | (c)
25491.093 | 6.743 | 6.689 | -4.537 | -4.591 | 406 | 633 | 644 | 406 | 4516 | 2273 |  | CORR | GENE | 04:35 | 05:12 | 05:13 | 75 | 476 | 10 | EXT |  | 0.89 | (c)
25491.626 | 7.276 | 7.126 | -4.004 | -4.154 | 445 | 741 | 726 | 445 | 3947 | 2273 |  | CORR | GENE | 04:41 | 05:29 | 05:27 | 207 | 563 | 11 | EXT |  | 0.91 | (c)
25491.922 | 7.572 | 7.552 | -3.708 | -3.728 | 550 | 706 | 740 | 550 | 3669 | 2273 |  | CORR | GENE | 04:58 | 05:24 | 05:29 | 59 | 380 | 11 | EXT |  | 0.89 | (c)
25506.319 | 10.689 | 10.615 | -0.456 | -0.53 | 1854 | 1919 | 2020 | 44 | 436 | 2274 |  | CORR | GENE | 04:58 | 05:08 | 05:25 | 94 | 332 | 10 | EXT |  | 0.89 | (c)
25506.471 | 10.841 | 10.809 | -0.304 | -0.336 | 1254 | 1308 | 1349 | 787 | 295 | 2274 |  | CORR | CIGR | 03:21 | 03:30 | 03:36 | 41 | 189 | 10 | EXT |  | 0.89 | (c)
25506.618 | 10.988 | 10.965 | -0.157 | -0.18 | 1495 | 1564 | 1566 | 594 | 150 | 2274 |  | CORR | CIGR | 03:60 | 04:11 | 04:11 | 30 | 141 | 10 | EXT |  | 0.89 | (c)
25506.633 | 11.003 | 10.71 | -0.142 | -0.435 | 1805 | 1864 | 1884 | 267 | 61 | 2274 |  | CORR | GENE | 04:50 | 04:59 | 05:03 | 374 | 158 | 13 | EXT |  | 0.94 | (c)
25506.758 | 11.128 | 11.039 | -0.017 | -0.106 | 1043 | 1078 | 1074 | 1043 | 15 | 2274 |  | CORR | GENE | 02:47 | 02:52 | 02:52 | 91 | 61 | 14 | EXT |  | 0.89 | (c)
25506.775 | 0 | -0.02 | -11.35 | -11.37 | 715 | 898 | 1426 | 93 |  | 2275 | Нарушение формы кольцевого шва | GWAN |  | 02:60 | 03:29 | 04:55 | 0 | 1423 |  | EXT | Нарушение формы кольцевого шва |  | (c)
25506.839 | 0.064 | 0.064 | -11.286 | -11.286 | 976 | 1710 | 1366 | 475 | 64 | 2275 |  | CORR | GENE | 03:42 | 05:40 | 04:45 | 548 | 779 | 13 | EXT |  | 0.96 | (c)
25506.967 | 0.192 | 0.031 | -11.158 | -11.319 | 625 | 662 | 679 | 625 | 31 | 2275 |  | CORR | GENE | 02:45 | 02:51 | 02:54 | 352 | 108 | 23 | EXT |  | 0.99 | (c)
25507.835 | 1.06 | 1.042 | -10.29 | -10.308 | 687 | 756 | 807 | 687 | 1042 | 2275 |  | CORR | CIGR | 02:55 | 03:06 | 03:15 | 37 | 239 | 12 | EXT |  | 0.89 | (c)
25508.004 | 1.229 | 1.18 | -10.121 | -10.17 | 952 | 1204 | 1204 | 775 | 1180 | 2275 |  | CORR | GENE | 03:38 | 04:19 | 04:19 | 69 | 503 | 13 | EXT |  | 0.89 | (c)
25508.302 | 1.527 | 1.491 | -9.823 | -9.859 | 1465 | 1627 | 1876 | 0 | 1491 | 2275 |  | CORR | GENE | 05:01 | 05:27 | 06:07 | 170 | 821 | 12 | EXT |  | 0.9 | (c)
25510.531 | 3.756 | 3.651 | -7.594 | -7.699 | 1114 | 1366 | 1451 | 442 | 3651 | 2275 |  | CORR | GENE | 04:04 | 04:45 | 04:59 | 285 | 674 | 12 | EXT |  | 0.92 | (c)
25512.116 | 5.341 | 5.31 | -6.009 | -6.04 | 959 | 985 | 1018 | 959 | 5310 | 2275 |  | CORR | CIGR | 03:39 | 03:43 | 03:49 | 38 | 118 | 10 | EXT |  | 0.89 | (c)
25512.261 | 5.486 | 5.453 | -5.864 | -5.897 | 843 | 910 | 940 | 843 | 5453 | 2275 |  | CORR | CIGR | 03:20 | 03:31 | 03:36 | 46 | 194 | 10 | EXT |  | 0.89 | (c)
25513.575 | 6.8 | 6.647 | -4.55 | -4.703 | 890 | 1188 | 1711 | 0 | 4214 | 2275 |  | CORR | GENE | 03:28 | 04:16 | 05:40 | 489 | 1641 | 15 | EXT |  | 0.97 | (c)
25516.405 | 9.63 | 9.615 | -1.72 | -1.735 | -1453 | -1392 | -1391 | 778 | 1708 | 2275 |  | CORR | CIGR | 09:10 | 09:20 | 09:20 | 27 | 124 | 10 | EXT |  | 0.89 | (c)
25517.767 | 10.992 | 10.973 | -0.358 | -0.377 | -1215 | -1053 | -996 | 778 | 146 | 2275 |  | CORR | GENE | 09:48 | 10:14 | 10:24 | 231 | 437 | 12 | EXT |  | 0.91 | (c)
25522.202 | 4.077 | 4.062 | -5.583 | -5.598 | -817 | -739 | -712 | 606 | 4062 | 2276 |  | CORR | CIGR | 07:17 | 07:30 | 07:34 | 44 | 211 | 13 | EXT |  | 0.89 | (c)
25525.296 | 7.171 | 7.152 | -2.489 | -2.508 | -1581 | -1541 | -1519 | 649 | 2472 | 2276 |  | CORR | CIGR | 05:14 | 05:20 | 05:24 | 36 | 124 | 11 | EXT |  | 0.89 | (c)
25526.073 | 7.948 | 7.927 | -1.712 | -1.733 | -1101 | -1022 | -1007 | 912 | 1686 | 2276 |  | CORR | CIGR | 06:31 | 06:44 | 06:46 | 47 | 189 | 14 | EXT |  | 0.89 | (c)
25532.978 | 5.193 | 5.084 | -3.807 | -3.916 | 453 | 684 | 659 | 453 | 3788 | 2277 |  | CORR | GENE | 03:30 | 04:07 | 04:03 | 128 | 411 | 12 | EXT |  | 0.9 | (c)
25533.754 | 5.969 | 5.799 | -3.031 | -3.201 | 1851 | 1861 | 1906 | 1851 | 3024 | 2277 |  | CORR | GENE | 07:16 | 07:17 | 07:25 | 177 | 109 | 11 | EXT |  | 0.9 | (c)
25533.93 | 6.145 | 5.983 | -2.855 | -3.017 | 788 | 1559 | 1391 | 788 | 2800 | 2277 |  | CORR | GENE | 04:24 | 06:29 | 06:02 | 217 | 1206 | 16 | EXT |  | 0.92 | (c)
25535.752 | 7.967 | 7.928 | -1.033 | -1.072 | 535 | 1148 | 1114 | 535 | 856 | 2277 |  | CORR | GENE | 03:43 | 05:22 | 05:17 | 216 | 1157 | 20 | EXT |  | 0.93 | (c)
25536 | 8.215 | 8.197 | -0.785 | -0.803 | 1098 | 1276 | 1237 | 1098 | 759 | 2277 |  | CORR | CIGR | 05:14 | 05:43 | 05:37 | 44 | 277 | 12 | EXT |  | 0.89 | (c)
25536.742 | 8.957 | 8.856 | -0.043 | -0.144 | 999 | 1440 | 1409 | 999 | 36 | 2277 |  | CORR | GENE | 04:58 | 06:09 | 06:04 | 108 | 820 | 22 | EXT |  | 0.9 | (c)
25539.438 | 2.653 | 2.627 | -1.802 | -1.828 | 967 | 1033 | 1035 | 967 | 1787 | 2278а |  | CORR | CIGR | 07:40 | 07:51 | 07:52 | 41 | 137 | 10 | EXT |  | 0.89 | (c)
25540.812 | 4.027 | 4.001 | -0.428 | -0.454 | -98 | -92 | -30 | 0 | 426 | 2278а |  | CORR | CIGR | 04:49 | 04:50 | 04:60 | 28 | 136 | 13 | EXT |  | 0.89 | (c)
25544.287 | 0.467 | 0.447 | -4.113 | -4.133 | 4 | 69 | 75 | 4 | 447 | 2278в |  | CORR | CIGR | 05:01 | 05:12 | 05:13 | 24 | 143 | 13 | EXT |  | 0.89 | (c)
25547.057 | 3.237 | 3.221 | -1.343 | -1.359 | 395 | 883 | 768 | 395 | 1145 | 2278в |  | CORR | GENE | 06:04 | 07:23 | 07:04 | 214 | 747 | 12 | EXT |  | 0.91 | (c)
25547.186 | 3.366 | 3.353 | -1.214 | -1.227 | -404 | -343 | -352 | 300 | 1200 | 2278в |  | CORR | CIGR | 03:55 | 04:05 | 04:04 | 27 | 104 | 12 | EXT |  | 0.89 | (c)
25547.345 | 3.525 | 3.291 | -1.055 | -1.289 | -252 | -220 | -30 | 0 | 1015 | 2278в |  | CORR | GENE | 04:20 | 04:25 | 04:56 | 274 | 445 | 12 | EXT |  | 0.92 | (c)
25547.97 | 4.15 | 4.139 | -0.43 | -0.441 | -264 | -207 | -184 | 103 | 411 | 2278в |  | CORR | CIGR | 04:18 | 04:27 | 04:31 | 30 | 161 | 10 | EXT |  | 0.89 | (c)
25551.684 | 3.284 | 3.224 | -8.336 | -8.396 | -54 | 89 | 74 | 0 | 3224 | 2279 |  | CORR | GENE | 06:47 | 07:10 | 07:08 | 92 | 257 | 15 | EXT |  | 0.89 | (c)
25553.555 | 5.155 | 5.138 | -6.465 | -6.482 | -1671 | -1633 | -1595 | 1518 | 5138 | 2279 |  | CORR | CIGR | 02:26 | 02:32 | 02:39 | 29 | 153 | 15 | EXT |  | 0.89 | (c)
25554.218 | 5.818 | 5.802 | -5.802 | -5.818 | -98 | -29 | -25 | 0 | 5785 | 2279 |  | CORR | CIGR | 06:40 | 06:51 | 06:52 | 33 | 146 | 10 | EXT |  | 0.89 | (c)
25554.593 | 6.193 | 6.182 | -5.427 | -5.438 | 263 | 293 | 308 | 263 | 5415 | 2279 |  | CORR | CIGR | 07:38 | 07:43 | 07:46 | 23 | 91 | 13 | EXT |  | 0.89 | (c)
25565.986 | 5.966 | 5.896 | -5.724 | -5.794 | -1945 | -1850 | -1709 | 1473 | 5700 | 2280 |  | CORR | GENE | 03:04 | 03:19 | 03:42 | 94 | 472 | 10 | EXT |  | 0.89 | (c)
25567.146 | 7.126 | 7.104 | -4.564 | -4.586 | -14 | 99 | 96 | 0 | 4512 | 2280 |  | CORR | GENE | 08:15 | 08:34 | 08:33 | 74 | 221 | 12 | EXT |  | 0.89 | (c)
25568.538 | 8.518 | 8.229 | -3.172 | -3.461 | -450 | -281 | 14 | 0 | 2997 | 2280 |  | GOUG | GENE | 07:05 | 07:32 | 08:20 | 464 | 928 | 9 | EXT | Зона задиров. |  | (c)
25569.915 | 9.895 | 9.82 | -1.795 | -1.87 | -699 | -288 | -365 | 30 | 1712 | 2280 |  | CORR | GENE | 06:25 | 07:31 | 07:19 | 158 | 669 | 10 | EXT |  | 0.9 | (c)
25570.53 | 10.51 | 10.248 | -1.18 | -1.442 | -580 | -230 | -368 | 157 | 754 | 2280 |  | CORR | GENE | 06:44 | 07:41 | 07:18 | 688 | 423 | 10 | EXT |  | 0.95 | (c)
25571.202 | 11.182 | 11.154 | -0.508 | -0.536 | -1889 | -1786 | -1410 | 930 | 412 | 2280 |  | CORR | GENE | 03:13 | 03:29 | 04:30 | 124 | 959 | 24 | EXT |  | 0.91 | (c)
25572.379 | 0.669 | 0.558 | -10.721 | -10.832 | 1604 | 1916 | 1843 | 1604 | 558 | 2281 |  | CORR | GENE | 03:55 | 04:46 | 04:34 | 140 | 479 | 10 | EXT |  | 0.9 | (c)
25575.774 | 4.064 | 4.039 | -7.326 | -7.351 | 202 | 325 | 320 | 202 | 4039 | 2281 |  | CORR | GENE | 00:09 | 00:29 | 00:28 | 67 | 237 | 14 | EXT |  | 0.89 | (c)
25579.321 | 7.611 | 7.564 | -3.779 | -3.826 | -448 | -415 | -410 | 372 | 3740 | 2281 |  | DENT | GENE | 10:24 | 10:30 | 10:30 | 86 | 76 | 0.4 | N/A | Глубина вмятины: 6 мм (0,4%). Линейка: 9 см в (756 см; 10:30 ч:мин) |  | (c)
25579.994 | 8.284 | 6.666 | -3.106 | -4.724 | -1526 | -1421 | -1451 | 1376 | 2606 | 2281 |  | CORR | GENE | 07:30 | 07:47 | 07:42 | 2118 | 151 | 8 | EXT |  | 0.95 | (c)
25581.165 | 9.455 | 9.263 | -1.935 | -2.127 | -1443 | -1418 | -1414 | 1385 | 1393 | 2281 |  | CORR | GENE | 07:44 | 07:48 | 07:48 | 734 | 58 | 10 | EXT |  | 0.95 | (c)
25590.96 | 7.86 | 7.845 | -3.625 | -3.64 | -501 | -359 | -404 | 307 | 3600 | 2282 |  | CORR | CIGR | 02:60 | 03:23 | 03:16 | 40 | 194 | 7 | EXT |  | 0.89 | (c)
25593.146 | 10.046 | 10.001 | -1.439 | -1.484 | -450 | -363 | -344 | 237 | 1429 | 2282 |  | CORR | GENE | 03:08 | 03:22 | 03:25 | 55 | 213 | 12 | EXT |  | 0.89 | (c)
25600.181 | 5.596 | 5.562 | -6.054 | -6.088 | -415 | -397 | -300 | 185 | 5562 | 2283 |  | CORR | CIGR | 03:48 | 03:51 | 04:06 | 40 | 230 | 12 | EXT |  | 0.89 | (c)
25603.765 | 9.18 | 9.143 | -2.47 | -2.507 | -431 | -361 | -329 | 227 | 2458 | 2283 |  | CORR | GENE | 03:45 | 03:57 | 04:02 | 49 | 204 | 13 | EXT |  | 0.89 | (c)
25604.093 | 9.508 | 9.377 | -2.142 | -2.273 | -593 | -240 | -331 | 69 | 2126 | 2283 |  | CORR | GENE | 03:19 | 04:16 | 04:01 | 147 | 524 | 11 | EXT |  | 0.9 | (c)
25604.24 | 9.655 | 9.623 | -1.995 | -2.027 | 526 | 567 | 609 | 526 | 1988 | 2283 |  | CORR | CIGR | 06:20 | 06:26 | 06:33 | 39 | 165 | 13 | EXT |  | 0.89 | (c)
25604.778 | 10.193 | 9.752 | -1.457 | -1.898 | 583 | 639 | 641 | 583 | 1329 | 2283 |  | CORR | GENE | 06:29 | 06:38 | 06:38 | 569 | 118 | 7 | EXT |  | 0.92 | (c)
25604.861 | 10.276 | 10.232 | -1.374 | -1.418 | 236 | 273 | 325 | 236 | 1346 | 2283 |  | CORR | GENE | 05:33 | 05:39 | 05:47 | 72 | 178 | 10 | EXT |  | 0.89 | (c)
25605.217 | 10.632 | 10.576 | -1.018 | -1.074 | 871 | 871 | 1016 | 871 | 833 | 2283 |  | CORR | GENE | 07:15 | 07:15 | 07:39 | 241 | 289 | 11 | EXT |  | 0.91 | (c)
25606.306 | 0.071 | 0.038 | -11.424 | -11.457 | -2000 | -1517 | -1432 | 865 | 38 | 2284 |  | CORR | GENE | 04:13 | 05:31 | 05:45 | 83 | 1135 | 18 | EXT |  | 0.89 | (c)
25606.607 | 0.372 | 0.241 | -11.123 | -11.254 | -2157 | -1949 | -1439 | 721 | 241 | 2284 |  | CORR | GENE | 03:48 | 04:22 | 05:44 | 315 | 1436 | 12 | EXT |  | 0.93 | (c)
25609.658 | 3.423 | 3.326 | -8.072 | -8.169 | 208 | 259 | 256 | 208 | 3326 | 2284 |  | ARTD | GENE | 10:10 | 10:18 | 10:17 | 125 | 97 |  | EXT | Наплавка. |  | (c)
25609.871 | 3.636 | 3.594 | -7.859 | -7.901 | 1622 | 1737 | 1779 | 1622 | 3594 | 2284 |  | CORR | GENE | 01:58 | 02:17 | 02:23 | 51 | 313 | 10 | EXT |  | 0.89 | (c)
25609.878 | 3.643 | 3.559 | -7.852 | -7.936 | -2042 | -1264 | -1458 | 874 | 3559 | 2284 |  | CORR | GENE | 04:07 | 06:12 | 05:41 | 194 | 1168 | 10 | EXT |  | 0.9 | (c)
25611.278 | 5.043 | 4.956 | -6.452 | -6.539 | 261 | 332 | 360 | 261 | 4956 | 2284 |  | ARTD | GENE | 10:18 | 10:30 | 10:34 | 132 | 197 |  | EXT | Наплавка. |  | (c)
25616.789 | 10.554 | 10.505 | -0.941 | -0.99 | -1955 | -1487 | -1603 | 1252 | 898 | 2284 |  | CORR | GENE | 04:21 | 05:36 | 05:17 | 92 | 703 | 10 | EXT |  | 0.89 | (c)
25621.533 | 3.803 | 3.784 | -7.327 | -7.346 | -18 | 19 | 36 | 0 | 3784 | 2285 |  | CORR | CIGR | 08:37 | 08:43 | 08:46 | 27 | 109 | 10 | EXT |  | 0.89 | (c)
25621.972 | 4.242 | 4.229 | -6.888 | -6.901 | 1364 | 1429 | 1435 | 1364 | 4229 | 2285 |  | CORR | CIGR | 00:20 | 00:31 | 00:32 | 41 | 142 | 12 | EXT |  | 0.89 | (c)
25622.447 | 4.717 | 4.684 | -6.413 | -6.446 | 570 | 620 | 639 | 570 | 4684 | 2285 |  | CORR | GENE | 10:12 | 10:20 | 10:23 | 56 | 139 | 12 | EXT |  | 0.89 | (c)
25628.72 | 10.99 | 10.889 | -0.14 | -0.241 | -1744 | -1635 | -1527 | 1311 | 138 | 2285 |  | CORR | GENE | 03:59 | 04:16 | 04:34 | 103 | 434 | 13 | EXT |  | 0.89 | (c)
25639.103 | 10.243 | 10.16 | -1.082 | -1.165 | -765 | -565 | -421 | 76 | 1039 | 2286 |  | CORR | GENE | 03:42 | 04:14 | 04:38 | 126 | 689 | 13 | EXT |  | 0.9 | (c)
25639.388 | 10.528 | 10.365 | -0.797 | -0.96 | -1528 | -24 | -705 | 0 | 419 | 2286 |  | CORR | GENE | 01:39 | 05:42 | 03:52 | 541 | 1647 | 10 | EXT |  | 0.94 | (c)
25640.149 | 11.289 | 10.996 | -0.036 | -0.329 | -1511 | -11 | -293 | 0 | 34 | 2286 |  | CORR | GENE | 01:42 | 05:44 | 04:58 | 295 | 2436 | 13 | EXT |  | 0.93 | (c)
25641.618 | 1.433 | 1.27 | -10.012 | -10.175 | -597 | 178 | -60 | 0 | 1270 | 2287 |  | CORR | GENE | 03:33 | 05:38 | 04:60 | 248 | 1075 | 11 | EXT |  | 0.91 | (c)
25643.216 | 3.031 | 2.977 | -8.414 | -8.468 | -234 | 51 | 58 | 0 | 2977 | 2287 |  | CORR | GENE | 04:32 | 05:18 | 05:19 | 90 | 585 | 10 | EXT |  | 0.89 | (c)
25659.746 | 8.116 | 8.066 | -3.369 | -3.419 | -773 | -600 | -624 | 475 | 3342 | 2288 |  | CORR | GENE | 03:42 | 04:09 | 04:06 | 77 | 298 | 10 | EXT |  | 0.89 | (c)
25663.649 | 0.534 | 0.494 | -10.876 | -10.916 | 1153 | 1467 | 1462 | 1153 | 494 | 2289 |  | CORR | GENE | 03:44 | 04:34 | 04:33 | 83 | 619 | 11 | EXT |  | 0.89 | (c)
25665.871 | 2.756 | 2.691 | -8.654 | -8.719 | 188 | 538 | 526 | 188 | 2691 | 2289 |  | CORR | GENE | 01:08 | 02:04 | 02:02 | 95 | 676 | 10 | EXT |  | 0.89 | (c)
25687.807 | 2.057 | 2.014 | -9.063 | -9.106 | 1810 | 2041 | 2225 | 1810 | 2014 | 2291 |  | CORR | GENE | 06:25 | 07:02 | 07:32 | 105 | 829 | 10 | EXT |  | 0.89 | (c)
25693.702 | 7.952 | 7.919 | -3.168 | -3.201 | 84 | 199 | 283 | 84 | 3145 | 2291 |  | CORR | GENE | 01:46 | 02:05 | 02:18 | 56 | 397 | 13 | EXT |  | 0.89 | (c)
25696.498 | 10.748 | 10.686 | -0.372 | -0.434 | 836 | 1160 | 1305 | 836 | 322 | 2291 |  | CORR | GENE | 03:48 | 04:40 | 05:03 | 112 | 938 | 11 | EXT |  | 0.89 | (c)
25696.79 | 11.04 | 10.87 | -0.08 | -0.25 | 1361 | 1413 | 1407 | 1361 | 44 | 2291 |  | CORR | GENE | 05:12 | 05:21 | 05:20 | 206 | 92 | 9 | EXT |  | 0.9 | (c)
25697.031 | 0.161 | 0.075 | -11.014 | -11.1 | 209 | 241 | 264 | 209 | 75 | 2292 |  | CORR | GENE | 05:17 | 05:22 | 05:26 | 255 | 110 | 6 | EXT |  | 0.9 | (c)
25697.186 | 0.316 | 0.303 | -10.859 | -10.872 | 562 | 621 | 624 | 562 | 303 | 2292 |  | CORR | CIGR | 06:14 | 06:23 | 06:24 | 28 | 124 | 10 | EXT |  | 0.89 | (c)
25697.302 | 0.432 | 0.348 | -10.743 | -10.827 | -379 | -39 | 78 | 0 | 348 | 2292 |  | CORR | GENE | 03:42 | 04:37 | 04:56 | 112 | 913 | 15 | EXT |  | 0.9 | (c)
25698.509 | 1.639 | 1.586 | -9.536 | -9.589 | -67 | 195 | 102 | 0 | 1586 | 2292 |  | CORR | GENE | 04:32 | 05:15 | 04:60 | 63 | 338 | 15 | EXT |  | 0.89 | (c)
25698.651 | 1.781 | 1.739 | -9.394 | -9.436 | 270 | 535 | 496 | 270 | 1739 | 2292 |  | CORR | GENE | 05:27 | 06:10 | 06:03 | 64 | 451 | 12 | EXT |  | 0.89 | (c)
25698.809 | 1.939 | 1.921 | -9.236 | -9.254 | 660 | 755 | 759 | 660 | 1921 | 2292 |  | CORR | CIGR | 06:30 | 06:45 | 06:46 | 44 | 198 | 10 | EXT |  | 0.89 | (c)
25699.626 | 2.756 | 2.729 | -8.419 | -8.446 | -351 | -275 | -250 | 150 | 2729 | 2292 |  | CORR | CIGR | 03:47 | 03:59 | 04:03 | 45 | 201 | 10 | EXT |  | 0.89 | (c)
25699.894 | 3.024 | 2.99 | -8.151 | -8.185 | -298 | -218 | -219 | 140 | 2990 | 2292 |  | CORR | CIGR | 03:55 | 04:08 | 04:08 | 41 | 158 | 13 | EXT |  | 0.89 | (c)
25700.09 | 3.22 | 3.166 | -7.955 | -8.009 | 863 | 913 | 963 | 863 | 3166 | 2292 |  | CORR | GENE | 07:03 | 07:11 | 07:19 | 69 | 200 | 10 | EXT |  | 0.89 | (c)
25705.663 | 8.793 | 8.76 | -2.382 | -2.415 | 739 | 880 | 926 | 739 | 2344 | 2292 |  | CORR | GENE | 06:43 | 07:05 | 07:13 | 71 | 373 | 12 | EXT |  | 0.89 | (c)
25705.814 | 8.944 | 8.864 | -2.231 | -2.311 | -183 | 105 | 138 | 0 | 2206 | 2292 |  | CORR | GENE | 04:14 | 05:00 | 05:05 | 105 | 641 | 14 | EXT |  | 0.9 | (c)
25706.276 | 9.406 | 9.364 | -1.769 | -1.811 | 37 | 127 | 314 | 37 | 1675 | 2292 |  | CORR | GENE | 04:49 | 05:04 | 05:34 | 136 | 554 | 13 | EXT |  | 0.9 | (c)
25706.679 | 9.809 | 9.635 | -1.366 | -1.54 | -342 | -121 | -196 | 51 | 1048 | 2292 |  | ARTD | GENE | 03:48 | 04:24 | 04:11 | 492 | 291 |  | EXT | Наплавка/вышлифовка 7%. |  | (c)
25706.82 | 9.95 | 9.884 | -1.225 | -1.291 | 20 | 119 | 228 | 20 | 1134 | 2292 |  | CORR | GENE | 04:46 | 05:02 | 05:20 | 157 | 416 | 11 | EXT |  | 0.9 | (c)
25706.98 | 10.11 | 10.091 | -1.065 | -1.084 | 209 | 616 | 556 | 209 | 964 | 2292 |  | CORR | GENE | 05:17 | 06:23 | 06:13 | 120 | 693 | 13 | EXT |  | 0.9 | (c)
25707.314 | 10.444 | 10.351 | -0.731 | -0.824 | 796 | 901 | 962 | 796 | 677 | 2292 |  | CORR | GENE | 06:52 | 07:09 | 07:19 | 147 | 332 | 22 | EXT |  | 0.92 | (c)
25707.488 | 10.618 | 10.255 | -0.557 | -0.92 | 220 | 376 | 300 | 220 | 129 | 2292 |  | CORR | GENE | 05:19 | 05:44 | 05:32 | 791 | 159 | 11 | EXT |  | 0.96 | (c)
25707.995 | 11.125 | 11 | -0.05 | -0.175 | -380 | -156 | -185 | 0 | 32 | 2292 |  | ARTD | GENE | 03:42 | 04:18 | 04:13 | 143 | 389 |  | EXT | Наплавка/вышлифовка 14%. |  | (c)
25708.016 | 11.146 | 10.415 | -0.029 | -0.76 | 515 | 642 | 646 | 515 | 18 | 2292 |  | CORR | GENE | 06:06 | 06:27 | 06:28 | 742 | 262 | 13 | EXT |  | 0.97 | (c)
25719.078 | 0.028 | 0.008 | -4.462 | -4.482 | 1462 | 1533 | 1532 | 1462 | 8 | 2294а |  | CORR | GENE | 05:33 | 05:44 | 05:44 | 936 | 141 | 11 | EXT |  | 0.97 | (c)
25719.496 | 0.446 | 0.368 | -4.044 | -4.122 | 1299 | 1320 | 1315 | 1299 | 368 | 2294а |  | CORR | AXGR | 05:07 | 05:10 | 05:09 | 132 | 33 | 13 | EXT |  | 0.9 | (c)
25720.513 | 1.463 | 0.994 | -3.027 | -3.496 | 1506 | 1559 | 1563 | 1506 | 994 | 2294а |  | CORR | GENE | 05:40 | 05:49 | 05:49 | 992 | 114 | 14 | EXT |  | 0.99 | (c)
25722.782 | 3.732 | 2.357 | -0.758 | -2.133 | 823 | 1118 | 1583 | 823 | 605 | 2294а |  | ARTD | GENE | 03:50 | 04:38 | 05:52 | 1528 | 1520 |  | EXT | Наплавка/вышлифовка 11%. |  | (c)
25726.475 | 0.403 | 0.268 | -8.92 | -9.055 | -345 | 191 | 74 | 0 | 268 | 2295а |  | CORR | GENE | 05:48 | 07:15 | 06:56 | 374 | 837 | 15 | EXT |  | 0.95 | (c)
25727.434 | 1.362 | 1.336 | -7.961 | -7.987 | -325 | -91 | -140 | 0 | 1336 | 2295а |  | CORR | GENE | 05:51 | 06:29 | 06:21 | 55 | 369 | 10 | EXT |  | 0.89 | (c)
25727.92 | 1.848 | 1.804 | -7.475 | -7.519 | -130 | 123 | 111 | 0 | 1804 | 2295а |  | CORR | GENE | 06:23 | 07:04 | 07:02 | 91 | 482 | 13 | EXT |  | 0.89 | (c)
25728.135 | 2.063 | 2.038 | -7.26 | -7.285 | -211 | -155 | -140 | 69 | 2038 | 2295а |  | CORR | CIGR | 06:10 | 06:19 | 06:21 | 25 | 142 | 11 | EXT |  | 0.89 | (c)
25729.428 | 3.356 | 3.309 | -5.967 | -6.014 | -152 | -91 | -69 | 0 | 3309 | 2295а |  | CORR | GENE | 06:19 | 06:29 | 06:33 | 48 | 166 | 11 | EXT |  | 0.89 | (c)
25731.161 | 5.089 | 4.651 | -4.234 | -4.672 | -348 | 203 | 103 | 0 | 3926 | 2295а |  | ARTD | GENE | 05:48 | 07:17 | 07:00 | 746 | 902 |  | EXT | Наплавка/вышлифовка 8%. |  | (c)
25734.607 | 8.535 | 7.98 | -0.788 | -1.343 | -362 | -116 | -162 | 0 | 37 | 2295а |  | ARTD | GENE | 05:45 | 06:25 | 06:18 | 1306 | 398 |  | EXT | Вышлифовка глубиной 8%. |  | (c)
25741.544 | 6.149 | 6.113 | -4.991 | -5.027 | -2111 | -2111 | -2101 | 2091 | 4914 | 2296 |  | CORR | AXGR | 06:42 | 06:42 | 06:44 | 113 | 20 | 11 | EXT |  | 0.89 | (c)
25745.289 | 9.894 | 9.651 | -1.246 | -1.489 | -2157 | -2126 | -2115 | 2073 | 702 | 2296 |  | CORR | GENE | 06:35 | 06:40 | 06:41 | 787 | 84 | 10 | EXT |  | 0.95 | (c)
25761.423 | 3.478 | 3.331 | -8.112 | -8.259 | -1521 | -1461 | -1470 | 1420 | 3331 | 2298 |  | CORR | GENE | 06:06 | 06:16 | 06:15 | 472 | 101 | 10 | EXT |  | 0.94 | (c)
25762.051 | 4.106 | 3.938 | -7.484 | -7.652 | -1473 | -1444 | -1458 | 1444 | 3938 | 2298 |  | CORR | AXGR | 06:14 | 06:19 | 06:16 | 210 | 29 | 10 | EXT |  | 0.91 | (c)
25769.535 | 0 | -0.025 | -11.695 | -11.72 | 9 | 747 | 702 | 9 |  | 2299 | Нарушение формы кольцевого шва | GWAN |  | 03:18 | 05:17 | 05:10 | 0 | 1386 |  | EXT | Нарушение формы кольцевого шва |  | (c)
25773.245 | 3.71 | 3.671 | -7.985 | -8.024 | 805 | 912 | 928 | 805 | 3671 | 2299 |  | CORR | CIGR | 05:27 | 05:44 | 05:47 | 44 | 246 | 13 | EXT |  | 0.89 | (c)
25773.649 | 4.114 | 4.046 | -7.581 | -7.649 | 1035 | 1066 | 1127 | 1035 | 4046 | 2299 |  | CORR | GENE | 06:04 | 06:09 | 06:19 | 431 | 184 | 7 | EXT |  | 0.92 | (c)
25774.387 | 4.852 | 4.822 | -6.843 | -6.873 | 1346 | 1383 | 1423 | 1346 | 4822 | 2299 |  | CORR | CIGR | 06:54 | 07:00 | 07:06 | 39 | 154 | 12 | EXT |  | 0.89 | (c)
25793.296 | 0.381 | 0.348 | -11.269 | -11.302 | 1009 | 1040 | 1208 | 1009 | 348 | 2301 |  | CORR | GENE | 04:08 | 04:13 | 04:40 | 86 | 398 | 15 | EXT |  | 0.89 | (c)
25819.097 | 3.067 | 1.21 | -7.983 | -9.84 | 1078 | 1431 | 1328 | 1078 | 1210 | 2303 |  | ARTD | GENE | 11:24 | 00:21 | 12:05 | 2029 | 500 |  | EXT | Эквивалент потери металла 10%. |  | (c)
25837.757 | 10.677 | 10.646 | -0.618 | -0.649 | 33 | 99 | 126 | 33 | 599 | 2304 |  | CORR | GENE | 10:50 | 11:01 | 11:05 | 50 | 186 | 10 | EXT |  | 0.89 | (c)
25837.999 | 10.919 | 10.903 | -0.376 | -0.392 | 995 | 1551 | 1354 | 995 | 318 | 2304 |  | CORR | GENE | 01:25 | 02:55 | 02:23 | 74 | 718 | 10 | EXT |  | 0.89 | (c)
25838.249 | 11.169 | 11.101 | -0.126 | -0.194 | -1266 | -1189 | -946 | 626 | 108 | 2304 |  | CORR | GENE | 07:20 | 07:33 | 08:12 | 86 | 640 | 10 | EXT |  | 0.89 | (c)
25838.461 | 0.086 | 0.035 | -11.299 | -11.35 | -75 | 340 | 399 | 0 | 35 | 2305 |  | CORR | GENE | 00:37 | 01:44 | 01:54 | 81 | 947 | 13 | EXT |  | 0.89 | (c)
25842.879 | 4.504 | 4.45 | -6.881 | -6.935 | 736 | 1125 | 1194 | 578 | 4450 | 2305 |  | CORR | GENE | 02:48 | 03:51 | 04:02 | 111 | 916 | 10 | EXT |  | 0.89 | (c)
25843.332 | 4.957 | 4.925 | -6.428 | -6.46 | 691 | 841 | 852 | 691 | 4925 | 2305 |  | CORR | GENE | 02:41 | 03:05 | 03:07 | 53 | 322 | 10 | EXT |  | 0.89 | (c)
25849.954 | 0.194 | 0.178 | -11.221 | -11.237 | 1099 | 1152 | 1173 | 983 | 178 | 2306 |  | CORR | CIGR | 04:10 | 04:18 | 04:21 | 26 | 148 | 14 | EXT |  | 0.89 | (c)
25850.78 | 1.02 | 0.974 | -10.395 | -10.441 | 817 | 1158 | 1075 | 817 | 974 | 2306 |  | CORR | GENE | 03:24 | 04:19 | 04:06 | 73 | 515 | 12 | EXT |  | 0.89 | (c)
25853.569 | 3.809 | 3.788 | -7.606 | -7.627 | 1505 | 1538 | 1556 | 624 | 3788 | 2306 |  | CORR | CIGR | 05:15 | 05:20 | 05:23 | 22 | 101 | 15 | EXT |  | 0.89 | (c)
25858.773 | 9.013 | 8.964 | -2.402 | -2.451 | 675 | 743 | 769 | 675 | 2397 | 2306 |  | CORR | GENE | 03:01 | 03:12 | 03:16 | 54 | 188 | 12 | EXT |  | 0.89 | (c)
25910.652 | 3.747 | 3.589 | -7.873 | -8.031 | -452 | -416 | -410 | 369 | 3589 | 2311 |  | CORR | GENE | 06:27 | 06:33 | 06:34 | 742 | 83 | 11 | EXT |  | 0.96 | (c)
25910.946 | 4.041 | 3.992 | -7.579 | -7.628 | -2139 | -1979 | -1924 | 1709 | 3992 | 2311 |  | CORR | GENE | 01:55 | 02:20 | 02:29 | 60 | 430 | 10 | EXT |  | 0.89 | (c)
25911.254 | 4.349 | 4.309 | -7.271 | -7.311 | -1365 | -956 | -1039 | 713 | 4309 | 2311 |  | CORR | GENE | 03:60 | 05:06 | 04:52 | 67 | 652 | 12 | EXT |  | 0.89 | (c)
25937.562 | 7.387 | 6.317 | -4.223 | -5.293 | -826 | -695 | -533 | 240 | 3378 | 2313 |  | CORR | GENE | 05:01 | 05:22 | 05:48 | 1915 | 586 | 14 | EXT |  | 1.01 | (b)
25939.259 | 9.084 | 8.287 | -2.526 | -3.323 | -826 | -694 | -515 | 205 | 1968 | 2313 |  | CORR | GENE | 05:01 | 05:22 | 05:51 | 1355 | 621 | 12 | EXT |  | 0.98 | (c)
25940.694 | 10.519 | 9.75 | -1.091 | -1.86 | -383 | -340 | -330 | 278 | 452 | 2313 |  | CORR | GENE | 06:12 | 06:19 | 06:21 | 1408 | 105 | 10 | EXT |  | 0.97 | (c)
25941.668 | 11.493 | 10.526 | -0.117 | -1.084 | -758 | -658 | -678 | 599 | 33 | 2313 |  | CORR | GENE | 05:12 | 05:28 | 05:24 | 1051 | 159 | 12 | EXT |  | 0.98 | (c)
25941.76 | 11.585 | 11.322 | -0.025 | -0.288 | -347 | -294 | -303 | 259 | 25 | 2313 |  | CORR | GENE | 06:18 | 06:26 | 06:25 | 263 | 88 | 10 | EXT |  | 0.91 | (c)
25953.521 | 0 | -0.062 | -11.766 | -11.828 | 1755 | 1969 | 2207 | 1755 |  | 2315а | Нарушение формы кольцевого шва | GWAN |  | 10:55 | 11:29 | 12:08 | 0 | 904 |  | EXT | Нарушение формы кольцевого шва |  | (c)
25965.064 | 11.543 | 11.394 | -0.223 | -0.372 | -385 | 139 | 11 | 0 | 82 | 2315а |  | CORR | GENE | 05:09 | 06:34 | 06:13 | 290 | 792 | 10 | EXT |  | 0.92 | (c)
25965.482 | 0.195 | 0.122 | -10.338 | -10.411 | -2166 | -1689 | -1813 | 64 | 122 | 2316а |  | CORR | GENE | 05:15 | 06:32 | 06:12 | 293 | 706 | 10 | EXT |  | 0.92 | (c)
25967.667 | 2.38 | 2.252 | -8.153 | -8.281 | 2017 | -2204 | -2221 | 0 | 2252 | 2316а |  | CORR | GENE | 04:30 | 05:09 | 05:07 | 154 | 448 | 10 | EXT |  | 0.9 | (c)
25971.087 | 5.8 | 5.621 | -4.733 | -4.912 | 1901 | -2195 | 2173 | 0 | 4599 | 2316а |  | CORR | GENE | 04:12 | 05:11 | 04:56 | 313 | 544 | 10 | EXT |  | 0.92 | (c)
25983.203 | 7.383 | 7.27 | -4.117 | -4.23 | -1135 | -1120 | -1103 | 1070 | 4076 | 2317 |  | CORR | GENE | 05:33 | 05:35 | 05:38 | 154 | 65 | 14 | EXT |  | 0.9 | (c)
25995.637 | 8.317 | 8.296 | -3.258 | -3.279 | 1673 | 1729 | 1769 | 1673 | 3226 | 2318 |  | CORR | GENE | 05:50 | 05:59 | 06:05 | 53 | 191 | 10 | EXT |  | 0.89 | (c)
26005.398 | 6.503 | 6.47 | -5.027 | -5.06 | -1723 | -1674 | -1509 | 1294 | 4997 | 2319 |  | CORR | GENE | 00:30 | 00:38 | 01:05 | 63 | 429 | 10 | EXT |  | 0.89 | (c)
26026.827 | 4.812 | 4.62 | -6.693 | -6.885 | -1091 | -701 | -832 | 573 | 4620 | 2321 |  | DENT | GENE | 05:21 | 06:24 | 06:03 | 503 | 517 | 0.3 | N/A | Глубина вмятины: 4 мм (0,3%). Линейка: 50 см в (462 см; 06:24 ч:мин) |  | (c)
26029.547 | 7.532 | 7.369 | -3.973 | -4.136 | -1014 | -843 | -856 | 698 | 3793 | 2321 |  | DENT | GENE | 05:34 | 06:01 | 05:59 | 343 | 316 | 0.2 | N/A | Глубина вмятины: 3 мм (0,2%). Линейка: 34 см в (737 см; 06:01 ч:мин) |  | (c)
26033.026 | 11.011 | 10.958 | -0.494 | -0.547 | 1933 | 2182 | 2058 | 1933 | 469 | 2321 |  | GOUG | GENE | 01:29 | 02:09 | 01:49 | 78 | 250 | 6 | EXT | Задир. |  | (c)
26048.048 | 2.928 | 2.907 | -8.157 | -8.178 | -111 | -79 | -73 | 35 | 2907 | 2323 |  | CORR | CIGR | 04:54 | 04:59 | 04:60 | 23 | 76 | 12 | EXT |  | 0.89 | (c)
26051.222 | 6.102 | 6.015 | -4.983 | -5.07 | -456 | -201 | -159 | 0 | 4871 | 2323 |  | DENT | GENE | 03:58 | 04:39 | 04:46 | 199 | 594 | 0.3 | N/A | Глубина вмятины: 4 мм (0,3%). Линейка: 20 см в (602 см; 04:39 ч:мин) Аномалия находится вблизи продольного шва. |  | (c)
26060.522 | 4.317 | 4.299 | -7.148 | -7.166 | 617 | 664 | 663 | 617 | 4299 | 2324 |  | DENT | GENE | 02:19 | 02:26 | 02:26 | 95 | 93 | 0.4 | N/A | Глубина вмятины: 5 мм (0,4%). Линейка: 10 см в (430 см; 02:26 ч:мин) |  | (c)
26070.105 | 2.435 | 2.361 | -8.47 | -8.544 | -2121 | -2057 | -2069 | 2018 | 2361 | 2325 |  | CORR | GENE | 07:57 | 08:07 | 08:05 | 277 | 103 | 14 | EXT |  | 0.93 | (c)
26070.829 | 3.159 | 3.139 | -7.746 | -7.766 | 520 | 592 | 721 | 520 | 3139 | 2325 |  | CORR | GENE | 03:03 | 03:15 | 03:35 | 55 | 402 | 10 | EXT |  | 0.89 | (c)
26071.049 | 3.379 | 3.333 | -7.526 | -7.572 | 810 | 1009 | 940 | 810 | 3333 | 2325 |  | CORR | GENE | 03:50 | 04:22 | 04:11 | 56 | 260 | 10 | EXT |  | 0.89 | (c)
26071.7 | 4.03 | 3.987 | -6.875 | -6.918 | 1742 | 1801 | 1844 | 1742 | 3987 | 2325 |  | CORR | GENE | 06:20 | 06:30 | 06:37 | 49 | 204 | 12 | EXT |  | 0.89 | (c)
26072.863 | 5.193 | 5.177 | -5.712 | -5.728 | 738 | 801 | 804 | 738 | 5177 | 2325 |  | CORR | CIGR | 03:38 | 03:48 | 03:49 | 25 | 132 | 14 | EXT |  | 0.89 | (c)
26076.785 | 9.115 | 9.093 | -1.79 | -1.812 | -2044 | -2012 | -1981 | 1917 | 1780 | 2325 |  | CORR | CIGR | 08:09 | 08:14 | 08:19 | 32 | 127 | 11 | EXT |  | 0.89 | (c)
26088.655 | 0 | -0.024 | -11.705 | -11.729 | 727 | 1086 | 1231 | 727 |  | 2327 | Нарушение формы кольцевого шва | GWAN |  | 11:45 | 00:43 | 13:06 | 0 | 1009 |  | EXT | Нарушение формы кольцевого шва |  | (c)
26091.933 | 3.278 | 3.271 | -8.427 | -8.434 | -995 | -932 | -925 | 855 | 3271 | 2327 |  | CORR | CIGR | 07:07 | 07:17 | 07:19 | 34 | 140 | 13 | EXT |  | 0.89 | (c)
26096.452 | 7.797 | 7.774 | -3.908 | -3.931 | -1849 | -1824 | -1764 | 1679 | 3888 | 2327 |  | CORR | CIGR | 04:49 | 04:53 | 05:03 | 43 | 170 | 11 | EXT |  | 0.89 | (c)
26100.05 | 11.395 | 11.364 | -0.31 | -0.341 | -1810 | -1714 | -1691 | 1573 | 296 | 2327 |  | CORR | CIGR | 04:56 | 05:11 | 05:15 | 45 | 237 | 15 | EXT |  | 0.89 | (c)
26100.219 | 11.564 | 11.536 | -0.141 | -0.169 | -1708 | -1456 | -1538 | 1369 | 127 | 2327 |  | CORR | CIGR | 05:12 | 05:53 | 05:39 | 42 | 339 | 14 | EXT |  | 0.89 | (c)
26100.332 | 11.677 | 11.65 | -0.028 | -0.055 | -1734 | -1546 | -1602 | 1471 | 25 | 2327 |  | CORR | CIGR | 05:08 | 05:38 | 05:29 | 30 | 263 | 11 | EXT |  | 0.89 | (c)
26101.038 | 0.678 | 0.649 | -11.017 | -11.046 | 1425 | 1490 | 1509 | 1425 | 649 | 2328 |  | CORR | CIGR | 05:30 | 05:40 | 05:43 | 38 | 168 | 10 | EXT |  | 0.89 | (c)
26102.321 | 1.961 | 1.927 | -9.734 | -9.768 | 1430 | 1439 | 1452 | 1430 | 1927 | 2328 |  | CORR | AXGR | 05:31 | 05:32 | 05:34 | 179 | 44 | 11 | EXT |  | 0.9 | (c)
26102.344 | 1.984 | 1.96 | -9.711 | -9.735 | 1235 | 1377 | 1322 | 1235 | 1960 | 2328 |  | CORR | CIGR | 04:59 | 05:22 | 05:13 | 28 | 174 | 10 | EXT |  | 0.89 | (c)
26102.624 | 2.264 | 2.245 | -9.431 | -9.45 | 998 | 1226 | 1190 | 998 | 2245 | 2328 |  | CORR | GENE | 04:21 | 04:58 | 04:52 | 88 | 385 | 12 | EXT |  | 0.89 | (c)
26103.052 | 2.692 | 2.671 | -9.003 | -9.024 | 41 | 729 | 489 | 41 | 2671 | 2328 |  | CORR | GENE | 01:47 | 03:38 | 02:59 | 146 | 896 | 10 | EXT |  | 0.9 | (c)
26110.188 | 9.828 | 9.711 | -1.867 | -1.984 | 599 | 941 | 938 | 599 | 1822 | 2328 |  | CORR | GENE | 03:17 | 04:12 | 04:11 | 162 | 679 | 12 | EXT |  | 0.9 | (c)
26111.989 | 11.629 | 11.581 | -0.066 | -0.114 | -172 | 5 | 18 | 0 | 41 | 2328 |  | CORR | GENE | 01:12 | 01:41 | 01:43 | 73 | 379 | 10 | EXT |  | 0.89 | (c)
26145.595 | 0 | -0.024 | -11.355 | -11.379 | -1154 | -1022 | -985 | 817 |  | 2332 | Нарушение формы кольцевого шва | GWAN |  | 07:38 | 07:59 | 08:05 | 0 | 338 |  | EXT | Нарушение формы кольцевого шва |  | (c)
26173.743 | 5.428 | 5.236 | -5.877 | -6.069 | -2166 | -2111 | -2126 | 65 | 5236 | 2334 |  | CORR | GENE | 05:54 | 06:02 | 05:60 | 556 | 79 | 6 | EXT |  | 0.92 | (c)
26202.865 | 0.515 | 0.364 | -10.72 | -10.871 | 83 | 293 | 275 | 83 | 364 | 2337 |  | DENT | GENE | 04:22 | 04:56 | 04:53 | 212 | 383 | 0.4 | N/A | Глубина вмятины: 5 мм (0,4%). Линейка: 21 см в (36 см; 04:56 ч:мин) Аномалия находится вблизи продольного шва. |  | (c)
26212.313 | 9.963 | 9.955 | -1.272 | -1.28 | -1930 | -1912 | -1876 | 1822 | 1232 | 2337 |  | CORR | GENE | 10:57 | 10:60 | 11:06 | 48 | 108 | 14 | EXT |  | 0.89 | (c)
26224.339 | 10.754 | 10.698 | -0.641 | -0.697 | 1744 | 1795 | 1790 | 1744 | 574 | 2338 |  | DENT | GENE | 06:32 | 06:40 | 06:39 | 123 | 91 | 0.5 | N/A | Глубина вмятины: 7 мм (0,5%). Линейка: 12 см в (1070 см; 06:40 ч:мин) |  | (c)
26226.618 | 1.638 | 1.365 | -9.812 | -10.085 | 1789 | 2222 | 2134 | 1789 | 1365 | 2339 |  | CORR | GENE | 06:18 | 07:27 | 07:13 | 712 | 689 | 15 | EXT |  | 0.99 | (c)
26227.154 | 2.174 | 2.12 | -9.276 | -9.33 | 1860 | 1902 | 1904 | 1860 | 2120 | 2339 |  | CORR | GENE | 06:29 | 06:36 | 06:36 | 262 | 87 | 16 | EXT |  | 0.93 | (c)
26235.106 | 10.126 | 10.077 | -1.324 | -1.373 | 1048 | 1402 | 1280 | 1048 | 888 | 2339 |  | CORR | GENE | 04:18 | 05:15 | 04:55 | 485 | 464 | 15 | EXT |  | 0.97 | (c)
26236.351 | 11.371 | 11.2 | -0.079 | -0.25 | 1300 | 1543 | 1697 | 1300 | 69 | 2339 |  | CORR | GENE | 04:59 | 05:38 | 06:03 | 181 | 794 | 12 | EXT |  | 0.91 | (c)
26239.968 | 3.538 | 3.497 | -7.842 | -7.883 | 587 | 627 | 696 | 587 | 3497 | 2340 |  | CORR | CIGR | 05:07 | 05:13 | 05:24 | 41 | 219 | 13 | EXT |  | 0.89 | (c)
26240.112 | 3.682 | 3.59 | -7.698 | -7.79 | 477 | 623 | 685 | 477 | 3590 | 2340 |  | CORR | GENE | 04:49 | 05:13 | 05:23 | 147 | 416 | 10 | EXT |  | 0.9 | (c)
26246.863 | 10.433 | 10.207 | -0.947 | -1.173 | 1606 | 1635 | 1659 | 1606 | 876 | 2340 |  | CORR | GENE | 07:51 | 07:56 | 07:60 | 297 | 107 | 9 | EXT |  | 0.91 | (c)
26247.277 | 10.847 | 10.799 | -0.533 | -0.581 | 1421 | 1573 | 1580 | 1421 | 518 | 2340 |  | CORR | GENE | 07:21 | 07:46 | 07:47 | 63 | 319 | 11 | EXT |  | 0.89 | (c)
26247.67 | 11.24 | 11.196 | -0.14 | -0.184 | 579 | 655 | 710 | 579 | 140 | 2340 |  | CORR | CIGR | 05:06 | 05:18 | 05:27 | 44 | 263 | 13 | EXT |  | 0.89 | (c)
26247.796 | 11.366 | 11.341 | -0.014 | -0.039 | 234 | 245 | 565 | 234 | 7 | 2340 |  | CORR | CIGR | 04:10 | 04:12 | 05:03 | 32 | 662 | 12 | EXT |  | 0.89 | (c)
26247.81 | 0 | -0.024 | -9.656 | -9.68 | -855 | -33 | -156 | 0 |  | 2341а | Коррозия на шве | GWAN | GENE | 03:09 | 05:21 | 05:02 | 66 | 1398 | 16 | EXT | Коррозия на шве | 0.89 | (c)
26255.112 | 7.302 | 7.135 | -2.354 | -2.521 | -543 | -479 | -425 | 307 | 2347 | 2341а |  | CORR | GENE | 03:59 | 04:09 | 04:18 | 174 | 236 | 10 | EXT |  | 0.9 | (c)
26255.999 | 8.189 | 8.109 | -1.467 | -1.547 | 37 | 259 | 286 | 37 | 1434 | 2341а |  | CORR | GENE | 05:33 | 06:08 | 06:13 | 113 | 498 | 10 | EXT |  | 0.89 | (c)
26257.466 | 0 | -0.02 | -2.474 | -2.494 | -253 | 130 | 233 | 0 | 0 | 2341б | Внутришовный дефект | GWAN |  | 08:06 | 09:08 | 09:25 | 0 | 971 | 18 | MID | Внутришовный дефект |  | (c)
26258.688 | 1.222 | 1.201 | -1.252 | -1.273 | 37 | 79 | 100 | 37 | 1201 | 2341б |  | CORR | CIGR | 08:53 | 08:60 | 09:03 | 33 | 127 | 13 | EXT |  | 0.74 | (c)
26259.94 | 0 | -0.017 | -11.12 | -11.137 | -602 | -2 | -189 | 0 |  | 2342а | Нарушение формы кольцевого шва | GWAN |  | 04:58 | 06:35 | 06:05 | 0 | 826 |  | INT | Нарушение формы кольцевого шва |  | (c)
26260.289 | 0.349 | 0.248 | -10.771 | -10.872 | -5 | 132 | 102 | 0 | 248 | 2342а |  | CORR | GENE | 06:35 | 06:57 | 06:52 | 121 | 214 | 11 | EXT |  | 0.9 | (c)
26260.483 | 0.543 | 0.486 | -10.577 | -10.634 | 27 | 189 | 192 | 27 | 486 | 2342а |  | CORR | GENE | 06:40 | 07:06 | 07:07 | 84 | 330 | 9 | EXT |  | 0.89 | (c)
26263.326 | 3.386 | 3.309 | -7.734 | -7.811 | -553 | -459 | -457 | 361 | 3309 | 2342а |  | GOUG | GENE | 05:06 | 05:22 | 05:22 | 465 | 192 | 7 | EXT | Зона задиров. |  | (c)
26288.548 | 5.788 | 5.738 | -5.907 | -5.957 | 1427 | 1646 | 1586 | 1427 | 5738 | 2344 |  | CORR | GENE | 02:15 | 02:51 | 02:41 | 88 | 317 | 10 | EXT |  | 0.89 | (c)
26294.455 | 0 | 0 | -11.59 | -11.59 | -1529 | -1396 | -1302 | 1075 | 0 | 2345 | Смещение кромок | GWAN |  | 07:11 | 07:32 | 07:47 | 0 | 454 |  | EXT | Смещение кромок Наружу Величина смещения - 2.5 мм. |  | (c)
26297.098 | 2.643 | 2.604 | -8.947 | -8.986 | 2071 | 2100 | 2117 | 2071 | 2604 | 2345 |  | GOUG | CIGR | 04:52 | 04:56 | 04:59 | 42 | 93 | 5 | EXT | Задир. |  | (c)
26300.435 | 5.98 | 5.966 | -5.61 | -5.624 | -525 | -478 | -470 | 416 | 5595 | 2345 |  | GOUG | CIGR | 09:53 | 10:00 | 10:02 | 29 | 109 | 23 | EXT | Задир. |  | (b)
26306.137 | 0.092 | 0.038 | -11.538 | -11.592 | 906 | 1193 | 1256 | 906 | 38 | 2346 |  | CORR | GENE | 10:02 | 10:48 | 10:58 | 84 | 700 | 10 | EXT |  | 0.89 | (c)
26306.302 | 0.257 | 0.232 | -11.373 | -11.398 | 1265 | 1413 | 1443 | 1265 | 232 | 2346 |  | CORR | GENE | 10:60 | 11:24 | 11:29 | 51 | 356 | 11 | EXT |  | 0.89 | (c)
26311.72 | 5.675 | 5.594 | -5.955 | -6.036 | -1999 | -1906 | -1809 | 1619 | 5594 | 2346 |  | CORR | GENE | 02:13 | 02:28 | 02:44 | 92 | 380 | 10 | EXT |  | 0.89 | (c)
26316.719 | 10.674 | 10.64 | -0.956 | -0.99 | -1540 | -1319 | -1187 | 834 | 889 | 2346 |  | CORR | GENE | 03:27 | 04:03 | 04:24 | 101 | 706 | 9 | EXT |  | 0.89 | (c)
26316.736 | 10.691 | 10.656 | -0.939 | -0.974 | -550 | -438 | -254 | 0 | 902 | 2346 |  | CORR | GENE | 06:07 | 06:25 | 06:55 | 72 | 593 | 10 | EXT |  | 0.89 | (c)
26322.344 | 4.669 | 4.652 | -6.811 | -6.828 | 13 | 182 | 207 | 13 | 4652 | 2347 |  | CORR | GENE | 05:57 | 06:24 | 06:28 | 74 | 389 | 10 | EXT |  | 0.89 | (c)
26323.647 | 5.972 | 5.947 | -5.508 | -5.533 | -318 | -235 | -215 | 111 | 5468 | 2347 |  | CORR | GENE | 05:03 | 05:17 | 05:20 | 65 | 207 | 11 | EXT |  | 0.89 | (c)
26350.249 | 9.464 | 9.443 | -1.936 | -1.957 | -1358 | -1294 | -1244 | 1131 | 1891 | 2349 |  | CORR | GENE | 01:12 | 01:22 | 01:30 | 66 | 227 | 10 | EXT |  | 0.89 | (c)
26418.082 | 9.987 | 9.958 | -1.453 | -1.482 | -1006 | -723 | -840 | 674 | 1434 | 2355 |  | CORR | GENE | 04:43 | 05:29 | 05:10 | 48 | 332 | 15 | EXT |  | 0.89 | (c)
26451.213 | 8.808 | 8.797 | -2.512 | -2.523 | 2179 | 2228 | -2223 | 2163 | 2484 | 2358 |  | CORR | CIGR | 03:55 | 04:03 | 04:05 | 39 | 119 | 10 | EXT | Аномалия находится на упругопластическом изгибе: R=592 D, максимальное растяжение на 6.8 час. | 0.89 | (c)
26459.65 | 5.925 | 5.895 | -5.775 | -5.805 | 1490 | 1563 | 1568 | 1490 | 5766 | 2359 |  | CORR | CIGR | 04:06 | 04:18 | 04:19 | 39 | 156 | 11 | EXT | Аномалия находится на упругопластическом изгибе: R=450 D, максимальное растяжение на 7 час. | 0.89 | (c)
26462.797 | 9.072 | 9.051 | -2.628 | -2.649 | 1213 | 1361 | 1350 | 1213 | 2623 | 2359 |  | CORR | CIGR | 03:21 | 03:45 | 03:43 | 26 | 273 | 13 | EXT | Аномалия находится на упругопластическом изгибе: R=470 D, максимальное растяжение на 7 час. | 0.89 | (c)
26468.898 | 3.473 | 3.462 | -8.212 | -8.223 | 1619 | 1674 | 1733 | 1619 | 3462 | 2360 |  | CORR | CIGR | 06:49 | 06:58 | 07:07 | 43 | 228 | 10 | EXT | Аномалия находится на упругопластическом изгибе: R=580 D, максимальное растяжение на 7.4 час. | 0.89 | (c)
26476.306 | 10.881 | 10.592 | -0.804 | -1.093 | -510 | -397 | -381 | 251 | 647 | 2360 |  | ARTD | GENE | 01:05 | 01:24 | 01:26 | 446 | 259 |  | EXT | Наплавка. |  | (c)
26477.704 | 0.594 | 0.343 | -10.996 | -11.247 | -993 | -960 | -953 | 913 | 343 | 2361 |  | CORR | GENE | 04:30 | 04:36 | 04:37 | 320 | 80 | 12 | EXT |  | 0.93 | (c)
26480.029 | 2.919 | 2.844 | -8.671 | -8.746 | -1056 | -1032 | -1034 | 1013 | 2844 | 2361 |  | CORR | AXGR | 04:20 | 04:24 | 04:24 | 337 | 44 | 6 | EXT |  | 0.91 | (c)
26480.334 | 3.224 | 3.21 | -8.366 | -8.38 | -1182 | -1091 | -962 | 742 | 3210 | 2361 |  | CORR | GENE | 03:60 | 04:14 | 04:35 | 108 | 440 | 10 | EXT |  | 0.89 | (c)
26484.444 | 7.334 | 5.496 | -4.256 | -6.094 | -1570 | -1452 | -1364 | 1159 | 4207 | 2361 |  | GOUG | GENE | 02:57 | 03:16 | 03:30 | 1887 | 411 | 10 | EXT | Зона задиров. |  | (c)
26484.824 | 7.714 | 7.695 | -3.876 | -3.895 | -1144 | -1100 | -1030 | 917 | 3856 | 2361 |  | CORR | CIGR | 04:06 | 04:13 | 04:24 | 39 | 227 | 14 | EXT |  | 0.89 | (c)
26485.633 | 8.523 | 8.495 | -3.067 | -3.095 | -1266 | -1059 | -1012 | 758 | 3053 | 2361 |  | CORR | CIGR | 03:46 | 04:20 | 04:27 | 42 | 508 | 10 | EXT |  | 0.89 | (c)
26485.672 | 8.562 | 8.538 | -3.028 | -3.052 | -56 | 3 | 7 | 0 | 3017 | 2361 |  | CORR | CIGR | 07:02 | 07:11 | 07:12 | 35 | 126 | 12 | EXT |  | 0.89 | (c)
26486.449 | 9.339 | 9.309 | -2.251 | -2.281 | -1069 | -1009 | -952 | 835 | 2238 | 2361 |  | CORR | CIGR | 04:18 | 04:28 | 04:37 | 43 | 234 | 8 | EXT |  | 0.89 | (c)
26486.479 | 9.369 | 9.357 | -2.221 | -2.233 | -1451 | -1378 | -1342 | 1233 | 2204 | 2361 |  | CORR | CIGR | 03:16 | 03:28 | 03:34 | 29 | 218 | 14 | EXT |  | 0.89 | (c)
26487.278 | 10.168 | 10.125 | -1.422 | -1.465 | -1239 | -1156 | -1012 | 785 | 1344 | 2361 |  | CORR | GENE | 03:51 | 04:04 | 04:27 | 121 | 454 | 12 | EXT |  | 0.9 | (c)
26489.436 | 0.736 | 0.72 | -10.859 | -10.875 | 1517 | 1627 | 1613 | 1517 | 720 | 2362 |  | CORR | GENE | 03:49 | 04:06 | 04:04 | 50 | 192 | 10 | EXT |  | 0.89 | (c)
26489.682 | 0.982 | 0.829 | -10.613 | -10.766 | 1505 | 1525 | 1537 | 1505 | 829 | 2362 |  | CORR | GENE | 03:47 | 03:50 | 03:52 | 177 | 64 | 11 | EXT |  | 0.9 | (c)
26489.749 | 1.049 | 1.033 | -10.546 | -10.562 | 1235 | 1434 | 1412 | 1235 | 1033 | 2362 |  | CORR | GENE | 03:03 | 03:35 | 03:32 | 54 | 353 | 23 | EXT |  | 0.89 | (c)
26490.154 | 1.454 | 1.435 | -10.141 | -10.16 | 1377 | 1552 | 1531 | 1377 | 1435 | 2362 |  | CORR | CIGR | 03:26 | 03:54 | 03:51 | 45 | 308 | 13 | EXT |  | 0.89 | (c)
26503.147 | 2.852 | 2.788 | -8.378 | -8.442 | -275 | -251 | -252 | 228 | 2788 | 2363 |  | GOUG | AXGR | 01:50 | 01:54 | 01:54 | 194 | 47 | 10 | EXT | Задир. |  | (c)
26509.854 | 9.559 | 9.492 | -1.671 | -1.738 | 544 | 587 | 763 | 544 | 1653 | 2363 |  | CORR | GENE | 04:02 | 04:09 | 04:38 | 85 | 437 | 10 | EXT |  | 0.89 | (c)
26510.648 | 10.353 | 10.157 | -0.877 | -1.073 | 989 | 1014 | 1013 | 989 | 861 | 2363 |  | CORR | AXGR | 05:14 | 05:18 | 05:18 | 212 | 47 | 10 | EXT |  | 0.91 | (c)
26510.734 | 10.439 | 10.397 | -0.791 | -0.833 | 765 | 994 | 1010 | 765 | 719 | 2363 |  | CORR | GENE | 04:38 | 05:15 | 05:17 | 114 | 490 | 14 | EXT |  | 0.9 | (c)
26510.812 | 10.517 | 10.492 | -0.713 | -0.738 | 578 | 640 | 665 | 578 | 708 | 2363 |  | CORR | CIGR | 04:08 | 04:18 | 04:22 | 30 | 173 | 10 | EXT |  | 0.89 | (c)
26511.736 | 0.211 | 0.171 | -11.264 | -11.304 | -502 | -487 | -488 | 473 | 171 | 2364 |  | CORR | AXGR | 04:60 | 05:02 | 05:02 | 216 | 29 | 10 | EXT |  | 0.91 | (c)
26512.507 | 0.982 | 0.902 | -10.493 | -10.573 | -646 | -623 | -619 | 592 | 902 | 2364 |  | CORR | GENE | 04:36 | 04:40 | 04:41 | 162 | 54 | 9 | EXT |  | 0.9 | (c)
26516.036 | 4.511 | 4.479 | -6.964 | -6.996 | -1407 | -1255 | -1113 | 819 | 4479 | 2364 |  | CORR | GENE | 02:34 | 02:58 | 03:21 | 183 | 587 | 10 | EXT |  | 0.9 | (c)
26516.433 | 4.908 | 4.859 | -6.567 | -6.616 | -678 | -593 | -539 | 399 | 4859 | 2364 |  | CORR | GENE | 04:31 | 04:45 | 04:54 | 115 | 279 | 12 | EXT |  | 0.9 | (c)
26516.749 | 5.224 | 5.197 | -6.251 | -6.278 | -993 | -859 | -830 | 667 | 5197 | 2364 |  | CORR | CIGR | 03:40 | 04:02 | 04:07 | 38 | 326 | 12 | EXT |  | 0.89 | (c)
26518.308 | 6.783 | 6.748 | -4.692 | -4.727 | -1000 | -833 | -858 | 716 | 4664 | 2364 |  | CORR | GENE | 03:39 | 04:06 | 04:02 | 63 | 284 | 13 | EXT |  | 0.89 | (c)
26518.568 | 7.043 | 7.018 | -4.432 | -4.457 | -688 | -497 | -506 | 324 | 4410 | 2364 |  | CORR | CIGR | 04:30 | 05:00 | 04:59 | 47 | 364 | 15 | EXT |  | 0.89 | (c)
26519.196 | 7.671 | 7.376 | -3.804 | -4.099 | -874 | -762 | -564 | 253 | 3790 | 2364 |  | CORR | GENE | 03:60 | 04:18 | 04:50 | 309 | 621 | 10 | EXT |  | 0.92 | (c)
26520.294 | 8.769 | 8.051 | -2.706 | -3.424 | -835 | -796 | -785 | 734 | 2491 | 2364 |  | CORR | GENE | 04:06 | 04:12 | 04:14 | 933 | 101 | 6 | EXT |  | 0.93 | (c)
26520.73 | 9.205 | 8.51 | -2.27 | -2.965 | -18 | 23 | 15 | 0 | 2111 | 2364 |  | CORR | GENE | 06:18 | 06:24 | 06:23 | 854 | 66 | 7 | EXT |  | 0.93 | (c)
26522.092 | 10.567 | 10.454 | -0.908 | -1.021 | -570 | -419 | -245 | 0 | 885 | 2364 |  | CORR | GENE | 04:49 | 05:13 | 05:41 | 136 | 650 | 9 | EXT |  | 0.9 | (c)
26522.256 | 10.731 | 10.709 | -0.744 | -0.766 | -674 | -609 | -539 | 403 | 719 | 2364 |  | CORR | CIGR | 04:32 | 04:42 | 04:54 | 47 | 271 | 12 | EXT |  | 0.89 | (c)
26522.581 | 11.056 | 11.019 | -0.419 | -0.456 | -413 | -412 | -398 | 382 | 374 | 2364 |  | CORR | AXGR | 05:14 | 05:14 | 05:16 | 82 | 31 | 13 | EXT |  | 0.89 | (c)
26525.615 | 2.615 | 2.381 | -7.73 | -7.964 | -676 | -604 | -629 | 582 | 2381 | 2365 |  | CORR | GENE | 03:42 | 03:54 | 03:49 | 325 | 94 | 11 | EXT |  | 0.93 | (c)
26525.945 | 2.945 | 2.817 | -7.4 | -7.528 | -771 | -254 | -212 | 0 | 2817 | 2365 |  | CORR | GENE | 03:27 | 04:50 | 04:57 | 150 | 1118 | 11 | EXT |  | 0.9 | (c)
26526.098 | 3.098 | 3.078 | -7.247 | -7.267 | -545 | -500 | -476 | 408 | 3078 | 2365 |  | CORR | CIGR | 04:03 | 04:10 | 04:14 | 40 | 137 | 13 | EXT |  | 0.89 | (c)
26526.691 | 3.691 | 3.586 | -6.654 | -6.759 | 333 | 351 | 348 | 333 | 3586 | 2365 |  | CORR | AXGR | 06:25 | 06:28 | 06:27 | 188 | 32 | 11 | EXT |  | 0.91 | (c)
26527.024 | 4.024 | 3.778 | -6.321 | -6.567 | 29 | 298 | 207 | 29 | 3778 | 2365 |  | CORR | GENE | 05:36 | 06:19 | 06:04 | 261 | 356 | 13 | EXT |  | 0.92 | (c)
26527.18 | 4.18 | 4.152 | -6.165 | -6.193 | 1 | 85 | 81 | 1 | 4152 | 2365 |  | CORR | CIGR | 05:31 | 05:45 | 05:44 | 36 | 160 | 14 | EXT |  | 0.89 | (c)
26529.992 | 6.992 | 6.974 | -3.353 | -3.371 | -76 | 50 | 32 | 0 | 3342 | 2365 |  | CORR | CIGR | 05:19 | 05:39 | 05:36 | 29 | 216 | 14 | EXT |  | 0.89 | (c)
26530.124 | 7.124 | 7.097 | -3.221 | -3.248 | -617 | -525 | -439 | 261 | 3150 | 2365 |  | CORR | GENE | 03:51 | 04:06 | 04:20 | 98 | 356 | 12 | EXT |  | 0.89 | (c)
26530.426 | 7.426 | 7.339 | -2.919 | -3.006 | -906 | -457 | -185 | 0 | 2422 | 2365 |  | CORR | GENE | 03:05 | 04:17 | 05:01 | 584 | 1442 | 14 | EXT |  | 0.97 | (c)
26531.011 | 8.011 | 7.959 | -2.334 | -2.386 | -63 | -38 | -17 | 0 | 1931 | 2365 |  | CORR | GENE | 05:21 | 05:25 | 05:28 | 455 | 92 | 11 | EXT |  | 0.94 | (c)
26531.587 | 8.587 | 8.563 | -1.758 | -1.782 | -647 | 397 | -9 | 0 | 1537 | 2365 |  | CORR | GENE | 03:47 | 06:35 | 05:29 | 245 | 1275 | 11 | EXT |  | 0.91 | (c)
26532 | 9 | 8.938 | -1.345 | -1.407 | 83 | 395 | 384 | 83 | 1330 | 2365 |  | CORR | GENE | 05:44 | 06:35 | 06:33 | 77 | 601 | 11 | EXT |  | 0.89 | (c)
26532.264 | 9.264 | 9.247 | -1.081 | -1.098 | 317 | 446 | 446 | 317 | 1061 | 2365 |  | CORR | CIGR | 06:22 | 06:43 | 06:43 | 37 | 258 | 15 | EXT |  | 0.89 | (c)
26532.391 | 9.391 | 9.366 | -0.954 | -0.979 | 488 | 572 | 593 | 488 | 948 | 2365 |  | CORR | CIGR | 06:50 | 07:03 | 07:07 | 31 | 209 | 13 | EXT |  | 0.89 | (c)
26533.345 | 0 | -0.031 | -11.675 | -11.706 | 665 | -1290 | -2009 | 223 |  | 2366 | Нарушение формы кольцевого шва | GWAN |  | 10:32 | 05:16 | 15:20 | 0 | 3573 |  | EXT | Нарушение формы кольцевого шва |  | (c)
26533.574 | 0.229 | 0.052 | -11.446 | -11.623 | -520 | -474 | -476 | 432 | 52 | 2366 |  | CORR | GENE | 07:20 | 07:28 | 07:27 | 349 | 88 | 11 | EXT |  | 0.93 | (c)
26553.574 | 8.554 | 8.509 | -2.531 | -2.576 | 1729 | 1811 | 2083 | 1729 | 2357 | 2367 |  | CORR | GENE | 04:42 | 04:55 | 05:39 | 219 | 709 | 14 | EXT |  | 0.92 | (c)
26555.106 | 10.086 | 9.592 | -0.999 | -1.493 | 1195 | 1216 | 1228 | 1195 | 862 | 2367 |  | CORR | GENE | 03:16 | 03:19 | 03:21 | 631 | 66 | 11 | EXT |  | 0.95 | (c)
26565.624 | 9.519 | 9.462 | -1.496 | -1.553 | -470 | -470 | -452 | 433 | 1388 | 2368 |  | CORR | AXGR | 02:41 | 02:41 | 02:44 | 165 | 37 | 10 | EXT |  | 0.9 | (c)
26566.735 | 10.63 | 10.608 | -0.385 | -0.407 | 202 | 341 | 366 | 202 | 362 | 2368 |  | CORR | CIGR | 04:29 | 04:52 | 04:56 | 45 | 328 | 12 | EXT |  | 0.89 | (c)
26567.651 | 0.531 | 0.505 | -10.789 | -10.815 | -853 | -731 | -711 | 568 | 505 | 2369 |  | CORR | GENE | 04:58 | 05:18 | 05:21 | 270 | 285 | 14 | EXT |  | 0.93 | (c)
26574.499 | 7.379 | 7.352 | -3.941 | -3.968 | -978 | -918 | -869 | 760 | 3923 | 2369 |  | CORR | CIGR | 04:38 | 04:48 | 04:56 | 45 | 218 | 14 | EXT |  | 0.89 | (c)
26574.58 | 7.46 | 7.344 | -3.86 | -3.976 | -1590 | -1545 | -1561 | 1531 | 3692 | 2369 |  | CORR | GENE | 02:59 | 03:06 | 03:04 | 284 | 59 | 14 | EXT |  | 0.93 | (c)
26578.264 | 11.144 | 10.971 | -0.176 | -0.349 | -380 | -363 | -308 | 236 | 28 | 2369 |  | CORR | GENE | 06:14 | 06:17 | 06:26 | 321 | 144 | 13 | EXT |  | 0.93 | (c)
26578.647 | 0.207 | 0.181 | -11.098 | -11.124 | -1413 | -1337 | -1288 | 1163 | 181 | 2370 |  | CORR | GENE | 05:23 | 05:36 | 05:44 | 65 | 250 | 11 | EXT |  | 0.89 | (c)
26578.873 | 0.433 | 0.42 | -10.872 | -10.885 | -1574 | -1451 | -1476 | 1378 | 420 | 2370 |  | CORR | CIGR | 04:57 | 05:17 | 05:13 | 27 | 196 | 11 | EXT |  | 0.89 | (c)
26580.97 | 2.53 | 2.432 | -8.775 | -8.873 | -1149 | -1022 | -948 | 747 | 2432 | 2370 |  | CORR | GENE | 06:06 | 06:27 | 06:38 | 114 | 402 | 11 | EXT |  | 0.9 | (c)
26581.83 | 3.39 | 2.733 | -7.915 | -8.572 | -2159 | -2117 | -2121 | 2083 | 2733 | 2370 |  | CORR | GENE | 03:23 | 03:30 | 03:29 | 801 | 76 | 15 | EXT |  | 0.99 | (c)
26582.678 | 4.238 | 4.223 | -7.067 | -7.082 | -1953 | -1768 | -1792 | 1630 | 4223 | 2370 |  | CORR | CIGR | 03:56 | 04:26 | 04:22 | 35 | 323 | 10 | EXT |  | 0.89 | (c)
26582.993 | 4.553 | 4.549 | -6.752 | -6.756 | -1975 | -1682 | -1714 | 1452 | 4549 | 2370 |  | CORR | GENE | 03:53 | 04:40 | 04:35 | 116 | 523 | 12 | EXT |  | 0.9 | (c)
26583.348 | 4.908 | 4.892 | -6.397 | -6.413 | -87 | -12 | -11 | 0 | 4892 | 2370 |  | CORR | CIGR | 08:57 | 09:10 | 09:10 | 28 | 152 | 11 | EXT |  | 0.89 | (c)
26583.852 | 5.412 | 5.389 | -5.893 | -5.916 | -1740 | -1387 | -1484 | 1227 | 5389 | 2370 |  | CORR | GENE | 04:31 | 05:28 | 05:12 | 69 | 513 | 10 | EXT |  | 0.89 | (c)
26584.287 | 5.847 | 5.81 | -5.458 | -5.495 | -1632 | -1562 | -1475 | 1317 | 5442 | 2370 |  | CORR | CIGR | 04:48 | 04:59 | 05:14 | 53 | 315 | 13 | EXT |  | 0.89 | (c)
26589.609 | 11.169 | 11.141 | -0.136 | -0.164 | 2170 | -1691 | -1930 | 1569 | 79 | 2370 |  | CORR | GENE | 03:02 | 04:39 | 03:60 | 85 | 722 | 14 | EXT |  | 0.89 | (c)
26589.729 | 11.289 | 11.189 | -0.016 | -0.116 | -1548 | -1434 | -1296 | 1044 | 7 | 2370 |  | ARTD | GENE | 05:02 | 05:20 | 05:42 | 109 | 504 |  | EXT | Вышлифовка глубиной 7%. |  | (c)
26591.245 | 1.5 | 1.484 | -10.175 | -10.191 | -746 | -570 | -632 | 518 | 1484 | 2371 |  | CORR | CIGR | 04:20 | 04:48 | 04:38 | 31 | 229 | 19 | EXT |  | 0.89 | (c)
26601.459 | 0.039 | 0.039 | -11.606 | -11.606 | -1893 | -1868 | -1876 | 1858 | 39 | 2372 |  | CORR | AXGR | 07:12 | 07:16 | 07:15 | 131 | 35 | 14 | EXT |  | 0.9 | (c)
26601.732 | 0.312 | 0.168 | -11.333 | -11.477 | -1697 | -1697 | -1656 | 1614 | 168 | 2372 |  | CORR | GENE | 07:44 | 07:44 | 07:51 | 164 | 83 | 15 | EXT |  | 0.91 | (c)
26601.897 | 0.477 | 0.437 | -11.168 | -11.208 | -1285 | -1102 | -1131 | 977 | 437 | 2372 |  | CORR | GENE | 08:51 | 09:20 | 09:15 | 65 | 308 | 15 | EXT |  | 0.89 | (c)
26601.916 | 0.496 | 0.422 | -11.149 | -11.223 | -1462 | -1451 | -1417 | 1371 | 422 | 2372 |  | CORR | GENE | 08:22 | 08:24 | 08:29 | 376 | 91 | 12 | EXT |  | 0.93 | (c)
26602.798 | 1.378 | 1.358 | -10.267 | -10.287 | 953 | 1074 | 1118 | 953 | 1358 | 2372 |  | CORR | GENE | 02:52 | 03:11 | 03:18 | 58 | 331 | 10 | EXT |  | 0.89 | (c)
26602.808 | 1.388 | 1.377 | -10.257 | -10.268 | -1462 | -1371 | -1336 | 1209 | 1377 | 2372 |  | CORR | CIGR | 08:22 | 08:37 | 08:42 | 41 | 253 | 10 | EXT |  | 0.89 | (c)
26602.861 | 1.441 | 1.413 | -10.204 | -10.232 | -2160 | -2109 | -2087 | 2014 | 1413 | 2372 |  | CORR | CIGR | 06:29 | 06:38 | 06:41 | 46 | 146 | 12 | EXT |  | 0.89 | (c)
26602.961 | 1.541 | 1.137 | -10.104 | -10.508 | -1967 | -1956 | -1954 | 1940 | 1137 | 2372 |  | CORR | AXGR | 07:00 | 07:02 | 07:03 | 601 | 27 | 13 | EXT |  | 0.96 | (c)
26602.984 | 1.564 | 1.476 | -10.081 | -10.169 | -2172 | -2156 | -2141 | 2109 | 1476 | 2372 |  | CORR | GENE | 06:27 | 06:30 | 06:32 | 236 | 63 | 15 | EXT |  | 0.92 | (c)
26603.068 | 1.648 | 1.639 | -9.997 | -10.006 | -1923 | -1825 | -1809 | 1694 | 1639 | 2372 |  | CORR | CIGR | 07:08 | 07:23 | 07:26 | 27 | 229 | 11 | EXT |  | 0.89 | (c)
26603.459 | 2.039 | 2.017 | -9.606 | -9.628 | -1742 | -1650 | -1565 | 1388 | 2017 | 2372 |  | CORR | CIGR | 07:37 | 07:52 | 08:05 | 41 | 354 | 11 | EXT |  | 0.89 | (c)
26603.569 | 2.149 | 2.128 | -9.496 | -9.517 | 1609 | 1661 | 1688 | 1609 | 2128 | 2372 |  | CORR | CIGR | 04:38 | 04:46 | 04:50 | 39 | 158 | 10 | EXT |  | 0.89 | (c)
26603.909 | 2.489 | 2.476 | -9.156 | -9.169 | -2122 | -2021 | -2019 | 1916 | 2476 | 2372 |  | CORR | CIGR | 06:35 | 06:52 | 06:52 | 28 | 206 | 10 | EXT |  | 0.89 | (c)
26604.293 | 2.873 | 2.826 | -8.772 | -8.819 | -1436 | -1367 | -1334 | 1231 | 2826 | 2372 |  | CORR | GENE | 08:26 | 08:37 | 08:43 | 60 | 205 | 13 | EXT |  | 0.89 | (c)
26604.478 | 3.058 | 3.044 | -8.587 | -8.601 | -1491 | -1447 | -1419 | 1346 | 3044 | 2372 |  | CORR | CIGR | 08:17 | 08:24 | 08:29 | 34 | 145 | 11 | EXT |  | 0.89 | (c)
26604.694 | 3.274 | 3.263 | -8.371 | -8.382 | -1764 | -1657 | -1661 | 1557 | 3263 | 2372 |  | CORR | CIGR | 07:33 | 07:50 | 07:50 | 31 | 207 | 12 | EXT |  | 0.89 | (c)
26605.158 | 3.738 | 3.688 | -7.907 | -7.957 | 2208 | -2132 | -1998 | 1743 | 3688 | 2372 |  | CORR | GENE | 06:14 | 06:34 | 06:55 | 68 | 510 | 11 | EXT |  | 0.89 | (c)
26606.722 | 5.302 | 5.146 | -6.343 | -6.499 | 1096 | 1122 | 1224 | 1096 | 5146 | 2372 |  | CORR | GENE | 03:15 | 03:19 | 03:36 | 330 | 257 | 12 | EXT |  | 0.93 | (c)
26610.488 | 9.068 | 9.046 | -2.577 | -2.599 | -2154 | -2094 | -2066 | 1977 | 2566 | 2372 |  | CORR | CIGR | 06:30 | 06:40 | 06:45 | 33 | 177 | 14 | EXT |  | 0.89 | (c)
26612.625 | 11.205 | 11.174 | -0.44 | -0.471 | 1216 | 1274 | 1305 | 1216 | 436 | 2372 |  | CORR | CIGR | 03:34 | 03:44 | 03:49 | 35 | 178 | 13 | EXT |  | 0.89 | (c)
26613.943 | 0.878 | 0.838 | -10.742 | -10.782 | 999 | 1027 | 1065 | 999 | 838 | 2373 |  | CORR | CIGR | 04:14 | 04:19 | 04:25 | 44 | 132 | 12 | EXT |  | 0.89 | (c)
26616.058 | 2.993 | 2.796 | -8.627 | -8.824 | 745 | 1026 | 1015 | 745 | 2796 | 2373 |  | CORR | GENE | 03:33 | 04:19 | 04:17 | 612 | 541 | 12 | EXT |  | 0.96 | (c)
26616.267 | 3.202 | 2.891 | -8.418 | -8.729 | 1806 | 1837 | 1833 | 1806 | 2891 | 2373 |  | CORR | AXGR | 06:25 | 06:30 | 06:29 | 617 | 53 | 16 | EXT |  | 0.98 | (c)
26616.681 | 3.616 | 3.549 | -8.004 | -8.071 | 1615 | 1787 | 1761 | 1615 | 3549 | 2373 |  | CORR | GENE | 05:54 | 06:22 | 06:17 | 94 | 292 | 13 | EXT |  | 0.89 | (c)
26616.72 | 3.655 | 2.474 | -7.965 | -9.146 | 1947 | 2025 | 1999 | 1947 | 2474 | 2373 |  | CORR | GENE | 06:47 | 06:60 | 06:56 | 1706 | 105 | 10 | EXT |  | 0.97 | (c)
26616.843 | 3.778 | 3.711 | -7.842 | -7.909 | 1806 | 1842 | 1852 | 1806 | 3711 | 2373 |  | CORR | GENE | 06:25 | 06:30 | 06:32 | 459 | 91 | 10 | EXT |  | 0.93 | (c)
26618.051 | 4.986 | 4.785 | -6.634 | -6.835 | 1814 | 1832 | 1873 | 1814 | 4785 | 2373 |  | CORR | GENE | 06:26 | 06:29 | 06:36 | 471 | 119 | 11 | EXT |  | 0.94 | (c)
26624.204 | 11.139 | 11.089 | -0.481 | -0.531 | 1975 | 2006 | 1999 | 1975 | 380 | 2373 |  | CORR | AXGR | 06:52 | 06:57 | 06:56 | 151 | 48 | 7 | EXT |  | 0.9 | (c)
26624.572 | 11.507 | 11.333 | -0.113 | -0.287 | -836 | -738 | -732 | 628 | 67 | 2373 |  | DENT | GENE | 11:18 | 11:34 | 11:35 | 220 | 208 | 0.4 | N/A | Глубина вмятины: 5 мм (0,4%). Линейка: 22 см в (1133 см; 11:34 ч:мин) Аномалия находится вблизи кольцевого сварного шва. |  | (c)
26624.656 | 11.591 | 11.442 | -0.029 | -0.178 | 1373 | 1574 | 1971 | 1373 | 29 | 2373 |  | CORR | GENE | 05:15 | 05:47 | 06:51 | 149 | 1197 | 12 | EXT |  | 0.9 | (c)
26624.685 | 0 | -0.033 | -11.54 | -11.573 | 2091 | 2201 | -2203 | 2036 |  | 2374 | Нарушение формы кольцевого шва | GWAN |  | 11:54 | 00:12 | 12:21 | 0 | 333 |  | EXT | Нарушение формы кольцевого шва |  | (c)
26624.685 | 0 | -0.029 | -11.54 | -11.569 | -1745 | -1513 | -1340 | 935 |  | 2374 | Нарушение формы кольцевого шва | GWAN |  | 01:35 | 02:12 | 02:40 | 0 | 810 |  | EXT | Нарушение формы кольцевого шва |  | (c)
26624.974 | 0.289 | 0.274 | -11.251 | -11.266 | 67 | 116 | 120 | 67 | 274 | 2374 |  | CORR | CIGR | 06:27 | 06:35 | 06:36 | 32 | 107 | 12 | EXT |  | 0.89 | (c)
26626.198 | 1.513 | 1.473 | -10.027 | -10.067 | -60 | 73 | 85 | 0 | 1473 | 2374 |  | CORR | GENE | 06:07 | 06:28 | 06:30 | 77 | 290 | 10 | EXT |  | 0.89 | (c)
26626.71 | 2.025 | 1.944 | -9.515 | -9.596 | 411 | 640 | 556 | 411 | 1944 | 2374 |  | CORR | GENE | 07:23 | 07:60 | 07:46 | 90 | 291 | 10 | EXT |  | 0.89 | (c)
26627.252 | 2.567 | 2.484 | -8.973 | -9.056 | 615 | 620 | 629 | 615 | 2484 | 2374 |  | CORR | AXGR | 07:56 | 07:57 | 07:58 | 163 | 29 | 13 | EXT |  | 0.9 | (c)
26627.276 | 2.591 | 2.557 | -8.949 | -8.983 | 702 | 844 | 916 | 702 | 2557 | 2374 |  | CORR | GENE | 08:10 | 08:33 | 08:44 | 62 | 428 | 14 | EXT |  | 0.89 | (c)
26627.443 | 2.758 | 2.724 | -8.782 | -8.816 | -673 | -630 | -528 | 383 | 2724 | 2374 |  | CORR | GENE | 04:28 | 04:35 | 04:51 | 147 | 290 | 15 | EXT |  | 0.9 | (c)
26627.47 | 2.785 | 2.748 | -8.755 | -8.792 | -108 | 100 | 376 | 0 | 2748 | 2374 |  | CORR | GENE | 05:59 | 06:33 | 07:17 | 70 | 969 | 26 | EXT |  | 0.9 | (c)
26628.007 | 3.322 | 3.191 | -8.218 | -8.349 | 344 | 349 | 356 | 344 | 3191 | 2374 |  | CORR | AXGR | 07:12 | 07:13 | 07:14 | 196 | 24 | 11 | EXT |  | 0.91 | (c)
26628.012 | 3.327 | 3.234 | -8.213 | -8.306 | 624 | 736 | 765 | 624 | 3234 | 2374 |  | CORR | GENE | 07:57 | 08:15 | 08:20 | 145 | 283 | 11 | EXT |  | 0.9 | (c)
26628.54 | 3.855 | 3.703 | -7.685 | -7.837 | 519 | 537 | 563 | 519 | 3703 | 2374 |  | CORR | GENE | 07:40 | 07:43 | 07:47 | 441 | 88 | 11 | EXT |  | 0.94 | (c)
26629.171 | 4.486 | 4.447 | -7.054 | -7.093 | 231 | 231 | 246 | 231 | 4447 | 2374 |  | CORR | AXGR | 06:54 | 06:54 | 06:56 | 144 | 30 | 11 | EXT |  | 0.9 | (c)
26629.462 | 4.777 | 4.652 | -6.763 | -6.888 | -187 | 465 | 330 | 0 | 4652 | 2374 |  | CORR | GENE | 05:46 | 07:32 | 07:10 | 148 | 1034 | 14 | EXT |  | 0.9 | (c)
26629.62 | 4.935 | 4.854 | -6.605 | -6.686 | 2 | 13 | 13 | 2 | 4854 | 2374 |  | CORR | AXGR | 06:17 | 06:19 | 06:19 | 158 | 22 | 14 | EXT |  | 0.91 | (c)
26630.252 | 5.567 | 5.549 | -5.973 | -5.991 | -1379 | -1209 | -1240 | 1100 | 5549 | 2374 |  | CORR | CIGR | 02:34 | 03:01 | 02:56 | 39 | 279 | 15 | EXT |  | 0.89 | (c)
26632.629 | 7.944 | 7.925 | -3.596 | -3.615 | 760 | 778 | 814 | 760 | 3591 | 2374 |  | CORR | CIGR | 08:19 | 08:22 | 08:28 | 24 | 109 | 12 | EXT |  | 0.89 | (c)
26633.905 | 9.22 | 9.199 | -2.32 | -2.341 | 487 | 558 | 558 | 487 | 2316 | 2374 |  | CORR | CIGR | 07:35 | 07:47 | 07:47 | 25 | 143 | 11 | EXT |  | 0.89 | (c)
26638.446 | 2.221 | 1.939 | -9.299 | -9.581 | -2001 | -1616 | -1656 | 1311 | 1939 | 2375 |  | ARTD | GENE | 04:22 | 05:24 | 05:17 | 368 | 690 |  | EXT | Наплавка/вышлифовка 11%. |  | (c)
26638.744 | 2.519 | 2.505 | -9.001 | -9.015 | -1661 | -1619 | -1583 | 1505 | 2505 | 2375 |  | CORR | CIGR | 05:17 | 05:23 | 05:29 | 30 | 156 | 10 | EXT |  | 0.89 | (c)
26641.704 | 5.479 | 5.466 | -6.041 | -6.054 | 1660 | 1690 | 1720 | 1660 | 5466 | 2375 |  | CORR | CIGR | 02:13 | 02:17 | 02:22 | 23 | 120 | 15 | EXT |  | 0.89 | (c)
26649.487 | 1.742 | 1.718 | -9.528 | -9.552 | 777 | 855 | 873 | 777 | 1718 | 2376 |  | CORR | CIGR | 03:08 | 03:21 | 03:24 | 39 | 192 | 14 | EXT |  | 0.89 | (c)
26649.825 | 2.08 | 2.054 | -9.19 | -9.216 | 1036 | 1080 | 1117 | 1036 | 2054 | 2376 |  | CORR | CIGR | 03:50 | 03:57 | 04:03 | 34 | 162 | 11 | EXT |  | 0.89 | (c)
26650.243 | 2.498 | 2.482 | -8.772 | -8.788 | 589 | 996 | 867 | 589 | 2482 | 2376 |  | CORR | GENE | 02:38 | 03:44 | 03:23 | 58 | 556 | 12 | EXT |  | 0.89 | (c)
26650.472 | 2.727 | 2.708 | -8.543 | -8.562 | -1545 | -1502 | -1473 | 1402 | 2708 | 2376 |  | CORR | CIGR | 08:54 | 09:01 | 09:05 | 44 | 143 | 12 | EXT |  | 0.89 | (c)
26650.531 | 2.786 | 2.772 | -8.484 | -8.498 | -2126 | -2045 | -2037 | 1948 | 2772 | 2376 |  | CORR | CIGR | 07:20 | 07:33 | 07:34 | 34 | 178 | 13 | EXT |  | 0.89 | (c)
26650.647 | 2.902 | 2.879 | -8.368 | -8.391 | 1060 | 1109 | 1171 | 1060 | 2879 | 2376 |  | CORR | CIGR | 03:54 | 04:02 | 04:12 | 34 | 221 | 11 | EXT |  | 0.89 | (c)
26651.043 | 3.298 | 3.278 | -7.972 | -7.992 | 1162 | 1258 | 1286 | 1162 | 3278 | 2376 |  | CORR | CIGR | 04:10 | 04:26 | 04:30 | 43 | 247 | 11 | EXT |  | 0.89 | (c)
26651.097 | 3.352 | 3.335 | -7.918 | -7.935 | 512 | 549 | 592 | 512 | 3335 | 2376 |  | CORR | CIGR | 02:26 | 02:31 | 02:38 | 26 | 159 | 15 | EXT |  | 0.89 | (c)
26651.527 | 3.782 | 3.758 | -7.488 | -7.512 | 1444 | 1472 | 1512 | 1444 | 3758 | 2376 |  | CORR | CIGR | 04:56 | 05:00 | 05:07 | 39 | 136 | 14 | EXT |  | 0.89 | (c)
26657.453 | 9.708 | 9.689 | -1.562 | -1.581 | -1856 | -1833 | -1798 | 1741 | 1549 | 2376 |  | CORR | CIGR | 08:03 | 08:07 | 08:13 | 32 | 115 | 13 | EXT |  | 0.89 | (c)
26658.014 | 10.269 | 10.237 | -1.001 | -1.033 | 514 | 1117 | 932 | 514 | 949 | 2376 |  | CORR | GENE | 02:26 | 04:03 | 03:33 | 84 | 836 | 10 | EXT |  | 0.89 | (c)
26659.645 | 0.63 | 0.592 | -9.84 | -9.878 | -89 | 129 | 81 | 0 | 592 | 2377 |  | CORR | GENE | 07:53 | 08:28 | 08:20 | 59 | 341 | 10 | EXT |  | 0.89 | (c)
26661.291 | 2.276 | 2.25 | -8.194 | -8.22 | -1802 | -1753 | -1723 | 1644 | 2250 | 2377 |  | CORR | CIGR | 03:16 | 03:24 | 03:29 | 37 | 158 | 10 | EXT |  | 0.89 | (c)
26665.612 | 6.597 | 6.589 | -3.873 | -3.881 | -1681 | -1643 | -1598 | 1515 | 3858 | 2377 |  | CORR | CIGR | 03:36 | 03:42 | 03:49 | 23 | 166 | 11 | EXT |  | 0.89 | (c)
26665.637 | 6.622 | 6.573 | -3.848 | -3.897 | -1223 | -1072 | -890 | 557 | 3828 | 2377 |  | CORR | GENE | 04:50 | 05:14 | 05:44 | 69 | 666 | 10 | EXT |  | 0.89 | (c)
26665.743 | 6.728 | 6.716 | -3.742 | -3.754 | -1494 | -1425 | -1403 | 1311 | 3725 | 2377 |  | CORR | CIGR | 04:06 | 04:17 | 04:21 | 29 | 183 | 11 | EXT |  | 0.89 | (c)
26675.848 | 6.363 | 6.339 | -5.347 | -5.371 | 908 | 974 | 1011 | 908 | 5325 | 2378 |  | CORR | CIGR | 07:12 | 07:23 | 07:29 | 46 | 206 | 10 | EXT |  | 0.89 | (c)
26676.754 | 7.269 | 7.124 | -4.441 | -4.586 | 93 | 337 | 481 | 93 | 4424 | 2378 |  | CORR | GENE | 05:01 | 05:40 | 06:03 | 162 | 775 | 10 | EXT |  | 0.9 | (c)
26718.903 | 4.198 | 4.152 | -7.342 | -7.388 | 1730 | 1875 | 1848 | 1730 | 4152 | 2382 |  | CORR | GENE | 04:41 | 05:04 | 04:60 | 72 | 236 | 11 | EXT |  | 0.89 | (c)
26721.756 | 7.051 | 6.863 | -4.489 | -4.677 | -861 | -522 | -537 | 213 | 4447 | 2382 |  | CORR | GENE | 09:42 | 10:37 | 10:35 | 230 | 648 | 10 | EXT |  | 0.91 | (c)
26722.238 | 7.533 | 7.511 | -4.007 | -4.029 | 525 | 663 | 767 | 525 | 3950 | 2382 |  | CORR | GENE | 01:26 | 01:48 | 02:05 | 79 | 485 | 10 | EXT |  | 0.89 | (c)
26722.505 | 7.8 | 7.674 | -3.74 | -3.866 | -1194 | -1117 | -1057 | 921 | 3698 | 2382 |  | DENT | GENE | 08:49 | 09:01 | 09:11 | 168 | 273 | 0.3 | N/A | Глубина вмятины: 4 мм (0,3%). Линейка: 17 см в (767 см; 09:01 ч:мин) |  | (c)
26723.669 | 8.964 | 8.947 | -2.576 | -2.593 | 840 | 962 | 948 | 840 | 2557 | 2382 |  | CORR | CIGR | 02:17 | 02:37 | 02:34 | 36 | 217 | 10 | EXT |  | 0.89 | (c)
26726.245 | 0 | -0.056 | -3.5 | -3.556 | 1127 | 1608 | 1895 | 1127 |  | 2383 | Нарушение формы кольцевого шва | GWAN |  | 10:26 | 11:44 | 12:30 | 0 | 1536 |  | EXT | Нарушение формы кольцевого шва |  | (c)
26747.998 | 7.803 | 7.775 | -3.622 | -3.65 | 620 | 686 | 714 | 620 | 3611 | 2385 |  | CORR | CIGR | 05:12 | 05:23 | 05:27 | 39 | 187 | 12 | EXT |  | 0.89 | (c)
26763.05 | 0 | -0.012 | -11.32 | -11.332 | 956 | 1084 | 1088 | 956 |  | 2387 | Нарушение формы кольцевого шва | GWAN |  | 05:16 | 05:36 | 05:37 | 0 | 264 |  | EXT | Нарушение формы кольцевого шва |  | (c)
26772.136 | 9.086 | 8.972 | -2.234 | -2.348 | 818 | 1170 | 1060 | 818 | 2183 | 2387 |  | CORR | GENE | 04:53 | 05:50 | 05:32 | 165 | 484 | 10 | EXT |  | 0.9 | (c)
26772.525 | 9.475 | 9.393 | -1.845 | -1.927 | 877 | 1169 | 1090 | 877 | 1819 | 2387 |  | CORR | GENE | 05:03 | 05:50 | 05:37 | 108 | 426 | 11 | EXT |  | 0.89 | (c)
26773.255 | 10.205 | 10.194 | -1.115 | -1.126 | 1075 | 1162 | 1220 | 1075 | 1073 | 2387 |  | CORR | GENE | 05:35 | 05:49 | 05:58 | 53 | 290 | 10 | EXT |  | 0.89 | (c)
26778.764 | 4.394 | 4.365 | -7.121 | -7.15 | 500 | 740 | 621 | 500 | 4365 | 2388 |  | GOUG | CIGR | 05:18 | 05:57 | 05:38 | 35 | 242 | 8 | EXT | Задир. |  | (c)
26784.118 | 9.748 | 9.738 | -1.767 | -1.777 | -71 | -7 | -11 | 0 | 1740 | 2388 |  | GOUG | CIGR | 03:46 | 03:56 | 03:56 | 37 | 119 | 7 | EXT | Задир. |  | (c)
26784.533 | 10.163 | 10.163 | -1.352 | -1.352 | -813 | -781 | -782 | 751 | 1299 | 2388 |  | DENT | GENE | 01:46 | 01:52 | 01:51 | 53 | 62 | 0.4 | N/A | Глубина вмятины: 5 мм (0,4%). Линейка: 5 см в (1016 см; 01:52 ч:мин) |  | (c)
26785.243 | 10.873 | 10.813 | -0.642 | -0.702 | 501 | 593 | 714 | 501 | 642 | 2388 |  | CORR | GENE | 05:18 | 05:33 | 05:53 | 60 | 425 | 14 | EXT |  | 0.89 | (c)
26785.352 | 10.982 | 10.947 | -0.533 | -0.568 | 492 | 593 | 622 | 492 | 518 | 2388 |  | CORR | GENE | 05:17 | 05:33 | 05:38 | 50 | 259 | 10 | EXT |  | 0.89 | (c)
26785.647 | 11.277 | 11.189 | -0.238 | -0.326 | 153 | 370 | 427 | 153 | 233 | 2388 |  | CORR | GENE | 04:22 | 04:57 | 05:06 | 93 | 547 | 14 | EXT |  | 0.89 | (c)
26787.07 | 1.185 | 1.094 | -10.295 | -10.386 | 1779 | 1880 | 1943 | 1779 | 1094 | 2389 |  | CORR | GENE | 04:49 | 05:05 | 05:15 | 119 | 327 | 8 | EXT |  | 0.89 | (c)
26787.686 | 1.801 | 1.791 | -9.679 | -9.689 | 2024 | 2109 | 2090 | 2024 | 1791 | 2389 |  | CORR | CIGR | 05:29 | 05:42 | 05:39 | 34 | 133 | 8 | EXT |  | 0.89 | (c)
26796.879 | 10.994 | 10.979 | -0.486 | -0.501 | 842 | 896 | 919 | 842 | 444 | 2389 |  | CORR | GENE | 02:18 | 02:27 | 02:30 | 57 | 154 | 10 | EXT |  | 0.89 | (c)
26831.054 | 10.814 | 10.769 | -0.506 | -0.551 | 1236 | 1325 | 1400 | 1236 | 478 | 2392 |  | CORR | GENE | 10:03 | 10:17 | 10:29 | 73 | 329 | 11 | EXT |  | 0.89 | (c)
26832.603 | 1.043 | 0.754 | -10.117 | -10.406 | -120 | 478 | 239 | 0 | 754 | 2393 |  | CORR | GENE | 04:11 | 05:48 | 05:09 | 971 | 717 | 13 | EXT |  | 0.98 | (c)
26833.214 | 1.654 | 1.425 | -9.506 | -9.735 | -344 | -213 | -237 | 130 | 1425 | 2393 |  | CORR | GENE | 03:35 | 03:56 | 03:52 | 645 | 214 | 9 | EXT |  | 0.94 | (c)
26833.917 | 2.357 | 2.266 | -8.803 | -8.894 | 117 | 131 | 133 | 117 | 2266 | 2393 |  | CORR | AXGR | 04:50 | 04:52 | 04:52 | 273 | 32 | 14 | EXT |  | 0.93 | (c)
26834.17 | 2.61 | 2.582 | -8.55 | -8.578 | 67 | 273 | 201 | 67 | 2582 | 2393 |  | CORR | GENE | 04:41 | 05:15 | 05:03 | 67 | 268 | 11 | EXT |  | 0.89 | (c)
26835.112 | 3.552 | 3.525 | -7.608 | -7.635 | 110 | 173 | 188 | 110 | 3525 | 2393 |  | CORR | CIGR | 04:48 | 04:59 | 05:01 | 27 | 155 | 10 | EXT |  | 0.89 | (c)
26863.274 | 9.159 | 9.15 | -2.331 | -2.34 | 1388 | 1482 | 1492 | 1388 | 2285 | 2395 |  | CORR | GENE | 01:40 | 01:56 | 01:57 | 55 | 207 | 10 | EXT |  | 0.89 | (c)
26865.278 | 11.163 | 11.154 | -0.327 | -0.336 | 1364 | 1432 | 1485 | 1364 | 291 | 2395 |  | CORR | CIGR | 01:37 | 01:47 | 01:56 | 45 | 242 | 10 | EXT |  | 0.89 | (c)
26881.988 | 5.858 | 4.736 | -5.842 | -6.964 | 253 | 627 | 502 | 253 | 4736 | 2397 |  | GOUG | GENE | 07:47 | 08:47 | 08:27 | 1711 | 498 | 7 | EXT | Зона задиров. |  | (c)
26894.161 | 6.331 | 6.238 | -5.349 | -5.442 | -403 | -385 | -378 | 353 | 5163 | 2398 |  | CORR | GENE | 04:47 | 04:50 | 04:51 | 279 | 51 | 7 | EXT |  | 0.91 | (c)
26898.919 | 11.089 | 11.047 | -0.591 | -0.633 | -712 | -665 | -568 | 424 | 575 | 2398 |  | CORR | GENE | 03:57 | 04:05 | 04:20 | 58 | 288 | 14 | EXT |  | 0.89 | (c)
26913.748 | 2.763 | 2.317 | -8.587 | -9.033 | -863 | -809 | -688 | 514 | 2317 | 2400 |  | GOUG | GENE | 07:14 | 07:23 | 07:43 | 618 | 349 | 5 | EXT | Зона задиров. |  | (c)
26927.459 | 5.124 | 5.1 | -6.576 | -6.6 | 1723 | 1817 | 1829 | 1723 | 5100 | 2401 |  | CORR | GENE | 10:41 | 10:56 | 10:58 | 60 | 212 | 10 | EXT |  | 0.89 | (c)
26979.426 | 0.341 | 0.216 | -10.949 | -11.074 | -372 | -330 | -233 | 93 | 216 | 2406 |  | CORR | GENE | 04:07 | 04:14 | 04:29 | 136 | 279 | 15 | EXT |  | 0.9 | (c)
26979.575 | 0.49 | 0.466 | -10.8 | -10.824 | -313 | -264 | -153 | 0 | 466 | 2406 |  | CORR | GENE | 04:16 | 04:24 | 04:42 | 63 | 321 | 10 | EXT |  | 0.89 | (c)
27016.973 | 3.258 | 3.035 | -8.312 | -8.535 | -580 | -531 | -527 | 474 | 3035 | 2409 |  | CORR | GENE | 05:23 | 05:31 | 05:32 | 761 | 106 | 11 | EXT |  | 0.96 | (c)
27017.614 | 3.899 | 3.835 | -7.671 | -7.735 | -573 | -415 | -309 | 45 | 3835 | 2409 |  | CORR | GENE | 05:25 | 05:50 | 06:07 | 146 | 528 | 10 | EXT |  | 0.9 | (c)
27017.956 | 4.241 | 4.218 | -7.329 | -7.352 | -615 | -507 | -509 | 403 | 4218 | 2409 |  | CORR | CIGR | 05:18 | 05:35 | 05:35 | 29 | 212 | 11 | EXT |  | 0.89 | (c)
27019.703 | 5.988 | 5.917 | -5.582 | -5.653 | -587 | -482 | -366 | 144 | 5498 | 2409 |  | CORR | GENE | 05:22 | 05:39 | 05:58 | 155 | 443 | 10 | EXT |  | 0.9 | (c)
27056.595 | 8.015 | 7.987 | -3.465 | -3.493 | -1832 | -1821 | -1808 | 1784 | 3436 | 2412 |  | DENT | PITT | 11:49 | 11:51 | 11:53 | 57 | 47 | 0.1 | N/A | Глубина вмятины: 2 мм (0,1%). Линейка: 6 см в (799 см; 11:51 ч:мин) |  | (c)
27073.679 | 0.472 | 0.455 | -9.636 | -9.653 | -1181 | -1121 | -1111 | 1042 | 455 | 2414а |  | CORR | CIGR | 01:27 | 01:37 | 01:38 | 34 | 139 | 12 | EXT |  | 0.89 | (c)
27075.311 | 2.104 | 2.098 | -8.004 | -8.01 | -1082 | -1040 | -994 | 907 | 2098 | 2414а |  | CORR | CIGR | 01:43 | 01:50 | 01:57 | 40 | 175 | 10 | EXT |  | 0.89 | (c)
27095.334 | 0.699 | 0.678 | -10.616 | -10.637 | 1175 | 1221 | 1225 | 1175 | 678 | 2416 |  | CORR | CIGR | 04:49 | 04:57 | 04:57 | 39 | 101 | 15 | EXT |  | 0.89 | (c)
27101.057 | 6.422 | 6.398 | -4.893 | -4.917 | 1151 | 1195 | 1222 | 1151 | 4893 | 2416 |  | CORR | CIGR | 04:45 | 04:52 | 04:57 | 24 | 141 | 12 | EXT |  | 0.89 | (c)
27101.376 | 6.741 | 6.714 | -4.574 | -4.601 | 1203 | 1242 | 1290 | 1203 | 4570 | 2416 |  | CORR | CIGR | 04:54 | 04:60 | 05:08 | 31 | 173 | 10 | EXT |  | 0.89 | (c)
27101.848 | 7.213 | 7.095 | -4.102 | -4.22 | 1215 | 1215 | 1257 | 1215 | 3611 | 2416 |  | CORR | GENE | 04:56 | 04:56 | 05:02 | 609 | 84 | 14 | EXT |  | 0.97 | (c)
27102.559 | 7.924 | 7.827 | -3.391 | -3.488 | 1233 | 1233 | 1308 | 1233 | 2925 | 2416 |  | CORR | GENE | 04:58 | 04:58 | 05:10 | 563 | 149 | 11 | EXT |  | 0.95 | (c)
27103.303 | 8.668 | 8.639 | -2.647 | -2.676 | 1688 | 1754 | 1807 | 1688 | 2593 | 2416 |  | CORR | GENE | 06:12 | 06:23 | 06:31 | 83 | 238 | 10 | EXT |  | 0.89 | (c)
27103.662 | 9.027 | 8.954 | -2.288 | -2.361 | 1684 | 1688 | 1705 | 1684 | 2074 | 2416 |  | CORR | AXGR | 06:11 | 06:12 | 06:15 | 287 | 42 | 10 | EXT |  | 0.92 | (c)
27104.159 | 9.524 | 9.185 | -1.791 | -2.13 | 1778 | 1786 | 1853 | 1778 | 1709 | 2416 |  | CORR | GENE | 06:26 | 06:28 | 06:38 | 421 | 149 | 12 | EXT |  | 0.94 | (c)
27104.668 | 10.033 | 10.009 | -1.282 | -1.306 | 1782 | 1847 | 1871 | 1782 | 1279 | 2416 |  | CORR | CIGR | 06:27 | 06:37 | 06:41 | 27 | 177 | 10 | EXT |  | 0.89 | (c)
27104.839 | 10.204 | 10.171 | -1.111 | -1.144 | 1799 | 1845 | 1860 | 1799 | 1084 | 2416 |  | CORR | GENE | 06:30 | 06:37 | 06:40 | 60 | 121 | 15 | EXT |  | 0.89 | (c)
27105.136 | 10.501 | 10.396 | -0.814 | -0.919 | 1718 | 1823 | 1832 | 1718 | 512 | 2416 |  | CORR | GENE | 06:17 | 06:34 | 06:35 | 407 | 227 | 15 | EXT |  | 0.96 | (c)
27105.249 | 10.614 | 9.295 | -0.701 | -2.02 | 1308 | 1361 | 1402 | 1308 | 620 | 2416 |  | CORR | GENE | 05:11 | 05:19 | 05:26 | 1400 | 188 | 11 | EXT |  | 0.97 | (c)
27105.433 | 10.798 | 10.79 | -0.517 | -0.525 | 1234 | 1389 | 1360 | 1234 | 483 | 2416 |  | CORR | CIGR | 04:59 | 05:24 | 05:19 | 42 | 251 | 13 | EXT |  | 0.89 | (c)
27105.67 | 11.035 | 10.982 | -0.28 | -0.333 | 1122 | 1358 | 1285 | 1122 | 255 | 2416 |  | CORR | GENE | 04:41 | 05:19 | 05:07 | 78 | 326 | 10 | EXT |  | 0.89 | (c)
27105.698 | 11.063 | 10.881 | -0.252 | -0.434 | 1763 | 1813 | 1799 | 1763 | 128 | 2416 |  | CORR | GENE | 06:24 | 06:32 | 06:30 | 306 | 71 | 15 | EXT |  | 0.94 | (c)
27105.834 | 11.199 | 11.133 | -0.116 | -0.182 | 1695 | 1709 | 1714 | 1695 | 32 | 2416 |  | CORR | AXGR | 06:13 | 06:15 | 06:16 | 150 | 39 | 12 | EXT |  | 0.9 | (c)
27106.038 | 0.088 | 0.041 | -11.357 | -11.404 | 1751 | 1814 | 1868 | 1751 | 41 | 2417 |  | CORR | GENE | 06:13 | 06:23 | 06:32 | 61 | 235 | 11 | EXT |  | 0.89 | (c)
27106.258 | 0.308 | 0.224 | -11.137 | -11.221 | 889 | 977 | 1031 | 889 | 224 | 2417 |  | CORR | GENE | 03:54 | 04:08 | 04:17 | 103 | 284 | 11 | EXT |  | 0.89 | (c)
27106.364 | 0.414 | 0.353 | -11.031 | -11.092 | 1381 | 1442 | 1457 | 1381 | 353 | 2417 |  | CORR | GENE | 05:13 | 05:23 | 05:26 | 97 | 153 | 10 | EXT |  | 0.89 | (c)
27106.778 | 0.828 | 0.8 | -10.617 | -10.645 | 1497 | 1549 | 1603 | 1497 | 800 | 2417 |  | CORR | CIGR | 05:32 | 05:40 | 05:49 | 39 | 212 | 13 | EXT |  | 0.89 | (c)
27107.228 | 1.278 | 1.256 | -10.167 | -10.189 | 1759 | 1830 | 1864 | 1759 | 1256 | 2417 |  | CORR | CIGR | 06:14 | 06:26 | 06:31 | 46 | 210 | 11 | EXT |  | 0.89 | (c)
27107.281 | 1.331 | 1.04 | -10.114 | -10.405 | 1525 | 1642 | 1615 | 1525 | 1040 | 2417 |  | CORR | GENE | 05:37 | 05:55 | 05:51 | 446 | 180 | 12 | EXT |  | 0.94 | (c)
27107.43 | 1.48 | 1.463 | -9.965 | -9.982 | 1290 | 1452 | 1400 | 1290 | 1463 | 2417 |  | CORR | CIGR | 04:59 | 05:25 | 05:16 | 20 | 220 | 10 | EXT |  | 0.89 | (c)
27107.615 | 1.665 | 1.588 | -9.78 | -9.857 | 1203 | 1529 | 1460 | 1203 | 1588 | 2417 |  | CORR | GENE | 04:45 | 05:37 | 05:26 | 88 | 515 | 10 | EXT |  | 0.89 | (c)
27107.875 | 1.925 | 1.905 | -9.52 | -9.54 | 1424 | 1492 | 1632 | 1424 | 1905 | 2417 |  | CORR | GENE | 05:20 | 05:31 | 05:54 | 85 | 417 | 12 | EXT |  | 0.89 | (c)
27113.144 | 7.194 | 7.171 | -4.251 | -4.274 | 1625 | 1782 | 1741 | 1625 | 4222 | 2417 |  | CORR | GENE | 05:53 | 06:18 | 06:11 | 52 | 232 | 11 | EXT |  | 0.89 | (c)
27117.419 | 0.024 | 0.002 | -11.536 | -11.558 | 540 | 559 | 562 | 540 | 2 | 2418 | Металлургический дефект | MIAN | AXGR | 04:12 | 04:15 | 04:16 | 112 | 44 |  | EXT | Металлургический дефект Эквивалент потери металла 11%. Аномалия находится в зоне сварного шва. |  | (c)
27128.941 | 11.546 | 11.462 | -0.014 | -0.098 | 523 | 558 | 541 | 523 | 10 | 2418 |  | CORR | AXGR | 04:09 | 04:15 | 04:12 | 88 | 36 | 13 | EXT |  | 0.89 | (c)
27130.286 | 1.331 | 1.297 | -10.019 | -10.053 | 528 | 591 | 656 | 528 | 1297 | 2419 |  | CORR | CIGR | 04:43 | 04:53 | 05:04 | 34 | 257 | 13 | EXT |  | 0.89 | (c)
27139.974 | 11.019 | 10.924 | -0.331 | -0.426 | 219 | 282 | 368 | 219 | 328 | 2419 |  | CORR | GENE | 03:53 | 04:03 | 04:17 | 98 | 298 | 11 | EXT |  | 0.89 | (c)
27147.359 | 7.054 | 7.025 | -4.321 | -4.35 | 222 | 320 | 337 | 222 | 4294 | 2420 |  | CORR | GENE | 07:37 | 07:53 | 07:55 | 56 | 230 | 10 | EXT |  | 0.89 | (c)
27176.98 | 0 | -0.031 | -9.115 | -9.146 | -950 | -420 | -460 | 0 |  | 2424 | Нарушение формы кольцевого шва | GWAN |  | 00:14 | 01:40 | 01:33 | 0 | 979 |  | EXT | Нарушение формы кольцевого шва |  | (c)
27241.992 | 9.742 | 9.695 | -1.938 | -1.985 | -873 | -853 | -858 | 844 | 1854 | 2429 |  | GOUG | AXGR | 05:06 | 05:09 | 05:08 | 131 | 29 | 7 | EXT | Задир. |  | (c)
27242.069 | 9.819 | 9.781 | -1.861 | -1.899 | -878 | -854 | -844 | 811 | 1817 | 2429 |  | DENT | GENE | 05:05 | 05:09 | 05:10 | 82 | 67 | 0.4 | N/A | Глубина вмятины: 5 мм (0,4%). Линейка: 8 см в (978 см; 05:09 ч:мин) Аномалия находится вблизи дефекта потери металла. |  | (c)
27413.348 | 7.493 | 7.451 | -4.187 | -4.229 | 736 | 905 | 920 | 736 | 4167 | 2444 |  | CORR | GENE | 04:18 | 04:45 | 04:48 | 62 | 369 | 17 | EXT |  | 0.89 | (c)
27416.491 | 10.636 | 10.615 | -1.044 | -1.065 | -1366 | -1337 | -1324 | 1282 | 1025 | 2444 |  | CORR | CIGR | 10:39 | 10:43 | 10:45 | 40 | 84 | 12 | EXT |  | 0.89 | (c)
27463.975 | 0.42 | 0.381 | -10.775 | -10.814 | -711 | -571 | -535 | 359 | 381 | 2449 |  | CORR | GENE | 05:07 | 05:30 | 05:36 | 115 | 352 | 11 | EXT |  | 0.89 | (c)
27472.203 | 8.648 | 8.452 | -2.547 | -2.743 | -1124 | -605 | -526 | 0 | 2378 | 2449 |  | CORR | GENE | 04:01 | 05:24 | 05:37 | 365 | 1195 | 12 | EXT |  | 0.93 | (c)
27474.692 | 11.137 | 11.076 | -0.058 | -0.119 | -1337 | -847 | -924 | 512 | 50 | 2449 |  | CORR | GENE | 03:26 | 04:45 | 04:33 | 69 | 825 | 21 | EXT |  | 0.89 | (c)
27474.793 | 0.043 | 0.039 | -11.562 | -11.566 | -250 | 2 | -61 | 0 | 39 | 2450 |  | CORR | CIGR | 02:43 | 03:24 | 03:14 | 39 | 379 | 12 | EXT |  | 0.89 | (c)
27554.987 | 11.092 | 11.065 | -0.493 | -0.52 | -290 | -167 | -178 | 65 | 461 | 2456 |  | CORR | GENE | 04:57 | 05:17 | 05:15 | 59 | 225 | 13 | EXT |  | 0.89 | (c)
27555.468 | 11.573 | 11.538 | -0.012 | -0.047 | -287 | -192 | -166 | 44 | 12 | 2456 |  | CORR | CIGR | 04:58 | 05:13 | 05:17 | 35 | 243 | 15 | EXT |  | 0.89 | (c)
27589.267 | 10.967 | 10.92 | -0.713 | -0.76 | 425 | 551 | 540 | 425 | 690 | 2459 |  | CORR | GENE | 01:57 | 02:17 | 02:15 | 70 | 231 | 10 | EXT |  | 0.89 | (c)
27641.724 | 6.124 | 6.072 | -5.511 | -5.563 | 494 | 549 | 572 | 494 | 5493 | 2464 |  | CORR | GENE | 05:10 | 05:19 | 05:23 | 70 | 156 | 10 | EXT |  | 0.89 | (c)
27641.789 | 6.189 | 6.106 | -5.446 | -5.529 | 754 | 824 | 831 | 754 | 5428 | 2464 |  | GOUG | GENE | 05:52 | 06:04 | 06:05 | 101 | 154 | 16 | EXT | Зона задиров. |  | (c)
27642.246 | 6.646 | 6.622 | -4.989 | -5.013 | 674 | 710 | 734 | 674 | 4974 | 2464 |  | CORR | CIGR | 05:39 | 05:45 | 05:49 | 39 | 121 | 10 | EXT |  | 0.89 | (c)
27643.585 | 7.985 | 7.969 | -3.65 | -3.666 | 1079 | 1115 | 1175 | 1079 | 3636 | 2464 |  | CORR | CIGR | 06:45 | 06:51 | 07:00 | 30 | 192 | 13 | EXT |  | 0.89 | (c)
27648.389 | 1.154 | 1.119 | -10.506 | -10.541 | 2095 | -2207 | 2216 | 2095 | 1119 | 2465 |  | CORR | GENE | 07:02 | 07:27 | 07:21 | 50 | 242 | 10 | EXT |  | 0.89 | (c)
27649.085 | 1.85 | 1.819 | -9.81 | -9.841 | 1815 | 1906 | 1912 | 1815 | 1819 | 2465 |  | CORR | GENE | 06:16 | 06:31 | 06:32 | 56 | 195 | 11 | EXT |  | 0.89 | (c)
27670.965 | 0.375 | 0.357 | -11.325 | -11.343 | -1103 | -1056 | -1009 | 915 | 357 | 2467 |  | CORR | CIGR | 06:39 | 06:47 | 06:54 | 35 | 188 | 14 | EXT |  | 0.89 | (c)
27672.161 | 1.571 | 1.564 | -10.129 | -10.136 | -799 | -656 | -687 | 575 | 1564 | 2467 |  | CORR | CIGR | 07:28 | 07:51 | 07:46 | 36 | 224 | 12 | EXT |  | 0.89 | (c)
27685.595 | 3.305 | 3.247 | -8.38 | -8.438 | 871 | 1020 | 1035 | 871 | 3247 | 2468 |  | CORR | GENE | 04:41 | 05:05 | 05:07 | 114 | 328 | 10 | EXT |  | 0.89 | (c)
27762.515 | 0 | -0.041 | -10.945 | -10.986 | -1932 | -60 | -855 | 0 |  | 2475 | Нарушение формы кольцевого шва | GWAN |  | 05:13 | 10:15 | 08:07 | 0 | 2155 |  | EXT | Нарушение формы кольцевого шва |  | (c)
27799.883 | 3.998 | 3.97 | -7.742 | -7.77 | 23 | 93 | 124 | 23 | 3970 | 2478 |  | CORR | GENE | 06:14 | 06:25 | 06:30 | 57 | 203 | 10 | EXT | Аномалия находится на отводе. | 0.89 | (c)
27800.959 | 5.074 | 5.047 | -6.666 | -6.693 | -201 | 25 | -11 | 0 | 5047 | 2478 |  | CORR | GENE | 05:38 | 06:14 | 06:09 | 109 | 380 | 10 | EXT | Аномалия находится на отводе. | 0.89 | (c)
27801.464 | 5.579 | 5.528 | -6.161 | -6.212 | -13 | 111 | 145 | 0 | 5528 | 2478 |  | CORR | GENE | 06:08 | 06:28 | 06:34 | 77 | 317 | 10 | EXT | Аномалия находится на отводе. | 0.89 | (c)
27806.129 | 10.244 | 10.222 | -1.496 | -1.518 | -116 | 42 | 21 | 0 | 1480 | 2478 |  | CORR | CIGR | 05:52 | 06:17 | 06:14 | 38 | 275 | 11 | EXT | Аномалия находится на отводе. | 0.89 | (c)
27826.97 | 7.69 | 7.684 | -3.66 | -3.666 | 1376 | 1542 | 1521 | 1376 | 3628 | 2480 |  | CORR | CIGR | 06:59 | 07:25 | 07:22 | 38 | 290 | 12 | EXT |  | 0.89 | (c)
27832.638 | 2.008 | 1.795 | -9.707 | -9.92 | -213 | 281 | 132 | 0 | 1795 | 2481 |  | CORR | GENE | 05:29 | 06:49 | 06:25 | 678 | 691 | 11 | EXT | Аномалия находится на отводе. | 0.95 | (c)
27836.077 | 5.447 | 5.421 | -6.268 | -6.294 | 219 | 346 | 426 | 219 | 5421 | 2481 |  | CORR | GENE | 06:39 | 06:59 | 07:12 | 50 | 415 | 12 | EXT | Аномалия находится на отводе. | 0.89 | (c)
27836.079 | 5.449 | 5.36 | -6.266 | -6.355 | -314 | -148 | -78 | 0 | 5360 | 2481 |  | CORR | GENE | 05:13 | 05:40 | 05:51 | 171 | 472 | 10 | EXT | Аномалия находится на отводе. | 0.9 | (c)
27837.536 | 6.906 | 5.672 | -4.809 | -6.043 | -3 | 193 | 113 | 0 | 4600 | 2481 |  | CORR | GENE | 06:03 | 06:35 | 06:22 | 1443 | 232 | 11 | EXT | Аномалия находится на отводе. | 0.98 | (c)
27837.915 | 7.285 | 7.263 | -4.43 | -4.452 | -15 | 38 | 134 | 0 | 4366 | 2481 |  | CORR | GENE | 06:01 | 06:10 | 06:25 | 86 | 299 | 10 | EXT | Аномалия находится на отводе. | 0.89 | (c)
27838.035 | 7.405 | 7.36 | -4.31 | -4.355 | -309 | -191 | -175 | 40 | 4261 | 2481 |  | CORR | GENE | 05:14 | 05:33 | 05:35 | 94 | 269 | 14 | EXT | Аномалия находится на отводе. | 0.89 | (c)
27838.266 | 7.636 | 7.581 | -4.079 | -4.134 | -12 | 207 | 275 | 0 | 3958 | 2481 |  | CORR | GENE | 06:02 | 06:37 | 06:48 | 176 | 574 | 10 | EXT | Аномалия находится на отводе. | 0.9 | (c)
27838.476 | 7.846 | 7.801 | -3.869 | -3.914 | -128 | 72 | 70 | 0 | 3827 | 2481 |  | CORR | GENE | 05:43 | 06:15 | 06:15 | 87 | 397 | 10 | EXT | Аномалия находится на отводе. | 0.89 | (c)
27838.827 | 8.197 | 8.177 | -3.518 | -3.538 | -365 | -319 | -296 | 226 | 3504 | 2481 |  | CORR | CIGR | 05:05 | 05:12 | 05:16 | 34 | 139 | 11 | EXT | Аномалия находится на отводе. | 0.89 | (c)
27844.413 | 2.068 | 2.051 | -9.157 | -9.174 | -2161 | -2087 | -2083 | 2005 | 2051 | 2482 |  | CORR | GENE | 06:21 | 06:33 | 06:34 | 96 | 157 | 10 | EXT | Аномалия находится на отводе. | 0.89 | (c)
27847.808 | 5.463 | 5.061 | -5.762 | -6.164 | -1887 | -1844 | -1815 | 1744 | 5061 | 2482 |  | CORR | GENE | 07:06 | 07:13 | 07:17 | 476 | 143 | 11 | EXT | Аномалия находится на отводе. | 0.94 | (c)
27848.358 | 6.013 | 5.898 | -5.212 | -5.327 | 2126 | -2086 | -1867 | 1400 | 4728 | 2482 |  | CORR | GENE | 05:53 | 06:34 | 07:09 | 599 | 935 | 10 | EXT | Аномалия находится на отводе. | 0.94 | (c)
27849.109 | 6.764 | 6.649 | -4.461 | -4.576 | -2230 | -2131 | -2147 | 2064 | 4004 | 2482 |  | CORR | GENE | 06:10 | 06:26 | 06:24 | 572 | 166 | 11 | EXT | Аномалия находится на отводе. | 0.95 | (c)
27849.809 | 7.464 | 7.237 | -3.761 | -3.988 | -1932 | -1872 | -1864 | 1797 | 2629 | 2482 |  | CORR | GENE | 06:59 | 07:08 | 07:09 | 1359 | 135 | 13 | EXT | Аномалия находится на отводе. | 0.99 | (c)
27851.398 | 9.053 | 8.997 | -2.172 | -2.228 | 2079 | -1939 | -2044 | 1707 | 2123 | 2482 |  | CORR | GENE | 05:46 | 06:57 | 06:40 | 105 | 675 | 11 | EXT | Аномалия находится на отводе. | 0.89 | (c)
27853.57 | 0 | -0.028 | -11.695 | -11.723 | 1181 | 1601 | 2007 | 1181 |  | 2483 | Нарушение формы кольцевого шва | GWAN |  | 07:59 | 09:07 | 10:12 | 0 | 1651 |  | EXT | Нарушение формы кольцевого шва Аномалия находится на отводе. |  | (c)
27854.91 | 1.34 | 1.303 | -10.355 | -10.392 | 294 | 417 | 460 | 294 | 1303 | 2483 |  | CORR | CIGR | 05:36 | 05:55 | 06:02 | 44 | 333 | 14 | EXT |  | 0.89 | (c)
27861.434 | 7.864 | 7.704 | -3.831 | -3.991 | 507 | 570 | 552 | 507 | 3687 | 2483 |  | CORR | GENE | 06:10 | 06:20 | 06:17 | 304 | 90 | 12 | EXT |  | 0.93 | (c)
27861.67 | 8.1 | 8.061 | -3.595 | -3.634 | 87 | 507 | 516 | 87 | 3561 | 2483 |  | CORR | GENE | 05:02 | 06:10 | 06:11 | 73 | 859 | 17 | EXT |  | 0.89 | (c)
27861.828 | 8.258 | 8.154 | -3.437 | -3.541 | 526 | 556 | 601 | 526 | 3032 | 2483 |  | CORR | GENE | 06:13 | 06:18 | 06:25 | 509 | 150 | 10 | EXT |  | 0.94 | (c)
27863.931 | 10.361 | 10.308 | -1.334 | -1.387 | 473 | 608 | 583 | 473 | 1123 | 2483 |  | CORR | GENE | 06:04 | 06:26 | 06:22 | 264 | 221 | 10 | EXT |  | 0.91 | (c)
27864.276 | 10.706 | 10.594 | -0.989 | -1.101 | -80 | 191 | 415 | 0 | 936 | 2483 |  | CORR | GENE | 04:35 | 05:19 | 05:55 | 165 | 990 | 15 | EXT |  | 0.91 | (c)
27864.667 | 11.097 | 10.767 | -0.598 | -0.928 | 503 | 593 | 590 | 503 | 355 | 2483 |  | CORR | GENE | 06:09 | 06:24 | 06:23 | 573 | 175 | 15 | EXT |  | 0.98 | (c)
27864.738 | 11.168 | 11.132 | -0.527 | -0.563 | 1 | 157 | 145 | 1 | 517 | 2483 |  | CORR | CIGR | 04:48 | 05:13 | 05:12 | 46 | 289 | 10 | EXT |  | 0.89 | (c)
27917.195 | 6.44 | 6.357 | -5.07 | -5.153 | -881 | -718 | -764 | 647 | 5029 | 2488 |  | DENT | GENE | 00:19 | 00:46 | 00:38 | 124 | 234 | 0.2 | N/A | Глубина вмятины: 3 мм (0,2%). Линейка: 12 см в (636 см; 00:46 ч:мин) Аномалия находится вблизи дефекта потери металла. |  | (c)
27917.552 | 6.797 | 6.369 | -4.713 | -5.141 | -1109 | -759 | -804 | 498 | 3588 | 2488 |  | GOUG | GENE | 11:42 | 00:39 | 12:32 | 1553 | 611 | 7 | EXT | Зона задиров. |  | (c)
27917.734 | 6.979 | 6.931 | -4.531 | -4.579 | -984 | -947 | -943 | 902 | 4498 | 2488 |  | DENT | GENE | 00:03 | 00:09 | 00:09 | 81 | 83 | 0.1 | N/A | Глубина вмятины: 2 мм (0,1%). Линейка: 8 см в (693 см; 00:09 ч:мин) Аномалия находится вблизи дефекта потери металла. |  | (c)
27935.819 | 4.519 | 4.465 | -4.571 | -4.625 | -1822 | -1770 | -1755 | 1687 | 4465 | 2490 |  | DENT | GENE | 06:11 | 06:19 | 06:22 | 106 | 135 | 0.4 | N/A | Глубина вмятины: 6 мм (0,4%). Линейка: 11 см в (447 см; 06:19 ч:мин) |  | (c)
28026.705 | 5.905 | 5.808 | -5.605 | -5.702 | 2075 | 2139 | 2224 | 2075 | 5590 | 2498 |  | CORR | GENE | 07:39 | 07:49 | 08:03 | 112 | 297 | 11 | EXT |  | 0.89 | (c)
28028.604 | 7.804 | 7.778 | -3.706 | -3.732 | -42 | 59 | 139 | 0 | 3675 | 2498 |  | CORR | GENE | 01:57 | 02:13 | 02:26 | 57 | 361 | 10 | EXT |  | 0.89 | (c)
28031.163 | 10.363 | 10.343 | -1.147 | -1.167 | 2081 | 2171 | 2206 | 2081 | 1093 | 2498 |  | CORR | GENE | 07:40 | 07:54 | 07:60 | 74 | 250 | 10 | EXT |  | 0.89 | (c)
28100.531 | 0.071 | 0.025 | -11.134 | -11.18 | -1166 | -771 | -716 | 266 | 25 | 2505 |  | CORR | GENE | 04:56 | 05:59 | 06:08 | 83 | 900 | 14 | EXT |  | 0.89 | (c)
28102.404 | 1.944 | 1.886 | -9.261 | -9.319 | -1253 | -918 | -1000 | 747 | 1886 | 2505 |  | CORR | GENE | 04:42 | 05:36 | 05:22 | 235 | 506 | 21 | EXT |  | 0.94 | (c)
28102.738 | 2.278 | 2.231 | -8.927 | -8.974 | -946 | -837 | -793 | 640 | 2231 | 2505 |  | CORR | GENE | 05:31 | 05:49 | 05:56 | 62 | 306 | 10 | EXT |  | 0.89 | (c)
28140.146 | 5.676 | 5.652 | -5.794 | -5.818 | 1529 | 1663 | 1883 | 1529 | 5652 | 2508 |  | CORR | GENE | 01:56 | 02:18 | 02:53 | 82 | 708 | 11 | EXT |  | 0.89 | (c)
28164.832 | 7.767 | 7.724 | -3.973 | -4.016 | 68 | 294 | 222 | 68 | 3936 | 2510 |  | CORR | GENE | 02:47 | 03:24 | 03:12 | 80 | 309 | 10 | EXT |  | 0.89 | (c)
28169.576 | 0.771 | 0.716 | -10.649 | -10.704 | 2091 | 2113 | 2112 | 2091 | 716 | 2511 |  | ARTD | AXGR | 04:03 | 04:06 | 04:06 | 196 | 40 |  | EXT | Эквивалент потери металла 10%. |  | (c)
28229.589 | 3.904 | 3.866 | -7.546 | -7.584 | -622 | -539 | -502 | 382 | 3866 | 2516 |  | CORR | CIGR | 05:60 | 06:13 | 06:19 | 45 | 240 | 12 | EXT |  | 0.89 | (c)
28262.594 | 2.369 | 2.3 | -9.131 | -9.2 | 2199 | -2211 | -2209 | 2156 | 2300 | 2519 |  | DENT | GENE | 07:26 | 07:34 | 07:35 | 141 | 107 | 0.4 | N/A | Глубина вмятины: 6 мм (0,4%). Линейка: 14 см в (230 см; 07:34 ч:мин) |  | (c)
28267.069 | 6.844 | 6.816 | -4.656 | -4.684 | 1375 | 1422 | 1474 | 1375 | 4612 | 2519 |  | CORR | GENE | 05:13 | 05:21 | 05:29 | 72 | 197 | 10 | EXT |  | 0.89 | (c)
28287.873 | 4.843 | 4.774 | -6.832 | -6.901 | -886 | -792 | -793 | 700 | 4774 | 2521 |  | DENT | GENE | 09:11 | 09:27 | 09:26 | 136 | 185 | 0.4 | N/A | Глубина вмятины: 5 мм (0,4%). Линейка: 14 см в (477 см; 09:27 ч:мин) |  | (c)
28307.068 | 0.783 | 0.736 | -10.737 | -10.784 | 1814 | 1862 | 1853 | 1814 | 736 | 2523 |  | CORR | GENE | 04:36 | 04:44 | 04:42 | 122 | 77 | 9 | EXT |  | 0.89 | (c)
28308.084 | 1.799 | 1.603 | -9.721 | -9.917 | 1939 | 2221 | 2182 | 1939 | 1603 | 2523 |  | CORR | GENE | 04:56 | 05:42 | 05:35 | 547 | 487 | 10 | EXT |  | 0.94 | (c)
28372.939 | 9.754 | 9.739 | -1.896 | -1.911 | 895 | 978 | 982 | 895 | 1880 | 2528 |  | CORR | CIGR | 03:12 | 03:26 | 03:26 | 31 | 174 | 10 | EXT |  | 0.89 | (c)
28394.422 | 7.892 | 7.628 | -3.578 | -3.842 | 1288 | 1691 | 1548 | 1288 | 3212 | 2530 |  | CORR | GENE | 07:20 | 08:25 | 08:02 | 630 | 520 | 10 | EXT |  | 0.95 | (c)
28395.13 | 8.6 | 8.582 | -2.87 | -2.888 | 1302 | 1382 | 1373 | 1302 | 2856 | 2530 |  | CORR | CIGR | 07:23 | 07:36 | 07:34 | 32 | 142 | 10 | EXT |  | 0.89 | (c)
28455.665 | 0 | -0.029 | -11.31 | -11.339 | -1729 | -1288 | -1098 | 468 |  | 2536 | Нарушение формы кольцевого шва | GWAN |  | 09:18 | 10:29 | 10:60 | 0 | 1261 |  | EXT | Нарушение формы кольцевого шва |  | (c)
28465.532 | 9.867 | 9.853 | -1.443 | -1.457 | 1271 | 1311 | 1315 | 1271 | 1431 | 2536 |  | CORR | CIGR | 05:22 | 05:29 | 05:29 | 26 | 87 | 12 | EXT |  | 0.89 | (c)
28495.932 | 6.147 | 6.123 | -5.253 | -5.277 | 933 | 1149 | 1092 | 933 | 5165 | 2539 |  | GOUG | GENE | 04:06 | 04:41 | 04:32 | 112 | 317 | 16 | EXT | Задир. |  | (c)
28516.663 | 4.478 | 4.452 | -7.172 | -7.198 | 1017 | 1212 | 1154 | 1017 | 4452 | 2541 |  | CORR | CIGR | 08:11 | 08:43 | 08:33 | 47 | 273 | 10 | EXT |  | 0.89 | (c)
28526.063 | 2.228 | 2.171 | -9.262 | -9.319 | 1083 | 1213 | 1225 | 1083 | 2171 | 2542 |  | CORR | GENE | 04:56 | 05:17 | 05:19 | 221 | 283 | 15 | EXT |  | 0.92 | (c)
28526.248 | 2.413 | 2.364 | -9.077 | -9.126 | 548 | 593 | 589 | 548 | 2364 | 2542 |  | DENT | GENE | 03:29 | 03:37 | 03:36 | 115 | 83 | 0.3 | N/A | Глубина вмятины: 4 мм (0,3%). Линейка: 12 см в (236 см; 03:37 ч:мин) |  | (c)
28528.673 | 4.838 | 4.756 | -6.652 | -6.734 | 1257 | 1274 | 1277 | 1257 | 4756 | 2542 |  | CORR | AXGR | 05:24 | 05:26 | 05:27 | 120 | 39 | 10 | EXT |  | 0.89 | (c)
28530.098 | 6.263 | 6.238 | -5.227 | -5.252 | 50 | 160 | 186 | 50 | 5201 | 2542 | Дефект проката | MIAN | GENE | 02:09 | 02:27 | 02:31 | 51 | 272 |  | INT | Дефект проката Эквивалент потери металла 12%. |  | (c)
28568.464 | 9.844 | 9.756 | -1.631 | -1.719 | -1369 | -1225 | -1160 | 950 | 1623 | 2545 |  | CORR | GENE | 06:02 | 06:26 | 06:36 | 96 | 419 | 11 | EXT |  | 0.89 | (c)
28570.289 | 0.194 | 0.056 | -11.381 | -11.519 | 586 | 617 | 625 | 586 | 56 | 2546 |  | CORR | GENE | 05:34 | 05:39 | 05:41 | 397 | 78 | 13 | EXT |  | 0.94 | (c)
28570.403 | 0.308 | 0.238 | -11.267 | -11.337 | 890 | 907 | 907 | 890 | 238 | 2546 |  | CORR | AXGR | 06:23 | 06:26 | 06:26 | 174 | 34 | 12 | EXT |  | 0.91 | (c)
28603.582 | 10.582 | 10.56 | -0.953 | -0.975 | 1526 | 1669 | 1638 | 1526 | 944 | 2548 |  | CORR | CIGR | 04:56 | 05:19 | 05:14 | 31 | 223 | 14 | EXT |  | 0.89 | (c)
28636.913 | 8.983 | 8.77 | -2.572 | -2.785 | 1952 | 1992 | 1997 | 1952 | 2459 | 2551 |  | CORR | GENE | 05:10 | 05:16 | 05:17 | 326 | 89 | 9 | EXT |  | 0.92 | (c)
28653.92 | 2.775 | 2.736 | -8.77 | -8.809 | 460 | 586 | 565 | 460 | 2736 | 2553 |  | CORR | GENE | 04:41 | 05:01 | 04:58 | 61 | 210 | 9 | EXT |  | 0.89 | (c)
28654.644 | 3.499 | 3.326 | -8.046 | -8.219 | 4 | 12 | 13 | 4 | 3326 | 2553 |  | LWAN | AXGR | 03:28 | 03:29 | 03:29 | 314 | 18 |  | INT | Эквивалент потери металла 10%. |  | (c)
28662.369 | 11.224 | 11.142 | -0.321 | -0.403 | 570 | 700 | 658 | 570 | 64 | 2553 |  | CORR | GENE | 04:59 | 05:20 | 05:13 | 339 | 176 | 17 | EXT |  | 0.95 | (c)
28684.04 | 10.115 | 10.045 | -0.935 | -1.005 | 873 | 1077 | 1053 | 873 | 892 | 2555 |  | CORR | GENE | 04:51 | 05:24 | 05:20 | 113 | 359 | 13 | EXT |  | 0.9 | (c)
28684.446 | 10.521 | 10.488 | -0.529 | -0.562 | -1401 | -1257 | -1292 | 1184 | 505 | 2555 |  | CORR | GENE | 10:44 | 11:08 | 11:02 | 57 | 218 | 11 | EXT |  | 0.89 | (c)
28684.468 | 10.543 | 10.307 | -0.507 | -0.743 | 1012 | 1080 | 1099 | 1012 | 62 | 2555 |  | CORR | GENE | 05:14 | 05:25 | 05:28 | 681 | 174 | 13 | EXT |  | 0.97 | (c)
28684.558 | 10.633 | 10.618 | -0.417 | -0.432 | -1975 | -1919 | -1893 | 1812 | 398 | 2555 |  | CORR | CIGR | 09:12 | 09:21 | 09:25 | 34 | 163 | 10 | EXT |  | 0.89 | (c)
28684.952 | 11.027 | 11.01 | -0.023 | -0.04 | 506 | 862 | 837 | 506 | 16 | 2555 |  | CORR | CIGR | 03:52 | 04:50 | 04:46 | 24 | 663 | 18 | EXT |  | 0.89 | (c)
28686.157 | 1.182 | 1.162 | -10.203 | -10.223 | -1648 | -1514 | -1531 | 1415 | 1162 | 2556 |  | CORR | CIGR | 05:15 | 05:37 | 05:34 | 41 | 233 | 16 | EXT |  | 0.89 | (c)
28689.715 | 4.74 | 4.716 | -6.645 | -6.669 | 10 | 154 | 246 | 10 | 4716 | 2556 |  | CORR | GENE | 09:43 | 10:06 | 10:21 | 77 | 472 | 10 | EXT |  | 0.89 | (c)
28695.844 | 10.869 | 10.647 | -0.516 | -0.738 | -1249 | -1208 | -1203 | 1157 | 499 | 2556 |  | CORR | GENE | 06:19 | 06:26 | 06:27 | 239 | 93 | 9 | EXT |  | 0.91 | (c)
28695.904 | 10.929 | 10.892 | -0.456 | -0.493 | -1510 | -1465 | -1297 | 1083 | 396 | 2556 |  | CORR | GENE | 05:37 | 05:45 | 06:12 | 97 | 427 | 13 | EXT |  | 0.89 | (c)
28696.245 | 11.27 | 11.031 | -0.115 | -0.354 | -1253 | -1210 | -1176 | 1099 | 17 | 2556 |  | CORR | GENE | 06:19 | 06:26 | 06:31 | 337 | 154 | 9 | EXT |  | 0.92 | (c)
28710.743 | 3.258 | 3.177 | -8.187 | -8.268 | -322 | -149 | 40 | 0 | 3177 | 2558 |  | CORR | GENE | 04:22 | 04:50 | 05:20 | 100 | 724 | 13 | EXT |  | 0.89 | (c)
28711.092 | 3.607 | 3.314 | -7.838 | -8.131 | 19 | 36 | 57 | 19 | 3314 | 2558 |  | CORR | GENE | 05:17 | 05:19 | 05:23 | 561 | 77 | 13 | EXT |  | 0.96 | (c)
28712.89 | 5.405 | 5.39 | -6.04 | -6.055 | 29 | 151 | 120 | 29 | 5390 | 2558 |  | CORR | GENE | 05:18 | 05:38 | 05:33 | 49 | 182 | 9 | EXT |  | 0.89 | (c)
28726.094 | 7.164 | 7.142 | -3.576 | -3.598 | -494 | -311 | -365 | 236 | 3541 | 2559 |  | CORR | GENE | 04:08 | 04:37 | 04:29 | 57 | 258 | 10 | EXT |  | 0.89 | (c)
28733.288 | 3.618 | 3.523 | -7.932 | -8.027 | -282 | -197 | -198 | 114 | 3523 | 2560 |  | DENT | GENE | 08:58 | 09:11 | 09:11 | 167 | 168 | 0.4 | N/A | Глубина вмятины: 5 мм (0,4%). Линейка: 17 см в (352 см; 09:11 ч:мин) Аномалия находится вблизи продольного шва. |  | (c)
28741.22 | 0 | -0.011 | -11.345 | -11.356 | -942 | -695 | -658 | 375 |  | 2561 | Нарушение формы кольцевого шва | GWAN |  | 05:53 | 06:33 | 06:39 | 0 | 567 |  | EXT | Нарушение формы кольцевого шва |  | (c)
28751.635 | 10.415 | 10.393 | -0.93 | -0.952 | -1199 | -1154 | -1076 | 953 | 916 | 2561 |  | CORR | CIGR | 05:11 | 05:19 | 05:31 | 36 | 246 | 11 | EXT |  | 0.89 | (c)
28752.463 | 11.243 | 11.021 | -0.102 | -0.324 | -1607 | -1441 | -1154 | 701 | 76 | 2561 |  | CORR | GENE | 04:06 | 04:32 | 05:19 | 248 | 906 | 12 | EXT |  | 0.92 | (c)
28752.554 | 11.334 | 11.271 | -0.011 | -0.074 | -1139 | -1082 | -1081 | 1024 | 3 | 2561 |  | CORR | GENE | 05:21 | 05:30 | 05:30 | 71 | 115 | 14 | EXT |  | 0.89 | (c)
28752.565 | 0 | -0.029 | -11.385 | -11.414 | -304 | 62 | 77 | 0 |  | 2562 | Коррозия на шве | GWAN | GENE | 04:41 | 05:40 | 05:43 | 52 | 761 | 11 | EXT | Коррозия на шве | 0.89 | (c)
28752.591 | 0.026 | 0.007 | -11.359 | -11.378 | -61 | -8 | -30 | 0 | 7 | 2562 |  | CORR | GENE | 05:20 | 05:29 | 05:25 | 93 | 62 | 14 | EXT |  | 0.89 | (c)
28752.726 | 0.161 | 0.12 | -11.224 | -11.265 | -549 | -79 | -44 | 0 | 120 | 2562 |  | CORR | GENE | 04:02 | 05:17 | 05:23 | 122 | 1011 | 10 | EXT |  | 0.89 | (c)
28754.603 | 2.038 | 2.015 | -9.347 | -9.37 | 138 | 258 | 230 | 138 | 2015 | 2562 |  | CORR | GENE | 05:53 | 06:12 | 06:07 | 48 | 185 | 9 | EXT |  | 0.89 | (c)
28754.625 | 2.06 | 2.016 | -9.325 | -9.369 | -300 | -235 | -193 | 85 | 2016 | 2562 |  | CORR | CIGR | 04:42 | 04:52 | 04:59 | 47 | 215 | 14 | EXT |  | 0.89 | (c)
28754.847 | 2.282 | 2.245 | -9.103 | -9.14 | -212 | -32 | -66 | 0 | 2245 | 2562 |  | CORR | CIGR | 04:56 | 05:25 | 05:20 | 42 | 293 | 11 | EXT |  | 0.89 | (c)
28755.115 | 2.55 | 2.445 | -8.835 | -8.94 | -142 | -59 | 107 | 0 | 2445 | 2562 |  | CORR | GENE | 05:07 | 05:21 | 05:48 | 139 | 499 | 14 | EXT |  | 0.9 | (c)
28755.203 | 2.638 | 2.601 | -8.747 | -8.784 | 27 | 58 | 57 | 27 | 2601 | 2562 |  | CORR | GENE | 05:35 | 05:40 | 05:39 | 119 | 60 | 12 | EXT |  | 0.9 | (c)
28755.48 | 2.915 | 2.873 | -8.47 | -8.512 | -106 | 234 | 161 | 0 | 2873 | 2562 |  | CORR | GENE | 05:13 | 06:08 | 05:56 | 166 | 535 | 11 | EXT |  | 0.9 | (c)
28755.696 | 3.131 | 3.054 | -8.254 | -8.331 | 51 | 86 | 100 | 51 | 3054 | 2562 |  | CORR | GENE | 05:38 | 05:44 | 05:46 | 93 | 99 | 10 | EXT |  | 0.89 | (c)
28755.805 | 3.24 | 3.16 | -8.145 | -8.225 | -476 | 5 | -42 | 0 | 3160 | 2562 |  | CORR | GENE | 04:13 | 05:31 | 05:24 | 297 | 869 | 11 | EXT |  | 0.92 | (c)
28756.379 | 3.814 | 3.691 | -7.571 | -7.694 | 39 | 67 | 68 | 39 | 3691 | 2562 |  | CORR | GENE | 05:37 | 05:41 | 05:41 | 408 | 58 | 9 | EXT |  | 0.93 | (c)
28756.829 | 4.264 | 4.161 | -7.121 | -7.224 | -29 | 5 | 174 | 0 | 4161 | 2562 |  | CORR | GENE | 05:26 | 05:31 | 05:58 | 112 | 407 | 10 | EXT |  | 0.89 | (c)
28757.531 | 4.966 | 4.539 | -6.419 | -6.846 | -350 | -245 | 194 | 0 | 4539 | 2562 |  | CORR | GENE | 04:34 | 04:51 | 06:02 | 565 | 1089 | 10 | EXT |  | 0.94 | (c)
28758.379 | 5.814 | 5.239 | -5.571 | -6.146 | -336 | -165 | -106 | 0 | 5239 | 2562 |  | CORR | GENE | 04:36 | 05:04 | 05:13 | 722 | 460 | 10 | EXT |  | 0.95 | (c)
28759.935 | 7.37 | 7.254 | -4.015 | -4.131 | -476 | -305 | -277 | 79 | 3838 | 2562 |  | CORR | GENE | 04:13 | 04:41 | 04:45 | 293 | 398 | 18 | EXT |  | 0.95 | (c)
28760.551 | 7.986 | 7.725 | -3.399 | -3.66 | -713 | -43 | -357 | 0 | 3141 | 2562 |  | CORR | GENE | 03:35 | 05:23 | 04:33 | 519 | 713 | 15 | EXT |  | 0.97 | (c)
28760.827 | 8.262 | 8.262 | -3.123 | -3.123 | -561 | -550 | -553 | 544 | 2937 | 2562 |  | CORR | AXGR | 03:60 | 04:01 | 04:01 | 186 | 17 | 13 | EXT |  | 0.91 | (c)
28761.248 | 8.683 | 8.613 | -2.702 | -2.772 | -495 | -164 | -258 | 21 | 2652 | 2562 |  | CORR | GENE | 04:10 | 05:04 | 04:49 | 120 | 474 | 10 | EXT |  | 0.89 | (c)
28762.874 | 10.309 | 10.253 | -1.076 | -1.132 | -397 | -303 | -269 | 141 | 1033 | 2562 |  | CORR | GENE | 04:26 | 04:41 | 04:47 | 99 | 256 | 21 | EXT |  | 0.9 | (c)
28776.223 | 1.633 | 1.605 | -9.712 | -9.74 | -977 | -874 | -855 | 733 | 1605 | 2564 |  | CORR | CIGR | 04:02 | 04:19 | 04:22 | 40 | 244 | 14 | EXT |  | 0.89 | (c)
28781.475 | 6.885 | 6.852 | -4.46 | -4.493 | -545 | -458 | -439 | 334 | 4440 | 2564 |  | CORR | GENE | 05:12 | 05:26 | 05:29 | 53 | 211 | 9 | EXT |  | 0.89 | (c)
28783.974 | 9.384 | 9.366 | -1.961 | -1.979 | -940 | -706 | -762 | 584 | 1924 | 2564 |  | CORR | GENE | 04:08 | 04:46 | 04:37 | 55 | 356 | 9 | EXT |  | 0.89 | (c)
28785.935 | 0 | -0.023 | -10.69 | -10.713 | -262 | -88 | 50 | 0 |  | 2565 | Коррозия на шве | GWAN | GENE | 04:53 | 05:21 | 05:43 | 64 | 624 | 12 | EXT | Коррозия на шве | 0.89 | (c)
28789.297 | 3.362 | 3.083 | -7.328 | -7.607 | -281 | -179 | -68 | 0 | 3083 | 2565 |  | CORR | GENE | 04:50 | 05:06 | 05:24 | 497 | 425 | 14 | EXT |  | 0.96 | (c)
28790.83 | 4.895 | 4.86 | -5.795 | -5.83 | -183 | -73 | -38 | 0 | 4860 | 2565 |  | CORR | GENE | 05:06 | 05:23 | 05:29 | 53 | 289 | 12 | EXT |  | 0.89 | (c)
28791.087 | 5.152 | 5.111 | -5.538 | -5.579 | -160 | -104 | -29 | 0 | 5111 | 2565 |  | CORR | GENE | 05:10 | 05:19 | 05:31 | 75 | 261 | 15 | EXT |  | 0.89 | (c)
28793.103 | 7.168 | 7.027 | -3.522 | -3.663 | -200 | -168 | -174 | 148 | 3449 | 2565 |  | CORR | GENE | 05:03 | 05:08 | 05:07 | 214 | 52 | 10 | EXT |  | 0.91 | (c)
28793.614 | 7.679 | 7.612 | -3.011 | -3.078 | -304 | 252 | 78 | 0 | 2020 | 2565 |  | CORR | GENE | 04:46 | 06:16 | 05:48 | 1058 | 764 | 10 | EXT |  | 0.96 | (c)
28796.75 | 0.125 | 0.1 | -11.055 | -11.08 | -986 | -883 | -737 | 488 | 100 | 2566 |  | CORR | GENE | 04:29 | 04:45 | 05:09 | 48 | 498 | 14 | EXT |  | 0.89 | (c)
28797.333 | 0.708 | 0.698 | -10.472 | -10.482 | -227 | -187 | -169 | 110 | 698 | 2566 |  | CORR | CIGR | 06:31 | 06:38 | 06:41 | 25 | 117 | 11 | EXT |  | 0.89 | (c)
28806.82 | 10.195 | 10.176 | -0.985 | -1.004 | -1153 | -1074 | -1059 | 964 | 956 | 2566 |  | CORR | GENE | 04:02 | 04:14 | 04:17 | 48 | 189 | 10 | EXT |  | 0.89 | (c)
28810.293 | 2.488 | 2.427 | -8.847 | -8.908 | 582 | 966 | 1018 | 582 | 2427 | 2567 |  | CORR | GENE | 04:19 | 05:21 | 05:29 | 162 | 871 | 12 | EXT |  | 0.9 | (c)
28814.605 | 6.8 | 6.76 | -4.535 | -4.575 | 381 | 730 | 619 | 381 | 4497 | 2567 |  | CORR | GENE | 03:47 | 04:43 | 04:25 | 78 | 475 | 18 | EXT |  | 0.89 | (c)
28814.722 | 6.917 | 6.906 | -4.418 | -4.429 | 808 | 861 | 918 | 808 | 4383 | 2567 |  | CORR | CIGR | 04:56 | 05:04 | 05:13 | 46 | 219 | 10 | EXT |  | 0.89 | (c)
28814.916 | 7.111 | 6.998 | -4.224 | -4.337 | 956 | 977 | 987 | 956 | 4186 | 2567 |  | CORR | GENE | 05:20 | 05:23 | 05:24 | 151 | 61 | 11 | EXT |  | 0.9 | (c)
28815.019 | 7.214 | 7.164 | -4.121 | -4.171 | 796 | 1281 | 1155 | 796 | 4098 | 2567 |  | CORR | GENE | 04:54 | 06:12 | 05:52 | 73 | 717 | 14 | EXT |  | 0.89 | (c)
28818.25 | 10.445 | 10.301 | -0.89 | -1.034 | 822 | 967 | 968 | 822 | 871 | 2567 |  | CORR | GENE | 04:58 | 05:21 | 05:22 | 163 | 292 | 12 | EXT |  | 0.9 | (c)
28820.229 | 1.089 | 1.063 | -10.361 | -10.387 | -1381 | -1264 | -1238 | 1096 | 1063 | 2568 |  | CORR | GENE | 04:01 | 04:20 | 04:24 | 60 | 285 | 9 | EXT |  | 0.89 | (c)
28820.639 | 1.499 | 1.483 | -9.951 | -9.967 | -887 | -832 | -740 | 593 | 1483 | 2568 |  | CORR | GENE | 05:20 | 05:29 | 05:44 | 48 | 293 | 10 | EXT |  | 0.89 | (c)
28821.296 | 2.156 | 1.947 | -9.294 | -9.503 | -898 | -861 | -849 | 800 | 1947 | 2568 |  | CORR | GENE | 05:19 | 05:25 | 05:27 | 291 | 99 | 11 | EXT |  | 0.92 | (c)
28823.947 | 4.807 | 4.794 | -6.643 | -6.656 | -1040 | -977 | -953 | 865 | 4794 | 2568 |  | CORR | CIGR | 04:56 | 05:06 | 05:10 | 34 | 175 | 12 | EXT |  | 0.89 | (c)
28837.834 | 7.244 | 7.232 | -3.931 | -3.943 | -424 | -383 | -378 | 331 | 3850 | 2569 |  | ARTD | GENE | 04:21 | 04:28 | 04:29 | 93 | 93 |  | EXT | Наплавка. |  | (c)
28889.675 | 2.125 | 2.103 | -9.155 | -9.177 | 879 | 949 | 1092 | 879 | 2103 | 2574 |  | CORR | GENE | 04:23 | 04:35 | 04:58 | 79 | 426 | 10 | EXT |  | 0.89 | (c)
28889.906 | 2.356 | 2.343 | -8.924 | -8.937 | 669 | 761 | 764 | 669 | 2343 | 2574 |  | CORR | GENE | 03:50 | 04:04 | 04:05 | 54 | 191 | 11 | EXT |  | 0.89 | (c)
28898.83 | 0 | -0.037 | -11.48 | -11.517 | -1493 | -1311 | -1300 | 1108 |  | 2575 | Нарушение формы кольцевого шва | GWAN |  | 11:57 | 00:26 | 12:28 | 0 | 385 |  | EXT | Нарушение формы кольцевого шва |  | (c)
28917.91 | 7.6 | 7.518 | -3.835 | -3.917 | -2157 | -2138 | -2128 | 2098 | 3769 | 2576 |  | CORR | GENE | 06:01 | 06:04 | 06:06 | 148 | 60 | 10 | EXT |  | 0.9 | (c)
28949.542 | 4.477 | 4.381 | -7.133 | -7.229 | 1681 | 1911 | 1846 | 1681 | 4381 | 2579 |  | DENT | GENE | 04:57 | 05:34 | 05:24 | 188 | 330 | 0.4 | N/A | Глубина вмятины: 5 мм (0,4%). Линейка: 19 см в (438 см; 05:34 ч:мин) |  | (c)
28960.327 | 3.652 | 3.325 | -7.848 | -8.175 | -886 | -280 | -223 | 0 | 3325 | 2580 |  | CORR | GENE | 04:52 | 06:30 | 06:39 | 479 | 1326 | 13 | EXT |  | 0.95 | (c)
28960.971 | 4.296 | 4.266 | -7.204 | -7.234 | -418 | -244 | -231 | 43 | 4266 | 2580 |  | CORR | GENE | 06:07 | 06:35 | 06:38 | 79 | 375 | 10 | EXT |  | 0.89 | (c)
28961.298 | 4.623 | 4.593 | -6.877 | -6.907 | -486 | -200 | -192 | 0 | 4593 | 2580 |  | CORR | GENE | 05:57 | 06:43 | 06:44 | 58 | 588 | 14 | EXT |  | 0.89 | (c)
28963.947 | 7.272 | 7.252 | -4.228 | -4.248 | -900 | -553 | -605 | 310 | 4202 | 2580 |  | CORR | CIGR | 04:50 | 05:46 | 05:37 | 46 | 590 | 11 | EXT |  | 0.89 | (c)
28964.313 | 7.638 | 7.614 | -3.862 | -3.886 | -1327 | -1096 | -1118 | 909 | 3845 | 2580 |  | CORR | CIGR | 03:41 | 04:18 | 04:15 | 41 | 418 | 15 | EXT |  | 0.89 | (c)
28964.571 | 7.896 | 7.86 | -3.604 | -3.64 | -879 | -745 | -743 | 607 | 3582 | 2580 |  | CORR | GENE | 04:53 | 05:15 | 05:15 | 58 | 272 | 10 | EXT |  | 0.89 | (c)
28965.156 | 8.481 | 8.471 | -3.019 | -3.029 | -1429 | -1277 | -1322 | 1214 | 2994 | 2580 |  | CORR | CIGR | 03:24 | 03:49 | 03:42 | 35 | 216 | 10 | EXT |  | 0.89 | (c)
28965.551 | 8.876 | 8.865 | -2.624 | -2.635 | -1330 | -1220 | -1218 | 1105 | 2609 | 2580 |  | CORR | CIGR | 03:40 | 03:58 | 03:58 | 26 | 225 | 11 | EXT |  | 0.89 | (c)
28965.963 | 9.288 | 9.273 | -2.212 | -2.227 | -1368 | -1214 | -1228 | 1089 | 2190 | 2580 |  | CORR | CIGR | 03:34 | 03:59 | 03:57 | 37 | 279 | 10 | EXT |  | 0.89 | (c)
28966.778 | 10.103 | 10.083 | -1.397 | -1.417 | -1394 | -1233 | -1199 | 1005 | 1368 | 2580 |  | CORR | GENE | 03:30 | 03:56 | 04:01 | 49 | 389 | 13 | EXT |  | 0.89 | (c)
28967.066 | 10.391 | 10.365 | -1.109 | -1.135 | -1306 | -1255 | -1208 | 1110 | 1095 | 2580 |  | CORR | CIGR | 03:44 | 03:52 | 03:60 | 40 | 196 | 11 | EXT |  | 0.89 | (c)
28968.108 | 11.433 | 11.405 | -0.067 | -0.095 | -978 | -856 | -802 | 627 | 51 | 2580 |  | CORR | CIGR | 04:37 | 04:57 | 05:05 | 44 | 351 | 12 | EXT |  | 0.89 | (c)
28968.991 | 0.816 | 0.793 | -10.439 | -10.462 | 1451 | 1564 | 1551 | 1451 | 793 | 2581 |  | CORR | CIGR | 07:47 | 08:06 | 08:04 | 42 | 200 | 10 | EXT |  | 0.89 | (c)
28970.541 | 2.366 | 2.338 | -8.889 | -8.917 | 717 | 814 | 844 | 717 | 2338 | 2581 |  | CORR | CIGR | 05:49 | 06:05 | 06:09 | 41 | 254 | 14 | EXT |  | 0.89 | (c)
28970.791 | 2.616 | 2.594 | -8.639 | -8.661 | 88 | 215 | 374 | 88 | 2594 | 2581 |  | CORR | GENE | 04:07 | 04:28 | 04:54 | 52 | 573 | 15 | EXT |  | 0.89 | (c)
28971.691 | 3.516 | 3.502 | -7.739 | -7.753 | -83 | -29 | 10 | 0 | 3502 | 2581 |  | CORR | CIGR | 03:40 | 03:49 | 03:55 | 33 | 186 | 11 | EXT |  | 0.89 | (c)
28972.119 | 3.944 | 3.925 | -7.311 | -7.33 | -358 | -246 | -254 | 149 | 3925 | 2581 |  | CORR | CIGR | 02:55 | 03:13 | 03:12 | 38 | 209 | 11 | EXT |  | 0.89 | (c)
28976.037 | 7.862 | 7.838 | -3.393 | -3.417 | -127 | -6 | -36 | 0 | 3380 | 2581 |  | CORR | CIGR | 03:33 | 03:52 | 03:47 | 37 | 182 | 11 | EXT |  | 0.89 | (c)
28977.212 | 9.037 | 9.022 | -2.218 | -2.233 | 1454 | 1558 | 1544 | 1454 | 2196 | 2581 |  | CORR | CIGR | 07:48 | 08:05 | 08:02 | 37 | 180 | 10 | EXT |  | 0.89 | (c)
28978.726 | 10.551 | 10.401 | -0.704 | -0.854 | 460 | 673 | 833 | 460 | 653 | 2581 |  | CORR | GENE | 05:07 | 05:42 | 06:08 | 201 | 746 | 10 | EXT |  | 0.91 | (c)
28978.963 | 10.788 | 10.736 | -0.467 | -0.519 | 1662 | 1924 | 1857 | 1662 | 428 | 2581 |  | CORR | GENE | 08:21 | 09:04 | 08:53 | 91 | 390 | 11 | EXT |  | 0.89 | (c)
28979.133 | 10.958 | 10.796 | -0.297 | -0.459 | 387 | 575 | 806 | 387 | 258 | 2581 |  | CORR | GENE | 04:56 | 05:26 | 06:03 | 201 | 838 | 10 | EXT |  | 0.91 | (c)
28979.314 | 11.139 | 11.112 | -0.116 | -0.143 | 554 | 699 | 693 | 554 | 96 | 2581 |  | CORR | CIGR | 05:23 | 05:46 | 05:45 | 47 | 279 | 11 | EXT |  | 0.89 | (c)
28979.378 | 11.203 | 11.166 | -0.052 | -0.089 | 608 | 639 | 648 | 608 | 29 | 2581 |  | CORR | GENE | 05:31 | 05:36 | 05:38 | 60 | 80 | 12 | EXT |  | 0.89 | (c)
28979.419 | 11.244 | 11.229 | -0.011 | -0.026 | 325 | 501 | 522 | 325 | 6 | 2581 |  | CORR | CIGR | 04:46 | 05:14 | 05:17 | 20 | 393 | 11 | EXT |  | 0.89 | (c)
28979.43 | 0 | -0.015 | -2.285 | -2.3 | 220 | 588 | 644 | 220 |  | 2582 | Коррозия на шве | GWAN | GENE | 04:09 | 05:08 | 05:17 | 49 | 848 | 20 | EXT | Коррозия на шве | 0.89 | (c)
28979.563 | 0.133 | 0.097 | -2.152 | -2.188 | 503 | 789 | 704 | 503 | 97 | 2582 |  | CORR | GENE | 04:54 | 05:40 | 05:27 | 69 | 401 | 11 | EXT |  | 0.89 | (c)
28980.188 | 0.758 | 0.664 | -1.527 | -1.621 | 72 | 82 | 84 | 72 | 664 | 2582 |  | CORR | AXGR | 03:45 | 03:46 | 03:47 | 308 | 25 | 9 | EXT |  | 0.92 | (c)
28980.346 | 0.916 | 0.884 | -1.369 | -1.401 | 113 | 649 | 471 | 113 | 884 | 2582 |  | CORR | GENE | 03:51 | 05:18 | 04:49 | 52 | 716 | 11 | EXT |  | 0.89 | (c)
28980.366 | 0.936 | 0.874 | -1.349 | -1.411 | 1580 | 1647 | 1740 | 1580 | 874 | 2582 |  | CORR | GENE | 07:48 | 07:59 | 08:14 | 69 | 319 | 12 | EXT |  | 0.89 | (c)
28980.673 | 1.243 | 0.96 | -1.042 | -1.325 | 1547 | 1560 | 1571 | 1547 | 960 | 2582 |  | CORR | GENE | 07:43 | 07:45 | 07:47 | 313 | 48 | 12 | EXT |  | 0.93 | (c)
28981.014 | 1.584 | 1.311 | -0.701 | -0.974 | 439 | 613 | 1092 | 439 | 464 | 2582 |  | CORR | GENE | 04:44 | 05:12 | 06:29 | 510 | 1305 | 10 | EXT |  | 0.94 | (c)
28981.333 | 1.903 | 1.867 | -0.382 | -0.418 | 1489 | 1521 | 1518 | 1489 | 308 | 2582 |  | CORR | GENE | 07:33 | 07:38 | 07:38 | 110 | 58 | 12 | EXT |  | 0.89 | (c)
28981.491 | 2.061 | 2.01 | -0.224 | -0.275 | 880 | 1194 | 1167 | 880 | 189 | 2582 |  | CORR | GENE | 05:55 | 06:46 | 06:41 | 86 | 574 | 25 | EXT |  | 0.9 | (c)
28981.68 | 2.25 | 2.152 | -0.035 | -0.133 | 769 | 812 | 821 | 769 | 27 | 2582 |  | CORR | GENE | 05:37 | 05:44 | 05:46 | 106 | 104 | 10 | EXT |  | 0.89 | (c)
28981.715 | 0 | -0.012 | -9.705 | -9.717 | 1770 | -2073 | 2134 | 1770 |  | 2583 | Коррозия на шве | GWAN | CIGR | 04:54 | 06:34 | 05:53 | 43 | 727 | 18 | EXT | Коррозия на шве | 0.89 | (c)
28981.779 | 0.064 | 0.029 | -9.641 | -9.676 | 2060 | 2084 | 2091 | 2060 | 29 | 2583 |  | CORR | GENE | 05:41 | 05:45 | 05:46 | 76 | 62 | 12 | EXT |  | 0.89 | (c)
28981.953 | 0.238 | 0.12 | -9.467 | -9.585 | 1805 | -1988 | 2186 | 1805 | 120 | 2583 |  | CORR | GENE | 04:60 | 06:48 | 06:01 | 155 | 763 | 13 | EXT |  | 0.9 | (c)
28982.137 | 0.422 | 0.373 | -9.283 | -9.332 | -1720 | -1640 | -1589 | 1458 | 373 | 2583 |  | CORR | GENE | 07:31 | 07:44 | 07:52 | 52 | 262 | 10 | EXT |  | 0.89 | (c)
28982.186 | 0.471 | 0.403 | -9.234 | -9.302 | 2021 | -1973 | -2157 | 1873 | 403 | 2583 |  | CORR | GENE | 05:35 | 06:50 | 06:21 | 168 | 568 | 11 | EXT |  | 0.9 | (c)
28982.604 | 0.889 | 0.852 | -8.816 | -8.853 | -1669 | -1539 | -1543 | 1418 | 852 | 2583 |  | CORR | CIGR | 07:39 | 08:00 | 07:60 | 37 | 251 | 11 | EXT |  | 0.89 | (c)
28983.01 | 1.295 | 1.269 | -8.41 | -8.436 | -2007 | -1830 | -1875 | 1744 | 1269 | 2583 |  | CORR | CIGR | 06:45 | 07:13 | 07:06 | 26 | 263 | 12 | EXT |  | 0.89 | (c)
28983.064 | 1.349 | 0.708 | -8.356 | -8.997 | 2015 | 2093 | 2135 | 2015 | 708 | 2583 |  | CORR | GENE | 05:34 | 05:47 | 05:53 | 1216 | 240 | 10 | EXT |  | 0.96 | (c)
28983.437 | 1.722 | 1.708 | -7.983 | -7.997 | -2124 | -2039 | -2008 | 1892 | 1708 | 2583 |  | CORR | CIGR | 06:26 | 06:39 | 06:45 | 31 | 232 | 10 | EXT |  | 0.89 | (c)
28983.735 | 2.02 | 1.803 | -7.685 | -7.902 | -1694 | -1675 | -1649 | 1604 | 1803 | 2583 |  | CORR | GENE | 07:35 | 07:38 | 07:43 | 308 | 90 | 15 | EXT |  | 0.94 | (c)
28984.025 | 2.31 | 2.279 | -7.395 | -7.426 | 1890 | 1992 | 2012 | 1890 | 2279 | 2583 |  | CORR | GENE | 05:14 | 05:30 | 05:33 | 61 | 244 | 12 | EXT |  | 0.89 | (c)
28984.278 | 2.563 | 2.554 | -7.142 | -7.151 | 1428 | 1479 | 1498 | 1428 | 2554 | 2583 |  | CORR | CIGR | 03:59 | 04:07 | 04:10 | 30 | 140 | 11 | EXT |  | 0.89 | (c)
28984.385 | 2.67 | 2.645 | -7.035 | -7.06 | 1237 | 1265 | 1306 | 1237 | 2645 | 2583 |  | CORR | CIGR | 03:28 | 03:33 | 03:39 | 35 | 139 | 10 | EXT |  | 0.89 | (c)
28984.407 | 2.692 | 2.67 | -7.013 | -7.035 | 1803 | 1871 | 1868 | 1803 | 2670 | 2583 |  | CORR | CIGR | 04:60 | 05:11 | 05:10 | 35 | 131 | 10 | EXT |  | 0.89 | (c)
28984.466 | 2.751 | 2.722 | -6.954 | -6.983 | 1446 | 1476 | 1590 | 1446 | 2722 | 2583 |  | CORR | CIGR | 04:02 | 04:07 | 04:25 | 46 | 288 | 10 | EXT |  | 0.89 | (c)
28984.761 | 3.046 | 3.038 | -6.659 | -6.667 | 1350 | 1471 | 1445 | 1350 | 3038 | 2583 |  | CORR | CIGR | 03:46 | 04:06 | 04:02 | 36 | 191 | 11 | EXT |  | 0.89 | (c)
28985.108 | 3.393 | 3.373 | -6.312 | -6.332 | 1289 | 1429 | 1411 | 1289 | 3373 | 2583 |  | CORR | CIGR | 03:37 | 03:59 | 03:56 | 46 | 244 | 10 | EXT |  | 0.89 | (c)
28985.536 | 3.821 | 3.788 | -5.884 | -5.917 | 1742 | 1793 | 1794 | 1742 | 3788 | 2583 |  | CORR | CIGR | 04:50 | 04:58 | 04:58 | 40 | 104 | 10 | EXT |  | 0.89 | (c)
28985.566 | 3.851 | 3.835 | -5.854 | -5.87 | -1682 | -1641 | -1605 | 1528 | 3835 | 2583 |  | CORR | CIGR | 07:37 | 07:44 | 07:50 | 43 | 154 | 10 | EXT |  | 0.89 | (c)
28985.937 | 4.222 | 4.209 | -5.483 | -5.496 | 1402 | 1462 | 1463 | 1402 | 4209 | 2583 |  | CORR | CIGR | 03:55 | 04:05 | 04:05 | 35 | 122 | 14 | EXT |  | 0.89 | (c)
28986.371 | 4.656 | 4.638 | -5.049 | -5.067 | 1724 | 1821 | 1820 | 1724 | 4638 | 2583 |  | CORR | CIGR | 04:47 | 05:02 | 05:02 | 35 | 192 | 11 | EXT |  | 0.89 | (c)
28986.436 | 4.721 | 4.699 | -4.984 | -5.006 | 1306 | 1350 | 1389 | 1306 | 4699 | 2583 |  | CORR | CIGR | 03:39 | 03:46 | 03:53 | 35 | 166 | 15 | EXT |  | 0.89 | (c)
28986.567 | 4.852 | 4.682 | -4.853 | -5.023 | -1568 | -1562 | -1556 | 1544 | 4623 | 2583 |  | CORR | AXGR | 07:56 | 07:57 | 07:58 | 400 | 24 | 10 | EXT |  | 0.93 | (c)
28987.066 | 5.351 | 5.33 | -4.354 | -4.375 | 1095 | 1259 | 1230 | 1095 | 4317 | 2583 |  | CORR | GENE | 03:05 | 03:32 | 03:27 | 58 | 270 | 9 | EXT |  | 0.89 | (c)
28987.367 | 5.652 | 5.617 | -4.053 | -4.088 | 1979 | 2075 | 2075 | 1979 | 4042 | 2583 |  | CORR | CIGR | 05:28 | 05:44 | 05:43 | 46 | 192 | 12 | EXT |  | 0.89 | (c)
28987.676 | 5.961 | 5.949 | -3.744 | -3.756 | 799 | 978 | 943 | 799 | 3699 | 2583 |  | CORR | GENE | 02:18 | 02:47 | 02:41 | 57 | 287 | 10 | EXT |  | 0.89 | (c)
28987.769 | 6.054 | 5.969 | -3.651 | -3.736 | -1567 | -1540 | -1550 | 1534 | 3470 | 2583 |  | CORR | AXGR | 07:56 | 08:00 | 07:58 | 266 | 34 | 9 | EXT |  | 0.91 | (c)
28987.899 | 6.184 | 6.169 | -3.521 | -3.536 | 1402 | 1505 | 1528 | 1402 | 3495 | 2583 |  | CORR | CIGR | 03:55 | 04:12 | 04:15 | 41 | 253 | 14 | EXT |  | 0.89 | (c)
28987.967 | 6.252 | 6.194 | -3.453 | -3.511 | 2073 | -2177 | -2158 | 1927 | 3440 | 2583 |  | CORR | GENE | 05:43 | 06:17 | 06:20 | 71 | 462 | 11 | EXT |  | 0.89 | (c)
28988.141 | 6.426 | 6.389 | -3.279 | -3.316 | 1855 | 1929 | 1920 | 1855 | 3275 | 2583 |  | CORR | CIGR | 05:08 | 05:20 | 05:19 | 41 | 131 | 10 | EXT |  | 0.89 | (c)
28990.15 | 8.435 | 8.399 | -1.27 | -1.306 | 916 | 1031 | 1186 | 916 | 1239 | 2583 |  | CORR | GENE | 02:36 | 02:55 | 03:20 | 67 | 541 | 10 | EXT |  | 0.89 | (c)
28991.353 | 9.638 | 9.613 | -0.067 | -0.092 | 1126 | 1233 | 1244 | 1126 | 51 | 2583 |  | CORR | CIGR | 03:10 | 03:28 | 03:29 | 41 | 235 | 12 | EXT |  | 0.89 | (c)
28991.42 | 0 | -0.014 | -11.505 | -11.519 | 1927 | -2229 | -2175 | 1816 |  | 2584 | Коррозия на шве | GWAN | CIGR | 04:57 | 05:46 | 05:55 | 35 | 718 | 13 | EXT | Коррозия на шве | 0.89 | (c)
28998.203 | 6.783 | 6.748 | -4.722 | -4.757 | 1758 | 1869 | 1895 | 1758 | 4703 | 2584 |  | CORR | GENE | 04:30 | 04:48 | 04:52 | 54 | 274 | 10 | EXT |  | 0.89 | (c)
28999.026 | 7.606 | 7.579 | -3.899 | -3.926 | 1849 | 2036 | 1988 | 1849 | 3899 | 2584 |  | CORR | CIGR | 04:44 | 05:14 | 05:07 | 27 | 278 | 15 | EXT |  | 0.89 | (c)
28999.215 | 7.795 | 7.781 | -3.71 | -3.724 | 978 | 1069 | 1058 | 978 | 3695 | 2584 |  | CORR | CIGR | 02:24 | 02:38 | 02:37 | 29 | 159 | 11 | EXT |  | 0.89 | (c)
28999.543 | 8.123 | 8.114 | -3.382 | -3.391 | -1337 | -1287 | -1285 | 1233 | 3372 | 2584 |  | CORR | CIGR | 08:10 | 08:18 | 08:19 | 19 | 103 | 9 | EXT |  | 0.89 | (c)
28999.62 | 8.2 | 8.177 | -3.305 | -3.328 | -1223 | -1159 | -1136 | 1050 | 3300 | 2584 |  | CORR | CIGR | 08:29 | 08:39 | 08:43 | 28 | 173 | 12 | EXT |  | 0.89 | (c)
29002.951 | 0.026 | 0.007 | -11.069 | -11.088 | 613 | 923 | 831 | 613 | 7 | 2585 |  | CORR | CIGR | 05:25 | 06:15 | 06:00 | 19 | 436 | 14 | EXT |  | 0.89 | (c)
29007.139 | 4.214 | 4.117 | -6.881 | -6.978 | -183 | 1085 | 617 | 0 | 4117 | 2585 |  | CORR | GENE | 03:17 | 06:41 | 05:26 | 397 | 1600 | 15 | EXT |  | 0.95 | (c)
29011.656 | 8.731 | 8.191 | -2.364 | -2.904 | 19 | 546 | 648 | 19 | 2109 | 2585 |  | CORR | GENE | 03:49 | 05:14 | 05:31 | 795 | 1257 | 13 | EXT |  | 0.98 | (c)
29012.277 | 9.352 | 9.326 | -1.743 | -1.769 | 401 | 506 | 534 | 401 | 1717 | 2585 |  | CORR | GENE | 04:51 | 05:08 | 05:12 | 52 | 265 | 10 | EXT |  | 0.89 | (c)
29013.336 | 10.411 | 10.109 | -0.684 | -0.986 | 62 | 118 | 407 | 62 | 368 | 2585 |  | CORR | GENE | 03:56 | 04:05 | 04:52 | 618 | 689 | 10 | EXT |  | 0.94 | (c)
29013.956 | 11.031 | 10.994 | -0.064 | -0.101 | 325 | 573 | 543 | 325 | 30 | 2585 |  | CORR | GENE | 04:39 | 05:19 | 05:14 | 71 | 436 | 12 | EXT |  | 0.89 | (c)
29014.171 | 0.151 | 0.052 | -10.959 | -11.058 | 1505 | 1577 | 1654 | 1505 | 52 | 2586 |  | CORR | GENE | 04:43 | 04:55 | 05:08 | 115 | 299 | 11 | EXT |  | 0.89 | (c)
29014.382 | 0.362 | 0.343 | -10.748 | -10.767 | 1054 | 1122 | 1146 | 1054 | 343 | 2586 |  | CORR | CIGR | 03:31 | 03:42 | 03:45 | 36 | 184 | 11 | EXT |  | 0.89 | (c)
29014.59 | 0.57 | 0.508 | -10.54 | -10.602 | 1506 | 1516 | 1522 | 1506 | 508 | 2586 |  | CORR | AXGR | 04:44 | 04:45 | 04:46 | 68 | 30 | 14 | EXT |  | 0.89 | (c)
29014.701 | 0.681 | 0.596 | -10.429 | -10.514 | 880 | 1143 | 1390 | 880 | 596 | 2586 |  | CORR | GENE | 03:03 | 03:45 | 04:25 | 133 | 1020 | 21 | EXT |  | 0.91 | (c)
29015.135 | 1.115 | 1.108 | -9.995 | -10.002 | 774 | 995 | 920 | 774 | 1108 | 2586 |  | CORR | CIGR | 02:46 | 03:21 | 03:09 | 36 | 291 | 13 | EXT |  | 0.89 | (c)
29015.513 | 1.493 | 1.479 | -9.617 | -9.631 | 1026 | 1244 | 1176 | 1026 | 1479 | 2586 |  | CORR | CIGR | 03:26 | 04:01 | 03:50 | 41 | 301 | 12 | EXT |  | 0.89 | (c)
29024.441 | 10.421 | 10.203 | -0.689 | -0.907 | 963 | 1029 | 1205 | 963 | 621 | 2586 |  | CORR | GENE | 03:16 | 03:27 | 03:55 | 286 | 485 | 10 | EXT |  | 0.92 | (c)
29031.423 | 6.293 | 6.27 | -5.192 | -5.215 | -1952 | -1873 | -1845 | 1738 | 5187 | 2587 |  | CORR | CIGR | 04:17 | 04:30 | 04:35 | 28 | 214 | 11 | EXT |  | 0.89 | (c)
29036.161 | 11.031 | 10.728 | -0.454 | -0.757 | -1983 | -1706 | -1627 | 1271 | 54 | 2587 |  | CORR | GENE | 04:12 | 04:57 | 05:10 | 703 | 712 | 10 | EXT |  | 0.95 | (c)
29041.045 | 4.43 | 4.394 | -6.825 | -6.861 | -2080 | -1937 | -1840 | 1600 | 4394 | 2588 |  | CORR | GENE | 03:02 | 03:25 | 03:40 | 56 | 480 | 12 | EXT |  | 0.89 | (c)
29049.266 | 1.396 | 1.388 | -10.194 | -10.202 | 475 | 677 | 629 | 475 | 1388 | 2589 |  | CORR | GENE | 04:44 | 05:16 | 05:09 | 59 | 308 | 9 | EXT |  | 0.89 | (c)
29059.13 | 11.26 | 11.208 | -0.33 | -0.382 | -18 | 31 | 133 | 0 | 293 | 2589 |  | CORR | GENE | 03:24 | 03:32 | 03:49 | 89 | 303 | 11 | EXT |  | 0.89 | (c)
29061.865 | 2.405 | 2.345 | -8.625 | -8.685 | -1330 | -1265 | -1230 | 1130 | 2345 | 2590 |  | CORR | GENE | 04:27 | 04:37 | 04:43 | 73 | 200 | 10 | EXT |  | 0.89 | (c)
29062.055 | 2.595 | 2.573 | -8.435 | -8.457 | -1315 | -1280 | -1251 | 1188 | 2573 | 2590 |  | CORR | CIGR | 04:29 | 04:35 | 04:39 | 39 | 127 | 10 | EXT |  | 0.89 | (c)
29067.496 | 8.036 | 8.009 | -2.994 | -3.021 | -1299 | -1117 | -1095 | 891 | 2968 | 2590 |  | CORR | GENE | 04:32 | 05:01 | 05:04 | 53 | 408 | 9 | EXT |  | 0.89 | (c)
29069.54 | 10.08 | 10.055 | -0.95 | -0.975 | -1693 | -1649 | -1609 | 1525 | 935 | 2590 |  | CORR | CIGR | 03:28 | 03:35 | 03:42 | 40 | 168 | 10 | EXT |  | 0.89 | (c)
29075.722 | 5.232 | 5.214 | -6.068 | -6.086 | 354 | 415 | 434 | 354 | 5214 | 2591 |  | CORR | CIGR | 03:59 | 04:08 | 04:11 | 30 | 159 | 10 | EXT |  | 0.89 | (c)
29078.146 | 7.656 | 7.616 | -3.644 | -3.684 | 708 | 748 | 833 | 708 | 3640 | 2591 |  | CORR | CIGR | 04:56 | 05:02 | 05:16 | 44 | 249 | 10 | EXT |  | 0.89 | (c)
29078.84 | 8.35 | 7.831 | -2.95 | -3.469 | 759 | 785 | 838 | 759 | 2896 | 2591 |  | CORR | GENE | 05:04 | 05:08 | 05:17 | 573 | 159 | 9 | EXT |  | 0.94 | (c)
29079.084 | 8.594 | 8.567 | -2.706 | -2.733 | 708 | 786 | 811 | 708 | 2690 | 2591 |  | CORR | CIGR | 04:56 | 05:08 | 05:12 | 43 | 205 | 11 | EXT |  | 0.89 | (c)
29079.508 | 9.018 | 8.975 | -2.282 | -2.325 | 628 | 732 | 850 | 628 | 2258 | 2591 |  | CORR | GENE | 04:43 | 04:60 | 05:19 | 67 | 443 | 11 | EXT |  | 0.89 | (c)
29080.528 | 10.038 | 9.207 | -1.262 | -2.093 | 906 | 926 | 953 | 906 | 1164 | 2591 |  | CORR | GENE | 05:28 | 05:31 | 05:35 | 929 | 94 | 10 | EXT |  | 0.96 | (c)
29082.493 | 0.703 | 0.236 | -10.837 | -11.304 | -536 | -519 | -496 | 456 | 236 | 2592 |  | CORR | GENE | 05:21 | 05:24 | 05:28 | 542 | 80 | 10 | EXT |  | 0.94 | (c)
29082.931 | 1.141 | 0.872 | -10.399 | -10.668 | -1045 | -468 | -601 | 157 | 872 | 2592 |  | CORR | GENE | 03:59 | 05:32 | 05:11 | 322 | 888 | 11 | EXT |  | 0.93 | (c)
29083.296 | 1.506 | 1.333 | -10.034 | -10.207 | -1062 | -500 | -624 | 185 | 1333 | 2592 |  | CORR | GENE | 03:56 | 05:27 | 05:07 | 556 | 877 | 15 | EXT |  | 0.97 | (c)
29084.129 | 2.339 | 2.022 | -9.201 | -9.518 | -1046 | -697 | -736 | 425 | 2022 | 2592 |  | CORR | GENE | 03:59 | 04:55 | 04:49 | 803 | 621 | 11 | EXT |  | 0.96 | (c)
29085.672 | 3.882 | 2.921 | -7.658 | -8.619 | -775 | -531 | -546 | 316 | 2921 | 2592 |  | CORR | GENE | 04:42 | 05:22 | 05:19 | 1462 | 459 | 10 | EXT |  | 0.97 | (c)
29086.693 | 4.903 | 4.435 | -6.637 | -7.105 | -684 | -660 | -527 | 369 | 4435 | 2592 |  | CORR | GENE | 04:57 | 05:01 | 05:23 | 1215 | 315 | 13 | EXT |  | 0.99 | (c)
29086.71 | 4.92 | 4.881 | -6.62 | -6.659 | -1120 | -1045 | -1016 | 911 | 4881 | 2592 |  | CORR | CIGR | 03:47 | 03:59 | 04:04 | 43 | 209 | 10 | EXT |  | 0.89 | (c)
29087.3 | 5.51 | 5.471 | -6.03 | -6.069 | -961 | -900 | -879 | 796 | 5471 | 2592 |  | CORR | CIGR | 04:12 | 04:22 | 04:26 | 39 | 165 | 10 | EXT |  | 0.89 | (c)
29087.419 | 5.629 | 5.56 | -5.911 | -5.98 | -1014 | -979 | -987 | 959 | 5560 | 2592 |  | CORR | GENE | 04:04 | 04:10 | 04:08 | 175 | 55 | 9 | EXT |  | 0.9 | (c)
29089.986 | 8.196 | 8.182 | -3.344 | -3.358 | -1157 | -1058 | -1058 | 960 | 3325 | 2592 |  | CORR | CIGR | 03:41 | 03:57 | 03:57 | 33 | 197 | 10 | EXT |  | 0.89 | (c)
29090.058 | 8.268 | 8.224 | -3.272 | -3.316 | -866 | -709 | -704 | 541 | 3265 | 2592 |  | CORR | GENE | 04:28 | 04:53 | 04:54 | 51 | 325 | 13 | EXT |  | 0.89 | (c)
29090.299 | 8.509 | 8.467 | -3.031 | -3.073 | -1085 | -925 | -812 | 539 | 3026 | 2592 |  | CORR | CIGR | 03:52 | 04:18 | 04:36 | 47 | 546 | 10 | EXT |  | 0.89 | (c)
29091.753 | 9.963 | 9.864 | -1.577 | -1.676 | -881 | -793 | -769 | 656 | 1566 | 2592 |  | CORR | GENE | 04:25 | 04:40 | 04:44 | 110 | 225 | 11 | EXT |  | 0.89 | (c)
29092.445 | 10.655 | 10.64 | -0.885 | -0.9 | -994 | -920 | -829 | 664 | 857 | 2592 |  | CORR | CIGR | 04:07 | 04:19 | 04:34 | 43 | 330 | 11 | EXT |  | 0.89 | (c)
29093.442 | 0.112 | 0.068 | -11.383 | -11.427 | 340 | 395 | 465 | 340 | 68 | 2593 |  | CORR | CIGR | 04:51 | 04:60 | 05:11 | 44 | 251 | 12 | EXT |  | 0.89 | (c)
29093.792 | 0.462 | 0.388 | -11.033 | -11.107 | 250 | 327 | 408 | 250 | 388 | 2593 |  | CORR | GENE | 04:36 | 04:49 | 05:02 | 92 | 317 | 10 | EXT |  | 0.89 | (c)
29095.821 | 2.491 | 2.477 | -9.004 | -9.018 | 20 | 115 | 122 | 20 | 2477 | 2593 |  | CORR | CIGR | 03:59 | 04:15 | 04:16 | 32 | 205 | 10 | EXT |  | 0.89 | (c)
29096.534 | 3.204 | 3.162 | -8.291 | -8.333 | 78 | 189 | 188 | 78 | 3162 | 2593 |  | CORR | GENE | 04:09 | 04:27 | 04:26 | 79 | 221 | 10 | EXT |  | 0.89 | (c)
29096.795 | 3.465 | 3.409 | -8.03 | -8.086 | 78 | 188 | 183 | 78 | 3409 | 2593 |  | CORR | GENE | 04:09 | 04:26 | 04:26 | 70 | 210 | 12 | EXT |  | 0.89 | (c)
29097.353 | 4.023 | 3.775 | -7.472 | -7.72 | 88 | 154 | 312 | 88 | 3775 | 2593 |  | CORR | GENE | 04:10 | 04:21 | 04:46 | 452 | 448 | 11 | EXT |  | 0.94 | (c)
29098.762 | 5.432 | 5.414 | -6.063 | -6.081 | 293 | 372 | 374 | 293 | 5414 | 2593 |  | CORR | CIGR | 04:43 | 04:56 | 04:56 | 35 | 164 | 10 | EXT |  | 0.89 | (c)
29100.52 | 7.19 | 7.175 | -4.305 | -4.32 | 4 | 79 | 83 | 4 | 4277 | 2593 |  | CORR | CIGR | 03:57 | 04:09 | 04:09 | 43 | 158 | 11 | EXT |  | 0.89 | (c)
29100.788 | 7.458 | 6.878 | -4.037 | -4.617 | 235 | 364 | 438 | 235 | 3765 | 2593 |  | CORR | GENE | 04:34 | 04:55 | 05:07 | 852 | 406 | 12 | EXT |  | 0.97 | (c)
29102.068 | 8.738 | 8.506 | -2.757 | -2.989 | 268 | 516 | 470 | 268 | 1599 | 2593 |  | CORR | GENE | 04:39 | 05:19 | 05:12 | 1390 | 404 | 13 | EXT |  | 0.99 | (c)
29102.972 | 9.642 | 9.621 | -1.853 | -1.874 | -15 | 152 | 105 | 0 | 1832 | 2593 |  | CORR | CIGR | 03:54 | 04:21 | 04:13 | 42 | 242 | 10 | EXT |  | 0.89 | (c)
29103.86 | 10.53 | 9.978 | -0.965 | -1.517 | 113 | 396 | 383 | 113 | 418 | 2593 |  | CORR | GENE | 04:14 | 04:60 | 04:58 | 1099 | 541 | 18 | EXT |  | 1.03 | (b)
29104.341 | 11.011 | 10.963 | -0.484 | -0.532 | -2224 | -2165 | -2169 | 2114 | 422 | 2593 |  | DENT | GENE | 09:57 | 10:07 | 10:06 | 110 | 110 | 0.7 | N/A | Глубина вмятины: 10 мм (0,7%). Линейка: 11 см в (1096 см; 10:07 ч:мин) Аномалия находится вблизи дефекта потери металла. |  | (b)
29104.368 | 11.038 | 11.013 | -0.457 | -0.482 | -2230 | -2156 | -2126 | 2022 | 432 | 2593 |  | GOUG | GENE | 09:56 | 10:08 | 10:13 | 50 | 208 | 11 | EXT | Задир. |  | (b)
29104.689 | 11.359 | 11.325 | -0.136 | -0.17 | 374 | 548 | 518 | 374 | 132 | 2593 |  | CORR | CIGR | 04:56 | 05:25 | 05:20 | 38 | 289 | 10 | EXT |  | 0.89 | (c)
29104.802 | 11.472 | 11.448 | -0.023 | -0.047 | 329 | 503 | 456 | 329 | 8 | 2593 |  | CORR | CIGR | 04:49 | 05:17 | 05:10 | 39 | 253 | 10 | EXT |  | 0.89 | (c)
29105.115 | 0.29 | 0.207 | -11.08 | -11.163 | 1608 | 1670 | 1784 | 1608 | 207 | 2594 |  | CORR | GENE | 04:44 | 04:54 | 05:13 | 84 | 352 | 10 | EXT |  | 0.89 | (c)
29105.665 | 0.84 | 0.671 | -10.53 | -10.699 | 1484 | 1513 | 1516 | 1484 | 671 | 2594 |  | CORR | GENE | 04:24 | 04:29 | 04:29 | 476 | 65 | 11 | EXT |  | 0.94 | (c)
29107.595 | 2.77 | 2.719 | -8.6 | -8.651 | 1543 | 1543 | 1553 | 1543 | 2719 | 2594 |  | CORR | AXGR | 04:34 | 04:34 | 04:35 | 103 | 21 | 15 | EXT |  | 0.9 | (c)
29108.894 | 4.069 | 4.055 | -7.301 | -7.315 | 1454 | 1526 | 1537 | 1454 | 4055 | 2594 |  | CORR | CIGR | 04:19 | 04:31 | 04:33 | 24 | 166 | 12 | EXT |  | 0.89 | (c)
29111.511 | 6.686 | 6.249 | -4.684 | -5.121 | 1217 | 1539 | 1582 | 1217 | 4590 | 2594 |  | CORR | GENE | 03:41 | 04:33 | 04:40 | 531 | 730 | 10 | EXT |  | 0.94 | (c)
29112.926 | 8.101 | 8.086 | -3.269 | -3.284 | 1504 | 1546 | 1572 | 1504 | 3265 | 2594 |  | CORR | CIGR | 04:27 | 04:34 | 04:38 | 19 | 136 | 15 | EXT |  | 0.89 | (c)
29113.136 | 8.311 | 8.28 | -3.059 | -3.09 | 1523 | 1700 | 1722 | 1523 | 2943 | 2594 |  | CORR | GENE | 04:31 | 04:59 | 05:03 | 147 | 399 | 15 | EXT |  | 0.9 | (c)
29114.825 | 10 | 9.978 | -1.37 | -1.392 | 1587 | 1772 | 1748 | 1587 | 1345 | 2594 |  | CORR | CIGR | 04:41 | 05:11 | 05:07 | 47 | 323 | 11 | EXT |  | 0.89 | (c)
29116.059 | 11.234 | 11.212 | -0.136 | -0.158 | 1680 | 1712 | 1763 | 1680 | 116 | 2594 |  | CORR | CIGR | 04:56 | 05:01 | 05:09 | 42 | 166 | 11 | EXT |  | 0.89 | (c)
29118.075 | 1.88 | 1.773 | -9.41 | -9.517 | 66 | 251 | 224 | 66 | 1773 | 2595 |  | CORR | GENE | 04:37 | 05:06 | 05:02 | 174 | 316 | 14 | EXT |  | 0.91 | (c)
29118.544 | 2.349 | 2.311 | -8.941 | -8.979 | -98 | -11 | 11 | 0 | 2311 | 2595 |  | CORR | GENE | 04:10 | 04:24 | 04:28 | 63 | 218 | 12 | EXT |  | 0.89 | (c)
29119.77 | 3.575 | 3.561 | -7.715 | -7.729 | -60 | -30 | -9 | 0 | 3561 | 2595 |  | CORR | CIGR | 04:16 | 04:21 | 04:24 | 20 | 101 | 10 | EXT |  | 0.89 | (c)
29124.65 | 8.455 | 8.204 | -2.835 | -3.086 | 282 | 311 | 307 | 282 | 2703 | 2595 |  | CORR | GENE | 05:11 | 05:16 | 05:15 | 383 | 50 | 10 | EXT |  | 0.93 | (c)
29124.947 | 8.752 | 8.705 | -2.538 | -2.585 | 327 | 372 | 395 | 327 | 2536 | 2595 |  | CORR | GENE | 05:19 | 05:26 | 05:30 | 49 | 135 | 11 | EXT |  | 0.89 | (c)
29127.87 | 0.385 | 0.372 | -10.86 | -10.873 | -2057 | -1995 | -2002 | 1946 | 372 | 2596 |  | CORR | CIGR | 04:43 | 04:53 | 04:52 | 22 | 112 | 11 | EXT |  | 0.89 | (c)
29132.231 | 4.746 | 4.703 | -6.499 | -6.542 | 2148 | 2198 | 2221 | 2148 | 4703 | 2596 |  | CORR | GENE | 04:01 | 04:09 | 04:13 | 50 | 145 | 12 | EXT |  | 0.89 | (c)
29143.484 | 4.754 | 4.307 | -6.891 | -7.338 | 5 | 29 | 61 | 5 | 4307 | 2597 |  | CORR | GENE | 04:07 | 04:11 | 04:16 | 1030 | 111 | 11 | EXT |  | 0.97 | (c)
29143.65 | 4.92 | 4.907 | -6.725 | -6.738 | 190 | 222 | 226 | 190 | 4907 | 2597 |  | CORR | CIGR | 04:37 | 04:42 | 04:43 | 30 | 72 | 10 | EXT |  | 0.89 | (c)
29145.377 | 6.647 | 6.638 | -4.998 | -5.007 | 408 | 440 | 451 | 408 | 4990 | 2597 |  | CORR | CIGR | 05:12 | 05:17 | 05:19 | 17 | 86 | 14 | EXT |  | 0.89 | (c)
29145.647 | 6.917 | 6.849 | -4.728 | -4.796 | 52 | 84 | 296 | 52 | 4558 | 2597 |  | CORR | GENE | 04:15 | 04:20 | 04:54 | 238 | 487 | 15 | EXT |  | 0.93 | (c)
29147.007 | 8.277 | 8.129 | -3.368 | -3.516 | 281 | 354 | 526 | 281 | 3335 | 2597 |  | CORR | GENE | 04:52 | 05:03 | 05:31 | 181 | 491 | 9 | EXT |  | 0.9 | (c)
29147.436 | 8.706 | 8.678 | -2.939 | -2.967 | 205 | 351 | 394 | 205 | 2829 | 2597 |  | CORR | GENE | 04:39 | 05:03 | 05:10 | 138 | 377 | 10 | EXT |  | 0.9 | (c)
29147.575 | 8.845 | 8.833 | -2.8 | -2.812 | -49 | 19 | 22 | 0 | 2783 | 2597 |  | CORR | CIGR | 03:58 | 04:09 | 04:10 | 29 | 141 | 10 | EXT |  | 0.89 | (c)
29147.73 | 9 | 8.962 | -2.645 | -2.683 | 425 | 519 | 585 | 425 | 2629 | 2597 |  | CORR | GENE | 05:15 | 05:30 | 05:41 | 54 | 319 | 9 | EXT |  | 0.89 | (c)
29160.867 | 10.492 | 10.458 | -0.863 | -0.897 | -884 | -851 | -845 | 807 | 833 | 2598 |  | ARTD | GENE | 11:19 | 11:24 | 11:25 | 64 | 77 |  | EXT | Наплавка. |  | (c)
29161.446 | 11.071 | 11.006 | -0.284 | -0.349 | 839 | 1158 | 1033 | 839 | 267 | 2598 |  | CORR | GENE | 03:57 | 04:49 | 04:28 | 82 | 388 | 14 | EXT |  | 0.89 | (c)
29183.692 | 10.447 | 10.418 | -0.943 | -0.972 | 131 | 288 | 280 | 131 | 920 | 2600 |  | CORR | GENE | 05:44 | 06:09 | 06:08 | 52 | 298 | 11 | EXT |  | 0.89 | (c)
29184.327 | 11.082 | 10.966 | -0.308 | -0.424 | -291 | -218 | 7 | 0 | 284 | 2600 |  | CORR | GENE | 04:36 | 04:48 | 05:24 | 140 | 595 | 11 | EXT |  | 0.9 | (c)
29184.947 | 0.312 | 0.288 | -10.728 | -10.752 | -292 | -223 | -199 | 107 | 288 | 2601 |  | CORR | CIGR | 06:09 | 06:21 | 06:24 | 43 | 184 | 10 | EXT |  | 0.89 | (c)
29185.048 | 0.413 | 0.399 | -10.627 | -10.641 | -206 | -123 | -135 | 64 | 399 | 2601 |  | CORR | CIGR | 06:23 | 06:37 | 06:35 | 23 | 142 | 10 | EXT |  | 0.89 | (c)
29185.783 | 1.148 | 1.12 | -9.892 | -9.92 | -193 | -111 | -113 | 33 | 1120 | 2601 |  | CORR | GENE | 06:25 | 06:39 | 06:38 | 53 | 160 | 10 | EXT |  | 0.89 | (c)
29186.246 | 1.611 | 1.593 | -9.429 | -9.447 | -510 | -428 | -417 | 324 | 1593 | 2601 |  | CORR | CIGR | 05:34 | 05:47 | 05:49 | 32 | 186 | 10 | EXT |  | 0.89 | (c)
29187.213 | 2.578 | 2.554 | -8.462 | -8.486 | -609 | -552 | -526 | 443 | 2554 | 2601 |  | CORR | CIGR | 05:18 | 05:27 | 05:32 | 40 | 166 | 10 | EXT |  | 0.89 | (c)
29187.25 | 2.615 | 2.605 | -8.425 | -8.435 | -1129 | -1018 | -1050 | 970 | 2605 | 2601 |  | CORR | CIGR | 03:54 | 04:12 | 04:07 | 23 | 159 | 10 | EXT |  | 0.89 | (c)
29187.906 | 3.271 | 3.258 | -7.769 | -7.782 | -612 | -562 | -538 | 464 | 3258 | 2601 |  | CORR | CIGR | 05:18 | 05:26 | 05:30 | 27 | 148 | 10 | EXT |  | 0.89 | (c)
29190.877 | 6.242 | 6.23 | -4.798 | -4.81 | -1180 | -939 | -1029 | 879 | 4758 | 2601 |  | CORR | GENE | 03:46 | 04:25 | 04:10 | 52 | 302 | 9 | EXT |  | 0.89 | (c)
29191.737 | 7.102 | 7.076 | -3.938 | -3.964 | -772 | -684 | -662 | 551 | 3914 | 2601 |  | CORR | GENE | 04:52 | 05:06 | 05:10 | 50 | 221 | 9 | EXT |  | 0.89 | (c)
29191.971 | 7.336 | 7.293 | -3.704 | -3.747 | -506 | -488 | -358 | 211 | 3701 | 2601 |  | CORR | CIGR | 05:35 | 05:38 | 05:59 | 46 | 295 | 10 | EXT |  | 0.89 | (c)
29192.016 | 7.381 | 7.367 | -3.659 | -3.673 | -1407 | -1323 | -1330 | 1253 | 3644 | 2601 |  | CORR | CIGR | 03:09 | 03:23 | 03:22 | 29 | 154 | 10 | EXT |  | 0.89 | (c)
29192.529 | 7.894 | 7.857 | -3.146 | -3.183 | -1185 | -1081 | -963 | 742 | 3130 | 2601 |  | CORR | GENE | 03:45 | 04:02 | 04:21 | 53 | 443 | 11 | EXT |  | 0.89 | (c)
29193.27 | 8.635 | 8.624 | -2.405 | -2.416 | -1199 | -1147 | -1140 | 1080 | 2388 | 2601 |  | CORR | CIGR | 03:43 | 03:51 | 03:53 | 28 | 120 | 11 | EXT |  | 0.89 | (c)
29193.694 | 9.059 | 8.96 | -1.981 | -2.08 | -256 | -198 | -155 | 54 | 1885 | 2601 |  | CORR | GENE | 06:15 | 06:25 | 06:31 | 195 | 203 | 9 | EXT |  | 0.9 | (c)
29194.097 | 9.462 | 9.43 | -1.578 | -1.61 | -1057 | -1014 | -970 | 883 | 1571 | 2601 |  | CORR | CIGR | 04:06 | 04:13 | 04:20 | 39 | 174 | 10 | EXT |  | 0.89 | (c)
29194.129 | 9.494 | 9.488 | -1.546 | -1.552 | -736 | -695 | -688 | 641 | 1525 | 2601 |  | CORR | CIGR | 04:58 | 05:04 | 05:05 | 27 | 95 | 10 | EXT |  | 0.89 | (c)
29194.544 | 9.909 | 9.876 | -1.131 | -1.164 | -757 | -698 | -651 | 544 | 1114 | 2601 |  | CORR | GENE | 04:54 | 05:04 | 05:11 | 50 | 213 | 10 | EXT |  | 0.89 | (c)
29194.668 | 10.033 | 10.008 | -1.007 | -1.032 | -354 | -279 | -284 | 214 | 987 | 2601 |  | CORR | CIGR | 05:59 | 06:12 | 06:11 | 45 | 140 | 10 | EXT |  | 0.89 | (c)
29195.731 | 0.056 | 0.032 | -11.084 | -11.108 | -354 | -317 | -328 | 301 | 32 | 2602 |  | CORR | GENE | 06:39 | 06:45 | 06:43 | 389 | 53 | 12 | EXT |  | 0.94 | (c)
29196.736 | 1.061 | 0.866 | -10.079 | -10.274 | -367 | -343 | -339 | 311 | 866 | 2602 |  | CORR | GENE | 06:37 | 06:41 | 06:42 | 304 | 56 | 12 | EXT |  | 0.93 | (c)
29197.24 | 1.565 | 1.558 | -9.575 | -9.582 | -455 | -369 | -373 | 290 | 1558 | 2602 |  | CORR | CIGR | 06:23 | 06:37 | 06:36 | 31 | 165 | 12 | EXT |  | 0.89 | (c)
29198.148 | 2.473 | 2.461 | -8.667 | -8.679 | -1466 | -1410 | -1393 | 1321 | 2461 | 2602 |  | CORR | CIGR | 03:40 | 03:49 | 03:51 | 28 | 145 | 11 | EXT |  | 0.89 | (c)
29199.32 | 3.645 | 3.623 | -7.495 | -7.517 | -886 | -873 | -755 | 623 | 3623 | 2602 |  | CORR | CIGR | 05:13 | 05:15 | 05:34 | 34 | 263 | 14 | EXT |  | 0.89 | (c)
29199.384 | 3.709 | 3.673 | -7.431 | -7.467 | -1560 | -1411 | -1399 | 1238 | 3673 | 2602 |  | CORR | GENE | 03:25 | 03:49 | 03:51 | 78 | 322 | 18 | EXT |  | 0.89 | (c)
29200.181 | 4.506 | 4.498 | -6.634 | -6.642 | -1449 | -1314 | -1355 | 1261 | 4498 | 2602 |  | CORR | GENE | 03:42 | 04:04 | 03:58 | 54 | 188 | 12 | EXT |  | 0.89 | (c)
29200.557 | 4.882 | 4.627 | -6.258 | -6.513 | -1333 | -1322 | -1314 | 1295 | 4627 | 2602 |  | CORR | AXGR | 04:01 | 04:03 | 04:04 | 256 | 38 | 11 | EXT |  | 0.92 | (c)
29200.592 | 4.917 | 4.884 | -6.223 | -6.256 | -1570 | -1374 | -1331 | 1091 | 4884 | 2602 |  | CORR | GENE | 03:23 | 03:54 | 04:02 | 62 | 479 | 10 | EXT |  | 0.89 | (c)
29205.007 | 9.332 | 9.322 | -1.808 | -1.818 | -478 | -457 | -399 | 319 | 1795 | 2602 |  | CORR | CIGR | 06:19 | 06:23 | 06:32 | 23 | 159 | 11 | EXT |  | 0.89 | (c)
29205.999 | 10.324 | 9.545 | -0.816 | -1.595 | -336 | -307 | -300 | 264 | 651 | 2602 |  | CORR | GENE | 06:42 | 06:47 | 06:48 | 944 | 72 | 13 | EXT |  | 0.98 | (c)
29206.815 | 0 | -0.031 | -11.675 | -11.706 | 37 | 510 | 345 | 37 |  | 2603 | Коррозия на шве | GWAN | GENE | 06:27 | 07:43 | 07:17 | 63 | 617 | 18 | EXT | Коррозия на шве | 0.89 | (c)
29210.438 | 3.623 | 3.591 | -8.052 | -8.084 | 997 | 1143 | 1116 | 997 | 3591 | 2603 |  | CORR | GENE | 09:02 | 09:25 | 09:21 | 86 | 238 | 10 | EXT |  | 0.89 | (c)
29215.242 | 8.427 | 8.407 | -3.248 | -3.268 | 45 | 53 | 148 | 45 | 3225 | 2603 |  | CORR | CIGR | 06:28 | 06:29 | 06:45 | 43 | 206 | 11 | EXT |  | 0.89 | (c)
29216.474 | 9.659 | 9.626 | -2.016 | -2.049 | -21 | 58 | 147 | 0 | 2016 | 2603 |  | CORR | CIGR | 06:18 | 06:30 | 06:45 | 33 | 336 | 13 | EXT |  | 0.89 | (c)
29216.544 | 9.729 | 9.715 | -1.946 | -1.96 | -890 | -824 | -796 | 702 | 1929 | 2603 |  | CORR | CIGR | 03:57 | 04:08 | 04:12 | 31 | 188 | 13 | EXT |  | 0.89 | (c)
29217.996 | 11.181 | 10.708 | -0.494 | -0.967 | 54 | 143 | 117 | 54 | 33 | 2603 |  | CORR | GENE | 06:30 | 06:44 | 06:40 | 934 | 126 | 14 | EXT |  | 0.99 | (c)
29218.509 | 0.019 | 0.011 | -11.596 | -11.604 | -744 | -659 | -621 | 499 | 11 | 2604 |  | CORR | CIGR | 05:59 | 06:13 | 06:19 | 16 | 245 | 10 | EXT |  | 0.89 | (c)
29221.796 | 3.306 | 3.282 | -8.309 | -8.333 | -1102 | -1074 | -998 | 894 | 3282 | 2604 |  | CORR | CIGR | 05:02 | 05:06 | 05:18 | 34 | 208 | 12 | EXT |  | 0.89 | (c)
29222.611 | 4.121 | 4.09 | -7.494 | -7.525 | -594 | -468 | -485 | 376 | 4090 | 2604 |  | CORR | CIGR | 06:24 | 06:44 | 06:41 | 42 | 218 | 10 | EXT |  | 0.89 | (c)
29222.995 | 4.505 | 4.49 | -7.11 | -7.125 | -788 | -709 | -572 | 356 | 4490 | 2604 |  | CORR | GENE | 05:52 | 06:05 | 06:27 | 68 | 432 | 10 | EXT |  | 0.89 | (c)
29223.289 | 4.799 | 4.753 | -6.816 | -6.862 | -464 | -444 | -442 | 420 | 4753 | 2604 |  | CORR | AXGR | 06:45 | 06:48 | 06:48 | 125 | 44 | 15 | EXT |  | 0.9 | (c)
29223.774 | 5.284 | 5.242 | -6.331 | -6.373 | -368 | -323 | -304 | 241 | 5242 | 2604 |  | CORR | GENE | 07:00 | 07:07 | 07:10 | 82 | 127 | 10 | EXT |  | 0.89 | (c)
29223.896 | 5.406 | 5.388 | -6.209 | -6.227 | -1716 | -1416 | -1510 | 1304 | 5388 | 2604 |  | CORR | GENE | 03:23 | 04:11 | 03:56 | 57 | 412 | 13 | EXT |  | 0.89 | (c)
29224.346 | 5.856 | 5.842 | -5.759 | -5.773 | -1761 | -1740 | -1687 | 1613 | 5744 | 2604 |  | CORR | CIGR | 03:15 | 03:19 | 03:27 | 29 | 148 | 10 | EXT |  | 0.89 | (c)
29224.571 | 6.081 | 6.066 | -5.534 | -5.549 | -375 | -287 | -274 | 173 | 5505 | 2604 |  | CORR | CIGR | 06:59 | 07:13 | 07:15 | 44 | 202 | 10 | EXT |  | 0.89 | (c)
29225.026 | 6.536 | 6.516 | -5.079 | -5.099 | -547 | -517 | -423 | 300 | 5066 | 2604 |  | CORR | CIGR | 06:31 | 06:36 | 06:51 | 33 | 247 | 10 | EXT |  | 0.89 | (c)
29225.534 | 7.044 | 7.014 | -4.571 | -4.601 | -1563 | -1447 | -1439 | 1315 | 4558 | 2604 |  | CORR | CIGR | 03:47 | 04:06 | 04:07 | 43 | 248 | 12 | EXT |  | 0.89 | (c)
29225.822 | 7.332 | 7.309 | -4.283 | -4.306 | -513 | -322 | -304 | 95 | 4247 | 2604 |  | CORR | GENE | 06:37 | 07:08 | 07:10 | 59 | 418 | 10 | EXT |  | 0.89 | (c)
29225.923 | 7.433 | 7.41 | -4.182 | -4.205 | -1491 | -1479 | -1446 | 1401 | 4181 | 2604 |  | CORR | CIGR | 03:59 | 04:01 | 04:06 | 24 | 90 | 11 | EXT |  | 0.89 | (c)
29226.292 | 7.802 | 7.791 | -3.813 | -3.824 | -1091 | -1007 | -979 | 867 | 3800 | 2604 |  | CORR | CIGR | 05:03 | 05:17 | 05:22 | 24 | 224 | 10 | EXT |  | 0.89 | (c)
29227.005 | 8.515 | 8.505 | -3.1 | -3.11 | 114 | 168 | 181 | 114 | 3089 | 2604 |  | CORR | CIGR | 08:18 | 08:27 | 08:29 | 21 | 134 | 10 | EXT |  | 0.89 | (c)
29227.053 | 8.563 | 8.548 | -3.052 | -3.067 | -458 | -411 | -395 | 333 | 3035 | 2604 |  | CORR | CIGR | 06:46 | 06:53 | 06:56 | 32 | 125 | 10 | EXT |  | 0.89 | (c)
29227.99 | 9.5 | 9.407 | -2.115 | -2.208 | -1655 | -1643 | -1236 | 818 | 2105 | 2604 |  | CORR | GENE | 03:32 | 03:34 | 04:40 | 103 | 837 | 15 | EXT |  | 0.9 | (c)
29232.869 | 2.764 | 2.756 | -8.536 | -8.544 | -2016 | -1975 | -1966 | 1917 | 2756 | 2605 |  | CORR | CIGR | 04:31 | 04:37 | 04:39 | 22 | 99 | 10 | EXT |  | 0.89 | (c)
29232.989 | 2.884 | 2.848 | -8.416 | -8.452 | -1726 | -1722 | -1716 | 1707 | 2848 | 2605 |  | CORR | AXGR | 05:17 | 05:18 | 05:19 | 55 | 19 | 11 | EXT |  | 0.89 | (c)
29233.058 | 2.953 | 2.943 | -8.347 | -8.357 | -1917 | -1847 | -1834 | 1750 | 2943 | 2605 |  | CORR | CIGR | 04:47 | 04:58 | 04:60 | 22 | 166 | 16 | EXT |  | 0.89 | (c)
29233.211 | 3.106 | 3.094 | -8.194 | -8.206 | -1836 | -1799 | -1780 | 1723 | 3094 | 2605 |  | CORR | CIGR | 04:60 | 05:06 | 05:09 | 25 | 113 | 11 | EXT |  | 0.89 | (c)
29233.391 | 3.286 | 3.262 | -8.014 | -8.038 | -1992 | -1974 | -1944 | 1896 | 3262 | 2605 |  | CORR | CIGR | 04:34 | 04:37 | 04:42 | 28 | 96 | 11 | EXT |  | 0.89 | (c)
29243.127 | 1.722 | 1.347 | -9.973 | -10.348 | 1085 | 1792 | 1556 | 1085 | 1347 | 2606 |  | CORR | GENE | 04:35 | 06:29 | 05:51 | 532 | 942 | 10 | EXT |  | 0.94 | (c)
29243.804 | 2.399 | 2.299 | -9.296 | -9.396 | 1139 | 1155 | 1155 | 1139 | 2299 | 2606 |  | CORR | AXGR | 04:44 | 04:47 | 04:47 | 136 | 34 | 14 | EXT |  | 0.9 | (c)
29244.084 | 2.679 | 2.442 | -9.016 | -9.253 | 1021 | 1138 | 1485 | 1021 | 2442 | 2606 |  | CORR | GENE | 04:25 | 04:44 | 05:40 | 312 | 929 | 27 | EXT |  | 1 | (c)
29244.284 | 2.879 | 2.826 | -8.816 | -8.869 | 1776 | 1788 | 1787 | 1776 | 2826 | 2606 |  | CORR | AXGR | 06:27 | 06:29 | 06:29 | 61 | 23 | 10 | EXT |  | 0.89 | (c)
29244.429 | 3.024 | 2.899 | -8.671 | -8.796 | 1048 | 1177 | 1459 | 1048 | 2899 | 2606 |  | CORR | GENE | 04:29 | 04:50 | 05:36 | 246 | 823 | 11 | EXT |  | 0.91 | (c)
29244.723 | 3.318 | 3.276 | -8.377 | -8.419 | 263 | 336 | 318 | 263 | 3276 | 2606 |  | ARTD | GENE | 02:23 | 02:35 | 02:32 | 93 | 110 |  | EXT | Наплавка. |  | (c)
29244.972 | 3.567 | 3.341 | -8.128 | -8.354 | 1397 | 1415 | 1461 | 1397 | 3341 | 2606 |  | CORR | GENE | 05:26 | 05:29 | 05:36 | 294 | 128 | 11 | EXT |  | 0.92 | (c)
29245.063 | 3.658 | 3.21 | -8.037 | -8.485 | 945 | 1201 | 1138 | 945 | 3210 | 2606 |  | CORR | GENE | 04:13 | 04:54 | 04:44 | 942 | 388 | 21 | EXT |  | 1.06 | (b)
29257.445 | 4.345 | 4.258 | -7.21 | -7.297 | -303 | -228 | -39 | 0 | 4258 | 2607 |  | CORR | GENE | 04:50 | 05:02 | 05:33 | 449 | 528 | 11 | EXT |  | 0.94 | (c)
29258.656 | 5.556 | 5.526 | -5.999 | -6.029 | 461 | 622 | 589 | 461 | 5526 | 2607 |  | ARTD | GENE | 06:54 | 07:20 | 07:14 | 171 | 255 |  | EXT | Наплавка. |  | (c)
29258.75 | 5.65 | 5.63 | -5.905 | -5.925 | -278 | -209 | -166 | 54 | 5630 | 2607 |  | CORR | CIGR | 04:54 | 05:05 | 05:12 | 41 | 224 | 12 | EXT |  | 0.89 | (c)
29259.199 | 6.099 | 6.077 | -5.456 | -5.478 | -594 | -420 | -414 | 235 | 5436 | 2607 |  | CORR | CIGR | 04:03 | 04:31 | 04:32 | 42 | 359 | 11 | EXT |  | 0.89 | (c)
29259.607 | 6.507 | 6.481 | -5.048 | -5.074 | -359 | -280 | -274 | 189 | 5033 | 2607 |  | CORR | CIGR | 04:41 | 04:54 | 04:55 | 41 | 170 | 15 | EXT |  | 0.89 | (c)
29261.241 | 8.141 | 8.102 | -3.414 | -3.453 | -578 | -188 | -225 | 0 | 3304 | 2607 |  | CORR | GENE | 04:06 | 05:09 | 05:03 | 149 | 706 | 11 | EXT |  | 0.9 | (c)
29264.398 | 11.298 | 11.269 | -0.257 | -0.286 | -416 | -362 | -346 | 276 | 245 | 2607 |  | CORR | CIGR | 04:32 | 04:41 | 04:43 | 41 | 140 | 10 | EXT |  | 0.89 | (c)
29265.118 | 0.463 | 0.45 | -10.922 | -10.935 | -919 | -885 | -852 | 786 | 450 | 2608 |  | CORR | CIGR | 05:41 | 05:46 | 05:51 | 24 | 133 | 10 | EXT |  | 0.89 | (c)
29363.215 | 6.23 | 6.177 | -5.27 | -5.323 | 2047 | 2082 | 2145 | 2047 | 5270 | 2616 |  | CORR | GENE | 06:37 | 06:42 | 06:52 | 53 | 196 | 10 | EXT |  | 0.89 | (c)
29363.923 | 6.938 | 6.911 | -4.562 | -4.589 | 2160 | 2203 | 2204 | 2160 | 4561 | 2616 |  | CORR | CIGR | 06:55 | 07:02 | 07:02 | 28 | 89 | 15 | EXT |  | 0.89 | (c)
29364.104 | 7.119 | 7.089 | -4.381 | -4.411 | 2148 | 2205 | 2209 | 2148 | 4379 | 2616 |  | CORR | CIGR | 06:53 | 07:02 | 07:03 | 32 | 123 | 12 | EXT |  | 0.89 | (c)
29364.527 | 7.542 | 7.509 | -3.958 | -3.991 | 2070 | 2126 | 2148 | 2070 | 3958 | 2616 |  | CORR | CIGR | 06:40 | 06:49 | 06:53 | 33 | 156 | 10 | EXT |  | 0.89 | (c)
29425.751 | 0.131 | 0.118 | -11.409 | -11.422 | 1154 | 1192 | 1281 | 1154 | 118 | 2622 |  | CORR | CIGR | 05:31 | 05:37 | 05:51 | 34 | 253 | 10 | EXT |  | 0.89 | (c)
29451.796 | 3.076 | 3.05 | -8.339 | -8.365 | 477 | 573 | 573 | 477 | 3050 | 2624 |  | CORR | CIGR | 05:24 | 05:40 | 05:40 | 46 | 192 | 10 | EXT |  | 0.89 | (c)
29451.923 | 3.203 | 3.174 | -8.212 | -8.241 | 56 | 139 | 175 | 56 | 3174 | 2624 |  | CORR | CIGR | 04:17 | 04:30 | 04:36 | 43 | 238 | 11 | EXT |  | 0.89 | (c)
29455.1 | 6.38 | 6.362 | -5.035 | -5.053 | 682 | 760 | 784 | 682 | 4991 | 2624 |  | CORR | GENE | 05:58 | 06:10 | 06:14 | 62 | 204 | 11 | EXT |  | 0.89 | (c)
29455.226 | 6.506 | 6.473 | -4.909 | -4.942 | 964 | 1198 | 1144 | 964 | 4907 | 2624 |  | CORR | CIGR | 06:43 | 07:21 | 07:12 | 35 | 361 | 15 | EXT |  | 0.89 | (c)
29455.531 | 6.811 | 6.782 | -4.604 | -4.633 | 708 | 981 | 886 | 708 | 4587 | 2624 |  | CORR | CIGR | 06:02 | 06:46 | 06:30 | 46 | 357 | 11 | EXT |  | 0.89 | (c)
29486.236 | 4.421 | 4.366 | -6.944 | -6.999 | 1188 | 1402 | 1301 | 1188 | 4366 | 2627 |  | CORR | GENE | 04:29 | 05:04 | 04:48 | 411 | 226 | 10 | EXT |  | 0.93 | (c)
29486.249 | 4.434 | 4.394 | -6.931 | -6.971 | 1415 | 1415 | 1556 | 1415 | 4394 | 2627 |  | CORR | GENE | 05:06 | 05:06 | 05:29 | 60 | 282 | 13 | EXT |  | 0.89 | (c)
29486.651 | 4.836 | 4.804 | -6.529 | -6.561 | 853 | 937 | 972 | 853 | 4804 | 2627 |  | CORR | GENE | 03:35 | 03:49 | 03:55 | 49 | 238 | 15 | EXT |  | 0.89 | (c)
29490.577 | 8.762 | 8.729 | -2.603 | -2.636 | 1749 | 1801 | 1849 | 1749 | 2603 | 2627 |  | CORR | CIGR | 05:60 | 06:08 | 06:16 | 33 | 200 | 14 | EXT |  | 0.89 | (c)
29491.106 | 9.291 | 9.25 | -2.074 | -2.115 | 1302 | 1434 | 1470 | 1302 | 1988 | 2627 |  | CORR | GENE | 04:48 | 05:09 | 05:15 | 127 | 336 | 21 | EXT |  | 0.91 | (c)
29491.533 | 9.718 | 9.529 | -1.647 | -1.836 | 1135 | 1177 | 1401 | 1135 | 1290 | 2627 |  | CORR | GENE | 04:21 | 04:28 | 05:04 | 546 | 531 | 14 | EXT |  | 0.97 | (c)
29515.547 | 10.952 | 10.914 | -0.738 | -0.776 | 63 | 118 | 189 | 63 | 699 | 2629 |  | CORR | GENE | 05:55 | 06:04 | 06:15 | 77 | 253 | 12 | EXT |  | 0.89 | (c)
29518.301 | 2.016 | 1.902 | -9.659 | -9.773 | 627 | 693 | 795 | 627 | 1902 | 2630 |  | CORR | GENE | 05:16 | 05:26 | 05:43 | 123 | 336 | 12 | EXT |  | 0.9 | (c)
29525.703 | 9.418 | 9.39 | -2.257 | -2.285 | 323 | 335 | 579 | 323 | 1579 | 2630 |  | CORR | GENE | 04:26 | 04:28 | 05:08 | 706 | 512 | 10 | EXT |  | 0.95 | (c)
29555.62 | 4.895 | 4.86 | -6.78 | -6.815 | 1321 | 1402 | 1422 | 1321 | 4860 | 2633 |  | CORR | CIGR | 04:51 | 05:04 | 05:07 | 40 | 203 | 10 | EXT |  | 0.89 | (c)
29557.591 | 6.866 | 6.838 | -4.809 | -4.837 | 1826 | 1862 | 1885 | 1826 | 4803 | 2633 |  | CORR | CIGR | 06:12 | 06:18 | 06:22 | 34 | 119 | 10 | EXT |  | 0.89 | (c)
29558.754 | 8.029 | 7.513 | -3.646 | -4.162 | 1897 | 1941 | 1970 | 1897 | 3584 | 2633 |  | GOUG | GENE | 06:24 | 06:31 | 06:36 | 578 | 147 | 9 | EXT | Зона задиров. |  | (c)
29585.055 | 0 | -0.03 | -11.66 | -11.69 | -1236 | -1116 | -939 | 641 |  | 2636 | Нарушение формы кольцевого шва | GWAN |  | 06:51 | 07:10 | 07:39 | 0 | 595 |  | EXT | Нарушение формы кольцевого шва |  | (c)
29633.213 | 1.623 | 1.597 | -10.072 | -10.098 | 824 | 828 | 901 | 824 | 1597 | 2640 |  | CORR | CIGR | 04:48 | 04:48 | 05:00 | 41 | 154 | 14 | EXT |  | 0.89 | (c)
29643.285 | 0 | -0.024 | -11.355 | -11.379 | 69 | 276 | 273 | 69 |  | 2641 | Нарушение формы кольцевого шва | GWAN |  | 06:17 | 06:51 | 06:50 | 0 | 409 |  | EXT | Нарушение формы кольцевого шва |  | (c)
29688.545 | 11.07 | 11.018 | -0.52 | -0.572 | -2222 | -2028 | -1988 | 1755 | 248 | 2644 |  | CORR | GENE | 04:33 | 05:04 | 05:11 | 324 | 467 | 14 | EXT |  | 0.94 | (c)
29689.696 | 0.631 | 0.467 | -10.759 | -10.923 | 35 | 43 | 63 | 35 | 467 | 2645 |  | CORR | GENE | 04:18 | 04:19 | 04:22 | 333 | 56 | 11 | EXT |  | 0.93 | (c)
29689.822 | 0.757 | 0.74 | -10.633 | -10.65 | 149 | 215 | 283 | 149 | 740 | 2645 |  | CORR | CIGR | 04:36 | 04:47 | 04:58 | 47 | 269 | 14 | EXT |  | 0.89 | (c)
29694.039 | 4.974 | 4.895 | -6.416 | -6.495 | 1581 | 1638 | 1638 | 1581 | 4895 | 2645 |  | DENT | GENE | 08:27 | 08:36 | 08:36 | 166 | 113 | 0.6 | N/A | Глубина вмятины: 9 мм (0,6%). Линейка: 17 см в (490 см; 08:36 ч:мин) |  | (c)
29707.074 | 6.619 | 6.544 | -4.956 | -5.031 | 1097 | 1213 | 1273 | 1097 | 4946 | 2646 |  | CORR | GENE | 05:10 | 05:29 | 05:39 | 85 | 353 | 13 | EXT |  | 0.89 | (c)
29732.339 | 9.099 | 9.007 | -1.776 | -1.868 | 1984 | 2153 | 2122 | 1984 | 1776 | 2648 |  | CORR | GENE | 05:29 | 05:56 | 05:51 | 92 | 275 | 12 | EXT |  | 0.89 | (c)
29752.051 | 6.621 | 6.539 | -5.069 | -5.151 | -179 | -154 | -145 | 112 | 4953 | 2650 |  | CORR | GENE | 04:49 | 04:53 | 04:54 | 198 | 67 | 10 | EXT |  | 0.9 | (c)
29756.202 | 10.772 | 10.73 | -0.918 | -0.96 | -153 | -25 | 2 | 0 | 911 | 2650 |  | CORR | GENE | 04:53 | 05:13 | 05:18 | 49 | 310 | 10 | EXT |  | 0.89 | (c)
29776.886 | 8.056 | 8.043 | -3.644 | -3.657 | 1533 | 1583 | 1596 | 1533 | 3622 | 2652 |  | CORR | CIGR | 05:36 | 05:44 | 05:46 | 35 | 126 | 10 | EXT |  | 0.89 | (c)
29777.99 | 9.16 | 9.151 | -2.54 | -2.549 | 1520 | 1554 | 1575 | 1520 | 2524 | 2652 |  | CORR | CIGR | 05:34 | 05:39 | 05:42 | 25 | 108 | 10 | EXT |  | 0.89 | (c)
29784.926 | 4.396 | 4.362 | -6.739 | -6.773 | 1327 | 1438 | 1438 | 1327 | 4362 | 2653 |  | CORR | CIGR | 05:51 | 06:09 | 06:09 | 34 | 221 | 12 | EXT |  | 0.89 | (c)
29785.471 | 4.941 | 4.908 | -6.194 | -6.227 | 1083 | 1204 | 1213 | 1083 | 4908 | 2653 |  | CORR | CIGR | 05:12 | 05:31 | 05:33 | 33 | 260 | 13 | EXT |  | 0.89 | (c)
29799.333 | 7.668 | 7.667 | -3.962 | -3.963 | -1 | 57 | 63 | 0 | 3942 | 2654 |  | CORR | CIGR | 05:26 | 05:35 | 05:36 | 21 | 129 | 13 | EXT |  | 0.89 | (c)
29801.467 | 9.802 | 9.789 | -1.828 | -1.841 | -368 | -66 | -62 | 0 | 1783 | 2654 |  | CORR | GENE | 04:27 | 05:16 | 05:16 | 58 | 613 | 12 | EXT |  | 0.89 | (c)
29825.772 | 11.237 | 11.214 | -0.068 | -0.091 | 671 | 710 | 733 | 671 | 67 | 2656 |  | CORR | CIGR | 06:08 | 06:14 | 06:18 | 24 | 123 | 12 | EXT |  | 0.89 | (c)
29837.996 | 0.846 | 0.832 | -10.834 | -10.848 | 2018 | 2051 | 2124 | 2018 | 832 | 2658 |  | CORR | CIGR | 05:10 | 05:15 | 05:27 | 35 | 213 | 11 | EXT |  | 0.89 | (c)
29852.302 | 3.472 | 3.443 | -8.218 | -8.247 | 1717 | 1900 | 1887 | 1717 | 3443 | 2659 |  | CORR | GENE | 06:32 | 07:02 | 06:60 | 58 | 340 | 12 | EXT |  | 0.89 | (c)
29860.52 | 0 | -0.018 | -11.54 | -11.558 | -1474 | -579 | 296 | 1474 |  | 2660 | Нарушение формы кольцевого шва | GWAN |  | 08:18 | 10:42 | 13:03 | 0 | 3541 |  | EXT | Нарушение формы кольцевого шва Аномалия находится на отводе. |  | (c)
29862.212 | 1.692 | 1.659 | -9.848 | -9.881 | 1333 | 1392 | 1390 | 1333 | 1659 | 2660 |  | DENT | GENE | 03:51 | 04:00 | 03:60 | 52 | 113 | 0.2 | N/A | Глубина вмятины: 3 мм (0,2%). Линейка: 5 см в (166 см; 04:00 ч:мин) Аномалия находится на отводе. |  | (c)
29862.809 | 2.289 | 2.252 | -9.251 | -9.288 | 1305 | 1368 | 1373 | 1305 | 2252 | 2660 |  | DENT | GENE | 03:46 | 03:56 | 03:57 | 72 | 134 | 0.2 | N/A | Глубина вмятины: 3 мм (0,2%). Линейка: 7 см в (225 см; 03:56 ч:мин) Аномалия находится на отводе. |  | (c)
29862.961 | 2.441 | 2.411 | -9.099 | -9.129 | 1294 | 1353 | 1355 | 1294 | 2411 | 2660 |  | DENT | GENE | 03:44 | 03:54 | 03:54 | 71 | 122 | 0.3 | N/A | Глубина вмятины: 4 мм (0,3%). Линейка: 7 см в (241 см; 03:54 ч:мин) Аномалия находится на отводе. |  | (c)
29863.42 | 2.9 | 2.874 | -8.64 | -8.666 | 1418 | 1506 | 1486 | 1418 | 2874 | 2660 |  | DENT | GENE | 04:04 | 04:19 | 04:15 | 69 | 137 | 0.2 | N/A | Глубина вмятины: 3 мм (0,2%). Линейка: 7 см в (287 см; 04:19 ч:мин) Аномалия находится на отводе. |  | (c)
29863.617 | 3.097 | 3.03 | -8.443 | -8.51 | 1237 | 1366 | 1348 | 1237 | 3030 | 2660 |  | DENT | GENE | 03:35 | 03:56 | 03:53 | 121 | 222 | 0.3 | N/A | Глубина вмятины: 4 мм (0,3%). Линейка: 12 см в (303 см; 03:56 ч:мин) Аномалия находится на отводе. |  | (c)
29864.174 | 3.654 | 3.575 | -7.886 | -7.965 | 1159 | 1318 | 1346 | 1159 | 3575 | 2660 |  | DENT | GENE | 03:22 | 03:48 | 03:53 | 341 | 376 | 0.4 | N/A | Глубина вмятины: 6 мм (0,4%). Линейка: 34 см в (358 см; 03:48 ч:мин) Аномалия находится на отводе. |  | (c)
29869.114 | 8.594 | 8.558 | -2.946 | -2.982 | 1635 | 1723 | 1751 | 1635 | 2942 | 2660 |  | CORR | CIGR | 04:39 | 04:54 | 04:58 | 40 | 232 | 11 | EXT | Аномалия находится на отводе. | 0.89 | (c)
29883.6 | 0 | -0.008 | -10.715 | -10.723 | -760 | 215 | -264 | 0 |  | 2662 | Нарушение формы кольцевого шва | GWAN |  | 03:52 | 06:30 | 05:12 | 0 | 992 |  | EXT | Нарушение формы кольцевого шва Аномалия находится на отводе. |  | (c)
29883.6 | 0 | -0.019 | -10.715 | -10.734 | 1867 | 2167 | -2191 | 1788 |  | 2662 | Нарушение формы кольцевого шва | GWAN |  | 10:56 | 11:45 | 12:01 | 0 | 806 |  | EXT | Нарушение формы кольцевого шва Аномалия находится на отводе. |  | (c)
29888.892 | 5.292 | 5.253 | -5.423 | -5.462 | 1274 | 1320 | 1310 | 1274 | 5253 | 2662 |  | DENT | GENE | 09:20 | 09:28 | 09:26 | 74 | 72 | 0.3 | N/A | Глубина вмятины: 4 мм (0,3%). Линейка: 7 см в (525 см; 09:28 ч:мин) Аномалия находится на отводе. |  | (c)
29895.831 | 1.516 | 1.474 | -9.984 | -10.026 | -1074 | -1029 | -1002 | 930 | 1474 | 2663 |  | CORR | GENE | 03:13 | 03:20 | 03:24 | 67 | 144 | 11 | EXT | Аномалия находится на отводе. | 0.89 | (c)
29904.666 | 10.351 | 10.342 | -1.149 | -1.158 | -70 | -34 | -22 | 0 | 1109 | 2663 |  | CORR | GENE | 05:55 | 06:01 | 06:03 | 49 | 97 | 11 | EXT | Аномалия находится на отводе. | 0.89 | (c)
29904.803 | 10.488 | 10.461 | -1.012 | -1.039 | 30 | 52 | 73 | 30 | 1009 | 2663 |  | CORR | CIGR | 06:11 | 06:15 | 06:18 | 30 | 87 | 11 | EXT | Аномалия находится на отводе. | 0.89 | (c)
29915.805 | 0 | -0.04 | -10.775 | -10.815 | -2192 | -2122 | -2081 | 1971 |  | 2665 | Вышлифовка на шве | GWAN | GENE | 09:24 | 09:36 | 09:42 | 71 | 221 | 11 | EXT | Вышлифовка на шве | 0.89 | (c)
29927.09 | 0.51 | 0.5 | -10.63 | -10.64 | 1649 | 1703 | 1715 | 1649 | 500 | 2666 |  | CORR | CIGR | 05:39 | 05:48 | 05:50 | 20 | 131 | 11 | EXT |  | 0.89 | (c)
29928.181 | 1.601 | 1.585 | -9.539 | -9.555 | 1549 | 1582 | 1591 | 1549 | 1585 | 2666 |  | CORR | CIGR | 05:23 | 05:28 | 05:29 | 18 | 83 | 13 | EXT |  | 0.89 | (c)
29930.122 | 3.542 | 3.489 | -7.598 | -7.651 | 1493 | 1661 | 1713 | 1493 | 3489 | 2666 |  | CORR | GENE | 05:14 | 05:41 | 05:49 | 94 | 439 | 9 | EXT |  | 0.89 | (c)
29931.549 | 4.969 | 4.896 | -6.171 | -6.244 | 1576 | 1609 | 1738 | 1576 | 4896 | 2666 |  | CORR | GENE | 05:27 | 05:32 | 05:53 | 111 | 324 | 15 | EXT |  | 0.9 | (c)
29934.282 | 7.702 | 7.69 | -3.438 | -3.45 | 1484 | 1499 | 1574 | 1484 | 3423 | 2666 |  | CORR | CIGR | 05:12 | 05:15 | 05:27 | 27 | 180 | 10 | EXT |  | 0.89 | (c)
29938.175 | 0.455 | 0.32 | -8.675 | -8.81 | -417 | -399 | -401 | 386 | 320 | 2667 |  | CORR | AXGR | 02:58 | 03:00 | 03:00 | 307 | 31 | 12 | EXT |  | 0.93 | (c)
29946.85 | 0 | 0 | -10.36 | -10.36 | 1401 | 1444 | 1448 | 1401 | 0 | 2668 | Непровар / утяжина | GWAN |  | 01:42 | 01:49 | 01:49 | 0 | 95 | 10 | INT | Непровар / утяжина |  | (c)
29946.85 | 0 | -0.026 | -10.36 | -10.386 | 2207 | -2105 | -2138 | 2022 |  | 2668 | Нарушение формы кольцевого шва | GWAN |  | 03:52 | 04:16 | 04:11 | 0 | 233 |  | EXT | Нарушение формы кольцевого шва |  | (c)
29946.85 | 0 | -0.041 | -10.36 | -10.401 | -535 | -246 | -254 | 0 |  | 2668 | Нарушение формы кольцевого шва | GWAN |  | 08:30 | 09:16 | 09:15 | 0 | 562 |  | EXT | Нарушение формы кольцевого шва |  | (c)
29955.46 | 8.61 | 8.601 | -1.75 | -1.759 | -1828 | -1811 | -1811 | 1793 | 1742 | 2668 | Металлургический дефект | MIAN | CIGR | 05:01 | 05:04 | 05:04 | 17 | 35 |  | INT | Металлургический дефект Эквивалент потери металла 11%. |  | (c)
29958.047 | 0.837 | 0.827 | -10.858 | -10.868 | -2226 | -2171 | -2157 | 2089 | 827 | 2669 |  | CORR | CIGR | 05:13 | 05:22 | 05:24 | 28 | 136 | 11 | EXT |  | 0.89 | (c)
29972.396 | 3.491 | 3.485 | -8.194 | -8.2 | 1600 | 1600 | 1643 | 1600 | 3485 | 2670 |  | CORR | CIGR | 05:35 | 05:35 | 05:42 | 21 | 87 | 10 | EXT |  | 0.89 | (c)
29974.685 | 5.78 | 5.651 | -5.905 | -6.034 | -1067 | -1041 | -874 | 680 | 5651 | 2670 |  | GOUG | GENE | 10:25 | 10:29 | 10:56 | 348 | 387 | 7 | EXT | Зона задиров. |  | (c)
29991.415 | 10.825 | 10.768 | -0.71 | -0.767 | -422 | -364 | -377 | 331 | 681 | 2671 |  | CORR | GENE | 05:43 | 05:52 | 05:50 | 86 | 91 | 14 | EXT |  | 0.89 | (c)
30012.551 | 8.901 | 8.889 | -2.529 | -2.541 | 1970 | 1975 | 1980 | 1970 | 2491 | 2673 |  | CORR | AXGR | 05:27 | 05:28 | 05:28 | 50 | 20 | 11 | EXT |  | 0.89 | (c)
30068.116 | 7.176 | 7.161 | -4.449 | -4.464 | 2187 | -2168 | -2173 | 2072 | 4430 | 2678 |  | CORR | CIGR | 05:41 | 05:58 | 05:57 | 34 | 202 | 10 | EXT |  | 0.89 | (c)
30068.248 | 7.308 | 7.297 | -4.317 | -4.328 | 2223 | -2159 | -2157 | 2076 | 4305 | 2678 |  | CORR | CIGR | 05:47 | 05:59 | 05:60 | 23 | 162 | 10 | EXT |  | 0.89 | (c)
30068.338 | 7.398 | 7.361 | -4.227 | -4.264 | 581 | 610 | 616 | 581 | 4186 | 2678 |  | DENT | GENE | 01:21 | 01:26 | 01:27 | 78 | 70 | 0.2 | N/A | Глубина вмятины: 3 мм (0,2%). Линейка: 8 см в (736 см; 01:26 ч:мин) |  | (c)
30068.583 | 7.643 | 7.629 | -3.982 | -3.996 | 2094 | 2142 | 2198 | 2094 | 3968 | 2678 |  | CORR | CIGR | 05:26 | 05:33 | 05:42 | 28 | 209 | 11 | EXT |  | 0.89 | (c)
30132.561 | 2.096 | 2.079 | -9.324 | -9.341 | -509 | -323 | -360 | 210 | 2079 | 2684 |  | CORR | GENE | 05:24 | 05:54 | 05:48 | 116 | 299 | 9 | EXT |  | 0.89 | (c)
30132.798 | 2.333 | 2.236 | -9.087 | -9.184 | -391 | -352 | -366 | 340 | 2236 | 2684 |  | CORR | GENE | 05:43 | 05:49 | 05:47 | 192 | 51 | 11 | EXT |  | 0.91 | (c)
30156.209 | 2.664 | 2.646 | -8.891 | -8.909 | 76 | 164 | 169 | 76 | 2646 | 2686 |  | CORR | GENE | 05:31 | 05:45 | 05:46 | 73 | 187 | 9 | EXT | Аномалия находится на упругопластическом изгибе: R=543 D, максимальное растяжение на 7.6 час. | 0.89 | (c)
30176.82 | 0 | -0.024 | -11.39 | -11.414 | -102 | 1534 | 1117 | 0 |  | 2688 | Нарушение формы кольцевого шва | GWAN |  | 00:03 | 04:28 | 03:20 | 0 | 2440 |  | EXT | Нарушение формы кольцевого шва Аномалия находится на упругопластическом изгибе: R=525 D, максимальное растяжение на 9 час. |  | (c)
30176.82 | 0 | 0 | -11.39 | -11.39 | 1391 | 1631 | 1591 | 1391 | 0 | 2688 | Смещение кромок | GWAN |  | 04:05 | 04:43 | 04:37 | 0 | 400 |  | EXT | Смещение кромок Наружу Величина смещения - 3.3 мм. Аномалия находится на упругопластическом изгибе: R=525 D, максимальное растяжение на 9 час. |  | (c)
30176.82 | 0 | -0.035 | -11.39 | -11.425 | -1330 | -869 | -1001 | 673 |  | 2688 | Нарушение формы кольцевого шва | GWAN |  | 08:45 | 09:60 | 09:38 | 0 | 657 |  | EXT | Нарушение формы кольцевого шва Аномалия находится на упругопластическом изгибе: R=525 D, максимальное растяжение на 9 час. |  | (c)
30276.107 | 8.112 | 8.101 | -3.388 | -3.399 | -628 | -457 | -519 | 409 | 3268 | 2696 |  | GOUG | GENE | 03:05 | 03:33 | 03:23 | 131 | 219 | 8 | EXT | Зона задиров. |  | (c)
30276.188 | 8.193 | 8.095 | -3.307 | -3.405 | -567 | -508 | -510 | 453 | 3247 | 2696 |  | DENT | GENE | 03:15 | 03:25 | 03:24 | 158 | 114 | 0.7 | N/A | Глубина вмятины: 10 мм (0,7%). Линейка: 16 см в (810 см; 03:25 ч:мин) Аномалия находится вблизи дефекта потери металла. |  | (c)
30278.625 | 10.63 | 10.465 | -0.87 | -1.035 | -250 | -72 | -50 | 0 | 764 | 2696 |  | DENT | GENE | 04:06 | 04:35 | 04:38 | 271 | 401 | 0.3 | N/A | Глубина вмятины: 4 мм (0,3%). Линейка: 27 см в (1047 см; 04:35 ч:мин) Аномалия находится вблизи продольного шва. |  | (c)
30308.565 | 6.32 | 6.294 | -5.29 | -5.316 | -178 | -103 | -108 | 38 | 5281 | 2699 |  | CORR | CIGR | 04:57 | 05:10 | 05:09 | 35 | 140 | 10 | EXT |  | 0.89 | (c)
30319.083 | 5.228 | 5.174 | -6.437 | -6.491 | -939 | -561 | -520 | 101 | 5174 | 2700 |  | CORR | GENE | 01:45 | 02:46 | 02:52 | 106 | 838 | 10 | EXT |  | 0.89 | (c)
30332.547 | 7.027 | 6.924 | -4.468 | -4.571 | -2175 | -2136 | -2139 | 2104 | 4351 | 2701 |  | CORR | GENE | 06:17 | 06:23 | 06:23 | 220 | 71 | 11 | EXT |  | 0.91 | (c)
30345.199 | 8.184 | 8.11 | -3.516 | -3.59 | 1876 | 1933 | 1938 | 1876 | 3477 | 2702 |  | DENT | GENE | 05:08 | 05:17 | 05:18 | 113 | 123 | 0.3 | N/A | Глубина вмятины: 4 мм (0,3%). Линейка: 11 см в (811 см; 05:17 ч:мин) |  | (c)
30376.767 | 5.052 | 4.958 | -6.598 | -6.692 | 1139 | 1201 | 1195 | 1139 | 4958 | 2705 |  | DENT | GENE | 04:09 | 04:19 | 04:18 | 152 | 112 | 0.4 | N/A | Глубина вмятины: 6 мм (0,4%). Линейка: 15 см в (496 см; 04:19 ч:мин) |  | (c)
30382.462 | 10.747 | 10.736 | -0.903 | -0.914 | 2220 | -2120 | -2093 | 1945 | 879 | 2705 |  | CORR | CIGR | 07:03 | 07:23 | 07:27 | 35 | 296 | 10 | EXT |  | 0.89 | (c)
30396.998 | 1.958 | 1.863 | -9.482 | -9.577 | -419 | -302 | -308 | 196 | 1863 | 2707 |  | DENT | GENE | 04:59 | 05:18 | 05:17 | 234 | 223 | 0.2 | N/A | Глубина вмятины: 3 мм (0,2%). Линейка: 23 см в (186 см; 05:18 ч:мин) |  | (c)
30406.48 | 0 | 0 | -8.883 | -8.883 | -1321 | -1138 | -1105 | 889 | 0 | 2708а | Смещение кромок | GWAN |  | 01:56 | 02:25 | 02:30 | 0 | 432 |  | EXT | Смещение кромок Наружу Величина смещения - 3.1 мм. |  | (c)
30451.458 | 0 | -0.031 | -2.011 | -2.042 | 1329 | 1531 | 1723 | 1329 |  | 2711б | Нарушение формы кольцевого шва | GWAN |  | 02:44 | 03:16 | 03:47 | 0 | 789 |  | INT | Нарушение формы кольцевого шва |  | (c)
30456.078 | 0 | -0.05 | -12.209 | -12.259 | -1740 | 2105 | 416 | 0 |  | 2712ааб | Нарушение формы кольцевого шва | GWAN |  | 07:12 | 05:32 | 12:60 | 0 | 4312 |  | INT | Нарушение формы кольцевого шва |  | (c)
30468.287 | 0 | -0.015 | -6.513 | -6.528 | -1635 | -531 | 466 | 0 |  | 2713аа | Нарушение формы кольцевого шва | GWAN |  | 03:30 | 06:29 | 09:09 | 0 | 4201 |  | INT | Нарушение формы кольцевого шва |  | (c)
30474.8 | 0 | -0.019 | -11.445 | -11.464 | 1268 | 1949 | 2203 | 1268 |  | 2714 | Нарушение формы кольцевого шва | GWAN |  | 01:08 | 02:58 | 03:39 | 0 | 1870 |  | EXT | Нарушение формы кольцевого шва |  | (c)
30474.8 | 0 | -0.032 | -11.445 | -11.477 | -428 | 114 | 160 | 0 |  | 2714 | Нарушение формы кольцевого шва | GWAN |  | 08:34 | 10:02 | 10:09 | 0 | 1175 |  | EXT | Нарушение формы кольцевого шва |  | (c)
30520.235 | 0 | -0.012 | -0.485 | -0.497 | -1124 | -313 | 391 | 0 |  | 2718 | Нарушение формы кольцевого шва | GWAN |  | 02:14 | 04:25 | 06:18 | 0 | 3030 |  | INT | Нарушение формы кольцевого шва |  | (c)
30520.72 | 0 | -0.036 | -2.12 | -2.156 | 1624 | 1642 | 2002 | 1624 |  | 2719 | Нарушение формы кольцевого шва | GWAN |  | 07:21 | 07:24 | 08:22 | 0 | 755 |  | EXT | Нарушение формы кольцевого шва |  | (c)
30523.35 | 0 | -0.062 | -11.565 | -11.627 | -3 | 653 | 550 | 0 |  | 2721 | Нарушение формы кольцевого шва | GWAN |  | 09:37 | 11:22 | 11:06 | 0 | 1105 |  | INT | Нарушение формы кольцевого шва |  | (c)
30737.715 | 8.8 | 8.783 | -2.75 | -2.767 | -2173 | -2121 | -2114 | 2055 | 2734 | 2741 |  | CORR | CIGR | 10:02 | 10:11 | 10:12 | 33 | 118 | 10 | EXT |  | 0.89 | (c)
30752.095 | 0 | -0.052 | -0.78 | -0.832 | -2148 | -1084 | -1295 | 443 |  | 2743 | Нарушение формы кольцевого шва | GWAN |  | 10:37 | 01:29 | 12:55 | 0 | 1706 |  | EXT | Нарушение формы кольцевого шва |  | (c)
30803.155 | 0 | -0.008 | -11.715 | -11.723 | -2148 | -1805 | -1497 | 847 |  | 2752 | Нарушение формы кольцевого шва | GWAN |  | 05:28 | 06:23 | 07:13 | 0 | 1301 |  | EXT | Нарушение формы кольцевого шва |  | (c)
30814.87 | 0 | -0.031 | -2.475 | -2.506 | -2033 | -1466 | -1206 | 379 |  | 2753 | Нарушение формы кольцевого шва | GWAN |  | 05:37 | 07:08 | 07:50 | 0 | 1654 |  | EXT | Нарушение формы кольцевого шва |  | (c)
30817.345 | 0 | -0.036 | -9.395 | -9.431 | 976 | -1702 | 2039 | 976 |  | 2754 | Нарушение формы кольцевого шва | GWAN |  | 10:59 | 03:47 | 13:51 | 0 | 2126 |  | EXT | Нарушение формы кольцевого шва |  | (c)
30817.345 | 0 | -0.015 | -9.395 | -9.41 | -299 | -12 | 81 | 0 |  | 2754 | Нарушение формы кольцевого шва | GWAN |  | 07:33 | 08:20 | 08:35 | 0 | 760 |  | EXT | Нарушение формы кольцевого шва |  | (c)
30861.105 | 0 | -0.02 | -11.3 | -11.32 | -844 | 1983 | 626 | 0 |  | 2758 | Нарушение формы кольцевого шва | GWAN |  | 00:22 | 07:58 | 04:19 | 0 | 2940 |  | EXT | Нарушение формы кольцевого шва |  | (c)
30865.853 | 4.748 | 4.73 | -6.552 | -6.57 | 1979 | 2146 | 2224 | 1979 | 4730 | 2758 |  | CORR | GENE | 07:57 | 08:24 | 08:37 | 102 | 491 | 10 | EXT |  | 0.89 | (c)
30869.544 | 8.439 | 8.248 | -2.861 | -3.052 | 759 | 1081 | 987 | 759 | 2705 | 2758 |  | DENT | GENE | 04:41 | 05:33 | 05:17 | 347 | 457 | 0.5 | N/A | Глубина вмятины: 7 мм (0,5%). Линейка: 35 см в (825 см; 05:33 ч:мин) |  | (c)
30872.405 | 0 | -0.02 | -11.4 | -11.42 | 1131 | 1463 | 1705 | 1131 |  | 2759 | Нарушение формы кольцевого шва | GWAN |  | 00:11 | 01:05 | 01:44 | 0 | 1149 |  | EXT | Нарушение формы кольцевого шва |  | (c)
30872.405 | 0 | -0.022 | -11.4 | -11.422 | -1206 | -851 | -873 | 540 |  | 2759 | Нарушение формы кольцевого шва | GWAN |  | 05:54 | 06:51 | 06:48 | 0 | 666 |  | EXT | Нарушение формы кольцевого шва |  | (c)
30882.047 | 9.642 | 9.618 | -1.758 | -1.782 | -1365 | -1168 | -1224 | 1083 | 1717 | 2759 |  | CORR | GENE | 05:28 | 05:60 | 05:51 | 65 | 281 | 10 | EXT |  | 0.89 | (c)
30882.387 | 9.982 | 9.966 | -1.418 | -1.434 | -1371 | -1258 | -1259 | 1148 | 1388 | 2759 |  | CORR | CIGR | 05:27 | 05:45 | 05:45 | 46 | 223 | 11 | EXT |  | 0.89 | (c)
30882.801 | 10.396 | 10.337 | -1.004 | -1.063 | -1394 | -1167 | -1141 | 889 | 970 | 2759 |  | CORR | GENE | 05:24 | 06:00 | 06:04 | 93 | 505 | 10 | EXT |  | 0.89 | (c)
30906.75 | 0 | -0.022 | -11.325 | -11.347 | -846 | -250 | -434 | 23 |  | 2762 | Нарушение формы кольцевого шва | GWAN |  | 04:25 | 06:01 | 05:31 | 0 | 823 |  | EXT | Нарушение формы кольцевого шва |  | (c)
30931.849 | 2.314 | 2.205 | -8.991 | -9.1 | -241 | -178 | -174 | 108 | 2205 | 2764 |  | DENT | GENE | 04:07 | 04:17 | 04:18 | 181 | 134 | 0.8 | N/A | Глубина вмятины: 11 мм (0,8%). Линейка: 18 см в (221 см; 04:17 ч:мин) Аномалия находится вблизи продольного шва. |  | (c)
30964.494 | 0.594 | 0.557 | -10.586 | -10.623 | -1096 | -973 | -987 | 877 | 557 | 2767 |  | CORR | GENE | 05:57 | 06:17 | 06:14 | 62 | 219 | 12 | EXT |  | 0.89 | (c)
30964.992 | 1.092 | 1.072 | -10.088 | -10.108 | -1360 | -1270 | -1258 | 1156 | 1072 | 2767 |  | CORR | CIGR | 05:14 | 05:29 | 05:31 | 51 | 204 | 12 | EXT |  | 0.89 | (c)
30968.364 | 4.464 | 4.422 | -6.716 | -6.758 | -1098 | -980 | -967 | 837 | 4422 | 2767 |  | CORR | GENE | 05:57 | 06:16 | 06:18 | 61 | 261 | 10 | EXT |  | 0.89 | (c)
30971.927 | 8.027 | 8.015 | -3.153 | -3.165 | 569 | 750 | 757 | 569 | 3088 | 2767 |  | CORR | GENE | 10:26 | 10:55 | 10:56 | 77 | 375 | 10 | EXT |  | 0.89 | (c)
30982.348 | 7.268 | 7.24 | -3.987 | -4.015 | -901 | -717 | -732 | 563 | 3902 | 2768 |  | CORR | GENE | 05:52 | 06:22 | 06:19 | 113 | 338 | 10 | EXT |  | 0.89 | (c)
30989.452 | 3.117 | 3.103 | -8.078 | -8.092 | 1011 | 1108 | 1097 | 1011 | 3103 | 2769 |  | CORR | CIGR | 06:06 | 06:22 | 06:20 | 30 | 174 | 12 | EXT |  | 0.89 | (c)
31006.595 | 9.065 | 9.014 | -2.27 | -2.321 | 2094 | 2137 | 2149 | 2094 | 2235 | 2770 |  | DENT | GENE | 11:33 | 11:40 | 11:41 | 86 | 110 | 0.2 | N/A | Глубина вмятины: 3 мм (0,2%). Линейка: 9 см в (901 см; 11:40 ч:мин) |  | (c)
31042.257 | 11.327 | 11.314 | -0.058 | -0.071 | 1560 | 1683 | 1655 | 1560 | 36 | 2773 |  | CORR | CIGR | 05:17 | 05:37 | 05:32 | 35 | 189 | 10 | EXT |  | 0.89 | (c)
31042.755 | 0.44 | 0.398 | -10.82 | -10.862 | 30 | 207 | 233 | 30 | 398 | 2774 |  | CORR | GENE | 00:60 | 01:28 | 01:33 | 80 | 407 | 14 | EXT |  | 0.89 | (c)
31044.685 | 2.37 | 2.31 | -8.89 | -8.95 | 447 | 558 | 613 | 447 | 2310 | 2774 |  | CORR | GENE | 02:07 | 02:25 | 02:34 | 86 | 331 | 10 | EXT |  | 0.89 | (c)
31044.696 | 2.381 | 2.335 | -8.879 | -8.925 | 1536 | 1639 | 1656 | 1536 | 2335 | 2774 |  | CORR | CIGR | 05:03 | 05:19 | 05:22 | 49 | 240 | 11 | EXT |  | 0.89 | (c)
31051.296 | 8.981 | 8.969 | -2.279 | -2.291 | -899 | -791 | -803 | 707 | 2252 | 2774 |  | CORR | CIGR | 10:30 | 10:47 | 10:45 | 39 | 192 | 10 | EXT |  | 0.89 | (c)
31060.671 | 7.096 | 7.008 | -4.219 | -4.307 | -883 | -705 | -765 | 647 | 4209 | 2775 |  | CORR | GENE | 03:33 | 04:02 | 03:52 | 98 | 237 | 11 | EXT |  | 0.89 | (c)
31061.092 | 7.517 | 7.472 | -3.798 | -3.843 | -107 | -101 | -96 | 85 | 3771 | 2775 |  | CORR | AXGR | 05:38 | 05:39 | 05:40 | 72 | 22 | 11 | EXT |  | 0.89 | (c)
31065.592 | 0.702 | 0.694 | -10.858 | -10.866 | -1101 | -1065 | -1055 | 1009 | 694 | 2776 |  | CORR | CIGR | 07:06 | 07:12 | 07:14 | 21 | 91 | 12 | EXT |  | 0.89 | (c)
31065.731 | 0.841 | 0.77 | -10.719 | -10.79 | 2134 | 2178 | 2225 | 2134 | 770 | 2776 |  | CORR | GENE | 03:48 | 03:55 | 04:03 | 79 | 181 | 12 | EXT |  | 0.89 | (c)
31066.06 | 1.17 | 1.156 | -10.39 | -10.404 | -1870 | -1828 | -1817 | 1765 | 1156 | 2776 |  | CORR | CIGR | 05:02 | 05:09 | 05:11 | 25 | 106 | 10 | EXT |  | 0.89 | (c)
31066.135 | 1.245 | 1.208 | -10.315 | -10.352 | 2228 | -2103 | -2146 | 2059 | 1208 | 2776 |  | CORR | CIGR | 04:03 | 04:24 | 04:17 | 49 | 174 | 10 | EXT |  | 0.89 | (c)
31066.63 | 1.74 | 1.725 | -9.82 | -9.835 | -1295 | -1266 | -1234 | 1173 | 1725 | 2776 |  | CORR | CIGR | 06:35 | 06:40 | 06:45 | 25 | 122 | 13 | EXT |  | 0.89 | (c)
31066.804 | 1.914 | 1.902 | -9.646 | -9.658 | -935 | -876 | -875 | 814 | 1902 | 2776 |  | CORR | CIGR | 07:33 | 07:42 | 07:43 | 37 | 120 | 11 | EXT |  | 0.89 | (c)
31067.633 | 2.743 | 2.73 | -8.817 | -8.83 | -1794 | -1750 | -1571 | 1349 | 2730 | 2776 |  | CORR | GENE | 05:14 | 05:21 | 05:50 | 74 | 445 | 13 | EXT |  | 0.89 | (c)
31068.302 | 3.412 | 3.4 | -8.148 | -8.16 | -1329 | -1195 | -1225 | 1122 | 3400 | 2776 |  | CORR | CIGR | 06:29 | 06:51 | 06:46 | 40 | 208 | 10 | EXT |  | 0.89 | (c)
31068.328 | 3.438 | 3.394 | -8.122 | -8.166 | -917 | -856 | -825 | 732 | 3394 | 2776 |  | CORR | CIGR | 07:36 | 07:46 | 07:51 | 56 | 185 | 11 | EXT |  | 0.89 | (c)
31068.513 | 3.623 | 3.614 | -7.937 | -7.946 | -2147 | -2106 | -2099 | 2051 | 3614 | 2776 |  | CORR | CIGR | 04:17 | 04:24 | 04:25 | 26 | 96 | 12 | EXT |  | 0.89 | (c)
31068.731 | 3.841 | 3.808 | -7.719 | -7.752 | -1847 | -1815 | -1711 | 1574 | 3808 | 2776 |  | CORR | CIGR | 05:06 | 05:11 | 05:28 | 38 | 273 | 11 | EXT |  | 0.89 | (c)
31068.919 | 4.029 | 4.013 | -7.531 | -7.547 | 2188 | -2196 | -2162 | 2050 | 4013 | 2776 |  | CORR | CIGR | 03:57 | 04:09 | 04:15 | 38 | 223 | 9 | EXT |  | 0.89 | (c)
31068.986 | 4.096 | 3.903 | -7.464 | -7.657 | -1271 | -1246 | -1247 | 1223 | 3903 | 2776 |  | CORR | AXGR | 06:39 | 06:43 | 06:43 | 436 | 48 | 10 | EXT |  | 0.93 | (c)
31070.361 | 5.471 | 5.365 | -6.089 | -6.195 | -717 | -550 | -588 | 459 | 5365 | 2776 |  | CORR | GENE | 08:08 | 08:35 | 08:29 | 127 | 258 | 10 | EXT |  | 0.9 | (c)
31071.64 | 6.75 | 6.73 | -4.81 | -4.83 | 1863 | 1906 | 1938 | 1863 | 4797 | 2776 |  | CORR | CIGR | 03:05 | 03:11 | 03:17 | 33 | 150 | 10 | EXT |  | 0.89 | (c)
31072.685 | 7.795 | 7.775 | -3.765 | -3.785 | -1548 | -1344 | -1424 | 1300 | 3624 | 2776 |  | CORR | GENE | 05:54 | 06:27 | 06:14 | 161 | 249 | 10 | EXT |  | 0.9 | (c)
31074.495 | 9.605 | 9.589 | -1.955 | -1.971 | -1134 | -1091 | -1066 | 998 | 1936 | 2776 |  | CORR | CIGR | 07:01 | 07:08 | 07:12 | 35 | 136 | 11 | EXT |  | 0.89 | (c)
31075.01 | 10.12 | 10.065 | -1.44 | -1.495 | -1470 | -1375 | -1347 | 1223 | 1408 | 2776 |  | CORR | GENE | 06:07 | 06:22 | 06:27 | 87 | 247 | 9 | EXT |  | 0.89 | (c)
31080.709 | 4.259 | 3.621 | -4.971 | -5.609 | 859 | 1228 | 1212 | 859 | 3621 | 2777 |  | ARTD | GENE | 09:10 | 10:09 | 10:06 | 1494 | 706 |  | EXT | Эквивалент потери металла 10%. |  | (c)
31083.008 | 6.558 | 6.518 | -2.672 | -2.712 | 1008 | 1029 | 1029 | 1008 | 2615 | 2777 |  | ARTD | AXGR | 09:34 | 09:37 | 09:37 | 97 | 44 |  | EXT | Эквивалент потери металла 11%. |  | (c)
31084.13 | 7.68 | 7.642 | -1.55 | -1.588 | -1476 | -1461 | -1450 | 1425 | 1480 | 2777 |  | ARTD | AXGR | 02:53 | 02:55 | 02:57 | 108 | 52 |  | EXT | Эквивалент потери металла 10%. |  | (c)
31130.205 | 0.6 | 0.526 | -10.595 | -10.669 | 517 | 718 | 814 | 517 | 526 | 2783 |  | CORR | GENE | 08:43 | 09:15 | 09:31 | 143 | 594 | 12 | EXT |  | 0.9 | (c)
31131.482 | 1.877 | 1.857 | -9.318 | -9.338 | 10 | 608 | 716 | 10 | 1857 | 2783 |  | CORR | GENE | 07:21 | 08:57 | 09:15 | 266 | 1413 | 10 | EXT |  | 0.91 | (c)
31151.965 | 0 | -0.025 | -11.215 | -11.24 | -133 | 326 | 945 | 0 |  | 2785 | Нарушение формы кольцевого шва | GWAN |  | 03:40 | 04:55 | 06:34 | 0 | 2156 |  | EXT | Нарушение формы кольцевого шва |  | (c)
31175.991 | 1.501 | 1.489 | -9.834 | -9.846 | -1055 | -968 | -974 | 893 | 1489 | 2787 |  | CORR | CIGR | 07:01 | 07:15 | 07:14 | 34 | 162 | 13 | EXT |  | 0.89 | (c)
31177.286 | 2.796 | 2.773 | -8.539 | -8.562 | -1721 | -1216 | -1291 | 862 | 2773 | 2787 |  | CORR | GENE | 05:14 | 06:35 | 06:23 | 86 | 859 | 10 | EXT |  | 0.89 | (c)
31182.013 | 7.523 | 7.511 | -3.812 | -3.824 | 1690 | 1734 | 1732 | 1690 | 3804 | 2787 |  | CORR | CIGR | 02:24 | 02:31 | 02:31 | 20 | 84 | 10 | EXT |  | 0.89 | (c)
31188.043 | 2.218 | 2.138 | -9.287 | -9.367 | 70 | 102 | 245 | 70 | 2138 | 2788 |  | CORR | GENE | 02:55 | 03:00 | 03:23 | 93 | 350 | 14 | EXT |  | 0.89 | (c)
31188.128 | 2.303 | 2.29 | -9.202 | -9.215 | -75 | -28 | -32 | 0 | 2290 | 2788 |  | CORR | CIGR | 02:31 | 02:39 | 02:38 | 26 | 85 | 11 | EXT |  | 0.89 | (c)
31192.974 | 7.149 | 7.12 | -4.356 | -4.385 | -359 | -281 | -235 | 111 | 4343 | 2788 |  | CORR | CIGR | 01:46 | 01:58 | 02:06 | 42 | 248 | 11 | EXT |  | 0.89 | (c)
31213.153 | 4.478 | 4.394 | -6.632 | -6.716 | -369 | -219 | -45 | 0 | 4394 | 2790 |  | CORR | GENE | 09:34 | 09:58 | 10:26 | 189 | 649 | 12 | EXT |  | 0.91 | (c)
31214.131 | 5.456 | 5.327 | -5.654 | -5.783 | -581 | -202 | -213 | 0 | 5327 | 2790 |  | CORR | GENE | 08:59 | 10:01 | 09:59 | 176 | 737 | 13 | EXT |  | 0.91 | (c)
31215.57 | 6.895 | 6.869 | -4.215 | -4.241 | -1456 | -1413 | -1387 | 1317 | 4196 | 2790 |  | CORR | CIGR | 06:38 | 06:45 | 06:49 | 45 | 139 | 10 | EXT |  | 0.89 | (c)
31219.024 | 10.349 | 10.29 | -0.761 | -0.82 | -643 | -300 | -297 | 0 | 705 | 2790 |  | CORR | GENE | 08:49 | 09:45 | 09:45 | 115 | 693 | 13 | EXT |  | 0.9 | (c)
31219.221 | 10.546 | 10.473 | -0.564 | -0.637 | 1124 | 1321 | 1413 | 1124 | 500 | 2790 |  | CORR | GENE | 01:35 | 02:06 | 02:21 | 137 | 578 | 13 | EXT |  | 0.9 | (c)
31219.703 | 11.028 | 10.857 | -0.082 | -0.253 | 1034 | 1375 | 1377 | 1034 | 66 | 2790 |  | CORR | GENE | 01:20 | 02:15 | 02:15 | 187 | 686 | 13 | EXT |  | 0.91 | (c)
31219.703 | 11.028 | 10.943 | -0.082 | -0.167 | -891 | -600 | -472 | 52 | 42 | 2790 |  | CORR | GENE | 08:09 | 08:56 | 09:17 | 125 | 839 | 11 | EXT |  | 0.9 | (c)
31219.844 | 0.059 | 0.029 | -11.356 | -11.386 | 65 | 415 | 598 | 65 | 29 | 2791 |  | CORR | GENE | 07:59 | 08:56 | 09:25 | 267 | 1067 | 13 | EXT |  | 0.92 | (c)
31220.087 | 0.302 | 0.28 | -11.113 | -11.135 | -2014 | -1922 | -1810 | 1607 | 280 | 2791 |  | CORR | CIGR | 02:24 | 02:38 | 02:56 | 50 | 407 | 10 | EXT |  | 0.89 | (c)
31221.134 | 1.349 | 1.29 | -10.066 | -10.125 | -2080 | -1971 | -1783 | 1486 | 1290 | 2791 |  | CORR | GENE | 02:13 | 02:30 | 03:01 | 78 | 594 | 10 | EXT |  | 0.89 | (c)
31229.936 | 10.151 | 10.123 | -1.264 | -1.292 | -2104 | -2007 | -1977 | 1850 | 1246 | 2791 |  | CORR | CIGR | 02:09 | 02:25 | 02:29 | 46 | 254 | 14 | EXT |  | 0.89 | (c)
31231.508 | 0.308 | 0.295 | -11.167 | -11.18 | -1620 | -1581 | -1578 | 1535 | 295 | 2792 |  | CORR | CIGR | 01:44 | 01:51 | 01:51 | 28 | 85 | 10 | EXT |  | 0.89 | (c)
31249.668 | 6.993 | 6.93 | -4.147 | -4.21 | 1363 | 1698 | 1709 | 1363 | 4092 | 2793 |  | CORR | GENE | 01:06 | 01:60 | 02:01 | 118 | 691 | 11 | EXT |  | 0.9 | (c)
31249.906 | 7.231 | 7.191 | -3.909 | -3.949 | -2159 | -2075 | -2019 | 1880 | 3882 | 2793 |  | CORR | GENE | 03:37 | 03:51 | 03:60 | 67 | 279 | 11 | EXT |  | 0.89 | (c)
31250.826 | 8.151 | 8.12 | -2.989 | -3.02 | 1729 | 1811 | 1879 | 1729 | 2899 | 2793 |  | CORR | GENE | 02:05 | 02:18 | 02:29 | 121 | 300 | 11 | EXT |  | 0.9 | (c)
31251.228 | 8.553 | 8.495 | -2.587 | -2.645 | 1475 | 1683 | 1685 | 1475 | 2513 | 2793 |  | CORR | GENE | 01:24 | 01:57 | 01:57 | 132 | 419 | 12 | EXT |  | 0.9 | (c)
31256.751 | 2.936 | 2.297 | -8.409 | -9.048 | 1409 | 1495 | 1480 | 1409 | 2297 | 2794 |  | CORR | GENE | 02:23 | 02:37 | 02:34 | 783 | 143 | 10 | EXT |  | 0.95 | (c)
31258.8 | 4.985 | 4.544 | -6.36 | -6.801 | 978 | 1014 | 1047 | 978 | 4544 | 2794 |  | CORR | GENE | 01:13 | 01:19 | 01:24 | 604 | 139 | 14 | EXT |  | 0.97 | (c)
31270.537 | 5.377 | 4.939 | -5.798 | -6.236 | 2226 | -1935 | -1979 | 1723 | 4939 | 2795 |  | CORR | GENE | 04:01 | 04:50 | 04:42 | 987 | 512 | 11 | EXT |  | 0.97 | (c)
31299.155 | 0 | -0.024 | -11.3 | -11.324 | 516 | 634 | 923 | 516 |  | 2798 | Нарушение формы кольцевого шва | GWAN |  | 06:16 | 06:35 | 07:22 | 0 | 814 |  | EXT | Нарушение формы кольцевого шва |  | (c)
31321.79 | 0 | -0.009 | -11.3 | -11.309 | 1001 | 1111 | 1107 | 1001 |  | 2800 | Вышлифовка на шве | GWAN | CIGR | 05:33 | 05:51 | 05:50 | 38 | 211 | 12 | EXT | Вышлифовка на шве | 0.89 | (c)
31334.762 | 1.672 | 1.625 | -9.383 | -9.43 | -1498 | -1265 | -1302 | 1106 | 1625 | 2801 |  | CORR | GENE | 03:28 | 04:06 | 03:60 | 83 | 392 | 10 | EXT |  | 0.89 | (c)
31344.145 | 0 | -0.017 | -11.41 | -11.427 | -2068 | -1591 | -1577 | 1087 |  | 2802 | Нарушение формы кольцевого шва | GWAN |  | 07:03 | 08:20 | 08:22 | 0 | 982 |  | EXT | Нарушение формы кольцевого шва |  | (c)
31349.412 | 5.267 | 5.227 | -6.143 | -6.183 | 1122 | 1217 | 1215 | 1122 | 5227 | 2802 |  | CORR | GENE | 03:38 | 03:53 | 03:53 | 79 | 185 | 10 | EXT |  | 0.89 | (c)
31362.775 | 7.22 | 6.984 | -4.095 | -4.331 | -339 | -118 | -51 | 0 | 4067 | 2803 |  | CORR | GENE | 09:52 | 10:28 | 10:38 | 264 | 576 | 10 | EXT |  | 0.91 | (c)
31364.42 | 8.865 | 8.815 | -2.45 | -2.5 | 1943 | 1995 | 1991 | 1943 | 2406 | 2803 |  | DENT | GENE | 04:00 | 04:09 | 04:08 | 94 | 96 | 0.4 | N/A | Глубина вмятины: 5 мм (0,4%). Линейка: 9 см в (882 см; 04:09 ч:мин) |  | (c)
31365.573 | 10.018 | 9.911 | -1.297 | -1.404 | 1347 | 1710 | 1636 | 1347 | 1275 | 2803 |  | CORR | GENE | 02:24 | 03:23 | 03:11 | 129 | 578 | 10 | EXT |  | 0.9 | (c)
31365.682 | 10.127 | 10.11 | -1.188 | -1.205 | 1560 | 1631 | 1627 | 1560 | 1146 | 2803 |  | CORR | GENE | 02:59 | 03:10 | 03:09 | 59 | 133 | 11 | EXT |  | 0.89 | (c)
31368.175 | 1.305 | 0.941 | -10.03 | -10.394 | 1728 | 2049 | -2226 | 1719 | 941 | 2804 |  | CORR | GENE | 06:28 | 07:20 | 07:50 | 435 | 1014 | 13 | EXT |  | 0.95 | (c)
31368.87 | 2 | 1.968 | -9.335 | -9.367 | 2153 | -2175 | -2122 | 1937 | 1968 | 2804 |  | CORR | CIGR | 07:37 | 07:58 | 08:07 | 52 | 371 | 14 | EXT |  | 0.89 | (c)
31369.976 | 3.106 | 3.088 | -8.229 | -8.247 | 1639 | 1738 | 1747 | 1639 | 3088 | 2804 |  | CORR | CIGR | 06:14 | 06:30 | 06:31 | 47 | 215 | 10 | EXT |  | 0.89 | (c)
31372.069 | 5.199 | 5.183 | -6.136 | -6.152 | -1933 | -1851 | -1523 | 1113 | 5183 | 2804 |  | CORR | GENE | 08:37 | 08:51 | 09:43 | 141 | 820 | 10 | EXT |  | 0.9 | (c)
31372.519 | 5.649 | 5.632 | -5.686 | -5.703 | -1894 | -1784 | -1522 | 1150 | 5612 | 2804 |  | CORR | GENE | 08:44 | 09:01 | 09:44 | 91 | 745 | 9 | EXT |  | 0.89 | (c)
31374.66 | 7.79 | 7.718 | -3.545 | -3.617 | -1785 | -1695 | -1497 | 1210 | 3521 | 2804 |  | CORR | GENE | 09:01 | 09:16 | 09:48 | 96 | 575 | 10 | EXT |  | 0.89 | (c)
31376.278 | 9.408 | 9.354 | -1.927 | -1.981 | -1580 | -1456 | -1323 | 1065 | 1889 | 2804 |  | CORR | GENE | 09:34 | 09:54 | 10:16 | 92 | 515 | 10 | EXT |  | 0.89 | (c)
31382.572 | 4.367 | 4.281 | -6.933 | -7.019 | 1958 | -2181 | 2228 | 1958 | 4281 | 2805 |  | CORR | GENE | 10:25 | 11:17 | 11:08 | 121 | 540 | 10 | EXT |  | 0.9 | (c)
31383.181 | 4.976 | 4.944 | -6.324 | -6.356 | 1651 | 1840 | 1869 | 1651 | 4944 | 2805 |  | CORR | GENE | 09:35 | 10:06 | 10:10 | 70 | 436 | 10 | EXT |  | 0.89 | (c)
31384.329 | 6.124 | 6.102 | -5.176 | -5.198 | 1920 | 1965 | 1997 | 1920 | 5157 | 2805 |  | CORR | CIGR | 10:18 | 10:26 | 10:31 | 41 | 153 | 11 | EXT |  | 0.89 | (c)
31385.826 | 7.621 | 7.58 | -3.679 | -3.72 | 1902 | 1934 | 1992 | 1902 | 3662 | 2805 |  | CORR | GENE | 10:16 | 10:21 | 10:30 | 58 | 180 | 10 | EXT |  | 0.89 | (c)
31387.886 | 9.681 | 9.631 | -1.619 | -1.669 | 1772 | 1886 | 1912 | 1772 | 1575 | 2805 |  | CORR | GENE | 09:55 | 10:13 | 10:17 | 94 | 281 | 10 | EXT |  | 0.89 | (c)
31388.623 | 10.418 | 10.387 | -0.882 | -0.913 | 2077 | 2168 | 2166 | 2077 | 862 | 2805 |  | CORR | CIGR | 10:44 | 10:58 | 10:58 | 51 | 177 | 10 | EXT |  | 0.89 | (c)
31389.304 | 11.099 | 11.062 | -0.201 | -0.238 | 1789 | 1825 | 1823 | 1789 | 167 | 2805 |  | DENT | GENE | 09:57 | 10:03 | 10:03 | 71 | 66 | 0.4 | N/A | Глубина вмятины: 6 мм (0,4%). Линейка: 7 см в (1106 см; 10:03 ч:мин) Аномалия находится вблизи дефекта потери металла. |  | (c)
31389.325 | 11.12 | 11.112 | -0.18 | -0.188 | 1736 | 1791 | 1806 | 1736 | 166 | 2805 |  | GOUG | CIGR | 09:49 | 09:58 | 10:00 | 22 | 140 | 10 | EXT | Задир. |  | (c)
31389.505 | 0 | -0.017 | -11.625 | -11.642 | -1728 | -1662 | -1529 | 1330 |  | 2806 | Нарушение формы кольцевого шва | GWAN |  | 05:19 | 05:29 | 05:51 | 0 | 398 |  | EXT | Нарушение формы кольцевого шва |  | (c)
31389.921 | 0.416 | 0.385 | -11.209 | -11.24 | 227 | 266 | 292 | 227 | 385 | 2806 |  | CORR | CIGR | 10:34 | 10:40 | 10:45 | 36 | 130 | 14 | EXT |  | 0.89 | (c)
31389.997 | 0.492 | 0.457 | -11.133 | -11.168 | -279 | -93 | -125 | 0 | 457 | 2806 |  | CORR | GENE | 09:12 | 09:43 | 09:37 | 80 | 307 | 11 | EXT |  | 0.89 | (c)
31398.123 | 8.618 | 8.585 | -3.007 | -3.04 | -8 | 163 | 193 | 0 | 2974 | 2806 |  | CORR | GENE | 09:56 | 10:24 | 10:29 | 66 | 402 | 10 | EXT |  | 0.89 | (c)
31412.395 | 0 | -0.028 | -9.23 | -9.258 | 1311 | -1942 | -2217 | 1284 |  | 2808 | Нарушение формы кольцевого шва | GWAN |  | 04:40 | 07:55 | 07:10 | 0 | 1866 |  | EXT | Нарушение формы кольцевого шва |  | (c)
31421.866 | 0.241 | 0.213 | -11.224 | -11.252 | -1075 | -1041 | -993 | 911 | 213 | 2809 |  | CORR | CIGR | 07:41 | 07:47 | 07:54 | 34 | 164 | 12 | EXT |  | 0.89 | (c)
31455.13 | 0 | -0.027 | -11.61 | -11.637 | 1010 | 1390 | -2219 | 986 |  | 2812 | Нарушение формы кольцевого шва | GWAN |  | 01:31 | 02:32 | 04:50 | 0 | 2465 |  | EXT | Нарушение формы кольцевого шва |  | (c)
31466.74 | 0 | -0.018 | -11.45 | -11.468 | -2008 | -1464 | -1433 | 858 |  | 2813 | Нарушение формы кольцевого шва | GWAN |  | 03:08 | 04:36 | 04:41 | 0 | 1150 |  | EXT | Нарушение формы кольцевого шва |  | (c)
31466.74 | 0 | -0.047 | -11.45 | -11.497 | -86 | 486 | 765 | 0 |  | 2813 | Нарушение формы кольцевого шва | GWAN |  | 08:18 | 09:50 | 10:35 | 0 | 1702 |  | EXT | Нарушение формы кольцевого шва |  | (c)
31475.388 | 8.648 | 8.582 | -2.802 | -2.868 | 595 | 659 | 662 | 595 | 2731 | 2813 |  | DENT | GENE | 10:08 | 10:18 | 10:19 | 137 | 133 | 0.4 | N/A | Глубина вмятины: 6 мм (0,4%). Линейка: 14 см в (858 см; 10:18 ч:мин) |  | (c)
31478.19 | 0 | -0.051 | -9.215 | -9.266 | -1177 | 1015 | 805 | 0 |  | 2814 | Нарушение формы кольцевого шва | GWAN |  | 00:58 | 06:52 | 06:18 | 0 | 3964 |  | EXT | Нарушение формы кольцевого шва |  | (c)
31487.405 | 0 | -0.032 | -11.465 | -11.497 | 1058 | -1184 | -1856 | 308 |  | 2815 | Нарушение формы кольцевого шва | GWAN |  | 03:28 | 09:26 | 07:37 | 0 | 3095 |  | EXT | Нарушение формы кольцевого шва |  | (c)
31489.138 | 1.733 | 1.722 | -9.732 | -9.743 | -508 | -466 | -447 | 385 | 1722 | 2815 |  | CORR | CIGR | 11:15 | 11:22 | 11:25 | 24 | 123 | 12 | EXT |  | 0.89 | (c)
31533.662 | 1.457 | 1.435 | -9.848 | -9.87 | 1978 | 2038 | 2062 | 1978 | 1435 | 2819 |  | CORR | CIGR | 10:39 | 10:49 | 10:53 | 47 | 168 | 16 | EXT |  | 0.89 | (c)
31540.079 | 7.874 | 7.859 | -3.431 | -3.446 | 147 | 441 | 355 | 147 | 3399 | 2819 |  | CORR | CIGR | 05:44 | 06:31 | 06:17 | 47 | 417 | 10 | EXT |  | 0.89 | (c)
31540.463 | 8.258 | 8.233 | -3.047 | -3.072 | 116 | 461 | 382 | 116 | 2997 | 2819 |  | CORR | GENE | 05:39 | 06:34 | 06:22 | 75 | 532 | 10 | EXT |  | 0.89 | (c)
31543.184 | 10.979 | 10.956 | -0.326 | -0.349 | 370 | 480 | 671 | 370 | 262 | 2819 |  | CORR | GENE | 06:20 | 06:37 | 07:08 | 87 | 603 | 10 | EXT |  | 0.89 | (c)
31543.438 | 11.233 | 11.207 | -0.072 | -0.098 | 6 | 109 | 190 | 6 | 44 | 2819 |  | CORR | CIGR | 05:21 | 05:37 | 05:51 | 54 | 368 | 11 | EXT |  | 0.89 | (c)
31543.582 | 0.072 | 0.038 | -11.363 | -11.397 | -1317 | -1153 | -1123 | 930 | 38 | 2820 |  | CORR | CIGR | 05:36 | 06:03 | 06:07 | 53 | 387 | 11 | EXT |  | 0.89 | (c)
31543.645 | 0.135 | 0.098 | -11.3 | -11.337 | -1860 | -1791 | -1760 | 1660 | 98 | 2820 |  | CORR | CIGR | 04:09 | 04:20 | 04:25 | 50 | 200 | 10 | EXT |  | 0.89 | (c)
31544.127 | 0.617 | 0.463 | -10.818 | -10.972 | -500 | -451 | -467 | 433 | 463 | 2820 |  | CORR | GENE | 07:48 | 07:56 | 07:53 | 353 | 67 | 10 | EXT |  | 0.92 | (c)
31546.656 | 3.146 | 3.123 | -8.289 | -8.312 | -2080 | -2059 | -2031 | 1982 | 3123 | 2820 |  | CORR | CIGR | 03:33 | 03:36 | 03:41 | 30 | 98 | 14 | EXT |  | 0.89 | (c)
31546.816 | 3.306 | 3.253 | -8.129 | -8.182 | -1595 | -1549 | -1381 | 1167 | 3253 | 2820 |  | CORR | GENE | 04:51 | 04:59 | 05:26 | 68 | 428 | 10 | EXT |  | 0.89 | (c)
31548.21 | 4.7 | 4.642 | -6.735 | -6.793 | -1401 | -1193 | -1070 | 739 | 4642 | 2820 |  | CORR | GENE | 05:23 | 05:56 | 06:16 | 70 | 662 | 10 | EXT |  | 0.89 | (c)
31548.822 | 5.312 | 5.285 | -6.123 | -6.15 | -770 | -646 | -514 | 259 | 5285 | 2820 |  | CORR | GENE | 07:04 | 07:24 | 07:46 | 101 | 511 | 9 | EXT |  | 0.89 | (c)
31549.39 | 5.88 | 5.858 | -5.555 | -5.577 | -1016 | -907 | -911 | 805 | 5524 | 2820 |  | CORR | CIGR | 06:25 | 06:42 | 06:42 | 53 | 211 | 10 | EXT |  | 0.89 | (c)
31557.209 | 2.264 | 2.234 | -8.871 | -8.901 | -52 | -43 | -34 | 16 | 2234 | 2821 |  | LWAN | PITT | 06:09 | 06:10 | 06:12 | 44 | 35 |  | INT | Эквивалент потери металла 12%. |  | (c)
31566.08 | 0 | -0.069 | -11.555 | -11.624 | -941 | -260 | 1168 | 0 |  | 2822 | Нарушение формы кольцевого шва | GWAN |  | 00:49 | 02:39 | 06:29 | 0 | 4219 |  | EXT | Нарушение формы кольцевого шва |  | (c)
31578.713 | 1.078 | 1.06 | -10.642 | -10.66 | -1289 | -1207 | -1199 | 1109 | 1060 | 2823 |  | CORR | CIGR | 04:08 | 04:21 | 04:23 | 43 | 180 | 10 | EXT |  | 0.89 | (c)
31580.067 | 2.432 | 2.42 | -9.288 | -9.3 | 473 | 512 | 549 | 473 | 2420 | 2823 |  | CORR | CIGR | 08:52 | 08:59 | 09:05 | 33 | 151 | 11 | EXT |  | 0.89 | (c)
31580.604 | 2.969 | 2.96 | -8.751 | -8.76 | 468 | 509 | 515 | 468 | 2960 | 2823 |  | CORR | CIGR | 08:52 | 08:58 | 08:59 | 20 | 94 | 11 | EXT |  | 0.89 | (c)
31580.657 | 3.022 | 3.009 | -8.698 | -8.711 | -1729 | -1674 | -1657 | 1584 | 3009 | 2823 |  | CORR | CIGR | 02:57 | 03:06 | 03:09 | 42 | 144 | 11 | EXT |  | 0.89 | (c)
31589.355 | 0 | -0.051 | -11.51 | -11.561 | -146 | 211 | 1422 | 0 |  | 2824 | Нарушение формы кольцевого шва | GWAN |  | 08:01 | 08:58 | 12:14 | 0 | 3136 |  | EXT | Нарушение формы кольцевого шва |  | (c)
31604.967 | 4.102 | 4.046 | -7.338 | -7.394 | -1588 | -1365 | -1345 | 1102 | 4046 | 2825 |  | CORR | GENE | 05:12 | 05:48 | 05:51 | 100 | 485 | 12 | EXT |  | 0.89 | (c)
31606.979 | 6.114 | 6.086 | -5.326 | -5.354 | -1950 | -1866 | -1743 | 1537 | 5307 | 2825 |  | CORR | CIGR | 04:13 | 04:27 | 04:47 | 47 | 413 | 10 | EXT |  | 0.89 | (c)
31610.982 | 10.117 | 10.079 | -1.323 | -1.361 | -2115 | -1892 | -1844 | 1573 | 1284 | 2825 |  | CORR | GENE | 03:47 | 04:23 | 04:30 | 77 | 542 | 10 | EXT |  | 0.89 | (c)
31611.407 | 10.542 | 10.512 | -0.898 | -0.928 | -2105 | -2027 | -1851 | 1597 | 886 | 2825 |  | CORR | CIGR | 03:48 | 04:01 | 04:29 | 42 | 507 | 11 | EXT |  | 0.89 | (c)
31611.834 | 10.969 | 10.716 | -0.471 | -0.724 | -1530 | -1065 | -1206 | 882 | 443 | 2825 |  | CORR | GENE | 05:21 | 06:36 | 06:13 | 281 | 648 | 10 | EXT |  | 0.92 | (c)
31619.75 | 0 | -0.03 | -11.375 | -11.405 | -2113 | -541 | -859 | 396 |  | 2827 | Нарушение формы кольцевого шва | GWAN |  | 08:06 | 00:20 | 11:28 | 0 | 2509 |  | EXT | Нарушение формы кольцевого шва |  | (c)
31631.125 | 0 | -0.027 | -11.61 | -11.637 | 1052 | 1248 | -1317 | 776 |  | 2828 | Нарушение формы кольцевого шва | GWAN |  | 08:38 | 09:10 | 14:16 | 0 | 4185 |  | EXT | Нарушение формы кольцевого шва |  | (c)
31642.584 | 11.459 | 11.394 | -0.151 | -0.216 | 16 | 26 | 27 | 16 | 27 | 2828 |  | LWAN | AXGR | 05:51 | 05:53 | 05:53 | 189 | 22 |  | INT | Эквивалент потери металла 13%. |  | (c)
31642.735 | 0 | -0.035 | -10.83 | -10.865 | -342 | -1311 | 1607 | 0 |  | 2829 | Нарушение формы кольцевого шва | GWAN |  | 07:36 | 04:60 | 12:51 | 0 | 3898 |  | EXT | Нарушение формы кольцевого шва |  | (c)
31664.374 | 10.809 | 10.732 | -0.846 | -0.923 | 1282 | 1302 | 1304 | 1282 | 722 | 2830 |  | CORR | AXGR | 04:48 | 04:52 | 04:52 | 201 | 45 | 10 | EXT | Аномалия находится на упругопластическом изгибе: R=859 D, максимальное растяжение на 0.6 час. | 0.91 | (c)
31665.314 | 0.094 | 0.053 | -11.621 | -11.662 | -1154 | -1091 | -1029 | 904 | 53 | 2831 |  | CORR | CIGR | 06:40 | 06:51 | 07:01 | 51 | 250 | 12 | EXT | Аномалия находится на упругопластическом изгибе: R=818 D, максимальное растяжение на 0.8 час. | 0.89 | (c)
31671.399 | 6.179 | 6.091 | -5.536 | -5.624 | -1933 | -1928 | -1873 | 1813 | 5307 | 2831 |  | CORR | GENE | 04:35 | 04:36 | 04:44 | 317 | 120 | 10 | EXT | Аномалия находится на упругопластическом изгибе: R=727 D, максимальное растяжение на 1.2 час. | 0.92 | (c)
31686.144 | 9.209 | 9.059 | -2.056 | -2.206 | 106 | 141 | 140 | 106 | 1890 | 2832 |  | CORR | GENE | 07:36 | 07:42 | 07:42 | 316 | 68 | 11 | EXT | Аномалия находится на упругопластическом изгибе: R=367 D, максимальное растяжение на 0.2 час. | 0.92 | (c)
31688.2 | 0 | -0.027 | -11.22 | -11.247 | -312 | 25 | 66 | 0 |  | 2833 | Нарушение формы кольцевого шва | GWAN |  | 05:34 | 06:28 | 06:35 | 0 | 756 |  | EXT | Нарушение формы кольцевого шва Аномалия находится на упругопластическом изгибе: R=414 D, максимальное растяжение на 0.1 час. |  | (c)
31706.32 | 6.9 | 6.843 | -3.75 | -3.807 | 1336 | 1380 | 1401 | 1336 | 3683 | 2834 |  | DENT | GENE | 10:41 | 10:48 | 10:51 | 124 | 130 | 0.4 | N/A | Глубина вмятины: 5 мм (0,4%). Линейка: 12 см в (686 см; 10:48 ч:мин) |  | (c)
31709.827 | 10.407 | 10.364 | -0.243 | -0.286 | -707 | -657 | -664 | 622 | 211 | 2834 |  | DENT | GENE | 05:11 | 05:19 | 05:18 | 75 | 86 | 0.2 | N/A | Глубина вмятины: 3 мм (0,2%). Линейка: 8 см в (1036 см; 05:19 ч:мин) |  | (c)
31721.184 | 11.114 | 11.038 | -0.121 | -0.197 | -474 | -474 | -452 | 429 | 59 | 2835 |  | CORR | AXGR | 05:10 | 05:10 | 05:14 | 138 | 45 | 10 | EXT |  | 0.9 | (c)
31763.81 | 0 | -0.04 | -11.47 | -11.51 | 1638 | -2049 | -2155 | 1487 |  | 2840 | Нарушение формы кольцевого шва | GWAN |  | 07:37 | 09:42 | 09:25 | 0 | 1336 |  | EXT | Нарушение формы кольцевого шва |  | (c)
31808.855 | 0 | -0.023 | -11.11 | -11.133 | 666 | 1218 | 1150 | 666 |  | 2844 | Нарушение формы кольцевого шва | GWAN |  | 06:09 | 07:38 | 07:27 | 0 | 968 |  | EXT | Нарушение формы кольцевого шва Аномалия находится на упругопластическом изгибе: R=512 D, максимальное растяжение на 6 час. |  | (c)
31865.535 | 0 | -0.035 | -11.75 | -11.785 | 1760 | 2095 | 2004 | 1760 |  | 2849 | Нарушение формы кольцевого шва | GWAN |  | 00:05 | 00:59 | 00:44 | 0 | 488 |  | EXT | Нарушение формы кольцевого шва Аномалия находится на упругопластическом изгибе: R=446 D, максимальное растяжение на 5.9 час. |  | (c)
31888.345 | 0 | -0.028 | -9.75 | -9.778 | 1669 | 1979 | -2148 | 1503 |  | 2851 | Нарушение формы кольцевого шва | GWAN |  | 09:30 | 10:20 | 11:14 | 0 | 1289 |  | EXT | Нарушение формы кольцевого шва |  | (c)
31903.43 | 0 | -0.032 | -11.2 | -11.232 | -1412 | -434 | -840 | 267 |  | 2853 | Нарушение формы кольцевого шва | GWAN |  | 05:28 | 08:06 | 07:00 | 0 | 1144 |  | EXT | Нарушение формы кольцевого шва Аномалия находится на отводе. |  | (c)
31937.82 | 0 | -0.022 | -11.65 | -11.672 | 1700 | 2075 | -917 | 0 |  | 2856 | Нарушение формы кольцевого шва | GWAN |  | 01:48 | 02:49 | 06:46 | 0 | 3688 |  | EXT | Нарушение формы кольцевого шва |  | (c)
31949.47 | 0 | -0.026 | -11.58 | -11.606 | 944 | -1547 | -1866 | 0 |  | 2857 | Нарушение формы кольцевого шва | GWAN |  | 02:52 | 08:10 | 07:19 | 0 | 3303 |  | EXT | Нарушение формы кольцевого шва |  | (c)
31961.05 | 0 | -0.018 | -5.02 | -5.038 | 450 | 1291 | 1708 | 450 |  | 2858 | Нарушение формы кольцевого шва | GWAN |  | 02:09 | 04:25 | 05:32 | 0 | 2515 |  | EXT | Нарушение формы кольцевого шва |  | (c)
31977.525 | 0 | 0 | -11.2 | -11.2 | 1947 | 2199 | -2186 | 1858 | 0 | 2860 | Смещение кромок | GWAN |  | 02:04 | 02:45 | 02:57 | 0 | 656 |  | EXT | Смещение кромок Вовнутрь Величина смещения - 2.9 мм. |  | (c)
31977.525 | 0 | -0.018 | -11.2 | -11.218 | -1721 | -32 | -798 | 0 |  | 2860 | Нарушение формы кольцевого шва | GWAN |  | 04:12 | 08:45 | 06:41 | 0 | 1846 |  | EXT | Нарушение формы кольцевого шва |  | (c)
32034.42 | 0 | -0.042 | -11.715 | -11.757 | -642 | 124 | 983 | 0 |  | 2865 | Нарушение формы кольцевого шва | GWAN |  | 03:36 | 05:40 | 07:58 | 0 | 3251 |  | EXT | Нарушение формы кольцевого шва |  | (c)
32109.925 | 9.125 | 9.013 | -1.48 | -1.592 | 1909 | 2069 | 2052 | 1909 | 1360 | 2871 |  | DENT | GENE | 02:45 | 03:11 | 03:08 | 232 | 285 | 0.4 | N/A | Глубина вмятины: 6 мм (0,4%). Линейка: 23 см в (901 см; 03:11 ч:мин) |  | (c)
32111.67 | 0.265 | 0.162 | -11.435 | -11.538 | -1819 | -1638 | -1653 | 1488 | 162 | 2872 |  | DENT | GENE | 01:34 | 02:04 | 02:01 | 235 | 331 | 0.8 | N/A | Глубина вмятины: 12 мм (0,8%). Линейка: 24 см в (16 см; 02:04 ч:мин) |  | (c)
32116.41 | 5.005 | 4.907 | -6.695 | -6.793 | -1763 | -1616 | -1629 | 1496 | 4907 | 2872 |  | DENT | GENE | 01:43 | 02:07 | 02:05 | 238 | 267 | 0.6 | N/A | Глубина вмятины: 9 мм (0,6%). Линейка: 24 см в (491 см; 02:07 ч:мин) |  | (c)
32175.385 | 7.09 | 7.05 | -3.785 | -3.825 | -1073 | -981 | -949 | 825 | 3755 | 2877 |  | CORR | GENE | 07:25 | 07:40 | 07:45 | 70 | 248 | 11 | EXT |  | 0.89 | (c)
32201.715 | 0 | -0.036 | -10.995 | -11.031 | 1322 | -1937 | 2022 | 1322 |  | 2880 | Нарушение формы кольцевого шва | GWAN |  | 01:19 | 04:33 | 03:12 | 0 | 1400 |  | EXT | Нарушение формы кольцевого шва Аномалия находится на упругопластическом изгибе: R=781 D, максимальное растяжение на 6.8 час. |  | (c)
32231.192 | 7.192 | 7.173 | -3.528 | -3.547 | 1985 | 2088 | 2083 | 1985 | 3515 | 2882 |  | GOUG | CIGR | 09:01 | 09:18 | 09:17 | 32 | 195 | 10 | EXT | Задир. |  | (c)
32245.35 | 0 | -0.045 | -11.305 | -11.35 | 317 | 475 | 514 | 317 |  | 2884 | Нарушение формы кольцевого шва | GWAN |  | 01:24 | 01:49 | 01:56 | 0 | 395 |  | EXT | Нарушение формы кольцевого шва |  | (c)
32301.565 | 0 | -0.05 | -11.5 | -11.55 | 303 | 1969 | -2183 | 209 |  | 2889 | Нарушение формы кольцевого шва | GWAN |  | 02:10 | 06:39 | 07:29 | 0 | 3949 |  | EXT | Нарушение формы кольцевого шва |  | (c)
32304.042 | 2.477 | 2.477 | -9.023 | -9.023 | -327 | -232 | -214 | 101 | 2477 | 2889 |  | CORR | CIGR | 00:28 | 00:44 | 00:46 | 50 | 226 | 12 | EXT |  | 0.89 | (c)
32313.065 | 0 | -0.057 | -11.62 | -11.677 | -791 | -387 | -165 | 0 |  | 2890 | Нарушение формы кольцевого шва | GWAN |  | 08:28 | 09:33 | 10:09 | 0 | 1252 |  | EXT | Нарушение формы кольцевого шва |  | (c)
32359.365 | 0 | -0.025 | -11.64 | -11.665 | -1148 | 1147 | 878 | 0 |  | 2894 | Нарушение формы кольцевого шва | GWAN |  | 06:42 | 00:53 | 12:09 | 0 | 4052 |  | EXT | Нарушение формы кольцевого шва |  | (c)
32371.005 | 0 | -0.008 | -11.19 | -11.198 | 2104 | -2117 | -2086 | 1816 |  | 2895 | Нарушение формы кольцевого шва | GWAN |  | 08:14 | 08:53 | 08:58 | 0 | 541 |  | EXT | Нарушение формы кольцевого шва |  | (c)
32377.517 | 6.512 | 6.498 | -4.678 | -4.692 | -193 | -143 | -109 | 26 | 4652 | 2895 |  | CORR | CIGR | 02:04 | 02:12 | 02:17 | 40 | 167 | 11 | EXT |  | 0.89 | (c)
32404.965 | 0 | -0.041 | -11.215 | -11.256 | 309 | 621 | 1351 | 309 |  | 2898 | Нарушение формы кольцевого шва | GWAN |  | 07:37 | 08:27 | 10:25 | 0 | 2085 |  | EXT | Нарушение формы кольцевого шва |  | (c)
32416.18 | 0 | -0.05 | -10.82 | -10.87 | -2189 | -1689 | -1426 | 663 |  | 2899 | Нарушение формы кольцевого шва | GWAN |  | 06:34 | 07:55 | 08:38 | 0 | 1526 |  | EXT | Нарушение формы кольцевого шва |  | (c)
32527.955 | 0 | -0.052 | -11.76 | -11.812 | 1335 | -2113 | 2223 | 1335 |  | 2909 | Нарушение формы кольцевого шва | GWAN |  | 06:06 | 08:49 | 08:29 | 0 | 1777 |  | EXT | Нарушение формы кольцевого шва |  | (c)
32537.957 | 10.002 | 9.759 | -1.758 | -2.001 | 864 | 1017 | 1011 | 864 | 1594 | 2909 |  | DENT | GENE | 04:50 | 05:15 | 05:14 | 407 | 293 | 0.3 | N/A | Глубина вмятины: 4 мм (0,3%). Линейка: 41 см в (976 см; 05:15 ч:мин) |  | (c)
32539.715 | 0 | -0.037 | -11.71 | -11.747 | 1817 | -1208 | -1572 | 500 |  | 2910 | Нарушение формы кольцевого шва | GWAN |  | 07:35 | 11:26 | 10:28 | 0 | 2144 |  | EXT | Нарушение формы кольцевого шва Аномалия находится на отводе. |  | (c)
32551.425 | 0 | -0.04 | -11.085 | -11.125 | 91 | 1323 | 1251 | 91 |  | 2911 | Нарушение формы кольцевого шва | GWAN |  | 06:27 | 09:46 | 09:34 | 0 | 2320 |  | EXT | Нарушение формы кольцевого шва Аномалия находится на отводе. |  | (c)
32675.975 | 0 | 0 | -6.193 | -6.193 | -307 | 483 | 365 | 0 | 0 | 2921б | Непровар / утяжина | GWAN |  | 03:47 | 05:55 | 05:36 | 0 | 1344 | 28 | INT | Непровар / утяжина |  | (a)
32707.913 | 5.296 | 5.094 | -5.913 | -6.115 | -21 | 7 | -3 | 0 | 5094 | 2924а |  | LWAN | AXGR | 01:13 | 01:17 | 01:15 | 243 | 36 |  | INT | Эквивалент потери металла 16%. |  | (c)
32825.24 | 0.935 | 0.91 | -2.599 | -2.624 | 1516 | 1628 | 1639 | 1516 | 910 | 2935а |  | CORR | CIGR | 04:16 | 04:34 | 04:36 | 47 | 247 | 13 | EXT |  | 0.89 | (c)
32842.165 | 2.7 | 2.641 | -0.769 | -0.828 | 2133 | 2220 | 2216 | 2133 | 714 | 2936б |  | ARTD | GENE | 03:40 | 03:54 | 03:53 | 114 | 165 |  | EXT | Наплавка. |  | (c)
32872.755 | 0 | -0.023 | -4.291 | -4.314 | -1868 | -1121 | -1220 | 573 |  | 2946а | Нарушение формы кольцевого шва | GWAN |  | 07:30 | 09:30 | 09:14 | 0 | 1296 |  | EXT | Нарушение формы кольцевого шва |  | (c)
32900.916 | 0 | -0.037 | -11.417 | -11.454 | -766 | -88 | -45 | 0 |  | 2950а | Нарушение формы кольцевого шва | GWAN |  | 06:59 | 08:48 | 08:55 | 0 | 1442 |  | EXT | Нарушение формы кольцевого шва |  | (c)
32914.387 | 0 | -0.016 | -2.357 | -2.373 | -2022 | -1428 | -1104 | 186 |  | 2951в | Нарушение формы кольцевого шва | GWAN |  | 03:36 | 05:12 | 06:04 | 0 | 1836 |  | INT | Нарушение формы кольцевого шва |  | (c)
32916.744 | 0 | -0.025 | -0.353 | -0.378 | -1805 | -1586 | -1066 | 328 |  | 2952а | Нарушение формы кольцевого шва | GWAN |  | 00:25 | 00:60 | 02:24 | 0 | 1477 |  | INT | Нарушение формы кольцевого шва |  | (c)
33121.663 | 0 | 0 | -10.54 | -10.54 | 1070 | 1939 | 1660 | 1070 | 0 | 2972а | Непровар / утяжина | GWAN |  | 03:59 | 06:19 | 05:34 | 0 | 1179 | 13 | INT | Непровар / утяжина |  | (c)
33166.1 | 0 | -0.035 | -11.225 | -11.26 | -2016 | -1550 | -1573 | 1129 |  | 2976а | Нарушение формы кольцевого шва | GWAN |  | 09:14 | 10:29 | 10:26 | 0 | 887 |  | EXT | Нарушение формы кольцевого шва |  | (c)
33233.325 | 0 | -0.025 | -11.598 | -11.623 | 682 | -1817 | 1775 | 682 |  | 2982а | Нарушение формы кольцевого шва | GWAN |  | 05:22 | 10:39 | 08:18 | 0 | 2186 |  | EXT | Нарушение формы кольцевого шва |  | (c)
33315.395 | 0 | -0.017 | -11.558 | -11.575 | -326 | 838 | 839 | 0 |  | 2989а | Нарушение формы кольцевого шва | GWAN |  | 00:50 | 03:58 | 03:58 | 0 | 2331 |  | EXT | Нарушение формы кольцевого шва |  | (c)
33326.953 | 0 | -0.028 | -11.764 | -11.792 | -1514 | -1076 | -1008 | 501 |  | 2990а | Нарушение формы кольцевого шва | GWAN |  | 06:35 | 07:45 | 07:56 | 0 | 1013 |  | EXT | Нарушение формы кольцевого шва |  | (c)
33350.476 | 0 | -0.025 | -11.512 | -11.537 | -567 | 19 | 56 | 567 |  | 2992а | Нарушение формы кольцевого шва | GWAN |  | 11:46 | 01:21 | 13:27 | 0 | 1244 |  | EXT | Нарушение формы кольцевого шва |  | (c)
33372.493 | 0 | -0.028 | -11.845 | -11.873 | -1648 | -1338 | -1426 | 1204 |  | 2994а | Нарушение формы кольцевого шва | GWAN |  | 07:51 | 08:41 | 08:27 | 0 | 444 |  | EXT | Нарушение формы кольцевого шва Аномалия находится на отводе. |  | (c)
33396.334 | 0 | -0.041 | -11.774 | -11.815 | 1036 | -1980 | 1832 | 1036 |  | 2996а | Нарушение формы кольцевого шва | GWAN |  | 00:55 | 04:49 | 03:04 | 0 | 1592 |  | EXT | Нарушение формы кольцевого шва Аномалия находится на отводе. |  | (c)
33431.752 | 0 | -0.048 | -11.532 | -11.58 | 253 | 1400 | 1092 | 253 |  | 2999а | Нарушение формы кольцевого шва | GWAN |  | 00:25 | 03:30 | 02:40 | 0 | 1679 |  | EXT | Нарушение формы кольцевого шва Аномалия находится на отводе. |  | (c)
33547.483 | 0 | -0.028 | -11.26 | -11.288 | -732 | 499 | 560 | 0 |  | 3010а | Нарушение формы кольцевого шва | GWAN |  | 04:12 | 07:31 | 07:40 | 0 | 2584 |  | EXT | Нарушение формы кольцевого шва |  | (c)
33560.38 | 0 | -0.031 | -0.353 | -0.384 | -1809 | 487 | -385 | 0 |  | 3013а | Нарушение формы кольцевого шва | GWAN |  | 03:59 | 10:09 | 07:48 | 0 | 2848 |  | EXT | Нарушение формы кольцевого шва |  | (c)
33562.526 | 0 | -0.05 | -1.541 | -1.591 | 688 | -2215 | 2217 | 688 |  | 3014б | Нарушение формы кольцевого шва | GWAN |  | 01:47 | 05:58 | 05:54 | 0 | 3058 |  | EXT | Нарушение формы кольцевого шва |  | (c)
33564.067 | 0 | -0.052 | -8.692 | -8.744 | -814 | 2079 | 1042 | 0 |  | 3016а | Нарушение формы кольцевого шва | GWAN |  | 06:37 | 02:24 | 11:36 | 0 | 3712 |  | EXT | Нарушение формы кольцевого шва |  | (c)
33607.502 | 0 | -0.05 | -11.814 | -11.864 | -1344 | -1195 | 218 | 0 |  | 3020а | Нарушение формы кольцевого шва | GWAN |  | 05:57 | 06:21 | 10:09 | 0 | 3123 |  | EXT | Нарушение формы кольцевого шва |  | (c)
33642.738 | 0 | -0.04 | -11.326 | -11.366 | -515 | -23 | 242 | 0 |  | 3023а | Нарушение формы кольцевого шва | GWAN |  | 09:19 | 10:38 | 11:21 | 0 | 1514 |  | EXT | Нарушение формы кольцевого шва |  | (c)
33656.865 | 2.801 | 2.672 | -8.067 | -8.196 | -413 | -218 | -274 | 135 | 2672 | 3024а |  | DENT | GENE | 05:36 | 06:08 | 05:58 | 334 | 278 | 0.4 | N/A | Глубина вмятины: 5 мм (0,4%). Линейка: 33 см в (267 см; 06:08 ч:мин) Аномалия находится вблизи продольного шва. |  | (c)
33720.139 | 1.388 | 1.372 | -9.631 | -9.647 | 969 | 1028 | 1060 | 969 | 1372 | 3030а |  | CORR | CIGR | 09:13 | 09:23 | 09:28 | 36 | 182 | 10 | EXT |  | 0.89 | (c)
33928.605 | 0 | -0.034 | -10.993 | -11.027 | -8 | 165 | 159 | 0 |  | 3048а | Вышлифовка на шве | GWAN | GENE | 00:17 | 00:45 | 00:44 | 68 | 333 | 9 | EXT | Вышлифовка на шве | 0.89 | (c)
34091.286 | 0 | -0.037 | -11.391 | -11.428 | -963 | -148 | -118 | 728 |  | 3062а | Нарушение формы кольцевого шва | GWAN |  | 10:03 | 00:15 | 12:19 | 0 | 1692 |  | EXT | Нарушение формы кольцевого шва |  | (c)
34129.809 | 5.543 | 5.508 | -4.771 | -4.806 | 1345 | 1466 | 1467 | 1345 | 4725 | 3065а |  | CORR | GENE | 06:20 | 06:39 | 06:39 | 81 | 245 | 11 | EXT |  | 0.89 | (c)
34130.458 | 6.192 | 6.162 | -4.122 | -4.152 | 1358 | 1505 | 1488 | 1358 | 3746 | 3065а |  | CORR | GENE | 06:22 | 06:45 | 06:43 | 406 | 259 | 11 | EXT |  | 0.93 | (c)
34264.049 | 0 | -0.026 | -10.953 | -10.979 | -617 | -55 | 97 | 0 |  | 3078а | Нарушение формы кольцевого шва | GWAN |  | 03:52 | 05:23 | 05:47 | 0 | 1429 |  | EXT | Нарушение формы кольцевого шва |  | (c)
34341.854 | 0 | -0.026 | -11.205 | -11.231 | 1987 | -1659 | -1970 | 1466 |  | 3084а | Нарушение формы кольцевого шва | GWAN |  | 02:51 | 05:02 | 04:12 | 0 | 1008 |  | EXT | Нарушение формы кольцевого шва |  | (c)
34594.754 | 0 | -0.019 | -10.953 | -10.972 | -128 | 66 | 105 | 0 |  | 3107а | Нарушение формы кольцевого шва | GWAN |  | 06:02 | 06:33 | 06:40 | 0 | 466 |  | EXT | Нарушение формы кольцевого шва |  | (c)
34594.754 | 0 | -0.031 | -10.953 | -10.984 | 1186 | 1558 | -1978 | 682 |  | 3107а | Нарушение формы кольцевого шва | GWAN |  | 09:34 | 10:34 | 13:03 | 0 | 2593 |  | EXT | Нарушение формы кольцевого шва |  | (c)
34676.168 | 4.394 | 4.34 | -6.615 | -6.669 | -2187 | -2070 | -2100 | 2013 | 4340 | 3113а |  | DENT | GENE | 03:06 | 03:25 | 03:20 | 147 | 174 | 0.6 | N/A | Глубина вмятины: 8 мм (0,6%). Линейка: 15 см в (434 см; 03:25 ч:мин) Аномалия находится на упругопластическом изгибе. |  | (c)
34760.191 | 0 | -0.015 | -11.2 | -11.215 | -1872 | -524 | -185 | 1501 |  | 3121а | Нарушение формы кольцевого шва | GWAN |  | 06:60 | 10:37 | 11:32 | 0 | 3373 |  | EXT | Нарушение формы кольцевого шва Аномалия находится на упругопластическом изгибе: R=501 D, максимальное растяжение на 9.4 час. |  | (c)
34947.004 | 0 | -0.035 | -11.27 | -11.305 | 1917 | 2022 | 2032 | 1917 |  | 3138а | Вышлифовка на шве | GWAN | GENE | 11:54 | 00:11 | 12:12 | 73 | 230 | 10 | EXT | Вышлифовка на шве | 0.89 | (c)
35020.28 | 8.465 | 8.435 | -2.126 | -2.156 | -590 | -503 | -413 | 236 | 2122 | 3143б |  | CORR | CIGR | 02:08 | 02:22 | 02:36 | 34 | 354 | 11 | EXT |  | 0.89 | (c)
35033.692 | 0 | -0.034 | -10.913 | -10.947 | -1650 | -1417 | -1357 | 1065 |  | 3145а | Нарушение формы кольцевого шва | GWAN |  | 01:49 | 02:27 | 02:37 | 0 | 585 |  | EXT | Нарушение формы кольцевого шва |  | (c)
35111.216 | 0 | -0.017 | -11.084 | -11.101 | 2123 | -1774 | -703 | 932 |  | 3152а | Нарушение формы кольцевого шва | GWAN |  | 07:42 | 09:12 | 12:05 | 0 | 3269 |  | EXT | Нарушение формы кольцевого шва |  | (c)
35260.312 | 5.205 | 5.161 | -5.476 | -5.52 | -562 | -488 | -508 | 455 | 5161 | 3165а |  | DENT | GENE | 06:29 | 06:41 | 06:38 | 100 | 107 | 0.4 | N/A | Глубина вмятины: 5 мм (0,4%). Линейка: 10 см в (516 см; 06:41 ч:мин) |  | (c)
35363.012 | 0 | -0.037 | -11.195 | -11.232 | -1181 | 1709 | 720 | 0 |  | 3174а | Нарушение формы кольцевого шва | GWAN |  | 08:01 | 03:48 | 13:08 | 0 | 3801 |  | EXT | Нарушение формы кольцевого шва |  | (c)
35448.346 | 0 | -0.034 | -10.631 | -10.665 | 1893 | 2025 | 2041 | 1893 |  | 3182а | Нарушение формы кольцевого шва | GWAN |  | 10:24 | 10:45 | 10:48 | 0 | 296 |  | EXT | Нарушение формы кольцевого шва |  | (c)
35537.381 | 0 | -0.03 | -10.943 | -10.973 | -1262 | 457 | 907 | 0 |  | 3190а | Нарушение формы кольцевого шва | GWAN |  | 06:50 | 11:27 | 12:40 | 0 | 4339 |  | EXT | Нарушение формы кольцевого шва |  | (c)
35540.841 | 3.46 | 2.864 | -7.483 | -8.079 | -538 | -456 | -296 | 54 | 2864 | 3190а |  | GOUG | GENE | 08:47 | 08:60 | 09:26 | 831 | 483 | 7 | EXT | Зона задиров. |  | (c)
35710.63 | 9.536 | 9.444 | -1.372 | -1.464 | 70 | 312 | 324 | 70 | 1274 | 3204а |  | DENT | GENE | 09:26 | 10:05 | 10:07 | 190 | 509 | 0.3 | N/A | Глубина вмятины: 4 мм (0,3%). Линейка: 19 см в (944 см; 10:05 ч:мин) Аномалия находится вблизи продольного шва. |  | (c)
35779.04 | 0 | -0.038 | -11.341 | -11.379 | -2143 | -2024 | -1966 | 1788 |  | 3211а | Нарушение формы кольцевого шва | GWAN |  | 01:17 | 01:36 | 01:46 | 0 | 354 |  | EXT | Нарушение формы кольцевого шва |  | (c)
35779.04 | 0 | -0.032 | -11.341 | -11.373 | 110 | 235 | 212 | 110 |  | 3211а | Нарушение формы кольцевого шва | GWAN |  | 07:21 | 07:41 | 07:37 | 0 | 204 |  | EXT | Нарушение формы кольцевого шва |  | (c)
35834.627 | 0 | -0.019 | -10.606 | -10.625 | 1509 | -1465 | -736 | 1480 |  | 3216а | Нарушение формы кольцевого шва | GWAN |  | 04:36 | 08:36 | 10:34 | 0 | 4433 |  | EXT | Нарушение формы кольцевого шва |  | (c)
35867.904 | 0 | -0.019 | -10.213 | -10.232 | -109 | -35 | -6 | 0 |  | 3219а | Нарушение формы кольцевого шва | GWAN |  | 05:44 | 05:57 | 06:01 | 0 | 206 |  | EXT | Нарушение формы кольцевого шва |  | (c)
35900.038 | 0 | -0.035 | -10.429 | -10.464 | -182 | 1776 | 1211 | 0 |  | 3222а | Нарушение формы кольцевого шва | GWAN |  | 10:05 | 03:21 | 13:49 | 0 | 2786 |  | EXT | Нарушение формы кольцевого шва |  | (c)
35955.281 | 0 | -0.016 | -10.485 | -10.501 | -864 | -2 | 62 | 0 |  | 3227а | Нарушение формы кольцевого шва | GWAN |  | 05:08 | 07:27 | 07:38 | 0 | 1851 |  | EXT | Нарушение формы кольцевого шва |  | (c)
35955.98 | 0.699 | 0.641 | -9.786 | -9.844 | 1709 | 1791 | 1861 | 1709 | 641 | 3227а |  | CORR | GENE | 00:04 | 00:17 | 00:28 | 99 | 304 | 10 | EXT |  | 0.89 | (c)
35962.198 | 6.917 | 6.872 | -3.568 | -3.613 | -620 | -596 | -600 | 581 | 3518 | 3227а |  | GOUG | AXGR | 05:48 | 05:52 | 05:51 | 95 | 39 | 15 | EXT | Задир. |  | (c)
35965.766 | 0 | -0.05 | -11.341 | -11.391 | -1572 | -1268 | -1198 | 824 |  | 3228а | Нарушение формы кольцевого шва | GWAN |  | 00:47 | 01:36 | 01:48 | 0 | 749 |  | EXT | Нарушение формы кольцевого шва |  | (c)
35977.107 | 0 | -0.026 | -11.185 | -11.211 | 1379 | 1545 | 1609 | 1379 |  | 3229а | Нарушение формы кольцевого шва | GWAN |  | 02:29 | 02:56 | 03:06 | 0 | 460 |  | EXT | Нарушение формы кольцевого шва |  | (c)
36026.369 | 5.212 | 3.451 | -5.374 | -7.135 | -19 | -9 | -7 | 0 | 3451 | 3233а |  | LWAN | AXGR | 08:22 | 08:24 | 08:24 | 2096 | 23 |  | EXT | Эквивалент потери металла 11%. |  | (c)
36042.686 | 0 | -0.023 | -10.701 | -10.724 | -278 | -8 | 239 | 0 |  | 3234а | Нарушение формы кольцевого шва | GWAN |  | 00:34 | 01:18 | 01:58 | 0 | 1034 |  | EXT | Нарушение формы кольцевого шва |  | (c)
36097.749 | 0 | -0.037 | -10.767 | -10.804 | 738 | -1277 | -1507 | 709 |  | 3239а | Нарушение формы кольцевого шва | GWAN |  | 02:36 | 09:11 | 08:34 | 0 | 4432 |  | EXT | Нарушение формы кольцевого шва |  | (c)
36365.271 | 10.744 | 10.718 | -0.355 | -0.381 | -254 | -224 | -221 | 188 | 336 | 3263а |  | ARTD | PITT | 02:53 | 02:58 | 02:58 | 45 | 66 |  | INT | Эквивалент потери металла 13%. |  | (c)
36877.134 | 0.636 | 0.196 | -10.428 | -10.868 | 1178 | 1325 | 1324 | 1178 | 196 | 3309а |  | GOUG | GENE | 02:30 | 02:54 | 02:54 | 2665 | 291 | 7 | EXT | Задир. |  | (c)
36919.841 | 10.297 | 10.14 | -1.069 | -1.226 | -2065 | -1910 | -1840 | 1616 | 856 | 3312а |  | DENT | GENE | 05:45 | 06:10 | 06:21 | 370 | 449 | 0.4 | N/A | Глубина вмятины: 6 мм (0,4%). Линейка: 37 см в (1014 см; 06:10 ч:мин) |  | (c)
36937.027 | 4.942 | 4.929 | -6.475 | -6.488 | -790 | -720 | -695 | 601 | 4929 | 3314а |  | CORR | GENE | 06:25 | 06:36 | 06:40 | 50 | 189 | 11 | EXT |  | 0.89 | (c)
36937.51 | 5.425 | 5.368 | -5.992 | -6.049 | -1138 | -976 | -996 | 855 | 5368 | 3314а |  | CORR | GENE | 05:28 | 05:54 | 05:51 | 99 | 283 | 11 | EXT |  | 0.89 | (c)
36937.621 | 5.536 | 5.48 | -5.881 | -5.937 | -680 | -563 | -553 | 426 | 5480 | 3314а |  | CORR | GENE | 06:42 | 07:01 | 07:03 | 71 | 254 | 11 | EXT |  | 0.89 | (c)
36937.886 | 5.801 | 5.766 | -5.616 | -5.651 | -660 | -534 | -548 | 436 | 5599 | 3314а |  | CORR | GENE | 06:46 | 07:06 | 07:04 | 52 | 224 | 10 | EXT |  | 0.89 | (c)
36943.502 | 0 | -0.033 | -11.779 | -11.812 | 937 | -929 | -1669 | 187 |  | 3315а | Нарушение формы кольцевого шва | GWAN |  | 07:58 | 02:56 | 12:57 | 0 | 3711 |  | EXT | Нарушение формы кольцевого шва |  | (c)
36978.809 | 0 | -0.023 | -11.613 | -11.636 | -1370 | -424 | -224 | 922 |  | 3318а | Нарушение формы кольцевого шва | GWAN |  | 11:26 | 01:59 | 14:31 | 0 | 2293 |  | EXT | Нарушение формы кольцевого шва |  | (c)
37106.717 | 0 | -0.026 | -12.147 | -12.173 | -1906 | -1589 | -1494 | 1083 |  | 3329а | Нарушение формы кольцевого шва | GWAN |  | 03:43 | 04:34 | 04:49 | 0 | 822 |  | EXT | Нарушение формы кольцевого шва |  | (c)
37155.098 | 0 | -0.029 | -10.314 | -10.343 | 1939 | 2140 | 2195 | 1939 |  | 3333а | Нарушение формы кольцевого шва | GWAN |  | 01:27 | 01:60 | 02:09 | 0 | 512 |  | EXT | Нарушение формы кольцевого шва |  | (c)
37165.412 | 0 | -0.04 | -10.832 | -10.872 | -951 | -433 | -488 | 25 |  | 3334а | Нарушение формы кольцевого шва | GWAN |  | 07:38 | 09:02 | 08:53 | 0 | 926 |  | EXT | Нарушение формы кольцевого шва |  | (c)
37198.734 | 0 | -0.024 | -11.613 | -11.637 | -1921 | -1224 | -1204 | 487 |  | 3337а | Нарушение формы кольцевого шва | GWAN |  | 07:13 | 09:05 | 09:09 | 0 | 1434 |  | EXT | Нарушение формы кольцевого шва |  | (c)
37221.743 | 0 | -0.035 | -8.591 | -8.626 | -84 | 510 | 817 | 0 |  | 3339а | Нарушение формы кольцевого шва | GWAN |  | 01:11 | 02:47 | 03:37 | 0 | 1802 |  | EXT | Нарушение формы кольцевого шва |  | (c)
37221.743 | 0 | 0 | -8.591 | -8.591 | 1766 | 1973 | -2197 | 1700 | 0 | 3339а | Непровар / утяжина | GWAN |  | 06:10 | 06:43 | 07:30 | 0 | 995 | 16 | INT | Непровар / утяжина |  | (b)
37230.334 | 0 | -0.033 | -11.119 | -11.152 | 1605 | -19 | -1328 | 200 |  | 3340а | Нарушение формы кольцевого шва | GWAN |  | 11:03 | 06:41 | 15:10 | 0 | 3056 |  | EXT | Нарушение формы кольцевого шва Аномалия находится на отводе. |  | (c)
37241.453 | 0 | -0.021 | -11.583 | -11.604 | -1586 | 934 | 275 | 1586 |  | 3341а | Нарушение формы кольцевого шва | GWAN |  | 11:17 | 06:03 | 16:17 | 0 | 3722 |  | EXT | Нарушение формы кольцевого шва Аномалия находится на отводе. |  | (c)
37264.312 | 0 | -0.034 | -1.425 | -1.459 | -831 | 1145 | 1313 | 0 |  | 3343а | Нарушение формы кольцевого шва | GWAN |  | 07:27 | 00:46 | 13:13 | 0 | 4288 |  | EXT | Нарушение формы кольцевого шва |  | (c)
37265.737 | 0 | -0.02 | -1.496 | -1.516 | -392 | 2054 | 1797 | 0 |  | 3343б | Нарушение формы кольцевого шва | GWAN |  | 07:14 | 01:48 | 13:07 | 0 | 4378 |  | EXT | Нарушение формы кольцевого шва |  | (c)
37267.233 | 0 | -0.021 | -11.628 | -11.649 | 1009 | 1684 | 1940 | 1009 |  | 3343в | Нарушение формы кольцевого шва | GWAN |  | 03:31 | 05:20 | 06:01 | 0 | 1862 |  | EXT | Нарушение формы кольцевого шва |  | (c)
37301.799 | 0 | -0.037 | -6.129 | -6.166 | 33 | -842 | 2182 | 33 |  | 3346а | Нарушение формы кольцевого шва | GWAN |  | 08:26 | 06:05 | 14:13 | 0 | 4296 |  | EXT | Нарушение формы кольцевого шва Аномалия находится в зоне расположения футляра. |  | (c)
37307.928 | 0 | -0.028 | -11.658 | -11.686 | 1981 | 498 | -279 | 1923 |  | 3346б | Нарушение формы кольцевого шва | GWAN |  | 09:58 | 05:59 | 15:53 | 0 | 4404 |  | EXT | Нарушение формы кольцевого шва Аномалия находится в зоне расположения футляра. |  | (c)
37353.18 | 0 | -0.032 | -1.486 | -1.518 | 824 | 2191 | -1465 | 708 |  | 3350а | Нарушение формы кольцевого шва | GWAN |  | 06:17 | 09:58 | 12:08 | 0 | 4345 |  | EXT | Нарушение формы кольцевого шва |  | (c)
37422.476 | 0 | -0.033 | -11.583 | -11.616 | -2032 | 189 | -863 | 306 |  | 3357а | Нарушение формы кольцевого шва | GWAN |  | 11:36 | 05:35 | 14:45 | 0 | 2338 |  | EXT | Нарушение формы кольцевого шва |  | (c)
37480.944 | 0 | -0.037 | -12.162 | -12.199 | -1132 | -577 | -688 | 244 |  | 3362а | Нарушение формы кольцевого шва | GWAN |  | 05:56 | 07:26 | 07:08 | 0 | 888 |  | EXT | Нарушение формы кольцевого шва |  | (c)
37705.57 | 0 | -0.023 | -11.129 | -11.152 | 1407 | -320 | -1127 | 0 |  | 3381а | Нарушение формы кольцевого шва | GWAN |  | 02:20 | 09:41 | 07:31 | 0 | 3854 |  | EXT | Нарушение формы кольцевого шва |  | (c)
38003.849 | 0 | -0.023 | -11.321 | -11.344 | -419 | -1291 | 1738 | 0 |  | 3408а | Нарушение формы кольцевого шва | GWAN |  | 01:04 | 10:43 | 06:52 | 0 | 4314 |  | EXT | Нарушение формы кольцевого шва |  | (c)
38027.636 | 1.125 | 0.938 | -9.652 | -9.839 | -951 | -818 | -830 | 710 | 938 | 3410а |  | GOUG | GENE | 04:54 | 05:15 | 05:14 | 336 | 240 | 9 | EXT | Задир. |  | (c)
38036.114 | 9.603 | 9.587 | -1.174 | -1.19 | -161 | -66 | -87 | 13 | 1163 | 3410а |  | CORR | CIGR | 07:01 | 07:17 | 07:13 | 27 | 148 | 10 | EXT |  | 0.89 | (c)
38215.668 | 0 | -0.018 | -10.555 | -10.573 | 308 | 1613 | 1392 | 308 |  | 3426а | Нарушение формы кольцевого шва | GWAN |  | 01:39 | 05:09 | 04:34 | 0 | 2168 |  | EXT | Нарушение формы кольцевого шва |  | (c)
38221.252 | 5.584 | 5.57 | -4.971 | -4.985 | 1589 | 1948 | 1821 | 1589 | 4928 | 3426а |  | CORR | GENE | 05:06 | 06:04 | 05:43 | 57 | 464 | 10 | EXT |  | 0.89 | (c)
38222.973 | 7.305 | 7.281 | -3.25 | -3.274 | -1382 | -1321 | -1310 | 1237 | 3246 | 3426а |  | CORR | CIGR | 09:06 | 09:16 | 09:18 | 28 | 145 | 13 | EXT |  | 0.89 | (c)
38242.228 | 4.604 | 4.501 | -7.1 | -7.203 | -386 | -308 | -241 | 96 | 4501 | 3428а |  | GOUG | GENE | 06:03 | 06:15 | 06:26 | 158 | 290 | 7 | EXT | Задир. |  | (c)
38283.615 | 0.379 | 0.352 | -10.71 | -10.737 | -1451 | -1110 | -1245 | 1040 | 352 | 3432а |  | ARTD | GENE | 05:11 | 06:06 | 05:44 | 253 | 411 |  | EXT | Эквивалент потери металла 9%. |  | (c)
38412.37 | 5.306 | 4.98 | -6.1 | -6.426 | -854 | -587 | -634 | 415 | 4980 | 3443а |  | DENT | GENE | 07:33 | 08:16 | 08:09 | 498 | 439 | 0.3 | N/A | Глубина вмятины: 4 мм (0,3%). Линейка: 50 см в (498 см; 08:16 ч:мин) |  | (c)
38481.334 | 9.573 | 9.573 | -1.551 | -1.551 | -1037 | -977 | -981 | 925 | 1531 | 3449а |  | GOUG | CIGR | 08:59 | 09:09 | 09:08 | 20 | 112 | 16 | EXT | Задир. |  | (c)
38481.406 | 9.645 | 9.623 | -1.479 | -1.501 | -904 | -842 | -812 | 719 | 1458 | 3449а |  | GOUG | CIGR | 09:21 | 09:31 | 09:36 | 43 | 185 | 10 | EXT | Задир. |  | (c)
38577.798 | 0 | -0.024 | -11.603 | -11.627 | 2049 | -766 | -831 | 0 |  | 3458а | Нарушение формы кольцевого шва | GWAN |  | 03:04 | 07:30 | 07:20 | 0 | 3162 |  | EXT | Нарушение формы кольцевого шва |  | (c)
39052.837 | 0 | -0.043 | -10.923 | -10.966 | 1255 | 1718 | 1796 | 1255 |  | 3499аа | Нарушение формы кольцевого шва | GWAN |  | 01:05 | 02:19 | 02:32 | 0 | 1082 |  | EXT | Нарушение формы кольцевого шва |  | (c)
39052.837 | 0 | -0.039 | -10.923 | -10.962 | -1796 | -291 | -559 | 0 |  | 3499аа | Нарушение формы кольцевого шва | GWAN |  | 04:52 | 08:55 | 08:12 | 0 | 2475 |  | EXT | Нарушение формы кольцевого шва |  | (c)
39094.089 | 1.79 | 1.768 | -9.073 | -9.095 | -1208 | -1121 | -1084 | 960 | 1768 | 3502аб |  | CORR | CIGR | 07:06 | 07:20 | 07:26 | 30 | 248 | 10 | EXT |  | 0.89 | (c)
39096.941 | 4.642 | 4.552 | -6.221 | -6.311 | -1932 | -1919 | -1906 | 1880 | 4552 | 3502аб |  | CORR | AXGR | 05:10 | 05:12 | 05:14 | 360 | 52 | 13 | EXT |  | 0.94 | (c)
39099.481 | 7.182 | 7.144 | -3.681 | -3.719 | -1734 | -1639 | -1540 | 1347 | 3439 | 3502аб |  | GOUG | GENE | 05:42 | 05:57 | 06:13 | 280 | 387 | 8 | EXT | Зона задиров. |  | (c)
39195.872 | 6.338 | 6.32 | -5.058 | -5.076 | -488 | -442 | -381 | 274 | 5029 | 3510аа |  | CORR | CIGR | 04:15 | 04:22 | 04:32 | 47 | 214 | 10 | EXT |  | 0.89 | (c)
39198.111 | 8.577 | 8.561 | -2.819 | -2.835 | 775 | 840 | 831 | 775 | 2798 | 3510аа |  | CORR | CIGR | 07:39 | 07:49 | 07:48 | 37 | 111 | 10 | EXT |  | 0.89 | (c)
39198.118 | 8.584 | 8.57 | -2.812 | -2.826 | -700 | -652 | -572 | 444 | 2795 | 3510аа |  | CORR | CIGR | 03:41 | 03:49 | 04:01 | 31 | 256 | 10 | EXT |  | 0.89 | (c)
39200.124 | 10.59 | 10.553 | -0.806 | -0.843 | 782 | 847 | 974 | 782 | 794 | 3510аа |  | CORR | CIGR | 07:40 | 07:51 | 08:11 | 49 | 384 | 11 | EXT |  | 0.89 | (c)
39201.848 | 0.918 | 0.786 | -10.055 | -10.187 | 1168 | 1376 | 1326 | 1168 | 786 | 3511аа |  | CORR | GENE | 07:13 | 07:47 | 07:39 | 157 | 316 | 10 | EXT |  | 0.9 | (c)
39203.216 | 2.286 | 2.251 | -8.687 | -8.722 | 1228 | 1333 | 1350 | 1228 | 2251 | 3511аа |  | CORR | GENE | 07:23 | 07:40 | 07:42 | 64 | 243 | 15 | EXT |  | 0.89 | (c)
39208.871 | 7.941 | 7.897 | -3.032 | -3.076 | 824 | 1392 | 1239 | 824 | 2962 | 3511аа |  | CORR | GENE | 06:18 | 07:49 | 07:25 | 114 | 831 | 14 | EXT |  | 0.9 | (c)
39209.7 | 8.77 | 8.756 | -2.203 | -2.217 | 1014 | 1143 | 1146 | 1014 | 2179 | 3511аа |  | CORR | CIGR | 06:48 | 07:09 | 07:10 | 38 | 265 | 15 | EXT |  | 0.89 | (c)
39213.309 | 1.406 | 1.337 | -7.639 | -7.708 | 605 | 924 | 837 | 605 | 1337 | 3513аа |  | CORR | GENE | 10:26 | 11:17 | 11:03 | 108 | 464 | 10 | EXT |  | 0.89 | (c)
39221.532 | 0.584 | 0.556 | -10.42 | -10.448 | -2146 | -2056 | -2027 | 1909 | 556 | 3514аа |  | CORR | CIGR | 04:03 | 04:17 | 04:22 | 47 | 237 | 11 | EXT |  | 0.89 | (c)
39221.627 | 0.679 | 0.646 | -10.325 | -10.358 | -44 | 105 | 105 | 0 | 646 | 3514аа |  | CORR | GENE | 09:42 | 10:06 | 10:06 | 78 | 297 | 11 | EXT |  | 0.89 | (c)
39227.196 | 6.248 | 6.237 | -4.756 | -4.767 | 1850 | 1906 | 1917 | 1850 | 4736 | 3514аа |  | CORR | CIGR | 02:48 | 02:57 | 02:58 | 31 | 134 | 10 | EXT |  | 0.89 | (c)
39236.052 | 4.1 | 4.078 | -6.808 | -6.83 | -1854 | -1813 | -1800 | 1746 | 4078 | 3515аа |  | GOUG | CIGR | 09:50 | 09:57 | 09:59 | 41 | 108 | 11 | EXT | Задир. |  | (c)
39240.645 | 8.693 | 8.676 | -2.215 | -2.232 | -356 | -279 | -275 | 194 | 2197 | 3515аа |  | CORR | CIGR | 01:52 | 02:04 | 02:05 | 35 | 162 | 10 | EXT |  | 0.89 | (c)
39244.447 | 1.587 | 1.566 | -9.386 | -9.407 | 1099 | 1168 | 1205 | 1099 | 1566 | 3515ба |  | CORR | GENE | 11:05 | 11:16 | 11:22 | 85 | 211 | 12 | EXT |  | 0.89 | (c)
39259.039 | 5.206 | 5.206 | -6.18 | -6.18 | 1130 | 1189 | 1231 | 1130 | 5206 | 3516аа |  | CORR | CIGR | 09:44 | 09:54 | 10:01 | 47 | 202 | 11 | EXT |  | 0.89 | (c)
39259.279 | 5.446 | 5.276 | -5.94 | -6.11 | 1258 | 1285 | 1288 | 1258 | 5276 | 3516аа |  | CORR | GENE | 10:05 | 10:09 | 10:10 | 296 | 60 | 11 | EXT |  | 0.92 | (c)
39260.842 | 7.009 | 6.992 | -4.377 | -4.394 | 1129 | 1308 | 1281 | 1129 | 4244 | 3516аа |  | CORR | GENE | 09:44 | 10:13 | 10:09 | 150 | 304 | 13 | EXT |  | 0.9 | (c)
39260.95 | 7.117 | 7.101 | -4.269 | -4.285 | -1100 | -1063 | -1038 | 976 | 4228 | 3516аа |  | CORR | GENE | 03:44 | 03:50 | 03:54 | 57 | 124 | 13 | EXT |  | 0.89 | (c)
39262.433 | 8.6 | 8.586 | -2.786 | -2.8 | 1121 | 1187 | 1217 | 1121 | 2729 | 3516аа |  | CORR | GENE | 09:43 | 09:53 | 09:58 | 71 | 192 | 12 | EXT |  | 0.89 | (c)
39280.366 | 4.043 | 4.023 | -6.744 | -6.764 | 1877 | 1907 | 1958 | 1877 | 4023 | 3518аа |  | CORR | CIGR | 00:31 | 00:35 | 00:44 | 31 | 162 | 14 | EXT |  | 0.89 | (c)
39347.754 | 0.641 | 0.632 | -10.629 | -10.638 | -1542 | -1382 | -1425 | 1309 | 632 | 3524аа |  | CORR | CIGR | 10:24 | 10:50 | 10:43 | 40 | 233 | 14 | EXT |  | 0.89 | (c)
39349.577 | 2.464 | 2.436 | -8.806 | -8.834 | 110 | 170 | 168 | 110 | 2436 | 3524аа |  | CORR | CIGR | 02:51 | 03:00 | 02:60 | 48 | 116 | 10 | EXT |  | 0.89 | (c)
39352.688 | 5.575 | 5.37 | -5.695 | -5.9 | -1782 | -1757 | -1748 | 1714 | 5370 | 3524аа | Дефект проката | MIAN | GENE | 09:45 | 09:49 | 09:51 | 445 | 68 |  | EXT | Дефект проката Эквивалент потери металла 13%. |  | (c)
39365.141 | 6.758 | 6.672 | -4.653 | -4.739 | -1673 | -1598 | -1603 | 1533 | 4562 | 3525ба |  | DENT | GENE | 05:33 | 05:45 | 05:44 | 177 | 140 | 0.6 | N/A | Глубина вмятины: 8 мм (0,6%). Линейка: 18 см в (667 см; 05:45 ч:мин) |  | (c)
39454.673 | 7.052 | 6.792 | -4.465 | -4.725 | 667 | 689 | 688 | 667 | 4379 | 3534а |  | CORR | AXGR | 04:01 | 04:05 | 04:05 | 346 | 43 | 10 | EXT |  | 0.92 | (c)
39454.945 | 7.324 | 7.288 | -4.193 | -4.229 | 678 | 694 | 693 | 678 | 3967 | 3534а |  | CORR | AXGR | 04:03 | 04:06 | 04:06 | 262 | 31 | 12 | EXT |  | 0.92 | (c)
39658.12 | 5.813 | 5.772 | -5.241 | -5.282 | 1002 | 1175 | 1183 | 1002 | 5162 | 3552а |  | CORR | GENE | 05:38 | 06:06 | 06:08 | 120 | 363 | 10 | EXT |  | 0.9 | (c)
39658.974 | 6.667 | 6.498 | -4.387 | -4.556 | 1083 | 1092 | 1120 | 1083 | 4163 | 3552а |  | CORR | GENE | 05:52 | 05:53 | 05:57 | 393 | 74 | 11 | EXT |  | 0.93 | (c)
39661.688 | 9.381 | 9.348 | -1.673 | -1.706 | 827 | 909 | 904 | 827 | 1655 | 3552а |  | CORR | CIGR | 05:10 | 05:23 | 05:23 | 51 | 155 | 10 | EXT |  | 0.89 | (c)
39727.719 | 5.036 | 5.017 | -6.204 | -6.223 | 143 | 194 | 203 | 143 | 5017 | 3560а |  | ARTD | CIGR | 00:48 | 00:56 | 00:58 | 37 | 119 |  | EXT | Эквивалент потери металла 10%. Аномалия находится на отводе. |  | (c)
39729.303 | 6.62 | 6.545 | -4.62 | -4.695 | -1484 | -1404 | -1391 | 1298 | 4542 | 3560а |  | DENT | GENE | 08:25 | 08:38 | 08:40 | 153 | 186 | 0.5 | N/A | Глубина вмятины: 7 мм (0,5%). Линейка: 15 см в (655 см; 08:38 ч:мин) Аномалия находится на отводе. |  | (c)
39749.997 | 0.512 | 0.039 | -10.476 | -10.949 | 170 | 319 | 529 | 170 | 39 | 3563б |  | GOUG | GENE | 06:29 | 06:53 | 07:27 | 496 | 718 | 12 | EXT | Аномалия находится на отводе. Зона задиров. |  | (b)
39750.584 | 1.099 | 1.028 | -9.889 | -9.96 | 332 | 404 | 520 | 332 | 1028 | 3563б |  | GOUG | GENE | 06:55 | 07:07 | 07:26 | 153 | 376 | 8 | EXT | Аномалия находится на отводе. Зона задиров. |  | (c)
39751.096 | 1.611 | 1.578 | -9.377 | -9.41 | 331 | 463 | 568 | 331 | 1578 | 3563б |  | GOUG | GENE | 06:55 | 07:16 | 07:33 | 266 | 475 | 11 | EXT | Аномалия находится на отводе. Зона задиров. |  | (c)
39751.961 | 2.476 | 2.415 | -8.512 | -8.573 | 282 | 429 | 457 | 282 | 2415 | 3563б |  | GOUG | GENE | 06:47 | 07:11 | 07:15 | 89 | 350 | 11 | EXT | Аномалия находится на отводе. Задир. |  | (c)
39849.71 | 0 | -0.036 | -11.064 | -11.1 | 1167 | 1382 | 1477 | 1167 |  | 3573а | Нарушение формы кольцевого шва | GWAN |  | 10:08 | 10:43 | 10:58 | 0 | 621 |  | EXT | Нарушение формы кольцевого шва Аномалия находится на отводе. |  | (c)
39871.712 | 0 | -0.043 | -11.492 | -11.535 | -342 | -202 | -12 | 318 |  | 3575а | Нарушение формы кольцевого шва | GWAN |  | 11:38 | 00:01 | 12:32 | 0 | 660 |  | EXT | Нарушение формы кольцевого шва Аномалия находится на отводе. |  | (c)
39894.184 | 10.98 | 10.925 | -0.074 | -0.129 | 217 | 263 | 269 | 217 | 28 | 3576а |  | DENT | GENE | 06:17 | 06:24 | 06:25 | 101 | 103 | 0.5 | N/A | Глубина вмятины: 7 мм (0,5%). Линейка: 10 см в (1093 см; 06:24 ч:мин) Аномалия находится на отводе. Аномалия находится вблизи кольцевого сварного шва. |  | (c)
39894.258 | 0 | 0 | -11.104 | -11.104 | 243 | 418 | 393 | 243 | 0 | 3577а | Смещение кромок | GWAN |  | 05:52 | 06:20 | 06:16 | 0 | 300 |  | EXT | Смещение кромок Наружу Аномалия находится на отводе. Величина смещения - 2.3 мм. |  | (c)
39994.116 | 0 | -0.042 | -11.386 | -11.428 | 287 | 1356 | 1115 | 287 |  | 3586а | Нарушение формы кольцевого шва | GWAN |  | 09:55 | 00:48 | 12:09 | 0 | 1657 |  | EXT | Нарушение формы кольцевого шва Аномалия находится на отводе. |  | (c)
40320.814 | 0 | 0 | -10.747 | -10.747 | 1870 | -1630 | -1834 | 1077 | 0 | 3615а | Непровар / утяжина | GWAN |  | 03:37 | 06:12 | 05:39 | 0 | 1514 | 13 | INT | Непровар / утяжина |  | (c)
40332.459 | 0.898 | 0.884 | -4.299 | -4.313 | 1843 | 2139 | 2025 | 1843 | 884 | 3616а |  | GOUG | CIGR | 01:26 | 02:14 | 01:55 | 35 | 363 | 12 | EXT | Задир. |  | (c)
40522.643 | 3.877 | 3.732 | -7.338 | -7.483 | 490 | 1021 | 947 | 490 | 3732 | 3633а |  | GOUG | GENE | 01:53 | 03:19 | 03:07 | 310 | 914 | 7 | EXT | Задир. |  | (c)
40523.038 | 4.272 | 4.21 | -6.943 | -7.005 | 516 | 1079 | 1040 | 516 | 4210 | 3633а |  | GOUG | GENE | 01:57 | 03:28 | 03:22 | 109 | 1048 | 9 | EXT | Задир. |  | (c)
40525.053 | 6.287 | 6.263 | -4.928 | -4.952 | 778 | 934 | 1169 | 778 | 4792 | 3633а |  | GOUG | GENE | 02:40 | 03:05 | 03:43 | 160 | 783 | 9 | EXT | Задир. |  | (c)
40525.675 | 6.909 | 6.842 | -4.306 | -4.373 | 767 | 1215 | 1149 | 767 | 4191 | 3633а |  | GOUG | GENE | 02:38 | 03:50 | 03:40 | 182 | 766 | 12 | EXT | Задир. |  | (c)
40526.367 | 7.601 | 7.537 | -3.614 | -3.678 | 719 | 892 | 1073 | 719 | 3179 | 3633а |  | GOUG | GENE | 02:30 | 02:58 | 03:27 | 499 | 709 | 8 | EXT | Зона задиров. |  | (c)
40559.835 | 6.82 | 6.806 | -3.982 | -3.996 | -1197 | -1157 | -1152 | 1108 | 3973 | 3637а |  | GOUG | CIGR | 11:11 | 11:17 | 11:18 | 23 | 88 | 20 | EXT | Аномалия находится на отводе. Задир. |  | (c)
40565.116 | 1.299 | 1.288 | -8.078 | -8.089 | -857 | -814 | -811 | 765 | 1288 | 3637б |  | CORR | CIGR | 10:47 | 10:54 | 10:55 | 21 | 92 | 11 | EXT |  | 0.89 | (c)
40679.07 | 6.516 | 6.353 | -4.875 | -5.038 | -323 | 39 | -96 | 0 | 4731 | 3647а |  | DENT | GENE | 02:50 | 03:48 | 03:26 | 307 | 455 | 0.4 | N/A | Глубина вмятины: 5 мм (0,4%). Линейка: 31 см в (635 см; 03:48 ч:мин) Аномалия находится вблизи продольного шва. |  | (c)
41132.953 | 2.498 | 1.459 | -8.924 | -9.963 | 308 | 521 | 446 | 308 | 1459 | 3687а |  | GOUG | GENE | 04:01 | 04:35 | 04:23 | 3353 | 276 | 7 | EXT | Зона задиров. |  | (c)
41235.893 | 3.847 | 2.296 | -7.212 | -8.763 | 597 | 788 | 719 | 597 | 2296 | 3696а |  | GOUG | GENE | 01:41 | 02:12 | 02:01 | 2083 | 244 | 7 | EXT | Задир. |  | (c)
41464.84 | 9.823 | 9.484 | -1.538 | -1.877 | 1885 | 2053 | 2085 | 1885 | 1497 | 3716а |  | GOUG | GENE | 08:41 | 09:08 | 09:13 | 380 | 401 | 7 | EXT | Зона задиров. |  | (c)
41468.658 | 2.28 | 0.64 | -8.799 | -10.439 | 1110 | 1186 | 1341 | 1110 | 640 | 3717а |  | GOUG | GENE | 08:50 | 09:02 | 09:27 | 1885 | 461 | 7 | EXT | Зона задиров. |  | (c)
41706.175 | 0 | 0 | -11.532 | -11.532 | -1597 | -1537 | -1493 | 1388 | 0 | 3738а | Непровар / утяжина | GWAN |  | 06:03 | 06:13 | 06:20 | 0 | 209 | 12 | INT | Непровар / утяжина |  | (c)
41723.967 | 6.26 | 6.11 | -5.222 | -5.372 | -1982 | -1890 | -1886 | 1790 | 5101 | 3739а |  | DENT | GENE | 07:56 | 08:11 | 08:11 | 271 | 192 | 0.4 | N/A | Глубина вмятины: 6 мм (0,4%). Линейка: 27 см в (611 см; 08:11 ч:мин) |  | (c)
41733.706 | 0 | -0.023 | -11.608 | -11.631 | 1268 | 1657 | 1677 | 1268 |  | 3740б | Нарушение формы кольцевого шва | GWAN |  | 05:43 | 06:46 | 06:49 | 0 | 817 |  | EXT | Нарушение формы кольцевого шва |  | (c)
41781.42 | 2.299 | 2.177 | -9.097 | -9.219 | -1354 | -1049 | -1136 | 918 | 2177 | 3744а |  | DENT | GENE | 04:56 | 05:45 | 05:31 | 263 | 436 | 0.6 | N/A | Глубина вмятины: 9 мм (0,6%). Линейка: 26 см в (218 см; 05:45 ч:мин) |  | (c)
41836.886 | 1.413 | 0.983 | -9.666 | -10.096 | 749 | 880 | 849 | 749 | 983 | 3749а |  | DENT | GENE | 06:31 | 06:52 | 06:47 | 566 | 199 | 0.4 | N/A | Глубина вмятины: 5 мм (0,4%). Линейка: 57 см в (98 см; 06:52 ч:мин) |  | (c)
41848.093 | 1.541 | 1.348 | -9.78 | -9.973 | 39 | 269 | 198 | 39 | 1348 | 3750а |  | DENT | GENE | 06:50 | 07:27 | 07:16 | 361 | 318 | 0.4 | N/A | Глубина вмятины: 6 мм (0,4%). Линейка: 36 см в (135 см; 07:27 ч:мин) Аномалия находится вблизи продольного шва. |  | (c)
41932.048 | 6.103 | 6.093 | -5.147 | -5.157 | 1399 | 1446 | 1457 | 1399 | 5133 | 3757а |  | GOUG | CIGR | 01:59 | 02:07 | 02:09 | 24 | 117 | 14 | EXT | Задир. |  | (c)
41933.156 | 7.211 | 7.195 | -4.039 | -4.055 | 1632 | 1696 | 1849 | 1632 | 3942 | 3757а |  | GOUG | GENE | 02:37 | 02:47 | 03:12 | 113 | 435 | 7 | EXT | Задир. |  | (c)
41953.397 | 4.796 | 4.515 | -6.646 | -6.927 | 1246 | 1482 | 1437 | 1246 | 4515 | 3759а |  | DENT | GENE | 06:10 | 06:48 | 06:41 | 433 | 382 | 0.4 | N/A | Глубина вмятины: 5 мм (0,4%). Линейка: 43 см в (452 см; 06:48 ч:мин) |  | (c)
42061.673 | 0 | -0.033 | -2.256 | -2.289 | 924 | 1031 | 1090 | 924 | 0 | 3770а | Внутришовный дефект | GWAN |  | 01:57 | 02:15 | 02:24 | 0 | 332 | 30 | MID | Внутришовный дефект |  | (b)
42121.397 | 4.128 | 4.115 | -7.309 | -7.322 | -1909 | -1859 | -1862 | 1815 | 4115 | 3775а |  | GOUG | CIGR | 06:42 | 06:50 | 06:49 | 32 | 94 | 12 | EXT | Задир. |  | (c)
42121.72 | 4.451 | 4.435 | -6.986 | -7.002 | -1902 | -1848 | -1848 | 1795 | 4435 | 3775а |  | GOUG | CIGR | 06:43 | 06:51 | 06:51 | 40 | 107 | 10 | EXT | Задир. |  | (c)
42124.144 | 6.875 | 6.522 | -4.562 | -4.915 | -2036 | -1851 | -1904 | 1772 | 4236 | 3775а |  | GOUG | GENE | 06:21 | 06:51 | 06:42 | 679 | 264 | 13 | EXT | Зона задиров. |  | (c)
42330.815 | 0 | -0.042 | -11.185 | -11.227 | -94 | 10 | 32 | 0 |  | 3793а | Нарушение формы кольцевого шва | GWAN |  | 00:55 | 01:12 | 01:16 | 0 | 252 |  | EXT | Нарушение формы кольцевого шва |  | (c)
42383.736 | 7.436 | 6.744 | -4.242 | -4.934 | -455 | -382 | -339 | 223 | 4033 | 3797а |  | GOUG | GENE | 02:19 | 02:31 | 02:38 | 901 | 232 | 7 | EXT | Зона задиров. |  | (c)
42429.41 | 7.872 | 7.802 | -3.625 | -3.695 | -804 | -401 | -499 | 194 | 3121 | 3801а |  | GOUG | GENE | 05:36 | 06:41 | 06:26 | 574 | 610 | 7 | EXT | Зона задиров. |  | (c)
42892.496 | 11.018 | 10.99 | -0.358 | -0.386 | 1993 | 2099 | 2076 | 1993 | 351 | 3841а |  | CORR | CIGR | 07:55 | 08:12 | 08:08 | 35 | 166 | 15 | EXT |  | 0.89 | (c)
42926.383 | 0 | -0.041 | -11.034 | -11.075 | -1921 | -1842 | -1809 | 1698 |  | 3845а | Нарушение формы кольцевого шва | GWAN |  | 01:30 | 01:42 | 01:48 | 0 | 222 |  | EXT | Нарушение формы кольцевого шва |  | (c)
43113.252 | 9.086 | 9.072 | -2.451 | -2.465 | -748 | -684 | -698 | 649 | 2433 | 3862а |  | GOUG | CIGR | 08:03 | 08:13 | 08:11 | 32 | 99 | 7 | EXT | Задир. |  | (c)
43157.232 | 4.893 | 3.976 | -5.733 | -6.65 | -443 | -340 | -338 | 233 | 3976 | 3866б |  | GOUG | GENE | 06:59 | 07:15 | 07:16 | 1747 | 210 | 7 | EXT | Задир. |  | (c)
43196.987 | 0 | -0.015 | -11.417 | -11.432 | -582 | -184 | -306 | 31 |  | 3870а | Нарушение формы кольцевого шва | GWAN |  | 04:24 | 05:29 | 05:09 | 0 | 551 |  | EXT | Нарушение формы кольцевого шва Аномалия находится на отводе. |  | (c)
43196.987 | 0 | -0.019 | -11.417 | -11.436 | 73 | 440 | 409 | 73 |  | 3870а | Нарушение формы кольцевого шва | GWAN |  | 06:10 | 07:09 | 07:04 | 0 | 671 |  | EXT | Нарушение формы кольцевого шва Аномалия находится на отводе. |  | (c)
43285.289 | 0 | -0.032 | -10.626 | -10.658 | -1191 | -1106 | -931 | 671 |  | 3878а | Нарушение формы кольцевого шва | GWAN |  | 02:54 | 03:08 | 03:36 | 0 | 520 |  | EXT | Нарушение формы кольцевого шва Аномалия находится на отводе. |  | (c)
43298.337 | 2.422 | 2.085 | -8.869 | -9.206 | 824 | 946 | 1109 | 824 | 2085 | 3879а |  | DENT | GENE | 05:41 | 06:00 | 06:27 | 736 | 570 | 0.4 | N/A | Глубина вмятины: 6 мм (0,4%). Линейка: 74 см в (209 см; 06:00 ч:мин) |  | (c)
43343.486 | 0 | -0.024 | -11.155 | -11.179 | -1051 | -893 | -849 | 647 |  | 3883б | Вышлифовка на шве | GWAN | GENE | 03:26 | 03:51 | 03:58 | 56 | 404 | 14 | EXT | Вышлифовка на шве | 0.89 | (c)
43396.984 | 9.211 | 9.078 | -2.241 | -2.374 | -2 | 21 | 14 | 0 | 2090 | 3888а |  | LWAN | AXGR | 05:57 | 06:01 | 05:59 | 284 | 33 |  | INT | Эквивалент потери металла 10%. |  | (c)
43399.225 | 0 | -0.046 | -11.265 | -11.311 | -1647 | -1194 | -1127 | 607 |  | 3889а | Нарушение формы кольцевого шва | GWAN |  | 10:59 | 00:12 | 12:23 | 0 | 1040 |  | EXT | Нарушение формы кольцевого шва |  | (c)
43400.563 | 1.338 | 1.214 | -9.927 | -10.051 | 693 | 1167 | 992 | 693 | 1214 | 3889а |  | DENT | GENE | 05:17 | 06:33 | 06:05 | 269 | 597 | 0.6 | N/A | Глубина вмятины: 9 мм (0,6%). Линейка: 27 см в (121 см; 06:33 ч:мин) |  | (c)
43423.172 | 1.522 | 1.512 | -8.983 | -8.993 | 510 | 604 | 575 | 510 | 1512 | 3891а |  | GOUG | CIGR | 03:39 | 03:54 | 03:50 | 19 | 129 | 7 | EXT | Задир. |  | (c)
43439.248 | 7.093 | 6.724 | -4.354 | -4.723 | 851 | 1176 | 1092 | 851 | 3599 | 3892а |  | GOUG | GENE | 06:22 | 07:14 | 07:01 | 1124 | 483 | 7 | EXT | Зона задиров. |  | (c)
43490.37 | 0 | -0.029 | -10.923 | -10.952 | -732 | -614 | -504 | 277 |  | 3897а | Вышлифовка на шве | GWAN | GENE | 10:24 | 10:43 | 11:01 | 58 | 455 | 12 | EXT | Вышлифовка на шве | 0.89 | (c)
43501.293 | 0 | -0.038 | -11.24 | -11.278 | -683 | -548 | -552 | 421 |  | 3898а | Вышлифовка на шве | GWAN | GENE | 11:04 | 11:26 | 11:25 | 58 | 262 | 9 | EXT | Вышлифовка на шве | 0.89 | (c)
43592.254 | 2.055 | 1.56 | -8.999 | -9.494 | 794 | 931 | 1022 | 794 | 1560 | 3906а |  | GOUG | GENE | 07:20 | 07:43 | 07:57 | 661 | 454 | 7 | EXT | Задир. |  | (c)
43592.998 | 2.799 | 2.623 | -8.255 | -8.431 | 838 | 1249 | 1069 | 838 | 2623 | 3906а |  | GOUG | GENE | 07:28 | 08:34 | 08:05 | 407 | 461 | 7 | EXT | Задир. |  | (c)
43787.11 | 0 | -0.044 | -11.155 | -11.199 | -590 | -435 | -400 | 210 |  | 3923а | Нарушение формы кольцевого шва | GWAN |  | 11:47 | 00:12 | 12:18 | 0 | 380 |  | EXT | Нарушение формы кольцевого шва |  | (c)
43794.381 | 7.271 | 7.072 | -3.884 | -4.083 | 1622 | 1741 | 1858 | 1622 | 3564 | 3923а |  | DENT | GENE | 05:44 | 06:03 | 06:22 | 519 | 471 | 0.4 | N/A | Глубина вмятины: 5 мм (0,4%). Линейка: 52 см в (707 см; 06:03 ч:мин) |  | (c)
43820.99 | 0.557 | 0.437 | -10.633 | -10.753 | -186 | -95 | -30 | 0 | 437 | 3926а |  | DENT | GENE | 05:51 | 06:06 | 06:16 | 457 | 311 | 0.3 | N/A | Глубина вмятины: 4 мм (0,3%). Линейка: 46 см в (44 см; 06:06 ч:мин) Аномалия находится вблизи продольного шва. |  | (c)
43831.462 | 11.029 | 10.897 | -0.161 | -0.293 | 78 | 154 | 236 | 78 | 48 | 3926а |  | DENT | GENE | 06:33 | 06:46 | 06:59 | 245 | 317 | 0.4 | N/A | Глубина вмятины: 5 мм (0,4%). Линейка: 25 см в (1090 см; 06:46 ч:мин) Аномалия находится вблизи кольцевого сварного шва. Аномалия находится вблизи продольного шва. |  | (c)
43831.623 | 0 | 0 | -11.044 | -11.044 | 438 | 574 | 688 | 438 | 0 | 3927а | Смещение кромок | GWAN |  | 06:20 | 06:42 | 07:01 | 0 | 500 |  | EXT | Смещение кромок Вовнутрь Величина смещения - 3.3 мм. |  | (c)
43842.667 | 0 | -0.052 | -11.422 | -11.474 | -1291 | -1161 | -1153 | 1014 |  | 3928а | Вышлифовка на шве | GWAN | GENE | 11:43 | 00:04 | 12:05 | 68 | 277 | 9 | EXT | Вышлифовка на шве | 0.89 | (c)
43876.988 | 0.086 | 0.018 | -10.968 | -11.036 | 1180 | 1213 | 1197 | 1180 | 18 | 3931а |  | CORR | AXGR | 07:51 | 07:57 | 07:54 | 117 | 34 | 12 | EXT |  | 0.9 | (c)
43887.69 | 10.788 | 10.567 | -0.266 | -0.487 | 337 | 450 | 591 | 337 | 136 | 3931а |  | DENT | GENE | 05:35 | 05:53 | 06:16 | 351 | 509 | 0.5 | N/A | Глубина вмятины: 7 мм (0,5%). Линейка: 35 см в (1057 см; 05:53 ч:мин) Аномалия находится вблизи кольцевого сварного шва. |  | (c)
44108.963 | 11.409 | 11.386 | -0.038 | -0.061 | -1861 | -1738 | -1653 | 1446 | 36 | 3953а |  | CORR | CIGR | 06:25 | 06:45 | 06:59 | 25 | 415 | 10 | EXT |  | 0.89 | (c)
44109.001 | 0 | -0.035 | -10.238 | -10.273 | 1958 | -1964 | -1999 | 1494 |  | 3954а | Нарушение формы кольцевого шва | GWAN |  | 01:17 | 02:44 | 02:38 | 0 | 1008 |  | EXT | Нарушение формы кольцевого шва |  | (c)
44140.398 | 10.216 | 10.202 | -0.752 | -0.766 | -2094 | -2058 | -2037 | 1980 | 732 | 3956а |  | CORR | CIGR | 10:32 | 10:38 | 10:42 | 34 | 113 | 12 | EXT |  | 0.89 | (c)
44213.739 | 6.115 | 5.912 | -4.949 | -5.152 | 494 | 604 | 628 | 494 | 4839 | 3963а |  | DENT | GENE | 11:54 | 00:12 | 12:16 | 313 | 268 | 0.3 | N/A | Глубина вмятины: 4 мм (0,3%). Линейка: 31 см в (591 см; 00:12 ч:мин) |  | (c)
44263.523 | 0 | -0.044 | -11.341 | -11.385 | -1215 | -1103 | -1057 | 900 |  | 3968а | Вышлифовка на шве | GWAN | GENE | 00:38 | 00:56 | 01:04 | 55 | 315 | 13 | EXT | Вышлифовка на шве | 0.89 | (c)
44265.347 | 1.824 | 1.606 | -9.517 | -9.735 | 683 | 776 | 898 | 683 | 1606 | 3968а |  | DENT | GENE | 05:44 | 05:59 | 06:19 | 419 | 430 | 0.4 | N/A | Глубина вмятины: 5 мм (0,4%). Линейка: 42 см в (161 см; 05:59 ч:мин) |  | (c)
44295.54 | 0.014 | 0.014 | -11.267 | -11.267 | -532 | -517 | -485 | 439 | 14 | 3970б |  | GOUG | CISL | 05:13 | 05:15 | 05:21 | 15 | 93 | 9 | EXT | Задир. |  | (b)
44295.624 | 0.098 | 0.097 | -11.183 | -11.184 | -1576 | -1391 | -1455 | 1334 | 97 | 3970б |  | GOUG | GENE | 02:24 | 02:54 | 02:44 | 264 | 242 | 7 | EXT | Задир. |  | (b)
44295.758 | 0.232 | 0.226 | -11.049 | -11.055 | -692 | -622 | -625 | 557 | 226 | 3970б |  | GOUG | CIGR | 04:47 | 04:58 | 04:58 | 19 | 135 | 9 | EXT | Задир. |  | (c)
44295.818 | 0.292 | 0.245 | -10.989 | -11.036 | -1269 | -1227 | -1161 | 1052 | 245 | 3970б |  | GOUG | GENE | 03:14 | 03:21 | 03:32 | 1630 | 218 | 9 | EXT | Зона задиров. |  | (c)
44296.5 | 0.974 | 0.842 | -10.307 | -10.439 | -833 | -628 | -630 | 426 | 842 | 3970б |  | GOUG | GENE | 04:24 | 04:57 | 04:57 | 994 | 407 | 9 | EXT | Зона задиров. |  | (c)
44299.952 | 4.426 | 3.803 | -6.855 | -7.478 | -1543 | -1311 | -1319 | 1096 | 3803 | 3970б |  | GOUG | GENE | 02:30 | 03:07 | 03:06 | 671 | 447 | 7 | EXT | Зона задиров. |  | (c)
44300.549 | 5.023 | 3.827 | -6.258 | -7.454 | -958 | -707 | -690 | 423 | 3827 | 3970б |  | GOUG | GENE | 04:04 | 04:45 | 04:47 | 1255 | 535 | 7 | EXT | Зона задиров. |  | (c)
44302.324 | 6.798 | 6.53 | -4.483 | -4.751 | -1444 | -1176 | -1105 | 767 | 4345 | 3970б |  | GOUG | GENE | 02:46 | 03:29 | 03:40 | 406 | 677 | 7 | EXT | Зона задиров. |  | (c)
44302.838 | 7.312 | 7.29 | -3.969 | -3.991 | -894 | -808 | -808 | 723 | 3952 | 3970б |  | GOUG | CIGR | 04:15 | 04:28 | 04:28 | 39 | 171 | 9 | EXT | Задир. |  | (c)
44304.163 | 8.637 | 7.658 | -2.644 | -3.623 | -1519 | -640 | -1039 | 559 | 2414 | 3970б |  | GOUG | GENE | 02:34 | 04:56 | 03:51 | 1209 | 960 | 7 | EXT | Зона задиров. |  | (c)
44315.522 | 8.715 | 8.615 | -2.233 | -2.333 | -1137 | -1030 | -986 | 835 | 2175 | 3971а |  | GOUG | GENE | 06:45 | 07:03 | 07:10 | 158 | 302 | 7 | EXT | Задир. |  | (c)
44322.639 | 4.884 | 4.874 | -6.014 | -6.024 | 486 | 567 | 535 | 486 | 4874 | 3972а |  | GOUG | CIGR | 11:47 | 11:60 | 11:55 | 20 | 98 | 7 | EXT | Задир. |  | (c)
44331.81 | 3.157 | 3.143 | -7.927 | -7.941 | 42 | 307 | 203 | 42 | 3143 | 3973а |  | GOUG | GENE | 06:56 | 07:39 | 07:22 | 114 | 322 | 7 | EXT | Задир. |  | (c)
44334.744 | 6.091 | 5.961 | -4.993 | -5.123 | -5 | -4 | 208 | 0 | 4989 | 3973а |  | GOUG | GENE | 06:49 | 06:49 | 07:23 | 134 | 427 | 8 | EXT | Задир. |  | (c)
44339.737 | 0 | 0 | -11.15 | -11.15 | -1673 | -1368 | -1397 | 1121 | 0 | 3974а | Смещение кромок | GWAN |  | 04:25 | 05:14 | 05:09 | 0 | 552 |  | EXT | Смещение кромок Наружу Величина смещения - 2.3 мм. |  | (c)
44356.111 | 5.224 | 5.07 | -5.79 | -5.944 | -1651 | -1531 | -1538 | 1424 | 5070 | 3975а |  | DENT | GENE | 02:02 | 02:21 | 02:20 | 398 | 227 | 0.5 | N/A | Глубина вмятины: 7 мм (0,5%). Линейка: 40 см в (507 см; 02:21 ч:мин) |  | (c)
44383.255 | 10.184 | 10.064 | -0.009 | -0.129 | 527 | 541 | 550 | 527 | 9 | 3977а |  | CORR | AXGR | 04:41 | 04:43 | 04:45 | 120 | 47 | 12 | EXT |  | 0.9 | (c)
44383.264 | 0 | -0.018 | -11.356 | -11.374 | 2107 | -2202 | -2121 | 1888 |  | 3978а | Коррозия на шве | GWAN | GENE | 03:55 | 04:20 | 04:33 | 49 | 466 | 18 | EXT | Коррозия на шве | 0.89 | (c)
44383.377 | 0.113 | 0.103 | -11.243 | -11.253 | -2105 | -2058 | -2051 | 1997 | 103 | 3978а |  | CORR | CIGR | 04:35 | 04:43 | 04:44 | 29 | 108 | 11 | EXT |  | 0.89 | (c)
44383.409 | 0.145 | 0.134 | -11.211 | -11.222 | 1765 | 1801 | 1834 | 1765 | 134 | 3978а |  | CORR | CIGR | 02:60 | 03:06 | 03:11 | 21 | 138 | 12 | EXT |  | 0.89 | (c)
44420.512 | 4.046 | 3.685 | -7.371 | -7.732 | -1398 | -1214 | -1132 | 866 | 3685 | 3981а |  | GOUG | GENE | 08:17 | 08:47 | 09:00 | 623 | 532 | 7 | EXT | Аномалия находится на отводе. Задир. |  | (c)
44427.883 | 0 | 0 | -10.782 | -10.782 | 687 | 1041 | 1007 | 687 | 0 | 3982а | Смещение кромок | GWAN |  | 05:60 | 06:57 | 06:51 | 0 | 640 |  | EXT | Смещение кромок Наружу Аномалия находится на отводе. Величина смещения - 2.3 мм. |  | (c)
44427.883 | 0 | -0.04 | -10.782 | -10.822 | 1916 | 2105 | -2159 | 1772 |  | 3982а | Нарушение формы кольцевого шва | GWAN |  | 09:18 | 09:48 | 10:20 | 0 | 773 |  | EXT | Нарушение формы кольцевого шва Аномалия находится на отводе. |  | (c)
44449.709 | 0 | 0 | -11.205 | -11.205 | -576 | -345 | -332 | 87 | 0 | 3984а | Смещение кромок | GWAN |  | 04:40 | 05:18 | 05:20 | 0 | 489 |  | EXT | Смещение кромок Наружу Аномалия находится на отводе. Величина смещения - 2.5 мм. |  | (c)
44461.179 | 0.265 | 0.122 | -11.222 | -11.365 | 742 | 907 | 961 | 742 | 122 | 3985а |  | GOUG | GENE | 01:58 | 02:25 | 02:33 | 196 | 438 | 9 | EXT | Аномалия находится на отводе. Задир. |  | (c)
44472.7 | 0.299 | 0.241 | -10.674 | -10.732 | -1433 | -911 | -1110 | 787 | 241 | 3986а |  | GOUG | GENE | 02:15 | 03:39 | 03:07 | 541 | 646 | 10 | EXT | Аномалия находится на отводе. Зона задиров. |  | (c)
44473.655 | 1.254 | 1.239 | -9.719 | -9.734 | -1146 | -1082 | -1082 | 1017 | 1239 | 3986а |  | GOUG | CIGR | 03:01 | 03:12 | 03:12 | 36 | 128 | 14 | EXT | Аномалия находится на отводе. Задир. |  | (c)
44474.443 | 2.042 | 2.02 | -8.931 | -8.953 | -1379 | -1000 | -1067 | 755 | 2020 | 3986а |  | GOUG | GENE | 02:24 | 03:25 | 03:14 | 86 | 624 | 12 | EXT | Аномалия находится на отводе. Зона задиров. |  | (c)
44476.358 | 3.957 | 3.852 | -7.016 | -7.121 | -1277 | -1012 | -1109 | 942 | 3852 | 3986а |  | GOUG | GENE | 02:40 | 03:23 | 03:07 | 134 | 335 | 9 | EXT | Аномалия находится на отводе. Зона задиров. |  | (c)
44477.17 | 4.769 | 4.686 | -6.204 | -6.287 | -1574 | -1188 | -1313 | 1053 | 4686 | 3986а |  | GOUG | GENE | 01:52 | 02:55 | 02:34 | 167 | 521 | 8 | EXT | Аномалия находится на отводе. Задир. |  | (c)
44477.415 | 5.014 | 4.849 | -5.959 | -6.124 | -964 | -739 | -702 | 440 | 4849 | 3986а |  | GOUG | GENE | 03:31 | 04:07 | 04:13 | 223 | 524 | 12 | EXT | Аномалия находится на отводе. Зона задиров. |  | (c)
44477.949 | 5.548 | 5.398 | -5.425 | -5.575 | -1246 | -928 | -1029 | 811 | 5023 | 3986а |  | GOUG | GENE | 02:45 | 03:37 | 03:20 | 552 | 435 | 7 | EXT | Аномалия находится на отводе. Зона задиров. |  | (c)
44478.587 | 6.186 | 6.131 | -4.787 | -4.842 | -1087 | -850 | -935 | 784 | 4766 | 3986а |  | GOUG | GENE | 03:11 | 03:49 | 03:35 | 76 | 303 | 9 | EXT | Аномалия находится на отводе. Задир. |  | (c)
44479.183 | 6.782 | 6.73 | -4.191 | -4.243 | -1087 | -940 | -966 | 846 | 4160 | 3986а |  | GOUG | GENE | 03:11 | 03:35 | 03:30 | 83 | 241 | 7 | EXT | Аномалия находится на отводе. Задир. |  | (c)
44562.396 | 2.052 | 2 | -8.982 | -9.034 | 74 | 261 | 268 | 74 | 2000 | 3994а |  | GOUG | GENE | 08:08 | 08:38 | 08:39 | 148 | 388 | 7 | EXT | Задир. |  | (c)
44568.879 | 8.535 | 8.179 | -2.499 | -2.855 | 7 | 46 | 257 | 7 | 2406 | 3994а |  | GOUG | GENE | 07:57 | 08:04 | 08:38 | 449 | 500 | 9 | EXT | Задир. |  | (c)
44593.571 | 0 | 0 | -11.482 | -11.482 | 1323 | 1440 | 1450 | 1323 | 0 | 3997а | Смещение кромок | GWAN |  | 04:36 | 04:55 | 04:57 | 0 | 254 |  | EXT | Смещение кромок Наружу Величина смещения - 3.2 мм. |  | (c)
44593.6 | 0.029 | 0.022 | -11.453 | -11.46 | 1717 | 1830 | 1820 | 1717 | 22 | 3997а |  | CORR | CIGR | 05:40 | 05:58 | 05:57 | 21 | 206 | 15 | EXT |  | 0.89 | (c)
44606.562 | 1.509 | 1.068 | -9.691 | -10.132 | -1990 | -1696 | -1650 | 1310 | 1068 | 3998а |  | GOUG | GENE | 08:03 | 08:51 | 08:58 | 1371 | 680 | 7 | EXT | Зона задиров. |  | (c)
44861.686 | 0 | -0.039 | -11.502 | -11.541 | -227 | 335 | 1413 | 0 |  | 4020а | Нарушение формы кольцевого шва | GWAN |  | 01:37 | 03:08 | 06:02 | 0 | 3281 |  | EXT | Нарушение формы кольцевого шва Аномалия находится на упругопластическом изгибе: R=341 D, максимальное растяжение на 0.1 час. |  | (c)
44861.961 | 0.275 | 0.249 | -11.227 | -11.253 | 79 | 360 | 392 | 79 | 249 | 4020а |  | GOUG | GENE | 02:27 | 03:12 | 03:17 | 1995 | 626 | 10 | EXT | Зона задиров. Аномалия находится на упругопластическом изгибе: R=342 D, максимальное растяжение на 0 час. |  | (c)
44873.188 | 0 | -0.045 | -11.497 | -11.542 | 2169 | -213 | -782 | 0 |  | 4021а | Нарушение формы кольцевого шва | GWAN |  | 01:45 | 07:20 | 05:48 | 0 | 3019 |  | EXT | Нарушение формы кольцевого шва Аномалия находится на упругопластическом изгибе: R=292 D, максимальное растяжение на 11.9 час. |  | (c)
45035.333 | 6.452 | 6.407 | -4.214 | -4.259 | 524 | 592 | 587 | 524 | 4137 | 4035а |  | DENT | GENE | 03:37 | 03:48 | 03:47 | 122 | 125 | 0.4 | N/A | Глубина вмятины: 5 мм (0,4%). Линейка: 12 см в (641 см; 03:48 ч:мин) |  | (c)
45037.08 | 8.199 | 8.122 | -2.467 | -2.544 | -1404 | -1333 | -1332 | 1261 | 2403 | 4035а |  | DENT | GENE | 10:25 | 10:37 | 10:37 | 141 | 143 | 0.6 | N/A | Глубина вмятины: 9 мм (0,6%). Линейка: 14 см в (812 см; 10:37 ч:мин) |  | (c)
45037.406 | 8.525 | 8.509 | -2.141 | -2.157 | 1939 | 2017 | 2090 | 1939 | 2109 | 4035а |  | CORR | CIGR | 07:25 | 07:38 | 07:49 | 48 | 302 | 10 | EXT |  | 0.89 | (c)
45038.24 | 9.359 | 9.18 | -1.307 | -1.486 | 754 | 1078 | 1165 | 754 | 1160 | 4035а |  | CORR | GENE | 04:14 | 05:06 | 05:20 | 326 | 822 | 13 | EXT |  | 0.93 | (c)
45039.12 | 10.239 | 10.223 | -0.427 | -0.443 | -2021 | -1692 | -1817 | 1613 | 329 | 4035а |  | CORR | GENE | 08:46 | 09:39 | 09:19 | 114 | 409 | 10 | EXT |  | 0.89 | (c)
45039.447 | 10.566 | 10.552 | -0.1 | -0.114 | -1792 | -1411 | -1531 | 1270 | 20 | 4035а |  | CORR | GENE | 09:23 | 10:24 | 10:05 | 94 | 522 | 11 | EXT |  | 0.89 | (c)
45039.956 | 0.409 | 0.376 | -10.353 | -10.386 | -581 | -233 | -347 | 113 | 376 | 4036а |  | CORR | GENE | 08:42 | 09:38 | 09:20 | 59 | 468 | 14 | EXT |  | 0.89 | (c)
45040.835 | 1.288 | 1.258 | -9.474 | -9.504 | -2068 | -1984 | -1960 | 1852 | 1258 | 4036а |  | CORR | CIGR | 04:42 | 04:55 | 04:59 | 43 | 216 | 11 | EXT |  | 0.89 | (c)
45042.632 | 3.085 | 2.298 | -7.677 | -8.464 | -2170 | -1027 | -1318 | 465 | 2298 | 4036а |  | CORR | GENE | 04:25 | 07:30 | 06:43 | 858 | 1705 | 10 | EXT |  | 0.95 | (c)
45045.167 | 5.62 | 5.59 | -5.142 | -5.172 | -414 | -306 | -297 | 180 | 5114 | 4036а |  | CORR | GENE | 09:09 | 09:26 | 09:28 | 58 | 234 | 13 | EXT |  | 0.89 | (c)
45048.529 | 8.982 | 8.955 | -1.78 | -1.807 | -1010 | -931 | -910 | 809 | 1764 | 4036а |  | CORR | CIGR | 07:33 | 07:45 | 07:49 | 43 | 201 | 11 | EXT |  | 0.89 | (c)
45048.999 | 9.452 | 9.362 | -1.31 | -1.4 | 2200 | -1949 | -1990 | 1718 | 1202 | 4036а |  | CORR | GENE | 04:11 | 05:01 | 04:54 | 198 | 543 | 10 | EXT |  | 0.9 | (c)
45050.269 | 10.722 | 10.607 | -0.04 | -0.155 | -2134 | -1548 | -1346 | 558 | 25 | 4036а |  | CORR | GENE | 04:31 | 06:06 | 06:38 | 130 | 1576 | 13 | EXT |  | 0.9 | (c)
45164.383 | 10.64 | 10.57 | -0.882 | -0.952 | 1281 | 1288 | 1298 | 1281 | 791 | 4046а |  | CORR | AXGR | 09:44 | 09:45 | 09:47 | 161 | 34 | 14 | EXT |  | 0.91 | (c)
45167.951 | 2.686 | 2.631 | -8.358 | -8.413 | -593 | -578 | -578 | 564 | 2631 | 4047а |  | CORR | AXGR | 08:31 | 08:33 | 08:33 | 121 | 29 | 10 | EXT |  | 0.89 | (c)
45223.004 | 2.449 | 2.4 | -8.776 | -8.825 | 1494 | 1536 | 1548 | 1494 | 2400 | 4052а |  | DENT | GENE | 10:45 | 10:52 | 10:54 | 87 | 108 | 0.1 | N/A | Глубина вмятины: 2 мм (0,1%). Линейка: 9 см в (240 см; 10:52 ч:мин) |  | (c)
45302.961 | 3.98 | 3.778 | -6.913 | -7.115 | -1640 | -1530 | -1528 | 1415 | 3778 | 4059а |  | DENT | GENE | 03:39 | 03:57 | 03:57 | 394 | 225 | 0.5 | N/A | Глубина вмятины: 7 мм (0,5%). Линейка: 39 см в (378 см; 03:57 ч:мин) |  | (c)
45310.315 | 0.441 | 0.429 | -10.653 | -10.665 | 894 | 955 | 949 | 894 | 429 | 4060а |  | CORR | CIGR | 08:24 | 08:33 | 08:33 | 28 | 110 | 11 | EXT |  | 0.89 | (c)
45357.294 | 3.295 | 3.279 | -8.056 | -8.072 | -525 | -400 | -410 | 295 | 3279 | 4064а |  | CORR | CIGR | 02:14 | 02:34 | 02:33 | 33 | 230 | 23 | EXT |  | 0.89 | (c)
45359.908 | 5.909 | 5.891 | -5.442 | -5.46 | -2118 | -2042 | -2045 | 1972 | 5426 | 4064а |  | CORR | CIGR | 09:57 | 10:09 | 10:09 | 34 | 146 | 10 | EXT |  | 0.89 | (c)
45365.35 | 0 | 0 | -11.693 | -11.693 | -1547 | -1465 | -1401 | 1255 | 0 | 4065а | Непровар / утяжина | GWAN |  | 05:57 | 06:10 | 06:21 | 0 | 292 | 10 | INT | Непровар / утяжина |  | (c)
45396.235 | 0 | -0.055 | -12.212 | -12.267 | 1660 | 1925 | 1927 | 1660 |  | 4068а | Нарушение формы кольцевого шва | GWAN |  | 03:52 | 04:34 | 04:35 | 0 | 533 |  | EXT | Нарушение формы кольцевого шва Аномалия находится на отводе. |  | (c)
45474.91 | 0.955 | 0.941 | -10.507 | -10.521 | 145 | 185 | 188 | 145 | 941 | 4076а |  | CORR | CIGR | 02:47 | 02:54 | 02:54 | 29 | 86 | 10 | EXT |  | 0.89 | (c)
45502.774 | 6.434 | 6.407 | -4.539 | -4.566 | -809 | -711 | -703 | 597 | 4520 | 4078а |  | CORR | CIGR | 11:05 | 11:21 | 11:22 | 46 | 212 | 10 | EXT |  | 0.74 | (c)
45520.908 | 3.427 | 3.392 | -7.546 | -7.581 | 1061 | 1235 | 1260 | 1061 | 3392 | 4080а |  | GOUG | GENE | 04:33 | 05:01 | 05:05 | 57 | 399 | 8 | EXT | Задир. |  | (c)
45545.715 | 6.061 | 6.048 | -5.305 | -5.318 | 72 | 95 | 119 | 72 | 5295 | 4082а |  | CORR | CIGR | 08:48 | 08:52 | 08:56 | 23 | 94 | 10 | EXT |  | 0.89 | (c)
45547.258 | 7.604 | 7.591 | -3.762 | -3.775 | -1512 | -1445 | -1433 | 1355 | 3745 | 4082а |  | GOUG | CIGR | 04:33 | 04:43 | 04:45 | 30 | 158 | 21 | EXT | Задир. |  | (b)
45547.281 | 7.627 | 7.608 | -3.739 | -3.758 | -1288 | -1228 | -1225 | 1161 | 3729 | 4082а |  | GOUG | CIGR | 05:09 | 05:19 | 05:19 | 29 | 127 | 10 | EXT | Задир. |  | (c)
45589.575 | 5.056 | 5.044 | -6.003 | -6.015 | -775 | -707 | -711 | 647 | 5044 | 4085б |  | GOUG | CIGR | 02:38 | 02:49 | 02:48 | 27 | 128 | 20 | EXT | Задир. |  | (c)
45599.408 | 3.83 | 3.813 | -7.556 | -7.573 | -1136 | -1092 | -1076 | 1015 | 3813 | 4086а |  | CORR | CIGR | 03:55 | 04:02 | 04:04 | 35 | 121 | 14 | EXT |  | 0.89 | (c)
45602.078 | 6.5 | 6.486 | -4.886 | -4.9 | -1453 | -1407 | -1358 | 1263 | 4870 | 4086а |  | GOUG | CIGR | 03:04 | 03:11 | 03:19 | 30 | 190 | 9 | EXT | Задир. |  | (c)
45613.482 | 6.518 | 6.447 | -4.808 | -4.879 | 1801 | 1846 | 1854 | 1801 | 4746 | 4087а |  | DENT | GENE | 05:43 | 05:50 | 05:52 | 133 | 107 | 0.4 | N/A | Глубина вмятины: 6 мм (0,4%). Линейка: 13 см в (645 см; 05:50 ч:мин) |  | (c)
45618.15 | 11.186 | 11.172 | -0.14 | -0.154 | 2185 | -2093 | -2157 | 2038 | 126 | 4087а |  | CORR | CIGR | 06:45 | 07:15 | 07:04 | 28 | 238 | 11 | EXT |  | 0.89 | (c)
45629.817 | 0.231 | 0.229 | -10.732 | -10.734 | -1884 | -1834 | -1830 | 1776 | 229 | 4089а |  | CORR | CIGR | 07:04 | 07:13 | 07:13 | 27 | 108 | 14 | EXT | Аномалия находится на отводе. | 0.89 | (c)
45632.495 | 2.909 | 2.896 | -8.054 | -8.067 | -2192 | -2144 | -2138 | 2084 | 2896 | 4089а |  | CORR | CIGR | 06:15 | 06:23 | 06:24 | 28 | 108 | 15 | EXT | Аномалия находится на отводе. | 0.89 | (c)
45637.461 | 7.875 | 7.86 | -3.088 | -3.103 | -1756 | -1706 | -1699 | 1642 | 3076 | 4089а |  | CORR | CIGR | 07:25 | 07:33 | 07:34 | 27 | 114 | 14 | EXT | Аномалия находится на отводе. | 0.89 | (c)
45637.545 | 7.959 | 7.946 | -3.004 | -3.017 | -1920 | -1878 | -1873 | 1826 | 2995 | 4089а |  | CORR | CIGR | 06:59 | 07:06 | 07:06 | 22 | 94 | 10 | EXT | Аномалия находится на отводе. | 0.89 | (c)
45637.941 | 8.355 | 8.337 | -2.608 | -2.626 | -1968 | -1910 | -1907 | 1846 | 2596 | 4089а |  | CORR | CIGR | 06:51 | 07:00 | 07:01 | 30 | 122 | 15 | EXT | Аномалия находится на отводе. | 0.89 | (c)
45638.088 | 8.502 | 8.454 | -2.461 | -2.509 | -1930 | -1832 | -1872 | 1814 | 2451 | 4089а |  | CORR | GENE | 06:57 | 07:13 | 07:07 | 58 | 116 | 11 | EXT | Аномалия находится на отводе. | 0.89 | (c)
45638.838 | 9.252 | 9.192 | -1.711 | -1.771 | -1605 | -1595 | -1577 | 1548 | 1600 | 4089а |  | CORR | GENE | 07:50 | 07:51 | 07:54 | 171 | 57 | 11 | EXT | Аномалия находится на отводе. | 0.9 | (c)
45639.276 | 9.69 | 9.426 | -1.273 | -1.537 | -1969 | -1906 | -1902 | 1836 | 1196 | 4089а |  | CORR | GENE | 06:51 | 07:01 | 07:02 | 341 | 133 | 10 | EXT | Аномалия находится на отводе. | 0.92 | (c)
45640.549 | 0 | -0.059 | -11.462 | -11.521 | -512 | -101 | -141 | 230 |  | 4090а | Нарушение формы кольцевого шва | GWAN |  | 11:23 | 00:29 | 12:23 | 0 | 742 |  | EXT | Нарушение формы кольцевого шва Аномалия находится на отводе. |  | (c)
45640.629 | 0.08 | 0.031 | -11.382 | -11.431 | -2118 | -1898 | -1821 | 1523 | 31 | 4090а |  | CORR | GENE | 07:04 | 07:39 | 07:52 | 60 | 595 | 14 | EXT | Аномалия находится на отводе. | 0.89 | (c)
45681.258 | 6.852 | 6.844 | -4.711 | -4.719 | 1557 | 1609 | 1606 | 1557 | 4701 | 4093а |  | CORR | CIGR | 05:08 | 05:16 | 05:15 | 18 | 98 | 10 | EXT |  | 0.89 | (c)
45719.54 | 10.431 | 10.405 | -0.683 | -0.709 | 472 | 698 | 653 | 472 | 673 | 4096а |  | CORR | CIGR | 11:18 | 11:54 | 11:47 | 36 | 363 | 13 | EXT |  | 0.89 | (c)
45719.568 | 10.459 | 10.447 | -0.655 | -0.667 | -648 | -599 | -572 | 496 | 639 | 4096а |  | CORR | CIGR | 08:17 | 08:25 | 08:29 | 28 | 152 | 14 | EXT |  | 0.89 | (c)
45751.3 | 8.319 | 8.106 | -2.725 | -2.938 | 917 | 1420 | 1375 | 917 | 2008 | 4099а |  | WRIN | GENE | 07:48 | 09:10 | 09:02 | 930 | 916 | 1.5 | N/A | Высота гофр: 22 мм (1,5%). Длина волны: 534 мм Аномалия находится на отводе. |  | (c)
45753.94 | 10.959 | 10.891 | -0.085 | -0.153 | 822 | 858 | 842 | 822 | 35 | 4099а |  | CORR | AXGR | 07:33 | 07:39 | 07:36 | 118 | 41 | 14 | EXT | Аномалия находится на отводе. | 0.9 | (c)
45754.025 | 0 | -0.065 | -11.034 | -11.099 | 175 | 307 | 503 | 175 |  | 4100а | Нарушение формы кольцевого шва | GWAN |  | 00:06 | 00:27 | 00:59 | 0 | 657 |  | EXT | Нарушение формы кольцевого шва Аномалия находится на отводе. |  | (c)
45754.113 | 0.088 | 0.026 | -10.946 | -11.008 | -1477 | -1429 | -1434 | 1392 | 26 | 4100а |  | ARTD | GENE | 07:39 | 07:47 | 07:46 | 84 | 85 |  | EXT | Эквивалент потери металла 14%. Аномалия находится на отводе. |  | (c)
45810.583 | 1.122 | 1.111 | -8.24 | -8.251 | -716 | -677 | -677 | 637 | 1111 | 4105а |  | CORR | CIGR | 06:27 | 06:33 | 06:33 | 21 | 78 | 10 | EXT |  | 0.89 | (c)
45936.146 | 11.407 | 11.382 | -0.065 | -0.09 | 714 | 813 | 788 | 714 | 53 | 4116б |  | CORR | CIGR | 09:38 | 09:54 | 09:50 | 37 | 148 | 15 | EXT |  | 0.89 | (c)
45993.221 | 7.446 | 7.382 | -4.066 | -4.13 | -828 | -769 | -766 | 703 | 3983 | 4122а |  | DENT | GENE | 02:19 | 02:29 | 02:29 | 147 | 125 | 0.5 | N/A | Глубина вмятины: 7 мм (0,5%). Линейка: 15 см в (738 см; 02:29 ч:мин) |  | (c)
46053.699 | 7.674 | 7.487 | -3.365 | -3.552 | -580 | -550 | -458 | 335 | 3059 | 4127б |  | GOUG | GENE | 08:58 | 09:03 | 09:18 | 493 | 245 | 8 | EXT | Зона задиров. |  | (c)
46061.603 | 4.539 | 4.505 | -6.616 | -6.65 | 1358 | 1369 | 1412 | 1358 | 4505 | 4128а |  | GOUG | CIGR | 09:36 | 09:38 | 09:45 | 40 | 108 | 8 | EXT | Аномалия находится на отводе. Задир. |  | (c)
46061.689 | 4.625 | 4.604 | -6.53 | -6.551 | 1159 | 1195 | 1222 | 1159 | 4604 | 4128а |  | GOUG | CIGR | 09:04 | 09:10 | 09:14 | 24 | 126 | 10 | EXT | Аномалия находится на отводе. Задир. |  | (c)
46065.016 | 7.952 | 7.888 | -3.203 | -3.267 | -285 | -274 | -272 | 260 | 3132 | 4128а |  | CORR | AXGR | 05:11 | 05:13 | 05:13 | 135 | 25 | 10 | EXT | Аномалия находится на отводе. | 0.9 | (c)
46072.064 | 3.845 | 3.75 | -7.577 | -7.672 | -1490 | -1426 | -1318 | 1147 | 3750 | 4129а |  | GOUG | GENE | 02:24 | 02:34 | 02:52 | 129 | 343 | 7 | EXT | Аномалия находится на отводе. Задир. |  | (c)
46072.168 | 3.949 | 3.908 | -7.473 | -7.514 | -934 | -828 | -797 | 659 | 3908 | 4129а | Металлургический дефект | MIAN | GENE | 03:54 | 04:11 | 04:16 | 70 | 275 |  | INT | Металлургический дефект Эквивалент потери металла 10%. Аномалия находится на отводе. |  | (c)
46072.92 | 4.701 | 4.677 | -6.721 | -6.745 | -1200 | -985 | -788 | 377 | 4677 | 4129а |  | GOUG | GENE | 03:11 | 03:45 | 04:17 | 55 | 823 | 10 | EXT | Аномалия находится на отводе. Задир. |  | (c)
46086.413 | 6.772 | 6.682 | -4.413 | -4.503 | -564 | -545 | -544 | 524 | 4349 | 4130а |  | CORR | AXGR | 03:56 | 03:59 | 03:59 | 154 | 40 | 17 | EXT | Аномалия находится на отводе. | 0.91 | (c)
46090.745 | 11.104 | 11.082 | -0.081 | -0.103 | -614 | -531 | -470 | 326 | 44 | 4130а |  | CORR | GENE | 03:48 | 04:01 | 04:11 | 59 | 288 | 9 | EXT | Аномалия находится на отводе. | 0.89 | (c)
46090.898 | 0.072 | 0.033 | -11.158 | -11.197 | 1522 | -1259 | -1922 | 904 | 33 | 4131а |  | CORR | GENE | 03:37 | 08:08 | 06:21 | 72 | 2035 | 13 | EXT |  | 0.89 | (c)
46093.185 | 2.359 | 2.339 | -8.871 | -8.891 | -1148 | -899 | -995 | 841 | 2339 | 4131а |  | GOUG | CIGR | 08:26 | 09:06 | 08:50 | 34 | 307 | 8 | EXT | Задир. |  | (c)
46093.419 | 2.593 | 2.564 | -8.637 | -8.666 | -1182 | -1144 | -998 | 815 | 2564 | 4131а |  | GOUG | GENE | 08:20 | 08:26 | 08:50 | 63 | 368 | 8 | EXT | Задир. |  | (c)
46100.127 | 9.301 | 9.273 | -1.929 | -1.957 | -893 | -814 | -818 | 743 | 1912 | 4131а |  | CORR | CIGR | 09:07 | 09:20 | 09:19 | 45 | 150 | 15 | EXT |  | 0.89 | (c)
46101.966 | 11.14 | 11.11 | -0.09 | -0.12 | 1750 | 2132 | -2195 | 1679 | 50 | 4131а |  | CORR | GENE | 04:13 | 05:15 | 05:37 | 70 | 1032 | 10 | EXT |  | 0.89 | (c)
46102.123 | 0.067 | 0.028 | -11.269 | -11.308 | -573 | -276 | -183 | 0 | 28 | 4132а |  | CORR | GENE | 04:27 | 05:15 | 05:30 | 97 | 779 | 10 | EXT | Аномалия находится на отводе. | 0.89 | (c)
46105.1 | 3.044 | 3.015 | -8.292 | -8.321 | -795 | -720 | -715 | 636 | 3015 | 4132а |  | CORR | CIGR | 03:51 | 04:03 | 04:04 | 38 | 159 | 13 | EXT | Аномалия находится на отводе. | 0.89 | (c)
46112.037 | 9.981 | 9.759 | -1.355 | -1.577 | 967 | 1023 | 1104 | 967 | 1294 | 4132а |  | GOUG | GENE | 08:36 | 08:45 | 08:58 | 283 | 273 | 7 | EXT | Аномалия находится на отводе. Задир. |  | (c)
46113.392 | 0 | 0 | -11.25 | -11.25 | -1169 | -726 | -798 | 426 | 0 | 4133а |  | GWAN |  | 03:43 | 04:55 | 04:43 | 0 | 743 |  | EXT | Место ремонта. Аномалия находится на отводе. |  | (c)
46124.642 | 0 | -0.037 | -11.099 | -11.136 | -2124 | -1803 | -1821 | 1519 |  | 4134а | Нарушение формы кольцевого шва | GWAN |  | 00:14 | 01:06 | 01:03 | 0 | 605 |  | EXT | Нарушение формы кольцевого шва Аномалия находится на отводе. |  | (c)
46124.642 | 0 | -0.038 | -11.099 | -11.137 | -1405 | -1164 | -1145 | 886 |  | 4134а | Нарушение формы кольцевого шва | GWAN |  | 02:10 | 02:49 | 02:52 | 0 | 519 |  | EXT | Нарушение формы кольцевого шва Аномалия находится на отводе. |  | (c)
46278.41 | 11.08 | 11.07 | -0.951 | -0.961 | 1713 | 1803 | 1788 | 1713 | 936 | 4146аа |  | CORR | CIGR | 09:09 | 09:24 | 09:22 | 25 | 150 | 10 | EXT |  | 0.89 | (c)
46327.099 | 11.575 | 11.561 | -0.471 | -0.485 | -223 | -179 | -162 | 101 | 457 | 4152а |  | CORR | CIGR | 08:22 | 08:29 | 08:32 | 28 | 122 | 11 | EXT |  | 0.89 | (c)
46633.733 | 1.492 | 1.47 | -2.643 | -2.665 | -2148 | -2144 | -2105 | 82 | 1470 | 4181а |  | GOUG | CIGR | 04:05 | 04:05 | 04:12 | 25 | 87 | 8 | EXT | Задир. |  | (c)
46636.376 | 0 | -0.039 | -11.542 | -11.581 | 1172 | 1416 | 1455 | 493 |  | 4182а | Нарушение формы кольцевого шва | GWAN |  | 02:44 | 03:24 | 03:30 | 0 | 566 |  | EXT | Нарушение формы кольцевого шва |  | (c)
46659.471 | 0.006 | 0.004 | -4.592 | -4.594 | 2227 | -2185 | -2013 | 0 | 4 | 4184аа |  | CORR | GENE | 03:39 | 03:47 | 04:14 | 89 | 443 | 15 | EXT |  | 0.89 | (c)
46659.891 | 0.426 | 0.396 | -4.172 | -4.202 | -2205 | -1931 | -1979 | 25 | 396 | 4184аа |  | CORR | CIGR | 03:43 | 04:28 | 04:20 | 47 | 453 | 9 | EXT |  | 0.89 | (c)
46660.058 | 0.593 | 0.584 | -4.005 | -4.014 | 1024 | 1127 | 1167 | 920 | 584 | 4184аа |  | CORR | CIGR | 00:24 | 00:41 | 00:48 | 39 | 287 | 13 | EXT |  | 0.89 | (c)
46660.269 | 0.804 | 0.781 | -3.794 | -3.817 | 1942 | 1979 | 2095 | 0 | 781 | 4184аа |  | CORR | GENE | 02:53 | 02:59 | 03:17 | 53 | 307 | 14 | EXT |  | 0.89 | (c)
46662.728 | 3.263 | 3.229 | -1.335 | -1.369 | 1893 | 1969 | 1999 | 125 | 1332 | 4184аа |  | CORR | CIGR | 02:45 | 02:57 | 03:02 | 37 | 213 | 11 | EXT |  | 0.89 | (c)
46663.135 | 3.67 | 3.433 | -0.928 | -1.165 | 1578 | 1888 | 2097 | 0 | 717 | 4184аа |  | CORR | GENE | 01:54 | 02:44 | 03:18 | 448 | 1039 | 13 | EXT |  | 0.95 | (c)
46663.722 | 4.257 | 4.241 | -0.341 | -0.357 | 1427 | 1697 | 1652 | 352 | 287 | 4184аа |  | CORR | GENE | 01:29 | 02:13 | 02:06 | 70 | 452 | 15 | EXT |  | 0.89 | (c)
46664.864 | 0.801 | 0.757 | -3.429 | -3.473 | 480 | 551 | 715 | 480 | 757 | 4184аб |  | CORR | GENE | 03:51 | 04:03 | 04:29 | 96 | 469 | 13 | EXT |  | 0.89 | (c)
46665.181 | 1.118 | 1.02 | -3.112 | -3.21 | 502 | 529 | 610 | 502 | 1020 | 4184аб |  | CORR | GENE | 03:55 | 03:59 | 04:12 | 358 | 216 | 10 | EXT |  | 0.93 | (c)
46666.862 | 2.799 | 2.531 | -1.431 | -1.699 | 199 | 555 | 535 | 199 | 1262 | 4184аб |  | CORR | GENE | 03:06 | 04:03 | 04:00 | 437 | 672 | 10 | EXT |  | 0.93 | (c)
46667.309 | 3.246 | 3.165 | -0.984 | -1.065 | 574 | 620 | 607 | 574 | 854 | 4184аб |  | CORR | GENE | 04:06 | 04:14 | 04:12 | 211 | 66 | 14 | EXT |  | 0.92 | (c)
46667.517 | 3.454 | 3.404 | -0.776 | -0.826 | 387 | 482 | 599 | 387 | 751 | 4184аб |  | CORR | GENE | 03:36 | 03:52 | 04:10 | 75 | 424 | 10 | EXT |  | 0.89 | (c)
46704.446 | 0 | -0.052 | -12.051 | -12.103 | 63 | 541 | 522 | 63 |  | 4188а | Нарушение формы кольцевого шва | GWAN |  | 00:28 | 01:45 | 01:42 | 0 | 917 |  | EXT | Нарушение формы кольцевого шва |  | (c)
46752.635 | 0 | -0.052 | -12.016 | -12.068 | 1112 | 1434 | 1415 | 1112 |  | 4192а | Нарушение формы кольцевого шва | GWAN |  | 00:10 | 01:02 | 00:59 | 0 | 607 |  | EXT | Нарушение формы кольцевого шва |  | (c)
46823.758 | 0 | -0.038 | -12.031 | -12.069 | 400 | 670 | 819 | 400 |  | 4198аа | Нарушение формы кольцевого шва | GWAN |  | 01:24 | 02:07 | 02:31 | 0 | 838 |  | EXT | Нарушение формы кольцевого шва |  | (c)
46835.789 | 0 | -0.041 | -12.041 | -12.082 | -974 | -815 | -730 | 485 |  | 4199а | Нарушение формы кольцевого шва | GWAN |  | 11:60 | 00:26 | 12:39 | 0 | 489 |  | EXT | Нарушение формы кольцевого шва |  | (c)
46835.789 | 0 | -0.032 | -12.041 | -12.073 | -2166 | -1800 | -1717 | 1267 |  | 4199а | Нарушение формы кольцевого шва | GWAN |  | 08:47 | 09:47 | 09:60 | 0 | 899 |  | EXT | Нарушение формы кольцевого шва |  | (c)
47003.477 | 0 | -0.036 | -12.041 | -12.077 | -1189 | -826 | -825 | 461 |  | 4213ба | Нарушение формы кольцевого шва | GWAN |  | 00:26 | 01:25 | 01:25 | 0 | 728 |  | EXT | Нарушение формы кольцевого шва |  | (c)
47003.477 | 0 | 0 | -12.041 | -12.041 | -2043 | -1841 | -1641 | 1240 | 0 | 4213ба | Смещение кромок | GWAN |  | 10:08 | 10:41 | 11:13 | 0 | 803 |  | EXT | Смещение кромок Наружу Величина смещения - 3 мм. |  | (c)
47023.64 | 2.567 | 2.505 | -3.98 | -4.042 | -1658 | -1598 | -1518 | 1377 | 2505 | 4215аб |  | CORR | GENE | 05:24 | 05:34 | 05:47 | 63 | 281 | 13 | EXT |  | 0.89 | (c)
47024.762 | 3.689 | 3.667 | -2.858 | -2.88 | -1575 | -1540 | -1512 | 1448 | 2856 | 4215аб |  | CORR | CIGR | 05:38 | 05:44 | 05:48 | 24 | 127 | 9 | EXT |  | 0.89 | (c)
47025.309 | 4.236 | 4.082 | -2.311 | -2.465 | -1444 | -1420 | -1416 | 1387 | 2210 | 4215аб |  | CORR | GENE | 05:59 | 06:03 | 06:04 | 255 | 57 | 14 | EXT |  | 0.92 | (c)
47025.693 | 4.62 | 4.524 | -1.927 | -2.023 | -1573 | -1564 | -1556 | 1539 | 1867 | 4215аб |  | CORR | AXGR | 05:38 | 05:40 | 05:41 | 156 | 34 | 10 | EXT |  | 0.9 | (c)
47025.833 | 4.76 | 4.714 | -1.787 | -1.833 | -1612 | -1575 | -1508 | 1404 | 1778 | 4215аб |  | CORR | CIGR | 05:32 | 05:38 | 05:49 | 55 | 208 | 12 | EXT |  | 0.89 | (c)
47026.192 | 5.119 | 5.062 | -1.428 | -1.485 | 360 | 423 | 465 | 360 | 1402 | 4215аб |  | CORR | GENE | 10:50 | 11:00 | 11:07 | 83 | 211 | 11 | EXT |  | 0.89 | (c)
47026.593 | 5.52 | 4.977 | -1.027 | -1.57 | -1594 | -1564 | -1509 | 1423 | 908 | 4215аб |  | CORR | GENE | 05:35 | 05:40 | 05:49 | 662 | 171 | 10 | EXT |  | 0.95 | (c)
47069.166 | 0 | -0.029 | -2.231 | -2.26 | 1689 | -2074 | 2218 | 1689 |  | 4220а | Нарушение формы кольцевого шва | GWAN |  | 07:23 | 09:16 | 08:49 | 0 | 1059 |  | EXT | Нарушение формы кольцевого шва |  | (c)
47071.397 | 0 | -0.054 | -11.049 | -11.103 | 1021 | 1129 | 1351 | 1021 |  | 4220б | Нарушение формы кольцевого шва | GWAN |  | 04:21 | 04:38 | 05:14 | 0 | 660 |  | INT | Нарушение формы кольцевого шва |  | (c)
47082.644 | 0.198 | 0.174 | -3.906 | -3.93 | -743 | -657 | -639 | 535 | 174 | 4221а |  | CORR | CIGR | 04:27 | 04:41 | 04:44 | 46 | 208 | 10 | EXT |  | 0.89 | (c)
47083.25 | 0.804 | 0.766 | -3.3 | -3.338 | -1594 | -1439 | -1268 | 942 | 766 | 4221а |  | CORR | GENE | 02:10 | 02:35 | 03:02 | 121 | 651 | 10 | EXT |  | 0.9 | (c)
47083.645 | 1.199 | 1.172 | -2.905 | -2.932 | 143 | 207 | 239 | 143 | 1172 | 4221а |  | CORR | CIGR | 06:50 | 07:00 | 07:06 | 40 | 193 | 10 | EXT |  | 0.89 | (c)
47083.865 | 1.419 | 1.402 | -2.685 | -2.702 | -839 | -730 | -718 | 596 | 1402 | 4221а |  | CORR | CIGR | 04:11 | 04:29 | 04:31 | 41 | 243 | 13 | EXT |  | 0.89 | (c)
47083.999 | 1.553 | 1.459 | -2.551 | -2.645 | 385 | 676 | 580 | 385 | 1459 | 4221а |  | CORR | GENE | 07:29 | 08:16 | 08:00 | 179 | 390 | 12 | EXT |  | 0.91 | (c)
47086.55 | 0 | -0.037 | -11.532 | -11.569 | -1692 | -1443 | -1212 | 733 |  | 4221б | Нарушение формы кольцевого шва | GWAN |  | 06:40 | 07:20 | 07:57 | 0 | 958 |  | EXT | Нарушение формы кольцевого шва |  | (c)
47089.617 | 3.067 | 3.013 | -8.465 | -8.519 | -1643 | -1469 | -1495 | 1347 | 3013 | 4221б |  | CORR | GENE | 06:48 | 07:16 | 07:12 | 84 | 296 | 15 | EXT |  | 0.89 | (c)
47089.8 | 3.25 | 3.129 | -8.282 | -8.403 | 1698 | 1913 | 1843 | 1698 | 3129 | 4221б |  | CORR | GENE | 03:47 | 04:22 | 04:10 | 189 | 290 | 18 | EXT |  | 0.92 | (c)
47090.023 | 3.473 | 3.453 | -8.059 | -8.079 | -962 | -784 | -840 | 717 | 3453 | 4221б |  | CORR | CIGR | 08:38 | 09:06 | 08:58 | 56 | 245 | 11 | EXT |  | 0.89 | (c)
47090.302 | 3.752 | 3.633 | -7.78 | -7.899 | -1341 | -1154 | -1109 | 877 | 3633 | 4221б |  | CORR | GENE | 07:37 | 08:07 | 08:14 | 153 | 464 | 11 | EXT |  | 0.9 | (c)
47091.628 | 5.078 | 4.963 | -6.454 | -6.569 | -2051 | -2047 | -2036 | 2021 | 4963 | 4221б |  | CORR | AXGR | 05:42 | 05:43 | 05:44 | 203 | 30 | 13 | EXT |  | 0.91 | (c)
47091.768 | 5.218 | 5.14 | -6.314 | -6.392 | 2063 | 2078 | 2079 | 2063 | 5140 | 4221б |  | CORR | AXGR | 04:46 | 04:48 | 04:49 | 148 | 31 | 10 | EXT |  | 0.9 | (c)
47096.333 | 9.783 | 9.745 | -1.749 | -1.787 | -1332 | -1200 | -1167 | 1001 | 1715 | 4221б |  | CORR | GENE | 07:38 | 07:59 | 08:05 | 72 | 331 | 21 | EXT |  | 0.89 | (c)
47097.371 | 10.821 | 10.808 | -0.711 | -0.724 | 1052 | 1149 | 1154 | 1052 | 691 | 4221б |  | CORR | CIGR | 02:03 | 02:18 | 02:19 | 33 | 204 | 10 | EXT |  | 0.89 | (c)
47097.455 | 10.905 | 10.815 | -0.627 | -0.717 | 1816 | 2026 | 2060 | 1816 | 458 | 4221б |  | CORR | GENE | 04:06 | 04:40 | 04:46 | 259 | 489 | 15 | EXT |  | 0.93 | (c)
47097.797 | 11.247 | 11.204 | -0.285 | -0.328 | 1540 | 1598 | 1805 | 1540 | 217 | 4221б |  | CORR | GENE | 03:22 | 03:31 | 04:04 | 111 | 530 | 10 | EXT |  | 0.89 | (c)
47146.098 | 0.044 | 0.03 | -5.898 | -5.912 | 1709 | 1803 | 1827 | 1709 | 30 | 4226а |  | CORR | CIGR | 08:52 | 09:08 | 09:11 | 29 | 236 | 13 | EXT |  | 0.89 | (c)
47146.274 | 0.22 | 0.21 | -5.722 | -5.732 | 1746 | 1828 | 1865 | 1746 | 210 | 4226а |  | CORR | CIGR | 08:58 | 09:12 | 09:18 | 43 | 239 | 10 | EXT |  | 0.89 | (c)
47146.45 | 0.396 | 0.386 | -5.546 | -5.556 | 1619 | 1781 | 1736 | 1619 | 386 | 4226а |  | CORR | CIGR | 08:38 | 09:04 | 08:57 | 52 | 235 | 11 | EXT |  | 0.89 | (c)
47147.214 | 1.16 | 1.13 | -4.782 | -4.812 | 1667 | 1819 | 1850 | 1667 | 1130 | 4226а |  | CORR | GENE | 08:46 | 09:10 | 09:15 | 57 | 367 | 15 | EXT |  | 0.89 | (c)
47147.583 | 1.529 | 1.427 | -4.413 | -4.515 | 1372 | 1683 | 1777 | 1372 | 1427 | 4226а |  | CORR | GENE | 07:58 | 08:48 | 09:03 | 170 | 810 | 12 | EXT |  | 0.9 | (c)
47149.538 | 3.484 | 3.443 | -2.458 | -2.499 | -133 | -95 | -36 | 0 | 2446 | 4226а |  | CORR | CIGR | 03:55 | 04:01 | 04:11 | 53 | 194 | 11 | EXT |  | 0.89 | (c)
47150.452 | 4.398 | 4.353 | -1.544 | -1.589 | -288 | -134 | -171 | 55 | 1519 | 4226а |  | CORR | GENE | 03:30 | 03:55 | 03:49 | 70 | 233 | 10 | EXT |  | 0.89 | (c)
47150.66 | 4.606 | 4.541 | -1.336 | -1.401 | -575 | -149 | -275 | 0 | 1321 | 4226а |  | CORR | GENE | 02:44 | 03:53 | 03:32 | 80 | 600 | 13 | EXT |  | 0.89 | (c)
47150.849 | 4.795 | 4.765 | -1.147 | -1.177 | -273 | -179 | -119 | 0 | 1128 | 4226а |  | CORR | CIGR | 03:33 | 03:48 | 03:57 | 49 | 309 | 14 | EXT |  | 0.89 | (c)
47150.932 | 4.878 | 4.865 | -1.064 | -1.077 | -763 | -682 | -698 | 633 | 1047 | 4226а |  | CORR | CIGR | 02:14 | 02:27 | 02:24 | 30 | 130 | 11 | EXT |  | 0.89 | (c)
47281.395 | 0 | 0 | -11.608 | -11.608 | -1032 | -650 | -654 | 276 | 0 | 4239аа | Непровар / утяжина | GWAN |  | 04:33 | 05:35 | 05:34 | 0 | 756 | 11 | INT | Непровар / утяжина |  | (c)
47456.226 | 9.685 | 9.608 | -2.477 | -2.554 | 1665 | 2149 | -2218 | 1640 | 2084 | 4254а |  | CORR | GENE | 06:09 | 07:27 | 07:42 | 470 | 1156 | 12 | EXT |  | 0.94 | (c)
47495.003 | 0.368 | 0.288 | -10.716 | -10.796 | 640 | 659 | 654 | 640 | 288 | 4258а |  | ARTD | AXGR | 07:18 | 07:21 | 07:21 | 110 | 29 |  | EXT | Эквивалент потери металла 12%. |  | (c)
47504.718 | 10.083 | 10.024 | -1.001 | -1.06 | 603 | 627 | 626 | 603 | 925 | 4258а |  | CORR | AXGR | 07:12 | 07:16 | 07:16 | 135 | 47 | 11 | EXT |  | 0.9 | (c)
47816.154 | 11.608 | 11.488 | -0.005 | -0.125 | 1435 | 1448 | 1454 | 1435 | 2 | 4285а |  | CORR | AXGR | 03:31 | 03:33 | 03:34 | 123 | 37 | 11 | EXT |  | 0.9 | (c)
47816.16 | 0.001 | 0.001 | -11.954 | -11.954 | 1894 | 1914 | 1910 | 1894 | 1 | 4286а |  | CORR | AXGR | 03:30 | 03:33 | 03:32 | 62 | 31 | 12 | EXT |  | 0.89 | (c)
47828.114 | 0 | -0.043 | -11.633 | -11.676 | -1348 | -1177 | -977 | 605 |  | 4287а | Нарушение формы кольцевого шва | GWAN |  | 00:37 | 01:05 | 01:37 | 0 | 743 |  | EXT | Нарушение формы кольцевого шва |  | (c)
48030.03 | 2.275 | 2.256 | -9.267 | -9.286 | -1882 | -1669 | -1734 | 349 | 2256 | 4306а |  | GOUG | CIGR | 08:59 | 09:34 | 09:23 | 40 | 296 | 7 | EXT | Задир. |  | (c)
48033.479 | 5.724 | 5.684 | -5.818 | -5.858 | -2003 | -1727 | -1849 | 228 | 5216 | 4306а |  | GOUG | GENE | 08:40 | 09:24 | 09:04 | 642 | 307 | 7 | EXT | Задир. |  | (c)
48039.297 | 0 | -0.044 | -11.331 | -11.375 | 307 | 519 | 508 | 307 |  | 4307а | Нарушение формы кольцевого шва | GWAN |  | 02:53 | 03:27 | 03:25 | 0 | 402 |  | EXT | Нарушение формы кольцевого шва |  | (c)
48039.297 | 0 | 0 | -11.331 | -11.331 | 1320 | 1521 | 1699 | 1320 | 0 | 4307а | Смещение кромок | GWAN |  | 05:36 | 06:09 | 06:38 | 0 | 759 |  | EXT | Смещение кромок Наружу Величина смещения - 2.3 мм. |  | (c)
48040.546 | 1.249 | 1.226 | -10.082 | -10.105 | -1078 | -1013 | -999 | 919 | 1226 | 4307а |  | CORR | CIGR | 11:09 | 11:20 | 11:22 | 44 | 159 | 11 | EXT |  | 0.89 | (c)
48053.72 | 3.092 | 3.005 | -7.448 | -7.535 | 624 | 675 | 938 | 624 | 3005 | 4308а |  | CORR | GENE | 06:12 | 06:21 | 07:03 | 87 | 628 | 12 | EXT |  | 0.89 | (c)
48166.01 | 10.88 | 10.837 | -0.088 | -0.131 | 903 | 946 | 1080 | 903 | 62 | 4317а |  | CORR | GENE | 04:53 | 05:00 | 05:22 | 69 | 354 | 11 | EXT |  | 0.89 | (c)
48179.347 | 0 | -0.05 | -10.53 | -10.58 | 1353 | 2113 | 2072 | 1353 |  | 4321б | Нарушение формы кольцевого шва | GWAN |  | 00:42 | 02:45 | 02:38 | 0 | 1439 |  | EXT | Нарушение формы кольцевого шва |  | (c)
48179.347 | 0 | 0 | -10.53 | -10.53 | -1574 | -1495 | -1508 | 1443 | 0 | 4321б | Непровар / утяжина | GWAN |  | 04:50 | 05:02 | 05:00 | 0 | 131 | 11 | INT | Непровар / утяжина |  | (c)
48179.347 | 0 | 0 | -10.53 | -10.53 | -1125 | -960 | -927 | 730 | 0 | 4321б | Непровар / утяжина | GWAN |  | 06:02 | 06:29 | 06:34 | 0 | 394 | 24 | INT | Непровар / утяжина |  | (b)
48179.347 | 0 | 0 | -10.53 | -10.53 | -506 | -418 | -223 | 0 | 0 | 4321б | Непровар / утяжина | GWAN |  | 07:42 | 07:56 | 08:28 | 0 | 566 | 14 | INT | Непровар / утяжина |  | (c)
48369.224 | 0 | -0.039 | -12.172 | -12.211 | -476 | 209 | -77 | 0 |  | 4339а | Нарушение формы кольцевого шва | GWAN |  | 05:45 | 07:35 | 06:49 | 0 | 799 |  | EXT | Нарушение формы кольцевого шва |  | (c)
48441.098 | 0 | -0.018 | -12.162 | -12.18 | 1697 | 1953 | 1956 | 1697 |  | 4345а | Нарушение формы кольцевого шва | GWAN |  | 00:30 | 01:12 | 01:12 | 0 | 518 |  | EXT | Нарушение формы кольцевого шва |  | (c)
48560.562 | 0 | -0.038 | -12.162 | -12.2 | 461 | -967 | 2122 | 461 |  | 4356а | Нарушение формы кольцевого шва | GWAN |  | 08:38 | 04:48 | 13:06 | 0 | 3321 |  | EXT | Нарушение формы кольцевого шва |  | (c)
48584.896 | 0 | -0.035 | -12.172 | -12.207 | 1359 | 2023 | 2109 | 1359 |  | 4358а | Нарушение формы кольцевого шва | GWAN |  | 05:41 | 07:28 | 07:42 | 0 | 1501 |  | EXT | Нарушение формы кольцевого шва |  | (c)
48681.566 | 0 | -0.025 | -11.895 | -11.92 | 453 | -2185 | -2036 | 64 |  | 4367а | Нарушение формы кольцевого шва | GWAN |  | 03:20 | 08:14 | 08:38 | 0 | 3944 |  | EXT | Нарушение формы кольцевого шва |  | (c)
48729.09 | 0 | -0.036 | -12.061 | -12.097 | -6 | 517 | 368 | 0 |  | 4371а | Нарушение формы кольцевого шва | GWAN |  | 11:58 | 01:22 | 12:58 | 0 | 747 |  | EXT | Нарушение формы кольцевого шва |  | (c)
48802.392 | 0.391 | 0.143 | -11.499 | -11.747 | -38 | -24 | -21 | 4 | 143 | 4377а |  | LWAN | AXGR | 05:18 | 05:20 | 05:20 | 591 | 33 |  | EXT | Эквивалент потери металла 19%. |  | (c)
49045.529 | 0 | -0.039 | -11.668 | -11.707 | -674 | -217 | -158 | 0 |  | 4400а | Нарушение формы кольцевого шва | GWAN |  | 00:02 | 01:16 | 01:26 | 0 | 1031 |  | EXT | Нарушение формы кольцевого шва |  | (c)
49057.197 | 0 | -0.036 | -11.316 | -11.352 | 1304 | 1680 | 1776 | 1304 |  | 4401а | Нарушение формы кольцевого шва | GWAN |  | 07:19 | 08:20 | 08:35 | 0 | 942 |  | EXT | Нарушение формы кольцевого шва |  | (c)
49080.292 | 0 | -0.05 | -11.583 | -11.633 | -693 | -97 | -51 | 0 |  | 4403а | Нарушение формы кольцевого шва | GWAN |  | 09:20 | 10:56 | 11:03 | 0 | 1285 |  | EXT | Нарушение формы кольцевого шва |  | (c)
49294.708 | 5 | 4.764 | -7.182 | -7.418 | 1931 | -1909 | -1380 | 229 | 4764 | 4423а |  | CORR | GENE | 02:38 | 04:19 | 05:44 | 402 | 2301 | 12 | EXT |  | 0.94 | (c)
49296.856 | 7.148 | 7.03 | -5.034 | -5.152 | -1018 | -715 | -658 | 298 | 4966 | 4423а |  | CORR | GENE | 06:43 | 07:32 | 07:41 | 186 | 720 | 10 | EXT |  | 0.9 | (c)
49297.661 | 7.953 | 7.823 | -4.229 | -4.359 | 2019 | -1944 | -1361 | 279 | 4147 | 4423а |  | CORR | GENE | 02:53 | 04:13 | 05:47 | 212 | 2163 | 12 | EXT |  | 0.91 | (c)
49299.352 | 9.644 | 9.507 | -2.538 | -2.675 | -1641 | -1490 | -870 | 98 | 2366 | 4423а |  | CORR | GENE | 05:02 | 05:26 | 07:06 | 309 | 1543 | 11 | EXT |  | 0.92 | (c)
49300.225 | 10.517 | 10.428 | -1.665 | -1.754 | -2019 | -1187 | -1076 | 133 | 1531 | 4423а |  | CORR | GENE | 04:01 | 06:15 | 06:33 | 223 | 1886 | 12 | EXT |  | 0.91 | (c)
49371.94 | 0 | -0.045 | -11.699 | -11.744 | -1641 | -576 | -741 | 160 |  | 4431а | Нарушение формы кольцевого шва | GWAN |  | 10:15 | 01:07 | 12:40 | 0 | 1800 |  | EXT | Нарушение формы кольцевого шва |  | (c)
49383.639 | 0 | -0.061 | -12.162 | -12.223 | -966 | 630 | 218 | 966 |  | 4432а | Нарушение формы кольцевого шва | GWAN |  | 09:57 | 02:14 | 13:08 | 0 | 2369 |  | EXT | Нарушение формы кольцевого шва |  | (c)
49395.801 | 0 | -0.059 | -11.784 | -11.843 | 792 | -2229 | 2041 | 792 |  | 4433а | Нарушение формы кольцевого шва | GWAN |  | 09:18 | 01:11 | 12:40 | 0 | 2499 |  | EXT | Нарушение формы кольцевого шва |  | (c)
49431.35 | 0 | -0.047 | -12.152 | -12.199 | -926 | -702 | -583 | 239 |  | 4436а | Нарушение формы кольцевого шва | GWAN |  | 00:43 | 01:19 | 01:39 | 0 | 687 |  | EXT | Нарушение формы кольцевого шва |  | (c)
49454.783 | 0 | -0.041 | -11.482 | -11.523 | 837 | 1440 | 1317 | 837 |  | 4438а | Нарушение формы кольцевого шва | GWAN |  | 06:04 | 07:42 | 07:22 | 0 | 959 |  | EXT | Нарушение формы кольцевого шва |  | (c)
49454.783 | 0 | -0.066 | -11.482 | -11.548 | 2000 | -1996 | -1116 | 229 |  | 4438а | Нарушение формы кольцевого шва | GWAN |  | 09:12 | 10:27 | 12:49 | 0 | 2690 |  | EXT | Нарушение формы кольцевого шва |  | (c)
49477.843 | 0 | -0.027 | -12.172 | -12.199 | -1993 | -1626 | -1753 | 1513 |  | 4440а | Нарушение формы кольцевого шва | GWAN |  | 03:21 | 04:20 | 03:60 | 0 | 480 |  | EXT | Нарушение формы кольцевого шва |  | (c)
49640.695 | 0 | -0.051 | -11.351 | -11.402 | -434 | 26 | -31 | 0 |  | 4454а | Нарушение формы кольцевого шва | GWAN |  | 00:30 | 01:44 | 01:35 | 0 | 806 |  | EXT | Нарушение формы кольцевого шва |  | (c)
49640.695 | 0 | -0.043 | -11.351 | -11.394 | 2074 | -753 | -1452 | 517 |  | 4454а | Нарушение формы кольцевого шва | GWAN |  | 07:15 | 11:38 | 09:46 | 0 | 1871 |  | EXT | Нарушение формы кольцевого шва |  | (c)
49652.046 | 0 | -0.089 | -11.663 | -11.752 | 806 | 1783 | 1344 | 806 |  | 4455а | Нарушение формы кольцевого шва | GWAN |  | 01:02 | 03:40 | 02:29 | 0 | 1076 |  | EXT | Нарушение формы кольцевого шва |  | (c)
49710.997 | 0 | -0.029 | -11.411 | -11.44 | 1356 | 2143 | -1915 | 725 |  | 4460а | Нарушение формы кольцевого шва | GWAN |  | 11:07 | 01:14 | 14:19 | 0 | 2380 |  | EXT | Нарушение формы кольцевого шва |  | (c)
49804.237 | 0 | -0.036 | -11.497 | -11.533 | 2151 | -516 | -1299 | 288 |  | 4469а | Нарушение формы кольцевого шва | GWAN |  | 09:59 | 02:49 | 12:42 | 0 | 2022 |  | EXT | Нарушение формы кольцевого шва |  | (c)
49827.135 | 0 | -0.046 | -11.482 | -11.528 | 22 | 1267 | 818 | 22 |  | 4471а | Нарушение формы кольцевого шва | GWAN |  | 10:32 | 01:53 | 12:40 | 0 | 1592 |  | EXT | Нарушение формы кольцевого шва |  | (c)
49873.556 | 0 | -0.052 | -11.87 | -11.922 | -1469 | -701 | -875 | 281 |  | 4475а | Нарушение формы кольцевого шва | GWAN |  | 09:48 | 11:52 | 11:24 | 0 | 1188 |  | EXT | Нарушение формы кольцевого шва |  | (c)
50036.312 | 0 | -0.031 | -11.558 | -11.589 | -2174 | -1702 | -1720 | 1266 |  | 4489а | Нарушение формы кольцевого шва | GWAN |  | 00:58 | 02:14 | 02:11 | 0 | 908 |  | EXT | Нарушение формы кольцевого шва |  | (c)
50036.312 | 0 | -0.037 | -11.558 | -11.595 | 908 | 1588 | 1523 | 908 |  | 4489а | Нарушение формы кольцевого шва | GWAN |  | 09:16 | 11:05 | 10:55 | 0 | 1230 |  | EXT | Нарушение формы кольцевого шва |  | (c)
50094.528 | 0 | -0.043 | -11.744 | -11.787 | 1965 | -1679 | -1746 | 996 |  | 4494а | Нарушение формы кольцевого шва | GWAN |  | 08:06 | 10:18 | 10:07 | 0 | 1500 |  | EXT | Нарушение формы кольцевого шва |  | (c)
50106.272 | 0 | -0.057 | -11.804 | -11.861 | 891 | -897 | -1882 | 195 |  | 4495а | Нарушение формы кольцевого шва | GWAN |  | 07:27 | 02:38 | 11:59 | 0 | 3376 |  | EXT | Нарушение формы кольцевого шва |  | (c)
50154.103 | 0 | -0.021 | -11.019 | -11.04 | -1912 | -1233 | -507 | 0 |  | 4499а | Нарушение формы кольцевого шва | GWAN |  | 05:29 | 07:19 | 09:16 | 0 | 2810 |  | EXT | Нарушение формы кольцевого шва |  | (c)
50329.986 | 0 | -0.033 | -12.167 | -12.2 | 323 | 1698 | -2071 | 5 |  | 4515а | Нарушение формы кольцевого шва | GWAN |  | 11:09 | 02:50 | 16:42 | 0 | 4133 |  | EXT | Нарушение формы кольцевого шва |  | (c)
50835.384 | 0 | -0.017 | -11.789 | -11.806 | -322 | -38 | 652 | 0 |  | 4561а | Нарушение формы кольцевого шва | GWAN |  | 09:18 | 10:04 | 11:56 | 0 | 1947 |  | EXT | Нарушение формы кольцевого шва |  | (c)
50847.173 | 0 | -0.013 | -11.799 | -11.812 | -757 | -143 | 295 | 0 |  | 4563а | Нарушение формы кольцевого шва | GWAN |  | 01:31 | 03:10 | 04:21 | 0 | 2103 |  | EXT | Нарушение формы кольцевого шва |  | (c)
51221.611 | 0 | -0.027 | -12.152 | -12.179 | -439 | 1469 | 941 | 0 |  | 4597а | Нарушение формы кольцевого шва | GWAN |  | 09:43 | 02:51 | 13:26 | 0 | 2759 |  | EXT | Нарушение формы кольцевого шва |  | (c)
51316.554 | 0 | -0.024 | -12.197 | -12.221 | 428 | 970 | 1797 | 428 |  | 4605а | Нарушение формы кольцевого шва | GWAN |  | 04:08 | 05:36 | 07:49 | 0 | 2739 |  | EXT | Нарушение формы кольцевого шва |  | (c)
51399.512 | 0 | -0.021 | -11.85 | -11.871 | -2069 | -1783 | -1087 | 105 |  | 4613а | Нарушение формы кольцевого шва | GWAN |  | 00:48 | 01:34 | 03:26 | 0 | 1964 |  | EXT | Нарушение формы кольцевого шва |  | (c)
51516.512 | 0 | -0.052 | -12.172 | -12.224 | -1579 | 67 | 111 | 1579 |  | 4623а | Нарушение формы кольцевого шва | GWAN |  | 08:56 | 01:21 | 13:29 | 0 | 3381 |  | EXT | Нарушение формы кольцевого шва |  | (c)
51540.846 | 0 | -0.03 | -12.167 | -12.197 | 728 | 1568 | 1305 | 728 |  | 4625а | Нарушение формы кольцевого шва | GWAN |  | 02:60 | 05:16 | 04:33 | 0 | 1154 |  | EXT | Нарушение формы кольцевого шва |  | (c)
51588.144 | 0 | -0.034 | -11.935 | -11.969 | -1304 | 758 | 5 | 0 |  | 4629а | Нарушение формы кольцевого шва | GWAN |  | 01:48 | 07:20 | 05:19 | 0 | 2618 |  | EXT | Нарушение формы кольцевого шва |  | (c)
51659.151 | 0 | -0.032 | -12.182 | -12.214 | 226 | 2096 | 1195 | 226 |  | 4637а | Нарушение формы кольцевого шва | GWAN |  | 07:01 | 00:03 | 09:37 | 0 | 1937 |  | EXT | Нарушение формы кольцевого шва |  | (c)
51659.151 | 0 | -0.038 | -12.182 | -12.22 | -2148 | -1937 | -1981 | 1813 |  | 4637а | Вышлифовка на шве | GWAN | GENE | 00:38 | 01:12 | 01:05 | 82 | 335 | 17 | EXT | Вышлифовка на шве | 0.89 | (c)
51671.333 | 0 | -0.064 | -11.714 | -11.778 | 1508 | 1682 | 1698 | 1508 |  | 4638а | Нарушение формы кольцевого шва | GWAN |  | 11:49 | 00:17 | 12:20 | 0 | 379 |  | EXT | Нарушение формы кольцевого шва |  | (c)
51694.64 | 0 | -0.031 | -11.89 | -11.921 | 807 | 1261 | 1487 | 807 |  | 4640а | Нарушение формы кольцевого шва | GWAN |  | 03:05 | 04:18 | 04:55 | 0 | 1361 |  | EXT | Нарушение формы кольцевого шва |  | (c)
51718.712 | 0 | -0.031 | -12.142 | -12.173 | -507 | 2092 | 1607 | 0 |  | 4642а | Нарушение формы кольцевого шва | GWAN |  | 07:54 | 02:53 | 13:35 | 0 | 4227 |  | EXT | Нарушение формы кольцевого шва |  | (c)
51743.016 | 0 | -0.029 | -11.618 | -11.647 | 1627 | -1448 | -1090 | 654 |  | 4644а | Нарушение формы кольцевого шва | GWAN |  | 08:14 | 11:58 | 12:56 | 0 | 3488 |  | EXT | Нарушение формы кольцевого шва |  | (c)
51801.514 | 0 | -0.029 | -3.414 | -3.443 | 906 | -1899 | -1950 | 345 |  | 4649а | Нарушение формы кольцевого шва | GWAN |  | 05:51 | 10:18 | 10:10 | 0 | 3210 |  | EXT | Нарушение формы кольцевого шва |  | (c)
51804.928 | 0 | -0.029 | -9.125 | -9.154 | 1296 | 1525 | 1599 | 1296 |  | 4649б | Нарушение формы кольцевого шва | GWAN |  | 02:11 | 02:48 | 03:00 | 0 | 606 |  | EXT | Нарушение формы кольцевого шва |  | (c)
51804.928 | 0 | -0.022 | -9.125 | -9.147 | -2179 | -1723 | -705 | 0 |  | 4649б | Нарушение формы кольцевого шва | GWAN |  | 04:51 | 06:04 | 08:49 | 0 | 2948 |  | EXT | Нарушение формы кольцевого шва |  | (c)
51814.053 | 0 | -0.038 | -10.797 | -10.835 | -1778 | -686 | 56 | 1778 |  | 4650а | Нарушение формы кольцевого шва | GWAN |  | 07:46 | 10:42 | 12:42 | 0 | 3668 |  | EXT | Нарушение формы кольцевого шва |  | (c)
51824.85 | 0 | -0.039 | -11.27 | -11.309 | 1318 | 1919 | 1939 | 1318 |  | 4651а | Нарушение формы кольцевого шва | GWAN |  | 00:03 | 01:40 | 01:43 | 0 | 1242 |  | EXT | Нарушение формы кольцевого шва |  | (c)
51824.85 | 0 | -0.023 | -11.27 | -11.293 | -821 | 140 | -97 | 0 |  | 4651а | Нарушение формы кольцевого шва | GWAN |  | 06:18 | 08:53 | 08:15 | 0 | 1448 |  | EXT | Нарушение формы кольцевого шва |  | (c)
51858.978 | 0 | -0.018 | -11.794 | -11.812 | -1371 | -1019 | -700 | 30 |  | 4654а | Нарушение формы кольцевого шва | GWAN |  | 06:24 | 07:21 | 08:12 | 0 | 1340 |  | EXT | Нарушение формы кольцевого шва |  | (c)
51893.192 | 0 | -0.018 | -11.527 | -11.545 | 160 | 522 | 1536 | 160 |  | 4657а | Нарушение формы кольцевого шва | GWAN |  | 03:03 | 04:01 | 06:45 | 0 | 2752 |  | EXT | Нарушение формы кольцевого шва |  | (c)
51939.704 | 0 | -0.028 | -11.673 | -11.701 | 1462 | 1544 | 1574 | 1462 |  | 4661а | Нарушение формы кольцевого шва | GWAN |  | 09:06 | 09:19 | 09:24 | 0 | 225 |  | EXT | Нарушение формы кольцевого шва |  | (c)
52009.746 | 0.374 | 0.18 | -11.244 | -11.438 | -451 | -256 | -282 | 114 | 180 | 4668а |  | GOUG | GENE | 03:01 | 03:33 | 03:28 | 1942 | 337 | 14 | EXT | Зона задиров. |  | (c)
52011.946 | 2.574 | 2.286 | -9.044 | -9.332 | -388 | -257 | -296 | 204 | 2286 | 4668а |  | GOUG | GENE | 03:11 | 03:32 | 03:26 | 487 | 184 | 9 | EXT | Зона задиров. |  | (c)
52012.955 | 3.583 | 3.035 | -8.035 | -8.583 | -757 | -388 | -498 | 239 | 3035 | 4668а |  | GOUG | GENE | 02:12 | 03:11 | 02:54 | 1397 | 518 | 12 | EXT | Зона задиров. |  | (c)
52015.135 | 5.763 | 5.557 | -5.855 | -6.061 | -661 | -454 | -394 | 127 | 5401 | 4668а |  | GOUG | GENE | 02:27 | 03:01 | 03:10 | 660 | 534 | 10 | EXT | Зона задиров. |  | (c)
52018.598 | 9.226 | 6.953 | -2.392 | -4.665 | 601 | 675 | 902 | 601 | 2291 | 4668а |  | GOUG | GENE | 05:51 | 06:03 | 06:40 | 2374 | 602 | 10 | EXT | Зона задиров. Аномалия находится на упругопластическом изгибе: R=544 D, максимальное растяжение на 10.6 час. |  | (c)
52018.749 | 9.377 | 9.362 | -2.241 | -2.256 | -826 | -754 | -766 | 706 | 2224 | 4668а |  | GOUG | CIGR | 02:01 | 02:12 | 02:10 | 32 | 120 | 14 | EXT | Задир. Аномалия находится на упругопластическом изгибе: R=530 D, максимальное растяжение на 10.6 час. |  | (b)
52019 | 9.628 | 9.601 | -1.99 | -2.017 | -800 | -637 | -678 | 556 | 1953 | 4668а |  | GOUG | GENE | 02:05 | 02:31 | 02:25 | 64 | 244 | 11 | EXT | Задир. Аномалия находится на упругопластическом изгибе: R=518 D, максимальное растяжение на 10.6 час. |  | (c)
52020.05 | 10.678 | 10.631 | -0.94 | -0.987 | 512 | 575 | 709 | 512 | 784 | 4668а |  | GOUG | GENE | 05:36 | 05:47 | 06:08 | 203 | 395 | 6 | EXT | Задир. Аномалия находится на упругопластическом изгибе: R=487 D, максимальное растяжение на 10.6 час. |  | (c)
52020.99 | 0 | -0.036 | -11.255 | -11.291 | -955 | -299 | -510 | 65 |  | 4669а | Нарушение формы кольцевого шва | GWAN |  | 00:56 | 02:42 | 02:08 | 0 | 890 |  | EXT | Нарушение формы кольцевого шва Аномалия находится на упругопластическом изгибе: R=478 D, максимальное растяжение на 10.6 час. |  | (c)
52020.99 | 0 | -0.041 | -11.255 | -11.296 | -2120 | -1610 | -1672 | 1223 |  | 4669а | Нарушение формы кольцевого шва | GWAN |  | 09:48 | 11:10 | 11:00 | 0 | 896 |  | EXT | Нарушение формы кольцевого шва Аномалия находится на упругопластическом изгибе: R=478 D, максимальное растяжение на 10.6 час. |  | (c)
52022.248 | 1.258 | 1.236 | -9.997 | -10.019 | -1735 | -1654 | -1667 | 1598 | 1236 | 4669а |  | CORR | CIGR | 10:50 | 11:03 | 11:01 | 42 | 137 | 14 | EXT | Аномалия находится на упругопластическом изгибе: R=477 D, максимальное растяжение на 10.6 час. | 0.89 | (c)
52027.243 | 6.253 | 6.121 | -5.002 | -5.134 | 1501 | 1837 | 1758 | 1501 | 2732 | 4669а |  | GOUG | GENE | 07:32 | 08:27 | 08:14 | 2402 | 513 | 7 | EXT | Зона задиров. Аномалия находится на упругопластическом изгибе: R=650 D, максимальное растяжение на 10.5 час. |  | (c)
52031.264 | 10.274 | 10.151 | -0.981 | -1.104 | 1659 | 1668 | 1737 | 1659 | 918 | 4669а |  | GOUG | GENE | 07:58 | 07:59 | 08:11 | 186 | 156 | 6 | EXT | Задир. Аномалия находится на упругопластическом изгибе: R=627 D, максимальное растяжение на 10.5 час. |  | (c)
52042.987 | 0 | -0.033 | -11.532 | -11.565 | -1205 | -442 | -326 | 0 |  | 4671а | Нарушение формы кольцевого шва | GWAN |  | 00:47 | 02:50 | 03:09 | 0 | 1757 |  | EXT | Нарушение формы кольцевого шва |  | (c)
52042.987 | 0 | -0.032 | -11.532 | -11.564 | 910 | 1232 | 1894 | 910 |  | 4671а | Нарушение формы кольцевого шва | GWAN |  | 06:28 | 07:20 | 09:07 | 0 | 1967 |  | EXT | Нарушение формы кольцевого шва |  | (c)
52051.767 | 8.78 | 6.933 | -2.752 | -4.599 | -1911 | -1732 | -1605 | 1299 | 2596 | 4671а |  | GOUG | GENE | 10:53 | 11:22 | 11:42 | 2003 | 612 | 15 | EXT | Зона задиров. |  | (b)
52051.89 | 8.903 | 8.883 | -2.629 | -2.649 | 410 | 577 | 629 | 410 | 2571 | 4671а |  | CORR | GENE | 05:07 | 05:34 | 05:43 | 78 | 439 | 10 | EXT |  | 0.89 | (c)
52124.594 | 0 | -0.07 | -11.24 | -11.31 | -1214 | 759 | 41 | 1214 |  | 4678а | Нарушение формы кольцевого шва | GWAN |  | 08:57 | 02:15 | 12:19 | 0 | 2511 |  | EXT | Нарушение формы кольцевого шва |  | (c)
52180.185 | 0 | -0.042 | -11.286 | -11.328 | -1553 | -34 | 367 | 0 |  | 4683а | Нарушение формы кольцевого шва | GWAN |  | 00:16 | 04:21 | 05:26 | 0 | 3839 |  | EXT | Нарушение формы кольцевого шва |  | (c)
52191.471 | 0 | -0.037 | -11.558 | -11.595 | 1173 | -1934 | -1581 | 0 |  | 4684а | Нарушение формы кольцевого шва | GWAN |  | 00:50 | 04:28 | 05:25 | 0 | 3416 |  | EXT | Нарушение формы кольцевого шва |  | (c)
52238.391 | 0 | -0.029 | -11.527 | -11.556 | 1152 | -2105 | 2199 | 1152 |  | 4688а | Нарушение формы кольцевого шва | GWAN |  | 07:20 | 10:35 | 10:09 | 0 | 2093 |  | EXT | Нарушение формы кольцевого шва |  | (c)
52264.886 | 3.254 | 3.237 | -8.168 | -8.185 | 574 | 590 | 590 | 574 | 3237 | 4690а |  | DENT | PITT | 04:58 | 05:01 | 05:01 | 35 | 31 | 0.6 | N/A | Глубина вмятины: 9 мм (0,6%). Линейка: 4 см в (324 см; 05:01 ч:мин) Аномалия находится вблизи дефекта потери металла. |  | (b)
52264.904 | 3.272 | 3.253 | -8.15 | -8.169 | 536 | 594 | 589 | 536 | 3253 | 4690а |  | GOUG | CIGR | 04:52 | 05:02 | 05:01 | 32 | 106 | 9 | EXT | Задир. |  | (b)
52269.018 | 7.386 | 7.351 | -4.036 | -4.071 | 947 | 1133 | 1209 | 947 | 3989 | 4690а |  | CORR | GENE | 05:59 | 06:29 | 06:41 | 82 | 525 | 15 | EXT |  | 0.89 | (c)
52284.224 | 0 | -0.027 | -11.608 | -11.635 | -458 | 18 | 556 | 0 |  | 4692а | Нарушение формы кольцевого шва | GWAN |  | 05:48 | 07:05 | 08:31 | 0 | 2029 |  | EXT | Нарушение формы кольцевого шва |  | (c)
52285.614 | 1.39 | 1.379 | -10.218 | -10.229 | -997 | -916 | -922 | 847 | 1379 | 4692а |  | CORR | CIGR | 04:21 | 04:34 | 04:33 | 29 | 150 | 10 | EXT |  | 0.89 | (c)
52286.883 | 2.659 | 1.592 | -8.949 | -10.016 | -1434 | -1172 | -1234 | 1035 | 1592 | 4692а |  | GOUG | GENE | 03:10 | 03:52 | 03:42 | 1139 | 399 | 12 | EXT | Зона задиров. |  | (c)
52292.31 | 8.086 | 8.062 | -3.522 | -3.546 | -2197 | -2118 | -2114 | 2031 | 3507 | 4692а |  | CORR | CIGR | 01:07 | 01:20 | 01:20 | 39 | 166 | 13 | EXT |  | 0.89 | (c)
52351.938 | 0 | -0.034 | -11.21 | -11.244 | 662 | -1306 | -1579 | 642 |  | 4699а | Нарушение формы кольцевого шва | GWAN |  | 07:11 | 01:53 | 13:09 | 0 | 4441 |  | EXT | Нарушение формы кольцевого шва |  | (c)
52359.815 | 7.877 | 7.851 | -3.333 | -3.359 | -1494 | -1453 | -1445 | 1396 | 3318 | 4699а |  | CORR | CIGR | 01:23 | 01:29 | 01:31 | 41 | 98 | 11 | EXT |  | 1.06 | (b)
52371.981 | 0 | -0.02 | -11.774 | -11.794 | 937 | -727 | -1470 | 585 |  | 4700б | Нарушение формы кольцевого шва | GWAN |  | 09:58 | 05:29 | 15:30 | 0 | 4109 |  | EXT | Нарушение формы кольцевого шва |  | (c)
52395.418 | 0 | -0.035 | -11.029 | -11.064 | -1633 | 711 | 370 | 0 |  | 4703а | Нарушение формы кольцевого шва | GWAN |  | 05:53 | 00:11 | 11:16 | 0 | 4006 |  | EXT | Нарушение формы кольцевого шва |  | (c)
52454.678 | 3.486 | 3.441 | -7.719 | -7.764 | -1978 | -1932 | -1884 | 1789 | 3441 | 4707а |  | CORR | CIGR | 08:41 | 08:49 | 08:56 | 45 | 189 | 10 | EXT |  | 0.89 | (c)
52460.929 | 9.737 | 8.854 | -1.468 | -2.351 | 2076 | 2113 | 2192 | 2076 | 439 | 4707а |  | CORR | GENE | 07:35 | 07:42 | 07:54 | 1912 | 233 | 14 | EXT |  | 1.01 | (b)
52462.397 | 0 | -0.028 | -11.804 | -11.832 | 1753 | -2004 | -1904 | 1100 |  | 4708а | Нарушение формы кольцевого шва | GWAN |  | 00:10 | 02:03 | 02:19 | 0 | 1607 |  | EXT | Нарушение формы кольцевого шва |  | (c)
52462.397 | 0 | -0.03 | -11.804 | -11.834 | 41 | 200 | 557 | 41 |  | 4708а | Нарушение формы кольцевого шва | GWAN |  | 07:33 | 07:59 | 08:57 | 0 | 1032 |  | EXT | Нарушение формы кольцевого шва |  | (c)
52521.387 | 0 | -0.036 | -11.568 | -11.604 | 2177 | -1385 | -1356 | 427 |  | 4714а | Нарушение формы кольцевого шва | GWAN |  | 05:52 | 08:18 | 08:22 | 0 | 1857 |  | EXT | Нарушение формы кольцевого шва |  | (c)
52532.955 | 0 | -0.022 | -11.422 | -11.444 | 1144 | -1493 | -1165 | 0 |  | 4715а | Нарушение формы кольцевого шва | GWAN |  | 01:10 | 06:04 | 06:57 | 0 | 4304 |  | EXT | Нарушение формы кольцевого шва |  | (c)
52601.379 | 0 | -0.021 | -11.517 | -11.538 | 420 | -1530 | 2051 | 420 |  | 4721а | Нарушение формы кольцевого шва | GWAN |  | 00:43 | 07:28 | 05:06 | 0 | 3262 |  | EXT | Нарушение формы кольцевого шва |  | (c)
52612.896 | 0 | -0.039 | -11.794 | -11.833 | 2114 | -1344 | -413 | 1522 |  | 4722а | Нарушение формы кольцевого шва | GWAN |  | 11:46 | 02:28 | 16:58 | 0 | 3869 |  | EXT | Нарушение формы кольцевого шва |  | (c)
52624.69 | 0 | -0.033 | -11.794 | -11.827 | 709 | 1101 | 990 | 709 |  | 4723а | Нарушение формы кольцевого шва | GWAN |  | 10:19 | 11:22 | 11:04 | 0 | 562 |  | EXT | Нарушение формы кольцевого шва |  | (c)
52648.162 | 0 | -0.041 | -11.155 | -11.196 | 50 | -1995 | 1548 | 50 |  | 4725а | Нарушение формы кольцевого шва | GWAN |  | 06:39 | 01:09 | 10:41 | 0 | 2997 |  | EXT | Нарушение формы кольцевого шва |  | (c)
52648.162 | 0 | -0.022 | -11.155 | -11.177 | -1284 | -1029 | -1033 | 781 |  | 4725а | Нарушение формы кольцевого шва | GWAN |  | 03:04 | 03:45 | 03:44 | 0 | 503 |  | EXT | Нарушение формы кольцевого шва |  | (c)
52661.498 | 2.181 | 1.512 | -9.366 | -10.035 | 2096 | 2151 | 2158 | 2096 | 1512 | 4726а |  | CORR | GENE | 03:35 | 03:44 | 03:45 | 1080 | 125 | 12 | EXT | Аномалия находится на упругопластическом изгибе: R=749 D, максимальное растяжение на 6.7 час. | 0.98 | (c)
52661.521 | 2.204 | 2.154 | -9.343 | -9.393 | 1385 | 1468 | 1537 | 1385 | 2154 | 4726а |  | CORR | GENE | 01:40 | 01:53 | 02:05 | 74 | 305 | 14 | EXT | Аномалия находится на упругопластическом изгибе: R=744 D, максимальное растяжение на 6.7 час. | 0.89 | (c)
52662.799 | 3.482 | 3.15 | -8.065 | -8.397 | 1280 | 1446 | 1413 | 1280 | 3150 | 4726а |  | CORR | GENE | 01:23 | 01:50 | 01:45 | 552 | 267 | 11 | EXT | Аномалия находится на упругопластическом изгибе: R=738 D, максимальное растяжение на 6.6 час. | 0.95 | (c)
52665.135 | 5.818 | 5.444 | -5.729 | -6.103 | 1152 | 1538 | 1407 | 1152 | 5444 | 4726а |  | CORR | GENE | 01:02 | 02:05 | 01:43 | 423 | 510 | 11 | EXT | Аномалия находится на упругопластическом изгибе: R=665 D, максимальное растяжение на 6.1 час. | 0.94 | (c)
52665.64 | 6.323 | 6.224 | -5.224 | -5.323 | 1244 | 1391 | 1424 | 1244 | 4992 | 4726а |  | CORR | GENE | 01:17 | 01:41 | 01:46 | 331 | 360 | 13 | EXT | Аномалия находится на упругопластическом изгибе: R=628 D, максимальное растяжение на 6 час. | 0.93 | (c)
52667.941 | 8.624 | 8.615 | -2.923 | -2.932 | 499 | 544 | 549 | 499 | 2899 | 4726а |  | CORR | CIGR | 11:17 | 11:24 | 11:25 | 33 | 99 | 10 | EXT | Аномалия находится на упругопластическом изгибе: R=516 D, максимальное растяжение на 5.8 час. | 0.89 | (c)
52691.418 | 9.087 | 9.057 | -2.279 | -2.309 | -1438 | -1326 | -1344 | 1250 | 2263 | 4728а |  | CORR | CIGR | 04:45 | 05:03 | 04:60 | 46 | 188 | 16 | EXT |  | 0.89 | (c)
52693.009 | 10.678 | 10.628 | -0.688 | -0.738 | -1509 | -1238 | -1241 | 973 | 661 | 4728а |  | CORR | GENE | 04:33 | 05:17 | 05:16 | 77 | 536 | 11 | EXT |  | 0.89 | (c)
52693.461 | 11.13 | 11.016 | -0.236 | -0.35 | -941 | -895 | -905 | 869 | 101 | 4728а |  | CORR | GENE | 06:05 | 06:12 | 06:10 | 249 | 72 | 11 | EXT |  | 0.91 | (c)
52703.552 | 9.855 | 9.796 | -1.471 | -1.53 | -1475 | -1405 | -1255 | 1035 | 1419 | 4729а |  | CORR | GENE | 05:09 | 05:21 | 05:45 | 111 | 440 | 13 | EXT |  | 0.9 | (c)
52704.44 | 10.743 | 10.718 | -0.583 | -0.608 | -1927 | -1866 | -1816 | 1704 | 559 | 4729а |  | CORR | GENE | 03:56 | 04:06 | 04:14 | 49 | 223 | 10 | EXT |  | 0.89 | (c)
52705.023 | 0 | -0.046 | -11.794 | -11.84 | -1623 | -1228 | -1286 | 948 |  | 4730а | Нарушение формы кольцевого шва | GWAN |  | 01:13 | 02:17 | 02:07 | 0 | 675 |  | EXT | Нарушение формы кольцевого шва |  | (c)
52705.023 | 0 | -0.031 | -11.794 | -11.825 | 23 | 1335 | 927 | 23 |  | 4730а | Нарушение формы кольцевого шва | GWAN |  | 05:39 | 09:10 | 08:04 | 0 | 1807 |  | EXT | Нарушение формы кольцевого шва |  | (c)
52740.103 | 0 | -0.024 | -11.588 | -11.612 | -1805 | 2153 | 341 | 0 |  | 4733а | Нарушение формы кольцевого шва | GWAN |  | 06:01 | 04:40 | 11:47 | 0 | 4293 |  | EXT | Нарушение формы кольцевого шва |  | (c)
52786.809 | 0.934 | 0.904 | -7.436 | -7.466 | -1524 | -1419 | -1420 | 1316 | 904 | 4737а |  | CORR | CIGR | 07:13 | 07:30 | 07:30 | 44 | 208 | 14 | EXT |  | 0.89 | (c)
52793.608 | 7.733 | 7.715 | -0.637 | -0.655 | -1655 | -1617 | -1614 | 1574 | 625 | 4737а |  | DENT | CIGR | 06:52 | 06:58 | 06:58 | 30 | 81 | 0.3 | N/A | Глубина вмятины: 4 мм (0,3%). Линейка: 3 см в (772 см; 06:58 ч:мин) |  | (c)
52794.245 | 0 | -0.019 | -11.784 | -11.803 | 547 | -674 | -1821 | 272 |  | 4738а | Нарушение формы кольцевого шва | GWAN |  | 08:42 | 05:25 | 14:20 | 0 | 4186 |  | EXT | Нарушение формы кольцевого шва |  | (c)
52817.551 | 0 | -0.027 | -11.18 | -11.207 | -1038 | 1186 | 1141 | 0 |  | 4740а | Нарушение формы кольцевого шва | GWAN |  | 08:04 | 02:03 | 13:56 | 0 | 4357 |  | EXT | Нарушение формы кольцевого шва Аномалия находится на упругопластическом изгибе: R=471 D, максимальное растяжение на 6.3 час. |  | (c)
52828.731 | 0 | -0.024 | -11.709 | -11.733 | 1534 | 1767 | -1123 | 682 |  | 4741а | Нарушение формы кольцевого шва | GWAN |  | 10:13 | 10:51 | 15:05 | 0 | 3608 |  | EXT | Нарушение формы кольцевого шва |  | (c)
52852.224 | 0 | -0.022 | -11.059 | -11.081 | -1249 | 28 | -219 | 0 |  | 4743а | Нарушение формы кольцевого шва | GWAN |  | 03:13 | 06:39 | 05:59 | 0 | 2060 |  | EXT | Нарушение формы кольцевого шва |  | (c)
52853.136 | 0.912 | 0.881 | -10.147 | -10.178 | 2205 | -2186 | -2140 | 2024 | 881 | 4743а |  | CORR | GENE | 00:31 | 00:42 | 00:49 | 88 | 232 | 10 | EXT |  | 0.89 | (c)
52853.924 | 1.7 | 1.691 | -9.359 | -9.368 | 1832 | 1891 | 1883 | 1832 | 1691 | 4743а |  | CORR | CIGR | 11:30 | 11:40 | 11:39 | 25 | 102 | 11 | EXT |  | 0.89 | (c)
52856.389 | 4.165 | 4.151 | -6.894 | -6.908 | 2197 | 2227 | -2204 | 2143 | 4151 | 4743а |  | CORR | CIGR | 00:29 | 00:34 | 00:39 | 29 | 121 | 14 | EXT |  | 0.89 | (c)
52859.503 | 7.279 | 7.177 | -3.78 | -3.882 | 2057 | 2070 | 2087 | 2057 | 3641 | 4743а |  | CORR | GENE | 00:07 | 00:09 | 00:11 | 241 | 60 | 12 | EXT |  | 0.92 | (c)
52861.14 | 8.916 | 8.863 | -2.143 | -2.196 | -2205 | -2130 | -2127 | 2048 | 2121 | 4743а |  | CORR | GENE | 00:39 | 00:51 | 00:51 | 75 | 157 | 10 | EXT |  | 0.89 | (c)
52955.692 | 0 | -0.029 | -10.696 | -10.725 | -1797 | -575 | -558 | 682 |  | 4752а | Нарушение формы кольцевого шва | GWAN |  | 11:49 | 03:07 | 15:09 | 0 | 2479 |  | EXT | Нарушение формы кольцевого шва |  | (c)
52955.692 | 0 | 0 | -10.696 | -10.696 | 937 | 1299 | 1357 | 937 | 0 | 4752а | Непровар / утяжина | GWAN |  | 07:11 | 08:09 | 08:18 | 0 | 839 | 9 | INT | Непровар / утяжина |  | (c)
52970.233 | 3.845 | 3.738 | -7.733 | -7.84 | 1258 | 1273 | 1279 | 1258 | 3738 | 4753а |  | CORR | AXGR | 05:21 | 05:23 | 05:24 | 189 | 43 | 10 | EXT |  | 0.9 | (c)
52970.447 | 4.059 | 3.974 | -7.519 | -7.604 | 828 | 974 | 1140 | 828 | 3974 | 4753а |  | CORR | GENE | 04:11 | 04:35 | 05:02 | 118 | 625 | 13 | EXT |  | 0.9 | (c)
52977.966 | 0 | -0.022 | -11.704 | -11.726 | 1439 | 1588 | 1747 | 1439 |  | 4754а | Нарушение формы кольцевого шва | GWAN |  | 04:40 | 05:04 | 05:30 | 0 | 615 |  | EXT | Нарушение формы кольцевого шва Аномалия находится на упругопластическом изгибе: R=459 D, максимальное растяжение на 9.1 час. |  | (c)
52977.966 | 0 | -0.023 | -11.704 | -11.727 | -1992 | -1873 | -1874 | 1757 |  | 4754а | Нарушение формы кольцевого шва | GWAN |  | 07:26 | 07:45 | 07:45 | 0 | 235 |  | EXT | Нарушение формы кольцевого шва Аномалия находится на упругопластическом изгибе: R=459 D, максимальное растяжение на 9.1 час. |  | (c)
53001.444 | 0 | -0.038 | -11.225 | -11.263 | 1507 | -663 | -870 | 0 |  | 4757а | Нарушение формы кольцевого шва | GWAN |  | 01:22 | 07:32 | 06:58 | 0 | 4169 |  | EXT | Нарушение формы кольцевого шва |  | (c)
53035.265 | 0 | -0.044 | -11.527 | -11.571 | 1363 | 458 | -867 | 0 |  | 4760а | Нарушение формы кольцевого шва | GWAN |  | 00:53 | 10:27 | 06:53 | 0 | 4461 |  | EXT | Нарушение формы кольцевого шва Аномалия находится на отводе. |  | (c)
53155.82 | 0 | -0.024 | -12.157 | -12.181 | 1133 | 1360 | 1304 | 1133 |  | 4770а | Нарушение формы кольцевого шва | GWAN |  | 05:34 | 06:11 | 06:02 | 0 | 341 |  | EXT | Нарушение формы кольцевого шва |  | (c)
53180.129 | 0 | -0.029 | -12.172 | -12.201 | 244 | 412 | 1337 | 244 |  | 4773а | Нарушение формы кольцевого шва | GWAN |  | 04:54 | 05:21 | 07:51 | 0 | 2185 |  | EXT | Нарушение формы кольцевого шва |  | (c)
53458.483 | 1.424 | 1.406 | -10.37 | -10.388 | 990 | 1076 | 1080 | 990 | 1406 | 4797а |  | CORR | CIGR | 07:18 | 07:32 | 07:33 | 32 | 179 | 10 | EXT |  | 0.89 | (c)
53503.913 | 0 | -0.023 | -11.875 | -11.898 | -1077 | -718 | -706 | 335 |  | 4801а | Нарушение формы кольцевого шва | GWAN |  | 08:21 | 09:19 | 09:21 | 0 | 742 |  | EXT | Нарушение формы кольцевого шва |  | (c)
53527.698 | 0 | -0.034 | -11.205 | -11.239 | 2224 | -1377 | -797 | 643 |  | 4803а | Нарушение формы кольцевого шва | GWAN |  | 07:51 | 10:10 | 11:44 | 0 | 2880 |  | EXT | Нарушение формы кольцевого шва |  | (c)
53550.586 | 0 | -0.048 | -11.89 | -11.938 | 2195 | -2103 | -2042 | 1817 |  | 4805а | Нарушение формы кольцевого шва | GWAN |  | 08:55 | 09:22 | 09:32 | 0 | 448 |  | EXT | Нарушение формы кольцевого шва |  | (c)
53565.205 | 0 | -0.036 | -10.973 | -11.009 | -2029 | -851 | -938 | 153 |  | 4807а | Нарушение формы кольцевого шва | GWAN |  | 08:60 | 00:10 | 11:56 | 0 | 2182 |  | EXT | Нарушение формы кольцевого шва |  | (c)
53565.205 | 0 | 0 | -10.973 | -10.973 | 1155 | 1298 | 1613 | 1155 | 0 | 4807а | Непровар / утяжина | GWAN |  | 05:34 | 05:57 | 06:47 | 0 | 915 | 14 | INT | Непровар / утяжина |  | (c)
53573.597 | 8.392 | 8.271 | -2.581 | -2.702 | -853 | -791 | -744 | 635 | 2563 | 4807а |  | CORR | GENE | 00:09 | 00:19 | 00:27 | 139 | 218 | 12 | EXT |  | 0.9 | (c)
53575.748 | 10.543 | 10.523 | -0.43 | -0.45 | -777 | -718 | -723 | 670 | 390 | 4807а |  | CORR | GENE | 00:22 | 00:31 | 00:30 | 60 | 107 | 10 | EXT |  | 0.89 | (c)
53576.178 | 0 | -0.039 | -11.552 | -11.591 | -573 | 1767 | 1315 | 573 |  | 4808а | Нарушение формы кольцевого шва | GWAN |  | 10:44 | 05:02 | 15:49 | 0 | 3775 |  | EXT | Нарушение формы кольцевого шва |  | (c)
53598.924 | 11.194 | 11.178 | -0.318 | -0.334 | -1926 | -1873 | -1831 | 1736 | 273 | 4809а |  | CORR | GENE | 06:14 | 06:22 | 06:29 | 61 | 190 | 10 | EXT |  | 0.89 | (c)
53599.954 | 0.712 | 0.67 | -10.669 | -10.711 | -888 | -792 | -778 | 667 | 670 | 4810а |  | CORR | GENE | 06:15 | 06:30 | 06:32 | 74 | 221 | 14 | EXT |  | 0.89 | (c)
53610.623 | 0 | -0.045 | -11.351 | -11.396 | 974 | 1962 | 1625 | 974 |  | 4811а | Нарушение формы кольцевого шва | GWAN |  | 07:50 | 10:29 | 09:35 | 0 | 1302 |  | EXT | Нарушение формы кольцевого шва |  | (c)
53644.857 | 0 | -0.029 | -11.371 | -11.4 | 695 | 1694 | 1799 | 695 |  | 4814а | Нарушение формы кольцевого шва | GWAN |  | 09:26 | 00:07 | 12:24 | 0 | 2208 |  | EXT | Нарушение формы кольцевого шва |  | (c)
53644.857 | 0 | -0.029 | -11.371 | -11.4 | -20 | 163 | 192 | 0 |  | 4814а | Нарушение формы кольцевого шва | GWAN |  | 07:31 | 08:00 | 08:05 | 0 | 425 |  | EXT | Нарушение формы кольцевого шва |  | (c)
53652.006 | 7.149 | 6.906 | -4.222 | -4.465 | -987 | -842 | -803 | 619 | 4162 | 4814а |  | CORR | GENE | 04:55 | 05:18 | 05:24 | 303 | 368 | 15 | EXT |  | 0.94 | (c)
53652.636 | 7.779 | 7.587 | -3.592 | -3.784 | -903 | -782 | -707 | 511 | 3454 | 4814а |  | CORR | GENE | 05:08 | 05:28 | 05:40 | 330 | 392 | 12 | EXT |  | 0.93 | (c)
53656.368 | 0.14 | 0.114 | -11.171 | -11.197 | -594 | -513 | -496 | 397 | 114 | 4815а |  | CORR | GENE | 02:02 | 02:15 | 02:18 | 126 | 197 | 13 | EXT |  | 0.9 | (c)
53657.307 | 1.079 | 1.06 | -10.232 | -10.251 | -527 | -498 | -465 | 402 | 1060 | 4815а |  | CORR | CIGR | 02:13 | 02:18 | 02:23 | 35 | 125 | 14 | EXT |  | 0.89 | (c)
53667.539 | 0 | -0.024 | -11.14 | -11.164 | 556 | 1238 | 1851 | 556 |  | 4816а | Нарушение формы кольцевого шва | GWAN |  | 02:11 | 04:02 | 05:40 | 0 | 2590 |  | EXT | Нарушение формы кольцевого шва |  | (c)
53722.832 | 9.893 | 9.869 | -0.813 | -0.837 | -1822 | -1725 | -1718 | 1615 | 798 | 4820а |  | CORR | CIGR | 04:12 | 04:27 | 04:28 | 39 | 207 | 12 | EXT |  | 0.89 | (c)
53723.363 | 10.424 | 10.395 | -0.282 | -0.311 | -1821 | -1726 | -1704 | 1588 | 262 | 4820а |  | CORR | GENE | 04:12 | 04:27 | 04:31 | 49 | 233 | 12 | EXT |  | 0.89 | (c)
53723.645 | 0 | -0.009 | -10.928 | -10.937 | 1156 | 1278 | 1319 | 748 |  | 4820б | Нарушение формы кольцевого шва | GWAN |  | 05:08 | 05:28 | 05:35 | 0 | 326 |  | EXT | Нарушение формы кольцевого шва |  | (c)
53723.645 | 0 | -0.024 | -10.928 | -10.952 | 1746 | -1721 | -1352 | 0 |  | 4820б | Нарушение формы кольцевого шва | GWAN |  | 06:43 | 09:24 | 10:23 | 0 | 2727 |  | EXT | Нарушение формы кольцевого шва |  | (c)
53726.071 | 2.426 | 2.271 | -8.502 | -8.657 | 2118 | 2146 | 2160 | 28 | 2271 | 4820б |  | CORR | GENE | 07:44 | 07:48 | 07:50 | 228 | 84 | 11 | EXT |  | 0.91 | (c)
53734.573 | 0 | -0.039 | -11.024 | -11.063 | -1210 | -575 | -703 | 196 |  | 4821а | Нарушение формы кольцевого шва | GWAN |  | 00:44 | 02:27 | 02:06 | 0 | 1014 |  | EXT | Нарушение формы кольцевого шва |  | (c)
53734.573 | 0 | -0.028 | -11.024 | -11.052 | 191 | 411 | 975 | 191 |  | 4821а | Нарушение формы кольцевого шва | GWAN |  | 04:30 | 05:06 | 06:37 | 0 | 1569 |  | EXT | Нарушение формы кольцевого шва |  | (c)
53737.343 | 2.77 | 2.109 | -8.254 | -8.915 | -1926 | -1820 | -1815 | 1703 | 2109 | 4821а |  | CORR | GENE | 10:49 | 11:06 | 11:07 | 947 | 223 | 14 | EXT |  | 0.99 | (c)
53741.155 | 6.582 | 6.439 | -4.442 | -4.585 | 1107 | 1154 | 1138 | 1107 | 4297 | 4821а |  | CORR | GENE | 06:58 | 07:06 | 07:03 | 288 | 63 | 11 | EXT |  | 0.92 | (c)
53743.114 | 8.541 | 8.445 | -2.483 | -2.579 | -1712 | -1588 | -1639 | 1565 | 2078 | 4821а |  | CORR | GENE | 11:23 | 11:43 | 11:35 | 501 | 147 | 11 | EXT |  | 0.94 | (c)
53768.551 | 0 | -0.036 | -11.406 | -11.442 | -742 | -358 | -404 | 65 |  | 4825а | Вышлифовка на шве | GWAN | GENE | 11:60 | 01:02 | 12:54 | 65 | 676 | 12 | EXT | Вышлифовка на шве | 0.89 | (c)
53779.957 | 0 | -0.028 | -11.467 | -11.495 | 1451 | 2134 | 1951 | 1451 |  | 4826а | Нарушение формы кольцевого шва | GWAN |  | 08:24 | 10:15 | 09:45 | 0 | 1000 |  | EXT | Нарушение формы кольцевого шва |  | (c)
53783.373 | 3.416 | 3.176 | -8.051 | -8.291 | 1087 | 1389 | 1318 | 1087 | 3176 | 4826а |  | CORR | GENE | 07:25 | 08:14 | 08:03 | 687 | 462 | 15 | EXT |  | 0.99 | (c)
53791.204 | 11.247 | 11.228 | -0.22 | -0.239 | 1661 | 1774 | 1751 | 1661 | 194 | 4826а |  | GOUG | CIGR | 08:58 | 09:16 | 09:13 | 45 | 179 | 10 | EXT | Задир. |  | (c)
53791.533 | 0.109 | 0.088 | -11.212 | -11.233 | 2161 | -2212 | -2220 | 2140 | 88 | 4827а |  | GOUG | CIGR | 08:45 | 08:59 | 08:58 | 41 | 161 | 14 | EXT | Задир. |  | (b)
53814.015 | 0 | -0.035 | -11.129 | -11.164 | -691 | -496 | -497 | 304 |  | 4829а | Вышлифовка на шве | GWAN | GENE | 01:38 | 02:09 | 02:09 | 68 | 388 | 12 | EXT | Вышлифовка на шве | 0.89 | (c)
53814.015 | 0 | -0.02 | -11.129 | -11.149 | 570 | -1713 | 1907 | 570 |  | 4829а | Нарушение формы кольцевого шва | GWAN |  | 05:01 | 10:53 | 08:37 | 0 | 2675 |  | EXT | Нарушение формы кольцевого шва |  | (c)
53815.206 | 1.191 | 1.172 | -9.938 | -9.957 | 1616 | 1652 | 1671 | 1616 | 1172 | 4829а |  | CORR | CIGR | 07:50 | 07:56 | 07:59 | 34 | 110 | 13 | EXT |  | 0.89 | (c)
53815.344 | 1.329 | 1.312 | -9.8 | -9.817 | 1720 | 1759 | 1765 | 1720 | 1312 | 4829а |  | CORR | CIGR | 08:07 | 08:13 | 08:14 | 25 | 90 | 13 | EXT |  | 0.89 | (c)
53825.144 | 0 | -0.03 | -9.437 | -9.467 | 175 | 464 | 428 | 175 |  | 4830а | Нарушение формы кольцевого шва | GWAN |  | 00:16 | 01:03 | 00:57 | 0 | 506 |  | EXT | Нарушение формы кольцевого шва |  | (c)
53825.144 | 0 | -0.01 | -9.437 | -9.447 | 2105 | -1483 | -1794 | 1233 |  | 4830а | Нарушение формы кольцевого шва | GWAN |  | 05:28 | 07:49 | 06:58 | 0 | 1123 |  | EXT | Нарушение формы кольцевого шва |  | (c)
53831.566 | 6.422 | 6.403 | -3.015 | -3.034 | 145 | 177 | 242 | 145 | 2966 | 4830а |  | CORR | GENE | 00:11 | 00:17 | 00:27 | 68 | 193 | 10 | EXT |  | 0.89 | (c)
53834.581 | 0 | -0.033 | -11.23 | -11.263 | 2070 | -2117 | -2174 | 1957 |  | 4830б | Вышлифовка на шве | GWAN | GENE | 08:36 | 09:21 | 09:12 | 72 | 434 | 16 | EXT | Вышлифовка на шве Аномалия находится на отводе. | 0.89 | (c)
53845.811 | 0 | -0.03 | -11.558 | -11.588 | -1016 | -461 | -608 | 201 |  | 4831а | Нарушение формы кольцевого шва | GWAN |  | 10:45 | 00:14 | 11:50 | 0 | 815 |  | EXT | Нарушение формы кольцевого шва Аномалия находится на отводе. |  | (c)
53848.044 | 2.233 | 1.645 | -9.325 | -9.913 | 592 | 682 | 684 | 592 | 1645 | 4831а |  | GOUG | GENE | 03:04 | 03:19 | 03:19 | 647 | 184 | 9 | EXT | Зона задиров. |  | (c)
53848.727 | 2.916 | 2.888 | -8.642 | -8.67 | 634 | 690 | 714 | 634 | 2888 | 4831а |  | GOUG | GENE | 03:11 | 03:20 | 03:24 | 161 | 160 | 11 | EXT | Зона задиров. |  | (c)
53868.493 | 0 | -0.024 | -11.779 | -11.803 | -44 | -2175 | 2057 | 0 |  | 4833а | Нарушение формы кольцевого шва | GWAN |  | 11:16 | 05:32 | 16:56 | 0 | 4204 |  | EXT | Нарушение формы кольцевого шва |  | (c)
53891.92 | 0 | -0.02 | -10.908 | -10.928 | 425 | 1072 | 936 | 425 |  | 4835а | Нарушение формы кольцевого шва | GWAN |  | 00:09 | 01:54 | 01:32 | 0 | 1020 |  | EXT | Нарушение формы кольцевого шва |  | (c)
53914.587 | 0 | -0.036 | -12.142 | -12.178 | 847 | 1561 | -1394 | 826 |  | 4838а | Нарушение формы кольцевого шва | GWAN |  | 11:55 | 01:50 | 17:53 | 0 | 4440 |  | EXT | Нарушение формы кольцевого шва Аномалия находится на отводе. |  | (c)
53926.729 | 0 | -0.031 | -11.794 | -11.825 | 1339 | 1730 | -1092 | 937 |  | 4839а | Нарушение формы кольцевого шва | GWAN |  | 08:45 | 09:48 | 14:12 | 0 | 4059 |  | EXT | Нарушение формы кольцевого шва Аномалия находится на отводе. |  | (c)
53972.45 | 0 | -0.023 | -11.663 | -11.686 | -1669 | 13 | -213 | 0 |  | 4843а | Нарушение формы кольцевого шва | GWAN |  | 01:31 | 06:02 | 05:26 | 0 | 2911 |  | EXT | Нарушение формы кольцевого шва |  | (c)
53998.128 | 0 | -0.033 | -11.588 | -11.621 | -1336 | -1149 | -1088 | 840 |  | 4845а | Нарушение формы кольцевого шва | GWAN |  | 09:36 | 10:06 | 10:16 | 0 | 496 |  | EXT | Нарушение формы кольцевого шва Аномалия находится на отводе. |  | (c)
54101.214 | 0 | -0.04 | -11.648 | -11.688 | 84 | 1421 | -2171 | 36 |  | 4854а | Нарушение формы кольцевого шва | GWAN |  | 11:12 | 02:48 | 17:09 | 0 | 4413 |  | EXT | Нарушение формы кольцевого шва |  | (c)
54122.226 | 9.364 | 9.285 | -2.279 | -2.358 | 58 | 339 | 217 | 58 | 2257 | 4855а |  | DENT | GENE | 04:19 | 05:05 | 04:45 | 101 | 318 | 0.6 | N/A | Глубина вмятины: 8 мм (0,6%). Линейка: 10 см в (929 см; 05:05 ч:мин) Аномалия находится вблизи продольного шва. |  | (c)
54123.323 | 10.461 | 10.448 | -1.182 | -1.195 | 1643 | 1684 | 1688 | 1643 | 1172 | 4855а |  | CORR | CIGR | 08:35 | 08:42 | 08:43 | 23 | 91 | 10 | EXT |  | 0.89 | (c)
54138.026 | 1.828 | 1.815 | -9.83 | -9.843 | -1635 | -1576 | -1582 | 1529 | 1815 | 4857а |  | CORR | CIGR | 07:30 | 07:40 | 07:39 | 21 | 106 | 10 | EXT |  | 0.89 | (c)
54147.856 | 0 | -0.024 | -10.888 | -10.912 | -178 | -5 | -7 | 0 |  | 4858а | Нарушение формы кольцевого шва | GWAN |  | 04:42 | 05:10 | 05:10 | 0 | 341 |  | EXT | Нарушение формы кольцевого шва |  | (c)
54158.744 | 0 | -0.019 | -11.613 | -11.632 | 265 | 2146 | -2153 | 110 |  | 4859а | Нарушение формы кольцевого шва | GWAN |  | 00:23 | 05:27 | 05:53 | 0 | 4086 |  | EXT | Нарушение формы кольцевого шва |  | (c)
54251.224 | 0 | -0.025 | -11.809 | -11.834 | 609 | -2216 | 1857 | 609 |  | 4867а | Нарушение формы кольцевого шва | GWAN |  | 02:53 | 07:17 | 06:14 | 0 | 2496 |  | EXT | Нарушение формы кольцевого шва |  | (c)
54263.033 | 0 | -0.029 | -11.23 | -11.259 | -1277 | 1550 | 821 | 1277 |  | 4868а | Нарушение формы кольцевого шва | GWAN |  | 11:34 | 07:10 | 17:12 | 0 | 4195 |  | EXT | Нарушение формы кольцевого шва |  | (c)
54269.297 | 6.264 | 6.242 | -4.966 | -4.988 | -457 | -404 | -368 | 280 | 4934 | 4868а |  | CORR | GENE | 01:46 | 01:55 | 02:00 | 54 | 177 | 10 | EXT |  | 1.06 | (b)
54272.287 | 9.254 | 8.929 | -1.976 | -2.301 | -781 | -762 | -752 | 724 | 1771 | 4868а |  | CORR | GENE | 00:54 | 00:57 | 00:58 | 530 | 57 | 13 | EXT |  | 1.14 | (b)
54274.263 | 0 | -0.024 | -11.799 | -11.823 | 1542 | -320 | -1153 | 612 |  | 4869а | Нарушение формы кольцевого шва | GWAN |  | 11:29 | 06:29 | 16:14 | 0 | 3532 |  | EXT | Нарушение формы кольцевого шва |  | (c)
54278.861 | 4.598 | 4.497 | -7.201 | -7.302 | 510 | 523 | 523 | 510 | 4497 | 4869а | Металлургический дефект | MIAN | AXGR | 08:43 | 08:45 | 08:45 | 190 | 25 |  | INT | Металлургический дефект Эквивалент потери металла 12%. Аномалия находится на упругопластическом изгибе: R=830 D, максимальное растяжение на 7.4 час. |  | (c)
54281.761 | 7.498 | 7.381 | -4.301 | -4.418 | 534 | 546 | 544 | 534 | 4214 | 4869а | Металлургический дефект | MIAN | AXGR | 08:46 | 08:48 | 08:48 | 204 | 20 |  | INT | Металлургический дефект Эквивалент потери металла 13%. Аномалия находится на упругопластическом изгибе: R=513 D, максимальное растяжение на 6.6 час. |  | (c)
54309.65 | 0 | -0.034 | -10.636 | -10.67 | 2058 | -263 | -327 | 1749 |  | 4872а | Нарушение формы кольцевого шва | GWAN |  | 07:28 | 01:14 | 13:03 | 0 | 4152 |  | EXT | Нарушение формы кольцевого шва |  | (c)
54311.899 | 2.249 | 0.857 | -8.387 | -9.779 | 261 | 440 | 448 | 261 | 857 | 4872а |  | GOUG | GENE | 02:38 | 03:07 | 03:08 | 2070 | 374 | 6 | EXT | Зона задиров. |  | (c)
54315.041 | 5.391 | 5.22 | -5.245 | -5.416 | 269 | 269 | 456 | 269 | 3838 | 4872а |  | GOUG | GENE | 02:40 | 02:40 | 03:10 | 1578 | 374 | 6 | EXT | Зона задиров. |  | (c)
54342.741 | 0 | -0.026 | -11.799 | -11.825 | -615 | -1807 | 1234 | 0 |  | 4875а | Нарушение формы кольцевого шва | GWAN |  | 09:17 | 06:05 | 14:16 | 0 | 3698 |  | EXT | Нарушение формы кольцевого шва |  | (c)
54366.354 | 0 | -0.056 | -11.452 | -11.508 | -960 | 473 | 125 | 0 |  | 4877а | Нарушение формы кольцевого шва | GWAN |  | 08:58 | 00:49 | 11:53 | 0 | 2170 |  | EXT | Нарушение формы кольцевого шва |  | (c)
54373.884 | 7.53 | 7.503 | -3.922 | -3.949 | -747 | -674 | -633 | 519 | 3907 | 4877а |  | CORR | CIGR | 09:32 | 09:44 | 09:50 | 42 | 228 | 15 | EXT |  | 0.89 | (c)
54374.052 | 7.698 | 7.558 | -3.754 | -3.894 | -2138 | -2131 | -2119 | 2100 | 3659 | 4877а |  | CORR | AXGR | 05:47 | 05:48 | 05:50 | 235 | 38 | 10 | EXT |  | 0.91 | (c)
54376.803 | 10.449 | 10.376 | -1.003 | -1.076 | -929 | -795 | -647 | 365 | 277 | 4877а |  | GOUG | GENE | 09:03 | 09:24 | 09:48 | 799 | 564 | 8 | EXT | Зона задиров. |  | (c)
54380.226 | 2.42 | 2.043 | -8.997 | -9.374 | -1271 | -1166 | -1089 | 908 | 2043 | 4878а |  | CORR | GENE | 06:03 | 06:19 | 06:32 | 745 | 363 | 10 | EXT |  | 0.95 | (c)
54380.932 | 3.126 | 2.995 | -8.291 | -8.422 | -396 | -373 | -369 | 342 | 2995 | 4878а |  | CORR | GENE | 08:24 | 08:28 | 08:28 | 233 | 54 | 11 | EXT |  | 0.91 | (c)
54381.372 | 3.566 | 3.483 | -7.851 | -7.934 | -360 | -177 | -40 | 0 | 3483 | 4878а |  | CORR | GENE | 08:30 | 08:59 | 09:21 | 602 | 640 | 12 | EXT |  | 0.96 | (c)
54387.628 | 9.822 | 9.777 | -1.595 | -1.64 | -845 | -717 | -705 | 565 | 1548 | 4878а |  | CORR | GENE | 07:11 | 07:32 | 07:34 | 92 | 280 | 10 | EXT |  | 0.89 | (c)
54388.424 | 10.618 | 10.601 | -0.799 | -0.816 | -1161 | -861 | -913 | 665 | 722 | 4878а |  | CORR | GENE | 06:20 | 07:09 | 07:00 | 94 | 496 | 10 | EXT |  | 0.89 | (c)
54389.223 | 0 | -0.027 | -11.693 | -11.72 | 226 | 1049 | 1065 | 226 |  | 4879а | Нарушение формы кольцевого шва | GWAN |  | 00:44 | 02:57 | 02:59 | 0 | 1679 |  | EXT | Нарушение формы кольцевого шва |  | (c)
54389.223 | 0 | -0.028 | -11.693 | -11.721 | -1946 | -1016 | -1157 | 368 |  | 4879а | Нарушение формы кольцевого шва | GWAN |  | 06:53 | 09:23 | 09:01 | 0 | 1579 |  | EXT | Нарушение формы кольцевого шва |  | (c)
54400.916 | 0 | -0.023 | -11.492 | -11.515 | -143 | -958 | 1802 | 0 |  | 4880а | Нарушение формы кольцевого шва | GWAN |  | 05:14 | 03:02 | 10:28 | 0 | 3889 |  | EXT | Нарушение формы кольцевого шва |  | (c)
54412.408 | 0 | -0.021 | -11.673 | -11.694 | -1169 | 368 | 1015 | 0 |  | 4881а | Нарушение формы кольцевого шва | GWAN |  | 05:14 | 09:22 | 11:07 | 0 | 4368 |  | EXT | Нарушение формы кольцевого шва |  | (c)
54424.081 | 0 | -0.015 | -11.18 | -11.195 | -1588 | 359 | -279 | 0 |  | 4882а | Нарушение формы кольцевого шва | GWAN |  | 01:15 | 06:29 | 04:46 | 0 | 2618 |  | EXT | Нарушение формы кольцевого шва |  | (c)
54435.261 | 0 | -0.021 | -10.943 | -10.964 | 1993 | -1467 | -1124 | 0 |  | 4883а | Нарушение формы кольцевого шва | GWAN |  | 02:13 | 04:55 | 05:50 | 0 | 2689 |  | EXT | Нарушение формы кольцевого шва |  | (c)
54469.153 | 0 | -0.022 | -12.172 | -12.194 | 1557 | -1810 | -838 | 1228 |  | 4886а | Нарушение формы кольцевого шва | GWAN |  | 04:13 | 07:10 | 09:47 | 0 | 4132 |  | EXT | Нарушение формы кольцевого шва |  | (c)
54481.325 | 0 | -0.034 | -11.87 | -11.904 | 641 | 219 | -1653 | 513 |  | 4887а | Нарушение формы кольцевого шва | GWAN |  | 04:05 | 02:57 | 09:55 | 0 | 4333 |  | EXT | Нарушение формы кольцевого шва |  | (c)
54493.195 | 0 | -0.04 | -10.787 | -10.827 | -2045 | -1859 | -1828 | 1610 |  | 4888а | Нарушение формы кольцевого шва | GWAN |  | 03:39 | 04:09 | 04:14 | 0 | 435 |  | EXT | Нарушение формы кольцевого шва Аномалия находится на отводе. |  | (c)
54493.195 | 0 | -0.037 | -10.787 | -10.824 | 54 | 463 | 1183 | 54 |  | 4888а | Нарушение формы кольцевого шва | GWAN |  | 09:18 | 10:24 | 12:20 | 0 | 2258 |  | EXT | Нарушение формы кольцевого шва Аномалия находится на отводе. |  | (c)
54540.034 | 0 | -0.039 | -11.17 | -11.209 | -1859 | -675 | -1182 | 506 |  | 4893а | Нарушение формы кольцевого шва | GWAN |  | 09:50 | 01:01 | 11:39 | 0 | 1353 |  | EXT | Нарушение формы кольцевого шва |  | (c)
54543.185 | 3.151 | 2.427 | -8.019 | -8.743 | 810 | 892 | 946 | 810 | 2427 | 4893а |  | CORR | GENE | 05:00 | 05:14 | 05:22 | 1455 | 272 | 10 | EXT |  | 0.97 | (c)
54562.686 | 0 | -0.018 | -11.809 | -11.827 | 328 | -1648 | -1968 | 197 |  | 4895а | Нарушение формы кольцевого шва | GWAN |  | 10:01 | 04:42 | 15:50 | 0 | 4330 |  | EXT | Нарушение формы кольцевого шва Аномалия находится на упругопластическом изгибе: R=285 D, максимальное растяжение на 0.1 час. |  | (c)
54586.662 | 0 | -0.035 | -11.457 | -11.492 | -152 | 1128 | 1554 | 152 |  | 4897а | Нарушение формы кольцевого шва | GWAN |  | 11:52 | 03:18 | 16:27 | 0 | 3411 |  | EXT | Нарушение формы кольцевого шва |  | (c)
54625.661 | 5.197 | 4.389 | -6.335 | -7.143 | 1234 | 1393 | 1399 | 1234 | 4389 | 4900а |  | CORR | GENE | 05:09 | 05:35 | 05:36 | 830 | 330 | 15 | EXT |  | 0.99 | (c)
54630.067 | 9.603 | 9.166 | -1.929 | -2.366 | 255 | 483 | 462 | 255 | 1360 | 4900а |  | GOUG | GENE | 02:31 | 03:08 | 03:04 | 1006 | 415 | 6 | EXT | Зона задиров. |  | (c)
54649.846 | 6.333 | 6.312 | -5.154 | -5.175 | 2183 | -2212 | -2197 | 2116 | 5124 | 4902а |  | CORR | GENE | 03:59 | 04:10 | 04:12 | 51 | 162 | 12 | EXT |  | 0.89 | (c)
54689.295 | 0 | -0.021 | -11.588 | -11.609 | -1105 | 1717 | 1048 | 1105 |  | 4906а | Нарушение формы кольцевого шва | GWAN |  | 10:29 | 06:05 | 16:17 | 0 | 4306 |  | EXT | Нарушение формы кольцевого шва |  | (c)
54691.858 | 2.563 | 2.544 | -9.025 | -9.044 | -1979 | -1928 | -1938 | 1896 | 2544 | 4906а |  | CORR | CIGR | 08:08 | 08:17 | 08:15 | 39 | 83 | 12 | EXT |  | 0.89 | (c)
54692.968 | 3.673 | 3.655 | -7.915 | -7.933 | 1779 | 1840 | 1844 | 1779 | 3655 | 4906а |  | CORR | CIGR | 06:15 | 06:25 | 06:25 | 29 | 129 | 15 | EXT |  | 0.89 | (c)
54700.275 | 10.98 | 10.963 | -0.608 | -0.625 | -2135 | -2085 | -2067 | 1998 | 588 | 4906а |  | CORR | CIGR | 07:43 | 07:51 | 07:54 | 37 | 137 | 11 | EXT |  | 0.89 | (c)
54700.725 | 11.43 | 11.422 | -0.158 | -0.166 | -2210 | -2171 | -2153 | 2096 | 144 | 4906а |  | CORR | CIGR | 07:31 | 07:37 | 07:40 | 22 | 114 | 12 | EXT |  | 0.89 | (c)
54700.801 | 11.506 | 11.487 | -0.082 | -0.101 | -2181 | -2094 | -2054 | 1926 | 29 | 4906а |  | CORR | GENE | 07:36 | 07:50 | 07:56 | 72 | 255 | 14 | EXT |  | 0.89 | (c)
54700.853 | 11.558 | 11.511 | -0.03 | -0.077 | 1504 | 1636 | 1801 | 1504 | 14 | 4906а |  | CORR | GENE | 05:31 | 05:52 | 06:18 | 63 | 594 | 13 | EXT |  | 0.89 | (c)
54709.676 | 8.793 | 8.772 | -2.82 | -2.841 | -2127 | -2055 | -2040 | 1953 | 2801 | 4907а |  | CORR | CIGR | 05:01 | 05:12 | 05:15 | 40 | 174 | 12 | EXT |  | 0.89 | (c)
54732.119 | 3.468 | 3.432 | -7.742 | -7.778 | -1023 | -889 | -898 | 773 | 3432 | 4909б |  | CORR | CIGR | 05:07 | 05:29 | 05:27 | 50 | 250 | 11 | EXT |  | 0.89 | (c)
54732.696 | 4.045 | 4.019 | -7.165 | -7.191 | -1032 | -965 | -903 | 773 | 4019 | 4909б |  | CORR | GENE | 05:06 | 05:17 | 05:27 | 61 | 259 | 10 | EXT |  | 0.89 | (c)
54736.665 | 8.014 | 8.003 | -3.196 | -3.207 | -870 | -787 | -779 | 688 | 3150 | 4909б |  | CORR | GENE | 05:32 | 05:45 | 05:47 | 57 | 182 | 11 | EXT |  | 0.89 | (c)
54793.974 | 9 | 8.851 | -1.928 | -2.077 | 1853 | 1876 | 1880 | 1853 | 1805 | 4915а |  | ARTD | AXGR | 06:36 | 06:40 | 06:41 | 272 | 53 |  | EXT | Эквивалент потери металла 12%. |  | (c)
54795.902 | 0 | -0.027 | -3.485 | -3.512 | -103 | 1236 | 1609 | 0 |  | 4916а | Нарушение формы кольцевого шва | GWAN |  | 06:45 | 10:21 | 11:21 | 0 | 3425 |  | EXT | Нарушение формы кольцевого шва |  | (c)
54834.127 | 1.613 | 1.503 | -10.075 | -10.185 | -500 | -392 | -402 | 304 | 1503 | 4919а |  | CORR | GENE | 06:10 | 06:27 | 06:26 | 344 | 196 | 15 | EXT |  | 0.95 | (c)
54839.85 | 7.336 | 7.323 | -4.352 | -4.365 | -1326 | -131 | -569 | 0 | 3924 | 4919а |  | GOUG | GENE | 03:56 | 07:09 | 05:59 | 441 | 1513 | 7 | EXT | Зона задиров. |  | (c)
54846.137 | 1.935 | 1.862 | -9.683 | -9.756 | -2226 | -1966 | -2056 | 1885 | 1862 | 4920а |  | DENT | GENE | 05:32 | 06:14 | 05:59 | 134 | 341 | 0.4 | N/A | Глубина вмятины: 6 мм (0,4%). Линейка: 13 см в (186 см; 06:14 ч:мин) |  | (c)
54911.291 | 0 | -0.025 | -11.462 | -11.487 | -2012 | -1819 | -1808 | 1603 |  | 4926а | Нарушение формы кольцевого шва | GWAN |  | 08:39 | 09:10 | 09:12 | 0 | 409 |  | EXT | Нарушение формы кольцевого шва Аномалия находится на отводе. |  | (c)
54924.58 | 1.827 | 1.813 | -9.756 | -9.77 | -457 | -302 | -342 | 228 | 1813 | 4927а |  | CORR | CIGR | 08:52 | 09:17 | 09:11 | 39 | 229 | 11 | EXT | Аномалия находится на упругопластическом изгибе: R=634 D, максимальное растяжение на 0.7 час. | 0.89 | (c)
54937.356 | 3.02 | 2.995 | -8.417 | -8.442 | 1837 | 1898 | 1921 | 1837 | 2995 | 4928а |  | CORR | CIGR | 08:03 | 08:13 | 08:16 | 37 | 169 | 13 | EXT |  | 0.89 | (c)
54945.732 | 11.396 | 11.363 | -0.041 | -0.074 | 176 | 252 | 297 | 176 | 32 | 4928а |  | CORR | CIGR | 03:35 | 03:47 | 03:54 | 42 | 243 | 12 | EXT |  | 0.89 | (c)
54945.773 | 0 | -0.022 | -11.593 | -11.615 | -1811 | -976 | -1271 | 731 |  | 4929а | Нарушение формы кольцевого шва | GWAN |  | 00:57 | 03:12 | 02:24 | 0 | 1080 |  | EXT | Нарушение формы кольцевого шва |  | (c)
54956.413 | 10.64 | 10.461 | -0.953 | -1.132 | 408 | 508 | 473 | 408 | 691 | 4929а |  | CORR | GENE | 06:55 | 07:11 | 07:06 | 441 | 131 | 12 | EXT |  | 0.94 | (c)
54968.349 | 0.045 | 0.022 | -11.507 | -11.53 | 480 | 699 | 688 | 480 | 22 | 4931а |  | CORR | GENE | 06:26 | 07:01 | 06:60 | 64 | 416 | 10 | EXT |  | 0.89 | (c)
54973.409 | 5.105 | 5.097 | -6.447 | -6.455 | 935 | 951 | 953 | 935 | 5097 | 4931а |  | CORR | CIGR | 07:40 | 07:42 | 07:42 | 16 | 37 | 10 | EXT |  | 0.89 | (c)
54973.564 | 5.26 | 5.187 | -6.292 | -6.365 | -10 | 32 | 50 | 0 | 5187 | 4931а |  | CORR | GENE | 05:07 | 05:14 | 05:17 | 113 | 119 | 14 | EXT |  | 0.9 | (c)
54973.718 | 5.414 | 5.392 | -6.138 | -6.16 | 816 | 860 | 889 | 816 | 5392 | 4931а |  | CORR | CIGR | 07:20 | 07:27 | 07:32 | 41 | 145 | 10 | EXT |  | 0.89 | (c)
55006.37 | 3.163 | 3.094 | -8.415 | -8.484 | -591 | -586 | -572 | 553 | 3094 | 4934а |  | CORR | AXGR | 07:48 | 07:49 | 07:51 | 207 | 38 | 10 | EXT |  | 0.91 | (c)
55026.922 | 0 | -0.033 | -11.411 | -11.444 | 395 | 1611 | -2164 | 262 |  | 4936а | Нарушение формы кольцевого шва | GWAN |  | 00:18 | 03:34 | 05:25 | 0 | 3804 |  | EXT | Нарушение формы кольцевого шва Аномалия находится на отводе. |  | (c)
55050.122 | 0 | -0.04 | -11.16 | -11.2 | 125 | 1785 | 2200 | 125 |  | 4938а | Нарушение формы кольцевого шва | GWAN |  | 09:30 | 01:58 | 15:05 | 0 | 4150 |  | EXT | Нарушение формы кольцевого шва Аномалия находится на отводе. |  | (c)
55061.282 | 0 | -0.021 | -11.764 | -11.785 | -1439 | -865 | 105 | 0 |  | 4939а | Нарушение формы кольцевого шва | GWAN |  | 00:31 | 02:04 | 04:40 | 0 | 3088 |  | EXT | Нарушение формы кольцевого шва Аномалия находится на отводе. |  | (c)
55096.388 | 0 | -0.035 | -11.603 | -11.638 | -218 | 824 | 1971 | 0 |  | 4942а | Нарушение формы кольцевого шва | GWAN |  | 08:25 | 11:14 | 14:19 | 0 | 4377 |  | EXT | Нарушение формы кольцевого шва Аномалия находится на отводе. |  | (c)
55107.961 | 11.573 | 11.503 | -0.03 | -0.1 | -1356 | -1217 | -925 | 495 | 24 | 4942а |  | CORR | GENE | 05:22 | 05:44 | 06:31 | 76 | 861 | 10 | EXT | Аномалия находится на отводе. | 0.89 | (c)
55119.629 | 0.403 | 0.326 | -10.666 | -10.743 | 318 | 487 | 487 | 318 | 326 | 4944а |  | CORR | GENE | 05:50 | 06:17 | 06:17 | 304 | 339 | 11 | EXT |  | 0.92 | (c)
55121.157 | 1.931 | 1.421 | -9.138 | -9.648 | 1165 | 1548 | 1372 | 1165 | 1421 | 4944а |  | CORR | GENE | 08:07 | 09:09 | 08:40 | 1444 | 414 | 11 | EXT |  | 0.98 | (c)
55127.873 | 8.647 | 7.825 | -2.422 | -3.244 | 523 | 535 | 572 | 523 | 2254 | 4944а |  | CORR | GENE | 06:23 | 06:25 | 06:31 | 990 | 98 | 14 | EXT |  | 0.99 | (c)
55175.743 | 0.069 | 0.044 | -10.794 | -10.819 | -2045 | -2024 | -1922 | 1799 | 44 | 4949а |  | CORR | GENE | 06:45 | 06:48 | 07:05 | 80 | 246 | 13 | EXT |  | 0.89 | (c)
55186.537 | 0 | -0.022 | -11.563 | -11.585 | -507 | 78 | 1071 | 0 |  | 4950а | Нарушение формы кольцевого шва | GWAN |  | 01:03 | 02:37 | 05:17 | 0 | 3155 |  | EXT | Нарушение формы кольцевого шва |  | (c)
55221.603 | 0 | -0.027 | -11.915 | -11.942 | 2135 | -1232 | -203 | 1921 |  | 4953а | Нарушение формы кольцевого шва | GWAN |  | 10:54 | 01:51 | 16:37 | 0 | 4248 |  | EXT | Нарушение формы кольцевого шва |  | (c)
55293.542 | 0 | -0.02 | -11.009 | -11.029 | 1645 | 1750 | 1822 | 1645 | 0 | 4959б | Внутришовный дефект | GWAN |  | 07:34 | 07:51 | 08:02 | 0 | 354 | 13 | MID | Внутришовный дефект |  | (c)
55326.394 | 0.053 | 0.028 | -11.474 | -11.499 | -12 | 270 | 195 | 0 | 28 | 4962а |  | CORR | GENE | 03:59 | 04:44 | 04:32 | 88 | 415 | 14 | EXT |  | 0.89 | (c)
55326.793 | 0.452 | 0.263 | -11.075 | -11.264 | 45 | 66 | 121 | 45 | 263 | 4962а |  | CORR | GENE | 04:08 | 04:12 | 04:20 | 324 | 153 | 12 | EXT |  | 0.93 | (c)
55329.819 | 3.478 | 3.449 | -8.049 | -8.078 | 108 | 216 | 221 | 108 | 3449 | 4962а |  | CORR | GENE | 04:18 | 04:36 | 04:36 | 63 | 226 | 12 | EXT |  | 0.89 | (c)
55349.345 | 0 | -0.031 | -11.809 | -11.84 | -274 | 937 | 425 | 0 |  | 4964а | Нарушение формы кольцевого шва | GWAN |  | 09:45 | 01:01 | 11:38 | 0 | 1397 |  | EXT | Нарушение формы кольцевого шва |  | (c)
55349.345 | 0 | -0.022 | -11.809 | -11.831 | 1389 | -2187 | -2178 | 1285 |  | 4964а | Нарушение формы кольцевого шва | GWAN |  | 02:14 | 04:36 | 04:38 | 0 | 1786 |  | EXT | Нарушение формы кольцевого шва |  | (c)
55361.154 | 0 | -0.025 | -11.709 | -11.734 | 1422 | 206 | -1224 | 592 |  | 4966а | Нарушение формы кольцевого шва | GWAN |  | 08:09 | 04:52 | 13:02 | 0 | 3631 |  | EXT | Нарушение формы кольцевого шва |  | (c)
55396.361 | 0 | -0.031 | -11.744 | -11.775 | 286 | 415 | 709 | 286 |  | 4970а | Нарушение формы кольцевого шва | GWAN |  | 00:58 | 01:19 | 02:07 | 0 | 845 |  | EXT | Нарушение формы кольцевого шва |  | (c)
55488.892 | 0 | -0.028 | -11.442 | -11.47 | -2221 | -557 | -222 | 1777 |  | 4978а | Нарушение формы кольцевого шва | GWAN |  | 09:00 | 01:29 | 14:23 | 0 | 3998 |  | EXT | Нарушение формы кольцевого шва |  | (c)
55572.248 | 0 | -0.041 | -11.255 | -11.296 | 388 | -1735 | 2159 | 388 |  | 4986а | Нарушение формы кольцевого шва | GWAN |  | 10:57 | 05:15 | 15:43 | 0 | 3543 |  | EXT | Нарушение формы кольцевого шва |  | (c)
55583.503 | 0 | -0.026 | -11.638 | -11.664 | 1917 | 2066 | 2062 | 1917 |  | 4987а | Нарушение формы кольцевого шва | GWAN |  | 02:06 | 02:30 | 02:30 | 0 | 289 |  | EXT | Нарушение формы кольцевого шва |  | (c)
55596.019 | 0.878 | 0.583 | -9.874 | -10.169 | 879 | 997 | 1141 | 879 | 583 | 4988а |  | CORR | GENE | 05:36 | 05:55 | 06:19 | 545 | 524 | 13 | EXT |  | 0.96 | (c)
55662.397 | 10.843 | 10.716 | -0.634 | -0.761 | 1584 | 1838 | 1835 | 1584 | 538 | 4993а |  | CORR | GENE | 05:30 | 06:11 | 06:10 | 223 | 502 | 12 | EXT |  | 0.91 | (c)
55662.613 | 11.059 | 10.953 | -0.418 | -0.524 | 1797 | 1808 | 1817 | 1797 | 325 | 4993а |  | CORR | AXGR | 06:04 | 06:06 | 06:07 | 199 | 40 | 10 | EXT |  | 0.91 | (c)
55688.962 | 6.17 | 5.501 | -5.226 | -5.895 | 1286 | 1684 | 1597 | 1286 | 4183 | 4995а |  | GOUG | GENE | 04:57 | 06:01 | 05:47 | 1712 | 621 | 10 | EXT | Зона задиров. |  | (c)
55893.959 | 0 | -0.037 | -11.986 | -12.023 | 1684 | 1922 | 1859 | 1684 |  | 5014а | Вышлифовка на шве | GWAN | GENE | 08:37 | 09:15 | 09:05 | 71 | 350 | 17 | EXT | Вышлифовка на шве | 0.89 | (c)
56206.407 | 2.514 | 2.492 | -8.822 | -8.844 | -1737 | -1692 | -1641 | 1545 | 2492 | 5042а |  | CORR | CIGR | 05:05 | 05:12 | 05:20 | 42 | 192 | 10 | EXT |  | 0.89 | (c)
56207.142 | 3.249 | 3.238 | -8.087 | -8.098 | -1542 | -1498 | -1479 | 1416 | 3238 | 5042а |  | CORR | CIGR | 05:36 | 05:43 | 05:47 | 23 | 126 | 11 | EXT |  | 0.89 | (c)
56211.958 | 8.065 | 7.949 | -3.271 | -3.387 | -1197 | -873 | -819 | 440 | 3244 | 5042а |  | CORR | GENE | 06:32 | 07:24 | 07:33 | 143 | 758 | 10 | EXT |  | 0.9 | (c)
56213.821 | 9.928 | 9.917 | -1.408 | -1.419 | -1020 | -957 | -925 | 830 | 1372 | 5042а |  | CORR | CIGR | 07:01 | 07:11 | 07:16 | 47 | 190 | 10 | EXT |  | 0.89 | (c)
56215.025 | 11.132 | 11.041 | -0.204 | -0.295 | -1093 | -976 | -806 | 518 | 147 | 5042а |  | CORR | GENE | 06:49 | 07:08 | 07:35 | 148 | 575 | 15 | EXT |  | 0.91 | (c)
56216.967 | 1.738 | 1.723 | -9.588 | -9.603 | -2004 | -1973 | -1937 | 1869 | 1723 | 5043а |  | CORR | CIGR | 07:23 | 07:28 | 07:34 | 33 | 135 | 10 | EXT |  | 0.89 | (c)
56217.159 | 1.93 | 1.921 | -9.396 | -9.405 | -2076 | -2037 | -2015 | 1953 | 1921 | 5043а |  | CORR | CIGR | 07:11 | 07:18 | 07:21 | 22 | 123 | 10 | EXT |  | 0.89 | (c)
56224.944 | 9.715 | 9.705 | -1.611 | -1.621 | -1074 | -1041 | -1021 | 967 | 1591 | 5043а |  | CORR | CIGR | 09:53 | 09:58 | 10:02 | 30 | 107 | 10 | EXT |  | 0.89 | (c)
56232.296 | 5.741 | 5.65 | -5.434 | -5.525 | 534 | 577 | 698 | 534 | 2960 | 5044а |  | GOUG | GENE | 03:16 | 03:23 | 03:42 | 2565 | 327 | 6 | EXT | Зона задиров. |  | (c)
56233.251 | 6.696 | 6.67 | -4.479 | -4.505 | 1703 | 1746 | 1775 | 1703 | 4472 | 5044а |  | CORR | CIGR | 06:24 | 06:31 | 06:36 | 33 | 143 | 10 | EXT |  | 0.89 | (c)
56234.665 | 8.11 | 8.086 | -3.065 | -3.089 | 591 | 634 | 646 | 591 | 3003 | 5044а |  | DENT | GENE | 03:25 | 03:32 | 03:34 | 86 | 110 | 0.4 | N/A | Глубина вмятины: 6 мм (0,4%). Линейка: 9 см в (809 см; 03:32 ч:мин) Аномалия находится вблизи дефекта потери металла. |  | (c)
56248.1 | 10.37 | 10.355 | -1.238 | -1.253 | -1329 | -1290 | -1259 | 1188 | 1218 | 5045а |  | CORR | CIGR | 08:21 | 08:28 | 08:33 | 35 | 141 | 14 | EXT |  | 0.89 | (c)
56253.278 | 3.94 | 3.87 | -7.764 | -7.834 | 377 | 458 | 440 | 377 | 3870 | 5046а |  | DENT | GENE | 04:31 | 04:44 | 04:41 | 128 | 125 | 0.5 | N/A | Глубина вмятины: 7 мм (0,5%). Линейка: 13 см в (387 см; 04:44 ч:мин) |  | (c)
56254.877 | 5.539 | 5.513 | -6.165 | -6.191 | -1052 | -1011 | -927 | 803 | 5513 | 5046а |  | CORR | CIGR | 00:40 | 00:47 | 01:00 | 45 | 249 | 10 | EXT |  | 0.89 | (c)
56311.846 | 3.078 | 3.004 | -7.744 | -7.818 | 963 | 1008 | 1007 | 963 | 3004 | 5051а |  | CORR | GENE | 00:03 | 00:10 | 00:10 | 82 | 87 | 10 | EXT |  | 0.89 | (c)
56312.082 | 3.314 | 3.282 | -7.508 | -7.54 | 975 | 992 | 1054 | 975 | 3282 | 5051а |  | CORR | GENE | 00:05 | 00:08 | 00:18 | 205 | 157 | 14 | EXT |  | 0.92 | (c)
56314.379 | 5.611 | 5.598 | -5.211 | -5.224 | 1012 | 1057 | 1093 | 1012 | 5191 | 5051а |  | CORR | CIGR | 00:11 | 00:18 | 00:24 | 33 | 161 | 10 | EXT |  | 0.89 | (c)
56314.839 | 6.071 | 6.022 | -4.751 | -4.8 | 1010 | 1086 | 1101 | 1010 | 4731 | 5051а |  | CORR | GENE | 00:11 | 00:23 | 00:25 | 69 | 182 | 10 | EXT |  | 0.89 | (c)
56315.205 | 6.437 | 6.422 | -4.385 | -4.4 | 1073 | 1107 | 1201 | 1073 | 4330 | 5051а |  | CORR | GENE | 00:21 | 00:26 | 00:41 | 70 | 255 | 10 | EXT |  | 0.89 | (c)
56315.25 | 6.482 | 6.44 | -4.34 | -4.382 | 1459 | 1485 | 1548 | 1459 | 4314 | 5051а |  | CORR | GENE | 01:23 | 01:27 | 01:37 | 68 | 178 | 11 | EXT |  | 0.89 | (c)
56325.191 | 5.601 | 5.539 | -4.833 | -4.895 | -1788 | -1717 | -1701 | 1614 | 4737 | 5052а |  | CORR | GENE | 00:31 | 00:43 | 00:45 | 158 | 174 | 15 | EXT |  | 0.91 | (c)
56325.193 | 5.603 | 5.563 | -4.831 | -4.871 | -1357 | -1243 | -1251 | 1145 | 4798 | 5052а |  | CORR | GENE | 01:41 | 01:59 | 01:58 | 73 | 212 | 12 | EXT |  | 0.89 | (c)
56325.553 | 5.963 | 5.894 | -4.471 | -4.54 | -1845 | -1801 | -1796 | 1748 | 4393 | 5052а |  | CORR | GENE | 00:22 | 00:29 | 00:30 | 147 | 97 | 11 | EXT |  | 0.9 | (c)
56328.362 | 8.772 | 8.715 | -1.662 | -1.719 | -959 | -788 | -765 | 572 | 1506 | 5052а |  | CORR | GENE | 02:45 | 03:13 | 03:16 | 213 | 387 | 11 | EXT |  | 0.91 | (c)
56349.774 | 10.64 | 10.609 | -0.948 | -0.979 | -822 | -667 | -667 | 511 | 903 | 5054б |  | CORR | GENE | 04:18 | 04:43 | 04:43 | 76 | 311 | 11 | EXT |  | 0.89 | (c)
56349.978 | 10.844 | 10.737 | -0.744 | -0.851 | -587 | -540 | -530 | 474 | 390 | 5054б |  | CORR | GENE | 04:56 | 05:03 | 05:05 | 461 | 113 | 10 | EXT |  | 0.93 | (c)
56360.019 | 9.297 | 9.28 | -2.225 | -2.242 | -811 | -638 | -647 | 483 | 2196 | 5055а |  | CORR | CIGR | 10:07 | 10:35 | 10:33 | 46 | 328 | 10 | EXT |  | 0.89 | (c)
56361.457 | 10.735 | 10.713 | -0.787 | -0.809 | 528 | 656 | 700 | 528 | 743 | 5055а |  | CORR | GENE | 01:43 | 02:04 | 02:11 | 66 | 343 | 14 | EXT |  | 0.89 | (c)
56361.671 | 10.949 | 10.919 | -0.573 | -0.603 | 1465 | 1516 | 1547 | 1465 | 564 | 5055а |  | CORR | CIGR | 04:14 | 04:22 | 04:28 | 39 | 164 | 10 | EXT |  | 0.89 | (c)
56364.111 | 1.867 | 1.841 | -6.332 | -6.358 | -2001 | -1976 | -1863 | 1724 | 1841 | 5056а |  | CORR | CIGR | 03:56 | 04:00 | 04:19 | 43 | 277 | 13 | EXT |  | 0.89 | (c)
56370.161 | 7.917 | 7.854 | -0.282 | -0.345 | 1863 | 1903 | 1971 | 1863 | 276 | 5056а |  | CORR | GENE | 02:20 | 02:27 | 02:38 | 69 | 216 | 10 | EXT |  | 0.89 | (c)
56377.714 | 7.271 | 7.255 | -3.828 | -3.844 | -1928 | -1883 | -1886 | 1845 | 3828 | 5057а |  | CORR | CIGR | 05:38 | 05:45 | 05:45 | 16 | 83 | 11 | EXT |  | 0.89 | (c)
56377.989 | 7.546 | 7.524 | -3.553 | -3.575 | -1787 | -1732 | -1723 | 1659 | 3547 | 5057а |  | CORR | CIGR | 06:01 | 06:09 | 06:11 | 28 | 128 | 10 | EXT |  | 0.89 | (c)
56377.994 | 7.551 | 7.448 | -3.548 | -3.651 | -1714 | -1545 | -1583 | 1452 | 3437 | 5057а |  | DENT | GENE | 06:13 | 06:40 | 06:34 | 214 | 262 | 0.4 | N/A | Глубина вмятины: 5 мм (0,4%). Линейка: 21 см в (745 см; 06:40 ч:мин) Аномалия находится вблизи дефекта потери металла. |  | (c)
56381.688 | 0.146 | 0.134 | -11.135 | -11.147 | 860 | 880 | 928 | 860 | 134 | 5058а |  | CORR | CIGR | 05:28 | 05:31 | 05:39 | 26 | 136 | 10 | EXT |  | 0.89 | (c)
56393.087 | 0.264 | 0.02 | -11.198 | -11.442 | 2059 | 2108 | 2132 | 2059 | 20 | 5059а |  | CORR | GENE | 05:31 | 05:38 | 05:42 | 369 | 146 | 11 | EXT |  | 0.93 | (c)
56460.95 | 11.029 | 10.993 | -0.055 | -0.091 | -225 | 74 | 45 | 0 | 38 | 5064а |  | CORR | CIGR | 06:14 | 07:02 | 06:58 | 53 | 541 | 11 | EXT |  | 0.89 | (c)
56484.004 | 0 | -0.061 | -11.019 | -11.08 | 327 | 819 | 641 | 327 |  | 5067а | Нарушение формы кольцевого шва | GWAN |  | 09:18 | 10:37 | 10:08 | 0 | 629 |  | EXT | Нарушение формы кольцевого шва |  | (c)
56518.415 | 0 | -0.055 | -10.888 | -10.943 | 2167 | -953 | -1468 | 642 |  | 5070а | Нарушение формы кольцевого шва | GWAN |  | 09:59 | 01:35 | 12:12 | 0 | 1653 |  | EXT | Нарушение формы кольцевого шва |  | (c)
56540.911 | 0 | -0.021 | -11.537 | -11.558 | 201 | -1897 | 2188 | 201 |  | 5072а | Нарушение формы кольцевого шва | GWAN |  | 07:46 | 02:07 | 13:07 | 0 | 3974 |  | EXT | Нарушение формы кольцевого шва |  | (c)
56548.901 | 7.99 | 7.881 | -3.547 | -3.656 | 805 | 852 | 842 | 805 | 3336 | 5072а |  | CORR | GENE | 09:23 | 09:31 | 09:29 | 320 | 74 | 12 | EXT |  | 0.93 | (c)
56549.267 | 8.356 | 8.241 | -3.181 | -3.296 | 51 | 305 | 413 | 51 | 3154 | 5072а |  | CORR | GENE | 07:22 | 08:03 | 08:20 | 142 | 725 | 11 | EXT |  | 0.9 | (c)
56575.539 | 0.147 | 0.081 | -10.882 | -10.948 | -1087 | -904 | -941 | 795 | 81 | 5075а |  | CORR | GENE | 05:33 | 06:02 | 05:56 | 66 | 292 | 10 | EXT |  | 0.89 | (c)
56575.884 | 0.492 | 0.332 | -10.537 | -10.697 | -1141 | -909 | -957 | 773 | 332 | 5075а |  | CORR | GENE | 05:24 | 06:01 | 05:54 | 160 | 368 | 13 | EXT |  | 0.9 | (c)
56576.29 | 0.898 | 0.826 | -10.131 | -10.203 | -1129 | -986 | -992 | 856 | 826 | 5075а |  | CORR | GENE | 05:26 | 05:49 | 05:48 | 84 | 273 | 13 | EXT |  | 0.89 | (c)
56576.324 | 0.932 | 0.904 | -10.097 | -10.125 | -706 | -674 | -651 | 597 | 904 | 5075а |  | CORR | CIGR | 06:34 | 06:39 | 06:43 | 31 | 109 | 10 | EXT |  | 0.89 | (c)
56576.557 | 1.165 | 1.103 | -9.864 | -9.926 | -1143 | -911 | -964 | 786 | 1103 | 5075а |  | CORR | GENE | 05:24 | 06:01 | 05:52 | 121 | 357 | 10 | EXT |  | 0.9 | (c)
56576.925 | 1.533 | 1.385 | -9.496 | -9.644 | -1080 | -1077 | -1053 | 1027 | 1385 | 5075а |  | CORR | AXGR | 05:34 | 05:34 | 05:38 | 265 | 53 | 11 | EXT |  | 0.92 | (c)
56577.351 | 1.959 | 1.896 | -9.07 | -9.133 | -1243 | -918 | -1042 | 841 | 1896 | 5075а |  | CORR | GENE | 05:07 | 05:60 | 05:40 | 66 | 402 | 15 | EXT |  | 0.89 | (c)
56578.263 | 2.871 | 2.852 | -8.158 | -8.177 | -1275 | -1250 | -1222 | 1170 | 2852 | 5075а |  | CORR | CIGR | 05:02 | 05:06 | 05:11 | 25 | 105 | 12 | EXT |  | 0.89 | (c)
56578.701 | 3.309 | 3.289 | -7.72 | -7.74 | -1205 | -1161 | -1161 | 1118 | 3289 | 5075а |  | CORR | CIGR | 05:14 | 05:21 | 05:21 | 25 | 87 | 11 | EXT |  | 0.89 | (c)
56579.41 | 4.018 | 3.863 | -7.011 | -7.166 | -1158 | -1148 | -1111 | 1064 | 3863 | 5075а |  | CORR | GENE | 05:21 | 05:23 | 05:29 | 240 | 94 | 12 | EXT |  | 0.92 | (c)
56579.723 | 4.331 | 4.221 | -6.698 | -6.808 | -1107 | -1094 | -1079 | 1052 | 4221 | 5075а |  | CORR | AXGR | 05:29 | 05:32 | 05:34 | 296 | 55 | 13 | EXT |  | 0.93 | (c)
56586.421 | 0 | -0.067 | -11.502 | -11.569 | -1601 | -634 | -457 | 687 |  | 5076а | Нарушение формы кольцевого шва | GWAN |  | 08:53 | 11:29 | 11:57 | 0 | 2288 |  | EXT | Нарушение формы кольцевого шва |  | (c)
56586.514 | 0.093 | 0.06 | -11.409 | -11.442 | 1667 | 1718 | 1768 | 1667 | 60 | 5076а |  | CORR | CIGR | 05:40 | 05:49 | 05:57 | 37 | 203 | 13 | EXT |  | 0.89 | (c)
56587.501 | 1.08 | 1.047 | -10.422 | -10.455 | 1665 | 1756 | 1779 | 1665 | 1047 | 5076а |  | CORR | GENE | 05:40 | 05:55 | 05:58 | 64 | 228 | 14 | EXT |  | 0.89 | (c)
56588.167 | 1.746 | 1.684 | -9.756 | -9.818 | 1860 | 1955 | 1982 | 1860 | 1684 | 5076а |  | CORR | GENE | 06:11 | 06:27 | 06:31 | 72 | 244 | 12 | EXT |  | 0.89 | (c)
56588.273 | 1.852 | 1.838 | -9.65 | -9.664 | 1818 | 1876 | 1942 | 1818 | 1838 | 5076а |  | CORR | CIGR | 06:05 | 06:14 | 06:25 | 45 | 249 | 13 | EXT |  | 0.89 | (c)
56590.298 | 3.877 | 3.758 | -7.625 | -7.744 | 1613 | 1731 | 1786 | 1613 | 3758 | 5076а |  | CORR | GENE | 05:32 | 05:51 | 05:60 | 137 | 347 | 12 | EXT |  | 0.9 | (c)
56590.581 | 4.16 | 4.138 | -7.342 | -7.364 | 1609 | 1686 | 1682 | 1609 | 4138 | 5076а |  | CORR | CIGR | 05:31 | 05:43 | 05:43 | 34 | 146 | 10 | EXT |  | 0.89 | (c)
56591.036 | 4.615 | 4.546 | -6.887 | -6.956 | 1624 | 1718 | 1726 | 1624 | 4546 | 5076а |  | CORR | GENE | 05:33 | 05:48 | 05:50 | 98 | 204 | 22 | EXT |  | 0.9 | (c)
56591.136 | 4.715 | 4.673 | -6.787 | -6.829 | 1716 | 1722 | 1737 | 1716 | 4673 | 5076а |  | CORR | AXGR | 05:48 | 05:49 | 05:52 | 142 | 42 | 11 | EXT |  | 0.9 | (c)
56592.131 | 5.71 | 5.684 | -5.792 | -5.818 | 1689 | 1745 | 1752 | 1689 | 5684 | 5076а |  | CORR | CIGR | 05:44 | 05:53 | 05:54 | 41 | 127 | 11 | EXT |  | 0.89 | (c)
56595.448 | 9.027 | 8.839 | -2.475 | -2.663 | 1807 | 1841 | 1832 | 1807 | 2361 | 5076а |  | CORR | AXGR | 06:03 | 06:08 | 06:07 | 302 | 51 | 13 | EXT |  | 0.93 | (c)
56596.084 | 9.663 | 9.602 | -1.839 | -1.9 | 1754 | 1819 | 1832 | 1754 | 1743 | 5076а |  | CORR | GENE | 05:54 | 06:05 | 06:07 | 157 | 156 | 12 | EXT |  | 0.9 | (c)
56596.569 | 10.148 | 9.92 | -1.354 | -1.582 | 1794 | 1848 | 1867 | 1794 | 964 | 5076а |  | CORR | GENE | 06:01 | 06:09 | 06:13 | 618 | 147 | 11 | EXT |  | 0.95 | (c)
56596.995 | 10.574 | 10.527 | -0.928 | -0.975 | 2034 | 2107 | 2141 | 2034 | 800 | 5076а |  | CORR | GENE | 06:39 | 06:51 | 06:57 | 175 | 215 | 14 | EXT |  | 0.91 | (c)
56607.557 | 9.634 | 9.611 | -2.014 | -2.037 | 345 | 391 | 399 | 345 | 2013 | 5077а |  | CORR | CIGR | 05:37 | 05:45 | 05:46 | 24 | 108 | 13 | EXT |  | 0.89 | (c)
56608.69 | 10.767 | 10.743 | -0.881 | -0.905 | 542 | 580 | 591 | 542 | 873 | 5077а |  | CORR | CIGR | 06:09 | 06:15 | 06:17 | 32 | 97 | 10 | EXT |  | 0.89 | (c)
56627.197 | 6.633 | 6.589 | -4.345 | -4.389 | -563 | -544 | -549 | 535 | 4292 | 5079а |  | CORR | AXGR | 08:02 | 08:05 | 08:04 | 97 | 28 | 13 | EXT |  | 0.89 | (c)
56627.334 | 6.77 | 6.729 | -4.208 | -4.249 | -1013 | -848 | -811 | 609 | 4198 | 5079а |  | CORR | CIGR | 06:49 | 07:16 | 07:22 | 51 | 404 | 14 | EXT |  | 0.89 | (c)
56650.113 | 7.452 | 7.44 | -3.582 | -3.594 | 2143 | 2187 | 2194 | 2143 | 3569 | 5081а |  | CORR | CIGR | 07:13 | 07:21 | 07:22 | 25 | 101 | 11 | EXT |  | 0.89 | (c)
56681.988 | 5.576 | 5.501 | -5.956 | -6.031 | 1552 | 1552 | 1574 | 1552 | 5501 | 5084а |  | CORR | AXGR | 07:52 | 07:52 | 07:56 | 234 | 43 | 13 | EXT |  | 0.92 | (c)
56682.021 | 5.609 | 5.579 | -5.923 | -5.953 | 1043 | 1118 | 1113 | 1043 | 5579 | 5084а |  | CORR | CIGR | 06:30 | 06:42 | 06:42 | 36 | 140 | 14 | EXT |  | 0.89 | (c)
56682.088 | 5.676 | 5.628 | -5.856 | -5.904 | 1155 | 1195 | 1218 | 1155 | 5628 | 5084а |  | CORR | GENE | 06:48 | 06:55 | 06:59 | 93 | 126 | 28 | EXT |  | 0.9 | (c)
56682.133 | 5.721 | 5.7 | -5.811 | -5.832 | 982 | 1028 | 1037 | 982 | 5700 | 5084а |  | CORR | CIGR | 06:20 | 06:28 | 06:29 | 21 | 109 | 12 | EXT |  | 0.89 | (c)
56682.237 | 5.825 | 5.811 | -5.707 | -5.721 | 1036 | 1093 | 1188 | 1036 | 5324 | 5084а |  | CORR | GENE | 06:29 | 06:38 | 06:54 | 397 | 303 | 15 | EXT |  | 0.95 | (c)
56684.384 | 7.972 | 7.936 | -3.56 | -3.596 | 633 | 670 | 704 | 633 | 3550 | 5084а |  | CORR | CIGR | 05:24 | 05:30 | 05:36 | 46 | 142 | 13 | EXT |  | 0.89 | (c)
56684.479 | 8.067 | 8.032 | -3.465 | -3.5 | 575 | 631 | 650 | 575 | 3461 | 5084а |  | CORR | CIGR | 05:15 | 05:24 | 05:27 | 39 | 149 | 11 | EXT |  | 0.89 | (c)
56684.867 | 8.455 | 8.422 | -3.077 | -3.11 | 575 | 613 | 627 | 575 | 3075 | 5084а |  | CORR | CIGR | 05:15 | 05:21 | 05:23 | 35 | 103 | 12 | EXT |  | 0.89 | (c)
56687.839 | 11.427 | 11.396 | -0.105 | -0.136 | 337 | 432 | 473 | 337 | 105 | 5084а |  | CORR | CIGR | 04:36 | 04:52 | 04:58 | 31 | 272 | 11 | EXT |  | 0.89 | (c)
56687.944 | 0 | -0.039 | -11.381 | -11.42 | 1507 | 2129 | -1633 | 311 |  | 5085а | Нарушение формы кольцевого шва | GWAN |  | 04:42 | 06:22 | 08:15 | 0 | 2644 |  | EXT | Нарушение формы кольцевого шва |  | (c)
56694.859 | 6.915 | 6.904 | -4.466 | -4.477 | 1201 | 1252 | 1259 | 1201 | 4449 | 5085а |  | GOUG | CIGR | 03:53 | 04:01 | 04:02 | 28 | 115 | 11 | EXT | Задир. |  | (c)
56699.454 | 0.129 | 0.079 | -11.499 | -11.549 | 2030 | 2155 | 2128 | 2030 | 79 | 5086а |  | CORR | GENE | 03:39 | 03:59 | 03:55 | 63 | 195 | 13 | EXT |  | 0.89 | (c)
56699.708 | 0.383 | 0.383 | -11.245 | -11.245 | -1820 | -1752 | -1646 | 1472 | 383 | 5086а |  | GOUG | CIGR | 05:17 | 05:28 | 05:46 | 26 | 348 | 12 | EXT | Задир. |  | (c)
56748.942 | 3.603 | 3.393 | -7.884 | -8.094 | -611 | -516 | -540 | 469 | 3393 | 5090а |  | CORR | GENE | 07:31 | 07:46 | 07:42 | 722 | 141 | 11 | EXT |  | 0.96 | (c)
56749.597 | 4.258 | 4.222 | -7.229 | -7.265 | -2043 | -1968 | -1953 | 1863 | 4222 | 5090а |  | CORR | CIGR | 03:40 | 03:52 | 03:54 | 42 | 180 | 14 | EXT |  | 0.89 | (c)
56790.27 | 0 | -0.042 | -11.547 | -11.589 | -1169 | -12 | 1045 | 0 |  | 5094а | Нарушение формы кольцевого шва | GWAN |  | 08:18 | 11:25 | 14:15 | 0 | 4427 |  | EXT | Нарушение формы кольцевого шва |  | (c)
56797.202 | 6.932 | 6.92 | -4.615 | -4.627 | -1324 | -1301 | -1240 | 1157 | 4601 | 5094а |  | CORR | CIGR | 07:53 | 07:56 | 08:06 | 26 | 167 | 10 | EXT |  | 0.89 | (c)
56802.516 | 0.699 | 0.694 | -10.924 | -10.929 | -1315 | -1104 | -1159 | 1002 | 694 | 5095а |  | CORR | CIGR | 06:19 | 06:53 | 06:44 | 35 | 313 | 10 | EXT |  | 0.89 | (c)
56817.696 | 4.256 | 4.217 | -7.387 | -7.426 | -238 | -132 | -126 | 13 | 4217 | 5096а |  | CORR | GENE | 06:19 | 06:37 | 06:37 | 60 | 225 | 10 | EXT |  | 0.89 | (c)
56847.661 | 11.388 | 11.369 | -0.079 | -0.098 | -1726 | -1688 | -1643 | 1560 | 61 | 5098а |  | CORR | CIGR | 05:06 | 05:12 | 05:20 | 37 | 166 | 12 | EXT |  | 0.89 | (c)
56851.566 | 3.826 | 3.809 | -7.772 | -7.789 | 581 | 648 | 668 | 581 | 3809 | 5099а |  | CORR | CIGR | 05:15 | 05:26 | 05:29 | 35 | 174 | 10 | EXT |  | 0.89 | (c)
56852.367 | 4.627 | 4.61 | -6.971 | -6.988 | 598 | 635 | 677 | 598 | 4610 | 5099а |  | CORR | CIGR | 05:18 | 05:24 | 05:30 | 45 | 157 | 15 | EXT |  | 0.89 | (c)
56859.338 | 0 | -0.026 | -11.628 | -11.654 | -812 | 1416 | 1406 | 0 |  | 5100а | Нарушение формы кольцевого шва | GWAN |  | 03:41 | 09:40 | 09:39 | 0 | 4436 |  | EXT | Нарушение формы кольцевого шва |  | (c)
56892.154 | 9.857 | 9.842 | -0.965 | -0.98 | 1751 | 1788 | 1805 | 1751 | 942 | 5102а |  | GOUG | CIGR | 11:53 | 11:59 | 12:02 | 38 | 108 | 13 | EXT | Задир. |  | (c)
57009.209 | 6.084 | 6.068 | -5.096 | -5.112 | -1447 | -1375 | -1376 | 1305 | 5086 | 5113а |  | CORR | CIGR | 07:34 | 07:46 | 07:46 | 26 | 142 | 10 | EXT |  | 0.89 | (c)
57127.63 | 0 | -0.031 | -11.185 | -11.216 | 1875 | -328 | -1252 | 0 |  | 5124а | Нарушение формы кольцевого шва | GWAN |  | 02:15 | 08:19 | 05:50 | 0 | 2667 |  | EXT | Нарушение формы кольцевого шва Аномалия находится на отводе. |  | (c)
57139.855 | 1.04 | 0.833 | -10.165 | -10.372 | 1698 | 1716 | 1731 | 1698 | 833 | 5125а |  | CORR | GENE | 07:33 | 07:36 | 07:39 | 409 | 65 | 11 | EXT |  | 0.93 | (c)
57154.49 | 4.47 | 4.422 | -6.367 | -6.415 | -1899 | -1817 | -1784 | 1670 | 4422 | 5125б |  | CORR | GENE | 04:45 | 04:58 | 05:04 | 63 | 229 | 10 | EXT | Аномалия находится на отводе. | 0.89 | (c)
57154.633 | 4.613 | 4.365 | -6.224 | -6.472 | 2048 | 2199 | -2209 | 2006 | 4365 | 5125б |  | CORR | GENE | 03:22 | 03:47 | 03:55 | 279 | 407 | 13 | EXT | Аномалия находится на отводе. | 0.92 | (c)
57156.222 | 6.202 | 6.099 | -4.635 | -4.738 | 1831 | 1935 | 1930 | 1831 | 4599 | 5125б |  | CORR | GENE | 02:47 | 03:04 | 03:03 | 139 | 198 | 10 | EXT | Аномалия находится на отводе. | 0.9 | (c)
57157.263 | 7.243 | 7.082 | -3.594 | -3.755 | 1766 | 1900 | 1903 | 1766 | 3545 | 5125б |  | CORR | GENE | 02:37 | 02:58 | 02:59 | 210 | 273 | 13 | EXT | Аномалия находится на отводе. | 0.91 | (c)
57157.484 | 7.464 | 7.307 | -3.373 | -3.53 | 1973 | 2010 | 2010 | 1973 | 2999 | 5125б |  | CORR | GENE | 03:10 | 03:16 | 03:16 | 531 | 74 | 14 | EXT | Аномалия находится на отводе. | 0.96 | (c)
57158.059 | 8.039 | 7.953 | -2.798 | -2.884 | 1912 | 2050 | 1992 | 1912 | 2126 | 5125б |  | CORR | GENE | 03:00 | 03:22 | 03:13 | 758 | 160 | 10 | EXT | Аномалия находится на отводе. | 0.95 | (c)
57158.883 | 8.863 | 8.863 | -1.974 | -1.974 | 1843 | 1893 | 1934 | 1843 | 1929 | 5125б |  | CORR | CIGR | 02:49 | 02:57 | 03:04 | 45 | 182 | 10 | EXT | Аномалия находится на отводе. | 0.89 | (c)
57169.709 | 8.852 | 8.84 | -2.645 | -2.657 | -381 | -315 | -324 | 268 | 2630 | 5126а |  | GOUG | CIGR | 08:11 | 08:22 | 08:21 | 27 | 113 | 11 | EXT | Аномалия находится на отводе. |  | (c)
57184.772 | 1.092 | 1.066 | -10.259 | -10.285 | 1645 | 1715 | 1741 | 1645 | 1066 | 5128а |  | CORR | CIGR | 05:40 | 05:52 | 05:56 | 36 | 192 | 11 | EXT |  | 0.89 | (c)
57187.663 | 3.983 | 3.955 | -7.368 | -7.396 | 1618 | 1650 | 1674 | 1618 | 3955 | 5128а |  | CORR | CIGR | 05:36 | 05:41 | 05:45 | 28 | 113 | 10 | EXT |  | 0.89 | (c)
57191.219 | 7.539 | 7.498 | -3.812 | -3.853 | 1598 | 1890 | 1772 | 1598 | 3785 | 5128а |  | CORR | GENE | 05:33 | 06:20 | 06:01 | 68 | 348 | 11 | EXT |  | 0.89 | (c)
57211.806 | 5.187 | 5.149 | -5.958 | -5.996 | -510 | -393 | -398 | 286 | 5149 | 5130а |  | CORR | GENE | 07:11 | 07:30 | 07:29 | 166 | 224 | 10 | EXT |  | 0.9 | (c)
57212.193 | 5.574 | 5.518 | -5.571 | -5.627 | -779 | -558 | -582 | 385 | 5518 | 5130а |  | CORR | GENE | 06:27 | 07:03 | 06:59 | 106 | 394 | 10 | EXT |  | 0.89 | (c)
57215.069 | 8.45 | 8.436 | -2.695 | -2.709 | -586 | -571 | -526 | 465 | 2678 | 5130а |  | GOUG | CIGR | 06:58 | 07:01 | 07:08 | 31 | 121 | 14 | EXT | Задир. |  | (c)
57217.21 | 10.591 | 10.561 | -0.554 | -0.584 | -259 | -173 | -160 | 60 | 523 | 5130а |  | CORR | GENE | 07:51 | 08:05 | 08:07 | 61 | 199 | 10 | EXT |  | 0.89 | (c)
57217.537 | 10.918 | 10.898 | -0.227 | -0.247 | -424 | -320 | -316 | 207 | 185 | 5130а |  | CORR | GENE | 07:24 | 07:41 | 07:42 | 62 | 217 | 11 | EXT |  | 0.89 | (c)
57218.802 | 1.038 | 0.951 | -10.615 | -10.702 | -1102 | -878 | -893 | 684 | 951 | 5132а |  | CORR | GENE | 06:23 | 06:59 | 06:56 | 106 | 418 | 14 | EXT | Аномалия находится на отводе. | 0.9 | (c)
57222.087 | 4.323 | 4.28 | -7.33 | -7.373 | -1320 | -958 | -1024 | 728 | 4280 | 5132а |  | CORR | GENE | 05:47 | 06:46 | 06:35 | 79 | 592 | 13 | EXT | Аномалия находится на отводе. | 0.89 | (c)
57222.766 | 5.002 | 4.915 | -6.651 | -6.738 | -1076 | -1062 | -1058 | 1040 | 4915 | 5132а |  | CORR | AXGR | 06:27 | 06:29 | 06:30 | 200 | 37 | 10 | EXT | Аномалия находится на отводе. | 0.91 | (c)
57223.239 | 5.475 | 5.432 | -6.178 | -6.221 | -1252 | -1074 | -1011 | 770 | 5432 | 5132а |  | CORR | GENE | 05:58 | 06:27 | 06:37 | 113 | 482 | 12 | EXT | Аномалия находится на отводе. | 0.9 | (c)
57231.848 | 2.431 | 2.415 | -3.32 | -3.336 | 1135 | 1169 | 1189 | 1135 | 2415 | 5133а |  | CORR | CIGR | 07:54 | 07:59 | 08:02 | 38 | 108 | 12 | EXT |  | 0.89 | (c)
57290.258 | 9.313 | 9.313 | -2.124 | -2.124 | -1893 | -1831 | -1836 | 1779 | 2084 | 5138а |  | GOUG | CIGR | 10:55 | 11:05 | 11:04 | 40 | 114 | 13 | EXT | Задир. |  | (c)
57300.903 | 8.521 | 8.498 | -2.916 | -2.939 | 1614 | 1658 | 1669 | 1614 | 2901 | 5139а |  | GOUG | CIGR | 11:39 | 11:46 | 11:47 | 38 | 109 | 12 | EXT | Задир. |  | (c)
57314.945 | 11.126 | 11.079 | -0.044 | -0.091 | 109 | 186 | 415 | 109 | 43 | 5140а |  | CORR | CIGR | 06:30 | 06:43 | 07:19 | 48 | 611 | 10 | EXT |  | 0.89 | (c)
57365.907 | 6.737 | 6.72 | -4.262 | -4.279 | 2195 | 2224 | -2228 | 2190 | 4256 | 5145а |  | CORR | CIGR | 09:06 | 09:11 | 09:12 | 23 | 77 | 11 | EXT |  | 0.89 | (c)
57381.39 | 11.221 | 11.195 | -0.382 | -0.408 | 862 | 876 | 891 | 862 | 381 | 5146а |  | CORR | CIGR | 06:29 | 06:31 | 06:34 | 27 | 59 | 13 | EXT |  | 0.89 | (c)
57404.724 | 0.658 | 0.624 | -10.975 | -11.009 | -1358 | -1173 | -1140 | 921 | 624 | 5149а |  | CORR | GENE | 05:36 | 06:06 | 06:11 | 57 | 437 | 10 | EXT |  | 0.89 | (c)
57411.782 | 7.716 | 7.423 | -3.917 | -4.21 | -1056 | -983 | -1016 | 975 | 3427 | 5149а |  | CORR | GENE | 06:25 | 06:37 | 06:31 | 783 | 81 | 10 | EXT |  | 0.95 | (c)
57414.309 | 10.243 | 10.181 | -1.39 | -1.452 | -1132 | -1003 | -1007 | 882 | 1371 | 5149а |  | CORR | GENE | 06:12 | 06:33 | 06:33 | 81 | 250 | 13 | EXT |  | 0.89 | (c)
57415.044 | 10.978 | 10.938 | -0.655 | -0.695 | -1095 | -874 | -944 | 793 | 565 | 5149а |  | CORR | GENE | 06:18 | 06:54 | 06:43 | 130 | 302 | 12 | EXT |  | 0.9 | (c)
57415.333 | 11.267 | 11.151 | -0.366 | -0.482 | -1160 | -1079 | -992 | 824 | 276 | 5149а |  | CORR | GENE | 06:08 | 06:21 | 06:35 | 206 | 336 | 18 | EXT |  | 0.92 | (c)
57415.699 | 0 | -0.024 | -10.52 | -10.544 | 256 | 769 | 1477 | 256 |  | 5150а | Нарушение формы кольцевого шва | GWAN |  | 01:13 | 02:36 | 04:30 | 0 | 2441 |  | EXT | Нарушение формы кольцевого шва |  | (c)
57415.699 | 0 | -0.029 | -10.52 | -10.549 | -1322 | -241 | -720 | 118 |  | 5150а | Нарушение формы кольцевого шва | GWAN |  | 08:59 | 11:53 | 10:36 | 0 | 1204 |  | EXT | Нарушение формы кольцевого шва |  | (c)
57419.901 | 4.202 | 4.176 | -6.318 | -6.344 | 2048 | 2173 | 2230 | 2048 | 4176 | 5150а |  | CORR | GENE | 06:02 | 06:23 | 06:32 | 135 | 364 | 13 | EXT |  | 0.9 | (c)
57457.992 | 0 | -0.016 | -3.661 | -3.677 | 496 | 693 | 715 | 496 |  | 5154а | Нарушение формы кольцевого шва | GWAN |  | 02:47 | 03:19 | 03:22 | 0 | 437 |  | EXT | Нарушение формы кольцевого шва Аномалия находится на упругопластическом изгибе: R=833 D, максимальное растяжение на 8.3 час. |  | (c)
57457.992 | 0 | 0 | -3.661 | -3.661 | 1057 | 1644 | 1646 | 1057 | 0 | 5154а | Непровар / утяжина | GWAN |  | 04:17 | 05:52 | 05:52 | 0 | 1180 | 14 | INT | Непровар / утяжина Аномалия находится на упругопластическом изгибе: R=833 D, максимальное растяжение на 8.3 час. |  | (b)
57457.992 | 0 | -0.024 | -3.661 | -3.685 | -1111 | -681 | -534 | 42 |  | 5154а | Нарушение формы кольцевого шва | GWAN |  | 10:27 | 11:37 | 12:00 | 0 | 1153 |  | EXT | Нарушение формы кольцевого шва Аномалия находится на упругопластическом изгибе: R=833 D, максимальное растяжение на 8.3 час. |  | (c)
57660.772 | 0 | -0.016 | -4.301 | -4.317 | 328 | 796 | 861 | 328 |  | 5174а | Нарушение формы кольцевого шва | GWAN |  | 03:14 | 04:29 | 04:40 | 0 | 1066 |  | EXT | Нарушение формы кольцевого шва |  | (c)
57665.073 | 0 | -0.008 | -0.972 | -0.98 | 936 | 1073 | 1791 | 936 |  | 5174б | Нарушение формы кольцевого шва | GWAN |  | 01:54 | 02:16 | 04:12 | 0 | 1709 |  | EXT | Нарушение формы кольцевого шва |  | (c)
57665.073 | 0 | -0.067 | -0.972 | -1.039 | -630 | -412 | -445 | 261 |  | 5174б | Вышлифовка на шве | GWAN | GENE | 09:41 | 10:16 | 10:11 | 95 | 370 | 16 | EXT | Вышлифовка на шве | 0.9 | (c)
57668.885 | 0 | -0.068 | -12.177 | -12.245 | -1509 | -1312 | -1307 | 1106 |  | 5178а | Нарушение формы кольцевого шва | GWAN |  | 11:53 | 00:25 | 12:25 | 0 | 403 |  | EXT | Нарушение формы кольцевого шва |  | (c)
57733.246 | 4.105 | 4.099 | -3.419 | -3.425 | -1719 | -1662 | -1639 | 1558 | 3379 | 5183а |  | CORR | CIGR | 00:18 | 00:27 | 00:31 | 46 | 161 | 12 | EXT |  | 0.89 | (c)
57738.911 | 0 | -0.029 | -11.598 | -11.627 | 402 | 761 | 952 | 402 |  | 5186а | Нарушение формы кольцевого шва | GWAN |  | 00:33 | 01:31 | 02:02 | 0 | 1099 |  | EXT | Нарушение формы кольцевого шва |  | (c)
57738.911 | 0 | -0.029 | -11.598 | -11.627 | -2158 | -1528 | -1812 | 1467 |  | 5186а | Нарушение формы кольцевого шва | GWAN |  | 05:40 | 07:22 | 06:36 | 0 | 691 |  | EXT | Нарушение формы кольцевого шва |  | (c)
57738.911 | 0 | -0.055 | -11.598 | -11.653 | -1037 | -631 | -576 | 116 |  | 5186а | Нарушение формы кольцевого шва | GWAN |  | 08:41 | 09:46 | 09:55 | 0 | 921 |  | EXT | Нарушение формы кольцевого шва |  | (c)
57773.695 | 0 | -0.026 | -7.851 | -7.877 | 2186 | -358 | -1181 | 87 |  | 5190а | Нарушение формы кольцевого шва | GWAN |  | 01:23 | 06:33 | 04:20 | 0 | 2188 |  | EXT | Нарушение формы кольцевого шва Аномалия находится на отводе. |  | (c)
57781.546 | 0 | -0.068 | -6.567 | -6.635 | -412 | -295 | -255 | 98 |  | 5190б | Нарушение формы кольцевого шва | GWAN |  | 07:51 | 08:10 | 08:16 | 0 | 314 |  | EXT | Нарушение формы кольцевого шва Аномалия находится на отводе. |  | (c)
57786.44 | 4.894 | 4.843 | -1.673 | -1.724 | -629 | -500 | -350 | 71 | 1575 | 5190б |  | GOUG | GENE | 07:16 | 07:37 | 08:01 | 149 | 558 | 10 | EXT | Аномалия находится на отводе. Задир. |  | (c)
57814.653 | 6.098 | 6.05 | -5.567 | -5.615 | -1879 | -1827 | -1844 | 1809 | 5496 | 5200 |  | DENT | GENE | 09:02 | 09:10 | 09:07 | 119 | 70 | 0.2 | N/A | Глубина вмятины: 3 мм (0,2%). Линейка: 12 см в (605 см; 09:10 ч:мин) |  | (c)
57848.016 | 7.051 | 7.008 | -1.284 | -1.327 | 1672 | 1720 | 1709 | 1672 | 1247 | 5204 |  | DENT | GENE | 03:34 | 03:42 | 03:40 | 80 | 74 | 0.2 | N/A | Глубина вмятины: 3 мм (0,2%). Линейка: 8 см в (701 см; 03:42 ч:мин) |  | (c)
57849.3 | 0 | -0.029 | -3.275 | -3.304 | -1766 | -699 | -459 | 0 |  | 5205 | Нарушение формы кольцевого шва | GWAN |  | 01:46 | 04:38 | 05:17 | 0 | 2615 |  | EXT | Нарушение формы кольцевого шва |  | (c)
57849.3 | 0 | -0.043 | -3.275 | -3.318 | 1382 | 1894 | 1736 | 1382 |  | 5205 | Нарушение формы кольцевого шва | GWAN |  | 10:14 | 11:36 | 11:11 | 0 | 708 |  | EXT | Нарушение формы кольцевого шва |  | (c)
57850.185 | 0.885 | 0.76 | -2.39 | -2.515 | 1336 | 1454 | 1419 | 1336 | 760 | 5205 |  | DENT | GENE | 10:06 | 10:25 | 10:20 | 249 | 167 | 0.1 | N/A | Глубина вмятины: 2 мм (0,1%). Линейка: 25 см в (76 см; 10:25 ч:мин) |  | (c)
57907.772 | 0 | -0.037 | -10.843 | -10.88 | -160 | -3 | 638 | 0 |  | 5214а | Нарушение формы кольцевого шва | GWAN |  | 09:18 | 09:43 | 11:27 | 0 | 1597 |  | EXT | Нарушение формы кольцевого шва |  | (c)
57918.615 | 0 | -0.04 | -11.34 | -11.38 | -2103 | -1447 | -811 | 0 |  | 5215 | Нарушение формы кольцевого шва | GWAN |  | 05:11 | 06:57 | 08:39 | 0 | 2585 |  | EXT | Нарушение формы кольцевого шва |  | (c)
57926.5 | 7.885 | 7.862 | -3.455 | -3.478 | -657 | -619 | -610 | 563 | 3444 | 5215 |  | CORR | CIGR | 09:04 | 09:10 | 09:12 | 34 | 94 | 10 | EXT |  | 0.89 | (c)
57929.585 | 10.97 | 10.958 | -0.37 | -0.382 | -435 | -391 | -261 | 88 | 343 | 5215 |  | CORR | CIGR | 09:40 | 09:47 | 10:08 | 39 | 347 | 11 | EXT |  | 0.89 | (c)
58039.029 | 1.804 | 1.784 | -7.696 | -7.716 | 1758 | 1814 | 1803 | 1758 | 1784 | 5230 |  | CORR | CIGR | 07:00 | 07:09 | 07:08 | 27 | 90 | 12 | EXT | Аномалия находится на отводе. | 0.89 | (c)
58042.484 | 5.259 | 5.208 | -4.241 | -4.292 | 3 | 14 | 16 | 3 | 4211 | 5230 |  | LWAN | AXGR | 02:17 | 02:19 | 02:19 | 81 | 26 |  | EXT | Эквивалент потери металла 11%. Аномалия находится на отводе. |  | (c)
58046.725 | 0 | -0.055 | -11.06 | -11.115 | -2145 | -1189 | -1542 | 940 |  | 5231 | Нарушение формы кольцевого шва | GWAN |  | 08:43 | 11:17 | 10:20 | 0 | 1206 |  | EXT | Нарушение формы кольцевого шва Аномалия находится на отводе. |  | (c)
58058.024 | 0.239 | 0.217 | -11.271 | -11.293 | -1296 | -1248 | -1235 | 1174 | 217 | 5232 |  | CORR | CIGR | 05:34 | 05:42 | 05:44 | 41 | 122 | 13 | EXT |  | 0.89 | (c)
58058.767 | 0.982 | 0.944 | -10.528 | -10.566 | -1281 | -1281 | -1267 | 1254 | 944 | 5232 |  | CORR | AXGR | 05:36 | 05:36 | 05:39 | 144 | 27 | 12 | EXT |  | 0.9 | (c)
58061.284 | 3.499 | 3.433 | -8.011 | -8.077 | -1128 | -1106 | -1112 | 1097 | 3433 | 5232 |  | CORR | AXGR | 06:01 | 06:05 | 06:04 | 194 | 31 | 10 | EXT |  | 0.9 | (c)
58064.628 | 6.843 | 6.822 | -4.667 | -4.688 | -1873 | -1733 | -1707 | 1542 | 4640 | 5232 |  | CORR | CIGR | 04:01 | 04:23 | 04:28 | 48 | 331 | 10 | EXT |  | 0.89 | (c)
58110.035 | 6.945 | 6.929 | -4.475 | -4.491 | 901 | 964 | 980 | 901 | 4461 | 5236 |  | CORR | CIGR | 03:46 | 03:56 | 03:58 | 30 | 157 | 10 | EXT |  | 0.89 | (c)
58174.449 | 2.284 | 2.2 | -5.756 | -5.84 | 408 | 426 | 434 | 408 | 2200 | 5242а |  | CORR | AXGR | 05:45 | 05:48 | 05:49 | 188 | 53 | 10 | EXT |  | 0.9 | (c)
58174.672 | 2.507 | 2.05 | -5.533 | -5.99 | 538 | 575 | 628 | 538 | 2050 | 5242а |  | CORR | GENE | 06:06 | 06:12 | 06:20 | 617 | 179 | 14 | EXT |  | 0.97 | (c)
58175.175 | 3.01 | 2.892 | -5.03 | -5.148 | 369 | 430 | 495 | 369 | 2892 | 5242а |  | CORR | GENE | 05:38 | 05:48 | 05:59 | 166 | 251 | 14 | EXT |  | 0.91 | (c)
58199.394 | 3.934 | 3.905 | -4.929 | -4.958 | 2041 | 2139 | 2142 | 2041 | 3905 | 5244а |  | CORR | CIGR | 06:12 | 06:27 | 06:28 | 37 | 201 | 10 | EXT |  | 0.89 | (c)
58199.682 | 4.222 | 4.218 | -4.641 | -4.645 | -1964 | -1960 | -1915 | 1866 | 4218 | 5244а |  | CORR | CIGR | 07:25 | 07:26 | 07:33 | 32 | 98 | 15 | EXT |  | 0.89 | (c)
58199.771 | 4.311 | 4.299 | -4.552 | -4.564 | -1945 | -1882 | -1867 | 1789 | 4299 | 5244а |  | CORR | CIGR | 07:28 | 07:38 | 07:41 | 50 | 156 | 11 | EXT |  | 0.89 | (c)
58200.027 | 4.567 | 4.556 | -4.296 | -4.307 | -1876 | -1832 | -1827 | 1779 | 4285 | 5244а |  | CORR | CIGR | 07:39 | 07:46 | 07:47 | 22 | 97 | 19 | EXT |  | 0.89 | (c)
58200.282 | 4.822 | 4.764 | -4.041 | -4.099 | 1573 | 1640 | 1731 | 1573 | 4037 | 5244а |  | CORR | GENE | 04:56 | 05:07 | 05:22 | 62 | 316 | 11 | EXT |  | 0.89 | (c)
58200.391 | 4.931 | 4.871 | -3.932 | -3.992 | -2196 | -2122 | -2100 | 2005 | 3906 | 5244а |  | CORR | GENE | 06:48 | 06:60 | 07:03 | 86 | 191 | 12 | EXT |  | 0.89 | (c)
58208.338 | 1.083 | 1.04 | -9.817 | -9.86 | -297 | -268 | -210 | 122 | 1040 | 5245а |  | CORR | CIGR | 05:05 | 05:09 | 05:19 | 43 | 175 | 13 | EXT |  | 0.89 | (c)
58209.237 | 1.982 | 1.938 | -8.918 | -8.962 | -235 | -183 | -147 | 58 | 1938 | 5245а |  | CORR | CIGR | 05:15 | 05:23 | 05:29 | 53 | 177 | 10 | EXT |  | 0.89 | (c)
58215.384 | 8.129 | 8.065 | -2.771 | -2.835 | -501 | -485 | -458 | 414 | 2766 | 5245а |  | CORR | GENE | 04:32 | 04:34 | 04:39 | 69 | 87 | 11 | EXT |  | 0.89 | (c)
58227.766 | 0.576 | 0.404 | -1.784 | -1.956 | 762 | 879 | 878 | 762 | 404 | 5246б |  | CORR | GENE | 06:07 | 06:26 | 06:26 | 548 | 232 | 14 | EXT |  | 0.96 | (c)
58227.91 | 0.72 | 0.692 | -1.64 | -1.668 | 509 | 525 | 563 | 509 | 692 | 5246б |  | CORR | CIGR | 05:26 | 05:29 | 05:35 | 38 | 108 | 11 | EXT |  | 0.89 | (c)
58228.095 | 0.905 | 0.773 | -1.455 | -1.587 | 493 | 537 | 616 | 493 | 773 | 5246б |  | CORR | GENE | 05:24 | 05:31 | 05:43 | 146 | 245 | 12 | EXT |  | 0.9 | (c)
58228.557 | 1.367 | 1.342 | -0.993 | -1.018 | 538 | 605 | 663 | 538 | 967 | 5246б |  | CORR | CIGR | 05:31 | 05:42 | 05:51 | 51 | 249 | 10 | EXT |  | 0.89 | (c)
58251.836 | 10.756 | 10.717 | -0.979 | -1.018 | -1743 | -1621 | -1577 | 1411 | 937 | 5248 |  | CORR | GENE | 04:50 | 05:09 | 05:16 | 81 | 332 | 14 | EXT |  | 0.89 | (c)
58252.016 | 10.936 | 10.92 | -0.799 | -0.815 | -1765 | -1725 | -1573 | 1382 | 758 | 5248 |  | CORR | GENE | 04:46 | 04:53 | 05:17 | 57 | 383 | 15 | EXT |  | 0.89 | (c)
58253.542 | 0.727 | 0.712 | -10.973 | -10.988 | -1753 | -1723 | -1691 | 1629 | 712 | 5249 |  | CORR | GENE | 05:30 | 05:35 | 05:40 | 57 | 124 | 15 | EXT |  | 0.89 | (c)
58253.73 | 0.915 | 0.86 | -10.785 | -10.84 | -2008 | -1862 | -1835 | 1663 | 860 | 5249 |  | CORR | GENE | 04:49 | 05:12 | 05:16 | 112 | 345 | 12 | EXT |  | 0.9 | (c)
58255.942 | 3.127 | 3.1 | -8.573 | -8.6 | -1927 | -1899 | -1848 | 1769 | 3100 | 5249 |  | CORR | GENE | 05:02 | 05:06 | 05:14 | 66 | 158 | 10 | EXT |  | 0.89 | (c)
58258.101 | 5.286 | 5.241 | -6.414 | -6.459 | -1603 | -1583 | -1585 | 1567 | 5241 | 5249 |  | CORR | AXGR | 05:54 | 05:57 | 05:57 | 117 | 36 | 14 | EXT |  | 0.9 | (c)
58258.405 | 5.59 | 5.578 | -6.11 | -6.122 | -1130 | -1109 | -1069 | 1008 | 5578 | 5249 |  | CORR | CIGR | 07:10 | 07:14 | 07:20 | 32 | 122 | 11 | EXT |  | 0.89 | (c)
58260.344 | 7.529 | 7.51 | -4.171 | -4.19 | -1816 | -1793 | -1773 | 1731 | 4153 | 5249 |  | CORR | CIGR | 05:20 | 05:23 | 05:26 | 37 | 85 | 11 | EXT |  | 0.89 | (c)
58260.5 | 7.685 | 7.66 | -4.015 | -4.04 | -1800 | -1760 | -1755 | 1711 | 4006 | 5249 |  | CORR | CIGR | 05:22 | 05:28 | 05:29 | 34 | 89 | 13 | EXT |  | 0.89 | (c)
58260.533 | 7.718 | 7.675 | -3.982 | -4.025 | -2011 | -1948 | -1950 | 1890 | 3898 | 5249 |  | CORR | GENE | 04:48 | 04:58 | 04:58 | 127 | 121 | 15 | EXT |  | 0.9 | (c)
58260.725 | 7.91 | 7.874 | -3.79 | -3.826 | -2001 | -1968 | -1936 | 1872 | 3785 | 5249 |  | CORR | CIGR | 04:50 | 04:55 | 05:00 | 41 | 129 | 10 | EXT |  | 0.89 | (c)
58277.809 | 1.969 | 1.927 | -9.601 | -9.643 | -1863 | -1820 | -1721 | 1578 | 1927 | 5251 |  | CORR | CIGR | 05:29 | 05:36 | 05:52 | 55 | 285 | 11 | EXT |  | 0.89 | (c)
58280.965 | 5.125 | 5.114 | -6.445 | -6.456 | -1762 | -1732 | -1709 | 1656 | 5114 | 5251 |  | CORR | CIGR | 05:45 | 05:50 | 05:54 | 31 | 106 | 11 | EXT |  | 0.89 | (c)
58281.681 | 5.841 | 5.824 | -5.729 | -5.746 | -1857 | -1818 | -1799 | 1741 | 5724 | 5251 |  | CORR | CIGR | 05:30 | 05:36 | 05:39 | 22 | 116 | 12 | EXT |  | 0.89 | (c)
58281.925 | 6.085 | 6.059 | -5.485 | -5.511 | -1814 | -1762 | -1724 | 1633 | 5472 | 5251 |  | CORR | CIGR | 05:37 | 05:45 | 05:52 | 39 | 181 | 15 | EXT |  | 0.89 | (c)
58296.18 | 8.77 | 8.548 | -2.825 | -3.047 | 5 | 16 | 181 | 5 | 2274 | 5252 |  | DENT | GENE | 05:23 | 05:25 | 05:52 | 773 | 352 | 0.4 | N/A | Глубина вмятины: 5 мм (0,4%). Линейка: 77 см в (855 см; 05:25 ч:мин) Аномалия находится вблизи продольного шва. |  | (c)
58298.516 | 11.106 | 11.095 | -0.489 | -0.5 | 46 | 52 | 227 | 46 | 470 | 5252 |  | CORR | CIGR | 05:30 | 05:31 | 05:59 | 30 | 362 | 11 | EXT |  | 0.89 | (c)
58312.769 | 2.324 | 2.305 | -9.331 | -9.35 | -2191 | -2186 | -2013 | 1834 | 2305 | 5254 |  | CORR | CIGR | 01:45 | 01:46 | 02:14 | 41 | 357 | 11 | EXT |  | 0.89 | (c)
58322.1 | 0 | -0.024 | -10.725 | -10.749 | 1251 | -360 | -1105 | 1000 |  | 5255 | Нарушение формы кольцевого шва | GWAN |  | 05:50 | 01:30 | 11:30 | 0 | 4210 |  | EXT | Нарушение формы кольцевого шва |  | (c)
58340.248 | 7.423 | 7.28 | -3.447 | -3.59 | -2033 | -1778 | -1814 | 1596 | 3442 | 5256 |  | CORR | GENE | 04:43 | 05:25 | 05:19 | 148 | 437 | 14 | EXT |  | 0.9 | (c)
58340.718 | 7.893 | 7.642 | -2.977 | -3.228 | -1864 | -1800 | -1810 | 1757 | 2965 | 5256 |  | CORR | GENE | 05:11 | 05:21 | 05:19 | 263 | 107 | 10 | EXT |  | 0.91 | (c)
58341.023 | 8.198 | 8.142 | -2.672 | -2.728 | -1898 | -1847 | -1765 | 1633 | 2665 | 5256 |  | CORR | GENE | 05:05 | 05:13 | 05:27 | 63 | 265 | 10 | EXT |  | 0.89 | (c)
58342.107 | 9.282 | 9.242 | -1.588 | -1.628 | -1999 | -1908 | -1864 | 1729 | 1510 | 5256 |  | CORR | GENE | 04:49 | 05:04 | 05:11 | 118 | 270 | 11 | EXT |  | 0.9 | (c)
58346.518 | 2.823 | 2.656 | -8.782 | -8.949 | 1589 | 1609 | 1633 | 1589 | 2656 | 5257 |  | CORR | GENE | 04:49 | 04:52 | 04:56 | 229 | 88 | 10 | EXT |  | 0.91 | (c)
58348.531 | 4.836 | 4.589 | -6.769 | -7.016 | 1603 | 1703 | 1685 | 1603 | 4589 | 5257 |  | CORR | GENE | 04:51 | 05:08 | 05:05 | 401 | 164 | 12 | EXT |  | 0.94 | (c)
58357.705 | 2.405 | 2.384 | -8.945 | -8.966 | -2128 | -2068 | -2092 | 2056 | 2384 | 5258 |  | CORR | CIGR | 04:42 | 04:52 | 04:48 | 21 | 72 | 12 | EXT |  | 0.89 | (c)
58358.309 | 3.009 | 2.984 | -8.341 | -8.366 | -2083 | -2064 | -2031 | 1979 | 2984 | 5258 |  | CORR | CIGR | 04:49 | 04:52 | 04:58 | 25 | 104 | 10 | EXT |  | 0.89 | (c)
58358.473 | 3.173 | 3.152 | -8.177 | -8.198 | -1985 | -1922 | -1910 | 1836 | 3152 | 5258 |  | CORR | CIGR | 05:05 | 05:15 | 05:17 | 29 | 149 | 13 | EXT |  | 0.89 | (c)
58359.506 | 4.206 | 4.196 | -7.144 | -7.154 | -1369 | -1182 | -1227 | 1085 | 4196 | 5258 |  | CORR | CIGR | 06:44 | 07:15 | 07:07 | 35 | 284 | 13 | EXT |  | 0.89 | (c)
58359.773 | 4.473 | 4.458 | -6.877 | -6.892 | -1497 | -1352 | -1377 | 1258 | 4458 | 5258 |  | CORR | GENE | 06:24 | 06:47 | 06:43 | 77 | 239 | 10 | EXT |  | 0.89 | (c)
58360.586 | 5.286 | 5.224 | -6.064 | -6.126 | -1365 | -1364 | -1350 | 1335 | 5224 | 5258 |  | CORR | AXGR | 06:45 | 06:45 | 06:48 | 163 | 30 | 14 | EXT |  | 0.91 | (c)
58360.997 | 5.697 | 5.615 | -5.653 | -5.735 | -1890 | -1887 | -1870 | 1851 | 5570 | 5258 |  | CORR | AXGR | 05:20 | 05:21 | 05:24 | 165 | 39 | 13 | EXT |  | 0.9 | (c)
58361.619 | 6.319 | 6.075 | -5.031 | -5.275 | -1938 | -1877 | -1893 | 1848 | 4960 | 5258 |  | CORR | GENE | 05:13 | 05:22 | 05:20 | 315 | 90 | 10 | EXT |  | 0.92 | (c)
58362.003 | 6.703 | 6.67 | -4.647 | -4.68 | -1861 | -1816 | -1783 | 1705 | 4647 | 5258 |  | CORR | CIGR | 05:25 | 05:32 | 05:38 | 33 | 156 | 10 | EXT |  | 0.89 | (c)
58364.139 | 8.839 | 8.8 | -2.511 | -2.55 | -2096 | -2056 | -2040 | 1985 | 2511 | 5258 |  | CORR | CIGR | 04:47 | 04:54 | 04:56 | 39 | 111 | 12 | EXT |  | 0.89 | (c)
58364.973 | 9.673 | 9.594 | -1.677 | -1.756 | -1954 | -1953 | -1929 | 1905 | 1575 | 5258 |  | CORR | AXGR | 05:10 | 05:10 | 05:14 | 181 | 49 | 15 | EXT |  | 0.91 | (c)
58365.023 | 9.723 | 9.622 | -1.627 | -1.728 | -1808 | -1776 | -1775 | 1742 | 1556 | 5258 |  | CORR | GENE | 05:34 | 05:39 | 05:39 | 172 | 67 | 11 | EXT |  | 0.9 | (c)
58365.908 | 10.608 | 10.576 | -0.742 | -0.774 | -1843 | -1796 | -1785 | 1728 | 740 | 5258 |  | CORR | CIGR | 05:28 | 05:36 | 05:37 | 34 | 115 | 11 | EXT |  | 0.89 | (c)
58366.178 | 10.878 | 10.849 | -0.472 | -0.501 | -1880 | -1837 | -1816 | 1753 | 469 | 5258 |  | CORR | CIGR | 05:22 | 05:29 | 05:32 | 32 | 127 | 10 | EXT |  | 0.89 | (c)
58366.189 | 10.889 | 10.868 | -0.461 | -0.482 | -1631 | -1560 | -1552 | 1473 | 454 | 5258 |  | CORR | CIGR | 06:02 | 06:14 | 06:15 | 28 | 158 | 15 | EXT |  | 0.89 | (c)
58366.363 | 11.063 | 11.034 | -0.287 | -0.316 | -1844 | -1829 | -1819 | 1795 | 99 | 5258 |  | CORR | AXGR | 05:28 | 05:30 | 05:32 | 217 | 49 | 11 | EXT |  | 0.91 | (c)
58366.469 | 11.169 | 11.13 | -0.181 | -0.22 | -1482 | -1476 | -1467 | 1452 | 60 | 5258 |  | CORR | AXGR | 06:26 | 06:27 | 06:29 | 160 | 30 | 15 | EXT |  | 0.91 | (c)
58366.73 | 0.08 | 0.032 | -10.275 | -10.323 | -842 | -418 | -575 | 308 | 32 | 5259 |  | CORR | GENE | 05:04 | 06:12 | 05:47 | 79 | 534 | 12 | EXT |  | 0.89 | (c)
58366.965 | 0.315 | 0.283 | -10.04 | -10.072 | -850 | -758 | -741 | 633 | 283 | 5259 |  | CORR | CIGR | 05:02 | 05:17 | 05:20 | 46 | 217 | 11 | EXT |  | 0.89 | (c)
58367.04 | 0.39 | 0.358 | -9.965 | -9.997 | -365 | -309 | -289 | 214 | 358 | 5259 |  | CORR | CIGR | 06:21 | 06:30 | 06:33 | 36 | 151 | 10 | EXT |  | 0.89 | (c)
58367.117 | 0.467 | 0.386 | -9.888 | -9.969 | -25 | -11 | -13 | 0 | 386 | 5259 |  | LWAN | AXGR | 07:15 | 07:18 | 07:17 | 189 | 25 |  | INT | Эквивалент потери металла 12%. |  | (c)
58368.212 | 1.562 | 1.549 | -8.793 | -8.806 | -725 | -698 | -646 | 568 | 1549 | 5259 |  | CORR | CIGR | 05:22 | 05:27 | 05:35 | 45 | 157 | 12 | EXT |  | 0.89 | (c)
58368.666 | 2.016 | 2.001 | -8.339 | -8.354 | -739 | -695 | -668 | 598 | 2001 | 5259 |  | CORR | CIGR | 05:20 | 05:27 | 05:32 | 27 | 141 | 12 | EXT |  | 0.89 | (c)
58368.795 | 2.145 | 2.057 | -8.21 | -8.298 | -662 | -661 | -643 | 625 | 2057 | 5259 |  | CORR | AXGR | 05:33 | 05:33 | 05:36 | 170 | 37 | 11 | EXT |  | 0.9 | (c)
58368.922 | 2.272 | 2.251 | -8.083 | -8.104 | -372 | -346 | -335 | 299 | 2251 | 5259 |  | CORR | CIGR | 06:19 | 06:24 | 06:25 | 26 | 73 | 10 | EXT |  | 0.89 | (c)
58371.166 | 4.516 | 4.398 | -5.839 | -5.957 | -25 | -11 | -12 | 0 | 4398 | 5259 |  | LWAN | AXGR | 07:15 | 07:18 | 07:18 | 631 | 28 |  | INT | Эквивалент потери металла 14%. |  | (c)
58371.776 | 5.126 | 5.119 | -5.229 | -5.236 | -754 | -700 | -688 | 623 | 5119 | 5259 |  | CORR | CIGR | 05:18 | 05:26 | 05:28 | 40 | 131 | 10 | EXT |  | 0.89 | (c)
58372.033 | 5.383 | 5.359 | -4.972 | -4.996 | -388 | -338 | -318 | 249 | 4951 | 5259 |  | CORR | CIGR | 06:17 | 06:25 | 06:28 | 45 | 139 | 12 | EXT |  | 0.89 | (c)
58372.048 | 5.398 | 5.284 | -4.957 | -5.071 | -635 | -622 | -602 | 570 | 4864 | 5259 |  | CORR | GENE | 05:37 | 05:39 | 05:42 | 207 | 65 | 10 | EXT |  | 0.91 | (c)
58372.312 | 5.662 | 5.659 | -4.693 | -4.696 | -658 | -618 | -619 | 580 | 4670 | 5259 |  | CORR | CIGR | 05:33 | 05:40 | 05:40 | 26 | 78 | 12 | EXT |  | 0.89 | (c)
58372.346 | 5.696 | 5.69 | -4.659 | -4.665 | -353 | -312 | -309 | 266 | 4635 | 5259 |  | CORR | CIGR | 06:23 | 06:29 | 06:30 | 30 | 87 | 12 | EXT |  | 0.89 | (c)
58372.602 | 5.952 | 5.797 | -4.403 | -4.558 | -27 | -13 | -15 | 3 | 4108 | 5259 |  | LWAN | AXGR | 07:15 | 07:17 | 07:17 | 450 | 24 |  | INT | Эквивалент потери металла 12%. |  | (c)
58372.605 | 5.955 | 5.955 | -4.4 | -4.4 | -353 | -346 | -318 | 283 | 4375 | 5259 |  | CORR | CIGR | 06:23 | 06:24 | 06:28 | 25 | 70 | 12 | EXT |  | 0.89 | (c)
58372.653 | 6.003 | 5.991 | -4.352 | -4.364 | -746 | -717 | -652 | 559 | 4334 | 5259 |  | CORR | CIGR | 05:19 | 05:24 | 05:34 | 30 | 187 | 12 | EXT |  | 0.89 | (c)
58372.992 | 6.342 | 6.331 | -4.013 | -4.024 | -336 | -294 | -273 | 211 | 3994 | 5259 |  | CORR | CIGR | 06:25 | 06:32 | 06:35 | 30 | 125 | 10 | EXT |  | 0.89 | (c)
58373.042 | 6.392 | 6.209 | -3.963 | -4.146 | -807 | -452 | -600 | 394 | 3911 | 5259 |  | CORR | GENE | 05:09 | 06:07 | 05:43 | 235 | 413 | 15 | EXT |  | 0.92 | (c)
58373.434 | 6.784 | 6.784 | -3.571 | -3.571 | -745 | -735 | -684 | 623 | 3551 | 5259 |  | CORR | CIGR | 05:19 | 05:21 | 05:29 | 20 | 122 | 11 | EXT |  | 0.89 | (c)
58373.58 | 6.93 | 6.93 | -3.425 | -3.425 | -292 | -251 | -253 | 214 | 3400 | 5259 |  | CORR | CIGR | 06:32 | 06:39 | 06:39 | 25 | 78 | 11 | EXT |  | 0.89 | (c)
58373.783 | 7.133 | 7.131 | -3.222 | -3.224 | -710 | -678 | -658 | 606 | 3194 | 5259 |  | CORR | CIGR | 05:25 | 05:30 | 05:33 | 30 | 104 | 12 | EXT |  | 0.89 | (c)
58373.828 | 7.178 | 7.083 | -3.177 | -3.272 | -304 | -296 | -275 | 247 | 3108 | 5259 |  | CORR | GENE | 06:30 | 06:32 | 06:35 | 164 | 57 | 14 | EXT |  | 0.91 | (c)
58374.235 | 7.585 | 7.574 | -2.77 | -2.781 | -797 | -737 | -710 | 623 | 2740 | 5259 |  | CORR | CIGR | 05:11 | 05:21 | 05:25 | 41 | 174 | 14 | EXT |  | 0.89 | (c)
58374.338 | 7.688 | 7.653 | -2.667 | -2.702 | -309 | -264 | -235 | 161 | 2667 | 5259 |  | CORR | CIGR | 06:30 | 06:37 | 06:42 | 35 | 148 | 12 | EXT |  | 0.89 | (c)
58374.494 | 7.844 | 7.815 | -2.511 | -2.54 | -799 | -768 | -717 | 635 | 2488 | 5259 |  | CORR | CIGR | 05:11 | 05:15 | 05:24 | 52 | 164 | 10 | EXT |  | 0.89 | (c)
58374.607 | 7.957 | 7.957 | -2.398 | -2.398 | -359 | -238 | -272 | 185 | 2370 | 5259 |  | CORR | CIGR | 06:22 | 06:41 | 06:36 | 28 | 174 | 11 | EXT |  | 0.89 | (c)
58375.063 | 8.413 | 8.267 | -1.942 | -2.088 | -794 | -773 | -773 | 751 | 1892 | 5259 |  | CORR | AXGR | 05:11 | 05:15 | 05:15 | 196 | 43 | 17 | EXT |  | 0.92 | (c)
58375.297 | 8.647 | 8.638 | -1.708 | -1.717 | -485 | -274 | -309 | 133 | 1616 | 5259 |  | CORR | GENE | 06:01 | 06:35 | 06:30 | 101 | 352 | 10 | EXT |  | 0.89 | (c)
58376.082 | 9.432 | 9.227 | -0.923 | -1.128 | -32 | -13 | -12 | 0 | 185 | 5259 |  | LWAN | AXGR | 07:14 | 07:17 | 07:17 | 943 | 40 |  | INT | Эквивалент потери металла 14%. |  | (c)
58376.79 | 10.14 | 9.739 | -0.215 | -0.616 | -861 | -860 | -849 | 838 | 159 | 5259 |  | CORR | AXGR | 05:01 | 05:01 | 05:02 | 457 | 23 | 12 | EXT |  | 0.94 | (c)
58387.823 | 10.818 | 10.791 | -0.672 | -0.699 | 660 | 725 | 773 | 660 | 655 | 5260 |  | CORR | CIGR | 05:32 | 05:42 | 05:50 | 44 | 226 | 13 | EXT |  | 0.89 | (c)
58388.822 | 0.327 | 0.262 | -11.263 | -11.328 | 1321 | 1399 | 1400 | 1321 | 262 | 5261 |  | CORR | GENE | 04:15 | 04:28 | 04:28 | 89 | 157 | 10 | EXT |  | 0.89 | (c)
58388.927 | 0.432 | 0.384 | -11.158 | -11.206 | 1113 | 1148 | 1198 | 1113 | 384 | 5261 |  | CORR | CIGR | 03:42 | 03:47 | 03:55 | 50 | 170 | 14 | EXT |  | 0.89 | (c)
58389.651 | 1.156 | 1.132 | -10.434 | -10.458 | 801 | 860 | 902 | 801 | 1132 | 5261 |  | CORR | CIGR | 02:51 | 03:01 | 03:08 | 33 | 201 | 14 | EXT |  | 0.89 | (c)
58390.584 | 2.089 | 1.928 | -9.501 | -9.662 | 1485 | 1696 | 1635 | 1485 | 1928 | 5261 |  | DENT | GENE | 04:42 | 05:16 | 05:06 | 273 | 300 | 0.4 | N/A | Глубина вмятины: 6 мм (0,4%). Линейка: 27 см в (193 см; 05:16 ч:мин) |  | (c)
58390.591 | 2.096 | 2.068 | -9.494 | -9.522 | 1992 | 2169 | 2117 | 1992 | 2068 | 5261 |  | GOUG | GENE | 06:04 | 06:32 | 06:24 | 356 | 249 | 16 | EXT | Зона задиров. |  | (c)
58390.831 | 2.336 | 2.306 | -9.254 | -9.284 | 1033 | 1059 | 1105 | 1033 | 2306 | 5261 |  | GOUG | CIGR | 03:29 | 03:33 | 03:40 | 39 | 144 | 10 | EXT | Задир. |  | (c)
58390.987 | 2.492 | 2.372 | -9.098 | -9.218 | -1492 | -1370 | -1370 | 1249 | 2372 | 5261 |  | GOUG | GENE | 08:41 | 09:01 | 09:01 | 320 | 243 | 21 | EXT | Зона задиров. |  | (b)
58390.993 | 2.498 | 2.483 | -9.092 | -9.107 | -1623 | -1621 | -1574 | 1525 | 2483 | 5261 |  | GOUG | CIGR | 08:20 | 08:20 | 08:28 | 26 | 98 | 10 | EXT | Задир. |  | (c)
58391.013 | 2.518 | 2.505 | -9.072 | -9.085 | -1940 | -1848 | -1845 | 1750 | 2505 | 5261 |  | GOUG | GENE | 07:29 | 07:44 | 07:44 | 89 | 190 | 13 | EXT | Зона задиров. |  | (c)
58399.296 | 10.801 | 10.52 | -0.789 | -1.07 | 1330 | 1453 | 1443 | 1330 | 581 | 5261 |  | GOUG | GENE | 04:17 | 04:37 | 04:35 | 489 | 226 | 10 | EXT | Задир. |  | (c)
58410.19 | 10.105 | 10.093 | -1.515 | -1.527 | -346 | -312 | -300 | 254 | 1505 | 5262 |  | CORR | CIGR | 05:54 | 05:59 | 06:01 | 22 | 92 | 11 | EXT |  | 0.89 | (c)
58418.705 | 7 | 6.974 | -4.48 | -4.506 | 1176 | 1261 | 1308 | 1176 | 4455 | 5263 |  | CORR | CIGR | 04:55 | 05:09 | 05:16 | 51 | 265 | 12 | EXT |  | 0.89 | (c)
58427.907 | 4.722 | 3.244 | -6.968 | -8.446 | -825 | -771 | -715 | 606 | 3244 | 5264 |  | GOUG | GENE | 03:56 | 04:04 | 04:13 | 4601 | 219 | 10 | EXT | Задир. |  | (c)
58428.018 | 4.833 | 4.756 | -6.857 | -6.934 | -242 | -224 | -228 | 215 | 4756 | 5264 |  | CORR | AXGR | 05:30 | 05:33 | 05:32 | 121 | 27 | 11 | EXT |  | 0.9 | (c)
58428.625 | 5.44 | 5.118 | -6.25 | -6.572 | -252 | -227 | -216 | 181 | 5118 | 5264 |  | CORR | GENE | 05:28 | 05:32 | 05:34 | 365 | 71 | 11 | EXT |  | 0.93 | (c)
58431.417 | 8.232 | 7.928 | -3.458 | -3.762 | -1934 | -1033 | -1341 | 747 | 3053 | 5264 |  | GOUG | GENE | 00:57 | 03:22 | 02:33 | 709 | 1186 | 10 | EXT | Задир. |  | (c)
58435.603 | 0.728 | 0.718 | -10.942 | -10.952 | -298 | -265 | -259 | 220 | 718 | 5265 |  | CORR | GENE | 06:22 | 06:27 | 06:28 | 72 | 78 | 10 | EXT |  | 0.89 | (c)
58436.725 | 1.85 | 1.823 | -9.82 | -9.847 | -247 | -155 | -157 | 67 | 1823 | 5265 |  | CORR | CIGR | 06:30 | 06:45 | 06:44 | 44 | 180 | 11 | EXT |  | 0.89 | (c)
58438.113 | 3.238 | 3.213 | -8.432 | -8.457 | -349 | -320 | -309 | 269 | 3213 | 5265 |  | CORR | CIGR | 06:13 | 06:18 | 06:20 | 26 | 80 | 11 | EXT |  | 0.89 | (c)
58438.216 | 3.341 | 3.299 | -8.329 | -8.371 | -744 | -717 | -728 | 711 | 3299 | 5265 |  | CORR | AXGR | 05:10 | 05:14 | 05:12 | 90 | 33 | 14 | EXT |  | 0.89 | (c)
58438.355 | 3.48 | 3.402 | -8.19 | -8.268 | -364 | -328 | -321 | 277 | 3402 | 5265 |  | CORR | GENE | 06:11 | 06:17 | 06:18 | 81 | 87 | 10 | EXT |  | 0.89 | (c)
58438.369 | 3.494 | 3.47 | -8.176 | -8.2 | -744 | -680 | -661 | 578 | 3470 | 5265 |  | CORR | CIGR | 05:10 | 05:20 | 05:23 | 24 | 166 | 10 | EXT |  | 0.89 | (c)
58442.97 | 8.095 | 8.053 | -3.575 | -3.617 | -732 | -722 | -713 | 693 | 3389 | 5265 |  | CORR | AXGR | 05:12 | 05:13 | 05:15 | 228 | 39 | 12 | EXT |  | 0.91 | (c)
58448.452 | 1.907 | 1.869 | -9.758 | -9.796 | 1738 | 1760 | 1757 | 1738 | 1869 | 5266 |  | CORR | AXGR | 05:37 | 05:41 | 05:40 | 163 | 38 | 11 | EXT |  | 0.9 | (c)
58448.648 | 2.103 | 2.079 | -9.562 | -9.586 | 1236 | 1318 | 1362 | 1236 | 2079 | 5266 |  | CORR | CIGR | 04:16 | 04:29 | 04:36 | 24 | 251 | 17 | EXT |  | 0.89 | (c)
58448.846 | 2.301 | 2.261 | -9.364 | -9.404 | 1538 | 1604 | 1668 | 1538 | 2261 | 5266 |  | CORR | CIGR | 05:05 | 05:16 | 05:26 | 46 | 260 | 23 | EXT |  | 0.89 | (c)
58455.333 | 8.788 | 8.724 | -2.877 | -2.941 | 1560 | 1647 | 1674 | 1560 | 2873 | 5266 |  | CORR | GENE | 05:08 | 05:22 | 05:27 | 68 | 227 | 15 | EXT |  | 0.89 | (c)
58457.086 | 10.541 | 10.541 | -1.124 | -1.124 | -678 | -654 | -636 | 594 | 1102 | 5266 |  | GOUG | CIGR | 11:07 | 11:11 | 11:14 | 22 | 84 | 16 | EXT | Задир. |  | (c)
58457.423 | 10.878 | 10.847 | -0.787 | -0.818 | -2169 | -2102 | -2043 | 1918 | 734 | 5266 |  | CORR | GENE | 07:07 | 07:17 | 07:27 | 84 | 251 | 15 | EXT |  | 0.89 | (c)
58457.51 | 10.965 | 10.93 | -0.7 | -0.735 | 2012 | 2085 | 2142 | 2012 | 679 | 5266 |  | CORR | CIGR | 06:21 | 06:33 | 06:42 | 56 | 260 | 13 | EXT |  | 0.89 | (c)
58457.6 | 11.055 | 10.996 | -0.61 | -0.669 | 2037 | 2053 | 2051 | 2037 | 520 | 5266 |  | CORR | AXGR | 06:25 | 06:28 | 06:28 | 149 | 27 | 11 | EXT |  | 0.9 | (c)
58458.386 | 0.176 | 0.135 | -11.209 | -11.25 | -921 | -741 | -756 | 591 | 135 | 5267 |  | CORR | GENE | 07:38 | 08:07 | 08:05 | 73 | 330 | 11 | EXT |  | 0.89 | (c)
58464.314 | 6.104 | 5.94 | -5.281 | -5.445 | -1468 | -1371 | -1380 | 1292 | 4842 | 5267 |  | CORR | GENE | 06:10 | 06:26 | 06:24 | 603 | 176 | 13 | EXT |  | 0.96 | (c)
58464.947 | 6.737 | 6.676 | -4.648 | -4.709 | -1518 | -1282 | -1336 | 1154 | 4640 | 5267 |  | CORR | GENE | 06:02 | 06:40 | 06:31 | 69 | 364 | 12 | EXT |  | 0.89 | (c)
58465.008 | 6.798 | 6.746 | -4.587 | -4.639 | -1293 | -1292 | -1279 | 1265 | 4551 | 5267 |  | CORR | AXGR | 06:38 | 06:38 | 06:40 | 88 | 28 | 13 | EXT |  | 0.89 | (c)
58468.814 | 10.604 | 10.535 | -0.781 | -0.85 | -1478 | -1343 | -1264 | 1049 | 761 | 5267 |  | CORR | GENE | 06:08 | 06:30 | 06:43 | 89 | 429 | 10 | EXT |  | 0.89 | (c)
58473.881 | 4.286 | 4.267 | -7.304 | -7.323 | 110 | 131 | 173 | 110 | 4267 | 5268 |  | CORR | CIGR | 02:26 | 02:29 | 02:36 | 23 | 125 | 11 | EXT |  | 0.89 | (c)
58474.414 | 4.819 | 4.777 | -6.771 | -6.813 | 1358 | 1555 | 1495 | 1358 | 4777 | 5268 |  | CORR | CIGR | 05:47 | 06:19 | 06:09 | 52 | 274 | 10 | EXT |  | 0.89 | (c)
58475.709 | 6.114 | 6.092 | -5.476 | -5.498 | 1570 | 1655 | 1644 | 1570 | 5466 | 5268 |  | CORR | CIGR | 06:21 | 06:35 | 06:33 | 32 | 147 | 12 | EXT |  | 0.89 | (c)
58476.137 | 6.542 | 5.69 | -5.048 | -5.9 | 1723 | 1949 | 1996 | 1723 | 4851 | 5268 |  | CORR | GENE | 06:46 | 07:22 | 07:30 | 1049 | 545 | 15 | EXT |  | 1 | (b)
58476.15 | 6.555 | 6.452 | -5.035 | -5.138 | 1532 | 1582 | 1623 | 1532 | 5008 | 5268 |  | CORR | GENE | 06:15 | 06:23 | 06:30 | 130 | 182 | 15 | EXT |  | 0.9 | (c)
58476.597 | 7.002 | 6.748 | -4.588 | -4.842 | 1541 | -2046 | 2059 | 1541 | 4235 | 5268 |  | CORR | GENE | 06:17 | 08:38 | 07:40 | 607 | 1036 | 15 | EXT |  | 0.98 | (c)
58477.661 | 8.066 | 7.982 | -3.524 | -3.608 | 1686 | 1826 | 1781 | 1686 | 3504 | 5268 |  | CORR | GENE | 06:40 | 07:02 | 06:55 | 104 | 190 | 10 | EXT |  | 0.89 | (c)
58477.685 | 8.09 | 7.371 | -3.5 | -4.219 | 1879 | -2202 | 2186 | 1879 | 3166 | 5268 |  | CORR | GENE | 07:11 | 08:12 | 08:01 | 1053 | 613 | 10 | EXT |  | 0.96 | (c)
58478.407 | 8.812 | 8.773 | -2.778 | -2.817 | 889 | 1118 | 1079 | 889 | 2737 | 5268 |  | CORR | GENE | 04:31 | 05:08 | 05:02 | 80 | 379 | 12 | EXT |  | 0.89 | (c)
58478.443 | 8.848 | 8.788 | -2.742 | -2.802 | 1568 | 1666 | 1713 | 1568 | 2725 | 5268 |  | CORR | GENE | 06:21 | 06:37 | 06:44 | 77 | 289 | 17 | EXT |  | 0.89 | (c)
58478.702 | 9.107 | 8.942 | -2.483 | -2.648 | 976 | 1058 | 1437 | 976 | 2446 | 5268 |  | CORR | GENE | 04:45 | 04:59 | 05:60 | 202 | 921 | 29 | EXT |  | 0.95 | (c)
58478.721 | 9.126 | 9.081 | -2.464 | -2.509 | 679 | 959 | 819 | 679 | 2403 | 5268 |  | CORR | GENE | 03:57 | 04:43 | 04:20 | 106 | 280 | 11 | EXT |  | 0.89 | (c)
58478.926 | 9.331 | 9.258 | -2.259 | -2.332 | 1529 | 1714 | 1714 | 1529 | 2243 | 5268 |  | CORR | GENE | 06:15 | 06:44 | 06:44 | 89 | 370 | 10 | EXT |  | 0.89 | (c)
58480.286 | 10.691 | 10.659 | -0.899 | -0.931 | -61 | 109 | 121 | 0 | 866 | 5268 |  | CORR | GENE | 01:58 | 02:25 | 02:27 | 65 | 364 | 10 | EXT |  | 0.89 | (c)
58481.026 | 11.431 | 11.402 | -0.159 | -0.188 | 1395 | 1507 | 1577 | 1395 | 152 | 5268 |  | CORR | CIGR | 05:53 | 06:11 | 06:22 | 36 | 364 | 10 | EXT |  | 0.89 | (c)
58481.092 | 11.497 | 11.478 | -0.093 | -0.112 | 1178 | 1250 | 1276 | 1178 | 86 | 5268 |  | CORR | CIGR | 05:18 | 05:30 | 05:34 | 26 | 196 | 13 | EXT |  | 0.89 | (c)
58481.185 | 0 | -0.045 | -10.08 | -10.125 | -1654 | -589 | -89 | 0 |  | 5269а | Нарушение формы кольцевого шва | GWAN |  | 00:15 | 03:07 | 04:28 | 0 | 3130 |  | EXT | Нарушение формы кольцевого шва |  | (c)
58481.313 | 0.128 | 0.116 | -9.952 | -9.964 | -192 | -115 | -105 | 17 | 116 | 5269а |  | CORR | CIGR | 04:11 | 04:24 | 04:25 | 23 | 175 | 11 | EXT |  | 0.89 | (c)
58481.363 | 0.178 | 0.169 | -9.902 | -9.911 | 1447 | 1806 | 1679 | 1447 | 169 | 5269а |  | CORR | CIGR | 08:36 | 09:34 | 09:13 | 39 | 465 | 12 | EXT |  | 0.89 | (c)
58481.418 | 0.233 | 0.225 | -9.847 | -9.855 | 44 | 115 | 134 | 44 | 225 | 5269а |  | CORR | CIGR | 04:49 | 05:01 | 05:04 | 37 | 181 | 11 | EXT |  | 0.89 | (c)
58482.228 | 1.043 | 0.983 | -9.037 | -9.097 | -71 | 106 | 107 | 0 | 983 | 5269а |  | CORR | GENE | 04:31 | 04:59 | 04:59 | 85 | 357 | 11 | EXT |  | 0.89 | (c)
58482.628 | 1.443 | 1.357 | -8.637 | -8.723 | -64 | 139 | 221 | 0 | 1357 | 5269а |  | CORR | GENE | 04:32 | 05:05 | 05:18 | 121 | 570 | 12 | EXT |  | 0.9 | (c)
58483.007 | 1.822 | 1.789 | -8.258 | -8.291 | -253 | 39 | -34 | 0 | 1789 | 5269а |  | CORR | CIGR | 04:01 | 04:48 | 04:36 | 54 | 438 | 14 | EXT |  | 0.89 | (c)
58483.157 | 1.972 | 1.96 | -8.108 | -8.12 | 1263 | 1317 | 1326 | 1263 | 1960 | 5269а |  | CORR | CIGR | 08:06 | 08:15 | 08:16 | 32 | 126 | 10 | EXT |  | 0.89 | (c)
58483.64 | 2.455 | 2.437 | -7.625 | -7.643 | 680 | 776 | 783 | 680 | 2437 | 5269а |  | CORR | CIGR | 06:32 | 06:47 | 06:48 | 30 | 207 | 14 | EXT |  | 0.89 | (c)
58483.79 | 2.605 | 2.506 | -7.475 | -7.574 | 42 | 434 | 299 | 42 | 2506 | 5269а |  | CORR | GENE | 04:49 | 05:52 | 05:30 | 195 | 515 | 11 | EXT |  | 0.91 | (c)
58484.058 | 2.873 | 2.848 | -7.207 | -7.232 | 255 | 383 | 375 | 255 | 2848 | 5269а |  | CORR | CIGR | 05:23 | 05:44 | 05:42 | 38 | 240 | 11 | EXT |  | 0.89 | (c)
58485.777 | 4.592 | 4.565 | -5.488 | -5.515 | 320 | 351 | 439 | 320 | 4565 | 5269а |  | CORR | CIGR | 05:34 | 05:39 | 05:53 | 32 | 238 | 10 | EXT |  | 0.89 | (c)
58490.578 | 9.393 | 9.284 | -0.687 | -0.796 | 146 | 247 | 272 | 146 | 656 | 5269а |  | CORR | GENE | 05:06 | 05:22 | 05:26 | 140 | 253 | 11 | EXT |  | 0.9 | (c)
58494.455 | 1.55 | 1.516 | -9.633 | -9.667 | 2020 | 2066 | 2088 | 2020 | 1516 | 5270а |  | CORR | CIGR | 05:18 | 05:25 | 05:29 | 44 | 137 | 15 | EXT |  | 0.89 | (c)
58535.229 | 7.919 | 7.9 | -0.946 | -0.965 | 515 | 600 | 680 | 515 | 931 | 5273а |  | CORR | CIGR | 05:31 | 05:45 | 05:58 | 34 | 329 | 10 | EXT |  | 0.89 | (c)
58550.479 | 2.679 | 2.59 | -8.851 | -8.94 | -201 | -122 | -121 | 40 | 2590 | 5275 |  | DENT | GENE | 02:48 | 03:01 | 03:01 | 190 | 161 | 1.3 | N/A | Глубина вмятины: 19 мм (1,3%). Линейка: 19 см в (259 см; 03:01 ч:мин) Аномалия находится вблизи продольного шва. |  | (c)
58646.143 | 6.963 | 6.734 | -3.852 | -4.081 | -500 | -341 | -410 | 319 | 3851 | 5283 |  | GOUG | GENE | 10:57 | 11:23 | 11:12 | 230 | 182 | 10 | EXT | Задир. |  | (c)
58658.577 | 8.582 | 7.486 | -2.643 | -3.739 | -890 | -879 | -805 | 720 | 2509 | 5284 |  | GOUG | GENE | 05:45 | 05:47 | 05:59 | 1230 | 170 | 10 | EXT | Задир. |  | (c)
58671.613 | 10.393 | 10.35 | -1.302 | -1.345 | -2176 | -2139 | -2124 | 2073 | 1219 | 5285 |  | DENT | GENE | 02:58 | 03:04 | 03:07 | 126 | 103 | 0.4 | N/A | Глубина вмятины: 6 мм (0,4%). Линейка: 13 см в (1035 см; 03:04 ч:мин) |  | (c)
58680.61 | 7.695 | 7.633 | -3.99 | -4.052 | 425 | 502 | 477 | 425 | 3929 | 5286 |  | DENT | GENE | 07:15 | 07:28 | 07:23 | 123 | 103 | 0.4 | N/A | Глубина вмятины: 6 мм (0,4%). Линейка: 12 см в (763 см; 07:28 ч:мин) |  | (c)
58683.299 | 10.384 | 10.348 | -1.301 | -1.337 | 1970 | 2067 | 2039 | 1970 | 1195 | 5286 |  | DENT | GENE | 11:24 | 11:40 | 11:36 | 142 | 138 | 0.4 | N/A | Глубина вмятины: 6 мм (0,4%). Линейка: 14 см в (1035 см; 11:40 ч:мин) |  | (c)
58684.478 | 11.563 | 11.542 | -0.122 | -0.143 | 1783 | 1834 | 1852 | 1783 | 117 | 5286 |  | CORR | CIGR | 10:54 | 11:02 | 11:05 | 26 | 137 | 13 | EXT |  | 0.89 | (c)
58800.086 | 0.031 | 0.023 | -11.119 | -11.127 | 1577 | 1615 | 1641 | 1577 | 23 | 5297 |  | CORR | CIGR | 08:15 | 08:21 | 08:25 | 20 | 127 | 12 | EXT |  | 0.89 | (c)
58883.712 | 4.312 | 4.239 | -7.278 | -7.351 | 1327 | 1420 | 1394 | 1327 | 4239 | 5304 |  | DENT | GENE | 07:15 | 07:30 | 07:26 | 144 | 134 | 0.4 | N/A | Глубина вмятины: 6 мм (0,4%). Линейка: 14 см в (424 см; 07:30 ч:мин) |  | (c)
58960.365 | 0.07 | 0.042 | -11.205 | -11.233 | -311 | -76 | -93 | 0 | 42 | 5311 |  | CORR | CIGR | 04:10 | 04:48 | 04:45 | 43 | 435 | 10 | EXT |  | 0.89 | (c)
58986.593 | 3.608 | 3.386 | -8.077 | -8.299 | 88 | 185 | 377 | 88 | 3386 | 5313 |  | GOUG | GENE | 10:31 | 10:47 | 11:17 | 238 | 578 | 10 | EXT | Задир. |  | (c)
58989.285 | 6.3 | 6.135 | -5.385 | -5.55 | 694 | 973 | 934 | 694 | 5379 | 5313 |  | GOUG | GENE | 00:09 | 00:54 | 00:47 | 171 | 479 | 10 | EXT | Задир. |  | (c)
58991.236 | 8.251 | 8.218 | -3.434 | -3.467 | 139 | 369 | 378 | 139 | 3348 | 5313 |  | GOUG | GENE | 10:39 | 11:16 | 11:18 | 119 | 479 | 10 | EXT | Задир. |  | (c)
59006.07 | 0 | -0.074 | -11.545 | -11.619 | -213 | -90 | 36 | 0 |  | 5315 | Нарушение формы кольцевого шва | GWAN |  | 00:15 | 00:35 | 00:55 | 0 | 498 |  | EXT | Нарушение формы кольцевого шва |  | (c)
59051.66 | 0 | -0.06 | -11.29 | -11.35 | 2004 | 2167 | 2131 | 2004 | 0 | 5319 | Внутришовный дефект | GWAN |  | 10:45 | 11:11 | 11:06 | 0 | 255 | 11 | MID | Внутришовный дефект |  | (c)
59123.767 | 3.117 | 3.09 | -8.573 | -8.6 | 1574 | 1613 | 1632 | 1574 | 3090 | 5325 |  | CORR | CIGR | 03:21 | 03:28 | 03:31 | 27 | 115 | 12 | EXT |  | 0.89 | (c)
59158.811 | 3.276 | 3.124 | -8.414 | -8.566 | 156 | 362 | 299 | 156 | 3124 | 5328 |  | DENT | GENE | 04:30 | 05:03 | 04:53 | 265 | 285 | 0.4 | N/A | Глубина вмятины: 5 мм (0,4%). Линейка: 27 см в (312 см; 05:03 ч:мин) |  | (c)
59190.185 | 0 | -0.036 | -10.05 | -10.086 | 1578 | 1806 | 1771 | 1578 |  | 5331 | Нарушение формы кольцевого шва | GWAN |  | 07:30 | 08:06 | 08:01 | 0 | 384 |  | EXT | Нарушение формы кольцевого шва |  | (c)
59190.185 | 0 | -0.052 | -10.05 | -10.102 | -2134 | -1945 | -1971 | 1808 |  | 5331 | Нарушение формы кольцевого шва | GWAN |  | 09:30 | 10:01 | 09:57 | 0 | 326 |  | EXT | Нарушение формы кольцевого шва |  | (c)
59261.099 | 4.124 | 4.089 | -7.326 | -7.361 | 2112 | 2179 | 2162 | 2112 | 4089 | 5337 |  | DENT | GENE | 10:14 | 10:25 | 10:22 | 108 | 99 | 0.1 | N/A | Глубина вмятины: 2 мм (0,1%). Линейка: 11 см в (409 см; 10:25 ч:мин) |  | (c)
59264.557 | 7.582 | 7.523 | -3.868 | -3.927 | -1710 | -1645 | -1660 | 1611 | 3781 | 5337 |  | DENT | GENE | 11:57 | 00:08 | 12:05 | 146 | 99 | 0.2 | N/A | Глубина вмятины: 3 мм (0,2%). Линейка: 15 см в (752 см; 00:08 ч:мин) |  | (c)
59293.917 | 2.452 | 2.392 | -9.128 | -9.188 | -1863 | -1802 | -1796 | 1730 | 2392 | 5340 |  | DENT | GENE | 03:48 | 03:58 | 03:59 | 153 | 133 | 0.6 | N/A | Глубина вмятины: 8 мм (0,6%). Линейка: 15 см в (239 см; 03:58 ч:мин) |  | (c)
59298.815 | 7.35 | 7.335 | -4.23 | -4.245 | 2013 | 2051 | 2055 | 2013 | 4156 | 5340 |  | DENT | GENE | 02:14 | 02:20 | 02:21 | 89 | 83 | 0.4 | N/A | Глубина вмятины: 6 мм (0,4%). Линейка: 9 см в (734 см; 02:20 ч:мин) |  | (c)
59303.045 | 0 | -0.021 | -11.425 | -11.446 | 2170 | -717 | -1112 | 0 |  | 5341 | Нарушение формы кольцевого шва | GWAN |  | 01:55 | 06:09 | 05:05 | 0 | 2358 |  | EXT | Нарушение формы кольцевого шва |  | (c)
59371.62 | 0 | -0.034 | -11.48 | -11.514 | -572 | -439 | -388 | 204 |  | 5347 | Нарушение формы кольцевого шва | GWAN |  | 03:17 | 03:39 | 03:47 | 0 | 368 |  | EXT | Нарушение формы кольцевого шва |  | (c)
59417.19 | 0 | 0 | -11.545 | -11.545 | 181 | 283 | 288 | 181 | 0 | 5351 | Смещение кромок | GWAN |  | 07:51 | 08:07 | 08:08 | 0 | 214 |  | EXT | Смещение кромок Наружу Величина смещения - 5.6 мм. |  | (c)
59426.23 | 9.04 | 9.036 | -2.505 | -2.509 | 8 | 8 | 88 | 8 | 2399 | 5351 |  | GOUG | GENE | 07:23 | 07:23 | 07:36 | 110 | 160 | 10 | EXT | Задир. |  | (c)
59426.536 | 9.346 | 9.331 | -2.199 | -2.214 | 42 | 119 | 136 | 42 | 2170 | 5351 |  | CORR | CIGR | 07:29 | 07:41 | 07:44 | 44 | 188 | 10 | EXT |  | 0.89 | (c)
59566.17 | 0 | -0.031 | -11.265 | -11.296 | -963 | -789 | -717 | 471 |  | 5364 | Нарушение формы кольцевого шва | GWAN |  | 07:34 | 08:02 | 08:13 | 0 | 492 |  | EXT | Нарушение формы кольцевого шва |  | (c)
59600.425 | 0 | -0.028 | -11.385 | -11.413 | -2029 | -859 | -1305 | 581 |  | 5367 | Нарушение формы кольцевого шва | GWAN |  | 06:39 | 09:48 | 08:36 | 0 | 1448 |  | EXT | Нарушение формы кольцевого шва |  | (c)
59748.875 | 0 | 0 | -11.37 | -11.37 | 1084 | 1502 | 1523 | 1084 | 0 | 5381 | Смещение кромок | GWAN |  | 04:06 | 05:13 | 05:16 | 0 | 877 |  | EXT | Смещение кромок Наружу Величина смещения - 2.4 мм. |  | (c)
59765.245 | 5 | 4.901 | -6.31 | -6.409 | 1187 | 1258 | 1245 | 1187 | 4901 | 5382 |  | DENT | GENE | 04:31 | 04:42 | 04:40 | 216 | 116 | 0.4 | N/A | Глубина вмятины: 5 мм (0,4%). Линейка: 22 см в (490 см; 04:42 ч:мин) |  | (c)
59783.26 | 0 | -0.024 | -11.075 | -11.099 | 2057 | 1055 | -396 | 1611 |  | 5384 | Нарушение формы кольцевого шва | GWAN |  | 09:32 | 06:50 | 14:56 | 0 | 4015 |  | EXT | Нарушение формы кольцевого шва |  | (c)
59805.926 | 11.591 | 11.553 | -0.099 | -0.137 | 518 | 689 | 876 | 518 | 48 | 5385 |  | CORR | GENE | 05:35 | 06:02 | 06:33 | 89 | 715 | 10 | EXT |  | 0.89 | (c)
59857.373 | 5.733 | 5.612 | -5.717 | -5.838 | -771 | -546 | -567 | 362 | 5567 | 5390 |  | DENT | GENE | 09:21 | 09:57 | 09:54 | 271 | 409 | 0.2 | N/A | Глубина вмятины: 3 мм (0,2%). Линейка: 27 см в (561 см; 09:57 ч:мин) |  | (c)
59875.331 | 0.641 | 0.634 | -10.764 | -10.771 | -438 | -431 | -404 | 369 | 634 | 5392 |  | GOUG | CIGR | 01:47 | 01:48 | 01:53 | 27 | 69 | 12 | EXT | Аномалия находится на отводе. Задир. |  | (c)
59876.21 | 1.52 | 1.507 | -9.885 | -9.898 | -521 | -494 | -491 | 461 | 1507 | 5392 |  | GOUG | CIGR | 01:34 | 01:38 | 01:38 | 23 | 61 | 10 | EXT | Аномалия находится на отводе. Задир. |  | (c)
59876.224 | 1.534 | 1.518 | -9.871 | -9.887 | -824 | -746 | -770 | 717 | 1518 | 5392 |  | GOUG | CIGR | 00:45 | 00:57 | 00:53 | 24 | 107 | 10 | EXT | Аномалия находится на отводе. Задир. |  | (c)
59876.312 | 1.622 | 1.607 | -9.783 | -9.798 | -627 | -590 | -589 | 551 | 1607 | 5392 |  | GOUG | CIGR | 01:16 | 01:22 | 01:23 | 28 | 76 | 10 | EXT | Аномалия находится на отводе. Задир. |  | (c)
59876.529 | 1.839 | 1.827 | -9.566 | -9.578 | -659 | -602 | -610 | 561 | 1827 | 5392 |  | GOUG | CIGR | 01:11 | 01:21 | 01:19 | 25 | 98 | 11 | EXT | Аномалия находится на отводе. Задир. |  | (c)
59887.446 | 1.351 | 1.341 | -9.229 | -9.239 | -2128 | -2074 | -2060 | 103 | 1341 | 5393 |  | CORR | CIGR | 06:18 | 06:27 | 06:29 | 29 | 136 | 11 | EXT |  | 0.89 | (c)
59890.83 | 4.735 | 4.712 | -5.845 | -5.868 | 1856 | 2064 | 1999 | 88 | 4712 | 5393 |  | CORR | GENE | 05:01 | 05:35 | 05:24 | 71 | 286 | 10 | EXT |  | 0.89 | (c)
59891.211 | 5.116 | 4.479 | -5.464 | -6.101 | -2025 | -2011 | -1988 | 206 | 4479 | 5393 |  | CORR | GENE | 06:35 | 06:37 | 06:41 | 775 | 73 | 10 | EXT |  | 0.95 | (c)
59891.457 | 5.362 | 4.938 | -5.218 | -5.642 | 1840 | 1915 | 1932 | 207 | 4938 | 5393 |  | CORR | GENE | 04:58 | 05:10 | 05:13 | 585 | 183 | 13 | EXT |  | 0.96 | (c)
59891.522 | 5.427 | 5.408 | -5.153 | -5.172 | 2042 | 2112 | -2171 | 0 | 5061 | 5393 |  | CORR | GENE | 05:31 | 05:42 | 06:11 | 111 | 496 | 10 | EXT |  | 0.89 | (c)
59891.713 | 5.618 | 5.608 | -4.962 | -4.972 | 1938 | 1957 | 1981 | 206 | 4951 | 5393 |  | CORR | CIGR | 05:14 | 05:17 | 05:21 | 21 | 86 | 12 | EXT |  | 0.89 | (c)
59891.805 | 5.71 | 5.702 | -4.87 | -4.878 | 1957 | 1990 | 2024 | 140 | 4846 | 5393 |  | CORR | CIGR | 05:17 | 05:23 | 05:28 | 32 | 133 | 11 | EXT |  | 0.89 | (c)
59891.948 | 5.853 | 5.581 | -4.727 | -4.999 | 2124 | 2137 | -2229 | 0 | 4711 | 5393 |  | CORR | GENE | 05:44 | 05:46 | 06:02 | 288 | 216 | 12 | EXT |  | 0.92 | (c)
59892.078 | 5.983 | 5.556 | -4.597 | -5.024 | -2057 | -2003 | -2013 | 174 | 4505 | 5393 |  | CORR | GENE | 06:29 | 06:38 | 06:37 | 519 | 88 | 11 | EXT |  | 0.94 | (c)
59892.466 | 6.371 | 6.32 | -4.209 | -4.26 | 1728 | 1740 | 1748 | 463 | 4140 | 5393 |  | CORR | AXGR | 04:40 | 04:42 | 04:43 | 120 | 39 | 13 | EXT |  | 0.9 | (c)
59892.868 | 6.773 | 6.28 | -3.807 | -4.3 | -2000 | -1931 | -1942 | 231 | 2944 | 5393 |  | CORR | GENE | 06:39 | 06:50 | 06:48 | 1356 | 116 | 14 | EXT |  | 1 | (b)
59893.07 | 6.975 | 6.868 | -3.605 | -3.712 | 1929 | 2132 | 2091 | 0 | 3585 | 5393 |  | CORR | GENE | 05:13 | 05:45 | 05:39 | 127 | 323 | 13 | EXT |  | 0.9 | (c)
59908.201 | 0.236 | 0.217 | -10.549 | -10.568 | 2138 | 2175 | -2209 | 2094 | 217 | 5395 |  | CORR | CIGR | 06:28 | 06:34 | 06:47 | 29 | 229 | 11 | EXT |  | 0.89 | (c)
59924.471 | 5.721 | 5.719 | -5.984 | -5.986 | -1607 | -1586 | -1571 | 1536 | 5719 | 5396 |  | GOUG | CIGR | 06:26 | 06:29 | 06:31 | 24 | 71 | 12 | EXT | Задир. |  | (c)
59926.522 | 7.772 | 7.717 | -3.933 | -3.988 | -778 | -759 | -577 | 376 | 3843 | 5396 |  | GOUG | GENE | 08:39 | 08:42 | 09:12 | 145 | 402 | 10 | EXT | Задир. |  | (c)
60044.029 | 0.054 | 0.036 | -11.551 | -11.569 | -600 | -470 | -479 | 357 | 36 | 5407 |  | CORR | CIGR | 05:11 | 05:32 | 05:31 | 40 | 243 | 15 | EXT |  | 0.89 | (c)
60127.373 | 3.003 | 2.943 | -8.702 | -8.762 | -1020 | -965 | -959 | 897 | 2943 | 5414 |  | DENT | GENE | 03:27 | 03:36 | 03:37 | 136 | 123 | 0.6 | N/A | Глубина вмятины: 9 мм (0,6%). Линейка: 14 см в (294 см; 03:36 ч:мин) |  | (c)
60362.721 | 8.801 | 8.682 | -2.889 | -3.008 | 1119 | 1409 | 1336 | 1119 | 2753 | 5434 |  | DENT | GENE | 04:46 | 05:33 | 05:21 | 255 | 433 | 0.3 | N/A | Глубина вмятины: 4 мм (0,3%). Линейка: 26 см в (868 см; 05:33 ч:мин) |  | (c)
60434.235 | 0 | -0.045 | -11.04 | -11.085 | 764 | 1263 | 1101 | 764 |  | 5441 | Нарушение формы кольцевого шва | GWAN |  | 04:42 | 06:02 | 05:36 | 0 | 676 |  | EXT | Нарушение формы кольцевого шва |  | (c)
60434.235 | 0 | -0.048 | -11.04 | -11.088 | -2184 | -1840 | -1489 | 794 |  | 5441 | Нарушение формы кольцевого шва | GWAN |  | 08:46 | 09:41 | 10:38 | 0 | 1390 |  | EXT | Нарушение формы кольцевого шва |  | (c)
60553.843 | 7.688 | 6.226 | -3.552 | -5.014 | 1582 | 1614 | 1796 | 1582 | 2812 | 5451 |  | GOUG | GENE | 00:47 | 00:52 | 01:22 | 2202 | 428 | 10 | EXT | Задир. |  | (c)
60575.54 | 6.965 | 6.903 | -4.615 | -4.677 | 1348 | 1402 | 1394 | 1348 | 4551 | 5453 |  | DENT | GENE | 06:22 | 06:31 | 06:30 | 126 | 93 | 0.2 | N/A | Глубина вмятины: 3 мм (0,2%). Линейка: 13 см в (690 см; 06:31 ч:мин) |  | (c)
60618.525 | 4.41 | 4.354 | -6.815 | -6.871 | -1075 | -1015 | -1027 | 979 | 4354 | 5457 |  | DENT | GENE | 04:26 | 04:35 | 04:33 | 138 | 96 | 0.3 | N/A | Глубина вмятины: 4 мм (0,3%). Линейка: 14 см в (435 см; 04:35 ч:мин) |  | (c)
60743.546 | 4.501 | 4.353 | -6.789 | -6.937 | 1898 | 2172 | 2092 | 1898 | 4353 | 5468 |  | DENT | GENE | 04:29 | 05:13 | 05:00 | 341 | 387 | 0.4 | N/A | Глубина вмятины: 5 мм (0,4%). Линейка: 34 см в (435 см; 05:13 ч:мин) |  | (c)
60781.373 | 8.063 | 7.92 | -3.187 | -3.33 | -2118 | -1821 | -1930 | 1743 | 3025 | 5471 |  | DENT | GENE | 04:15 | 05:02 | 04:45 | 305 | 375 | 0.4 | N/A | Глубина вмятины: 6 мм (0,4%). Линейка: 31 см в (792 см; 05:02 ч:мин) |  | (c)
60832.566 | 3.026 | 3.016 | -8.524 | -8.534 | 1398 | 1418 | 1447 | 734 | 3016 | 5476 |  | CORR | CIGR | 06:41 | 06:45 | 06:49 | 44 | 98 | 10 | EXT | Аномалия находится на отводе. | 0.89 | (c)
60836.595 | 7.055 | 6.968 | -4.495 | -4.582 | 949 | 999 | 1278 | 624 | 4340 | 5476 |  | CORR | GENE | 05:29 | 05:37 | 06:22 | 242 | 658 | 13 | EXT | Аномалия находится на отводе. | 0.92 | (c)
60838.288 | 8.748 | 8.575 | -2.802 | -2.975 | 941 | 1690 | 1416 | 340 | 2783 | 5476 |  | CORR | GENE | 05:28 | 07:29 | 06:44 | 192 | 950 | 14 | EXT | Аномалия находится на отводе. | 0.91 | (c)
60862.725 | 10.345 | 10.324 | -0.995 | -1.016 | -1932 | -1892 | -1879 | 299 | 988 | 5478 |  | CORR | CIGR | 03:52 | 03:59 | 04:01 | 28 | 106 | 10 | EXT | Аномалия находится на отводе. | 0.89 | (c)
60863.72 | 0 | -0.038 | -11.51 | -11.548 | 1545 | 1559 | 1677 | 422 |  | 5479 | Нарушение формы кольцевого шва | GWAN |  | 03:47 | 03:49 | 04:08 | 0 | 263 |  | EXT | Нарушение формы кольцевого шва Аномалия находится на отводе. |  | (c)
60863.72 | 0 | -0.008 | -11.51 | -11.518 | 2145 | -2112 | -2172 | 0 |  | 5479 | Нарушение формы кольцевого шва | GWAN |  | 05:23 | 05:56 | 05:47 | 0 | 288 |  | EXT | Нарушение формы кольцевого шва Аномалия находится на отводе. |  | (c)
60863.72 | 0 | -0.018 | -11.51 | -11.528 | -1803 | -1698 | -1682 | 428 |  | 5479 | Нарушение формы кольцевого шва | GWAN |  | 06:46 | 07:03 | 07:06 | 0 | 242 |  | EXT | Нарушение формы кольцевого шва Аномалия находится на отводе. |  | (c)
60863.72 | 0 | -0.032 | -11.51 | -11.542 | -1356 | -1082 | -1109 | 863 |  | 5479 | Нарушение формы кольцевого шва | GWAN |  | 07:58 | 08:42 | 08:38 | 0 | 493 |  | EXT | Нарушение формы кольцевого шва Аномалия находится на отводе. |  | (c)
60866.159 | 2.439 | 2.184 | -9.071 | -9.326 | 1748 | 1795 | 1821 | 337 | 2184 | 5479 |  | GOUG | GENE | 04:19 | 04:27 | 04:31 | 2600 | 145 | 10 | EXT | Задир. |  | (c)
60867.889 | 4.169 | 4.155 | -7.341 | -7.355 | 1581 | 1616 | 1626 | 559 | 4155 | 5479 |  | GOUG | CIGR | 03:52 | 03:58 | 03:60 | 24 | 90 | 23 | EXT | Задир. |  | (b)
60876.132 | 0.902 | 0.865 | -10.433 | -10.47 | 389 | 399 | 497 | 389 | 865 | 5480 |  | CORR | GENE | 03:17 | 03:19 | 03:34 | 70 | 216 | 10 | EXT |  | 0.89 | (c)
60879.551 | 4.321 | 4.306 | -7.014 | -7.029 | 622 | 682 | 704 | 622 | 4306 | 5480 |  | CORR | CIGR | 03:55 | 04:04 | 04:08 | 31 | 163 | 10 | EXT |  | 0.89 | (c)
60888.034 | 1.469 | 1.447 | -9.876 | -9.898 | 1064 | 1139 | 1123 | 1049 | 1447 | 5481 |  | DENT | GENE | 00:20 | 00:32 | 00:29 | 131 | 117 | 0.4 | N/A | Глубина вмятины: 6 мм (0,4%). Линейка: 13 см в (145 см; 00:32 ч:мин) Аномалия находится на отводе. |  | (c)
60905.632 | 7.722 | 7.697 | -3.913 | -3.938 | -381 | -317 | -328 | 275 | 3834 | 5482 |  | DENT | GENE | 00:01 | 00:12 | 00:10 | 104 | 106 | 0.1 | N/A | Глубина вмятины: 2 мм (0,1%). Линейка: 10 см в (770 см; 00:12 ч:мин) |  | (c)
60932.425 | 0 | -0.057 | -10.72 | -10.777 | 198 | 825 | 635 | 198 |  | 5485 | Нарушение формы кольцевого шва | GWAN |  | 08:23 | 10:04 | 09:34 | 0 | 875 |  | EXT | Нарушение формы кольцевого шва |  | (c)
60935.056 | 2.631 | 2.608 | -8.089 | -8.112 | -1248 | -1206 | -1191 | 1134 | 2608 | 5485 |  | CORR | CIGR | 04:30 | 04:37 | 04:39 | 23 | 114 | 12 | EXT |  | 0.89 | (c)
60937.175 | 4.75 | 4.637 | -5.97 | -6.083 | -820 | -675 | -690 | 560 | 4637 | 5485 |  | CORR | GENE | 05:39 | 06:02 | 05:60 | 138 | 260 | 10 | EXT |  | 0.9 | (c)
60941.236 | 8.811 | 8.42 | -1.909 | -2.3 | -884 | -785 | -809 | 734 | 1893 | 5485 |  | GOUG | GENE | 05:29 | 05:44 | 05:41 | 407 | 150 | 10 | EXT | Зона задиров. |  | (c)
60977.615 | 0 | -0.024 | -9.845 | -9.869 | 1225 | -1909 | 1986 | 1225 |  | 5489 | Нарушение формы кольцевого шва | GWAN |  | 09:59 | 01:33 | 12:01 | 0 | 1522 |  | EXT | Нарушение формы кольцевого шва |  | (c)
60977.615 | 0 | -0.019 | -9.845 | -9.864 | -1445 | -306 | -548 | 0 |  | 5489 | Нарушение формы кольцевого шва | GWAN |  | 02:48 | 05:52 | 05:13 | 0 | 1795 |  | EXT | Нарушение формы кольцевого шва |  | (c)
60987.46 | 0 | -0.029 | -11.55 | -11.579 | 960 | 1155 | 1160 | 960 |  | 5490 | Нарушение формы кольцевого шва | GWAN |  | 03:13 | 03:44 | 03:45 | 0 | 401 |  | EXT | Нарушение формы кольцевого шва |  | (c)
60987.46 | 0 | -0.024 | -11.55 | -11.574 | -1807 | -835 | -1088 | 368 |  | 5490 | Нарушение формы кольцевого шва | GWAN |  | 07:46 | 10:23 | 09:42 | 0 | 1439 |  | EXT | Нарушение формы кольцевого шва |  | (c)
60997.94 | 10.48 | 10.433 | -1.07 | -1.117 | 862 | 945 | 933 | 862 | 1055 | 5490 |  | GOUG | GENE | 02:57 | 03:10 | 03:08 | 62 | 142 | 10 | EXT | Задир. |  | (c)
60998.523 | 11.063 | 11.019 | -0.487 | -0.531 | 881 | 943 | 975 | 881 | 478 | 5490 |  | GOUG | GENE | 02:60 | 03:10 | 03:15 | 53 | 189 | 13 | EXT | Задир. |  | (c)
61010.305 | 0 | 0 | -10.775 | -10.775 | -378 | 64 | -67 | 0 | 0 | 5492 | Смещение кромок | GWAN |  | 00:46 | 01:57 | 01:36 | 0 | 621 |  | EXT | Смещение кромок Наружу Аномалия находится на отводе. Величина смещения - 2.4 мм. |  | (c)
61100.015 | 0 | -0.045 | -11.155 | -11.2 | -1559 | -1085 | -858 | 158 |  | 5500 | Нарушение формы кольцевого шва | GWAN |  | 10:48 | 00:04 | 12:41 | 0 | 1401 |  | EXT | Нарушение формы кольцевого шва |  | (c)
61100.015 | 0 | -0.027 | -11.155 | -11.182 | 241 | 1653 | 1143 | 185 |  | 5500 | Нарушение формы кольцевого шва | GWAN |  | 03:38 | 07:26 | 06:04 | 0 | 1804 |  | EXT | Нарушение формы кольцевого шва |  | (c)
61118.084 | 6.914 | 6.786 | -4.151 | -4.279 | 1987 | 2171 | 2079 | 60 | 4035 | 5501 |  | DENT | GENE | 05:11 | 05:41 | 05:26 | 244 | 184 | 0.3 | N/A | Глубина вмятины: 4 мм (0,3%). Линейка: 24 см в (679 см; 05:41 ч:мин) Аномалия находится вблизи продольного шва. |  | (c)
61146.328 | 1.213 | 0.799 | -10.132 | -10.546 | 125 | 281 | 278 | 125 | 799 | 5504 |  | DENT | GENE | 08:15 | 08:40 | 08:39 | 571 | 306 | 0.4 | N/A | Глубина вмятины: 6 мм (0,4%). Линейка: 57 см в (80 см; 08:40 ч:мин) Аномалия находится вблизи продольного шва. |  | (c)
61199.297 | 8.782 | 8.722 | -2.693 | -2.753 | -864 | -791 | -820 | 775 | 2608 | 5508 |  | DENT | GENE | 08:25 | 08:37 | 08:32 | 145 | 89 | 0.3 | N/A | Глубина вмятины: 4 мм (0,3%). Линейка: 15 см в (872 см; 08:37 ч:мин) |  | (c)
61266.147 | 8.132 | 7.907 | -3.353 | -3.578 | 1641 | 1789 | 1853 | 165 | 3089 | 5514 |  | DENT | GENE | 06:03 | 06:27 | 06:37 | 489 | 425 | 0.4 | N/A | Глубина вмятины: 6 мм (0,4%). Линейка: 49 см в (791 см; 06:27 ч:мин) |  | (c)
61296.666 | 4.086 | 3.867 | -7.114 | -7.333 | 1391 | 1618 | 1558 | 1391 | 3867 | 5517 |  | DENT | GENE | 05:06 | 05:43 | 05:33 | 411 | 334 | 0.3 | N/A | Глубина вмятины: 4 мм (0,3%). Линейка: 41 см в (387 см; 05:43 ч:мин) |  | (c)
61307.83 | 4.05 | 3.857 | -7.43 | -7.623 | 2187 | 2208 | 2206 | 5 | 3857 | 5518 |  | LWAN | AXGR | 03:05 | 03:08 | 03:08 | 402 | 39 |  | EXT | Эквивалент потери металла 13%. |  | (c)
61317.03 | 1.77 | 1.612 | -9.66 | -9.818 | -1877 | -1608 | -1675 | 354 | 1612 | 5519 |  | DENT | GENE | 04:23 | 05:06 | 04:55 | 353 | 403 | 0.4 | N/A | Глубина вмятины: 6 мм (0,4%). Линейка: 35 см в (161 см; 05:06 ч:мин) |  | (c)
61355.573 | 6.453 | 6.168 | -4.767 | -5.052 | 1943 | 2063 | 2065 | 44 | 4596 | 5522 |  | DENT | GENE | 05:21 | 05:40 | 05:40 | 456 | 243 | 0.3 | N/A | Глубина вмятины: 4 мм (0,3%). Линейка: 46 см в (617 см; 05:40 ч:мин) Аномалия находится вблизи продольного шва. |  | (c)
61366.942 | 6.602 | 6.433 | -4.873 | -5.042 | -1483 | -1400 | -1352 | 747 | 4567 | 5523 |  | DENT | GENE | 05:30 | 05:43 | 05:51 | 475 | 262 | 0.2 | N/A | Глубина вмятины: 3 мм (0,2%). Линейка: 48 см в (643 см; 05:43 ч:мин) |  | (c)
61368.024 | 7.684 | 7.531 | -3.791 | -3.944 | -1634 | -1499 | -1465 | 596 | 3663 | 5523 |  | DENT | GENE | 05:05 | 05:27 | 05:32 | 281 | 338 | 0.3 | N/A | Глубина вмятины: 4 мм (0,3%). Линейка: 28 см в (753 см; 05:27 ч:мин) |  | (c)
61380.617 | 8.802 | 8.792 | -2.638 | -2.648 | 331 | 374 | 398 | 331 | 2625 | 5524 |  | GOUG | CIGR | 06:06 | 06:13 | 06:17 | 23 | 134 | 14 | EXT | Задир. |  | (c)
61397.751 | 2.966 | 2.831 | -8.754 | -8.889 | 206 | 429 | 457 | 206 | 2831 | 5526 |  | DENT | GENE | 10:40 | 11:16 | 11:20 | 348 | 502 | 0.5 | N/A | Глубина вмятины: 7 мм (0,5%). Линейка: 35 см в (283 см; 11:16 ч:мин) |  | (c)
61406.505 | 0 | -0.024 | -11.35 | -11.374 | -1913 | -1845 | -1832 | 1750 |  | 5527 | Нарушение формы кольцевого шва | GWAN |  | 02:47 | 02:58 | 03:00 | 0 | 163 |  | EXT | Нарушение формы кольцевого шва |  | (c)
61418.328 | 0.473 | 0.314 | -10.777 | -10.936 | 1475 | 1635 | 1631 | 1475 | 314 | 5528 |  | DENT | GENE | 04:13 | 04:39 | 04:38 | 301 | 312 | 0.2 | N/A | Глубина вмятины: 3 мм (0,2%). Линейка: 30 см в (31 см; 04:39 ч:мин) |  | (c)
61425.138 | 7.283 | 7.167 | -3.967 | -4.083 | 1704 | 2170 | 2002 | 1704 | 3924 | 5528 |  | CORR | GENE | 04:50 | 06:05 | 05:38 | 159 | 595 | 10 | EXT |  | 0.9 | (c)
61425.58 | 7.725 | 7.554 | -3.525 | -3.696 | 1331 | 1638 | 1761 | 1331 | 3504 | 5528 |  | CORR | GENE | 03:50 | 04:39 | 04:59 | 192 | 859 | 15 | EXT |  | 0.91 | (c)
61433.613 | 4.508 | 4.365 | -7.097 | -7.24 | 1286 | 1442 | 1416 | 1286 | 4365 | 5529 |  | DENT | GENE | 03:49 | 04:15 | 04:10 | 269 | 261 | 0.3 | N/A | Глубина вмятины: 4 мм (0,3%). Линейка: 27 см в (437 см; 04:15 ч:мин) |  | (c)
61451.66 | 0 | 0 | -11.105 | -11.105 | 1293 | 1817 | 1632 | 259 | 0 | 5531 | Смещение кромок | GWAN |  | 00:29 | 01:53 | 01:24 | 0 | 678 |  | EXT | Смещение кромок Наружу Величина смещения - 2.7 мм. |  | (c)
61451.66 | 0 | 0 | -11.105 | -11.105 | -1858 | -1646 | -1631 | 373 | 0 | 5531 | Смещение кромок | GWAN |  | 04:00 | 04:34 | 04:37 | 0 | 453 |  | EXT | Смещение кромок Наружу Величина смещения - 2.7 мм. |  | (c)
61452.42 | 0.76 | 0.734 | -10.345 | -10.371 | -988 | -858 | -821 | 655 | 734 | 5531 |  | CORR | GENE | 06:21 | 06:42 | 06:48 | 66 | 333 | 10 | EXT |  | 0.89 | (c)
61453.838 | 2.178 | 2.153 | -8.927 | -8.952 | -1359 | -1299 | -1236 | 872 | 2153 | 5531 |  | CORR | CIGR | 05:21 | 05:30 | 05:41 | 37 | 246 | 11 | EXT |  | 0.89 | (c)
61455.256 | 3.596 | 3.564 | -7.509 | -7.541 | -1284 | -1255 | -1206 | 947 | 3564 | 5531 |  | CORR | CIGR | 05:33 | 05:38 | 05:45 | 42 | 155 | 10 | EXT |  | 0.89 | (c)
61464.871 | 2.106 | 2.081 | -9.389 | -9.414 | 1426 | 1464 | 1520 | 616 | 2081 | 5532 |  | CORR | CIGR | 06:22 | 06:28 | 06:38 | 32 | 188 | 14 | EXT |  | 0.89 | (c)
61465.217 | 2.452 | 2.4 | -9.043 | -9.095 | 1045 | 1135 | 1196 | 883 | 2400 | 5532 |  | CORR | GENE | 05:21 | 05:35 | 05:45 | 55 | 302 | 10 | EXT |  | 0.89 | (c)
61467.89 | 5.125 | 5.099 | -6.37 | -6.396 | -54 | 152 | 169 | 0 | 5099 | 5532 |  | CORR | CIGR | 02:23 | 02:57 | 02:59 | 29 | 445 | 10 | EXT |  | 0.89 | (c)
61468.602 | 5.837 | 5.817 | -5.658 | -5.678 | -100 | -32 | 69 | 0 | 5656 | 5532 |  | CORR | CIGR | 02:16 | 02:27 | 02:43 | 22 | 337 | 10 | EXT |  | 0.89 | (c)
61480.216 | 5.956 | 5.938 | -5.389 | -5.407 | 1567 | 1646 | 1663 | 472 | 5380 | 5533 |  | CORR | CIGR | 05:56 | 06:09 | 06:12 | 27 | 192 | 10 | EXT |  | 0.89 | (c)
61481.108 | 6.848 | 6.813 | -4.497 | -4.532 | 1616 | 1673 | 1708 | 430 | 4487 | 5533 |  | CORR | CIGR | 06:04 | 06:13 | 06:19 | 45 | 185 | 12 | EXT |  | 0.89 | (c)
61486.871 | 1.266 | 1.228 | -10.084 | -10.122 | 465 | 506 | 514 | 465 | 1228 | 5534 |  | DENT | GENE | 03:21 | 03:28 | 03:29 | 126 | 99 | 0.4 | N/A | Глубина вмятины: 5 мм (0,4%). Линейка: 13 см в (123 см; 03:28 ч:мин) Аномалия находится на отводе. |  | (c)
61495.576 | 9.971 | 9.797 | -1.379 | -1.553 | 1143 | 1509 | 1397 | 580 | 1192 | 5534 |  | DENT | GENE | 05:11 | 06:10 | 05:52 | 361 | 508 | 0.6 | N/A | Глубина вмятины: 9 мм (0,6%). Линейка: 36 см в (980 см; 06:10 ч:мин) Аномалия находится на отводе. |  | (c)
61507.73 | 0 | -0.04 | -11.53 | -11.57 | -188 | 330 | 151 | 0 |  | 5536 | Нарушение формы кольцевого шва | GWAN |  | 10:43 | 00:06 | 11:37 | 0 | 679 |  | EXT | Нарушение формы кольцевого шва |  | (c)
61507.73 | 0 | -0.02 | -11.53 | -11.55 | 622 | -1722 | 1927 | 0 |  | 5536 | Нарушение формы кольцевого шва | GWAN |  | 00:53 | 06:35 | 04:24 | 0 | 2611 |  | EXT | Нарушение формы кольцевого шва |  | (c)
61507.73 | 0 | -0.032 | -11.53 | -11.562 | -888 | -594 | -649 | 409 |  | 5536 | Нарушение формы кольцевого шва | GWAN |  | 08:50 | 09:37 | 09:28 | 0 | 479 |  | EXT | Нарушение формы кольцевого шва |  | (c)
61519.26 | 0 | -0.031 | -11.065 | -11.096 | 1371 | 1939 | 2115 | 0 |  | 5537 | Нарушение формы кольцевого шва | GWAN |  | 00:42 | 02:14 | 02:42 | 0 | 1488 |  | EXT | Нарушение формы кольцевого шва |  | (c)
61519.26 | 0 | -0.037 | -11.065 | -11.102 | -1062 | 627 | -68 | 0 |  | 5537 | Нарушение формы кольцевого шва | GWAN |  | 06:10 | 10:42 | 08:50 | 0 | 1988 |  | EXT | Нарушение формы кольцевого шва |  | (c)
61533.394 | 3.069 | 2.538 | -8.511 | -9.042 | 1103 | 1450 | 1349 | 1103 | 2538 | 5538 |  | DENT | GENE | 05:10 | 06:06 | 05:49 | 764 | 492 | 0.3 | N/A | Глубина вмятины: 4 мм (0,3%). Линейка: 76 см в (254 см; 06:06 ч:мин) |  | (c)
61541.905 | 0 | -0.054 | -11.71 | -11.764 | -950 | -911 | -881 | 812 |  | 5539 | Нарушение формы кольцевого шва | GWAN |  | 01:40 | 01:47 | 01:52 | 0 | 139 |  | EXT | Нарушение формы кольцевого шва |  | (c)
61541.905 | 0 | -0.034 | -11.71 | -11.744 | 1964 | -1577 | -1783 | 1068 |  | 5539 | Нарушение формы кольцевого шва | GWAN |  | 09:31 | 11:59 | 11:26 | 0 | 1429 |  | EXT | Нарушение формы кольцевого шва |  | (c)
61602.043 | 2.553 | 2.352 | -8.877 | -9.078 | -1924 | -1472 | -1632 | 1339 | 2352 | 5544 |  | DENT | GENE | 03:40 | 04:53 | 04:27 | 366 | 585 | 0.6 | N/A | Глубина вмятины: 8 мм (0,6%). Линейка: 37 см в (235 см; 04:53 ч:мин) |  | (c)
61614.373 | 3.453 | 3.307 | -7.807 | -7.953 | -190 | -104 | -117 | 44 | 3307 | 5545 |  | DENT | GENE | 05:27 | 05:40 | 05:38 | 295 | 146 | 0.4 | N/A | Глубина вмятины: 6 мм (0,4%). Линейка: 30 см в (331 см; 05:40 ч:мин) Аномалия находится вблизи продольного шва. |  | (c)
61633.865 | 0 | -0.015 | -11.365 | -11.38 | 1829 | -1760 | -2011 | 0 |  | 5547 | Нарушение формы кольцевого шва | GWAN |  | 06:44 | 09:05 | 08:24 | 0 | 1241 |  | EXT | Нарушение формы кольцевого шва |  | (c)
61667.725 | 0 | -0.023 | -11.025 | -11.048 | -1154 | -590 | -492 | 171 |  | 5550 | Нарушение формы кольцевого шва | GWAN |  | 08:56 | 10:27 | 10:43 | 0 | 1325 |  | EXT | Нарушение формы кольцевого шва Аномалия находится на упругопластическом изгибе: R=416 D, максимальное растяжение на 6.5 час. |  | (c)
61687.148 | 8.398 | 8.379 | -3.082 | -3.101 | 1360 | 1368 | 1410 | 770 | 3070 | 5551 |  | CORR | CIGR | 03:16 | 03:18 | 03:24 | 31 | 100 | 12 | EXT |  | 0.89 | (c)
61715.953 | 2.923 | 2.89 | -8.482 | -8.515 | 824 | 872 | 957 | 824 | 2890 | 5554 |  | CORR | CIGR | 04:26 | 04:34 | 04:48 | 33 | 266 | 10 | EXT |  | 0.89 | (c)
61718.139 | 5.109 | 4.826 | -6.296 | -6.579 | 1276 | 1502 | 1531 | 445 | 4826 | 5554 |  | CORR | GENE | 05:39 | 06:16 | 06:20 | 660 | 510 | 13 | EXT |  | 0.97 | (c)
61798.383 | 6.408 | 6.319 | -4.282 | -4.371 | -1012 | -919 | -936 | 860 | 4176 | 5561 |  | ARTD | GENE | 08:33 | 08:48 | 08:46 | 195 | 152 |  | EXT | Вышлифовка глубиной 10%. |  | (c)
61806.003 | 3.338 | 3.29 | -7.732 | -7.78 | 1858 | 1896 | 1905 | 279 | 3290 | 5562 |  | DENT | GENE | 02:25 | 02:31 | 02:33 | 125 | 94 | 0.3 | N/A | Глубина вмятины: 4 мм (0,3%). Линейка: 13 см в (329 см; 02:31 ч:мин) |  | (c)
61843.784 | 7.814 | 7.752 | -3.611 | -3.673 | 1745 | 1891 | 1853 | 269 | 3509 | 5565 |  | DENT | GENE | 02:05 | 02:29 | 02:23 | 164 | 216 | 0.4 | N/A | Глубина вмятины: 6 мм (0,4%). Линейка: 16 см в (775 см; 02:29 ч:мин) |  | (c)
61847.395 | 0 | -0.011 | -11.51 | -11.521 | -540 | 997 | 546 | 0 |  | 5566 | Нарушение формы кольцевого шва | GWAN |  | 00:43 | 04:51 | 03:38 | 0 | 2172 |  | EXT | Нарушение формы кольцевого шва |  | (c)
61847.395 | 0 | -0.02 | -11.51 | -11.53 | 1842 | -1211 | -1805 | 0 |  | 5566 | Нарушение формы кольцевого шва | GWAN |  | 07:07 | 10:55 | 09:19 | 0 | 1627 |  | EXT | Нарушение формы кольцевого шва |  | (c)
61870.47 | 0 | -0.026 | -11.465 | -11.491 | -1653 | -17 | -530 | 0 |  | 5568 | Нарушение формы кольцевого шва | GWAN |  | 04:04 | 08:28 | 07:05 | 0 | 2246 |  | EXT | Нарушение формы кольцевого шва |  | (c)
61899.122 | 6.202 | 6.063 | -5.398 | -5.537 | 927 | 1300 | 1162 | 927 | 5244 | 5570 |  | DENT | GENE | 04:30 | 05:30 | 05:08 | 293 | 469 | 0.4 | N/A | Глубина вмятины: 5 мм (0,4%). Линейка: 29 см в (606 см; 05:30 ч:мин) |  | (c)
61901.943 | 9.023 | 9.007 | -2.577 | -2.593 | -2213 | -2171 | -2166 | 2120 | 2503 | 5570 |  | GOUG | GENE | 08:03 | 08:10 | 08:10 | 90 | 93 | 7 | EXT | Задир. |  | (c)
61916.065 | 0 | -0.025 | -11.045 | -11.07 | -1892 | -1275 | -1230 | 568 |  | 5572 | Нарушение формы кольцевого шва | GWAN |  | 03:17 | 04:57 | 05:04 | 0 | 1324 |  | EXT | Нарушение формы кольцевого шва Аномалия находится на отводе. |  | (c)
61960.03 | 0 | -0.041 | -11.05 | -11.091 | -386 | 1445 | 971 | 0 |  | 5576 | Нарушение формы кольцевого шва | GWAN |  | 09:06 | 02:01 | 12:45 | 0 | 2714 |  | EXT | Нарушение формы кольцевого шва Аномалия находится на отводе. |  | (c)
61960.03 | 0 | -0.024 | -11.05 | -11.074 | -1893 | -1597 | -1200 | 338 |  | 5576 | Нарушение формы кольцевого шва | GWAN |  | 05:02 | 05:50 | 06:54 | 0 | 1386 |  | EXT | Нарушение формы кольцевого шва Аномалия находится на отводе. |  | (c)
61971.08 | 0 | -0.033 | -11.48 | -11.513 | 904 | 1067 | 1049 | 904 |  | 5577 | Нарушение формы кольцевого шва | GWAN |  | 11:34 | 11:60 | 11:57 | 0 | 290 |  | EXT | Нарушение формы кольцевого шва Аномалия находится на упругопластическом изгибе: R=383 D, максимальное растяжение на 5.9 час. |  | (c)
61982.56 | 0 | -0.042 | -11.44 | -11.482 | 10 | 1405 | 1189 | 10 |  | 5578 | Нарушение формы кольцевого шва | GWAN |  | 08:54 | 00:39 | 12:04 | 0 | 2357 |  | EXT | Нарушение формы кольцевого шва Аномалия находится на упругопластическом изгибе: R=561 D, максимальное растяжение на 5.9 час. |  | (c)
61982.56 | 0 | -0.024 | -11.44 | -11.464 | -1918 | -1646 | -1694 | 1471 |  | 5578 | Нарушение формы кольцевого шва | GWAN |  | 03:43 | 04:27 | 04:19 | 0 | 447 |  | EXT | Нарушение формы кольцевого шва Аномалия находится на упругопластическом изгибе: R=561 D, максимальное растяжение на 5.9 час. |  | (c)
61982.56 | 0 | -0.025 | -11.44 | -11.465 | -1362 | -840 | -974 | 586 |  | 5578 | Нарушение формы кольцевого шва | GWAN |  | 05:13 | 06:37 | 06:15 | 0 | 777 |  | EXT | Нарушение формы кольцевого шва Аномалия находится на упругопластическом изгибе: R=561 D, максимальное растяжение на 5.9 час. |  | (c)
61982.56 | 0 | -0.017 | -11.44 | -11.457 | -590 | -414 | -410 | 230 |  | 5578 | Нарушение формы кольцевого шва | GWAN |  | 07:17 | 07:46 | 07:46 | 0 | 360 |  | EXT | Нарушение формы кольцевого шва Аномалия находится на упругопластическом изгибе: R=561 D, максимальное растяжение на 5.9 час. |  | (c)
61985.042 | 2.482 | 2.319 | -8.958 | -9.121 | -1482 | -1339 | -1336 | 1190 | 2319 | 5578 |  | CORR | GENE | 04:53 | 05:16 | 05:17 | 288 | 292 | 10 | EXT | Аномалия находится на упругопластическом изгибе: R=630 D, максимальное растяжение на 5.9 час. | 0.92 | (c)
61987.268 | 4.708 | 3.787 | -6.732 | -7.653 | -1670 | -1452 | -1389 | 1108 | 3787 | 5578 |  | GOUG | GENE | 04:23 | 04:58 | 05:08 | 2351 | 562 | 9 | EXT | Зона задиров. Аномалия находится на упругопластическом изгибе: R=777 D, максимальное растяжение на 5.9 час. |  | (c)
61994 | 0 | -0.028 | -11.51 | -11.538 | -1479 | -725 | -1001 | 524 |  | 5579 | Нарушение формы кольцевого шва | GWAN |  | 05:59 | 08:01 | 07:16 | 0 | 955 |  | EXT | Нарушение формы кольцевого шва |  | (c)
62008.43 | 2.92 | 2.864 | -8.605 | -8.661 | -1557 | -1490 | -1477 | 674 | 2864 | 5580 |  | CORR | GENE | 05:07 | 05:17 | 05:20 | 58 | 160 | 12 | EXT | Аномалия находится на отводе. | 0.89 | (c)
62009.499 | 3.989 | 3.903 | -7.536 | -7.622 | -2039 | -1829 | -1745 | 192 | 3903 | 5580 |  | CORR | GENE | 03:49 | 04:23 | 04:36 | 116 | 587 | 12 | EXT | Аномалия находится на отводе. | 0.9 | (c)
62009.924 | 4.414 | 4.378 | -7.111 | -7.147 | -1824 | -1680 | -1690 | 407 | 4378 | 5580 |  | CORR | CIGR | 04:24 | 04:47 | 04:45 | 42 | 268 | 15 | EXT | Аномалия находится на отводе. | 0.89 | (c)
62011.469 | 5.959 | 5.926 | -5.566 | -5.599 | -1844 | -1689 | -1725 | 387 | 5547 | 5580 |  | CORR | GENE | 04:20 | 04:45 | 04:39 | 52 | 237 | 10 | EXT | Аномалия находится на отводе. | 0.89 | (c)
62012.178 | 6.668 | 6.397 | -4.857 | -5.128 | -2192 | -2184 | -2162 | 39 | 4680 | 5580 |  | CORR | GENE | 03:24 | 03:25 | 03:29 | 448 | 59 | 11 | EXT | Аномалия находится на отводе. | 0.94 | (c)
62012.605 | 7.095 | 7.055 | -4.43 | -4.47 | -2167 | -1357 | -1600 | 64 | 4082 | 5580 |  | CORR | GENE | 03:28 | 05:39 | 04:60 | 388 | 1134 | 12 | EXT | Аномалия находится на отводе. | 0.94 | (c)
62013.411 | 7.901 | 7.862 | -3.624 | -3.663 | -1764 | -1654 | -1615 | 467 | 3607 | 5580 |  | CORR | GENE | 04:33 | 04:51 | 04:57 | 56 | 297 | 13 | EXT | Аномалия находится на отводе. | 0.89 | (c)
62013.676 | 8.166 | 8.121 | -3.359 | -3.404 | -1735 | -1421 | -1499 | 496 | 3315 | 5580 |  | CORR | GENE | 04:38 | 05:29 | 05:16 | 89 | 472 | 15 | EXT | Аномалия находится на отводе. | 0.89 | (c)
62014.141 | 8.631 | 8.604 | -2.894 | -2.921 | -1707 | -1471 | -1520 | 524 | 2858 | 5580 |  | CORR | GENE | 04:42 | 05:20 | 05:13 | 63 | 373 | 10 | EXT | Аномалия находится на отводе. | 0.89 | (c)
62014.525 | 9.015 | 8.721 | -2.51 | -2.804 | -1425 | -1333 | -1347 | 806 | 2021 | 5580 |  | CORR | GENE | 05:28 | 05:43 | 05:40 | 783 | 155 | 12 | EXT | Аномалия находится на отводе. | 0.97 | (c)
62015.27 | 9.76 | 9.527 | -1.765 | -1.998 | -1319 | -1304 | -1229 | 912 | 852 | 5580 |  | CORR | GENE | 05:45 | 05:48 | 05:60 | 1146 | 179 | 10 | EXT | Аномалия находится на отводе. | 0.96 | (c)
62016.031 | 10.521 | 10.49 | -1.004 | -1.035 | -1587 | -1473 | -1473 | 644 | 997 | 5580 |  | CORR | CIGR | 05:02 | 05:20 | 05:20 | 38 | 227 | 12 | EXT | Аномалия находится на отводе. | 0.89 | (c)
62016.208 | 10.698 | 10.668 | -0.827 | -0.857 | -1701 | -1608 | -1613 | 530 | 808 | 5580 |  | CORR | GENE | 04:43 | 04:58 | 04:58 | 49 | 176 | 10 | EXT | Аномалия находится на отводе. | 0.89 | (c)
62017.007 | 11.497 | 11.445 | -0.028 | -0.08 | -2026 | -1983 | -1886 | 205 | 23 | 5580 |  | CORR | GENE | 03:51 | 03:58 | 04:13 | 57 | 279 | 11 | EXT | Аномалия находится на отводе. | 0.89 | (c)
62018.453 | 1.418 | 1.342 | -9.787 | -9.863 | 2206 | -2082 | -2087 | 0 | 1342 | 5581 |  | CORR | GENE | 04:60 | 05:28 | 05:27 | 220 | 337 | 10 | EXT |  | 0.91 | (c)
62018.771 | 1.736 | 1.721 | -9.469 | -9.484 | -743 | -621 | -640 | 538 | 1721 | 5581 |  | GOUG | GENE | 09:04 | 09:23 | 09:20 | 60 | 205 | 10 | EXT | Задир. |  | (c)
62018.903 | 1.868 | 1.703 | -9.337 | -9.502 | 1917 | 2136 | 2198 | 0 | 1703 | 5581 |  | CORR | GENE | 04:13 | 04:48 | 04:58 | 224 | 563 | 17 | EXT |  | 0.93 | (c)
62019.124 | 2.089 | 1.937 | -9.116 | -9.268 | -2209 | -2199 | -2178 | 21 | 1937 | 5581 |  | CORR | GENE | 05:07 | 05:09 | 05:12 | 471 | 63 | 10 | EXT |  | 0.94 | (c)
62019.264 | 2.229 | 1.94 | -8.976 | -9.265 | 1891 | 1992 | 1982 | 158 | 1940 | 5581 |  | CORR | GENE | 04:09 | 04:25 | 04:23 | 720 | 182 | 11 | EXT |  | 0.96 | (c)
62019.77 | 2.735 | 2.698 | -8.47 | -8.507 | 1907 | 2022 | 2029 | 80 | 2698 | 5581 |  | CORR | GENE | 04:11 | 04:30 | 04:31 | 57 | 244 | 12 | EXT |  | 0.89 | (c)
62020.806 | 3.771 | 3.74 | -7.434 | -7.465 | -2033 | -1945 | -1933 | 197 | 3740 | 5581 |  | CORR | GENE | 05:35 | 05:50 | 05:52 | 112 | 200 | 10 | EXT |  | 0.89 | (c)
62020.944 | 3.909 | 3.883 | -7.296 | -7.322 | 2180 | -2170 | -2172 | 0 | 3883 | 5581 |  | CORR | CIGR | 04:55 | 05:13 | 05:13 | 37 | 219 | 10 | EXT |  | 0.89 | (c)
62021.675 | 4.64 | 4.579 | -6.565 | -6.626 | 2188 | -2111 | -2129 | 0 | 4579 | 5581 |  | CORR | GENE | 04:57 | 05:23 | 05:20 | 132 | 288 | 12 | EXT |  | 0.9 | (c)
62022.219 | 5.184 | 5.113 | -6.021 | -6.092 | -2166 | -2123 | -2105 | 64 | 5113 | 5581 |  | CORR | GENE | 05:14 | 05:21 | 05:24 | 223 | 122 | 15 | EXT |  | 0.92 | (c)
62023.05 | 6.015 | 5.978 | -5.19 | -5.227 | 2220 | -2003 | -2043 | 0 | 5176 | 5581 |  | CORR | GENE | 05:02 | 05:40 | 05:34 | 51 | 397 | 12 | EXT |  | 0.89 | (c)
62023.719 | 6.684 | 6.579 | -4.521 | -4.626 | 2217 | -2220 | 2229 | 0 | 4420 | 5581 |  | CORR | AXGR | 05:01 | 05:05 | 05:03 | 206 | 25 | 11 | EXT |  | 0.91 | (c)
62024.436 | 7.401 | 7.344 | -3.804 | -3.861 | 1732 | 2187 | -2189 | 0 | 3715 | 5581 |  | CORR | GENE | 03:43 | 04:57 | 05:10 | 146 | 1081 | 18 | EXT |  | 0.91 | (c)
62024.861 | 7.826 | 7.789 | -3.379 | -3.416 | 1958 | 2024 | 2113 | 0 | 3371 | 5581 |  | CORR | CIGR | 04:20 | 04:30 | 04:45 | 45 | 310 | 10 | EXT |  | 0.89 | (c)
62025.696 | 8.661 | 8.609 | -2.544 | -2.596 | 1528 | 1641 | 1876 | 6 | 2532 | 5581 |  | CORR | GENE | 03:10 | 03:28 | 04:06 | 64 | 697 | 11 | EXT |  | 0.89 | (c)
62025.953 | 8.918 | 8.863 | -2.287 | -2.342 | 1693 | 2117 | 2096 | 0 | 2216 | 5581 |  | CORR | GENE | 03:37 | 04:45 | 04:42 | 126 | 806 | 14 | EXT |  | 0.9 | (c)
62026.37 | 9.335 | 9.286 | -1.87 | -1.919 | 1731 | 2014 | 2020 | 0 | 1822 | 5581 |  | CORR | GENE | 03:43 | 04:29 | 04:30 | 97 | 579 | 10 | EXT |  | 0.89 | (c)
62026.561 | 9.526 | 9.517 | -1.679 | -1.688 | 2135 | -2158 | -2168 | 0 | 1666 | 5581 |  | CORR | CIGR | 04:48 | 05:15 | 05:14 | 22 | 316 | 10 | EXT |  | 0.89 | (c)
62026.77 | 9.735 | 9.669 | -1.47 | -1.536 | 1483 | 2013 | 1966 | 0 | 1387 | 5581 |  | CORR | GENE | 03:03 | 04:28 | 04:21 | 149 | 966 | 13 | EXT |  | 0.9 | (c)
62027.476 | 10.441 | 10.399 | -0.764 | -0.806 | 1818 | 2112 | 2092 | 0 | 737 | 5581 |  | CORR | GENE | 03:57 | 04:44 | 04:41 | 69 | 548 | 15 | EXT |  | 0.89 | (c)
62027.735 | 10.7 | 10.561 | -0.505 | -0.644 | 2126 | 2186 | 2163 | 31 | 263 | 5581 |  | CORR | GENE | 04:47 | 04:56 | 04:53 | 381 | 74 | 11 | EXT |  | 0.93 | (c)
62028.877 | 0.637 | 0.628 | -10.863 | -10.872 | -1770 | -1708 | -1697 | 1624 | 628 | 5582 |  | CORR | CIGR | 07:43 | 07:53 | 07:55 | 32 | 146 | 12 | EXT |  | 0.89 | (c)
62029.838 | 1.598 | 1.551 | -9.902 | -9.949 | 1093 | 1222 | 1221 | 1093 | 1551 | 5582 |  | CORR | GENE | 03:25 | 03:46 | 03:46 | 73 | 255 | 15 | EXT |  | 0.89 | (c)
62032.952 | 4.712 | 4.465 | -6.788 | -7.035 | 1463 | 1533 | 1518 | 1463 | 4465 | 5582 |  | CORR | GENE | 04:25 | 04:36 | 04:33 | 559 | 109 | 11 | EXT |  | 0.95 | (c)
62034.707 | 6.467 | 6.147 | -5.033 | -5.353 | 937 | 1418 | 1336 | 937 | 4924 | 5582 |  | CORR | GENE | 02:60 | 04:17 | 04:04 | 429 | 797 | 12 | EXT |  | 0.94 | (c)
62035.539 | 7.299 | 7.249 | -4.201 | -4.251 | 1019 | 1178 | 1201 | 1019 | 4201 | 5582 |  | CORR | GENE | 03:13 | 03:39 | 03:42 | 50 | 364 | 10 | EXT |  | 0.89 | (c)
62035.99 | 7.75 | 7.703 | -3.75 | -3.797 | 1696 | 1792 | 1796 | 1696 | 3750 | 5582 |  | CORR | CIGR | 05:02 | 05:18 | 05:18 | 47 | 199 | 11 | EXT |  | 0.89 | (c)
62036.575 | 8.335 | 8.211 | -3.165 | -3.289 | 1439 | 1509 | 1675 | 1439 | 3163 | 5582 |  | CORR | GENE | 04:21 | 04:32 | 04:59 | 126 | 472 | 10 | EXT |  | 0.9 | (c)
62037.177 | 8.937 | 8.899 | -2.563 | -2.601 | -2141 | -1851 | -1922 | 1702 | 2533 | 5582 |  | CORR | GENE | 06:43 | 07:30 | 07:18 | 68 | 439 | 10 | EXT |  | 0.89 | (c)
62037.519 | 9.279 | 8.926 | -2.221 | -2.574 | 1489 | 1557 | 1527 | 1489 | 1956 | 5582 |  | CORR | GENE | 04:29 | 04:40 | 04:35 | 618 | 76 | 11 | EXT |  | 0.95 | (c)
62037.899 | 9.659 | 9.608 | -1.841 | -1.892 | 1479 | 1651 | 1636 | 1479 | 1841 | 5582 |  | CORR | GENE | 04:27 | 04:55 | 04:53 | 51 | 313 | 12 | EXT |  | 0.89 | (c)
62038.148 | 9.908 | 9.782 | -1.592 | -1.718 | 793 | 1269 | 1342 | 793 | 1506 | 5582 |  | CORR | GENE | 02:37 | 03:53 | 04:05 | 212 | 1097 | 11 | EXT |  | 0.91 | (c)
62038.922 | 10.682 | 10.647 | -0.818 | -0.853 | -1935 | -1867 | -1845 | 1755 | 818 | 5582 |  | CORR | CIGR | 07:16 | 07:27 | 07:31 | 35 | 180 | 10 | EXT |  | 0.89 | (c)
62039.676 | 11.436 | 11.321 | -0.064 | -0.179 | 1048 | 1374 | 1517 | 1048 | 29 | 5582 |  | CORR | GENE | 03:18 | 04:10 | 04:33 | 150 | 938 | 10 | EXT |  | 0.9 | (c)
62039.676 | 11.436 | 11.36 | -0.064 | -0.14 | -2175 | -2070 | -2043 | 1911 | 61 | 5582 |  | CORR | GENE | 06:38 | 06:54 | 06:59 | 79 | 264 | 12 | EXT |  | 0.89 | (c)
62050.825 | 0 | 0 | -11.67 | -11.67 | -264 | 941 | 532 | 0 | 0 | 5584 | Смещение кромок | GWAN |  | 00:29 | 03:44 | 02:38 | 0 | 1591 |  | EXT | Смещение кромок Наружу Величина смещения - 2.9 мм. |  | (c)
62062.608 | 0.113 | 0.093 | -11.317 | -11.337 | 1244 | 1356 | 1384 | 706 | 93 | 5585 |  | CORR | GENE | 03:43 | 04:00 | 04:05 | 117 | 280 | 10 | EXT |  | 0.89 | (c)
62108.365 | 0 | -0.031 | -11.36 | -11.391 | -990 | 667 | 4 | 0 |  | 5589 | Нарушение формы кольцевого шва | GWAN |  | 08:01 | 00:28 | 10:41 | 0 | 1989 |  | EXT | Нарушение формы кольцевого шва Аномалия находится на отводе. |  | (c)
62108.365 | 0 | -0.024 | -11.36 | -11.384 | 1569 | 1878 | -1990 | 0 |  | 5589 | Нарушение формы кольцевого шва | GWAN |  | 02:54 | 03:44 | 05:19 | 0 | 1804 |  | EXT | Нарушение формы кольцевого шва Аномалия находится на отводе. |  | (c)
62111.652 | 3.287 | 3.249 | -8.073 | -8.111 | -2218 | -2190 | -2187 | 12 | 3249 | 5589 |  | DENT | GENE | 04:42 | 04:47 | 04:47 | 107 | 62 | 0.3 | N/A | Глубина вмятины: 4 мм (0,3%). Линейка: 11 см в (325 см; 04:47 ч:мин) Аномалия находится на отводе. Аномалия находится вблизи продольного шва. |  | (c)
62113.807 | 5.442 | 5.099 | -5.918 | -6.261 | 621 | 1238 | 1078 | 621 | 5014 | 5589 |  | WRIN | GENE | 00:21 | 02:00 | 01:35 | 1247 | 915 | 1.6 | N/A | Высота гофр: 23 мм (1,6%). Длина волны: 222 мм Аномалия находится на отводе. |  | (c)
62119.426 | 11.061 | 10.945 | -0.299 | -0.415 | 1996 | 2102 | 2103 | 21 | 157 | 5589 |  | DENT | GENE | 04:03 | 04:20 | 04:20 | 258 | 214 | 0.3 | N/A | Глубина вмятины: 4 мм (0,3%). Линейка: 26 см в (1095 см; 04:20 ч:мин) Аномалия находится на отводе. Аномалия находится вблизи продольного шва. |  | (c)
62119.474 | 11.109 | 10.974 | -0.251 | -0.386 | -2199 | -2101 | -2064 | 31 | 84 | 5589 |  | DENT | GENE | 04:46 | 05:01 | 05:07 | 302 | 270 | 0.3 | N/A | Глубина вмятины: 4 мм (0,3%). Линейка: 30 см в (1097 см; 05:01 ч:мин) Аномалия находится на отводе. Аномалия находится вблизи кольцевого сварного шва. Аномалия находится вблизи продольного шва. |  | (c)
62119.725 | 0 | 0 | -11.455 | -11.455 | 1863 | -2180 | -2211 | 0 | 0 | 5590 | Смещение кромок | GWAN |  | 04:38 | 05:45 | 05:40 | 0 | 774 |  | EXT | Смещение кромок Наружу Аномалия находится на отводе. Величина смещения - 3.2 мм. |  | (c)
62120.08 | 0.355 | 0.244 | -11.1 | -11.211 | 1946 | 2225 | 2185 | 0 | 244 | 5590 |  | DENT | GENE | 04:51 | 05:36 | 05:30 | 246 | 477 | 0.7 | N/A | Глубина вмятины: 10 мм (0,7%). Линейка: 25 см в (24 см; 05:36 ч:мин) Аномалия находится вблизи продольного шва. |  | (c)
62142.925 | 0.585 | 0.57 | -10.305 | -10.32 | 1059 | 1098 | 1114 | 1059 | 570 | 5592 |  | CORR | CIGR | 04:15 | 04:22 | 04:24 | 30 | 110 | 10 | EXT |  | 0.89 | (c)
62176.199 | 0.164 | 0.142 | -11.161 | -11.183 | -1624 | -1535 | -1484 | 1345 | 142 | 5595 |  | CORR | GENE | 05:36 | 05:50 | 05:58 | 60 | 279 | 13 | EXT |  | 0.89 | (c)
62196.338 | 8.978 | 8.951 | -2.477 | -2.504 | -1997 | -1927 | -1900 | 234 | 2461 | 5596 |  | CORR | CIGR | 06:48 | 06:59 | 07:04 | 43 | 194 | 11 | EXT |  | 0.89 | (c)
62196.556 | 9.196 | 9.091 | -2.259 | -2.364 | -2060 | -2036 | -2043 | 171 | 2183 | 5596 |  | CORR | AXGR | 06:38 | 06:42 | 06:40 | 181 | 34 | 11 | EXT |  | 0.9 | (c)
62196.753 | 9.393 | 9.355 | -2.062 | -2.1 | 1638 | 1674 | 1746 | 377 | 2059 | 5596 |  | CORR | CIGR | 04:35 | 04:40 | 04:52 | 41 | 215 | 10 | EXT |  | 0.89 | (c)
62206.647 | 7.832 | 7.688 | -3.653 | -3.797 | 1495 | 1986 | 1837 | 51 | 3464 | 5597 |  | DENT | GENE | 04:17 | 05:36 | 05:12 | 333 | 684 | 0.3 | N/A | Глубина вмятины: 4 мм (0,3%). Линейка: 33 см в (769 см; 05:36 ч:мин) Аномалия находится вблизи продольного шва. |  | (c)
62260.498 | 4.323 | 4.296 | -7.117 | -7.144 | 338 | 395 | 505 | 338 | 4296 | 5602 |  | CORR | CIGR | 03:26 | 03:35 | 03:53 | 33 | 334 | 11 | EXT |  | 0.89 | (c)
62308.264 | 6.124 | 5.885 | -5.596 | -5.835 | 342 | 497 | 516 | 342 | 5555 | 5606 |  | CORR | GENE | 04:18 | 04:43 | 04:46 | 280 | 349 | 10 | EXT | Аномалия находится на отводе. | 0.92 | (c)
62308.764 | 6.624 | 6.354 | -5.096 | -5.366 | 1343 | 1399 | 1428 | 1343 | 4885 | 5606 |  | CORR | GENE | 06:60 | 07:09 | 07:13 | 481 | 170 | 11 | EXT | Аномалия находится на отводе. | 0.94 | (c)
62309.836 | 7.696 | 7.257 | -4.024 | -4.463 | 1005 | 1246 | 1239 | 1005 | 3897 | 5606 |  | CORR | GENE | 06:05 | 06:44 | 06:43 | 566 | 469 | 10 | EXT | Аномалия находится на отводе. | 0.94 | (c)
62311.174 | 9.034 | 9.006 | -2.686 | -2.714 | 1188 | 1266 | 1273 | 1188 | 2655 | 5606 |  | CORR | GENE | 06:35 | 06:47 | 06:48 | 59 | 171 | 14 | EXT | Аномалия находится на отводе. | 0.89 | (c)
62321 | 7.14 | 7.078 | -4.48 | -4.542 | -1789 | -1697 | -1731 | 1673 | 4396 | 5607 |  | DENT | GENE | 09:55 | 10:10 | 10:05 | 146 | 116 | 0.4 | N/A | Глубина вмятины: 6 мм (0,4%). Линейка: 15 см в (708 см; 10:10 ч:мин) |  | (c)
62325.907 | 0.427 | 0.338 | -11.283 | -11.372 | 424 | 608 | 543 | 424 | 338 | 5608 |  | GOUG | GENE | 01:40 | 02:10 | 01:59 | 681 | 236 | 8 | EXT | Зона задиров. |  | (c)
62329.153 | 3.673 | 3.611 | -8.037 | -8.099 | 2072 | 2147 | 2139 | 2072 | 3611 | 5608 |  | DENT | GENE | 06:06 | 06:18 | 06:17 | 113 | 133 | 0.5 | N/A | Глубина вмятины: 7 мм (0,5%). Линейка: 11 см в (361 см; 06:18 ч:мин) |  | (c)
62330.892 | 5.412 | 5.208 | -6.298 | -6.502 | 1565 | 1590 | 1607 | 1565 | 5208 | 5608 |  | CORR | GENE | 04:44 | 04:48 | 04:51 | 747 | 85 | 13 | EXT |  | 0.97 | (c)
62340.572 | 3.382 | 3.308 | -7.818 | -7.892 | 546 | 625 | 638 | 546 | 3308 | 5609 |  | CORR | GENE | 04:31 | 04:44 | 04:46 | 432 | 184 | 15 | EXT |  | 0.96 | (c)
62341.129 | 3.939 | 3.859 | -7.261 | -7.341 | 512 | 587 | 589 | 512 | 3859 | 5609 |  | CORR | GENE | 04:26 | 04:38 | 04:38 | 339 | 153 | 12 | EXT |  | 0.93 | (c)
62341.365 | 4.175 | 4.141 | -7.025 | -7.059 | 14 | 147 | 139 | 14 | 4141 | 5609 |  | CORR | CIGR | 03:05 | 03:27 | 03:25 | 40 | 249 | 12 | EXT |  | 0.89 | (c)
62341.491 | 4.301 | 4.286 | -6.899 | -6.914 | 501 | 576 | 542 | 501 | 4286 | 5609 |  | CORR | GENE | 04:24 | 04:36 | 04:31 | 465 | 82 | 10 | EXT |  | 0.93 | (c)
62341.517 | 4.327 | 4.286 | -6.873 | -6.914 | 254 | 298 | 349 | 254 | 4286 | 5609 |  | CORR | CIGR | 03:44 | 03:51 | 03:59 | 42 | 190 | 12 | EXT |  | 0.89 | (c)
62341.518 | 4.328 | 4.305 | -6.872 | -6.895 | 536 | 583 | 608 | 536 | 4305 | 5609 |  | CORR | CIGR | 04:30 | 04:37 | 04:41 | 33 | 143 | 12 | EXT |  | 0.89 | (c)
62341.804 | 4.614 | 4.582 | -6.586 | -6.618 | 237 | 305 | 327 | 237 | 4582 | 5609 |  | CORR | CIGR | 03:41 | 03:52 | 03:56 | 34 | 179 | 11 | EXT |  | 0.89 | (c)
62343.038 | 5.848 | 5.813 | -5.352 | -5.387 | 566 | 617 | 648 | 566 | 5310 | 5609 |  | CORR | GENE | 04:34 | 04:43 | 04:48 | 77 | 164 | 10 | EXT |  | 0.89 | (c)
62343.65 | 6.46 | 6.347 | -4.74 | -4.853 | 503 | 543 | 533 | 503 | 4604 | 5609 |  | CORR | GENE | 04:24 | 04:31 | 04:29 | 249 | 60 | 15 | EXT |  | 0.93 | (c)
62343.879 | 6.689 | 6.659 | -4.511 | -4.541 | 202 | 349 | 311 | 202 | 4476 | 5609 |  | CORR | GENE | 03:36 | 03:59 | 03:53 | 65 | 218 | 10 | EXT |  | 0.89 | (c)
62345.018 | 7.828 | 7.724 | -3.372 | -3.476 | 811 | 814 | 832 | 811 | 3306 | 5609 |  | CORR | AXGR | 05:14 | 05:14 | 05:17 | 170 | 41 | 14 | EXT |  | 0.91 | (c)
62346.566 | 9.376 | 9.345 | -1.824 | -1.855 | 151 | 199 | 227 | 151 | 1822 | 5609 |  | CORR | CIGR | 03:27 | 03:35 | 03:40 | 33 | 152 | 11 | EXT |  | 0.89 | (c)
62346.703 | 9.513 | 9.331 | -1.687 | -1.869 | 82 | 101 | 103 | 82 | 1435 | 5609 |  | CORR | AXGR | 03:16 | 03:19 | 03:20 | 434 | 42 | 11 | EXT |  | 0.94 | (c)
62346.817 | 9.627 | 9.595 | -1.573 | -1.605 | 311 | 366 | 387 | 311 | 1573 | 5609 |  | CORR | CIGR | 03:53 | 04:02 | 04:05 | 32 | 151 | 11 | EXT |  | 0.89 | (c)
62347.637 | 10.447 | 10.386 | -0.753 | -0.814 | 630 | 745 | 744 | 630 | 745 | 5609 |  | CORR | GENE | 04:45 | 05:03 | 05:03 | 69 | 227 | 10 | EXT |  | 0.89 | (c)
62348.014 | 10.824 | 10.657 | -0.376 | -0.543 | 309 | 472 | 602 | 309 | 343 | 5609 |  | CORR | GENE | 03:53 | 04:19 | 04:40 | 200 | 586 | 10 | EXT |  | 0.91 | (c)
62348.39 | 0 | -0.016 | -11.43 | -11.446 | 473 | 1089 | 896 | 473 |  | 5610 | Нарушение формы кольцевого шва | GWAN |  | 03:24 | 05:04 | 04:33 | 0 | 846 |  | EXT | Нарушение формы кольцевого шва |  | (c)
62349.865 | 1.475 | 1.435 | -9.955 | -9.995 | 780 | 858 | 860 | 780 | 1435 | 5610 |  | CORR | CIGR | 04:14 | 04:27 | 04:27 | 42 | 160 | 11 | EXT |  | 0.89 | (c)
62358.737 | 10.347 | 10.308 | -1.083 | -1.122 | 204 | 260 | 281 | 204 | 996 | 5610 |  | DENT | GENE | 02:41 | 02:50 | 02:53 | 126 | 153 | 0.3 | N/A | Глубина вмятины: 4 мм (0,3%). Линейка: 13 см в (1031 см; 02:50 ч:мин) |  | (c)
62359.643 | 11.253 | 11.222 | -0.177 | -0.208 | 678 | 882 | 854 | 678 | 155 | 5610 |  | CORR | GENE | 03:58 | 04:30 | 04:26 | 53 | 352 | 12 | EXT |  | 0.89 | (c)
62367.36 | 7.54 | 7.425 | -3.745 | -3.86 | 1107 | 1912 | 1602 | 133 | 3569 | 5611 |  | CORR | GENE | 03:55 | 06:05 | 05:15 | 291 | 990 | 11 | EXT |  | 0.92 | (c)
62369.663 | 9.843 | 9.791 | -1.442 | -1.494 | 2159 | 2204 | 2188 | 14 | 1303 | 5611 |  | CORR | GENE | 06:45 | 06:53 | 06:50 | 191 | 57 | 11 | EXT |  | 0.91 | (c)
62371.997 | 0.892 | 0.888 | -10.793 | -10.797 | -254 | -134 | -158 | 63 | 888 | 5612 |  | CORR | CIGR | 09:23 | 09:42 | 09:38 | 37 | 191 | 11 | EXT |  | 0.89 | (c)
62375.529 | 4.424 | 4.355 | -7.261 | -7.33 | 1945 | 1991 | 1998 | 1945 | 4355 | 5612 |  | DENT | GENE | 03:18 | 03:25 | 03:26 | 149 | 105 | 0.4 | N/A | Глубина вмятины: 6 мм (0,4%). Линейка: 15 см в (436 см; 03:25 ч:мин) |  | (c)
62379.01 | 7.905 | 7.856 | -3.78 | -3.829 | -2043 | -2027 | -2030 | 2018 | 3699 | 5612 |  | CORR | AXGR | 04:34 | 04:37 | 04:36 | 130 | 25 | 11 | EXT |  | 0.9 | (c)
62395.973 | 1.598 | 1.536 | -9.747 | -9.809 | 1075 | 1134 | 1128 | 1075 | 1536 | 5614 |  | DENT | GENE | 05:40 | 05:49 | 05:48 | 104 | 106 | 0.4 | N/A | Глубина вмятины: 5 мм (0,4%). Линейка: 10 см в (154 см; 05:49 ч:мин) Аномалия находится на отводе. Аномалия находится вблизи дефекта потери металла. |  | (c)
62396.084 | 1.709 | 1.533 | -9.636 | -9.812 | 1087 | 1182 | 1196 | 1087 | 1533 | 5614 |  | GOUG | GENE | 05:41 | 05:57 | 05:59 | 349 | 219 | 7 | EXT | Аномалия находится на отводе. Зона задиров. |  | (c)
62398.916 | 4.541 | 4.363 | -6.804 | -6.982 | 887 | 900 | 901 | 887 | 4363 | 5614 |  | CORR | AXGR | 05:09 | 05:11 | 05:11 | 284 | 28 | 11 | EXT | Аномалия находится на отводе. | 0.92 | (c)
62399.262 | 4.887 | 4.816 | -6.458 | -6.529 | 660 | 696 | 685 | 660 | 4816 | 5614 |  | CORR | GENE | 04:33 | 04:38 | 04:37 | 226 | 51 | 10 | EXT | Аномалия находится на отводе. | 0.91 | (c)
62399.655 | 5.28 | 5.236 | -6.065 | -6.109 | 581 | 679 | 741 | 581 | 5236 | 5614 |  | CORR | GENE | 04:20 | 04:36 | 04:46 | 58 | 320 | 11 | EXT | Аномалия находится на отводе. | 0.89 | (c)
62400.111 | 5.736 | 5.698 | -5.609 | -5.647 | 500 | 694 | 663 | 500 | 5598 | 5614 |  | CORR | GENE | 04:07 | 04:38 | 04:33 | 49 | 327 | 10 | EXT | Аномалия находится на отводе. | 0.89 | (c)
62400.795 | 6.42 | 6.397 | -4.925 | -4.948 | -4 | 86 | 89 | 0 | 4907 | 5614 |  | CORR | CIGR | 02:45 | 03:00 | 03:00 | 41 | 186 | 11 | EXT | Аномалия находится на отводе. | 0.89 | (c)
62400.923 | 6.548 | 6.336 | -4.797 | -5.009 | 540 | 874 | 811 | 540 | 4591 | 5614 |  | DENT | GENE | 04:13 | 05:07 | 04:57 | 418 | 542 | 0.3 | N/A | Глубина вмятины: 4 мм (0,3%). Линейка: 42 см в (634 см; 05:07 ч:мин) Аномалия находится на отводе. |  | (c)
62405.151 | 10.776 | 10.764 | -0.569 | -0.581 | -357 | -184 | -171 | 0 | 537 | 5614 |  | CORR | CIGR | 01:48 | 02:16 | 02:19 | 44 | 373 | 10 | EXT | Аномалия находится на отводе. | 0.89 | (c)
62420.114 | 3.609 | 3.574 | -7.871 | -7.906 | 687 | 716 | 717 | 687 | 3574 | 5616 |  | DENT | GENE | 02:09 | 02:14 | 02:14 | 61 | 60 | 1 | N/A | Глубина вмятины: 14 мм (1,0%). Линейка: 6 см в (357 см; 02:14 ч:мин) Аномалия находится вблизи дефекта потери металла. |  | (b)
62420.15 | 3.645 | 3.63 | -7.835 | -7.85 | 661 | 743 | 735 | 661 | 3630 | 5616 |  | GOUG | CIGR | 02:05 | 02:18 | 02:17 | 26 | 149 | 8 | EXT | Задир. |  | (b)
62439.305 | 0 | 0 | -11.445 | -11.445 | 810 | 1355 | 1471 | 99 | 0 | 5618 | Смещение кромок | GWAN |  | 01:24 | 02:52 | 03:11 | 0 | 1321 |  | EXT | Смещение кромок Вовнутрь Величина смещения - 2.6 мм. |  | (c)
62439.305 | 0 | -0.043 | -11.445 | -11.488 | -275 | -207 | 10 | 0 |  | 5618 | Нарушение формы кольцевого шва | GWAN |  | 10:29 | 10:40 | 11:15 | 0 | 571 |  | EXT | Нарушение формы кольцевого шва |  | (c)
62450.614 | 11.309 | 11.298 | -0.136 | -0.147 | 1062 | 1204 | 1184 | 925 | 111 | 5618 |  | CORR | CIGR | 02:05 | 02:28 | 02:25 | 36 | 243 | 11 | EXT |  | 0.89 | (c)
62451.629 | 0.879 | 0.865 | -10.571 | -10.585 | 1573 | 1644 | 1650 | 504 | 865 | 5619 |  | CORR | CIGR | 05:12 | 05:23 | 05:24 | 28 | 153 | 11 | EXT |  | 0.89 | (c)
62451.923 | 1.173 | 1.135 | -10.277 | -10.315 | 1618 | 1718 | 1720 | 409 | 1135 | 5619 |  | CORR | GENE | 05:19 | 05:35 | 05:36 | 79 | 203 | 15 | EXT |  | 0.89 | (c)
62468.661 | 6.461 | 6.441 | -4.574 | -4.594 | -1468 | -1429 | -1417 | 762 | 4574 | 5620 |  | CORR | CIGR | 05:44 | 05:50 | 05:52 | 20 | 102 | 11 | EXT |  | 0.89 | (c)
62470.029 | 7.829 | 7.816 | -3.206 | -3.219 | -1421 | -1410 | -1370 | 809 | 3192 | 5620 |  | CORR | CIGR | 05:51 | 05:53 | 05:60 | 27 | 103 | 10 | EXT |  | 0.89 | (c)
62481.413 | 8.178 | 7.766 | -2.962 | -3.374 | 2047 | 2139 | 2109 | 59 | 2746 | 5621 |  | CORR | GENE | 04:58 | 05:13 | 05:08 | 628 | 124 | 11 | EXT |  | 0.95 | (c)
62484.375 | 0 | -0.036 | -11.405 | -11.441 | -709 | 693 | 588 | 0 |  | 5622 | Нарушение формы кольцевого шва | GWAN |  | 09:24 | 01:10 | 12:53 | 0 | 2594 |  | EXT | Нарушение формы кольцевого шва |  | (c)
62490.278 | 5.903 | 5.862 | -5.502 | -5.543 | -1954 | -1939 | -1939 | 277 | 5456 | 5622 |  | CORR | AXGR | 06:03 | 06:05 | 06:05 | 87 | 30 | 13 | EXT |  | 0.89 | (c)
62503.797 | 8.017 | 7.835 | -3.478 | -3.66 | 1252 | 1440 | 1407 | 668 | 3304 | 5623 |  | DENT | GENE | 04:13 | 04:44 | 04:38 | 356 | 311 | 0.3 | N/A | Глубина вмятины: 4 мм (0,3%). Линейка: 36 см в (784 см; 04:44 ч:мин) |  | (c)
62506.61 | 10.83 | 10.819 | -0.665 | -0.676 | 1931 | 2060 | 2042 | 77 | 648 | 5623 |  | CORR | CIGR | 06:03 | 06:24 | 06:21 | 28 | 223 | 10 | EXT |  | 0.89 | (c)
62507.526 | 0.251 | 0.243 | -10.914 | -10.922 | -1919 | -1891 | -1861 | 311 | 243 | 5624 |  | CORR | CIGR | 05:53 | 05:57 | 06:02 | 23 | 116 | 12 | EXT |  | 0.89 | (c)
62512.002 | 4.727 | 4.719 | -6.438 | -6.446 | -2078 | -2069 | -2025 | 152 | 4719 | 5624 |  | CORR | CIGR | 05:27 | 05:29 | 05:36 | 19 | 106 | 13 | EXT |  | 0.89 | (c)
62512.033 | 4.758 | 4.605 | -6.407 | -6.56 | 899 | 1058 | 1184 | 761 | 4605 | 5624 |  | DENT | GENE | 01:28 | 01:53 | 02:14 | 350 | 571 | 0.4 | N/A | Глубина вмятины: 6 мм (0,4%). Линейка: 35 см в (461 см; 01:53 ч:мин) |  | (c)
62512.419 | 5.144 | 5.021 | -6.021 | -6.144 | -2039 | -2029 | -2025 | 191 | 5021 | 5624 |  | CORR | AXGR | 05:33 | 05:35 | 05:36 | 195 | 28 | 13 | EXT |  | 0.91 | (c)
62513.369 | 6.094 | 6.07 | -5.071 | -5.095 | -1856 | -1808 | -1789 | 374 | 5054 | 5624 |  | CORR | CIGR | 06:03 | 06:11 | 06:14 | 41 | 134 | 10 | EXT |  | 0.89 | (c)
62513.712 | 6.437 | 6.368 | -4.728 | -4.797 | -1869 | -1845 | -1857 | 361 | 4710 | 5624 |  | CORR | AXGR | 06:01 | 06:05 | 06:03 | 87 | 24 | 10 | EXT |  | 0.89 | (c)
62514.101 | 6.826 | 6.807 | -4.339 | -4.358 | -2008 | -1883 | -1903 | 222 | 4295 | 5624 |  | CORR | GENE | 05:38 | 05:59 | 05:55 | 63 | 210 | 10 | EXT |  | 0.89 | (c)
62518.44 | 0 | -0.023 | -11.48 | -11.503 | 1432 | -2209 | 2097 | 1432 |  | 5625 | Нарушение формы кольцевого шва | GWAN |  | 01:42 | 03:54 | 03:29 | 0 | 1330 |  | EXT | Нарушение формы кольцевого шва |  | (c)
62518.44 | 0 | -0.03 | -11.48 | -11.51 | -1638 | -871 | -638 | 0 |  | 5625 | Нарушение формы кольцевого шва | GWAN |  | 05:26 | 07:30 | 08:08 | 0 | 2001 |  | EXT | Нарушение формы кольцевого шва |  | (c)
62518.44 | 0 | -0.033 | -11.48 | -11.513 | 571 | 714 | 753 | 571 |  | 5625 | Нарушение формы кольцевого шва | GWAN |  | 11:23 | 11:46 | 11:52 | 0 | 364 |  | EXT | Нарушение формы кольцевого шва |  | (c)
62523.692 | 5.252 | 5.067 | -6.228 | -6.413 | -2035 | -1757 | -1839 | 1643 | 5067 | 5625 |  | DENT | GENE | 04:22 | 05:07 | 04:54 | 354 | 392 | 0.3 | N/A | Глубина вмятины: 4 мм (0,3%). Линейка: 35 см в (507 см; 05:07 ч:мин) |  | (c)
62525.755 | 7.315 | 7.153 | -4.165 | -4.327 | -1562 | -1533 | -1545 | 1527 | 4062 | 5625 |  | CORR | AXGR | 05:39 | 05:43 | 05:41 | 265 | 35 | 10 | EXT |  | 0.91 | (c)
62526.966 | 8.526 | 8.473 | -2.954 | -3.007 | -1600 | -1576 | -1397 | 1193 | 2942 | 5625 |  | CORR | GENE | 05:32 | 05:36 | 06:05 | 65 | 407 | 10 | EXT |  | 0.89 | (c)
62530.549 | 0.629 | 0.32 | -10.751 | -11.06 | 1675 | 1732 | 1707 | 491 | 320 | 5626 |  | CORR | GENE | 05:48 | 05:57 | 05:53 | 506 | 65 | 10 | EXT |  | 0.94 | (c)
62531.994 | 2.074 | 1.897 | -9.306 | -9.483 | 103 | 345 | 356 | 103 | 1897 | 5626 |  | DENT | GENE | 01:34 | 02:13 | 02:15 | 371 | 506 | 0.4 | N/A | Глубина вмятины: 6 мм (0,4%). Линейка: 37 см в (190 см; 02:13 ч:мин) Аномалия находится вблизи продольного шва. |  | (c)
62539.408 | 9.488 | 8.107 | -1.892 | -3.273 | 1481 | 1579 | 1694 | 324 | 1459 | 5626 |  | CORR | GENE | 05:16 | 05:32 | 05:51 | 1814 | 426 | 10 | EXT |  | 0.97 | (c)
62540.078 | 10.158 | 10.139 | -1.222 | -1.241 | 1410 | 1838 | 1675 | 291 | 956 | 5626 |  | CORR | GENE | 05:05 | 06:14 | 05:48 | 285 | 530 | 10 | EXT |  | 0.92 | (c)
62623.174 | 3.224 | 3.216 | -8.381 | -8.389 | 298 | 356 | 356 | 298 | 3216 | 5634 |  | CORR | CIGR | 05:24 | 05:33 | 05:33 | 23 | 116 | 10 | EXT |  | 0.89 | (c)
62625.644 | 5.694 | 5.604 | -5.911 | -6.001 | 24 | 42 | 42 | 24 | 5604 | 5634 |  | CORR | AXGR | 04:39 | 04:42 | 04:42 | 269 | 35 | 12 | EXT |  | 0.92 | (c)
62629.203 | 9.253 | 8.715 | -2.352 | -2.89 | 10 | 45 | 36 | 10 | 2231 | 5634 |  | CORR | GENE | 04:37 | 04:43 | 04:41 | 659 | 51 | 10 | EXT |  | 0.95 | (c)
62629.824 | 9.874 | 9.692 | -1.731 | -1.913 | 8 | 59 | 52 | 8 | 1516 | 5634 |  | CORR | GENE | 04:37 | 04:45 | 04:44 | 397 | 88 | 10 | EXT |  | 0.93 | (c)
62642.321 | 10.766 | 10.643 | -0.774 | -0.897 | -1833 | -1482 | -1560 | 1287 | 604 | 5635 |  | DENT | GENE | 04:43 | 05:40 | 05:27 | 293 | 546 | 0.6 | N/A | Глубина вмятины: 8 мм (0,6%). Линейка: 29 см в (1064 см; 05:40 ч:мин) |  | (c)
62650.806 | 7.711 | 7.685 | -3.799 | -3.825 | -1785 | -1755 | -1719 | 446 | 3785 | 5636 |  | GOUG | CIGR | 07:54 | 07:59 | 08:05 | 40 | 131 | 13 | EXT | Задир. |  | (c)
62654.136 | 11.041 | 10.979 | -0.469 | -0.531 | 2118 | 2162 | 2148 | 52 | 336 | 5636 |  | CORR | GENE | 06:24 | 06:31 | 06:29 | 195 | 61 | 10 | EXT |  | 0.9 | (c)
62654.519 | 11.424 | 11.296 | -0.086 | -0.214 | 1766 | -2223 | 2156 | 0 | 54 | 5636 |  | CORR | GENE | 05:27 | 06:43 | 06:30 | 160 | 780 | 13 | EXT |  | 0.9 | (c)
62655.04 | 0.435 | 0.425 | -10.88 | -10.89 | -1373 | -1278 | -1241 | 857 | 425 | 5637 |  | CORR | CIGR | 05:50 | 06:05 | 06:11 | 26 | 265 | 10 | EXT | Аномалия находится на отводе. | 0.89 | (c)
62655.202 | 0.597 | 0.574 | -10.718 | -10.741 | -1773 | -1280 | -1491 | 457 | 574 | 5637 |  | CORR | GENE | 04:45 | 06:05 | 05:31 | 79 | 565 | 10 | EXT | Аномалия находится на отводе. | 0.89 | (c)
62656.002 | 1.397 | 1.328 | -9.918 | -9.987 | -1792 | -1782 | -1693 | 438 | 1328 | 5637 |  | CORR | GENE | 04:42 | 04:44 | 04:58 | 70 | 198 | 11 | EXT | Аномалия находится на отводе. | 0.89 | (c)
62656.276 | 1.671 | 1.654 | -9.644 | -9.661 | -1635 | -1521 | -1418 | 595 | 1654 | 5637 |  | CORR | GENE | 05:08 | 05:26 | 05:43 | 162 | 435 | 10 | EXT | Аномалия находится на отводе. | 0.9 | (c)
62656.742 | 2.137 | 2.116 | -9.178 | -9.199 | -1595 | -1553 | -1529 | 635 | 2116 | 5637 |  | CORR | CIGR | 05:14 | 05:21 | 05:25 | 27 | 133 | 10 | EXT | Аномалия находится на отводе. | 0.89 | (c)
62657.061 | 2.456 | 2.437 | -8.859 | -8.878 | -1390 | -1315 | -1320 | 840 | 2437 | 5637 |  | CORR | CIGR | 05:47 | 05:59 | 05:58 | 40 | 140 | 12 | EXT | Аномалия находится на отводе. | 0.89 | (c)
62673.183 | 7.263 | 7.213 | -4.127 | -4.177 | 2151 | 2170 | 2167 | 47 | 4006 | 5638 |  | CORR | AXGR | 04:10 | 04:13 | 04:12 | 171 | 33 | 10 | EXT |  | 0.9 | (c)
62677.31 | 0 | -0.008 | -11.645 | -11.653 | -1723 | -1675 | -1182 | 641 |  | 5639 | Нарушение формы кольцевого шва | GWAN |  | 06:42 | 06:50 | 08:09 | 0 | 1082 |  | EXT | Нарушение формы кольцевого шва |  | (c)
62681.42 | 4.11 | 3.825 | -7.535 | -7.82 | -2137 | -2108 | -2114 | 2090 | 3825 | 5639 |  | CORR | AXGR | 05:35 | 05:40 | 05:39 | 366 | 47 | 11 | EXT |  | 0.93 | (c)
62681.973 | 4.663 | 4.575 | -6.982 | -7.07 | -1193 | -1082 | -1111 | 1029 | 4575 | 5639 |  | DENT | GENE | 08:07 | 08:25 | 08:21 | 202 | 164 | 0.3 | N/A | Глубина вмятины: 4 мм (0,3%). Линейка: 20 см в (458 см; 08:25 ч:мин) |  | (c)
62684.395 | 7.085 | 7.018 | -4.56 | -4.627 | -261 | -218 | -209 | 157 | 4515 | 5639 |  | DENT | GENE | 10:38 | 10:45 | 10:46 | 112 | 104 | 0.1 | N/A | Глубина вмятины: 2 мм (0,1%). Линейка: 11 см в (707 см; 10:45 ч:мин) |  | (c)
62687.212 | 9.902 | 9.852 | -1.743 | -1.793 | -1992 | -1781 | -1841 | 1690 | 1721 | 5639 |  | CORR | GENE | 05:58 | 06:33 | 06:23 | 72 | 302 | 13 | EXT |  | 0.89 | (c)
62695.447 | 6.492 | 6.479 | -5.068 | -5.081 | -1652 | -1596 | -1581 | 1510 | 5058 | 5640 |  | CORR | CIGR | 04:54 | 05:03 | 05:06 | 23 | 142 | 10 | EXT |  | 0.89 | (c)
62702.912 | 2.397 | 2.231 | -9.043 | -9.209 | -2050 | -1894 | -1926 | 181 | 2231 | 5641 |  | DENT | GENE | 05:13 | 05:38 | 05:33 | 364 | 248 | 0.4 | N/A | Глубина вмятины: 5 мм (0,4%). Линейка: 36 см в (223 см; 05:38 ч:мин) |  | (c)
62704.41 | 3.895 | 3.882 | -7.545 | -7.558 | -1965 | -1907 | -1907 | 266 | 3882 | 5641 |  | CORR | CIGR | 05:27 | 05:36 | 05:36 | 27 | 115 | 10 | EXT |  | 0.89 | (c)
62709.617 | 9.102 | 9.021 | -2.338 | -2.419 | -1951 | -1923 | -1816 | 280 | 2334 | 5641 |  | CORR | GENE | 05:29 | 05:33 | 05:51 | 85 | 270 | 14 | EXT |  | 0.89 | (c)
62710.361 | 9.846 | 9.443 | -1.594 | -1.997 | -1974 | -1914 | -1740 | 257 | 1578 | 5641 |  | CORR | GENE | 05:25 | 05:35 | 06:03 | 419 | 467 | 10 | EXT |  | 0.93 | (c)
62711.101 | 10.586 | 10.363 | -0.854 | -1.077 | -2035 | -1967 | -1996 | 196 | 840 | 5641 |  | CORR | GENE | 05:15 | 05:26 | 05:22 | 237 | 78 | 10 | EXT |  | 0.91 | (c)
62719.415 | 7.46 | 7.447 | -3.845 | -3.858 | 891 | 905 | 939 | 891 | 3832 | 5642 |  | CORR | CIGR | 00:02 | 00:04 | 00:10 | 26 | 95 | 11 | EXT |  | 0.89 | (c)
62720.36 | 8.405 | 8.273 | -2.9 | -3.032 | -1925 | -1755 | -1805 | 306 | 2752 | 5642 |  | DENT | GENE | 04:28 | 04:55 | 04:47 | 280 | 240 | 0.4 | N/A | Глубина вмятины: 5 мм (0,4%). Линейка: 28 см в (827 см; 04:55 ч:мин) |  | (c)
62723.26 | 0 | -0.02 | -11.475 | -11.495 | 892 | 1419 | 1287 | 548 |  | 5643 | Нарушение формы кольцевого шва | GWAN |  | 01:18 | 02:43 | 02:22 | 0 | 790 |  | EXT | Нарушение формы кольцевого шва |  | (c)
62744.353 | 9.618 | 9.525 | -1.547 | -1.64 | 1484 | 1576 | 1614 | 486 | 1503 | 5644 |  | CORR | GENE | 05:22 | 05:37 | 05:43 | 137 | 261 | 15 | EXT |  | 0.9 | (c)
62745.762 | 11.027 | 10.997 | -0.138 | -0.168 | 1302 | 1355 | 1400 | 732 | 127 | 5644 |  | CORR | CIGR | 04:53 | 05:01 | 05:09 | 41 | 197 | 10 | EXT |  | 0.89 | (c)
62745.9 | 0 | -0.03 | -10.075 | -10.105 | -447 | -332 | -334 | 222 |  | 5645 | Нарушение формы кольцевого шва | GWAN |  | 01:23 | 01:41 | 01:41 | 0 | 225 |  | EXT | Нарушение формы кольцевого шва Аномалия находится на отводе. |  | (c)
62745.9 | 0 | -0.007 | -10.075 | -10.082 | 1265 | 1469 | 1429 | 639 |  | 5645 | Нарушение формы кольцевого шва | GWAN |  | 05:59 | 06:32 | 06:25 | 0 | 327 |  | EXT | Нарушение формы кольцевого шва Аномалия находится на отводе. |  | (c)
62745.9 | 0 | -0.017 | -10.075 | -10.092 | 2212 | -1728 | -1760 | 0 |  | 5645 | Нарушение формы кольцевого шва | GWAN |  | 08:32 | 09:56 | 09:51 | 0 | 978 |  | EXT | Нарушение формы кольцевого шва Аномалия находится на отводе. |  | (c)
62746.124 | 0.224 | 0.202 | -9.851 | -9.873 | 978 | 1037 | 1088 | 978 | 202 | 5645 |  | CORR | CIGR | 05:13 | 05:22 | 05:30 | 29 | 220 | 11 | EXT | Аномалия находится на отводе. | 0.89 | (c)
62747.068 | 1.168 | 1.148 | -8.907 | -8.927 | 767 | 818 | 826 | 767 | 1148 | 5645 |  | CORR | CIGR | 04:39 | 04:47 | 04:48 | 32 | 118 | 10 | EXT | Аномалия находится на отводе. | 0.89 | (c)
62747.65 | 1.75 | 1.693 | -8.325 | -8.382 | 807 | 807 | 825 | 807 | 1693 | 5645 |  | CORR | AXGR | 04:45 | 04:45 | 04:48 | 89 | 37 | 11 | EXT | Аномалия находится на отводе. | 0.89 | (c)
62748.282 | 2.382 | 2.356 | -7.693 | -7.719 | -808 | -722 | -726 | 644 | 2356 | 5645 |  | DENT | GENE | 00:24 | 00:38 | 00:38 | 137 | 164 | 0.5 | N/A | Глубина вмятины: 7 мм (0,5%). Линейка: 14 см в (236 см; 00:38 ч:мин) Аномалия находится на отводе. |  | (c)
62748.454 | 2.554 | 2.409 | -7.521 | -7.666 | 878 | 878 | 905 | 878 | 2409 | 5645 |  | CORR | GENE | 04:56 | 04:57 | 05:01 | 244 | 54 | 11 | EXT | Аномалия находится на отводе. | 0.91 | (c)
62749.546 | 3.646 | 3.608 | -6.429 | -6.467 | 702 | 771 | 776 | 702 | 3608 | 5645 |  | CORR | CIGR | 04:28 | 04:39 | 04:40 | 45 | 149 | 10 | EXT | Аномалия находится на отводе. | 0.89 | (c)
62749.685 | 3.785 | 3.627 | -6.29 | -6.448 | 949 | 949 | 964 | 949 | 3627 | 5645 |  | CORR | AXGR | 05:08 | 05:08 | 05:10 | 223 | 31 | 10 | EXT | Аномалия находится на отводе. | 0.91 | (c)
62751.088 | 5.188 | 4.681 | -4.887 | -5.394 | 758 | 784 | 800 | 758 | 4609 | 5645 |  | CORR | GENE | 04:37 | 04:41 | 04:44 | 785 | 84 | 15 | EXT | Аномалия находится на отводе. | 0.99 | (c)
62751.804 | 5.904 | 5.609 | -4.171 | -4.466 | 835 | 889 | 876 | 835 | 4103 | 5645 |  | CORR | GENE | 04:50 | 04:58 | 04:56 | 363 | 82 | 12 | EXT | Аномалия находится на отводе. | 0.93 | (c)
62752.018 | 6.118 | 6.041 | -3.957 | -4.034 | 812 | 828 | 826 | 812 | 3841 | 5645 |  | CORR | AXGR | 04:46 | 04:48 | 04:48 | 193 | 28 | 11 | EXT | Аномалия находится на отводе. | 0.91 | (c)
62758.053 | 2.078 | 1.864 | -9.277 | -9.491 | 2074 | -2016 | -2134 | 0 | 1864 | 5646 |  | DENT | GENE | 04:31 | 05:30 | 05:11 | 397 | 506 | 0.4 | N/A | Глубина вмятины: 5 мм (0,4%). Линейка: 40 см в (186 см; 05:30 ч:мин) Аномалия находится вблизи продольного шва. |  | (c)
62759.847 | 3.872 | 3.856 | -7.483 | -7.499 | -1947 | -1852 | -1870 | 284 | 3856 | 5646 |  | CORR | CIGR | 05:42 | 05:57 | 05:54 | 32 | 154 | 10 | EXT |  | 0.89 | (c)
62761.622 | 5.647 | 5.643 | -5.708 | -5.712 | -2080 | -2059 | -2040 | 151 | 5643 | 5646 |  | CORR | CIGR | 05:20 | 05:23 | 05:27 | 20 | 80 | 10 | EXT |  | 0.89 | (c)
62764.48 | 8.505 | 8.494 | -2.85 | -2.861 | -2223 | -2118 | -2112 | 8 | 2839 | 5646 |  | CORR | CIGR | 04:57 | 05:14 | 05:15 | 22 | 221 | 10 | EXT |  | 0.89 | (c)
62775.714 | 8.384 | 8.224 | -3.026 | -3.186 | 589 | 1023 | 902 | 589 | 2862 | 5647 |  | DENT | GENE | 04:15 | 05:25 | 05:05 | 324 | 627 | 0.6 | N/A | Глубина вмятины: 9 мм (0,6%). Линейка: 32 см в (822 см; 05:25 ч:мин) |  | (c)
62824.5 | 0 | 0 | -11.255 | -11.255 | 307 | -2214 | 1481 | 0 | 0 | 5652 | Смещение кромок | GWAN |  | 03:06 | 08:19 | 06:15 | 0 | 2348 |  | EXT | Смещение кромок Наружу Величина смещения - 2.9 мм. |  | (c)
62841.884 | 6.129 | 5.851 | -4.931 | -5.209 | -1434 | -1124 | -1025 | 616 | 4672 | 5653 |  | WRIN | GENE | 05:14 | 06:04 | 06:20 | 537 | 818 | 1.2 | N/A | Высота гофр: 17 мм (1,2%). Длина волны: 212 мм Аномалия находится на отводе. |  | (c)
62842.468 | 6.713 | 6.476 | -4.347 | -4.584 | 1082 | 1116 | 1131 | 1050 | 4211 | 5653 | Дефект проката | MIAN | GENE | 11:60 | 00:05 | 12:08 | 373 | 99 |  | INT | Дефект проката Эквивалент потери металла 11%. Аномалия находится на отводе. |  | (c)
62846.815 | 0 | 0 | -11.355 | -11.355 | 1893 | 2107 | 2126 | 0 | 0 | 5654 | Смещение кромок | GWAN |  | 04:36 | 05:10 | 05:13 | 0 | 466 |  | EXT | Смещение кромок Наружу Аномалия находится на отводе. Величина смещения - 2.5 мм. |  | (c)
62846.815 | 0 | 0 | -11.355 | -11.355 | -1805 | -969 | -1363 | 426 | 0 | 5654 | Смещение кромок | GWAN |  | 06:39 | 08:54 | 07:50 | 0 | 883 |  | EXT | Смещение кромок Наружу Аномалия находится на отводе. Величина смещения - 2.8 мм. |  | (c)
62846.815 | 0 | -0.066 | -11.355 | -11.421 | -428 | -167 | 53 | 0 |  | 5654 | Нарушение формы кольцевого шва | GWAN |  | 10:21 | 11:03 | 11:39 | 0 | 963 |  | EXT | Нарушение формы кольцевого шва Аномалия находится на отводе. |  | (c)
62858.17 | 0 | -0.037 | -10.895 | -10.932 | -957 | -340 | -550 | 143 |  | 5655 | Нарушение формы кольцевого шва | GWAN |  | 11:48 | 01:27 | 12:53 | 0 | 814 |  | EXT | Нарушение формы кольцевого шва Аномалия находится на отводе. |  | (c)
62858.17 | 0 | -0.03 | -10.895 | -10.925 | 144 | 269 | 375 | 144 |  | 5655 | Нарушение формы кольцевого шва | GWAN |  | 02:45 | 03:05 | 03:22 | 0 | 461 |  | EXT | Нарушение формы кольцевого шва Аномалия находится на отводе. |  | (c)
62858.17 | 0 | -0.02 | -10.895 | -10.915 | 1389 | 1566 | 1728 | 165 |  | 5655 | Нарушение формы кольцевого шва | GWAN |  | 06:06 | 06:35 | 07:01 | 0 | 677 |  | EXT | Нарушение формы кольцевого шва Аномалия находится на отводе. |  | (c)
62865.189 | 7.019 | 6.955 | -3.876 | -3.94 | 1182 | 1281 | 1318 | 778 | 3841 | 5655 |  | CORR | GENE | 05:33 | 05:49 | 05:55 | 99 | 270 | 11 | EXT | Аномалия находится на отводе. | 0.89 | (c)
62892.075 | 0 | 0 | -11.21 | -11.21 | 1376 | 1654 | 1746 | 114 | 0 | 5658 | Смещение кромок | GWAN |  | 05:35 | 06:20 | 06:34 | 0 | 740 |  | EXT | Смещение кромок Наружу Величина смещения - 3 мм. |  | (c)
62892.075 | 0 | -0.029 | -11.21 | -11.239 | -1955 | -1775 | -1576 | 276 |  | 5658 | Нарушение формы кольцевого шва | GWAN |  | 08:37 | 09:06 | 09:38 | 0 | 757 |  | EXT | Нарушение формы кольцевого шва |  | (c)
62899.155 | 7.08 | 7.046 | -4.13 | -4.164 | 1257 | 1295 | 1322 | 844 | 4129 | 5658 |  | CORR | CIGR | 05:16 | 05:22 | 05:26 | 35 | 130 | 11 | EXT | Аномалия находится на упругопластическом изгибе: R=792 D, максимальное растяжение на 7.2 час. | 0.89 | (c)
62903.219 | 11.144 | 11.121 | -0.066 | -0.089 | 1083 | 1116 | 1161 | 992 | 61 | 5658 |  | CORR | CIGR | 04:47 | 04:53 | 05:00 | 28 | 156 | 12 | EXT | Аномалия находится на упругопластическом изгибе: R=462 D, максимальное растяжение на 6.6 час. | 0.89 | (c)
62920.928 | 6.258 | 6.219 | -4.917 | -4.956 | 2152 | -2162 | -2192 | 0 | 4907 | 5660 |  | CORR | GENE | 04:45 | 05:08 | 05:03 | 49 | 234 | 14 | EXT | Аномалия находится на упругопластическом изгибе: R=694 D, максимальное растяжение на 6.3 час. | 0.89 | (c)
62921.092 | 6.422 | 6.39 | -4.753 | -4.785 | 1889 | 1961 | 1968 | 183 | 4753 | 5660 |  | CORR | CIGR | 04:02 | 04:14 | 04:15 | 32 | 158 | 12 | EXT | Аномалия находится на упругопластическом изгибе: R=698 D, максимальное растяжение на 6.3 час. | 0.89 | (c)
62922.923 | 8.253 | 8.207 | -2.922 | -2.968 | 2209 | -2138 | -2117 | 0 | 2915 | 5660 |  | CORR | GENE | 04:54 | 05:12 | 05:15 | 53 | 269 | 14 | EXT | Аномалия находится на упругопластическом изгибе: R=723 D, максимальное растяжение на 6.4 час. | 0.89 | (c)
62929.29 | 3.445 | 3.428 | -7.775 | -7.792 | 1348 | 1439 | 1438 | 702 | 3428 | 5661 |  | CORR | CIGR | 05:01 | 05:16 | 05:16 | 32 | 181 | 14 | EXT |  | 0.89 | (c)
62940.713 | 3.648 | 3.641 | -7.372 | -7.379 | 726 | 764 | 771 | 726 | 3641 | 5662 |  | CORR | CIGR | 04:07 | 04:13 | 04:14 | 17 | 90 | 10 | EXT | Аномалия находится на отводе. | 0.89 | (c)
62959.249 | 11.164 | 11.14 | -0.171 | -0.195 | -1764 | -1737 | -1696 | 467 | 167 | 5663 |  | CORR | CIGR | 04:24 | 04:28 | 04:35 | 28 | 135 | 10 | EXT |  | 0.89 | (c)
62964.407 | 4.987 | 4.96 | -6.138 | -6.165 | -1503 | -1455 | -1435 | 728 | 4960 | 5664 |  | CORR | CIGR | 07:36 | 07:44 | 07:47 | 28 | 135 | 10 | EXT |  | 0.89 | (c)
62978.117 | 7.572 | 7.483 | -3.903 | -3.992 | -2166 | -2149 | -2158 | 64 | 3857 | 5665 |  | CORR | AXGR | 03:24 | 03:27 | 03:25 | 135 | 17 | 10 | EXT |  | 0.9 | (c)
62993.422 | 11.402 | 11.268 | -0.033 | -0.167 | -1957 | -1756 | -1825 | 273 | 14 | 5666 |  | CORR | GENE | 08:04 | 08:37 | 08:25 | 153 | 264 | 10 | EXT |  | 0.9 | (c)
62994.244 | 0.789 | 0.773 | -10.441 | -10.457 | 577 | 606 | 637 | 577 | 773 | 5667 |  | CORR | CIGR | 03:15 | 03:19 | 03:24 | 34 | 120 | 10 | EXT |  | 0.89 | (c)
63002.944 | 9.489 | 9.293 | -1.741 | -1.937 | -2185 | -2150 | -2141 | 46 | 1559 | 5667 |  | CORR | GENE | 07:49 | 07:54 | 07:56 | 378 | 87 | 11 | EXT |  | 0.93 | (c)
63012.389 | 7.704 | 7.379 | -3.806 | -4.131 | -118 | -73 | -90 | 63 | 3343 | 5668 |  | CORR | GENE | 08:43 | 08:50 | 08:48 | 788 | 55 | 12 | EXT | Аномалия находится на отводе. | 0.97 | (c)
63013.935 | 9.25 | 9.018 | -2.26 | -2.492 | -83 | -68 | -61 | 40 | 2130 | 5668 |  | CORR | AXGR | 08:49 | 08:51 | 08:52 | 362 | 43 | 11 | EXT | Аномалия находится на отводе. | 0.93 | (c)
63045.462 | 6.365 | 6.325 | -3.931 | -3.971 | 547 | 623 | 673 | 547 | 3918 | 5671а |  | CORR | GENE | 03:51 | 04:03 | 04:11 | 53 | 252 | 13 | EXT |  | 0.89 | (c)
63046.85 | 7.753 | 7.735 | -2.543 | -2.561 | 672 | 713 | 762 | 672 | 2535 | 5671а |  | CORR | CIGR | 04:11 | 04:18 | 04:25 | 26 | 180 | 15 | EXT |  | 0.89 | (c)
63049.393 | 0 | 0 | -11.765 | -11.765 | -1167 | -985 | -878 | 589 | 0 | 5671б | Смещение кромок | GWAN |  | 01:18 | 01:47 | 02:04 | 0 | 577 |  | EXT | Смещение кромок Наружу Аномалия находится на отводе. Величина смещения - 2.8 мм. |  | (c)
63049.393 | 0 | 0 | -11.765 | -11.765 | 348 | 538 | 562 | 348 | 0 | 5671б | Непровар / утяжина | GWAN |  | 05:22 | 05:53 | 05:57 | 0 | 428 | 17 | INT | Непровар / утяжина Аномалия находится на отводе. |  | (c)
63073.419 | 0.395 | 0.375 | -10.351 | -10.371 | 1758 | 1910 | 2089 | 1758 | 375 | 5675а |  | CORR | GENE | 04:45 | 05:10 | 05:39 | 201 | 662 | 14 | EXT |  | 0.91 | (c)
63073.456 | 0.432 | 0.413 | -10.314 | -10.333 | -1871 | -1779 | -1747 | 1624 | 413 | 5675а |  | CORR | GENE | 06:60 | 07:15 | 07:20 | 55 | 247 | 14 | EXT |  | 0.89 | (c)
63074.219 | 1.195 | 1.156 | -9.551 | -9.59 | -1999 | -1841 | -1832 | 1665 | 1156 | 5675а |  | CORR | GENE | 06:39 | 07:04 | 07:06 | 81 | 334 | 18 | EXT |  | 0.89 | (c)
63074.443 | 1.419 | 1.379 | -9.327 | -9.367 | 978 | 1099 | 1157 | 978 | 1379 | 5675а |  | CORR | GENE | 02:40 | 02:59 | 03:08 | 76 | 357 | 10 | EXT |  | 0.89 | (c)
63074.887 | 1.863 | 1.848 | -8.883 | -8.898 | -1526 | -1460 | -1419 | 1311 | 1848 | 5675а |  | CORR | GENE | 07:55 | 08:06 | 08:13 | 70 | 215 | 10 | EXT |  | 0.89 | (c)
63075.072 | 2.048 | 2.01 | -8.698 | -8.736 | 1854 | 1922 | 1979 | 1854 | 2010 | 5675а |  | CORR | GENE | 05:01 | 05:12 | 05:21 | 95 | 249 | 15 | EXT |  | 0.89 | (c)
63075.649 | 2.625 | 2.534 | -8.121 | -8.212 | -1455 | -1257 | -1231 | 1008 | 2534 | 5675а |  | CORR | GENE | 08:07 | 08:39 | 08:43 | 110 | 447 | 14 | EXT |  | 0.9 | (c)
63075.956 | 2.932 | 2.92 | -7.814 | -7.826 | 815 | 919 | 912 | 815 | 2920 | 5675а |  | CORR | GENE | 02:13 | 02:30 | 02:29 | 61 | 193 | 10 | EXT |  | 0.89 | (c)
63076.574 | 3.55 | 3.499 | -7.196 | -7.247 | 1829 | 1875 | 1865 | 1829 | 3499 | 5675а |  | CORR | GENE | 04:57 | 05:04 | 05:03 | 172 | 72 | 15 | EXT |  | 0.91 | (c)
63076.979 | 3.955 | 3.641 | -6.791 | -7.105 | 1609 | 1616 | 1712 | 1609 | 3641 | 5675а |  | CORR | GENE | 04:21 | 04:22 | 04:38 | 351 | 207 | 13 | EXT |  | 0.94 | (c)
63077.122 | 4.098 | 3.999 | -6.648 | -6.747 | -1182 | -1059 | -1075 | 968 | 3999 | 5675а |  | CORR | GENE | 08:51 | 09:11 | 09:08 | 310 | 214 | 15 | EXT |  | 0.94 | (c)
63077.261 | 4.237 | 4.116 | -6.509 | -6.63 | -1843 | -1797 | -1705 | 1568 | 4116 | 5675а |  | CORR | GENE | 07:04 | 07:12 | 07:26 | 163 | 275 | 12 | EXT |  | 0.9 | (c)
63077.302 | 4.278 | 4.008 | -6.468 | -6.738 | 1735 | 1751 | 1752 | 1735 | 4008 | 5675а |  | CORR | AXGR | 04:42 | 04:44 | 04:44 | 427 | 33 | 10 | EXT |  | 0.93 | (c)
63077.635 | 4.611 | 4.537 | -6.135 | -6.209 | 1550 | 1652 | 1769 | 1550 | 4537 | 5675а |  | CORR | GENE | 04:12 | 04:28 | 04:47 | 92 | 438 | 11 | EXT |  | 0.89 | (c)
63078.932 | 5.908 | 5.889 | -4.838 | -4.857 | 2216 | -2145 | -2175 | 2106 | 4804 | 5675а |  | CORR | GENE | 05:59 | 06:15 | 06:10 | 53 | 139 | 12 | EXT |  | 0.89 | (c)
63084.715 | 0.945 | 0.92 | -10.765 | -10.79 | 1028 | 1086 | 1102 | 1028 | 920 | 5676 |  | CORR | CIGR | 05:59 | 06:08 | 06:11 | 38 | 149 | 10 | EXT |  | 0.89 | (c)
63088.371 | 4.601 | 4.564 | -7.109 | -7.146 | 1297 | 1355 | 1381 | 1297 | 4564 | 5676 |  | CORR | GENE | 06:42 | 06:52 | 06:56 | 53 | 169 | 11 | EXT |  | 0.89 | (c)
63089.978 | 6.208 | 6.17 | -5.502 | -5.54 | -1977 | -1975 | -1954 | 1930 | 5430 | 5676 |  | CORR | AXGR | 09:54 | 09:54 | 09:58 | 110 | 47 | 10 | EXT |  | 0.89 | (c)
63092.478 | 8.708 | 8.635 | -3.002 | -3.075 | 1566 | 1566 | 1579 | 1566 | 2943 | 5676 |  | CORR | AXGR | 07:26 | 07:26 | 07:28 | 132 | 27 | 10 | EXT |  | 0.9 | (c)
63094.684 | 10.914 | 10.586 | -0.796 | -1.124 | -2137 | -2137 | -2069 | 2001 | 683 | 5676 |  | CORR | GENE | 09:28 | 09:28 | 09:39 | 441 | 136 | 12 | EXT |  | 0.94 | (c)
63095.641 | 0.161 | 0.121 | -11.554 | -11.594 | -771 | -698 | -688 | 605 | 121 | 5677 |  | CORR | CIGR | 07:36 | 07:48 | 07:49 | 41 | 166 | 10 | EXT |  | 0.89 | (c)
63096.583 | 1.103 | 1.066 | -10.612 | -10.649 | -2210 | -2123 | -2098 | 1986 | 1066 | 5677 |  | CORR | GENE | 03:44 | 03:58 | 04:02 | 48 | 224 | 10 | EXT |  | 0.89 | (c)
63099.637 | 4.157 | 4.08 | -7.558 | -7.635 | 2202 | -2097 | -2121 | 1983 | 4080 | 5677 |  | CORR | GENE | 03:36 | 04:02 | 03:58 | 83 | 276 | 10 | EXT |  | 0.89 | (c)
63099.881 | 4.401 | 4.311 | -7.314 | -7.404 | -153 | 160 | 83 | 0 | 4311 | 5677 |  | CORR | GENE | 09:16 | 10:06 | 09:54 | 323 | 472 | 14 | EXT |  | 0.94 | (c)
63100.939 | 5.459 | 5.421 | -6.256 | -6.294 | -1387 | -1309 | -1299 | 1211 | 5421 | 5677 |  | CORR | GENE | 05:57 | 06:09 | 06:11 | 67 | 176 | 10 | EXT |  | 0.89 | (c)
63101.944 | 6.464 | 6.416 | -5.251 | -5.299 | 2090 | -2213 | -2228 | 2085 | 5115 | 5677 |  | CORR | GENE | 03:18 | 03:43 | 03:41 | 184 | 286 | 12 | EXT |  | 0.91 | (c)
63102.379 | 6.899 | 6.741 | -4.816 | -4.974 | 2076 | -2168 | -2225 | 2066 | 4814 | 5677 |  | CORR | GENE | 03:15 | 03:50 | 03:41 | 160 | 319 | 10 | EXT |  | 0.9 | (c)
63102.702 | 7.222 | 7.198 | -4.493 | -4.517 | 1629 | 1696 | 1738 | 1629 | 4479 | 5677 |  | CORR | CIGR | 02:03 | 02:14 | 02:21 | 38 | 218 | 11 | EXT |  | 0.89 | (c)
63102.817 | 7.337 | 7.237 | -4.378 | -4.478 | -2217 | -2176 | -2142 | 2067 | 4359 | 5677 |  | CORR | GENE | 03:43 | 03:49 | 03:55 | 119 | 150 | 14 | EXT |  | 0.9 | (c)
63105.653 | 10.173 | 10.149 | -1.542 | -1.566 | 1969 | 2037 | 2128 | 1969 | 1514 | 5677 |  | CORR | GENE | 02:58 | 03:09 | 03:24 | 52 | 317 | 12 | EXT |  | 0.89 | (c)
63106.908 | 11.428 | 11.386 | -0.287 | -0.329 | 1901 | -2106 | 2207 | 1901 | 122 | 5677 |  | CORR | GENE | 02:47 | 04:00 | 03:37 | 207 | 612 | 13 | EXT |  | 0.91 | (c)
63107.27 | 0.075 | 0.055 | -11.33 | -11.35 | -2140 | -2099 | -2076 | 2012 | 55 | 5678 |  | CORR | CIGR | 02:52 | 02:59 | 03:02 | 23 | 128 | 10 | EXT | Аномалия находится на отводе. | 0.89 | (c)
63107.355 | 0.16 | 0.137 | -11.245 | -11.268 | 177 | 262 | 258 | 177 | 137 | 5678 |  | CORR | CIGR | 09:06 | 09:20 | 09:19 | 42 | 162 | 10 | EXT | Аномалия находится на отводе. | 0.89 | (c)
63107.63 | 0.435 | 0.317 | -10.97 | -11.088 | -1826 | -1775 | -1787 | 1748 | 317 | 5678 |  | CORR | GENE | 03:43 | 03:51 | 03:49 | 232 | 78 | 11 | EXT | Аномалия находится на отводе. | 0.91 | (c)
63107.727 | 0.532 | 0.505 | -10.873 | -10.9 | -1954 | -1855 | -1879 | 1804 | 505 | 5678 |  | CORR | CIGR | 03:22 | 03:38 | 03:34 | 30 | 150 | 12 | EXT | Аномалия находится на отводе. | 0.89 | (c)
63107.877 | 0.682 | 0.641 | -10.723 | -10.764 | -1824 | -1745 | -1713 | 1603 | 641 | 5678 |  | CORR | CIGR | 03:43 | 03:56 | 04:01 | 47 | 221 | 15 | EXT | Аномалия находится на отводе. | 0.89 | (c)
63107.935 | 0.74 | 0.7 | -10.665 | -10.705 | -1941 | -1823 | -1869 | 1797 | 700 | 5678 |  | CORR | GENE | 03:24 | 03:43 | 03:36 | 223 | 144 | 13 | EXT | Аномалия находится на отводе. | 0.92 | (c)
63109.449 | 2.254 | 2.2 | -9.151 | -9.205 | 81 | 152 | 253 | 81 | 2200 | 5678 |  | CORR | GENE | 08:51 | 09:02 | 09:18 | 125 | 344 | 10 | EXT | Аномалия находится на отводе. | 0.89 | (c)
63109.713 | 2.518 | 2.479 | -8.887 | -8.926 | 50 | 221 | 235 | 50 | 2479 | 5678 |  | CORR | GENE | 08:46 | 09:13 | 09:15 | 65 | 369 | 10 | EXT | Аномалия находится на отводе. | 0.89 | (c)
63111.171 | 3.976 | 3.948 | -7.429 | -7.457 | -74 | 69 | 61 | 0 | 3948 | 5678 |  | CORR | GENE | 08:25 | 08:49 | 08:47 | 150 | 269 | 10 | EXT | Аномалия находится на отводе. | 0.9 | (c)
63111.862 | 4.667 | 4.636 | -6.738 | -6.769 | 2174 | -2165 | -2161 | 2035 | 4636 | 5678 |  | CORR | GENE | 02:28 | 02:48 | 02:49 | 55 | 252 | 15 | EXT | Аномалия находится на отводе. | 0.89 | (c)
63112.026 | 4.831 | 4.641 | -6.574 | -6.764 | -29 | -21 | -5 | 0 | 4641 | 5678 |  | CORR | AXGR | 08:33 | 08:34 | 08:37 | 653 | 47 | 15 | EXT | Аномалия находится на отводе. | 0.98 | (c)
63112.06 | 4.865 | 4.817 | -6.54 | -6.588 | -2187 | -2090 | -2085 | 1984 | 4817 | 5678 |  | CORR | GENE | 02:44 | 03:00 | 03:01 | 70 | 203 | 10 | EXT | Аномалия находится на отводе. | 0.89 | (c)
63112.295 | 5.1 | 5.076 | -6.305 | -6.329 | 22 | 65 | 85 | 22 | 5076 | 5678 |  | CORR | CIGR | 08:41 | 08:48 | 08:51 | 31 | 126 | 12 | EXT | Аномалия находится на отводе. | 0.89 | (c)
63112.544 | 5.349 | 5.332 | -6.056 | -6.073 | 185 | 213 | 243 | 185 | 5332 | 5678 |  | CORR | CIGR | 09:07 | 09:12 | 09:17 | 22 | 115 | 12 | EXT | Аномалия находится на отводе. | 0.89 | (c)
63112.823 | 5.628 | 5.086 | -5.777 | -6.319 | -2174 | -2050 | -1990 | 1807 | 5086 | 5678 |  | CORR | GENE | 02:47 | 03:07 | 03:16 | 879 | 367 | 14 | EXT | Аномалия находится на отводе. | 0.99 | (c)
63112.96 | 5.765 | 5.715 | -5.64 | -5.69 | -397 | -217 | -183 | 0 | 5605 | 5678 |  | CORR | GENE | 07:33 | 08:02 | 08:08 | 85 | 427 | 10 | EXT | Аномалия находится на отводе. | 0.89 | (c)
63113.154 | 5.959 | 5.875 | -5.446 | -5.53 | -149 | 53 | 60 | 0 | 5285 | 5678 |  | CORR | GENE | 08:13 | 08:46 | 08:47 | 245 | 417 | 10 | EXT | Аномалия находится на отводе. | 0.91 | (c)
63113.414 | 6.219 | 5.991 | -5.186 | -5.414 | 1910 | -1659 | -1967 | 1383 | 5171 | 5678 |  | CORR | GENE | 01:46 | 04:10 | 03:20 | 243 | 1168 | 11 | EXT | Аномалия находится на отводе. | 0.91 | (c)
63113.829 | 6.634 | 6.515 | -4.771 | -4.89 | -1924 | -1848 | -1752 | 1581 | 4632 | 5678 |  | CORR | GENE | 03:27 | 03:39 | 03:55 | 258 | 343 | 11 | EXT | Аномалия находится на отводе. | 0.92 | (c)
63114.275 | 7.08 | 6.565 | -4.325 | -4.84 | 40 | 46 | 126 | 40 | 3967 | 5678 |  | CORR | GENE | 08:44 | 08:45 | 08:58 | 873 | 172 | 14 | EXT | Аномалия находится на отводе. | 0.99 | (c)
63114.573 | 7.378 | 7.344 | -4.027 | -4.061 | -1897 | -1841 | -1817 | 1738 | 4027 | 5678 |  | CORR | CIGR | 03:31 | 03:40 | 03:44 | 34 | 159 | 11 | EXT | Аномалия находится на отводе. | 0.89 | (c)
63116.506 | 9.311 | 8.653 | -2.094 | -2.752 | -586 | -511 | -546 | 507 | 2037 | 5678 |  | CORR | GENE | 07:03 | 07:15 | 07:09 | 715 | 79 | 10 | EXT | Аномалия находится на отводе. | 0.95 | (c)
63117.611 | 10.416 | 10.38 | -0.989 | -1.025 | -1039 | -919 | -942 | 846 | 967 | 5678 |  | CORR | GENE | 05:50 | 06:09 | 06:05 | 58 | 193 | 11 | EXT | Аномалия находится на отводе. | 0.89 | (c)
63120.403 | 1.803 | 1.539 | -9.387 | -9.651 | 1083 | 1106 | 1173 | 1083 | 1539 | 5679 |  | CORR | GENE | 09:14 | 09:18 | 09:29 | 863 | 180 | 11 | EXT |  | 0.96 | (c)
63124.581 | 5.981 | 5.855 | -5.209 | -5.335 | 688 | 734 | 731 | 688 | 4860 | 5679 |  | CORR | GENE | 08:11 | 08:18 | 08:18 | 475 | 86 | 15 | EXT |  | 0.97 | (c)
63125.43 | 6.83 | 6.464 | -4.36 | -4.726 | -980 | -979 | -964 | 949 | 4285 | 5679 |  | CORR | AXGR | 03:41 | 03:41 | 03:44 | 441 | 31 | 14 | EXT |  | 0.95 | (c)
63125.509 | 6.909 | 6.491 | -4.281 | -4.699 | 632 | 645 | 687 | 632 | 4219 | 5679 |  | CORR | GENE | 08:02 | 08:04 | 08:10 | 480 | 110 | 13 | EXT |  | 0.95 | (c)
63125.816 | 7.216 | 6.742 | -3.974 | -4.448 | 925 | 955 | 956 | 925 | 3871 | 5679 |  | CORR | GENE | 08:49 | 08:54 | 08:54 | 577 | 61 | 12 | EXT |  | 0.96 | (c)
63125.829 | 7.229 | 7.105 | -3.961 | -4.085 | 815 | 837 | 847 | 815 | 3863 | 5679 |  | CORR | GENE | 08:31 | 08:35 | 08:36 | 222 | 65 | 10 | EXT |  | 0.91 | (c)
63126.373 | 7.773 | 7.549 | -3.417 | -3.641 | 956 | 967 | 970 | 956 | 3391 | 5679 |  | CORR | AXGR | 08:54 | 08:56 | 08:56 | 250 | 27 | 15 | EXT |  | 0.93 | (c)
63126.435 | 7.835 | 7.767 | -3.355 | -3.423 | 754 | 894 | 908 | 754 | 3347 | 5679 |  | CORR | GENE | 08:21 | 08:44 | 08:46 | 76 | 308 | 14 | EXT |  | 0.89 | (c)
63126.75 | 8.15 | 7.854 | -3.04 | -3.336 | -1006 | -971 | -958 | 911 | 2894 | 5679 |  | CORR | GENE | 03:37 | 03:43 | 03:45 | 442 | 95 | 11 | EXT |  | 0.94 | (c)
63126.943 | 8.343 | 7.609 | -2.847 | -3.581 | 560 | 561 | 675 | 560 | 2179 | 5679 |  | CORR | GENE | 07:50 | 07:50 | 08:08 | 1402 | 229 | 16 | EXT |  | 1.02 | (b)
63127.859 | 9.259 | 9.02 | -1.931 | -2.17 | 545 | 752 | 708 | 545 | 1233 | 5679 |  | CORR | GENE | 07:48 | 08:21 | 08:14 | 937 | 326 | 19 | EXT |  | 1.04 | (b)
63128.561 | 9.961 | 9.914 | -1.229 | -1.276 | -1309 | -1024 | -974 | 640 | 1201 | 5679 |  | CORR | GENE | 02:48 | 03:34 | 03:42 | 75 | 669 | 12 | EXT |  | 0.89 | (c)
63128.919 | 10.319 | 10.158 | -0.871 | -1.032 | -961 | -931 | -934 | 907 | 686 | 5679 |  | CORR | GENE | 03:44 | 03:49 | 03:49 | 346 | 53 | 10 | EXT |  | 0.92 | (c)
63129.675 | 11.075 | 10.937 | -0.115 | -0.253 | 648 | 664 | 672 | 648 | 72 | 5679 |  | CORR | GENE | 08:04 | 08:07 | 08:08 | 181 | 48 | 13 | EXT |  | 0.91 | (c)
63129.676 | 11.076 | 11.058 | -0.114 | -0.132 | 938 | 981 | 1032 | 938 | 96 | 5679 |  | CORR | CIGR | 08:51 | 08:58 | 09:06 | 36 | 187 | 13 | EXT |  | 0.89 | (c)
63129.784 | 11.184 | 11.153 | -0.006 | -0.037 | 455 | 572 | 576 | 455 | 6 | 5679 |  | CORR | CIGR | 07:33 | 07:52 | 07:53 | 31 | 242 | 15 | EXT |  | 0.89 | (c)
63129.846 | 0.056 | 0.056 | -11.644 | -11.644 | 2140 | 2226 | 2191 | 2140 | 56 | 5680 |  | CORR | GENE | 07:50 | 08:04 | 07:58 | 285 | 102 | 15 | EXT |  | 0.93 | (c)
63131.379 | 1.589 | 1.086 | -10.111 | -10.614 | 2219 | -2152 | -2146 | 2050 | 1086 | 5680 |  | CORR | GENE | 08:03 | 08:17 | 08:18 | 917 | 192 | 13 | EXT |  | 0.98 | (c)
63140.91 | 11.12 | 11 | -0.58 | -0.7 | 1288 | 1485 | 1443 | 1288 | 429 | 5680 |  | DENT | GENE | 05:32 | 06:04 | 05:57 | 271 | 310 | 0.3 | N/A | Глубина вмятины: 4 мм (0,3%). Линейка: 27 см в (1100 см; 06:04 ч:мин) |  | (c)
63152.572 | 11.082 | 11.015 | -0.618 | -0.685 | 251 | 402 | 404 | 251 | 537 | 5681 |  | DENT | GENE | 04:13 | 04:37 | 04:37 | 148 | 305 | 0.4 | N/A | Глубина вмятины: 5 мм (0,4%). Линейка: 15 см в (1102 см; 04:37 ч:мин) |  | (c)
63163.829 | 10.639 | 10.507 | -1.061 | -1.193 | -324 | -84 | -82 | 0 | 973 | 5682 |  | CORR | GENE | 05:50 | 06:29 | 06:29 | 220 | 485 | 10 | EXT |  | 0.91 | (c)
63167.782 | 2.892 | 2.795 | -8.543 | -8.64 | -1275 | -1257 | -1256 | 956 | 2795 | 5683 |  | CORR | AXGR | 08:29 | 08:32 | 08:32 | 198 | 37 | 11 | EXT |  | 0.91 | (c)
63192.002 | 4.427 | 4.269 | -7.023 | -7.181 | -1973 | -1783 | -1791 | 258 | 4269 | 5685 |  | CORR | GENE | 07:03 | 07:34 | 07:32 | 348 | 363 | 10 | EXT |  | 0.92 | (c)
63199.326 | 0.301 | 0.29 | -11.102 | -11.113 | -237 | 260 | 69 | 0 | 290 | 5686а |  | CORR | GENE | 05:53 | 07:13 | 06:43 | 112 | 613 | 10 | EXT |  | 0.89 | (c)
63227.803 | 5.474 | 5.448 | -5.37 | -5.396 | 1217 | 1305 | 1303 | 841 | 5364 | 5688а |  | CORR | CIGR | 05:44 | 05:58 | 05:57 | 32 | 172 | 10 | EXT |  | 0.89 | (c)
63231.055 | 8.726 | 8.71 | -2.118 | -2.134 | 2004 | 2100 | 2099 | 37 | 2105 | 5688а |  | CORR | CIGR | 07:51 | 08:06 | 08:06 | 29 | 189 | 14 | EXT |  | 0.89 | (c)
63233.173 | 0 | -0.021 | -11.312 | -11.333 | 666 | 1208 | 1173 | 666 |  | 5688б | Нарушение формы кольцевого шва | GWAN |  | 03:51 | 05:19 | 05:13 | 0 | 1014 |  | EXT | Нарушение формы кольцевого шва |  | (c)
63233.173 | 0 | -0.042 | -11.312 | -11.354 | 2221 | -1588 | -1050 | 140 |  | 5688б | Нарушение формы кольцевого шва | GWAN |  | 08:02 | 09:47 | 11:14 | 0 | 2380 |  | EXT | Нарушение формы кольцевого шва |  | (c)
63233.733 | 0.56 | 0.556 | -10.752 | -10.756 | 554 | 712 | 680 | 554 | 556 | 5688б |  | CORR | CIGR | 03:33 | 03:59 | 03:54 | 43 | 252 | 11 | EXT |  | 0.89 | (c)
63252.717 | 8.232 | 8.203 | -2.904 | -2.933 | -179 | -54 | -76 | 0 | 2887 | 5689а |  | CORR | CIGR | 06:29 | 06:49 | 06:45 | 46 | 205 | 11 | EXT | Аномалия находится на упругопластическом изгибе: R=303 D, максимальное растяжение на 0 час. | 0.89 | (c)
63255.163 | 10.678 | 10.665 | -0.458 | -0.471 | 532 | 687 | 645 | 532 | 440 | 5689а | Металлургический дефект | MIAN | CIGR | 08:23 | 08:49 | 08:42 | 31 | 228 |  | INT | Металлургический дефект Эквивалент потери металла 12%. Аномалия находится на упругопластическом изгибе: R=260 D, максимальное растяжение на 12 час. |  | (c)
63255.411 | 10.926 | 10.722 | -0.21 | -0.414 | 59 | 60 | 87 | 59 | 89 | 5689а |  | CORR | GENE | 07:07 | 07:07 | 07:12 | 325 | 56 | 10 | EXT | Аномалия находится на упругопластическом изгибе: R=257 D, максимальное растяжение на 12 час. | 0.92 | (c)
63256.344 | 0.723 | 0.513 | -8.365 | -8.575 | 901 | 932 | 940 | 901 | 513 | 5690а |  | CORR | GENE | 07:31 | 07:36 | 07:37 | 406 | 77 | 10 | EXT | Аномалия находится на упругопластическом изгибе: R=250 D, максимальное растяжение на 12 час. | 0.93 | (c)
63264.141 | 8.52 | 8.503 | -0.568 | -0.585 | 375 | 651 | 555 | 375 | 550 | 5690а |  | CORR | CIGR | 06:06 | 06:51 | 06:35 | 35 | 359 | 11 | EXT | Аномалия находится на упругопластическом изгибе: R=660 D, максимальное растяжение на 11.9 час. | 0.89 | (c)
63345.045 | 0 | -0.019 | -11.075 | -11.094 | 1975 | -2085 | -1016 | 0 |  | 5699 | Нарушение формы кольцевого шва | GWAN |  | 02:31 | 03:36 | 06:29 | 0 | 2940 |  | EXT | Нарушение формы кольцевого шва |  | (c)
63345.045 | 0 | -0.03 | -11.075 | -11.105 | 720 | 739 | 1216 | 519 |  | 5699 | Нарушение формы кольцевого шва | GWAN |  | 11:09 | 11:12 | 12:29 | 0 | 991 |  | EXT | Нарушение формы кольцевого шва |  | (c)
63359.645 | 3.525 | 3.393 | -7.745 | -7.877 | -2119 | -1802 | -1894 | 112 | 3393 | 5700 |  | DENT | GENE | 05:06 | 05:57 | 05:42 | 350 | 449 | 0.6 | N/A | Глубина вмятины: 8 мм (0,6%). Линейка: 35 см в (339 см; 05:57 ч:мин) Аномалия находится вблизи продольного шва. |  | (c)
63362.678 | 6.558 | 6.515 | -4.712 | -4.755 | -2088 | -1932 | -1949 | 143 | 4665 | 5700 |  | CORR | GENE | 05:11 | 05:36 | 05:34 | 90 | 278 | 10 | EXT |  | 0.89 | (c)
63363.029 | 6.909 | 6.88 | -4.361 | -4.39 | -2196 | -1829 | -1928 | 35 | 4277 | 5700 |  | CORR | GENE | 04:54 | 05:53 | 05:37 | 113 | 536 | 10 | EXT |  | 0.89 | (c)
63390.12 | 0 | 0 | -11.12 | -11.12 | -2005 | -1794 | -1750 | 1495 | 0 | 5703 | Смещение кромок | GWAN |  | 03:50 | 04:25 | 04:32 | 0 | 510 |  | EXT | Смещение кромок Наружу Величина смещения - 2.3 мм. |  | (c)
63390.12 | 0 | 0 | -11.12 | -11.12 | -1296 | -990 | -993 | 690 | 0 | 5703 | Смещение кромок | GWAN |  | 05:45 | 06:34 | 06:34 | 0 | 606 |  | EXT | Смещение кромок Наружу Величина смещения - 3 мм. |  | (c)
63394.664 | 4.544 | 4.494 | -6.576 | -6.626 | -1313 | -1123 | -1068 | 823 | 4494 | 5703 |  | CORR | GENE | 05:42 | 06:13 | 06:22 | 354 | 490 | 12 | EXT |  | 0.93 | (c)
63395.543 | 5.423 | 5.355 | -5.697 | -5.765 | -1479 | -1311 | -1226 | 973 | 5355 | 5703 |  | CORR | GENE | 05:15 | 05:43 | 05:56 | 194 | 506 | 10 | EXT |  | 0.9 | (c)
63396.41 | 6.29 | 6.248 | -4.83 | -4.872 | -1562 | -1465 | -1374 | 1186 | 4795 | 5703 |  | CORR | GENE | 05:02 | 05:18 | 05:32 | 77 | 376 | 13 | EXT |  | 0.89 | (c)
63397.24 | 7.12 | 7.069 | -4 | -4.051 | -1471 | -1364 | -1313 | 1154 | 3985 | 5703 |  | CORR | GENE | 05:17 | 05:34 | 05:42 | 66 | 317 | 14 | EXT |  | 0.89 | (c)
63398.782 | 8.662 | 8.535 | -2.458 | -2.585 | -1332 | -1215 | -1237 | 1142 | 1904 | 5703 |  | CORR | GENE | 05:39 | 05:58 | 05:54 | 681 | 190 | 10 | EXT |  | 0.95 | (c)
63401.392 | 0.152 | 0.124 | -11.298 | -11.326 | -1063 | -869 | -918 | 773 | 124 | 5704 |  | CORR | CIGR | 06:12 | 06:44 | 06:36 | 39 | 290 | 11 | EXT | Аномалия находится на отводе. | 0.89 | (c)
63405.1 | 3.86 | 3.652 | -7.59 | -7.798 | -1822 | -1016 | -1312 | 802 | 3652 | 5704 |  | CORR | GENE | 04:10 | 06:20 | 05:32 | 248 | 1020 | 10 | EXT | Аномалия находится на отводе. | 0.91 | (c)
63405.358 | 4.118 | 4.089 | -7.332 | -7.361 | -1234 | -1124 | -1135 | 1037 | 4089 | 5704 |  | CORR | CIGR | 05:45 | 06:02 | 06:01 | 37 | 197 | 11 | EXT | Аномалия находится на отводе. | 0.89 | (c)
63405.534 | 4.294 | 4.256 | -7.156 | -7.194 | -1163 | -913 | -964 | 766 | 4256 | 5704 |  | CORR | GENE | 05:56 | 06:36 | 06:28 | 71 | 397 | 10 | EXT | Аномалия находится на отводе. | 0.89 | (c)
63405.931 | 4.691 | 4.576 | -6.759 | -6.874 | -1670 | -1393 | -1196 | 722 | 4576 | 5704 |  | CORR | GENE | 04:34 | 05:19 | 05:51 | 214 | 948 | 15 | EXT | Аномалия находится на отводе. | 0.92 | (c)
63406.025 | 4.785 | 3.983 | -6.665 | -7.467 | -1819 | -1700 | -1744 | 1670 | 3983 | 5704 |  | CORR | GENE | 04:10 | 04:29 | 04:22 | 878 | 149 | 14 | EXT | Аномалия находится на отводе. | 0.99 | (c)
63406.322 | 5.082 | 4.921 | -6.368 | -6.529 | -1860 | -1843 | -1817 | 1775 | 4921 | 5704 |  | CORR | GENE | 04:04 | 04:06 | 04:11 | 751 | 85 | 11 | EXT | Аномалия находится на отводе. | 0.96 | (c)
63406.54 | 5.3 | 5.271 | -6.15 | -6.179 | -1290 | -1035 | -1086 | 882 | 5271 | 5704 |  | CORR | GENE | 05:36 | 06:17 | 06:09 | 315 | 408 | 12 | EXT | Аномалия находится на отводе. | 0.93 | (c)
63412.69 | 0 | 0 | -11.435 | -11.435 | 2057 | 2181 | -1644 | 0 | 0 | 5705 | Смещение кромок | GWAN |  | 04:36 | 04:56 | 06:39 | 0 | 1521 |  | EXT | Смещение кромок Наружу Аномалия находится на отводе. Величина смещения - 2.3 мм. |  | (c)
63412.69 | 0 | -0.033 | -11.435 | -11.468 | -362 | -167 | 475 | 0 |  | 5705 | Нарушение формы кольцевого шва | GWAN |  | 10:06 | 10:37 | 12:21 | 0 | 1674 |  | EXT | Нарушение формы кольцевого шва Аномалия находится на отводе. |  | (c)
63419.482 | 6.792 | 6.754 | -4.643 | -4.681 | -2097 | -1910 | -1985 | 133 | 4643 | 5705 |  | CORR | CIGR | 05:26 | 05:56 | 05:44 | 38 | 225 | 10 | EXT |  | 0.89 | (c)
63430.782 | 6.657 | 6.629 | -4.733 | -4.761 | -1805 | -1747 | -1741 | 425 | 4733 | 5706 |  | CORR | CIGR | 05:55 | 06:05 | 06:06 | 28 | 129 | 10 | EXT |  | 0.89 | (c)
63491.835 | 0 | -0.022 | -11.45 | -11.472 | 931 | 1041 | 1096 | 931 |  | 5712 | Нарушение формы кольцевого шва | GWAN |  | 04:53 | 05:11 | 05:20 | 0 | 330 |  | EXT | Нарушение формы кольцевого шва |  | (c)
63491.835 | 0 | -0.022 | -11.45 | -11.472 | 1864 | -2063 | -2134 | 0 |  | 5712 | Нарушение формы кольцевого шва | GWAN |  | 07:24 | 08:50 | 08:39 | 0 | 927 |  | EXT | Нарушение формы кольцевого шва |  | (c)
63491.835 | 0 | -0.027 | -11.45 | -11.477 | -1653 | -1138 | -790 | 72 |  | 5712 | Нарушение формы кольцевого шва | GWAN |  | 09:57 | 11:20 | 12:16 | 0 | 1725 |  | EXT | Нарушение формы кольцевого шва |  | (c)
63551.758 | 2.438 | 1.847 | -9.267 | -9.858 | 45 | 194 | 208 | 45 | 1847 | 5717 |  | DENT | GENE | 05:42 | 06:06 | 06:08 | 1207 | 325 | 0.4 | N/A | Глубина вмятины: 6 мм (0,4%). Линейка: 121 см в (185 см; 06:06 ч:мин) Аномалия находится вблизи продольного шва. |  | (c)
63578.959 | 6.364 | 6.233 | -5.181 | -5.312 | -1373 | -1215 | -1201 | 1030 | 5028 | 5719 |  | DENT | GENE | 04:43 | 05:09 | 05:11 | 284 | 343 | 0.1 | N/A | Глубина вмятины: 2 мм (0,1%). Линейка: 28 см в (623 см; 05:09 ч:мин) |  | (c)
63579.412 | 6.817 | 6.691 | -4.728 | -4.854 | -1178 | -951 | -1002 | 827 | 4588 | 5719 |  | DENT | GENE | 05:15 | 05:51 | 05:43 | 266 | 351 | 0.3 | N/A | Глубина вмятины: 4 мм (0,3%). Линейка: 27 см в (669 см; 05:51 ч:мин) |  | (c)
63617.23 | 10.225 | 9.959 | -1.225 | -1.491 | 14 | 90 | 59 | 14 | 1000 | 5722 |  | LWAN | GENE | 10:36 | 10:48 | 10:43 | 491 | 91 |  | EXT | Эквивалент потери металла 10%. |  | (c)
63630.065 | 0 | 0 | -10.16 | -10.16 | 448 | 558 | 550 | 448 | 0 | 5724 | Смещение кромок | GWAN |  | 01:34 | 01:52 | 01:51 | 0 | 204 |  | EXT | Смещение кромок Наружу Аномалия находится на отводе. Величина смещения - 2.6 мм. |  | (c)
63630.065 | 0 | 0 | -10.16 | -10.16 | 1070 | 1335 | 1509 | 283 | 0 | 5724 | Смещение кромок | GWAN |  | 03:14 | 03:57 | 04:25 | 0 | 877 |  | EXT | Смещение кромок Наружу Аномалия находится на отводе. Величина смещения - 2.9 мм. |  | (c)
63630.065 | 0 | -0.031 | -10.16 | -10.191 | -1507 | -1274 | -1309 | 724 |  | 5724 | Нарушение формы кольцевого шва | GWAN |  | 08:19 | 08:56 | 08:51 | 0 | 396 |  | EXT | Нарушение формы кольцевого шва Аномалия находится на отводе. |  | (c)
63636.05 | 5.985 | 5.792 | -4.175 | -4.368 | 1468 | 1649 | 1634 | 431 | 3940 | 5724 |  | DENT | GENE | 04:19 | 04:48 | 04:45 | 428 | 331 | 0.4 | N/A | Глубина вмятины: 5 мм (0,4%). Линейка: 43 см в (579 см; 04:48 ч:мин) |  | (c)
63640.225 | 0 | -0.004 | -11.032 | -11.036 | -2151 | -1792 | -1748 | 79 | 0 | 5725а | Внутришовный дефект | GWAN |  | 04:08 | 05:06 | 05:13 | 0 | 806 | 12 | MID | Внутришовный дефект |  | (c)
63668.059 | 5.186 | 5.047 | -5.811 | -5.95 | 1001 | 1378 | 1245 | 741 | 5047 | 5727а |  | DENT | GENE | 04:07 | 05:08 | 04:46 | 324 | 488 | 0.4 | N/A | Глубина вмятины: 6 мм (0,4%). Линейка: 32 см в (505 см; 05:08 ч:мин) |  | (c)
63704.379 | 7.619 | 7.521 | -3.541 | -3.639 | 1430 | 1461 | 1459 | 743 | 3209 | 5730 |  | CORR | GENE | 04:50 | 04:55 | 04:55 | 430 | 57 | 12 | EXT |  | 0.94 | (c)
63710.392 | 2.472 | 2.153 | -8.923 | -9.242 | -2024 | -1881 | -1901 | 207 | 2153 | 5731 |  | DENT | GENE | 03:43 | 04:06 | 04:03 | 983 | 245 | 0.3 | N/A | Глубина вмятины: 4 мм (0,3%). Линейка: 98 см в (215 см; 04:06 ч:мин) Аномалия находится на отводе. |  | (c)
63719.315 | 0 | 0 | -11.385 | -11.385 | 644 | 881 | 1167 | 542 | 0 | 5732 | Смещение кромок | GWAN |  | 01:04 | 01:42 | 02:28 | 0 | 1045 |  | EXT | Смещение кромок Вовнутрь Аномалия находится на отводе. Величина смещения - 3.2 мм. |  | (c)
63719.315 | 0 | 0 | -11.385 | -11.385 | -1891 | -1343 | -1500 | 339 | 0 | 5732 | Смещение кромок | GWAN |  | 06:14 | 07:43 | 07:17 | 0 | 783 |  | EXT | Смещение кромок Наружу Аномалия находится на отводе. Величина смещения - 2.6 мм. |  | (c)
63719.315 | 0 | 0 | -11.385 | -11.385 | -756 | -713 | -573 | 390 | 0 | 5732 | Смещение кромок | GWAN |  | 09:18 | 09:24 | 09:47 | 0 | 366 |  | EXT | Смещение кромок Наружу Аномалия находится на отводе. Величина смещения - 2.3 мм. |  | (c)
63741.901 | 11.201 | 11.146 | -0.114 | -0.169 | -2085 | -1986 | -1908 | 145 | 113 | 5733 |  | CORR | GENE | 05:15 | 05:31 | 05:44 | 56 | 354 | 12 | EXT |  | 0.89 | (c)
63759.308 | 5.928 | 5.865 | -5.562 | -5.625 | -2171 | -2169 | -2159 | 60 | 5486 | 5735 |  | CORR | AXGR | 06:55 | 06:55 | 06:57 | 139 | 24 | 14 | EXT |  | 0.9 | (c)
63760.301 | 6.921 | 6.894 | -4.569 | -4.596 | 2076 | 2136 | 2115 | 76 | 4211 | 5735 |  | CORR | GENE | 06:20 | 06:30 | 06:26 | 385 | 78 | 13 | EXT |  | 0.94 | (c)
63780.414 | 3.864 | 3.705 | -7.371 | -7.53 | -407 | -397 | -384 | 361 | 3705 | 5737 |  | CORR | AXGR | 07:57 | 07:59 | 08:01 | 481 | 47 | 10 | EXT |  | 0.94 | (c)
63780.756 | 4.206 | 4.181 | -7.029 | -7.054 | -647 | -603 | -577 | 507 | 4181 | 5737 |  | CORR | CIGR | 07:19 | 07:26 | 07:30 | 32 | 140 | 12 | EXT |  | 0.89 | (c)
63781.22 | 4.67 | 4.634 | -6.565 | -6.601 | -815 | -653 | -637 | 459 | 4634 | 5737 |  | CORR | GENE | 06:51 | 07:18 | 07:20 | 82 | 356 | 10 | EXT |  | 0.89 | (c)
63856.79 | 0 | -0.015 | -11.43 | -11.445 | -1094 | -439 | -636 | 178 |  | 5744 | Нарушение формы кольцевого шва | GWAN |  | 07:13 | 08:58 | 08:27 | 0 | 916 |  | EXT | Нарушение формы кольцевого шва |  | (c)
63856.79 | 0 | -0.025 | -11.43 | -11.455 | -100 | 522 | 378 | 0 |  | 5744 | Нарушение формы кольцевого шва | GWAN |  | 09:53 | 11:34 | 11:10 | 0 | 956 |  | EXT | Нарушение формы кольцевого шва |  | (c)
63862.532 | 5.742 | 5.56 | -5.688 | -5.87 | -1931 | -1662 | -1750 | 300 | 5486 | 5744 |  | DENT | GENE | 04:58 | 05:41 | 05:27 | 384 | 362 | 0.3 | N/A | Глубина вмятины: 4 мм (0,3%). Линейка: 38 см в (556 см; 05:41 ч:мин) |  | (c)
63879.925 | 0.005 | -0.164 | -11.635 | -11.804 | 1417 | 1639 | 1622 | 1417 | 0 | 5746 |  | DENT | GENE | 05:45 | 06:21 | 06:19 | 310 | 411 | 0.4 | N/A | Глубина вмятины: 5 мм (0,4%). Линейка: 31 см в (-15 см; 06:21 ч:мин) Аномалия находится вблизи кольцевого сварного шва. |  | (c)
63886.85 | 6.93 | 6.71 | -4.71 | -4.93 | 1138 | 1481 | 1381 | 1138 | 4513 | 5746 |  | DENT | GENE | 05:00 | 05:56 | 05:40 | 417 | 487 | 0.6 | N/A | Глубина вмятины: 8 мм (0,6%). Линейка: 42 см в (671 см; 05:56 ч:мин) |  | (c)
63915.98 | 2.155 | 2.155 | -9.095 | -9.095 | 758 | 794 | 805 | 758 | 2155 | 5749 |  | GOUG | CIGR | 01:32 | 01:38 | 01:40 | 34 | 94 | 11 | EXT | Задир. |  | (c)
63920.632 | 6.807 | 6.77 | -4.443 | -4.48 | -1344 | -1250 | -1288 | 886 | 4403 | 5749 |  | DENT | GENE | 07:53 | 08:08 | 08:02 | 77 | 112 | 0.4 | N/A | Глубина вмятины: 6 мм (0,4%). Линейка: 8 см в (677 см; 08:08 ч:мин) |  | (c)
63920.852 | 7.027 | 6.995 | -4.223 | -4.255 | -1401 | -1312 | -1343 | 829 | 4178 | 5749 |  | DENT | GENE | 07:44 | 07:58 | 07:53 | 77 | 116 | 0.2 | N/A | Глубина вмятины: 3 мм (0,2%). Линейка: 8 см в (700 см; 07:58 ч:мин) |  | (c)
64004.085 | 1.19 | 1.156 | -10.305 | -10.339 | -2026 | -1949 | -1916 | 204 | 1156 | 5757а |  | CORR | GENE | 04:59 | 05:12 | 05:17 | 68 | 221 | 13 | EXT |  | 0.89 | (c)
64013.771 | 10.876 | 10.815 | -0.619 | -0.68 | -1854 | -1629 | -1682 | 376 | 603 | 5757а |  | CORR | GENE | 05:27 | 06:03 | 05:55 | 77 | 344 | 10 | EXT |  | 0.89 | (c)
64014.39 | 0 | -0.008 | -11.305 | -11.313 | 340 | 772 | 649 | 340 |  | 5758 | Нарушение формы кольцевого шва | GWAN |  | 02:01 | 03:11 | 02:51 | 0 | 618 |  | EXT | Нарушение формы кольцевого шва |  | (c)
64014.39 | 0 | -0.022 | -11.305 | -11.327 | -1617 | -548 | -847 | 78 |  | 5758 | Нарушение формы кольцевого шва | GWAN |  | 08:45 | 11:38 | 10:49 | 0 | 1538 |  | EXT | Нарушение формы кольцевого шва |  | (c)
64023.542 | 9.152 | 9.122 | -2.153 | -2.183 | 2048 | 2086 | 2108 | 63 | 2141 | 5758 |  | CORR | CIGR | 06:37 | 06:43 | 06:46 | 42 | 119 | 13 | EXT |  | 0.89 | (c)
64024.177 | 9.787 | 9.777 | -1.518 | -1.528 | 1337 | 1429 | 1399 | 769 | 1479 | 5758 |  | CORR | GENE | 04:42 | 04:57 | 04:52 | 49 | 125 | 10 | EXT |  | 0.89 | (c)
64035.552 | 9.857 | 9.791 | -1.248 | -1.314 | 2170 | 2185 | 2184 | 33 | 1211 | 5759 |  | CORR | AXGR | 06:18 | 06:21 | 06:21 | 103 | 27 | 13 | EXT |  | 0.89 | (c)
64045.425 | 8.625 | 8.482 | -2.5 | -2.643 | 1569 | 1585 | 1588 | 623 | 2463 | 5760 |  | CORR | AXGR | 06:36 | 06:38 | 06:39 | 180 | 39 | 10 | EXT |  | 0.9 | (c)
64113.953 | 8.293 | 8.211 | -2.862 | -2.944 | -1398 | -1349 | -1329 | 1260 | 2775 | 5766а |  | DENT | GENE | 04:47 | 04:55 | 04:58 | 169 | 138 | 0.6 | N/A | Глубина вмятины: 8 мм (0,6%). Линейка: 17 см в (821 см; 04:55 ч:мин) |  | (c)
64116.71 | 11.05 | 10.686 | -0.105 | -0.469 | -947 | -894 | -872 | 797 | 84 | 5766а |  | CORR | GENE | 05:60 | 06:08 | 06:12 | 385 | 150 | 13 | EXT |  | 0.94 | (c)
64274.885 | 0 | -0.042 | -11.515 | -11.557 | -823 | 503 | 286 | 823 |  | 5781 | Нарушение формы кольцевого шва | GWAN |  | 11:02 | 02:36 | 14:01 | 0 | 2218 |  | EXT | Нарушение формы кольцевого шва |  | (c)
64274.885 | 0 | -0.024 | -11.515 | -11.539 | 1823 | -1402 | -1846 | 0 |  | 5781 | Нарушение формы кольцевого шва | GWAN |  | 06:09 | 09:28 | 08:17 | 0 | 1585 |  | EXT | Нарушение формы кольцевого шва |  | (c)
64277.947 | 3.062 | 2.987 | -8.453 | -8.528 | 2184 | 2204 | 2208 | 0 | 2987 | 5781 |  | CORR | GENE | 07:07 | 07:10 | 07:11 | 219 | 48 | 10 | EXT |  | 0.91 | (c)
64279.038 | 4.153 | 4.145 | -7.362 | -7.37 | 2054 | -2151 | 2211 | 0 | 4145 | 5781 |  | CORR | GENE | 06:46 | 07:27 | 07:11 | 123 | 313 | 10 | EXT |  | 0.89 | (c)
64285.103 | 10.218 | 10.159 | -1.297 | -1.356 | -2083 | -1980 | -2014 | 148 | 704 | 5781 |  | CORR | GENE | 07:38 | 07:55 | 07:49 | 652 | 138 | 10 | EXT |  | 0.95 | (c)
64285.53 | 10.645 | 10.525 | -0.87 | -0.99 | -2173 | -2147 | -2153 | 58 | 723 | 5781 |  | CORR | AXGR | 07:24 | 07:28 | 07:27 | 267 | 39 | 10 | EXT |  | 0.91 | (c)
64294.647 | 8.247 | 8.238 | -3.293 | -3.302 | 1808 | 1854 | 1861 | 317 | 3282 | 5782 |  | CORR | CIGR | 05:00 | 05:07 | 05:09 | 20 | 106 | 10 | EXT |  | 0.89 | (c)
64302.382 | 4.442 | 4.414 | -7.128 | -7.156 | -956 | -891 | -880 | 804 | 4414 | 5783 |  | CORR | GENE | 07:32 | 07:42 | 07:44 | 65 | 152 | 18 | EXT |  | 0.89 | (c)
64306.23 | 8.29 | 8.261 | -3.28 | -3.309 | -958 | -898 | -898 | 839 | 3274 | 5783 |  | CORR | CIGR | 07:31 | 07:41 | 07:41 | 35 | 119 | 11 | EXT |  | 0.89 | (c)
64307.778 | 9.838 | 9.687 | -1.732 | -1.883 | -980 | -890 | -899 | 818 | 1678 | 5783 |  | ARTD | GENE | 07:28 | 07:42 | 07:41 | 205 | 162 |  | EXT | Наплавка/вышлифовка 10%. |  | (c)
64356.638 | 2.723 | 2.485 | -8.902 | -9.14 | -96 | -26 | 71 | 0 | 2485 | 5788 |  | DENT | GENE | 04:40 | 04:51 | 05:07 | 421 | 333 | 0.4 | N/A | Глубина вмятины: 6 мм (0,4%). Линейка: 42 см в (249 см; 04:51 ч:мин) Аномалия находится вблизи продольного шва. |  | (c)
64360.211 | 6.296 | 5.877 | -5.329 | -5.748 | -708 | -653 | -660 | 612 | 2270 | 5788 |  | GOUG | GENE | 03:01 | 03:10 | 03:09 | 3478 | 96 | 10 | EXT | Зона задиров. |  | (c)
64363.728 | 9.813 | 9.802 | -1.812 | -1.823 | -1610 | -1529 | -1523 | 1436 | 1803 | 5788 |  | GOUG | CIGR | 00:36 | 00:49 | 00:50 | 20 | 174 | 10 | EXT | Задир. |  | (c)
64379.687 | 2.667 | 2.534 | -7.528 | -7.661 | 1256 | 1568 | 1476 | 535 | 2534 | 5790 |  | DENT | GENE | 04:25 | 05:15 | 05:00 | 322 | 440 | 0.6 | N/A | Глубина вмятины: 8 мм (0,6%). Линейка: 32 см в (253 см; 05:15 ч:мин) |  | (c)
64381.577 | 4.557 | 4.437 | -5.638 | -5.758 | 1277 | 1554 | 1473 | 562 | 4437 | 5790 |  | DENT | GENE | 04:28 | 05:13 | 04:60 | 308 | 392 | 0.4 | N/A | Глубина вмятины: 5 мм (0,4%). Линейка: 31 см в (444 см; 05:13 ч:мин) |  | (c)
64394.843 | 7.628 | 7.599 | -3.612 | -3.641 | 1007 | 1071 | 1071 | 1007 | 3612 | 5791 |  | GOUG | CIGR | 05:24 | 05:34 | 05:34 | 29 | 127 | 13 | EXT | Задир. |  | (c)
64409.6 | 0 | 0 | -11.775 | -11.775 | -1671 | -1072 | -1054 | 436 | 0 | 5793а | Непровар / утяжина | GWAN |  | 02:11 | 03:48 | 03:51 | 0 | 1235 | 10 | INT | Непровар / утяжина |  | (c)
64409.6 | 0 | 0 | -11.775 | -11.775 | -1191 | -1065 | -994 | 796 | 0 | 5793а | Смещение кромок | GWAN |  | 03:29 | 03:49 | 04:01 | 0 | 394 |  | EXT | Смещение кромок Наружу Величина смещения - 2.6 мм. |  | (c)
64409.6 | 0 | -0.032 | -11.775 | -11.807 | 987 | 1125 | 1165 | 987 |  | 5793а | Нарушение формы кольцевого шва | GWAN |  | 09:20 | 09:43 | 09:49 | 0 | 356 |  | EXT | Нарушение формы кольцевого шва |  | (c)
64421.375 | 0 | -0.047 | -11.235 | -11.282 | 21 | 274 | 198 | 21 |  | 5794 | Нарушение формы кольцевого шва | GWAN |  | 02:46 | 03:27 | 03:15 | 0 | 353 |  | EXT | Нарушение формы кольцевого шва Аномалия находится на отводе. |  | (c)
64421.375 | 0 | 0 | -11.235 | -11.235 | 591 | 849 | 745 | 591 | 0 | 5794 | Непровар / утяжина | GWAN |  | 04:18 | 04:60 | 04:43 | 0 | 308 | 10 | INT | Непровар / утяжина Аномалия находится на отводе. |  | (c)
64421.375 | 0 | -0.02 | -11.235 | -11.255 | -1895 | -1796 | -1545 | 336 | 0 | 5794 | Внутришовный дефект | GWAN |  | 09:37 | 09:53 | 10:33 | 0 | 699 | 14 | MID | Внутришовный дефект Аномалия находится на отводе. |  | (c)
64443.455 | 0 | -0.005 | -11.245 | -11.25 | 755 | 1561 | 1268 | 450 |  | 5796 | Нарушение формы кольцевого шва | GWAN |  | 03:11 | 05:21 | 04:34 | 0 | 1026 |  | EXT | Нарушение формы кольцевого шва Аномалия находится на упругопластическом изгибе: R=413 D, максимальное растяжение на 0.1 час. |  | (c)
64448.551 | 5.096 | 4.942 | -6.149 | -6.303 | 1569 | 2014 | 1867 | 65 | 4942 | 5796 |  | DENT | GENE | 05:23 | 06:35 | 06:11 | 290 | 597 | 0.7 | N/A | Глубина вмятины: 10 мм (0,7%). Линейка: 29 см в (494 см; 06:35 ч:мин) Аномалия находится вблизи продольного шва. Аномалия находится на упругопластическом изгибе. |  | (c)
64454.7 | 0 | 0 | -10.555 | -10.555 | -828 | -479 | -582 | 336 | 0 | 5797 | Смещение кромок | GWAN |  | 07:32 | 08:29 | 08:12 | 0 | 492 |  | EXT | Смещение кромок Наружу Величина смещения - 2.7 мм. Аномалия находится на упругопластическом изгибе: R=426 D, максимальное растяжение на 11.8 час. |  | (c)
64459.206 | 4.506 | 4.395 | -6.049 | -6.16 | -1576 | -1366 | -1385 | 654 | 4395 | 5797 |  | DENT | GENE | 05:32 | 06:06 | 06:02 | 252 | 382 | 0.3 | N/A | Глубина вмятины: 4 мм (0,3%). Линейка: 25 см в (440 см; 06:06 ч:мин) Аномалия находится на упругопластическом изгибе. |  | (c)
64464.948 | 10.248 | 10.076 | -0.307 | -0.479 | -1845 | -1505 | -1506 | 385 | 171 | 5797 |  | DENT | GENE | 04:48 | 05:43 | 05:43 | 308 | 679 | 0.6 | N/A | Глубина вмятины: 9 мм (0,6%). Линейка: 31 см в (1008 см; 05:43 ч:мин) Аномалия находится на упругопластическом изгибе. |  | (c)
64469.386 | 4.131 | 4.087 | -7.254 | -7.298 | -1157 | -1080 | -1110 | 1063 | 4087 | 5798 |  | DENT | GENE | 07:47 | 07:59 | 07:54 | 151 | 94 | 0.6 | N/A | Глубина вмятины: 8 мм (0,6%). Линейка: 15 см в (409 см; 07:59 ч:мин) Аномалия находится на упругопластическом изгибе. |  | (c)
64470.671 | 5.416 | 5.352 | -5.969 | -6.033 | -2178 | -2153 | -2163 | 52 | 5352 | 5798 |  | CORR | AXGR | 05:02 | 05:06 | 05:04 | 197 | 30 | 14 | EXT |  | 0.91 | (c)
64473.955 | 8.7 | 8.648 | -2.685 | -2.737 | -536 | -508 | -480 | 424 | 2657 | 5798 |  | GOUG | GENE | 09:27 | 09:31 | 09:36 | 80 | 112 | 7 | EXT | Задир. |  | (c)
64476.64 | 0 | -0.024 | -11.48 | -11.504 | 1304 | 1599 | 1692 | 150 |  | 5799 | Нарушение формы кольцевого шва | GWAN |  | 00:38 | 01:25 | 01:40 | 0 | 776 |  | EXT | Нарушение формы кольцевого шва Аномалия находится на отводе. |  | (c)
64476.64 | 0 | -0.011 | -11.48 | -11.491 | 2186 | -210 | -1004 | 0 |  | 5799 | Нарушение формы кольцевого шва | GWAN |  | 02:60 | 08:33 | 06:25 | 0 | 2543 |  | EXT | Нарушение формы кольцевого шва Аномалия находится на отводе. |  | (c)
64488.12 | 0 | 0 | -11.685 | -11.685 | -2065 | -1306 | -1361 | 656 | 0 | 5800 | Смещение кромок | GWAN |  | 10:60 | 01:02 | 12:53 | 0 | 1408 |  | EXT | Смещение кромок Вовнутрь Аномалия находится на отводе. Величина смещения - 2.3 мм. |  | (c)
64572.519 | 7.169 | 7.159 | -3.771 | -3.781 | 1515 | 1539 | 1536 | 674 | 3754 | 5807 |  | CORR | PITT | 06:27 | 06:31 | 06:31 | 27 | 41 | 14 | EXT |  | 0.89 | (c)
64578.202 | 1.912 | 1.868 | -9.588 | -9.632 | 1302 | 1402 | 1430 | 673 | 1868 | 5808 |  | CORR | GENE | 04:11 | 04:27 | 04:31 | 72 | 255 | 10 | EXT |  | 0.89 | (c)
64581.916 | 5.626 | 5.605 | -5.874 | -5.895 | 1965 | 2103 | 2088 | 19 | 5605 | 5808 |  | CORR | GENE | 05:58 | 06:20 | 06:18 | 50 | 246 | 15 | EXT |  | 0.89 | (c)
64598.14 | 10.35 | 10.342 | -0.3 | -0.308 | 1653 | 1826 | 1795 | 1653 | 267 | 5809 |  | CORR | CIGR | 06:04 | 06:32 | 06:27 | 41 | 284 | 14 | EXT |  | 0.89 | (c)
64598.44 | 0 | -0.033 | -11.05 | -11.083 | 234 | 967 | 670 | 234 |  | 5810 | Нарушение формы кольцевого шва | GWAN |  | 11:11 | 01:09 | 12:21 | 0 | 872 |  | EXT | Нарушение формы кольцевого шва |  | (c)
64598.44 | 0 | -0.031 | -11.05 | -11.081 | 1304 | 1382 | 1841 | 0 |  | 5810 | Нарушение формы кольцевого шва | GWAN |  | 02:04 | 02:16 | 03:30 | 0 | 1074 |  | EXT | Нарушение формы кольцевого шва |  | (c)
64598.44 | 0 | -0.014 | -11.05 | -11.064 | -1814 | -1658 | -1628 | 416 |  | 5810 | Нарушение формы кольцевого шва | GWAN |  | 05:41 | 06:06 | 06:11 | 0 | 373 |  | EXT | Нарушение формы кольцевого шва |  | (c)
64598.44 | 0 | -0.031 | -11.05 | -11.081 | -733 | -545 | -478 | 222 |  | 5810 | Нарушение формы кольцевого шва | GWAN |  | 08:35 | 09:05 | 09:16 | 0 | 511 |  | EXT | Нарушение формы кольцевого шва |  | (c)
64623.931 | 2.946 | 2.645 | -8.134 | -8.435 | -143 | -56 | -89 | 34 | 2645 | 5812 |  | CORR | GENE | 06:49 | 07:03 | 06:58 | 778 | 109 | 10 | EXT |  | 0.95 | (c)
64642.895 | 0 | -0.019 | -10.92 | -10.939 | -1960 | -1709 | -1225 | 489 |  | 5815 | Нарушение формы кольцевого шва | GWAN |  | 07:45 | 08:25 | 09:43 | 0 | 1471 |  | EXT | Нарушение формы кольцевого шва |  | (c)
64659.055 | 5.24 | 5.093 | -6.045 | -6.192 | 667 | 798 | 792 | 667 | 5093 | 5816 |  | DENT | GENE | 04:22 | 04:44 | 04:43 | 281 | 251 | 0.3 | N/A | Глубина вмятины: 4 мм (0,3%). Линейка: 28 см в (509 см; 04:44 ч:мин) Аномалия находится на отводе. |  | (c)
64660.277 | 6.462 | 6.077 | -4.823 | -5.208 | -1627 | -1352 | -1390 | 1154 | 4392 | 5816 |  | WRIN | GENE | 10:12 | 10:57 | 10:50 | 816 | 473 | 1.1 | N/A | Высота гофр: 15 мм (1,1%). Длина волны: 256 мм Аномалия находится на отводе. |  | (c)
64664.09 | 10.275 | 10.219 | -1.01 | -1.066 | 2018 | 2084 | 2061 | 2018 | 948 | 5816 |  | DENT | GENE | 08:00 | 08:11 | 08:07 | 118 | 87 | 0.2 | N/A | Глубина вмятины: 3 мм (0,2%). Линейка: 12 см в (1022 см; 08:11 ч:мин) Аномалия находится на отводе. |  | (c)
64664.479 | 10.664 | 10.565 | -0.621 | -0.72 | 2108 | 2214 | 2203 | 2108 | 502 | 5816 |  | DENT | GENE | 08:15 | 08:32 | 08:30 | 218 | 190 | 0.4 | N/A | Глубина вмятины: 6 мм (0,4%). Линейка: 22 см в (1057 см; 08:32 ч:мин) Аномалия находится на отводе. |  | (c)
64694.636 | 7.111 | 7.008 | -4.259 | -4.362 | -2078 | -1934 | -1928 | 153 | 4135 | 5819 |  | DENT | GENE | 04:44 | 05:07 | 05:08 | 227 | 299 | 0.4 | N/A | Глубина вмятины: 5 мм (0,4%). Линейка: 23 см в (701 см; 05:07 ч:мин) Аномалия находится на упругопластическом изгибе. |  | (c)
64695.439 | 7.914 | 7.797 | -3.456 | -3.573 | -1894 | -1293 | -1484 | 337 | 3274 | 5819 |  | DENT | GENE | 05:14 | 06:51 | 06:20 | 299 | 820 | 1.2 | N/A | Глубина вмятины: 17 мм (1,2%). Линейка: 30 см в (780 см; 06:51 ч:мин) Аномалия находится на упругопластическом изгибе. |  | (c)
64710.095 | 0 | -0.045 | -11.38 | -11.425 | 573 | 748 | 729 | 573 |  | 5821 | Нарушение формы кольцевого шва | GWAN |  | 02:32 | 03:00 | 02:57 | 0 | 311 |  | EXT | Нарушение формы кольцевого шва |  | (c)
64710.095 | 0 | 0 | -11.38 | -11.38 | 1823 | -2095 | 2177 | 0 | 0 | 5821 | Смещение кромок | GWAN |  | 05:54 | 07:21 | 06:51 | 0 | 708 |  | EXT | Смещение кромок Наружу Величина смещения - 2.6 мм. |  | (c)
64732.835 | 0 | -0.021 | -11.37 | -11.391 | 432 | 458 | 1111 | 432 |  | 5823 | Нарушение формы кольцевого шва | GWAN |  | 00:48 | 00:52 | 02:38 | 0 | 1358 |  | EXT | Нарушение формы кольцевого шва |  | (c)
64732.835 | 0 | 0 | -11.37 | -11.37 | -2148 | -1810 | -1837 | 82 | 0 | 5823 | Смещение кромок | GWAN |  | 05:51 | 06:46 | 06:42 | 0 | 624 |  | EXT | Смещение кромок Наружу Величина смещения - 2.6 мм. |  | (c)
64732.835 | 0 | -0.016 | -11.37 | -11.386 | -1393 | -743 | -695 | 0 |  | 5823 | Нарушение формы кольцевого шва | GWAN |  | 07:53 | 09:38 | 09:46 | 0 | 1397 |  | EXT | Нарушение формы кольцевого шва |  | (c)
64735.605 | 2.77 | 2.363 | -8.6 | -9.007 | -2215 | -2029 | -2009 | 15 | 2363 | 5823 |  | DENT | GENE | 05:41 | 06:11 | 06:14 | 734 | 412 | 0.7 | N/A | Глубина вмятины: 10 мм (0,7%). Линейка: 73 см в (236 см; 06:11 ч:мин) Аномалия находится вблизи продольного шва. |  | (c)
64766.64 | 0 | 0 | -11.255 | -11.255 | -1703 | -832 | -798 | 0 | 0 | 5826 | Смещение кромок | GWAN |  | 05:22 | 07:43 | 07:48 | 0 | 1810 |  | EXT | Смещение кромок Наружу Аномалия находится на отводе. Величина смещения - 2.3 мм. |  | (c)
64777.895 | 0 | -0.017 | -11.15 | -11.167 | 1145 | 1239 | 1327 | 722 |  | 5827 | Нарушение формы кольцевого шва | GWAN |  | 03:10 | 03:25 | 03:39 | 0 | 364 |  | EXT | Нарушение формы кольцевого шва |  | (c)
64777.895 | 0 | -0.007 | -11.15 | -11.157 | 1653 | 1868 | 1824 | 236 | 0 | 5827 | Внутришовный дефект | GWAN |  | 04:32 | 05:07 | 04:60 | 0 | 342 | 16 | MID | Внутришовный дефект |  | (c)
64777.895 | 0 | -0.022 | -11.15 | -11.172 | -1777 | -1534 | -1412 | 453 |  | 5827 | Нарушение формы кольцевого шва | GWAN |  | 07:19 | 07:58 | 08:18 | 0 | 731 |  | EXT | Нарушение формы кольцевого шва |  | (c)
64799.068 | 10.023 | 9.631 | -1.287 | -1.679 | 1834 | 2013 | 1988 | 88 | 1085 | 5828 |  | DENT | GENE | 05:34 | 06:03 | 05:59 | 594 | 309 | 0.4 | N/A | Глубина вмятины: 5 мм (0,4%). Линейка: 59 см в (963 см; 06:03 ч:мин) Аномалия находится вблизи продольного шва. |  | (c)
64936.72 | 0.365 | 0.342 | -11.33 | -11.353 | -1534 | -1457 | -1441 | 1348 | 342 | 5841 |  | CORR | CIGR | 06:28 | 06:41 | 06:43 | 39 | 186 | 11 | EXT |  | 0.89 | (c)
64937.035 | 0.68 | 0.673 | -11.015 | -11.022 | -145 | -68 | -61 | 0 | 673 | 5841 |  | CORR | CIGR | 10:12 | 10:25 | 10:26 | 38 | 168 | 14 | EXT |  | 0.89 | (c)
64939.302 | 2.947 | 2.919 | -8.748 | -8.776 | 2021 | 2143 | 2128 | 2021 | 2919 | 5841 |  | CORR | CIGR | 04:02 | 04:22 | 04:19 | 28 | 215 | 12 | EXT |  | 0.89 | (c)
64941.586 | 5.231 | 5.174 | -6.464 | -6.521 | -1327 | -1054 | -1155 | 983 | 5174 | 5841 |  | CORR | GENE | 07:02 | 07:46 | 07:29 | 122 | 344 | 14 | EXT |  | 0.9 | (c)
64941.843 | 5.488 | 5.446 | -6.207 | -6.249 | -1154 | -1094 | -1101 | 1047 | 5446 | 5841 |  | CORR | CIGR | 07:29 | 07:39 | 07:38 | 43 | 107 | 14 | EXT |  | 0.89 | (c)
64946.396 | 10.041 | 10.017 | -1.654 | -1.678 | 1881 | 2130 | 2088 | 1881 | 1625 | 5841 |  | CORR | GENE | 03:39 | 04:20 | 04:13 | 53 | 415 | 10 | EXT |  | 0.89 | (c)
64963.913 | 4.233 | 4.211 | -7.487 | -7.509 | 231 | 281 | 275 | 231 | 4211 | 5843 |  | CORR | CIGR | 06:09 | 06:18 | 06:16 | 22 | 87 | 10 | EXT |  | 0.89 | (c)
64964.167 | 4.487 | 4.459 | -7.233 | -7.261 | -203 | -141 | -140 | 78 | 4459 | 5843 |  | CORR | CIGR | 04:59 | 05:09 | 05:09 | 33 | 125 | 12 | EXT |  | 0.89 | (c)
64964.295 | 4.615 | 4.595 | -7.105 | -7.125 | -372 | -332 | -312 | 252 | 4595 | 5843 |  | CORR | CIGR | 04:32 | 04:38 | 04:42 | 21 | 120 | 10 | EXT |  | 0.89 | (c)
64965.052 | 5.372 | 5.36 | -6.348 | -6.36 | -765 | -705 | -704 | 643 | 5360 | 5843 |  | GOUG | GENE | 03:29 | 03:38 | 03:39 | 654 | 122 | 11 | EXT | Зона задиров. |  | (c)
64985.828 | 3.338 | 3.238 | -8.017 | -8.117 | -1302 | -1205 | -1229 | 928 | 3238 | 5845 |  | DENT | GENE | 07:43 | 07:59 | 07:55 | 170 | 147 | 0.8 | N/A | Глубина вмятины: 11 мм (0,8%). Линейка: 17 см в (324 см; 07:59 ч:мин) |  | (c)
65025.978 | 9.528 | 9.467 | -1.982 | -2.043 | 95 | 147 | 165 | 95 | 1891 | 5848 |  | DENT | GENE | 02:57 | 03:05 | 03:08 | 152 | 140 | 0.4 | N/A | Глубина вмятины: 5 мм (0,4%). Линейка: 15 см в (947 см; 03:05 ч:мин) Аномалия находится вблизи продольного шва. |  | (c)
65032.438 | 4.478 | 4.416 | -7.037 | -7.099 | -1162 | -1071 | -1109 | 1056 | 4416 | 5849 |  | DENT | GENE | 08:16 | 08:31 | 08:25 | 127 | 106 | 0.4 | N/A | Глубина вмятины: 5 мм (0,4%). Линейка: 13 см в (442 см; 08:31 ч:мин) |  | (c)
65051.19 | 0 | -0.019 | -11.72 | -11.739 | -1338 | -897 | -996 | 654 |  | 5851 | Нарушение формы кольцевого шва | GWAN |  | 00:50 | 02:01 | 01:45 | 0 | 684 |  | EXT | Нарушение формы кольцевого шва |  | (c)
65051.19 | 0 | -0.009 | -11.72 | -11.729 | 1021 | 1044 | 1469 | 1021 |  | 5851 | Нарушение формы кольцевого шва | GWAN |  | 07:11 | 07:14 | 08:23 | 0 | 895 |  | EXT | Нарушение формы кольцевого шва |  | (c)
65051.19 | 0 | -0.04 | -11.72 | -11.76 | -2156 | -1879 | -1802 | 1448 |  | 5851 | Нарушение формы кольцевого шва | GWAN |  | 10:38 | 11:23 | 11:35 | 0 | 708 |  | EXT | Нарушение формы кольцевого шва |  | (c)
65055.29 | 4.1 | 3.698 | -7.62 | -8.022 | 109 | 192 | 397 | 109 | 3698 | 5851 |  | CORR | GENE | 04:44 | 04:57 | 05:30 | 760 | 576 | 10 | EXT |  | 0.95 | (c)
65059.842 | 8.652 | 8.515 | -3.068 | -3.205 | 1173 | 1411 | 1370 | 1173 | 2958 | 5851 |  | DENT | GENE | 07:35 | 08:14 | 08:07 | 247 | 393 | 0.5 | N/A | Глубина вмятины: 7 мм (0,5%). Линейка: 25 см в (852 см; 08:14 ч:мин) |  | (c)
65074.585 | 0 | -0.041 | -11.615 | -11.656 | -1367 | 213 | 283 | 1367 |  | 5853 | Нарушение формы кольцевого шва | GWAN |  | 08:59 | 01:14 | 13:25 | 0 | 3300 |  | EXT | Нарушение формы кольцевого шва |  | (c)
65074.585 | 0 | -0.017 | -11.615 | -11.632 | 1989 | -1932 | -1941 | 1411 |  | 5853 | Нарушение формы кольцевого шва | GWAN |  | 06:01 | 07:28 | 07:26 | 0 | 1062 |  | EXT | Нарушение формы кольцевого шва |  | (c)
65270.805 | 0 | -0.039 | -11.675 | -11.714 | 621 | 1101 | 1591 | 621 |  | 5870 | Нарушение формы кольцевого шва | GWAN |  | 11:11 | 00:29 | 13:48 | 0 | 1940 |  | EXT | Нарушение формы кольцевого шва |  | (c)
65270.805 | 0 | -0.022 | -11.675 | -11.697 | -1338 | -1099 | -592 | 0 |  | 5870 | Нарушение формы кольцевого шва | GWAN |  | 05:55 | 06:34 | 07:56 | 0 | 1493 |  | EXT | Нарушение формы кольцевого шва |  | (c)
65282.48 | 0 | -0.003 | -11.375 | -11.378 | -903 | 243 | 312 | 0 |  | 5871 | Нарушение формы кольцевого шва | GWAN |  | 02:38 | 05:43 | 05:54 | 0 | 2430 |  | EXT | Нарушение формы кольцевого шва |  | (c)
65282.48 | 0 | -0.015 | -11.375 | -11.39 | 1510 | 2036 | 1933 | 1510 |  | 5871 | Нарушение формы кольцевого шва | GWAN |  | 09:07 | 10:32 | 10:15 | 0 | 846 |  | EXT | Нарушение формы кольцевого шва |  | (c)
65340.26 | 0 | -0.037 | -11.69 | -11.727 | 1820 | -1760 | -422 | 1797 |  | 5876 | Нарушение формы кольцевого шва | GWAN |  | 10:35 | 00:58 | 16:33 | 0 | 4437 |  | EXT | Нарушение формы кольцевого шва |  | (c)
65361.72 | 9.77 | 9.711 | -1.455 | -1.514 | -276 | -207 | -179 | 81 | 1447 | 5877 |  | CORR | GENE | 05:07 | 05:19 | 05:23 | 67 | 195 | 14 | EXT |  | 0.89 | (c)
65365.545 | 2.37 | 2.358 | -9.125 | -9.137 | 80 | 153 | 185 | 80 | 2358 | 5878 |  | CORR | CIGR | 02:57 | 03:09 | 03:14 | 40 | 210 | 13 | EXT | Аномалия находится на отводе. | 0.89 | (c)
65432.97 | 0 | 0 | -11.62 | -11.62 | 65 | 350 | 286 | 65 | 0 | 5884 | Смещение кромок | GWAN |  | 00:04 | 00:50 | 00:40 | 0 | 444 |  | EXT | Смещение кромок Наружу Величина смещения - 3 мм. Аномалия находится на упругопластическом изгибе: R=628 D, максимальное растяжение на 6.2 час. |  | (c)
65432.97 | 0 | 0 | -11.62 | -11.62 | 848 | 1075 | 1079 | 848 | 0 | 5884 | Смещение кромок | GWAN |  | 02:10 | 02:47 | 02:48 | 0 | 464 |  | EXT | Смещение кромок Наружу Величина смещения - 3.7 мм. Аномалия находится на упругопластическом изгибе: R=628 D, максимальное растяжение на 6.2 час. |  | (c)
65432.97 | 0 | -0.01 | -11.62 | -11.63 | 1437 | 1677 | 1997 | 1437 |  | 5884 | Нарушение формы кольцевого шва | GWAN |  | 03:45 | 04:24 | 05:16 | 0 | 1120 |  | EXT | Нарушение формы кольцевого шва Аномалия находится на упругопластическом изгибе: R=628 D, максимальное растяжение на 6.2 час. |  | (c)
65432.97 | 0 | -0.034 | -11.62 | -11.654 | -1561 | -885 | -1070 | 579 |  | 5884 | Нарушение формы кольцевого шва | GWAN |  | 07:42 | 09:31 | 09:01 | 0 | 982 |  | EXT | Нарушение формы кольцевого шва Аномалия находится на упругопластическом изгибе: R=628 D, максимальное растяжение на 6.2 час. |  | (c)
65432.97 | 0 | 0 | -11.62 | -11.62 | -469 | -294 | -285 | 101 | 0 | 5884 | Смещение кромок | GWAN |  | 10:38 | 11:06 | 11:08 | 0 | 368 |  | EXT | Смещение кромок Наружу Величина смещения - 6.7 мм. Аномалия находится на упругопластическом изгибе: R=628 D, максимальное растяжение на 6.2 час. |  | (c)
65444.59 | 0 | -0.015 | -11.57 | -11.585 | 283 | 1635 | 1244 | 26 |  | 5885 | Нарушение формы кольцевого шва | GWAN |  | 03:19 | 06:58 | 05:54 | 0 | 1922 |  | EXT | Нарушение формы кольцевого шва |  | (c)
65455.93 | 11.34 | 11.032 | -0.23 | -0.538 | 2184 | 2230 | 2209 | 0 | 18 | 5885 |  | CORR | GENE | 08:26 | 08:34 | 08:30 | 520 | 50 | 10 | EXT |  | 0.94 | (c)
65472.516 | 5.421 | 5.203 | -6.014 | -6.232 | 1025 | 1254 | 1220 | 815 | 5203 | 5887 |  | DENT | GENE | 04:17 | 04:54 | 04:48 | 431 | 391 | 0.3 | N/A | Глубина вмятины: 4 мм (0,3%). Линейка: 43 см в (520 см; 04:54 ч:мин) |  | (c)
65501.86 | 0 | -0.025 | -11.69 | -11.715 | -1873 | -1686 | -1538 | 1203 |  | 5890 | Нарушение формы кольцевого шва | GWAN |  | 01:37 | 02:07 | 02:31 | 0 | 670 |  | EXT | Нарушение формы кольцевого шва |  | (c)
65501.86 | 0 | -0.026 | -11.69 | -11.716 | 1522 | 1610 | 2008 | 1522 |  | 5890 | Нарушение формы кольцевого шва | GWAN |  | 10:45 | 10:59 | 12:03 | 0 | 972 |  | EXT | Нарушение формы кольцевого шва |  | (c)
65524.915 | 0 | -0.014 | -11.24 | -11.254 | 1042 | 1236 | 1305 | 662 |  | 5892 | Нарушение формы кольцевого шва | GWAN |  | 03:52 | 04:24 | 04:35 | 0 | 526 |  | EXT | Нарушение формы кольцевого шва Аномалия находится на отводе. |  | (c)
65524.915 | 0 | -0.025 | -11.24 | -11.265 | -675 | -520 | -509 | 344 |  | 5892 | Нарушение формы кольцевого шва | GWAN |  | 11:15 | 11:40 | 11:42 | 0 | 331 |  | EXT | Нарушение формы кольцевого шва Аномалия находится на отводе. |  | (c)
65550.542 | 2.707 | 2.474 | -8.623 | -8.856 | 972 | 1183 | 1186 | 972 | 2474 | 5894 |  | DENT | GENE | 05:10 | 05:44 | 05:45 | 366 | 428 | 0.3 | N/A | Глубина вмятины: 4 мм (0,3%). Линейка: 37 см в (247 см; 05:44 ч:мин) |  | (c)
65599.062 | 6.057 | 6.011 | -5.263 | -5.309 | 1774 | 1815 | 1846 | 312 | 5262 | 5898 |  | CORR | CIGR | 07:32 | 07:39 | 07:44 | 47 | 144 | 13 | EXT |  | 0.89 | (c)
65618.065 | 2.04 | 1.798 | -9.475 | -9.717 | 1087 | 1266 | 1233 | 1087 | 1798 | 5900 |  | DENT | GENE | 04:04 | 04:33 | 04:28 | 426 | 291 | 0.3 | N/A | Глубина вмятины: 4 мм (0,3%). Линейка: 43 см в (180 см; 04:33 ч:мин) |  | (c)
65635.405 | 7.865 | 7.743 | -3.835 | -3.957 | -1590 | -1194 | -1321 | 1053 | 3670 | 5901 |  | DENT | GENE | 04:04 | 05:08 | 04:47 | 287 | 537 | 0.6 | N/A | Глубина вмятины: 9 мм (0,6%). Линейка: 29 см в (774 см; 05:08 ч:мин) |  | (c)
65638.191 | 10.651 | 10.413 | -1.049 | -1.287 | -109 | -84 | -96 | 83 | 955 | 5901 |  | CORR | AXGR | 08:03 | 08:07 | 08:05 | 332 | 26 | 10 | EXT |  | 0.92 | (c)
65718.237 | 10.432 | 10.326 | -0.918 | -1.024 | 2162 | 2187 | 2208 | 0 | 645 | 5908 |  | LWAN | GENE | 05:40 | 05:43 | 05:47 | 379 | 91 |  | INT | Эквивалент потери металла 10%. |  | (c)
65718.293 | 10.488 | 10.473 | -0.862 | -0.877 | 1567 | 1634 | 1637 | 522 | 841 | 5908 |  | CORR | CIGR | 04:03 | 04:14 | 04:15 | 36 | 141 | 11 | EXT |  | 0.89 | (c)
65719.155 | 0 | -0.018 | -10.945 | -10.963 | 720 | 1046 | 952 | 720 |  | 5909 | Нарушение формы кольцевого шва | GWAN |  | 01:43 | 02:35 | 02:20 | 0 | 464 |  | EXT | Нарушение формы кольцевого шва |  | (c)
65719.155 | 0 | -0.012 | -10.945 | -10.957 | 1505 | 1694 | 1757 | 221 |  | 5909 | Нарушение формы кольцевого шва | GWAN |  | 03:50 | 04:20 | 04:30 | 0 | 505 |  | EXT | Нарушение формы кольцевого шва |  | (c)
65719.155 | 0 | -0.023 | -10.945 | -10.968 | -1845 | -1764 | -1566 | 385 |  | 5909 | Нарушение формы кольцевого шва | GWAN |  | 06:49 | 07:02 | 07:34 | 0 | 559 |  | EXT | Нарушение формы кольцевого шва |  | (c)
65730.1 | 0 | -0.023 | -11.325 | -11.348 | 1033 | 1256 | 1656 | 49 |  | 5910 | Нарушение формы кольцевого шва | GWAN |  | 11:57 | 00:33 | 13:38 | 0 | 1247 |  | EXT | Нарушение формы кольцевого шва |  | (c)
65730.1 | 0 | -0.022 | -11.325 | -11.347 | -2036 | -891 | -1128 | 195 |  | 5910 | Нарушение формы кольцевого шва | GWAN |  | 03:42 | 06:47 | 06:08 | 0 | 1816 |  | EXT | Нарушение формы кольцевого шва |  | (c)
65737.297 | 7.197 | 7.149 | -4.128 | -4.176 | -762 | -744 | -746 | 730 | 4069 | 5910 |  | CORR | AXGR | 07:07 | 07:10 | 07:10 | 107 | 32 | 14 | EXT |  | 0.9 | (c)
65779.296 | 3.551 | 3.487 | -7.754 | -7.818 | -1871 | -1867 | -1846 | 360 | 3487 | 5914 |  | CORR | GENE | 07:29 | 07:29 | 07:32 | 340 | 49 | 10 | EXT |  | 0.92 | (c)
65780.86 | 5.115 | 5.095 | -6.19 | -6.21 | -2110 | -2086 | -2066 | 121 | 5095 | 5914 |  | CORR | CIGR | 06:50 | 06:54 | 06:57 | 20 | 87 | 11 | EXT |  | 0.89 | (c)
65781.16 | 5.415 | 4.933 | -5.89 | -6.372 | -2201 | -2200 | -2156 | 30 | 4933 | 5914 |  | CORR | GENE | 06:35 | 06:35 | 06:42 | 570 | 89 | 12 | EXT |  | 0.96 | (c)
65781.589 | 5.844 | 5.723 | -5.461 | -5.582 | -2043 | -2014 | -2004 | 187 | 4991 | 5914 |  | CORR | GENE | 07:01 | 07:05 | 07:07 | 591 | 79 | 10 | EXT |  | 0.94 | (c)
65782.331 | 6.586 | 6.519 | -4.719 | -4.786 | -1994 | -1969 | -1971 | 237 | 4549 | 5914 |  | CORR | AXGR | 07:09 | 07:13 | 07:12 | 237 | 46 | 10 | EXT |  | 0.91 | (c)
65782.78 | 7.035 | 6.987 | -4.27 | -4.318 | -2018 | -1990 | -2001 | 213 | 4162 | 5914 |  | CORR | AXGR | 07:05 | 07:09 | 07:07 | 156 | 33 | 10 | EXT |  | 0.9 | (c)
65783.542 | 7.797 | 7.717 | -3.508 | -3.588 | -2003 | -1960 | -1971 | 228 | 3376 | 5914 |  | CORR | GENE | 07:07 | 07:14 | 07:12 | 212 | 63 | 13 | EXT |  | 0.91 | (c)
65783.792 | 8.047 | 7.99 | -3.258 | -3.315 | -2032 | -1998 | -2015 | 199 | 3020 | 5914 |  | CORR | AXGR | 07:03 | 07:08 | 07:05 | 295 | 34 | 10 | EXT |  | 0.92 | (c)
65784.411 | 8.666 | 8.35 | -2.639 | -2.955 | -2155 | -2096 | -2079 | 76 | 2040 | 5914 |  | CORR | GENE | 06:43 | 06:52 | 06:55 | 915 | 152 | 10 | EXT |  | 0.96 | (c)
65785.715 | 9.97 | 9.31 | -1.335 | -1.995 | -2152 | -2103 | -2090 | 79 | 1193 | 5914 |  | CORR | GENE | 06:43 | 06:51 | 06:53 | 802 | 124 | 12 | EXT |  | 0.97 | (c)
65786.629 | 10.884 | 10.303 | -0.421 | -1.002 | -2168 | -2100 | -2095 | 63 | 33 | 5914 |  | CORR | GENE | 06:41 | 06:52 | 06:52 | 969 | 145 | 14 | EXT |  | 0.99 | (c)
65787.73 | 0.68 | 0.032 | -10.755 | -11.403 | 2102 | 2189 | 2154 | 25 | 32 | 5915 |  | CORR | GENE | 06:42 | 06:56 | 06:51 | 948 | 103 | 12 | EXT |  | 0.97 | (c)
65789.522 | 2.472 | 2.351 | -8.963 | -9.084 | -2167 | -2156 | -2152 | 64 | 2351 | 5915 |  | CORR | AXGR | 07:13 | 07:15 | 07:16 | 416 | 29 | 10 | EXT |  | 0.93 | (c)
65794.865 | 7.815 | 7.791 | -3.62 | -3.644 | 1983 | 2035 | 2048 | 118 | 3619 | 5915 |  | CORR | CIGR | 06:23 | 06:31 | 06:34 | 25 | 129 | 13 | EXT |  | 0.89 | (c)
65796.793 | 9.743 | 9.588 | -1.692 | -1.847 | 2112 | 2175 | 2157 | 29 | 1443 | 5915 |  | CORR | GENE | 06:44 | 06:54 | 06:51 | 404 | 89 | 10 | EXT |  | 0.93 | (c)
65798.619 | 0.134 | 0.036 | -11.391 | -11.489 | 1913 | 2081 | 2110 | 0 | 36 | 5916 |  | CORR | GENE | 06:02 | 06:29 | 06:34 | 125 | 394 | 11 | EXT |  | 0.9 | (c)
65808.86 | 10.375 | 9.437 | -1.15 | -2.088 | -2062 | -2013 | -1970 | 169 | 865 | 5916 |  | CORR | GENE | 07:20 | 07:28 | 07:35 | 1223 | 184 | 10 | EXT | Аномалия находится на упругопластическом изгибе: R=917 D, максимальное растяжение на 6.8 час. | 0.96 | (c)
65810.337 | 0.327 | 0.108 | -10.838 | -11.057 | 783 | 870 | 868 | 783 | 108 | 5917 |  | CORR | GENE | 04:24 | 04:38 | 04:38 | 460 | 170 | 10 | EXT | Аномалия находится на упругопластическом изгибе: R=732 D, максимальное растяжение на 6.7 час. | 0.93 | (c)
65821.175 | 0 | -0.008 | -11.605 | -11.613 | 851 | 1121 | 1495 | 851 |  | 5918 | Нарушение формы кольцевого шва | GWAN |  | 05:08 | 05:52 | 06:52 | 0 | 1288 |  | EXT | Нарушение формы кольцевого шва Аномалия находится на упругопластическом изгибе: R=496 D, максимальное растяжение на 6.2 час. |  | (c)
65840.188 | 7.408 | 7.4 | -4.077 | -4.085 | 16 | 62 | 71 | 16 | 4064 | 5919 |  | CORR | CIGR | 07:08 | 07:15 | 07:17 | 21 | 110 | 11 | EXT |  | 0.89 | (c)
65856.588 | 0.643 | 0.632 | -10.812 | -10.823 | -1971 | -1927 | -1906 | 1841 | 632 | 5921 |  | CORR | CIGR | 03:20 | 03:27 | 03:30 | 21 | 130 | 10 | EXT | Аномалия находится на отводе. | 0.89 | (c)
65857.89 | 1.945 | 1.741 | -9.51 | -9.714 | -1189 | -916 | -971 | 754 | 1741 | 5921 |  | DENT | GENE | 05:26 | 06:10 | 06:01 | 419 | 435 | 0.6 | N/A | Глубина вмятины: 8 мм (0,6%). Линейка: 42 см в (174 см; 06:10 ч:мин) Аномалия находится на отводе. |  | (c)
65878.445 | 0 | -0.024 | -10.76 | -10.784 | 1211 | 2067 | 1740 | 0 |  | 5923 | Нарушение формы кольцевого шва | GWAN |  | 02:51 | 05:09 | 04:17 | 0 | 1057 |  | EXT | Нарушение формы кольцевого шва Аномалия находится на отводе. |  | (c)
65878.445 | 0 | -0.012 | -10.76 | -10.772 | -1498 | -1410 | -1328 | 733 |  | 5923 | Нарушение формы кольцевого шва | GWAN |  | 07:34 | 07:48 | 08:01 | 0 | 339 |  | EXT | Нарушение формы кольцевого шва Аномалия находится на отводе. |  | (c)
65889.172 | 10.727 | 10.718 | -0.033 | -0.042 | -68 | 552 | 299 | 0 | 11 | 5923 |  | CORR | CIGR | 11:25 | 01:05 | 12:24 | 31 | 733 | 25 | EXT |  | 0.89 | (c)
65889.205 | 0 | -0.019 | -11.415 | -11.434 | -1351 | -1105 | -574 | 0 |  | 5924 | Нарушение формы кольцевого шва | GWAN |  | 05:52 | 06:31 | 07:57 | 0 | 1554 |  | EXT | Нарушение формы кольцевого шва Аномалия находится на отводе. |  | (c)
65917.133 | 6.018 | 5.835 | -5.592 | -5.775 | 858 | 878 | 915 | 858 | 5353 | 5926 |  | CORR | GENE | 06:47 | 06:50 | 06:56 | 422 | 114 | 11 | EXT | Аномалия находится на упругопластическом изгибе: R=442 D, максимальное растяжение на 12 час. | 0.94 | (c)
65919.656 | 8.541 | 8.441 | -3.069 | -3.169 | 979 | 1006 | 1006 | 979 | 2967 | 5926 |  | CORR | GENE | 07:07 | 07:11 | 07:11 | 202 | 54 | 15 | EXT | Аномалия находится на упругопластическом изгибе: R=491 D, максимальное растяжение на 0.3 час. | 0.92 | (c)
65919.849 | 8.734 | 7.448 | -2.876 | -4.162 | 1045 | 1176 | 1145 | 1045 | 2578 | 5926 |  | CORR | GENE | 07:17 | 07:38 | 07:33 | 1584 | 199 | 13 | EXT | Аномалия находится на упругопластическом изгибе: R=497 D, максимальное растяжение на 0.3 час. | 1 | (c)
65920.63 | 9.515 | 9.119 | -2.095 | -2.491 | 1161 | 1239 | 1223 | 1161 | 1828 | 5926 |  | CORR | GENE | 07:36 | 07:48 | 07:46 | 663 | 124 | 11 | EXT | Аномалия находится на упругопластическом изгибе: R=527 D, максимальное растяжение на 0.3 час. | 0.95 | (c)
65921.142 | 10.027 | 9.942 | -1.583 | -1.668 | 1165 | 1186 | 1196 | 1165 | 1423 | 5926 |  | CORR | GENE | 07:37 | 07:40 | 07:42 | 245 | 62 | 10 | EXT | Аномалия находится на упругопластическом изгибе: R=556 D, максимальное растяжение на 0.3 час. | 0.91 | (c)
65921.558 | 10.443 | 10.324 | -1.167 | -1.286 | 1185 | 1207 | 1259 | 1185 | 966 | 5926 |  | CORR | GENE | 07:40 | 07:43 | 07:52 | 320 | 149 | 13 | EXT | Аномалия находится на упругопластическом изгибе: R=572 D, максимальное растяжение на 0.3 час. | 0.93 | (c)
65921.988 | 10.873 | 10.706 | -0.737 | -0.904 | 1187 | 1227 | 1229 | 1187 | 520 | 5926 |  | CORR | GENE | 07:40 | 07:47 | 07:47 | 384 | 83 | 12 | EXT | Аномалия находится на упругопластическом изгибе: R=609 D, максимальное растяжение на 0.4 час. | 0.94 | (c)
65922.461 | 11.346 | 11.167 | -0.264 | -0.443 | 1100 | 1175 | 1169 | 1100 | 39 | 5926 |  | CORR | GENE | 07:26 | 07:38 | 07:37 | 404 | 138 | 11 | EXT | Аномалия находится на упругопластическом изгибе: R=650 D, максимальное растяжение на 0.4 час. | 0.93 | (c)
65922.534 | 11.419 | 11.403 | -0.191 | -0.207 | -99 | -80 | -42 | 0 | 181 | 5926 |  | CORR | CIGR | 04:13 | 04:16 | 04:22 | 26 | 114 | 12 | EXT | Аномалия находится на упругопластическом изгибе: R=650 D, максимальное растяжение на 0.4 час. | 0.89 | (c)
65926.282 | 3.557 | 2.592 | -7.928 | -8.893 | 766 | 948 | 1114 | 766 | 2592 | 5927 |  | CORR | GENE | 04:25 | 04:54 | 05:21 | 1052 | 696 | 13 | EXT | Аномалия находится на упругопластическом изгибе: R=1440 D, максимальное растяжение на 0.7 час. | 0.99 | (c)
65934.085 | 11.36 | 11.332 | -0.125 | -0.153 | 1022 | 1170 | 1140 | 1022 | 125 | 5927 |  | CORR | CIGR | 05:06 | 05:30 | 05:25 | 28 | 236 | 12 | EXT |  | 0.89 | (c)
65936.361 | 2.151 | 1.939 | -9.384 | -9.596 | -437 | -331 | -373 | 310 | 1939 | 5928 |  | CORR | GENE | 03:59 | 04:16 | 04:09 | 534 | 127 | 13 | EXT |  | 0.96 | (c)
65936.833 | 2.623 | 2.507 | -8.912 | -9.028 | -422 | -348 | -355 | 289 | 2507 | 5928 |  | CORR | GENE | 04:01 | 04:13 | 04:12 | 587 | 133 | 11 | EXT |  | 0.95 | (c)
65938.004 | 3.794 | 3.124 | -7.741 | -8.411 | -533 | -115 | -305 | 78 | 3124 | 5928 |  | CORR | GENE | 03:43 | 04:51 | 04:20 | 2262 | 455 | 12 | EXT |  | 0.99 | (c)
65939.864 | 5.654 | 5.606 | -5.881 | -5.929 | -293 | -100 | -103 | 0 | 5606 | 5928 |  | CORR | GENE | 04:22 | 04:53 | 04:53 | 51 | 380 | 12 | EXT |  | 0.89 | (c)
65940.246 | 6.036 | 5.827 | -5.499 | -5.708 | -213 | 115 | 100 | 0 | 5388 | 5928 |  | CORR | GENE | 04:35 | 05:28 | 05:26 | 320 | 626 | 10 | EXT |  | 0.92 | (c)
65940.986 | 6.776 | 6.732 | -4.759 | -4.803 | -26 | 114 | 114 | 0 | 4758 | 5928 |  | CORR | CIGR | 05:05 | 05:28 | 05:28 | 45 | 279 | 10 | EXT |  | 0.89 | (c)
65941.435 | 7.225 | 7.06 | -4.31 | -4.475 | 28 | 114 | 223 | 28 | 4304 | 5928 |  | CORR | GENE | 05:14 | 05:28 | 05:45 | 171 | 389 | 10 | EXT |  | 0.9 | (c)
65943.496 | 9.286 | 9.225 | -2.249 | -2.31 | -260 | -219 | -125 | 0 | 2237 | 5928 |  | CORR | GENE | 04:27 | 04:34 | 04:49 | 73 | 269 | 10 | EXT |  | 0.89 | (c)
65944.405 | 10.195 | 10.143 | -1.34 | -1.392 | -395 | -251 | -201 | 7 | 1331 | 5928 |  | CORR | GENE | 04:06 | 04:29 | 04:37 | 61 | 388 | 12 | EXT |  | 0.89 | (c)
65944.548 | 10.338 | 10.131 | -1.197 | -1.404 | -330 | -329 | -315 | 301 | 971 | 5928 |  | CORR | AXGR | 04:16 | 04:16 | 04:18 | 433 | 29 | 11 | EXT |  | 0.94 | (c)
65945.588 | 11.378 | 11.194 | -0.157 | -0.341 | -54 | -15 | -31 | 9 | 70 | 5928 |  | CORR | AXGR | 05:01 | 05:07 | 05:04 | 271 | 45 | 12 | EXT |  | 0.92 | (c)
65977.739 | 8.699 | 8.671 | -1.871 | -1.899 | 485 | 779 | 670 | 485 | 1835 | 5931 |  | CORR | GENE | 03:55 | 04:43 | 04:25 | 64 | 371 | 11 | EXT | Аномалия находится на отводе. | 0.89 | (c)
65981.629 | 2.019 | 2.001 | -9.256 | -9.274 | -1868 | -1711 | -1717 | 362 | 2001 | 5932 |  | CORR | CIGR | 05:28 | 05:53 | 05:52 | 34 | 302 | 10 | EXT |  | 0.89 | (c)
65998.963 | 8.078 | 7.825 | -3.167 | -3.42 | -502 | -437 | -461 | 420 | 2959 | 5933 |  | CORR | GENE | 06:02 | 06:12 | 06:08 | 461 | 82 | 12 | EXT |  | 0.95 | (c)
66024.807 | 10.957 | 10.763 | -0.558 | -0.752 | 1140 | 1175 | 1178 | 1140 | 131 | 5935 |  | CORR | GENE | 07:50 | 07:55 | 07:56 | 621 | 76 | 13 | EXT |  | 0.97 | (c)
66030.26 | 4.895 | 4.858 | -6.485 | -6.522 | 1734 | 1783 | 1769 | 427 | 4858 | 5936 |  | DENT | GENE | 06:15 | 06:23 | 06:21 | 119 | 69 | 0.5 | N/A | Глубина вмятины: 7 мм (0,5%). Линейка: 12 см в (486 см; 06:23 ч:мин) Аномалия находится на отводе. Аномалия находится вблизи дефекта потери металла. |  | (c)
66030.289 | 4.924 | 4.77 | -6.456 | -6.61 | 1743 | 1862 | 1855 | 263 | 4770 | 5936 |  | GOUG | GENE | 06:17 | 06:36 | 06:35 | 208 | 224 | 7 | EXT | Аномалия находится на отводе. Зона задиров. |  | (c)
66036.745 | 0 | -0.018 | -11.585 | -11.603 | 1540 | 1562 | 1894 | 0 |  | 5937 | Нарушение формы кольцевого шва | GWAN |  | 01:29 | 01:32 | 02:26 | 0 | 708 |  | EXT | Нарушение формы кольцевого шва Аномалия находится на отводе. |  | (c)
66036.745 | 0 | -0.006 | -11.585 | -11.591 | -1254 | -1083 | -1048 | 842 |  | 5937 | Нарушение формы кольцевого шва | GWAN |  | 05:58 | 06:25 | 06:31 | 0 | 412 |  | EXT | Нарушение формы кольцевого шва Аномалия находится на отводе. |  | (c)
66036.745 | 0 | -0.024 | -11.585 | -11.609 | -527 | -154 | 379 | 0 |  | 5937 | Нарушение формы кольцевого шва | GWAN |  | 07:55 | 08:55 | 10:21 | 0 | 1812 |  | EXT | Нарушение формы кольцевого шва Аномалия находится на отводе. |  | (c)
66060.065 | 0 | 0 | -11.75 | -11.75 | 1885 | 1981 | 2115 | 1885 | 0 | 5939 | Смещение кромок | GWAN |  | 03:51 | 04:06 | 04:28 | 0 | 459 |  | EXT | Смещение кромок Наружу Величина смещения - 3.1 мм. |  | (c)
66060.065 | 0 | 0 | -11.75 | -11.75 | -1983 | -1965 | -1820 | 1657 | 0 | 5939 | Смещение кромок | GWAN |  | 05:27 | 05:30 | 05:53 | 0 | 326 |  | EXT | Смещение кромок Наружу Величина смещения - 3.2 мм. |  | (c)
66087.762 | 4.342 | 4.205 | -7.363 | -7.5 | 58 | 488 | 373 | 58 | 4205 | 5941 |  | DENT | GENE | 06:37 | 07:47 | 07:28 | 246 | 631 | 0.3 | N/A | Глубина вмятины: 4 мм (0,3%). Линейка: 25 см в (421 см; 07:47 ч:мин) Аномалия находится вблизи продольного шва. |  | (c)
66107.36 | 1.215 | 1.081 | -9.985 | -10.119 | -1794 | -1274 | -1466 | 1139 | 1081 | 5943 |  | DENT | GENE | 06:27 | 07:51 | 07:20 | 279 | 655 | 0.4 | N/A | Глубина вмятины: 6 мм (0,4%). Линейка: 28 см в (108 см; 07:51 ч:мин) |  | (c)
66137.53 | 9.105 | 9.025 | -2.345 | -2.425 | 2067 | 2074 | 2082 | 133 | 2212 | 5945 |  | CORR | AXGR | 04:35 | 04:36 | 04:37 | 213 | 31 | 11 | EXT |  | 0.91 | (c)
66138.089 | 9.664 | 8.784 | -1.786 | -2.666 | -1383 | -1327 | -1335 | 848 | 1504 | 5945 |  | CORR | GENE | 07:18 | 07:27 | 07:26 | 1162 | 96 | 12 | EXT |  | 0.98 | (c)
66138.731 | 10.306 | 10.27 | -1.144 | -1.18 | 2057 | 2067 | 2074 | 140 | 978 | 5945 |  | CORR | AXGR | 04:33 | 04:35 | 04:36 | 202 | 34 | 13 | EXT |  | 0.91 | (c)
66139.875 | 0 | -0.035 | -10.695 | -10.73 | 919 | 1348 | 1444 | 262 |  | 5946 | Нарушение формы кольцевого шва | GWAN |  | 01:42 | 02:51 | 03:06 | 0 | 1050 |  | EXT | Нарушение формы кольцевого шва |  | (c)
66139.875 | 0 | -0.027 | -10.695 | -10.722 | 2191 | -2222 | -1497 | 0 |  | 5946 | Нарушение формы кольцевого шва | GWAN |  | 05:07 | 05:15 | 07:12 | 0 | 1547 |  | EXT | Нарушение формы кольцевого шва |  | (c)
66139.875 | 0 | 0 | -10.695 | -10.695 | 2016 | -2213 | 2226 | 0 | 0 | 5946 | Смещение кромок | GWAN |  | 04:39 | 05:16 | 05:13 | 0 | 421 |  | EXT | Смещение кромок Наружу Величина смещения - 2.6 мм. |  | (c)
66139.875 | 0 | -0.044 | -10.695 | -10.739 | -586 | -280 | -54 | 0 |  | 5946 | Нарушение формы кольцевого шва | GWAN |  | 09:39 | 10:28 | 11:04 | 0 | 1063 |  | EXT | Нарушение формы кольцевого шва |  | (c)
66140.757 | 0.882 | 0.859 | -9.813 | -9.836 | -1492 | -1469 | -1421 | 738 | 859 | 5946 |  | CORR | CIGR | 07:12 | 07:16 | 07:24 | 37 | 142 | 10 | EXT |  | 0.89 | (c)
66160.41 | 0 | -0.037 | -11.4 | -11.437 | 146 | 512 | 555 | 146 |  | 5948 | Нарушение формы кольцевого шва | GWAN |  | 10:32 | 11:31 | 11:38 | 0 | 819 |  | EXT | Нарушение формы кольцевого шва Аномалия находится на упругопластическом изгибе: R=430 D, максимальное растяжение на 5.8 час. |  | (c)
66194.86 | 0 | -0.029 | -11.38 | -11.409 | -775 | -462 | -446 | 117 |  | 5951 | Нарушение формы кольцевого шва | GWAN |  | 00:12 | 01:03 | 01:05 | 0 | 658 |  | EXT | Нарушение формы кольцевого шва Аномалия находится на отводе. |  | (c)
66194.86 | 0 | -0.022 | -11.38 | -11.402 | 131 | 235 | 349 | 131 |  | 5951 | Нарушение формы кольцевого шва | GWAN |  | 02:38 | 02:55 | 03:14 | 0 | 436 |  | EXT | Нарушение формы кольцевого шва Аномалия находится на отводе. |  | (c)
66194.86 | 0 | -0.017 | -11.38 | -11.397 | 1421 | 1534 | 1797 | 57 |  | 5951 | Нарушение формы кольцевого шва | GWAN |  | 06:07 | 06:25 | 07:07 | 0 | 752 |  | EXT | Нарушение формы кольцевого шва Аномалия находится на отводе. |  | (c)
66194.86 | 0 | -0.025 | -11.38 | -11.405 | -2017 | -1577 | -1542 | 214 |  | 5951 | Нарушение формы кольцевого шва | GWAN |  | 08:52 | 10:03 | 10:08 | 0 | 949 |  | EXT | Нарушение формы кольцевого шва Аномалия находится на отводе. |  | (c)
66196.821 | 1.961 | 1.72 | -9.419 | -9.66 | -1490 | -1188 | -1076 | 662 | 1720 | 5951 |  | WRIN | GENE | 10:17 | 11:06 | 11:24 | 662 | 828 | 1 | N/A | Высота гофр: 14 мм (1,0%). Длина волны: 229 мм Аномалия находится на отводе. |  | (c)
66198.61 | 3.75 | 3.452 | -7.63 | -7.928 | -1466 | -1148 | -1021 | 576 | 3452 | 5951 |  | WRIN | GENE | 10:21 | 11:12 | 11:33 | 576 | 890 | 0.9 | N/A | Высота гофр: 13 мм (0,9%). Длина волны: 231 мм Аномалия находится на отводе. |  | (c)
66205.684 | 10.824 | 10.684 | -0.556 | -0.696 | 2164 | 2184 | 2193 | 9 | 438 | 5951 |  | CORR | GENE | 08:07 | 08:10 | 08:11 | 258 | 57 | 11 | EXT | Аномалия находится на отводе. | 0.92 | (c)
66206.24 | 0 | 0 | -11.685 | -11.685 | -1404 | -1019 | -884 | 365 | 0 | 5952 | Смещение кромок | GWAN |  | 03:15 | 04:17 | 04:39 | 0 | 1040 |  | EXT | Смещение кромок Наружу Аномалия находится на отводе. Величина смещения - 2.8 мм. |  | (c)
66206.24 | 0 | -0.02 | -11.685 | -11.705 | 735 | 976 | 1618 | 735 |  | 5952 | Нарушение формы кольцевого шва | GWAN |  | 09:00 | 09:39 | 11:23 | 0 | 1767 |  | EXT | Нарушение формы кольцевого шва Аномалия находится на отводе. |  | (c)
66245.161 | 4.196 | 4.196 | -7.129 | -7.129 | -800 | -764 | -750 | 700 | 4196 | 5955 |  | CORR | CIGR | 07:27 | 07:32 | 07:35 | 24 | 100 | 11 | EXT |  | 0.89 | (c)
66266.121 | 2.556 | 2.538 | -8.794 | -8.812 | -2107 | -1976 | -1996 | 123 | 2538 | 5957 |  | CORR | CIGR | 04:37 | 04:59 | 04:55 | 46 | 223 | 12 | EXT |  | 0.89 | (c)
66271.797 | 8.232 | 8.037 | -3.118 | -3.313 | -1087 | -1001 | -1032 | 976 | 2969 | 5957 |  | CORR | GENE | 07:22 | 07:36 | 07:31 | 344 | 111 | 13 | EXT |  | 0.94 | (c)
66272.599 | 9.034 | 8.986 | -2.316 | -2.364 | -2133 | -2094 | -1988 | 97 | 2299 | 5957 |  | CORR | GENE | 04:33 | 04:40 | 04:57 | 65 | 290 | 11 | EXT |  | 0.89 | (c)
66272.886 | 9.321 | 9.305 | -2.029 | -2.045 | -2212 | -2084 | -2111 | 18 | 1996 | 5957 |  | CORR | GENE | 04:21 | 04:41 | 04:37 | 49 | 202 | 12 | EXT |  | 0.89 | (c)
66273.174 | 9.609 | 9.596 | -1.741 | -1.754 | -2224 | -2172 | -2143 | 6 | 1719 | 5957 |  | CORR | CIGR | 04:19 | 04:27 | 04:32 | 35 | 162 | 11 | EXT |  | 0.89 | (c)
66273.567 | 10.002 | 9.76 | -1.348 | -1.59 | -2123 | -2114 | -2075 | 107 | 1304 | 5957 |  | CORR | GENE | 04:35 | 04:36 | 04:43 | 286 | 97 | 15 | EXT |  | 0.94 | (c)
66274.915 | 0 | -0.036 | -11.29 | -11.326 | -2151 | -1406 | -1497 | 842 |  | 5958 | Нарушение формы кольцевого шва | GWAN |  | 08:40 | 10:40 | 10:26 | 0 | 1309 |  | EXT | Нарушение формы кольцевого шва Аномалия находится на отводе. |  | (c)
66280.094 | 5.179 | 4.958 | -6.111 | -6.332 | 791 | 1014 | 983 | 791 | 4958 | 5958 |  | DENT | GENE | 04:35 | 05:11 | 05:06 | 303 | 385 | 0.4 | N/A | Глубина вмятины: 5 мм (0,4%). Линейка: 30 см в (496 см; 05:11 ч:мин) Аномалия находится на отводе. |  | (c)
66291.951 | 5.746 | 5.734 | -5.834 | -5.846 | 1903 | 2011 | 2006 | 121 | 5734 | 5959 |  | CORR | CIGR | 05:13 | 05:30 | 05:30 | 35 | 206 | 11 | EXT |  | 0.89 | (c)
66331.772 | 11.077 | 11.052 | -0.483 | -0.508 | -1004 | -901 | -919 | 833 | 469 | 5962 |  | CORR | CIGR | 06:16 | 06:32 | 06:30 | 39 | 171 | 11 | EXT |  | 0.89 | (c)
66355.24 | 0 | -0.029 | -10.575 | -10.604 | 1728 | -1687 | -2078 | 1423 |  | 5965 | Нарушение формы кольцевого шва | GWAN |  | 09:30 | 00:19 | 11:16 | 0 | 1309 |  | EXT | Нарушение формы кольцевого шва |  | (c)
66355.24 | 0 | 0 | -10.575 | -10.575 | 786 | 1185 | 1028 | 786 | 0 | 5965 | Смещение кромок | GWAN |  | 06:58 | 08:02 | 07:37 | 0 | 484 |  | EXT | Смещение кромок Наружу Величина смещения - 2.9 мм. |  | (c)
66355.24 | 0 | 0 | -10.575 | -10.575 | 1345 | 1508 | 1491 | 1345 | 0 | 5965 | Смещение кромок | GWAN |  | 08:28 | 08:55 | 08:52 | 0 | 292 |  | EXT | Смещение кромок Вовнутрь Величина смещения - 4 мм. |  | (c)
66395.912 | 7.367 | 7.344 | -4.113 | -4.136 | -1710 | -1710 | -1695 | 521 | 4111 | 5968 |  | CORR | PITT | 07:31 | 07:31 | 07:33 | 25 | 29 | 15 | EXT |  | 0.89 | (c)
66400.124 | 0.099 | 0.078 | -11.251 | -11.272 | 1989 | 2079 | 2073 | 73 | 78 | 5969 |  | CORR | CIGR | 04:54 | 05:08 | 05:07 | 25 | 168 | 11 | EXT |  | 0.89 | (c)
66412.036 | 0.661 | 0.445 | -10.444 | -10.66 | 1307 | 1622 | 1525 | 488 | 445 | 5970 |  | DENT | GENE | 04:11 | 05:02 | 04:46 | 369 | 436 | 0.4 | N/A | Глубина вмятины: 5 мм (0,4%). Линейка: 37 см в (45 см; 05:02 ч:мин) |  | (c)
66418.563 | 7.188 | 7.163 | -3.917 | -3.942 | 1845 | 1881 | 1901 | 274 | 3916 | 5970 |  | CORR | CIGR | 05:38 | 05:44 | 05:47 | 26 | 112 | 11 | EXT |  | 0.89 | (c)
66419.95 | 8.575 | 8.555 | -2.53 | -2.55 | 1930 | 1987 | 2035 | 91 | 2522 | 5970 |  | CORR | CIGR | 05:51 | 06:01 | 06:08 | 28 | 210 | 11 | EXT |  | 0.89 | (c)
66421.241 | 9.866 | 9.849 | -1.239 | -1.256 | 1856 | 1900 | 1904 | 279 | 1234 | 5970 |  | CORR | CIGR | 05:39 | 05:47 | 05:47 | 22 | 96 | 10 | EXT |  | 0.89 | (c)
66427.413 | 4.933 | 4.872 | -6.587 | -6.648 | -2064 | -2008 | -1932 | 167 | 4872 | 5971 |  | CORR | GENE | 05:32 | 05:41 | 05:54 | 265 | 264 | 10 | EXT |  | 0.91 | (c)
66432.62 | 10.14 | 10.014 | -1.38 | -1.506 | -2103 | -2095 | -2078 | 128 | 1197 | 5971 |  | CORR | GENE | 05:26 | 05:27 | 05:30 | 309 | 50 | 14 | EXT |  | 0.94 | (c)
66443.491 | 9.491 | 9.479 | -1.694 | -1.706 | 1316 | 1340 | 1379 | 788 | 1681 | 5972 |  | CORR | CIGR | 06:10 | 06:14 | 06:21 | 25 | 127 | 10 | EXT | Аномалия находится на отводе. | 0.89 | (c)
66444.045 | 10.045 | 9.929 | -1.14 | -1.256 | 1037 | 1082 | 1063 | 1037 | 909 | 5972 |  | CORR | GENE | 05:25 | 05:33 | 05:30 | 347 | 53 | 12 | EXT | Аномалия находится на отводе. | 0.93 | (c)
66445.185 | 0 | -0.019 | -11.365 | -11.384 | -1041 | 498 | -66 | 910 |  | 5973 | Нарушение формы кольцевого шва | GWAN |  | 09:50 | 01:58 | 12:27 | 0 | 1951 |  | EXT | Нарушение формы кольцевого шва Аномалия находится на отводе. |  | (c)
66456.884 | 0.334 | 0.255 | -10.826 | -10.905 | -1001 | -999 | -980 | 960 | 255 | 5974 |  | CORR | AXGR | 07:38 | 07:39 | 07:42 | 232 | 41 | 10 | EXT | Аномалия находится на упругопластическом изгибе: R=304 D, максимальное растяжение на 11.6 час. | 0.91 | (c)
66459.079 | 2.529 | 2.457 | -8.631 | -8.703 | -1022 | -1013 | -1004 | 986 | 2457 | 5974 |  | CORR | AXGR | 07:35 | 07:36 | 07:38 | 137 | 36 | 12 | EXT | Аномалия находится на упругопластическом изгибе: R=327 D, максимальное растяжение на 11.7 час. | 0.9 | (c)
66460.763 | 4.213 | 4.203 | -6.947 | -6.957 | -2045 | -1998 | -1997 | 186 | 4203 | 5974 |  | CORR | CIGR | 04:50 | 04:57 | 04:58 | 21 | 95 | 11 | EXT | Аномалия находится на упругопластическом изгибе: R=369 D, максимальное растяжение на 11.8 час. | 0.89 | (c)
66461.21 | 4.66 | 4.54 | -6.5 | -6.62 | -2041 | -1944 | -1973 | 190 | 4540 | 5974 |  | CORR | GENE | 04:51 | 05:06 | 05:01 | 637 | 135 | 14 | EXT | Аномалия находится на упругопластическом изгибе: R=393 D, максимальное растяжение на 11.8 час. | 0.97 | (c)
66462.571 | 6.021 | 5.559 | -5.139 | -5.601 | -1136 | -1111 | -1097 | 1058 | 4874 | 5974 |  | CORR | GENE | 07:17 | 07:20 | 07:23 | 727 | 78 | 11 | EXT | Аномалия находится на упругопластическом изгибе: R=462 D, максимальное растяжение на 0 час. | 0.96 | (c)
66466.669 | 10.119 | 10.096 | -1.041 | -1.064 | -1497 | -1460 | -1441 | 734 | 1030 | 5974 |  | CORR | CIGR | 06:18 | 06:24 | 06:27 | 34 | 112 | 11 | EXT | Аномалия находится на упругопластическом изгибе: R=712 D, максимальное растяжение на 0.6 час. | 0.89 | (c)
66466.786 | 10.236 | 10.208 | -0.924 | -0.952 | -1513 | -1462 | -1426 | 718 | 914 | 5974 |  | CORR | CIGR | 06:16 | 06:24 | 06:30 | 38 | 173 | 14 | EXT | Аномалия находится на упругопластическом изгибе: R=712 D, максимальное растяжение на 0.6 час. | 0.89 | (c)
66467.02 | 10.47 | 10.425 | -0.69 | -0.735 | -1267 | -1251 | -1237 | 964 | 473 | 5974 |  | CORR | GENE | 06:55 | 06:58 | 07:00 | 262 | 59 | 10 | EXT | Аномалия находится на упругопластическом изгибе: R=725 D, максимальное растяжение на 0.7 час. | 0.91 | (c)
66471.477 | 3.767 | 3.738 | -7.783 | -7.812 | -1994 | -1911 | -1908 | 237 | 3738 | 5975 |  | CORR | GENE | 06:05 | 06:19 | 06:19 | 95 | 171 | 13 | EXT | Аномалия находится на упругопластическом изгибе: R=958 D, максимальное растяжение на 1.3 час. | 0.89 | (c)
66471.89 | 4.18 | 4.17 | -7.37 | -7.38 | -1873 | -1841 | -1810 | 358 | 4170 | 5975 |  | CORR | CIGR | 06:25 | 06:30 | 06:35 | 22 | 125 | 11 | EXT | Аномалия находится на упругопластическом изгибе: R=981 D, максимальное растяжение на 1.3 час. | 0.89 | (c)
66472.957 | 5.247 | 5.228 | -6.303 | -6.322 | -1912 | -1889 | -1899 | 319 | 5228 | 5975 |  | CORR | PITT | 06:18 | 06:22 | 06:21 | 25 | 26 | 15 | EXT | Аномалия находится на упругопластическом изгибе: R=1144 D, максимальное растяжение на 1.3 час. | 0.89 | (c)
66473.559 | 5.849 | 5.828 | -5.701 | -5.722 | -2055 | -2008 | -1987 | 176 | 5695 | 5975 |  | CORR | CIGR | 05:55 | 06:03 | 06:06 | 27 | 135 | 10 | EXT |  | 0.89 | (c)
66479.26 | 0 | -0.026 | -11.275 | -11.301 | 66 | 727 | 534 | 66 |  | 5976 | Нарушение формы кольцевого шва | GWAN |  | 11:35 | 01:22 | 12:51 | 0 | 936 |  | EXT | Нарушение формы кольцевого шва |  | (c)
66479.26 | 0 | -0.011 | -11.275 | -11.286 | 1786 | -1818 | -2023 | 0 |  | 5976 | Нарушение формы кольцевого шва | GWAN |  | 04:13 | 06:31 | 05:58 | 0 | 1304 |  | EXT | Нарушение формы кольцевого шва |  | (c)
66544.748 | 8.803 | 8.803 | -2.497 | -2.497 | 1601 | 1771 | 1716 | 401 | 2365 | 5981 |  | GOUG | GENE | 04:02 | 04:30 | 04:21 | 132 | 228 | 7 | EXT | Задир. |  | (c)
66544.833 | 8.888 | 8.821 | -2.412 | -2.479 | 1670 | 1726 | 1740 | 421 | 2356 | 5981 |  | DENT | GENE | 04:13 | 04:22 | 04:25 | 123 | 140 | 0.4 | N/A | Глубина вмятины: 5 мм (0,4%). Линейка: 12 см в (882 см; 04:22 ч:мин) Аномалия находится вблизи дефекта потери металла. |  | (c)
66579.916 | 10.126 | 10.07 | -1.039 | -1.095 | -1673 | -1583 | -1613 | 558 | 946 | 5984 |  | DENT | GENE | 08:59 | 09:13 | 09:08 | 149 | 119 | 0.4 | N/A | Глубина вмятины: 5 мм (0,4%). Линейка: 15 см в (1007 см; 09:13 ч:мин) Аномалия находится на упругопластическом изгибе. |  | (c)
66581.035 | 0.08 | 0.07 | -11.385 | -11.395 | 1170 | 1506 | 1358 | 684 | 70 | 5985 |  | CORR | GENE | 05:33 | 06:27 | 06:03 | 61 | 376 | 10 | EXT | Аномалия находится на упругопластическом изгибе: R=634 D, максимальное растяжение на 6.8 час. | 0.89 | (c)
66582.684 | 1.729 | 1.679 | -9.736 | -9.786 | 1083 | 1429 | 1350 | 613 | 1679 | 5985 |  | CORR | GENE | 05:19 | 06:15 | 06:02 | 115 | 534 | 12 | EXT | Аномалия находится на упругопластическом изгибе: R=560 D, максимальное растяжение на 6.8 час. | 0.9 | (c)
66614.855 | 0 | -0.029 | -11.3 | -11.329 | -1749 | -921 | -1300 | 481 |  | 5988 | Нарушение формы кольцевого шва | GWAN |  | 04:31 | 06:45 | 05:44 | 0 | 899 |  | EXT | Нарушение формы кольцевого шва Аномалия находится на отводе. |  | (c)
66683.042 | 10.557 | 10.484 | -1.113 | -1.186 | 931 | 1040 | 1026 | 931 | 1105 | 5993 |  | CORR | GENE | 06:04 | 06:22 | 06:20 | 81 | 191 | 13 | EXT |  | 0.89 | (c)
66694.979 | 10.824 | 10.798 | -0.491 | -0.517 | 132 | 605 | 438 | 132 | 343 | 5994 |  | CORR | GENE | 03:47 | 05:04 | 04:37 | 174 | 611 | 10 | EXT | Аномалия находится на упругопластическом изгибе: R=545 D, максимальное растяжение на 0.3 час. | 0.9 | (c)
66718.695 | 0 | -0.014 | -11.59 | -11.604 | 287 | 540 | 1060 | 287 |  | 5997 | Нарушение формы кольцевого шва | GWAN |  | 03:13 | 03:54 | 05:17 | 0 | 1547 |  | EXT | Нарушение формы кольцевого шва Аномалия находится на отводе. |  | (c)
66718.695 | 0 | -0.046 | -11.59 | -11.636 | -2131 | -965 | -991 | 148 |  | 5997 | Нарушение формы кольцевого шва | GWAN |  | 08:42 | 11:51 | 11:46 | 0 | 2279 |  | EXT | Нарушение формы кольцевого шва Аномалия находится на отводе. |  | (c)
66722.121 | 3.426 | 3.41 | -8.164 | -8.18 | -213 | -170 | -129 | 45 | 3410 | 5997 |  | CORR | GENE | 01:52 | 01:59 | 02:05 | 54 | 168 | 10 | EXT |  | 0.89 | (c)
66742.039 | 0.369 | 0.224 | -11.306 | -11.451 | 640 | 912 | 860 | 640 | 224 | 5999 |  | DENT | GENE | 04:53 | 05:37 | 05:28 | 346 | 441 | 0.3 | N/A | Глубина вмятины: 4 мм (0,3%). Линейка: 35 см в (22 см; 05:37 ч:мин) Аномалия находится на упругопластическом изгибе. |  | (c)
66746.503 | 4.833 | 4.748 | -6.842 | -6.927 | 208 | 254 | 266 | 208 | 4748 | 5999 |  | DENT | GENE | 03:43 | 03:51 | 03:52 | 193 | 116 | 0.4 | N/A | Глубина вмятины: 6 мм (0,4%). Линейка: 19 см в (475 см; 03:51 ч:мин) Аномалия находится на упругопластическом изгибе. |  | (c)
66746.67 | 5 | 4.815 | -6.675 | -6.86 | 663 | 917 | 878 | 663 | 4815 | 5999 |  | DENT | GENE | 04:56 | 05:38 | 05:31 | 341 | 431 | 0.4 | N/A | Глубина вмятины: 5 мм (0,4%). Линейка: 34 см в (482 см; 05:38 ч:мин) Аномалия находится на упругопластическом изгибе. |  | (c)
66753.345 | 0 | 0 | -11.045 | -11.045 | 812 | 1463 | 1240 | 812 | 0 | 6000 | Смещение кромок | GWAN |  | 01:04 | 02:49 | 02:13 | 0 | 855 |  | EXT | Смещение кромок Вовнутрь Величина смещения - 2.3 мм. Аномалия находится на упругопластическом изгибе: R=431 D, максимальное растяжение на 0.1 час. |  | (c)
66764.39 | 0 | 0 | -11.255 | -11.255 | 925 | 1037 | 1040 | 925 | 0 | 6001 |  | GWAN |  | 02:46 | 03:04 | 03:05 | 0 | 229 |  | EXT | Подбивка кромок величиной 7 мм. Аномалия находится на упругопластическом изгибе: R=706 D, максимальное растяжение на 10.5 час. |  | (c)
66764.39 | 0 | 0 | -11.255 | -11.255 | 1857 | -2170 | 2194 | 0 | 0 | 6001 | Смещение кромок | GWAN |  | 05:17 | 06:27 | 06:11 | 0 | 675 |  | EXT | Смещение кромок Наружу Величина смещения - 2.4 мм. Аномалия находится на упругопластическом изгибе: R=706 D, максимальное растяжение на 10.5 час. |  | (c)
66775.645 | 0 | -0.019 | -11.47 | -11.489 | -1012 | 1573 | 934 | 650 |  | 6002 | Нарушение формы кольцевого шва | GWAN |  | 11:30 | 06:27 | 16:44 | 0 | 3893 |  | EXT | Нарушение формы кольцевого шва |  | (c)
66782.231 | 6.586 | 6.488 | -4.884 | -4.982 | 1247 | 1388 | 1456 | 565 | 4605 | 6002 |  | GOUG | GENE | 05:34 | 05:57 | 06:08 | 377 | 418 | 6 | EXT | Зона задиров. |  | (c)
66783.97 | 8.325 | 8.277 | -3.145 | -3.193 | 1540 | 1610 | 1712 | 347 | 2976 | 6002 |  | GOUG | GENE | 06:22 | 06:33 | 06:49 | 217 | 343 | 5 | EXT | Задир. |  | (c)
66787.115 | 0 | -0.04 | -11.485 | -11.525 | -1472 | 1404 | 286 | 187 |  | 6003 | Нарушение формы кольцевого шва | GWAN |  | 10:27 | 06:11 | 15:11 | 0 | 3516 |  | EXT | Нарушение формы кольцевого шва |  | (c)
66817.728 | 8.048 | 7.94 | -3.502 | -3.61 | -1727 | -1582 | -1570 | 503 | 3359 | 6005 |  | GOUG | GENE | 10:16 | 10:39 | 10:41 | 251 | 314 | 7 | EXT | Задир. |  | (c)
66843.7 | 0 | 0 | -11.2 | -11.2 | -795 | -512 | -514 | 232 | 0 | 6008 | Смещение кромок | GWAN |  | 00:47 | 01:33 | 01:33 | 0 | 563 |  | EXT | Смещение кромок Наружу Величина смещения - 2.5 мм. |  | (c)
66843.7 | 0 | 0 | -11.2 | -11.2 | 290 | 527 | 495 | 290 | 0 | 6008 | Смещение кромок | GWAN |  | 03:42 | 04:21 | 04:15 | 0 | 409 |  | EXT | Смещение кромок Наружу Величина смещения - 2.6 мм. |  | (c)
66843.7 | 0 | -0.036 | -11.2 | -11.236 | 1033 | 1307 | 1389 | 485 |  | 6008 | Нарушение формы кольцевого шва | GWAN |  | 05:42 | 06:27 | 06:40 | 0 | 713 |  | EXT | Нарушение формы кольцевого шва |  | (c)
66876.537 | 10.297 | 10.258 | -1.273 | -1.312 | 1661 | 1707 | 1729 | 1661 | 1242 | 6010 |  | GOUG | GENE | 07:10 | 07:18 | 07:21 | 70 | 136 | 9 | EXT | Аномалия находится на отводе. Задир. |  | (c)
66879.133 | 1.323 | 0.864 | -10.307 | -10.766 | -521 | -408 | -306 | 91 | 864 | 6011 |  | GOUG | GENE | 06:27 | 06:45 | 07:02 | 1824 | 430 | 9 | EXT | Зона задиров. |  | (c)
66879.465 | 1.655 | 1.57 | -9.975 | -10.06 | 292 | 356 | 356 | 292 | 1570 | 6011 |  | DENT | GENE | 08:38 | 08:49 | 08:49 | 163 | 128 | 0.6 | N/A | Глубина вмятины: 9 мм (0,6%). Линейка: 16 см в (157 см; 08:49 ч:мин) |  | (c)
66885.637 | 7.827 | 7.776 | -3.803 | -3.854 | -2132 | -2050 | -2054 | 1976 | 3695 | 6011 |  | GOUG | GENE | 02:07 | 02:21 | 02:20 | 159 | 157 | 10 | EXT | Зона задиров. Аномалия находится на упругопластическом изгибе: R=761 D, максимальное растяжение на 6.7 час. |  | (c)
66886.115 | 8.305 | 8.28 | -3.325 | -3.35 | -2113 | -2083 | -2054 | 1996 | 3316 | 6011 |  | GOUG | CIGR | 02:10 | 02:15 | 02:20 | 34 | 117 | 10 | EXT | Задир. Аномалия находится на упругопластическом изгибе: R=721 D, максимальное растяжение на 6.7 час. |  | (c)
66887.241 | 9.431 | 9.415 | -2.199 | -2.215 | -2010 | -1958 | -1940 | 1870 | 2188 | 6011 |  | GOUG | CIGR | 02:27 | 02:35 | 02:38 | 27 | 141 | 9 | EXT | Задир. Аномалия находится на упругопластическом изгибе: R=656 D, максимальное растяжение на 6.8 час. |  | (c)
66900.96 | 0 | -0.022 | -11.38 | -11.402 | 1147 | 1331 | 1693 | 0 |  | 6013 | Нарушение формы кольцевого шва | GWAN |  | 01:08 | 01:38 | 02:36 | 0 | 1091 |  | EXT | Нарушение формы кольцевого шва Аномалия находится на упругопластическом изгибе: R=401 D, максимальное растяжение на 6.3 час. |  | (c)
66900.96 | 0 | -0.035 | -11.38 | -11.415 | -578 | 260 | -60 | 0 |  | 6013 | Нарушение формы кольцевого шва | GWAN |  | 08:30 | 10:45 | 09:54 | 0 | 1035 |  | EXT | Нарушение формы кольцевого шва Аномалия находится на упругопластическом изгибе: R=401 D, максимальное растяжение на 6.3 час. |  | (c)
66912.34 | 0 | -0.044 | -11.465 | -11.509 | -879 | 21 | -302 | 275 |  | 6014 | Нарушение формы кольцевого шва | GWAN |  | 10:02 | 00:27 | 11:35 | 0 | 1154 |  | EXT | Нарушение формы кольцевого шва Аномалия находится на упругопластическом изгибе: R=419 D, максимальное растяжение на 5.9 час. |  | (c)
66912.34 | 0 | -0.029 | -11.465 | -11.494 | 1322 | 1494 | 1613 | 327 |  | 6014 | Нарушение формы кольцевого шва | GWAN |  | 03:58 | 04:25 | 04:45 | 0 | 582 |  | EXT | Нарушение формы кольцевого шва Аномалия находится на упругопластическом изгибе: R=419 D, максимальное растяжение на 5.9 час. |  | (c)
66934.959 | 11.154 | 11.058 | -0.266 | -0.362 | 1108 | 1143 | 1134 | 1071 | 64 | 6015 | Дефект проката | MIAN | GENE | 11:59 | 00:05 | 12:03 | 298 | 51 |  | EXT | Дефект проката Эквивалент потери металла 13%. Аномалия находится на отводе. |  | (c)
66950.716 | 3.956 | 3.955 | -7.719 | -7.72 | -1396 | -1343 | -1336 | 1277 | 3955 | 6017 |  | CORR | CIGR | 05:13 | 05:21 | 05:22 | 24 | 119 | 12 | EXT | Аномалия находится на отводе. | 0.89 | (c)
66953.69 | 6.93 | 6.898 | -4.745 | -4.777 | 1930 | 2018 | 2035 | 1930 | 4725 | 6017 |  | GOUG | GENE | 02:09 | 02:24 | 02:26 | 52 | 210 | 12 | EXT | Аномалия находится на отводе. Задир. |  | (c)
66960.959 | 2.524 | 2.504 | -0.238 | -0.258 | 1288 | 1325 | 1338 | 1288 | 233 | 6018аа |  | CORR | CIGR | 05:06 | 05:12 | 05:14 | 25 | 99 | 11 | EXT |  | 0.89 | (c)
66961.024 | 2.589 | 2.567 | -0.173 | -0.195 | 1267 | 1325 | 1331 | 1267 | 172 | 6018аа |  | CORR | CIGR | 05:02 | 05:12 | 05:13 | 23 | 128 | 13 | EXT |  | 0.89 | (c)
66961.197 | 0 | 0 | -2.008 | -2.008 | 2135 | -2145 | -2150 | 0 | 0 | 6018аб | Непровар / утяжина | GWAN |  | 05:59 | 06:28 | 06:28 | 0 | 352 | 12 | INT | Непровар / утяжина |  | (c)
66970.11 | 0 | 0 | -11.675 | -11.675 | -1549 | -679 | -976 | 404 | 0 | 6019 | Смещение кромок | GWAN |  | 10:46 | 01:06 | 12:18 | 0 | 1144 |  | EXT | Смещение кромок Наружу Аномалия находится на отводе. Величина смещения - 2.4 мм. |  | (c)
66970.11 | 0 | 0 | -11.675 | -11.675 | 537 | 739 | 809 | 537 | 0 | 6019 | Смещение кромок | GWAN |  | 04:23 | 04:55 | 05:07 | 0 | 546 |  | EXT | Смещение кромок Наружу Аномалия находится на отводе. Величина смещения - 2.3 мм. |  | (c)
66980.443 | 10.333 | 10.32 | -1.342 | -1.355 | 1088 | 1111 | 1123 | 1088 | 1336 | 6019 |  | CORR | CIGR | 05:52 | 05:55 | 05:57 | 19 | 70 | 10 | EXT | Аномалия находится на отводе. | 0.89 | (c)
66980.61 | 10.5 | 10.486 | -1.175 | -1.189 | 993 | 1038 | 1046 | 993 | 1162 | 6019 |  | CORR | CIGR | 05:36 | 05:44 | 05:45 | 27 | 106 | 11 | EXT | Аномалия находится на отводе. | 0.89 | (c)
66981.785 | 0 | -0.047 | -11.185 | -11.232 | 424 | 465 | 878 | 424 |  | 6020 | Нарушение формы кольцевого шва | GWAN |  | 02:48 | 02:55 | 04:01 | 0 | 908 |  | EXT | Нарушение формы кольцевого шва Аномалия находится на отводе. |  | (c)
66992.97 | 0 | -0.041 | -11.645 | -11.686 | 791 | 1381 | 1185 | 791 |  | 6021 | Нарушение формы кольцевого шва | GWAN |  | 05:01 | 06:36 | 06:04 | 0 | 788 |  | EXT | Нарушение формы кольцевого шва |  | (c)
67001.854 | 8.884 | 8.879 | -2.761 | -2.766 | 41 | 87 | 81 | 41 | 2739 | 6021 |  | CORR | CIGR | 02:60 | 03:07 | 03:06 | 27 | 79 | 10 | EXT |  | 0.89 | (c)
67004.615 | 0 | -0.041 | -10.68 | -10.721 | -71 | 1169 | 633 | 0 |  | 6022 | Нарушение формы кольцевого шва | GWAN |  | 02:47 | 06:07 | 04:41 | 0 | 1408 |  | EXT | Нарушение формы кольцевого шва Аномалия находится на отводе. |  | (c)
67015.239 | 10.624 | 10.592 | -0.056 | -0.088 | 700 | 772 | 795 | 700 | 51 | 6022 |  | CORR | CIGR | 04:52 | 05:03 | 05:07 | 37 | 190 | 12 | EXT | Аномалия находится на отводе. | 0.89 | (c)
67049.422 | 11.272 | 11.133 | -0.123 | -0.262 | -2151 | -1795 | -1906 | 79 | 27 | 6025 |  | DENT | GENE | 04:02 | 04:59 | 04:41 | 235 | 491 | 0.6 | N/A | Глубина вмятины: 8 мм (0,6%). Линейка: 24 см в (1113 см; 04:59 ч:мин) Аномалия находится вблизи кольцевого сварного шва. Аномалия находится вблизи продольного шва. |  | (c)
67056.913 | 7.368 | 7.338 | -4.292 | -4.322 | 907 | 943 | 969 | 907 | 4282 | 6026 |  | CORR | CIGR | 05:33 | 05:38 | 05:43 | 40 | 123 | 12 | EXT |  | 0.89 | (c)
67082.311 | 9.441 | 8.9 | -0.474 | -1.015 | 57 | 104 | 96 | 57 | 113 | 6028 |  | CORR | GENE | 07:34 | 07:41 | 07:40 | 902 | 78 | 10 | EXT | Аномалия находится на упругопластическом изгибе: R=370 D, максимальное растяжение на 0.7 час. | 0.96 | (c)
67082.785 | 0 | 0 | -8.325 | -8.325 | 395 | 1238 | 1002 | 395 | 0 | 6029 | Смещение кромок | GWAN |  | 01:52 | 04:08 | 03:30 | 0 | 1214 |  | EXT | Смещение кромок Вовнутрь Величина смещения - 2.5 мм. Аномалия находится на упругопластическом изгибе: R=373 D, максимальное растяжение на 0.8 час. |  | (c)
67082.785 | 0 | 0 | -8.325 | -8.325 | 2063 | 2168 | -2019 | 1640 | 0 | 6029 | Смещение кромок | GWAN |  | 06:21 | 06:38 | 07:22 | 0 | 758 |  | EXT | Смещение кромок Наружу Величина смещения - 2.4 мм. Аномалия находится на упругопластическом изгибе: R=373 D, максимальное растяжение на 0.8 час. |  | (c)
67082.785 | 0 | 0 | -8.325 | -8.325 | -1521 | -1341 | -1272 | 1022 | 0 | 6029 | Смещение кромок | GWAN |  | 08:43 | 09:12 | 09:23 | 0 | 499 |  | EXT | Смещение кромок Наружу Величина смещения - 2.7 мм. Аномалия находится на упругопластическом изгибе: R=373 D, максимальное растяжение на 0.8 час. |  | (c)
67091.11 | 0 | 0 | -3.71 | -3.71 | -1701 | -716 | -1120 | 530 | 0 | 6030 | Смещение кромок | GWAN |  | 06:45 | 09:24 | 08:19 | 0 | 1162 |  | EXT | Смещение кромок Вовнутрь Величина смещения - 2.4 мм. Аномалия находится на упругопластическом изгибе: R=361 D, максимальное растяжение на 0.1 час. |  | (c)
67094.82 | 0 | 0 | -10.88 | -10.88 | -424 | -86 | -72 | 0 | 0 | 6031 | Смещение кромок | GWAN |  | 01:40 | 02:35 | 02:37 | 0 | 705 |  | EXT | Смещение кромок Наружу Аномалия находится на отводе. Величина смещения - 2.4 мм. |  | (c)
67116.88 | 0 | -0.052 | -11.505 | -11.557 | 922 | 1019 | 1098 | 922 |  | 6033 | Нарушение формы кольцевого шва | GWAN |  | 05:49 | 06:05 | 06:18 | 0 | 353 |  | EXT | Нарушение формы кольцевого шва Аномалия находится на отводе. |  | (c)
67116.88 | 0 | -0.065 | -11.505 | -11.57 | 1509 | 1633 | 1637 | 1509 |  | 6033 | Нарушение формы кольцевого шва | GWAN |  | 07:24 | 07:44 | 07:45 | 0 | 257 |  | EXT | Нарушение формы кольцевого шва Аномалия находится на отводе. |  | (c)
67128.385 | 0 | -0.074 | -11.59 | -11.664 | -686 | -108 | -136 | 413 |  | 6034 | Нарушение формы кольцевого шва | GWAN |  | 11:44 | 01:17 | 13:12 | 0 | 1098 |  | EXT | Нарушение формы кольцевого шва Аномалия находится на отводе. |  | (c)
67128.385 | 0 | 0 | -11.59 | -11.59 | 597 | 895 | 866 | 597 | 0 | 6034 | Смещение кромок | GWAN |  | 03:11 | 03:59 | 03:54 | 0 | 537 |  | EXT | Смещение кромок Вовнутрь Аномалия находится на отводе. Величина смещения - 2.5 мм. |  | (c)
67132.657 | 4.272 | 4.204 | -7.318 | -7.386 | 1514 | 1681 | 1653 | 438 | 4204 | 6034 |  | CORR | GENE | 05:39 | 06:06 | 06:01 | 78 | 278 | 11 | EXT |  | 0.89 | (c)
67132.923 | 4.538 | 4.514 | -7.052 | -7.076 | 1653 | 1777 | 1757 | 369 | 4514 | 6034 |  | CORR | CIGR | 06:01 | 06:21 | 06:18 | 39 | 208 | 11 | EXT |  | 0.89 | (c)
67133.14 | 4.755 | 4.722 | -6.835 | -6.868 | 1603 | 1776 | 1745 | 343 | 4722 | 6034 |  | CORR | GENE | 05:53 | 06:21 | 06:16 | 73 | 284 | 10 | EXT |  | 0.89 | (c)
67137.4 | 9.015 | 8.958 | -2.575 | -2.632 | 865 | 1298 | 1128 | 841 | 2543 | 6034 |  | GOUG | GENE | 03:54 | 05:04 | 04:36 | 89 | 524 | 9 | EXT | Задир. |  | (c)
67144.919 | 4.944 | 4.833 | -6.436 | -6.547 | -2038 | -1951 | -1829 | 193 | 4833 | 6035 |  | GOUG | GENE | 08:30 | 08:44 | 09:04 | 344 | 418 | 7 | EXT | Зона задиров. |  | (c)
67151.355 | 0 | 0 | -11.545 | -11.545 | 326 | 691 | 630 | 326 | 0 | 6036 | Смещение кромок | GWAN |  | 03:02 | 04:01 | 03:51 | 0 | 607 |  | EXT | Смещение кромок Наружу Величина смещения - 2.4 мм. |  | (c)
67151.355 | 0 | 0 | -11.545 | -11.545 | 1392 | 1678 | 1626 | 369 | 0 | 6036 | Смещение кромок | GWAN |  | 05:54 | 06:40 | 06:31 | 0 | 470 |  | EXT | Смещение кромок Наружу Величина смещения - 2.8 мм. |  | (c)
67157.423 | 6.068 | 6.006 | -5.477 | -5.539 | 747 | 1118 | 971 | 747 | 5464 | 6036 |  | GOUG | GENE | 04:10 | 05:09 | 04:46 | 75 | 448 | 5 | EXT | Задир. |  | (c)
67162.9 | 0 | -0.051 | -11.48 | -11.531 | -1656 | -1537 | -1230 | 575 |  | 6037 | Нарушение формы кольцевого шва | GWAN |  | 10:15 | 10:34 | 11:23 | 0 | 852 |  | EXT | Нарушение формы кольцевого шва |  | (c)
67164.812 | 1.912 | 1.427 | -9.568 | -10.053 | 561 | 750 | 666 | 561 | 1427 | 6037 |  | CORR | GENE | 04:12 | 04:43 | 04:29 | 787 | 210 | 10 | EXT |  | 0.95 | (c)
67174.38 | 0 | -0.047 | -11.6 | -11.647 | 1405 | 1836 | 1764 | 107 |  | 6038 | Нарушение формы кольцевого шва | GWAN |  | 01:11 | 02:20 | 02:09 | 0 | 718 |  | EXT | Нарушение формы кольцевого шва Аномалия находится на отводе. |  | (c)
67179.948 | 5.568 | 5.557 | -6.032 | -6.043 | 2222 | 2227 | -2199 | 0 | 5557 | 6038 |  | CORR | CIGR | 03:23 | 03:23 | 03:29 | 33 | 81 | 10 | EXT | Аномалия находится на отводе. | 0.89 | (c)
67181.789 | 7.409 | 7.387 | -4.191 | -4.213 | -1279 | -1260 | -1236 | 951 | 4180 | 6038 |  | CORR | CIGR | 05:57 | 06:01 | 06:04 | 33 | 86 | 12 | EXT | Аномалия находится на отводе. | 0.89 | (c)
67183.743 | 9.363 | 9.307 | -2.237 | -2.293 | -781 | -753 | -766 | 751 | 1816 | 6038 |  | CORR | AXGR | 07:18 | 07:22 | 07:20 | 477 | 30 | 10 | EXT | Аномалия находится на отводе. | 0.94 | (c)
67184.258 | 9.878 | 9.826 | -1.722 | -1.774 | -1646 | -1618 | -1628 | 584 | 1467 | 6038 |  | CORR | AXGR | 04:58 | 05:03 | 05:01 | 307 | 37 | 10 | EXT | Аномалия находится на отводе. | 0.92 | (c)
67185.864 | 11.484 | 11.276 | -0.116 | -0.324 | -1735 | -1710 | -1708 | 495 | 35 | 6038 |  | CORR | GENE | 04:44 | 04:48 | 04:48 | 289 | 54 | 10 | EXT | Аномалия находится на отводе. | 0.92 | (c)
67185.98 | 0 | 0 | -11.295 | -11.295 | 2058 | 2215 | -1818 | 0 | 0 | 6039 | Смещение кромок | GWAN |  | 05:03 | 05:28 | 06:37 | 0 | 1170 |  | EXT | Смещение кромок Наружу Аномалия находится на отводе. Величина смещения - 2.9 мм. |  | (c)
67197.452 | 0.177 | 0.154 | -11.138 | -11.161 | 2196 | 2201 | 2202 | 23 | 154 | 6040 |  | LWAN | AXSL | 04:59 | 04:60 | 04:60 | 272 | 12 |  | EXT | Эквивалент потери металла 10%. |  | (c)
67215.575 | 6.985 | 6.966 | -4.44 | -4.459 | 1212 | 1679 | 1463 | 517 | 4424 | 6041 |  | GOUG | CIGR | 02:17 | 03:33 | 02:58 | 35 | 502 | 6 | EXT | Задир. |  | (c)
67217.068 | 8.478 | 8.461 | -2.947 | -2.964 | -2224 | -2171 | -2169 | 7 | 2926 | 6041 |  | CORR | CIGR | 05:03 | 05:11 | 05:12 | 38 | 111 | 10 | EXT |  | 0.89 | (c)
67220.015 | 0 | 0 | -11.18 | -11.18 | 244 | 967 | 653 | 244 | 0 | 6042 | Смещение кромок | GWAN |  | 02:29 | 04:26 | 03:35 | 0 | 818 |  | EXT | Смещение кромок Вовнутрь Величина смещения - 2.4 мм. |  | (c)
67220.015 | 0 | 0 | -11.18 | -11.18 | 1109 | 1199 | 1272 | 796 | 0 | 6042 | Смещение кромок | GWAN |  | 04:49 | 05:03 | 05:15 | 0 | 326 |  | EXT | Смещение кромок Наружу Величина смещения - 5.5 мм. |  | (c)
67220.015 | 0 | 0 | -11.18 | -11.18 | 1788 | 2117 | 2166 | 0 | 0 | 6042 | Смещение кромок | GWAN |  | 06:38 | 07:31 | 07:39 | 0 | 755 |  | EXT | Смещение кромок Наружу Величина смещения - 2.3 мм. |  | (c)
67229.224 | 9.209 | 9.058 | -1.971 | -2.122 | -2196 | -2180 | -2172 | 35 | 1893 | 6042 |  | LWAN | GENE | 07:55 | 07:58 | 07:59 | 229 | 48 |  | EXT | Эквивалент потери металла 15%. |  | (c)
67253.7 | 0 | -0.044 | -11.31 | -11.354 | 1418 | -2131 | -1873 | 0 |  | 6045 | Нарушение формы кольцевого шва | GWAN |  | 05:14 | 07:41 | 08:23 | 0 | 2338 |  | EXT | Нарушение формы кольцевого шва |  | (c)
67281.68 | 5.13 | 5.096 | -6.09 | -6.124 | 1722 | 1731 | 1732 | 488 | 5096 | 6047 |  | GOUG | AXGR | 06:55 | 06:57 | 06:57 | 76 | 21 | 12 | EXT | Задир. |  | (c)
67286.869 | 10.319 | 10.302 | -0.901 | -0.918 | 692 | 776 | 763 | 692 | 878 | 6047 |  | GOUG | CIGR | 04:09 | 04:23 | 04:21 | 40 | 142 | 9 | EXT | Задир. |  | (c)
67287.77 | 0 | 0 | -11.48 | -11.48 | 383 | 1703 | 1196 | 221 | 0 | 6048 | Смещение кромок | GWAN |  | 10:17 | 01:50 | 12:29 | 0 | 1627 |  | EXT | Смещение кромок Наружу Аномалия находится на отводе. Величина смещения - 2.5 мм. |  | (c)
67287.77 | 0 | 0 | -11.48 | -11.48 | -1775 | -1512 | -1585 | 455 | 0 | 6048 | Смещение кромок | GWAN |  | 04:29 | 05:12 | 04:60 | 0 | 380 |  | EXT | Смещение кромок Наружу Аномалия находится на отводе. Величина смещения - 2.6 мм. |  | (c)
67299.25 | 0 | 0 | -11.335 | -11.335 | 1985 | -1993 | -1598 | 0 | 0 | 6049 | Смещение кромок | GWAN |  | 04:01 | 05:19 | 06:23 | 0 | 1758 |  | EXT | Смещение кромок Наружу Аномалия находится на отводе. Величина смещения - 2.5 мм. |  | (c)
67299.25 | 0 | -0.041 | -11.335 | -11.376 | -466 | -253 | 45 | 0 |  | 6049 | Нарушение формы кольцевого шва | GWAN |  | 09:25 | 09:60 | 10:48 | 0 | 1023 |  | EXT | Нарушение формы кольцевого шва Аномалия находится на отводе. |  | (c)
67310.585 | 0 | 0 | -11.49 | -11.49 | 687 | 1238 | 1094 | 687 | 0 | 6050 | Смещение кромок | GWAN |  | 01:39 | 03:08 | 02:45 | 0 | 815 |  | EXT | Смещение кромок Вовнутрь Величина смещения - 2.7 мм. |  | (c)
67310.585 | 0 | 0 | -11.49 | -11.49 | 1606 | 1830 | 2210 | 0 | 0 | 6050 | Смещение кромок | GWAN |  | 04:08 | 04:44 | 05:45 | 0 | 1208 |  | EXT | Смещение кромок Наружу Величина смещения - 2.3 мм. |  | (c)
67310.585 | 0 | 0 | -11.49 | -11.49 | -1280 | -1115 | -936 | 593 | 0 | 6050 | Смещение кромок | GWAN |  | 08:22 | 08:48 | 09:17 | 0 | 686 |  | EXT | Смещение кромок Вовнутрь Величина смещения - 2.5 мм. |  | (c)
67310.585 | 0 | -0.034 | -11.49 | -11.524 | -87 | 61 | 81 | 0 |  | 6050 | Нарушение формы кольцевого шва | GWAN |  | 11:34 | 11:58 | 12:02 | 0 | 335 |  | EXT | Нарушение формы кольцевого шва |  | (c)
67313.024 | 2.439 | 2.004 | -9.051 | -9.486 | 2012 | 2028 | 2053 | 136 | 2004 | 6050 |  | CORR | GENE | 05:13 | 05:16 | 05:20 | 716 | 83 | 10 | EXT |  | 0.95 | (c)
67333.425 | 0 | -0.029 | -11.39 | -11.419 | 1218 | 1730 | 1573 | 304 |  | 6052 | Нарушение формы кольцевого шва | GWAN |  | 04:14 | 05:37 | 05:12 | 0 | 708 |  | EXT | Нарушение формы кольцевого шва |  | (c)
67333.425 | 0 | 0 | -11.39 | -11.39 | 1997 | -2160 | -2048 | 0 | 0 | 6052 | Смещение кромок | GWAN |  | 06:20 | 07:09 | 07:27 | 0 | 833 |  | EXT | Смещение кромок Наружу Величина смещения - 2.6 мм. |  | (c)
67344.815 | 0 | -0.041 | -11.215 | -11.256 | 1972 | 2054 | 2107 | 0 |  | 6053 | Нарушение формы кольцевого шва | GWAN |  | 03:24 | 03:37 | 03:45 | 0 | 271 |  | EXT | Нарушение формы кольцевого шва |  | (c)
67344.815 | 0 | -0.034 | -11.215 | -11.249 | -951 | -675 | -734 | 517 |  | 6053 | Нарушение формы кольцевого шва | GWAN |  | 07:32 | 08:16 | 08:07 | 0 | 434 |  | EXT | Нарушение формы кольцевого шва |  | (c)
67356.03 | 0 | -0.052 | -11.315 | -11.367 | -1768 | -675 | -969 | 169 |  | 6054 | Нарушение формы кольцевого шва | GWAN |  | 05:03 | 07:59 | 07:12 | 0 | 1599 |  | EXT | Нарушение формы кольцевого шва |  | (c)
67356.03 | 0 | -0.031 | -11.315 | -11.346 | 397 | 609 | 576 | 397 |  | 6054 | Нарушение формы кольцевого шва | GWAN |  | 10:52 | 11:26 | 11:21 | 0 | 357 |  | EXT | Нарушение формы кольцевого шва |  | (c)
67378.805 | 0 | -0.03 | -11.475 | -11.505 | 546 | 612 | 930 | 546 |  | 6056 | Нарушение формы кольцевого шва | GWAN |  | 11:37 | 11:47 | 12:39 | 0 | 768 |  | EXT | Нарушение формы кольцевого шва |  | (c)
67390.28 | 0 | -0.029 | -11.53 | -11.559 | 1025 | 1735 | 1637 | 0 |  | 6057 | Нарушение формы кольцевого шва | GWAN |  | 02:55 | 04:50 | 04:34 | 0 | 1224 |  | EXT | Нарушение формы кольцевого шва |  | (c)
67390.28 | 0 | -0.034 | -11.53 | -11.564 | -2036 | -1923 | -1612 | 195 |  | 6057 | Нарушение формы кольцевого шва | GWAN |  | 06:41 | 06:59 | 07:50 | 0 | 848 |  | EXT | Нарушение формы кольцевого шва |  | (c)
67396.254 | 5.974 | 5.948 | -5.556 | -5.582 | 2086 | 2177 | 2214 | 0 | 5515 | 6057 |  | CORR | GENE | 05:46 | 06:01 | 06:07 | 67 | 255 | 13 | EXT |  | 0.89 | (c)
67401.81 | 0 | 0 | -11.49 | -11.49 | 836 | 1937 | 1496 | 74 | 0 | 6058 | Смещение кромок | GWAN |  | 04:56 | 07:53 | 06:42 | 0 | 1321 |  | EXT | Смещение кромок Наружу Величина смещения - 2.4 мм. Аномалия находится на упругопластическом изгибе: R=669 D, максимальное растяжение на 5.7 час. |  | (c)
67424.48 | 0 | 0 | -11.535 | -11.535 | 2041 | -2191 | -1901 | 0 | 0 | 6060 | Смещение кромок | GWAN |  | 03:06 | 03:43 | 04:30 | 0 | 1037 |  | EXT | Смещение кромок Вовнутрь Аномалия находится на отводе. Величина смещения - 2.4 мм. |  | (c)
67424.48 | 0 | 0 | -11.535 | -11.535 | -1007 | -802 | -738 | 470 | 0 | 6060 | Смещение кромок | GWAN |  | 06:55 | 07:28 | 07:38 | 0 | 536 |  | EXT | Смещение кромок Наружу Аномалия находится на отводе. Величина смещения - 2.8 мм. |  | (c)
67436.015 | 0 | -0.035 | -11.27 | -11.305 | 367 | 1702 | 1844 | 0 |  | 6061 | Нарушение формы кольцевого шва | GWAN |  | 01:34 | 05:10 | 05:33 | 0 | 2955 |  | EXT | Нарушение формы кольцевого шва |  | (c)
67436.015 | 0 | -0.031 | -11.27 | -11.301 | -1098 | -994 | -923 | 748 |  | 6061 | Нарушение формы кольцевого шва | GWAN |  | 09:38 | 09:54 | 10:06 | 0 | 350 |  | EXT | Нарушение формы кольцевого шва |  | (c)
67437.091 | 1.076 | 1.058 | -10.194 | -10.212 | 519 | 639 | 610 | 519 | 1058 | 6061 |  | CORR | CIGR | 01:59 | 02:18 | 02:13 | 28 | 182 | 11 | EXT |  | 0.89 | (c)
67466.345 | 7.53 | 7.51 | -4.06 | -4.08 | -1567 | -1509 | -1498 | 1428 | 4045 | 6063 |  | CORR | CIGR | 06:34 | 06:43 | 06:45 | 35 | 139 | 15 | EXT |  | 0.89 | (c)
67466.52 | 7.705 | 7.693 | -3.885 | -3.897 | -1593 | -1492 | -1515 | 1437 | 3852 | 6063 |  | CORR | CIGR | 06:30 | 06:46 | 06:42 | 45 | 156 | 15 | EXT |  | 0.89 | (c)
67468.122 | 9.307 | 9.289 | -2.283 | -2.301 | -1651 | -1551 | -1563 | 1475 | 2263 | 6063 |  | CORR | CIGR | 06:20 | 06:36 | 06:34 | 38 | 176 | 11 | EXT |  | 0.89 | (c)
67470.405 | 0 | -0.03 | -11.02 | -11.05 | 2106 | -2115 | -1983 | 1610 |  | 6064 | Нарушение формы кольцевого шва | GWAN |  | 02:49 | 03:28 | 03:49 | 0 | 745 |  | EXT | Нарушение формы кольцевого шва Аномалия находится на отводе. |  | (c)
67470.405 | 0 | -0.026 | -11.02 | -11.046 | -237 | -22 | 455 | 0 |  | 6064 | Нарушение формы кольцевого шва | GWAN |  | 08:31 | 09:05 | 10:22 | 0 | 1385 |  | EXT | Нарушение формы кольцевого шва Аномалия находится на отводе. |  | (c)
67489.938 | 8.513 | 8.435 | -3.137 | -3.215 | -160 | -70 | -82 | 5 | 3103 | 6065 |  | ARTD | GENE | 00:11 | 00:26 | 00:24 | 112 | 155 |  | EXT | Наплавка. |  | (c)
67493.075 | 0 | -0.038 | -11.395 | -11.433 | 1826 | -1392 | -1798 | 961 |  | 6066 | Нарушение формы кольцевого шва | GWAN |  | 03:15 | 06:36 | 05:30 | 0 | 1674 |  | EXT | Нарушение формы кольцевого шва |  | (c)
67525.425 | 0 | -0.028 | -11.475 | -11.503 | 778 | 1169 | 1704 | 778 |  | 6069 | Нарушение формы кольцевого шва | GWAN |  | 02:31 | 03:34 | 05:00 | 0 | 1852 |  | EXT | Нарушение формы кольцевого шва |  | (c)
67536.9 | 0 | -0.012 | -11.58 | -11.592 | -941 | -611 | -677 | 413 |  | 6070 | Нарушение формы кольцевого шва | GWAN |  | 05:23 | 06:16 | 06:05 | 0 | 528 |  | EXT | Нарушение формы кольцевого шва |  | (c)
67548.48 | 0 | 0 | -11.695 | -11.695 | -707 | 113 | 16 | 0 | 0 | 6071 | Смещение кромок | GWAN |  | 00:38 | 02:50 | 02:35 | 0 | 1445 |  | EXT | Смещение кромок Вовнутрь Величина смещения - 2.8 мм. Аномалия находится на упругопластическом изгибе: R=593 D, максимальное растяжение на 5.8 час. |  | (c)
67551.163 | 2.683 | 2.63 | -9.012 | -9.065 | 398 | 492 | 707 | 398 | 2630 | 6071 |  | CORR | GENE | 03:36 | 03:52 | 04:26 | 71 | 617 | 10 | EXT | Аномалия находится на упругопластическом изгибе: R=487 D, максимальное растяжение на 6 час. | 0.89 | (c)
67571.865 | 0 | -0.039 | -11.49 | -11.529 | 645 | 1262 | 1890 | 645 |  | 6073 | Нарушение формы кольцевого шва | GWAN |  | 04:33 | 06:12 | 07:54 | 0 | 2490 |  | EXT | Нарушение формы кольцевого шва |  | (c)
67583.355 | 0 | 0 | -11.545 | -11.545 | 1446 | -2059 | 1999 | 1446 | 0 | 6074 | Смещение кромок | GWAN |  | 01:06 | 03:40 | 02:35 | 0 | 1107 |  | EXT | Смещение кромок Вовнутрь Величина смещения - 2.3 мм. |  | (c)
67583.355 | 0 | -0.026 | -11.545 | -11.571 | -1868 | -1081 | -887 | 0 |  | 6074 | Нарушение формы кольцевого шва | GWAN |  | 04:11 | 06:18 | 06:49 | 0 | 1962 |  | EXT | Нарушение формы кольцевого шва |  | (c)
67594.9 | 0 | -0.019 | -11.375 | -11.394 | -898 | -27 | -387 | 0 |  | 6075 | Нарушение формы кольцевого шва | GWAN |  | 06:22 | 08:42 | 07:44 | 0 | 1023 |  | EXT | Нарушение формы кольцевого шва |  | (c)
67603.358 | 8.458 | 8.302 | -2.917 | -3.073 | -1384 | -1337 | -1271 | 1157 | 2799 | 6075 |  | GOUG | GENE | 05:03 | 05:11 | 05:21 | 274 | 226 | 6 | EXT | Зона задиров. |  | (c)
67606.275 | 0 | 0 | -11.565 | -11.565 | -621 | -527 | -513 | 406 | 0 | 6076 | Смещение кромок | GWAN |  | 01:43 | 01:58 | 01:60 | 0 | 214 |  | EXT | Смещение кромок Наружу Величина смещения - 2.4 мм. |  | (c)
67606.275 | 0 | -0.031 | -11.565 | -11.596 | -397 | -258 | -257 | 118 |  | 6076 | Нарушение формы кольцевого шва | GWAN |  | 02:19 | 02:41 | 02:41 | 0 | 279 |  | EXT | Нарушение формы кольцевого шва |  | (c)
67617.84 | 0 | 0 | -11.38 | -11.38 | 144 | 1189 | 735 | 144 | 0 | 6077 | Смещение кромок | GWAN |  | 01:05 | 03:54 | 02:40 | 0 | 1181 |  | EXT | Смещение кромок Вовнутрь Величина смещения - 2.3 мм. Аномалия находится на упругопластическом изгибе: R=924 D, максимальное растяжение на 11.9 час. |  | (c)
67629.22 | 0 | -0.028 | -11.13 | -11.158 | -1515 | -1199 | -1196 | 715 |  | 6078 | Нарушение формы кольцевого шва | GWAN |  | 10:23 | 11:14 | 11:15 | 0 | 638 |  | EXT | Нарушение формы кольцевого шва Аномалия находится на упругопластическом изгибе: R=350 D, максимальное растяжение на 0.2 час. |  | (c)
67641.14 | 0.79 | 0.69 | -10.575 | -10.675 | 914 | 1181 | 1175 | 795 | 690 | 6079 |  | DENT | GENE | 05:04 | 05:47 | 05:46 | 208 | 521 | 0.5 | N/A | Глубина вмятины: 7 мм (0,5%). Линейка: 21 см в (69 см; 05:47 ч:мин) Аномалия находится на упругопластическом изгибе. |  | (c)
67651.715 | 0 | 0 | -11.305 | -11.305 | -2223 | -2099 | -2035 | 8 | 0 | 6080 | Смещение кромок | GWAN |  | 03:27 | 03:47 | 03:57 | 0 | 376 |  | EXT | Смещение кромок Вовнутрь Величина смещения - 2.9 мм. |  | (c)
67651.715 | 0 | 0 | -11.305 | -11.305 | -1717 | -1542 | -1492 | 514 | 0 | 6080 | Смещение кромок | GWAN |  | 04:49 | 05:17 | 05:25 | 0 | 450 |  | EXT | Смещение кромок Наружу Величина смещения - 2.5 мм. |  | (c)
67659.593 | 7.878 | 7.87 | -3.427 | -3.435 | -908 | -763 | -800 | 691 | 3377 | 6080 |  | GOUG | GENE | 06:59 | 07:23 | 07:17 | 58 | 217 | 6 | EXT | Задир. |  | (c)
67663.02 | 0 | -0.035 | -11.41 | -11.445 | 339 | 525 | 482 | 339 |  | 6081 | Нарушение формы кольцевого шва | GWAN |  | 00:58 | 01:28 | 01:21 | 0 | 286 |  | EXT | Нарушение формы кольцевого шва Аномалия находится на упругопластическом изгибе: R=587 D, максимальное растяжение на 5.6 час. |  | (c)
67663.02 | 0 | 0 | -11.41 | -11.41 | -2106 | -1673 | -1791 | 125 | 0 | 6081 | Смещение кромок | GWAN |  | 06:23 | 07:33 | 07:14 | 0 | 630 |  | EXT | Смещение кромок Наружу Величина смещения - 2.9 мм. Аномалия находится на упругопластическом изгибе: R=587 D, максимальное растяжение на 5.6 час. |  | (c)
67663.02 | 0 | -0.029 | -11.41 | -11.439 | -873 | -714 | -504 | 135 |  | 6081 | Нарушение формы кольцевого шва | GWAN |  | 09:42 | 10:08 | 10:42 | 0 | 738 |  | EXT | Нарушение формы кольцевого шва Аномалия находится на упругопластическом изгибе: R=587 D, максимальное растяжение на 5.6 час. |  | (c)
67679.39 | 4.96 | 4.776 | -6.5 | -6.684 | -1688 | -1441 | -1392 | 542 | 4776 | 6082 |  | DENT | GENE | 10:01 | 10:41 | 10:49 | 289 | 593 | 0.6 | N/A | Глубина вмятины: 9 мм (0,6%). Линейка: 29 см в (478 см; 10:41 ч:мин) Аномалия находится на упругопластическом изгибе. |  | (c)
67685.89 | 0 | 0 | -8.505 | -8.505 | 1468 | 1755 | 1676 | 346 | 0 | 6083 | Смещение кромок | GWAN |  | 01:14 | 02:01 | 01:48 | 0 | 416 |  | EXT | Смещение кромок Вовнутрь Аномалия находится на отводе. Величина смещения - 2.6 мм. |  | (c)
67685.89 | 0 | 0 | -8.505 | -8.505 | -208 | -33 | -52 | 0 | 0 | 6083 | Смещение кромок | GWAN |  | 08:44 | 09:12 | 09:09 | 0 | 313 |  | EXT | Смещение кромок Вовнутрь Аномалия находится на отводе. Величина смещения - 2.7 мм. |  | (c)
67690.529 | 4.639 | 4.608 | -3.866 | -3.897 | -719 | -633 | -646 | 574 | 3866 | 6083 |  | CORR | CIGR | 07:21 | 07:35 | 07:33 | 31 | 145 | 10 | EXT | Аномалия находится на отводе. | 0.89 | (c)
67702.126 | 1.576 | 1.532 | -6.004 | -6.048 | -2019 | -1993 | -1960 | 212 | 1532 | 6086 |  | GOUG | GENE | 06:32 | 06:36 | 06:41 | 1816 | 117 | 22 | EXT | Зона задиров. |  | (a)
67708.13 | 0 | 0 | -11.425 | -11.425 | 83 | 1079 | 610 | 83 | 0 | 6087 | Смещение кромок | GWAN |  | 01:08 | 03:49 | 02:33 | 0 | 1056 |  | EXT | Смещение кромок Вовнутрь Величина смещения - 2.4 мм. |  | (c)
67708.13 | 0 | -0.021 | -11.425 | -11.446 | 765 | 1735 | 1329 | 337 |  | 6087 | Нарушение формы кольцевого шва | GWAN |  | 02:58 | 05:35 | 04:29 | 0 | 1129 |  | EXT | Нарушение формы кольцевого шва |  | (c)
67708.13 | 0 | 0 | -11.425 | -11.425 | 2005 | -2206 | -2104 | 0 | 0 | 6087 | Смещение кромок | GWAN |  | 06:18 | 06:59 | 07:15 | 0 | 704 |  | EXT | Смещение кромок Наружу Величина смещения - 2.3 мм. |  | (c)
67708.13 | 0 | -0.03 | -11.425 | -11.455 | -1567 | -626 | -983 | 400 |  | 6087 | Нарушение формы кольцевого шва | GWAN |  | 08:42 | 11:14 | 10:16 | 0 | 1166 |  | EXT | Нарушение формы кольцевого шва |  | (c)
67731.005 | 0 | -0.05 | -11.5 | -11.55 | -882 | -621 | -653 | 424 |  | 6089 | Нарушение формы кольцевого шва | GWAN |  | 10:17 | 10:60 | 10:54 | 0 | 458 |  | EXT | Нарушение формы кольцевого шва |  | (c)
67753.945 | 0 | -0.049 | -7.17 | -7.219 | -278 | 6 | -71 | 0 |  | 6091 | Нарушение формы кольцевого шва | GWAN |  | 00:28 | 01:13 | 01:01 | 0 | 413 |  | EXT | Нарушение формы кольцевого шва Аномалия находится на отводе. |  | (c)
67783.6 | 0 | -0.049 | -11.275 | -11.324 | -1697 | -1619 | -1583 | 533 |  | 6094 | Нарушение формы кольцевого шва | GWAN |  | 09:09 | 09:22 | 09:28 | 0 | 228 |  | EXT | Нарушение формы кольцевого шва |  | (c)
67802.209 | 7.334 | 7.306 | -3.956 | -3.984 | -2141 | -2070 | -2066 | 89 | 3956 | 6095 |  | CORR | CIGR | 05:10 | 05:21 | 05:22 | 28 | 151 | 11 | EXT |  | 0.89 | (c)
67829.909 | 0.909 | 0.882 | -10.491 | -10.518 | 1598 | 1686 | 1726 | 376 | 882 | 6098 |  | CORR | CIGR | 06:51 | 07:05 | 07:12 | 43 | 257 | 10 | EXT |  | 0.89 | (c)
67835.988 | 6.988 | 6.97 | -4.412 | -4.43 | 842 | 1033 | 1074 | 842 | 4339 | 6098 |  | GOUG | GENE | 04:49 | 05:20 | 05:27 | 91 | 466 | 5 | EXT | Задир. |  | (c)
67844.593 | 4.193 | 4.127 | -6.712 | -6.778 | -2203 | -2046 | -1964 | 28 | 4127 | 6099 |  | CORR | GENE | 05:14 | 05:39 | 05:53 | 88 | 477 | 10 | EXT |  | 0.89 | (c)
67862.675 | 0 | 0 | -11.24 | -11.24 | 1076 | -1817 | 1948 | 0 | 0 | 6101 | Смещение кромок | GWAN |  | 04:45 | 08:58 | 07:05 | 0 | 1744 |  | EXT | Смещение кромок Наружу Величина смещения - 4 мм. |  | (c)
67919.225 | 0 | 0 | -11.28 | -11.28 | -735 | -536 | -328 | 0 | 0 | 6106 | Смещение кромок | GWAN |  | 07:05 | 07:37 | 08:10 | 0 | 814 |  | EXT | Смещение кромок Наружу Величина смещения - 2.4 мм. |  | (c)
67930.505 | 0 | -0.044 | -11.53 | -11.574 | -334 | -51 | 358 | 0 |  | 6107 | Нарушение формы кольцевого шва | GWAN |  | 09:24 | 10:10 | 11:16 | 0 | 1384 |  | EXT | Нарушение формы кольцевого шва |  | (c)
67942.035 | 0 | -0.036 | -11.505 | -11.541 | 1742 | 1877 | 2171 | 0 |  | 6108 | Нарушение формы кольцевого шва | GWAN |  | 02:31 | 02:53 | 03:41 | 0 | 859 |  | EXT | Нарушение формы кольцевого шва |  | (c)
67942.035 | 0 | -0.047 | -11.505 | -11.552 | 284 | 661 | 567 | 284 |  | 6108 | Нарушение формы кольцевого шва | GWAN |  | 10:36 | 11:37 | 11:22 | 0 | 566 |  | EXT | Нарушение формы кольцевого шва |  | (c)
67976.14 | 0 | -0.027 | -11.415 | -11.442 | 62 | 230 | 502 | 62 |  | 6111 | Нарушение формы кольцевого шва | GWAN |  | 02:11 | 02:39 | 03:22 | 0 | 880 |  | EXT | Нарушение формы кольцевого шва |  | (c)
67976.14 | 0 | -0.022 | -11.415 | -11.437 | 1519 | 1709 | 1667 | 415 |  | 6111 | Нарушение формы кольцевого шва | GWAN |  | 06:06 | 06:37 | 06:30 | 0 | 297 |  | EXT | Нарушение формы кольцевого шва |  | (c)
68021.44 | 0 | 0 | -11.16 | -11.16 | 1905 | -2225 | -1624 | 0 | 0 | 6115 | Смещение кромок | GWAN |  | 05:18 | 06:12 | 07:49 | 0 | 1864 |  | EXT | Смещение кромок Наружу Величина смещения - 2.4 мм. Аномалия находится на упругопластическом изгибе: R=589 D, максимальное растяжение на 4.7 час. |  | (c)
68032.6 | 0 | -0.015 | -11.395 | -11.41 | 389 | 728 | 851 | 389 |  | 6116 | Нарушение формы кольцевого шва | GWAN |  | 03:44 | 04:38 | 04:58 | 0 | 925 |  | EXT | Нарушение формы кольцевого шва Аномалия находится на упругопластическом изгибе: R=457 D, максимальное растяжение на 5.4 час. |  | (c)
68043.995 | 0 | -0.024 | -10.75 | -10.774 | 351 | 527 | 539 | 351 |  | 6117 | Нарушение формы кольцевого шва | GWAN |  | 01:50 | 02:19 | 02:20 | 0 | 375 |  | EXT | Нарушение формы кольцевого шва Аномалия находится на упругопластическом изгибе: R=398 D, максимальное растяжение на 5.6 час. |  | (c)
68043.995 | 0 | -0.026 | -10.75 | -10.776 | 1337 | 1809 | 1675 | 219 |  | 6117 | Нарушение формы кольцевого шва | GWAN |  | 04:29 | 05:45 | 05:24 | 0 | 675 |  | EXT | Нарушение формы кольцевого шва Аномалия находится на упругопластическом изгибе: R=398 D, максимальное растяжение на 5.6 час. |  | (c)
68045.09 | 1.095 | 0.442 | -9.655 | -10.308 | 2125 | 2167 | 2165 | 26 | 442 | 6117 |  | CORR | GENE | 06:36 | 06:43 | 06:43 | 1486 | 80 | 12 | EXT | Аномалия находится на упругопластическом изгибе: R=381 D, максимальное растяжение на 5.6 час. | 0.99 | (c)
68054.745 | 0 | 0 | -11.38 | -11.38 | 1264 | 1570 | 1674 | 1264 | 0 | 6118 | Смещение кромок | GWAN |  | 07:05 | 07:54 | 08:11 | 0 | 821 |  | EXT | Смещение кромок Наружу Величина смещения - 2.3 мм. Аномалия находится на упругопластическом изгибе: R=488 D, максимальное растяжение на 4.8 час. |  | (c)
68054.902 | 0.157 | 0.129 | -11.223 | -11.251 | 1687 | 1996 | 1926 | 1687 | 129 | 6118 |  | CORR | GENE | 08:13 | 09:03 | 08:52 | 568 | 478 | 10 | EXT | Аномалия находится на упругопластическом изгибе: R=488 D, максимальное растяжение на 4.8 час. | 0.94 | (c)
68058.651 | 3.906 | 3.889 | -7.474 | -7.491 | 659 | 824 | 831 | 659 | 3889 | 6118 |  | CORR | GENE | 05:27 | 05:54 | 05:55 | 61 | 345 | 11 | EXT | Аномалия находится на упругопластическом изгибе: R=574 D, максимальное растяжение на 4.2 час. | 0.89 | (c)
68062.2 | 7.455 | 7.409 | -3.925 | -3.971 | 469 | 485 | 486 | 469 | 3835 | 6118 |  | CORR | AXGR | 04:57 | 04:59 | 04:59 | 136 | 35 | 10 | EXT | Аномалия находится на упругопластическом изгибе: R=917 D, максимальное растяжение на 3.9 час. | 0.9 | (c)
68062.462 | 7.717 | 7.671 | -3.663 | -3.709 | 482 | 493 | 491 | 482 | 3619 | 6118 |  | CORR | AXGR | 04:59 | 05:00 | 05:00 | 90 | 18 | 12 | EXT | Аномалия находится на упругопластическом изгибе: R=943 D, максимальное растяжение на 3.8 час. | 0.89 | (c)
68066.125 | 0 | -0.019 | -11.285 | -11.304 | -358 | -63 | 32 | 0 |  | 6119 | Нарушение формы кольцевого шва | GWAN |  | 00:09 | 00:57 | 01:12 | 0 | 780 |  | EXT | Нарушение формы кольцевого шва |  | (c)
68066.125 | 0 | -0.022 | -11.285 | -11.307 | 842 | 1255 | 1775 | 842 |  | 6119 | Нарушение формы кольцевого шва | GWAN |  | 03:23 | 04:29 | 05:53 | 0 | 1865 |  | EXT | Нарушение формы кольцевого шва |  | (c)
68066.125 | 0 | -0.021 | -11.285 | -11.306 | -1299 | -1135 | -1017 | 736 |  | 6119 | Нарушение формы кольцевого шва | GWAN |  | 09:37 | 10:04 | 10:23 | 0 | 563 |  | EXT | Нарушение формы кольцевого шва |  | (c)
68067.53 | 1.405 | 1.378 | -9.88 | -9.907 | 1976 | 2026 | 2041 | 1976 | 1378 | 6119 |  | CORR | CIGR | 06:26 | 06:34 | 06:36 | 43 | 130 | 10 | EXT |  | 0.89 | (c)
68071.645 | 5.52 | 5.505 | -5.765 | -5.78 | 2103 | 2139 | 2148 | 2103 | 5505 | 6119 |  | CORR | CIGR | 06:46 | 06:52 | 06:53 | 20 | 90 | 15 | EXT | Аномалия находится на упругопластическом изгибе: R=662 D, максимальное растяжение на 0.9 час. | 0.89 | (c)
68076.11 | 9.985 | 9.957 | -1.3 | -1.328 | 2142 | 2185 | 2196 | 2142 | 1298 | 6119 |  | CORR | CIGR | 06:53 | 06:59 | 07:01 | 30 | 107 | 11 | EXT | Аномалия находится на упругопластическом изгибе: R=525 D, максимальное растяжение на 0.8 час. | 0.89 | (c)
68077.41 | 0 | -0.023 | -11.56 | -11.583 | -1738 | -1047 | -851 | 0 |  | 6120 | Нарушение формы кольцевого шва | GWAN |  | 03:27 | 05:19 | 05:50 | 0 | 1775 |  | EXT | Нарушение формы кольцевого шва Аномалия находится на упругопластическом изгибе: R=520 D, максимальное растяжение на 0.7 час. |  | (c)
68088.97 | 0 | 0 | -10.985 | -10.985 | -705 | -215 | 123 | 0 | 0 | 6121 | Смещение кромок | GWAN |  | 00:30 | 01:49 | 02:43 | 0 | 1655 |  | EXT | Смещение кромок Вовнутрь Величина смещения - 2.3 мм. Аномалия находится на упругопластическом изгибе: R=546 D, максимальное растяжение на 11.7 час. |  | (c)
68088.97 | 0 | -0.048 | -10.985 | -11.033 | -1540 | -1267 | -1280 | 691 |  | 6121 | Нарушение формы кольцевого шва | GWAN |  | 10:15 | 10:59 | 10:57 | 0 | 520 |  | EXT | Нарушение формы кольцевого шва Аномалия находится на упругопластическом изгибе: R=546 D, максимальное растяжение на 11.7 час. |  | (c)
68097.293 | 8.323 | 8.281 | -2.662 | -2.704 | 1163 | 1175 | 1174 | 1045 | 2623 | 6121 |  | CORR | AXGR | 05:31 | 05:33 | 05:33 | 81 | 23 | 10 | EXT |  | 0.89 | (c)
68107.53 | 7.575 | 7.562 | -3.815 | -3.828 | -1741 | -1559 | -1605 | 489 | 3767 | 6122 |  | CORR | GENE | 07:19 | 07:49 | 07:41 | 61 | 272 | 11 | EXT |  | 0.89 | (c)
68132.828 | 9.998 | 9.854 | -1.512 | -1.656 | -1811 | -1666 | -1627 | 420 | 1497 | 6124 |  | CORR | GENE | 05:31 | 05:54 | 06:00 | 159 | 367 | 10 | EXT |  | 0.9 | (c)
68134.34 | 0 | -0.037 | -11.455 | -11.492 | 1906 | -2140 | -2216 | 0 |  | 6125 | Нарушение формы кольцевого шва | GWAN |  | 05:31 | 06:38 | 06:26 | 0 | 677 |  | EXT | Нарушение формы кольцевого шва |  | (c)
68157.294 | 11.499 | 11.457 | -0.026 | -0.068 | 1970 | 2076 | 2146 | 0 | 10 | 6126 |  | CORR | GENE | 07:10 | 07:28 | 07:39 | 58 | 353 | 13 | EXT |  | 0.89 | (c)
68157.32 | 0 | 0 | -11.47 | -11.47 | -219 | 122 | 147 | 0 | 0 | 6127 | Смещение кромок | GWAN |  | 01:06 | 02:01 | 02:05 | 0 | 731 |  | EXT | Смещение кромок Вовнутрь Величина смещения - 2.5 мм. |  | (c)
68157.32 | 0 | 0 | -11.47 | -11.47 | 1277 | 1573 | 1579 | 351 | 0 | 6127 | Смещение кромок | GWAN |  | 05:07 | 05:55 | 05:56 | 0 | 603 |  | EXT | Смещение кромок Наружу Величина смещения - 2.5 мм. |  | (c)
68179.78 | 0 | 0 | -10.65 | -10.65 | 153 | 669 | 515 | 153 | 0 | 6129 | Смещение кромок | GWAN |  | 00:14 | 01:37 | 01:13 | 0 | 723 |  | EXT | Смещение кромок Наружу Величина смещения - 2.4 мм. |  | (c)
68179.78 | 0 | -0.04 | -10.65 | -10.69 | 1107 | 1671 | 1617 | 104 |  | 6129 | Нарушение формы кольцевого шва | GWAN |  | 02:48 | 04:19 | 04:10 | 0 | 1019 |  | EXT | Нарушение формы кольцевого шва |  | (c)
68190.43 | 0 | -0.016 | -11.385 | -11.401 | 856 | 1389 | 1208 | 670 |  | 6130 | Нарушение формы кольцевого шва | GWAN |  | 03:19 | 04:45 | 04:16 | 0 | 704 |  | EXT | Нарушение формы кольцевого шва |  | (c)
68201.815 | 0 | 0 | -11.22 | -11.22 | 1234 | 1624 | 1734 | 0 | 0 | 6131 | Смещение кромок | GWAN |  | 04:13 | 05:16 | 05:33 | 0 | 1000 |  | EXT | Смещение кромок Наружу Аномалия находится на отводе. Величина смещения - 2.6 мм. |  | (c)
68202.416 | 0.601 | 0.253 | -10.619 | -10.967 | -1443 | -1421 | -1387 | 787 | 253 | 6131 |  | CORR | GENE | 09:01 | 09:04 | 09:10 | 437 | 113 | 10 | EXT | Аномалия находится на отводе. | 0.93 | (c)
68213.035 | 0 | 0 | -11.475 | -11.475 | -1059 | -963 | -890 | 721 | 0 | 6132 | Смещение кромок | GWAN |  | 00:07 | 00:22 | 00:34 | 0 | 337 |  | EXT | Смещение кромок Вовнутрь Аномалия находится на отводе. Величина смещения - 2.4 мм. |  | (c)
68213.035 | 0 | 0 | -11.475 | -11.475 | -23 | 845 | 453 | 0 | 0 | 6132 | Смещение кромок | GWAN |  | 02:54 | 05:14 | 04:11 | 0 | 953 |  | EXT | Смещение кромок Наружу Аномалия находится на отводе. Величина смещения - 2.3 мм. |  | (c)
68213.035 | 0 | 0 | -11.475 | -11.475 | 1015 | 1876 | 1534 | 178 | 0 | 6132 | Смещение кромок | GWAN |  | 05:42 | 08:01 | 07:06 | 0 | 1037 |  | EXT | Смещение кромок Вовнутрь Аномалия находится на отводе. Величина смещения - 2.3 мм. |  | (c)
68214.722 | 1.687 | 1.609 | -9.788 | -9.866 | 2161 | 2179 | 2175 | 42 | 1609 | 6132 |  | CORR | AXGR | 08:47 | 08:50 | 08:49 | 364 | 28 | 10 | EXT |  | 0.93 | (c)
68241.765 | 2.22 | 2.099 | -5.275 | -5.396 | 2032 | 2143 | 2145 | 0 | 2099 | 6135 |  | CORR | GENE | 04:53 | 05:11 | 05:11 | 145 | 225 | 13 | EXT |  | 0.9 | (c)
68254.074 | 7.034 | 6.842 | -4.431 | -4.623 | 1370 | 1400 | 1392 | 817 | 4288 | 6136 |  | CORR | AXGR | 03:57 | 04:02 | 04:00 | 335 | 43 | 11 | EXT |  | 0.93 | (c)
68269.93 | 0 | 0 | -11.495 | -11.495 | -786 | -465 | -431 | 77 | 0 | 6138 | Смещение кромок | GWAN |  | 00:44 | 01:35 | 01:41 | 0 | 709 |  | EXT | Смещение кромок Наружу Величина смещения - 2.4 мм. |  | (c)
68269.93 | 0 | 0 | -11.495 | -11.495 | 17 | 2068 | 1184 | 0 | 0 | 6138 | Смещение кромок | GWAN |  | 02:53 | 08:24 | 06:02 | 0 | 2334 |  | EXT | Смещение кромок Наружу Величина смещения - 3.3 мм. |  | (c)
68281.425 | 0 | 0 | -11.32 | -11.32 | -1170 | -980 | -669 | 168 | 0 | 6139 | Смещение кромок | GWAN |  | 07:58 | 08:28 | 09:19 | 0 | 1002 |  | EXT | Смещение кромок Вовнутрь Аномалия находится на отводе. Величина смещения - 2.6 мм. |  | (c)
68281.772 | 0.347 | 0.33 | -10.973 | -10.99 | -1647 | -1570 | -1575 | 583 | 330 | 6139 |  | CORR | CIGR | 06:41 | 06:53 | 06:52 | 30 | 144 | 8 | EXT | Аномалия находится на отводе. | 0.89 | (c)
68282.911 | 1.486 | 1.472 | -9.834 | -9.848 | 2057 | 2116 | 2115 | 58 | 1472 | 6139 |  | CORR | CIGR | 04:39 | 04:48 | 04:48 | 33 | 115 | 10 | EXT | Аномалия находится на отводе. | 0.89 | (c)
68284.072 | 2.647 | 2.568 | -8.673 | -8.752 | 2091 | 2134 | -2040 | 0 | 2568 | 6139 |  | CORR | GENE | 04:44 | 04:51 | 05:37 | 91 | 660 | 11 | EXT | Аномалия находится на отводе. | 0.89 | (c)
68289.589 | 8.164 | 8.128 | -3.156 | -3.192 | -1779 | -1765 | -1764 | 451 | 3120 | 6139 |  | CORR | AXGR | 06:19 | 06:22 | 06:22 | 72 | 30 | 11 | EXT | Аномалия находится на отводе. | 0.89 | (c)
68292.745 | 0 | -0.039 | -11.155 | -11.194 | -187 | -65 | -41 | 0 |  | 6140 | Нарушение формы кольцевого шва | GWAN |  | 01:02 | 01:21 | 01:25 | 0 | 292 |  | EXT | Нарушение формы кольцевого шва Аномалия находится на отводе. |  | (c)
68292.745 | 0 | -0.03 | -11.155 | -11.185 | 380 | 904 | 977 | 380 |  | 6140 | Нарушение формы кольцевого шва | GWAN |  | 02:33 | 03:58 | 04:09 | 0 | 1195 |  | EXT | Нарушение формы кольцевого шва Аномалия находится на отводе. |  | (c)
68293.249 | 0.504 | 0.48 | -10.651 | -10.675 | 1372 | 1564 | 1563 | 476 | 480 | 6140 |  | CORR | GENE | 05:13 | 05:44 | 05:44 | 72 | 383 | 10 | EXT |  | 0.89 | (c)
68299.957 | 7.212 | 7.172 | -3.943 | -3.983 | 1856 | 1870 | 1878 | 330 | 3819 | 6140 |  | CORR | AXGR | 06:31 | 06:34 | 06:35 | 164 | 45 | 7 | EXT |  | 0.9 | (c)
68309.29 | 5.39 | 5.388 | -5.51 | -5.512 | 2229 | -2160 | -2143 | 0 | 5388 | 6141 |  | CORR | CIGR | 05:54 | 06:06 | 06:09 | 34 | 177 | 10 | EXT | Аномалия находится на отводе. | 0.89 | (c)
68309.412 | 5.512 | 5.493 | -5.388 | -5.407 | 2180 | 2187 | -2202 | 0 | 5378 | 6141 |  | CORR | CIGR | 05:46 | 05:48 | 05:59 | 29 | 157 | 10 | EXT | Аномалия находится на отводе. | 0.89 | (c)
68321.984 | 4.599 | 4.544 | -3.096 | -3.151 | -1548 | -1523 | -1527 | 683 | 2972 | 6143 |  | CORR | AXGR | 06:39 | 06:43 | 06:43 | 179 | 42 | 9 | EXT |  | 0.9 | (c)
68329.638 | 4.558 | 3.804 | -5.082 | -5.836 | -2162 | -1988 | -2043 | 68 | 3804 | 6144 |  | GOUG | GENE | 06:08 | 06:36 | 06:28 | 976 | 239 | 11 | EXT | Аномалия находится на отводе. Задир. |  | (b)
68330.249 | 5.169 | 5.045 | -4.471 | -4.595 | -1759 | -1734 | -1734 | 472 | 4323 | 6144 |  | CORR | GENE | 07:13 | 07:17 | 07:17 | 272 | 49 | 14 | EXT | Аномалия находится на отводе. | 0.93 | (c)
68335.334 | 0.614 | 0.501 | -10.631 | -10.744 | 694 | 695 | 708 | 694 | 501 | 6145 |  | CORR | AXGR | 03:54 | 03:55 | 03:57 | 192 | 29 | 14 | EXT |  | 0.91 | (c)
68342.095 | 7.375 | 6.871 | -3.87 | -4.374 | 1053 | 1113 | 1124 | 1036 | 3761 | 6145 |  | CORR | GENE | 04:52 | 05:02 | 05:04 | 613 | 141 | 10 | EXT |  | 0.94 | (c)
68342.88 | 8.16 | 8.159 | -3.085 | -3.086 | 1463 | 1587 | 1562 | 569 | 3065 | 6145 |  | CORR | CIGR | 05:58 | 06:19 | 06:15 | 21 | 199 | 10 | EXT |  | 0.89 | (c)
68345.965 | 0 | 0 | -11.645 | -11.645 | -1017 | 355 | -194 | 0 | 0 | 6146 | Смещение кромок | GWAN |  | 04:49 | 08:31 | 07:02 | 0 | 1647 |  | EXT | Смещение кромок Наружу Величина смещения - 4.1 мм. |  | (c)
68354.519 | 8.554 | 8.504 | -3.091 | -3.141 | -874 | -792 | -809 | 744 | 3014 | 6146 |  | DENT | GENE | 05:13 | 05:26 | 05:23 | 127 | 130 | 0.5 | N/A | Глубина вмятины: 7 мм (0,5%). Линейка: 13 см в (850 см; 05:26 ч:мин) |  | (c)
68354.674 | 8.709 | 8.673 | -2.936 | -2.972 | -1021 | -940 | -956 | 892 | 2886 | 6146 |  | DENT | GENE | 04:49 | 05:02 | 04:59 | 86 | 129 | 0.4 | N/A | Глубина вмятины: 6 мм (0,4%). Линейка: 9 см в (867 см; 05:02 ч:мин) |  | (c)
68366.36 | 8.75 | 8.726 | -2.645 | -2.669 | -1985 | -1777 | -1814 | 1644 | 2638 | 6147 |  | GOUG | CIGR | 06:34 | 07:07 | 07:01 | 31 | 340 | 10 | EXT | Аномалия находится на отводе. Задир. |  | (c)
68369.005 | 0 | 0 | -11.255 | -11.255 | -1623 | -1493 | -1417 | 607 | 0 | 6148 | Смещение кромок | GWAN |  | 06:03 | 06:24 | 06:37 | 0 | 412 |  | EXT | Смещение кромок Наружу Аномалия находится на отводе. Величина смещения - 2.4 мм. |  | (c)
68387.914 | 7.654 | 7.62 | -3.751 | -3.785 | -1505 | -1482 | -1449 | 725 | 3751 | 6149 |  | CORR | CIGR | 05:04 | 05:08 | 05:14 | 34 | 113 | 10 | EXT |  | 0.89 | (c)
68414.565 | 0 | -0.036 | -10.02 | -10.056 | -525 | -327 | 1195 | 0 |  | 6152 | Нарушение формы кольцевого шва | GWAN |  | 00:47 | 01:19 | 05:24 | 0 | 3440 |  | EXT | Нарушение формы кольцевого шва Аномалия находится на упругопластическом изгибе: R=482 D, максимальное растяжение на 5.6 час. |  | (c)
68415.87 | 1.305 | 1.279 | -8.715 | -8.741 | 1108 | 1142 | 1165 | 1008 | 1279 | 6152 |  | CORR | CIGR | 05:10 | 05:16 | 05:20 | 36 | 115 | 13 | EXT | Аномалия находится на упругопластическом изгибе: R=477 D, максимальное растяжение на 5.4 час. | 0.89 | (c)
68416.678 | 2.113 | 2.095 | -7.907 | -7.925 | 854 | 953 | 973 | 854 | 2095 | 6152 |  | CORR | GENE | 04:29 | 04:45 | 04:49 | 77 | 239 | 10 | EXT | Аномалия находится на упругопластическом изгибе: R=472 D, максимальное растяжение на 5.3 час. | 0.89 | (c)
68416.681 | 2.116 | 2.099 | -7.904 | -7.921 | 1338 | 1481 | 1431 | 706 | 2099 | 6152 |  | GOUG | CIGR | 05:48 | 06:11 | 06:03 | 38 | 187 | 6 | EXT | Задир. Аномалия находится на упругопластическом изгибе: R=472 D, максимальное растяжение на 5.3 час. |  | (c)
68424.585 | 0 | -0.039 | -11.37 | -11.409 | -523 | -411 | 778 | 0 |  | 6153 | Нарушение формы кольцевого шва | GWAN |  | 01:25 | 01:43 | 04:55 | 0 | 2603 |  | EXT | Нарушение формы кольцевого шва |  | (c)
68424.585 | 0 | -0.037 | -11.37 | -11.407 | -1535 | -1452 | -1347 | 695 |  | 6153 | Нарушение формы кольцевого шва | GWAN |  | 10:42 | 10:55 | 11:12 | 0 | 376 |  | EXT | Нарушение формы кольцевого шва |  | (c)
68469.6 | 0 | 0 | -11.71 | -11.71 | -1583 | -859 | -547 | 0 | 0 | 6157 | Смещение кромок | GWAN |  | 04:12 | 06:09 | 06:59 | 0 | 2072 |  | EXT | Смещение кромок Наружу Величина смещения - 2.3 мм. |  | (c)
68469.6 | 0 | -0.051 | -11.71 | -11.761 | 1028 | 1203 | 1586 | 1028 |  | 6157 | Нарушение формы кольцевого шва | GWAN |  | 11:13 | 11:41 | 12:43 | 0 | 1117 |  | EXT | Нарушение формы кольцевого шва |  | (c)
68471.298 | 1.698 | 1.685 | -10.012 | -10.025 | -1022 | -997 | -977 | 932 | 1685 | 6157 |  | CORR | CIGR | 05:42 | 05:46 | 05:50 | 23 | 90 | 13 | EXT |  | 0.89 | (c)
68480.401 | 10.801 | 10.777 | -0.909 | -0.933 | -1083 | -995 | -944 | 806 | 852 | 6157 |  | GOUG | GENE | 05:32 | 05:47 | 05:55 | 81 | 277 | 8 | EXT | Задир. |  | (c)
68481.31 | 0 | -0.028 | -11.69 | -11.718 | 2184 | -1883 | -1973 | 1669 |  | 6158 | Нарушение формы кольцевого шва | GWAN |  | 02:42 | 03:46 | 03:31 | 0 | 609 |  | EXT | Нарушение формы кольцевого шва Аномалия находится на отводе. |  | (c)
68481.883 | 0.573 | 0.492 | -11.117 | -11.198 | 1493 | 1580 | 1567 | 1493 | 492 | 6158 |  | GOUG | GENE | 00:51 | 01:05 | 01:03 | 97 | 149 | 7 | EXT | Аномалия находится на отводе. Задир. |  | (c)
68493 | 0 | 0 | -11.03 | -11.03 | -634 | 52 | 186 | 0 | 0 | 6159 | Смещение кромок | GWAN |  | 04:36 | 06:27 | 06:49 | 0 | 1639 |  | EXT | Смещение кромок Наружу Аномалия находится на отводе. Величина смещения - 2.6 мм. |  | (c)
68504.417 | 0.387 | 0.378 | -11.228 | -11.237 | 1193 | 1218 | 1242 | 1193 | 378 | 6160 |  | CORR | CIGR | 04:58 | 05:02 | 05:06 | 28 | 97 | 12 | EXT |  | 0.89 | (c)
68512.141 | 8.111 | 8.024 | -3.504 | -3.591 | 481 | 552 | 551 | 481 | 3431 | 6160 |  | DENT | GENE | 03:03 | 03:15 | 03:15 | 160 | 140 | 0.9 | N/A | Глубина вмятины: 13 мм (0,9%). Линейка: 16 см в (802 см; 03:15 ч:мин) |  | (c)
68515.795 | 0.15 | 0.077 | -11.015 | -11.088 | 235 | 338 | 374 | 235 | 77 | 6161 |  | CORR | GENE | 04:16 | 04:32 | 04:38 | 87 | 278 | 12 | EXT |  | 0.89 | (c)
68526.369 | 10.724 | 10.586 | -0.441 | -0.579 | 466 | 561 | 725 | 466 | 315 | 6161 |  | CORR | GENE | 04:53 | 05:08 | 05:35 | 264 | 517 | 12 | EXT |  | 0.92 | (c)
68526.733 | 11.088 | 10.989 | -0.077 | -0.176 | 482 | 530 | 565 | 482 | 75 | 6161 |  | CORR | GENE | 04:56 | 05:03 | 05:09 | 101 | 165 | 11 | EXT |  | 0.89 | (c)
68526.81 | 0 | 0 | -10.595 | -10.595 | 1810 | 1878 | 1905 | 231 | 0 | 6162 | Смещение кромок | GWAN |  | 05:45 | 05:56 | 06:00 | 0 | 190 |  | EXT | Смещение кромок Наружу Величина смещения - 2.6 мм. |  | (c)
68526.81 | 0 | 0 | -10.595 | -10.595 | 2019 | 2226 | -2164 | 0 | 0 | 6162 | Смещение кромок | GWAN |  | 06:19 | 06:52 | 07:03 | 0 | 555 |  | EXT | Смещение кромок Вовнутрь Величина смещения - 2.5 мм. |  | (c)
68526.81 | 0 | 0 | -10.595 | -10.595 | -1826 | -1598 | -1288 | 405 | 0 | 6162 | Смещение кромок | GWAN |  | 07:58 | 08:35 | 09:25 | 0 | 1076 |  | EXT | Смещение кромок Наружу Величина смещения - 2.7 мм. |  | (c)
68529.748 | 2.938 | 2.856 | -7.657 | -7.739 | 1724 | 1746 | 1738 | 479 | 2856 | 6162 |  | CORR | AXGR | 05:31 | 05:35 | 05:33 | 157 | 28 | 11 | EXT |  | 0.9 | (c)
68530.585 | 3.775 | 3.737 | -6.82 | -6.858 | 1946 | 2041 | 2040 | 97 | 3737 | 6162 |  | CORR | GENE | 06:07 | 06:22 | 06:22 | 54 | 188 | 9 | EXT |  | 0.89 | (c)
68538.535 | 1.13 | 1.101 | -10.24 | -10.269 | -662 | -631 | -623 | 583 | 1101 | 6163 |  | DENT | GENE | 10:11 | 10:16 | 10:18 | 59 | 79 | 0.6 | N/A | Глубина вмятины: 9 мм (0,6%). Линейка: 6 см в (110 см; 10:16 ч:мин) Аномалия находится вблизи дефекта потери металла. |  | (b)
68538.561 | 1.156 | 1.138 | -10.214 | -10.232 | -670 | -594 | -610 | 549 | 1138 | 6163 |  | GOUG | CIGR | 10:10 | 10:22 | 10:20 | 26 | 121 | 7 | EXT | Задир. |  | (b)
68541.187 | 3.782 | 3.77 | -7.588 | -7.6 | 2222 | -2210 | -2200 | 0 | 3770 | 6163 |  | GOUG | CIGR | 05:57 | 06:02 | 06:03 | 27 | 78 | 6 | EXT | Задир. |  | (c)
68559.765 | 0 | -0.047 | -11.33 | -11.377 | -947 | -744 | -630 | 312 |  | 6165 | Нарушение формы кольцевого шва | GWAN |  | 00:13 | 00:46 | 01:04 | 0 | 635 |  | EXT | Нарушение формы кольцевого шва |  | (c)
68562.163 | 2.398 | 2.372 | -8.932 | -8.958 | 994 | 1025 | 1051 | 994 | 2372 | 6165 |  | CORR | CIGR | 05:26 | 05:31 | 05:36 | 33 | 114 | 10 | EXT |  | 0.89 | (c)
68563.25 | 3.485 | 3.454 | -7.845 | -7.876 | 855 | 881 | 960 | 855 | 3454 | 6165 |  | CORR | CIGR | 05:04 | 05:08 | 05:21 | 38 | 211 | 10 | EXT |  | 0.89 | (c)
68564.842 | 5.077 | 5.043 | -6.253 | -6.287 | 948 | 981 | 1086 | 948 | 5043 | 6165 |  | CORR | CIGR | 05:19 | 05:24 | 05:41 | 38 | 277 | 14 | EXT |  | 0.89 | (c)
68566.232 | 6.467 | 6.422 | -4.863 | -4.908 | 2009 | 2168 | 2099 | 42 | 4835 | 6165 |  | GOUG | GENE | 08:10 | 08:36 | 08:25 | 73 | 179 | 6 | EXT | Задир. |  | (c)
68577.383 | 6.288 | 6.157 | -4.447 | -4.578 | 1149 | 1165 | 1219 | 942 | 4440 | 6166 |  | CORR | GENE | 05:38 | 05:41 | 05:50 | 138 | 140 | 10 | EXT |  | 0.9 | (c)
68580.611 | 9.516 | 9.317 | -1.219 | -1.418 | 1137 | 1158 | 1156 | 1055 | 1113 | 6166 |  | CORR | AXGR | 05:36 | 05:40 | 05:40 | 305 | 39 | 11 | EXT |  | 0.92 | (c)
68581.529 | 10.434 | 10.401 | -0.301 | -0.334 | 1058 | 1138 | 1166 | 956 | 299 | 6166 |  | CORR | CIGR | 05:24 | 05:37 | 05:41 | 35 | 217 | 10 | EXT |  | 0.89 | (c)
68584.076 | 2.246 | 2.223 | -9.259 | -9.282 | -1677 | -1675 | -1639 | 553 | 2223 | 6167 |  | CORR | CIGR | 04:51 | 04:51 | 04:57 | 33 | 76 | 10 | EXT |  | 0.89 | (c)
68592.485 | 10.655 | 10.638 | -0.85 | -0.867 | -1791 | -1710 | -1701 | 439 | 835 | 6167 |  | CORR | CIGR | 04:33 | 04:46 | 04:47 | 32 | 180 | 10 | EXT |  | 0.89 | (c)
68603.157 | 9.822 | 9.774 | -1.638 | -1.686 | -2158 | -1905 | -1756 | 73 | 1582 | 6168 |  | CORR | GENE | 03:26 | 04:07 | 04:31 | 104 | 803 | 13 | EXT |  | 0.89 | (c)
68604.949 | 0.154 | 0.105 | -11.191 | -11.24 | 1572 | 1779 | 2017 | 0 | 105 | 6169 |  | CORR | GENE | 03:02 | 03:35 | 04:13 | 73 | 890 | 11 | EXT |  | 0.89 | (c)
68617.682 | 1.542 | 1.498 | -9.923 | -9.967 | 1365 | 1426 | 1442 | 711 | 1498 | 6170 |  | CORR | GENE | 05:19 | 05:29 | 05:31 | 373 | 155 | 11 | EXT |  | 0.93 | (c)
68618.519 | 2.379 | 2.349 | -9.086 | -9.116 | 1386 | 1583 | 1561 | 495 | 2349 | 6170 |  | CORR | GENE | 05:22 | 05:54 | 05:50 | 49 | 350 | 11 | EXT |  | 0.89 | (c)
68618.834 | 2.694 | 2.66 | -8.771 | -8.805 | 1376 | 1443 | 1537 | 533 | 2660 | 6170 |  | CORR | GENE | 05:20 | 05:31 | 05:46 | 49 | 322 | 11 | EXT |  | 0.89 | (c)
68639.17 | 0 | -0.034 | -11.51 | -11.544 | 503 | 1027 | 1128 | 478 |  | 6172 | Нарушение формы кольцевого шва | GWAN |  | 11:05 | 00:29 | 12:46 | 0 | 1249 |  | EXT | Нарушение формы кольцевого шва |  | (c)
68639.17 | 0 | -0.029 | -11.51 | -11.539 | -922 | -810 | -670 | 418 |  | 6172 | Нарушение формы кольцевого шва | GWAN |  | 07:15 | 07:33 | 07:55 | 0 | 504 |  | EXT | Нарушение формы кольцевого шва |  | (c)
68643.618 | 4.448 | 4.421 | -7.062 | -7.089 | -2011 | -1961 | -1913 | 220 | 4421 | 6172 |  | CORR | CIGR | 04:19 | 04:27 | 04:35 | 41 | 195 | 11 | EXT |  | 0.89 | (c)
68650.68 | 0 | -0.049 | -11.275 | -11.324 | -1955 | -1685 | -1699 | 276 |  | 6173 | Нарушение формы кольцевого шва | GWAN |  | 07:43 | 08:27 | 08:25 | 0 | 511 |  | EXT | Нарушение формы кольцевого шва |  | (c)
68650.774 | 0.094 | 0.059 | -11.181 | -11.216 | 1423 | 1517 | 1865 | 0 | 59 | 6173 |  | CORR | GENE | 04:49 | 05:04 | 05:60 | 95 | 884 | 10 | EXT |  | 0.89 | (c)
68651.695 | 1.015 | 0.979 | -10.26 | -10.296 | 1393 | 1503 | 1482 | 658 | 979 | 6173 |  | CORR | GENE | 04:44 | 05:01 | 04:58 | 65 | 180 | 10 | EXT |  | 0.89 | (c)
68673.005 | 0 | -0.045 | -11.315 | -11.36 | -1909 | -1645 | -1243 | 322 |  | 6175 | Нарушение формы кольцевого шва | GWAN |  | 05:39 | 06:22 | 07:27 | 0 | 1332 |  | EXT | Нарушение формы кольцевого шва |  | (c)
68676.472 | 3.467 | 3.403 | -7.848 | -7.912 | 2038 | 2087 | 2197 | 0 | 3403 | 6175 |  | CORR | GENE | 04:16 | 04:24 | 04:42 | 143 | 317 | 9 | EXT |  | 0.9 | (c)
68680.884 | 7.879 | 7.799 | -3.436 | -3.516 | -1771 | -1770 | -1754 | 460 | 3262 | 6175 |  | CORR | AXGR | 06:02 | 06:02 | 06:04 | 254 | 33 | 11 | EXT |  | 0.92 | (c)
68681.154 | 8.149 | 8.13 | -3.166 | -3.185 | -2224 | -2156 | -2157 | 7 | 3151 | 6175 |  | CORR | CIGR | 04:49 | 04:60 | 04:59 | 34 | 134 | 12 | EXT |  | 0.89 | (c)
68684.207 | 11.202 | 11.175 | -0.113 | -0.14 | -2107 | -1952 | -1971 | 124 | 79 | 6175 |  | CORR | GENE | 05:07 | 05:32 | 05:29 | 61 | 273 | 10 | EXT |  | 0.89 | (c)
68684.32 | 0 | -0.034 | -11.16 | -11.194 | -1188 | -599 | -570 | 0 |  | 6176 | Нарушение формы кольцевого шва | GWAN |  | 06:38 | 08:13 | 08:18 | 0 | 1237 |  | EXT | Нарушение формы кольцевого шва |  | (c)
68699.228 | 3.748 | 3.718 | -7.852 | -7.882 | 2120 | 2149 | 2188 | 0 | 3718 | 6177 |  | CORR | CIGR | 04:45 | 04:49 | 04:56 | 31 | 136 | 11 | EXT |  | 0.89 | (c)
68700.692 | 5.212 | 5.18 | -6.388 | -6.42 | -2153 | -2050 | -2048 | 77 | 5180 | 6177 |  | CORR | GENE | 05:15 | 05:32 | 05:32 | 58 | 211 | 12 | EXT |  | 0.89 | (c)
68703.424 | 7.944 | 7.906 | -3.656 | -3.694 | -2143 | -2085 | -2057 | 87 | 3651 | 6177 |  | CORR | CIGR | 05:17 | 05:26 | 05:31 | 43 | 172 | 10 | EXT |  | 0.89 | (c)
68718.505 | 0 | 0 | -11.49 | -11.49 | -682 | 206 | -121 | 441 | 0 | 6179 | Смещение кромок | GWAN |  | 11:51 | 02:14 | 13:21 | 0 | 1123 |  | EXT | Смещение кромок Вовнутрь Величина смещения - 2.3 мм. |  | (c)
68729.995 | 0 | -0.042 | -11.315 | -11.357 | 650 | 1078 | 1283 | 315 |  | 6180 | Нарушение формы кольцевого шва | GWAN |  | 01:11 | 02:20 | 02:53 | 0 | 1266 |  | EXT | Нарушение формы кольцевого шва |  | (c)
68741.07 | 11.075 | 10.849 | -0.24 | -0.466 | 2153 | 2203 | 2183 | 18 | 60 | 6180 |  | CORR | GENE | 05:14 | 05:22 | 05:19 | 406 | 60 | 10 | EXT |  | 0.93 | (c)
68741.31 | 0 | -0.04 | -11.34 | -11.38 | 1474 | 1906 | 1863 | 0 |  | 6181 | Нарушение формы кольцевого шва | GWAN |  | 05:33 | 06:43 | 06:36 | 0 | 777 |  | EXT | Нарушение формы кольцевого шва |  | (c)
68741.31 | 0 | -0.051 | -11.34 | -11.391 | -1643 | -605 | -903 | 162 |  | 6181 | Нарушение формы кольцевого шва | GWAN |  | 09:10 | 11:58 | 11:10 | 0 | 1481 |  | EXT | Нарушение формы кольцевого шва |  | (c)
68752.65 | 0 | -0.026 | -10.835 | -10.861 | 1498 | 2096 | -1148 | 0 |  | 6182 | Нарушение формы кольцевого шва | GWAN |  | 01:26 | 03:03 | 06:19 | 0 | 3631 |  | EXT | Нарушение формы кольцевого шва |  | (c)
68763.455 | 10.805 | 10.768 | -0.03 | -0.067 | -1253 | -1153 | -1086 | 918 | 21 | 6182 |  | CORR | CIGR | 06:02 | 06:18 | 06:29 | 46 | 335 | 13 | EXT |  | 0.89 | (c)
68764.84 | 1.355 | 1.271 | -9.455 | -9.539 | 2200 | -2109 | -2137 | 0 | 1271 | 6183 |  | CORR | GENE | 05:56 | 06:21 | 06:16 | 104 | 248 | 11 | EXT |  | 0.89 | (c)
68770.851 | 7.366 | 7.355 | -3.444 | -3.455 | -2196 | -2152 | -2151 | 35 | 3432 | 6183 |  | CORR | CIGR | 06:07 | 06:14 | 06:14 | 23 | 89 | 11 | EXT |  | 0.89 | (c)
68771.333 | 7.848 | 7.737 | -2.962 | -3.073 | -2049 | -2027 | -2032 | 181 | 2797 | 6183 |  | CORR | AXGR | 06:30 | 06:34 | 06:33 | 276 | 34 | 10 | EXT |  | 0.92 | (c)
68772.945 | 9.46 | 9.445 | -1.35 | -1.365 | -1934 | -1890 | -1866 | 296 | 1337 | 6183 |  | CORR | CIGR | 06:49 | 06:56 | 06:60 | 28 | 136 | 13 | EXT |  | 0.89 | (c)
68786.368 | 0.718 | 0.694 | -10.687 | -10.711 | 1889 | 2039 | 2021 | 78 | 694 | 6185 |  | CORR | CIGR | 04:26 | 04:50 | 04:47 | 37 | 263 | 11 | EXT |  | 0.89 | (c)
68797.619 | 0.564 | 0.478 | -10.496 | -10.582 | -1176 | -1105 | -1059 | 942 | 478 | 6186 |  | CORR | GENE | 05:57 | 06:08 | 06:15 | 98 | 234 | 12 | EXT |  | 0.89 | (c)
68799.193 | 2.138 | 2.129 | -8.922 | -8.931 | -1401 | -1365 | -1362 | 829 | 2129 | 6186 |  | CORR | CIGR | 05:20 | 05:26 | 05:27 | 21 | 80 | 10 | EXT |  | 0.89 | (c)
68808.115 | 0 | 0 | -11.225 | -11.225 | -732 | -540 | -84 | 0 | 0 | 6187 | Смещение кромок | GWAN |  | 08:40 | 09:11 | 10:25 | 0 | 1297 |  | EXT | Смещение кромок Вовнутрь Величина смещения - 2.3 мм. |  | (c)
68821.342 | 2.002 | 1.852 | -9.408 | -9.558 | 2074 | 2131 | 2130 | 44 | 1852 | 6188 |  | CORR | GENE | 06:32 | 06:41 | 06:41 | 480 | 113 | 10 | EXT |  | 0.94 | (c)
68821.655 | 2.315 | 2.278 | -9.095 | -9.132 | 1604 | 1722 | 1792 | 250 | 2278 | 6188 |  | CORR | GENE | 05:16 | 05:35 | 05:46 | 182 | 376 | 10 | EXT |  | 0.9 | (c)
68830.04 | 10.7 | 10.685 | -0.71 | -0.725 | 1634 | 1670 | 1689 | 486 | 698 | 6188 |  | CORR | CIGR | 05:21 | 05:26 | 05:29 | 27 | 110 | 13 | EXT |  | 0.89 | (c)
68830.116 | 10.776 | 10.598 | -0.634 | -0.812 | 1616 | 1780 | 1756 | 335 | 543 | 6188 |  | DENT | GENE | 05:18 | 05:44 | 05:40 | 269 | 279 | 0.4 | N/A | Глубина вмятины: 6 мм (0,4%). Линейка: 27 см в (1060 см; 05:44 ч:мин) Аномалия находится вблизи дефекта потери металла. |  | (c)
68830.75 | 0 | -0.035 | -11.585 | -11.62 | -1355 | -451 | -585 | 0 |  | 6189 | Нарушение формы кольцевого шва | GWAN |  | 08:12 | 10:38 | 10:16 | 0 | 1541 |  | EXT | Нарушение формы кольцевого шва |  | (c)
68836.134 | 5.384 | 5.276 | -6.201 | -6.309 | 1957 | -2027 | -2154 | 0 | 5276 | 6189 |  | DENT | GENE | 05:06 | 06:23 | 06:03 | 213 | 701 | 0.8 | N/A | Глубина вмятины: 12 мм (0,8%). Линейка: 21 см в (528 см; 06:23 ч:мин) Аномалия находится вблизи продольного шва. |  | (c)
68842.335 | 0 | -0.027 | -11.35 | -11.377 | 822 | 1098 | 1067 | 822 |  | 6190 | Нарушение формы кольцевого шва | GWAN |  | 03:32 | 04:17 | 04:12 | 0 | 491 |  | EXT | Нарушение формы кольцевого шва Аномалия находится на упругопластическом изгибе: R=679 D, максимальное растяжение на 11.5 час. |  | (c)
68842.335 | 0 | 0 | -11.35 | -11.35 | 1804 | 2058 | 2177 | 0 | 0 | 6190 | Смещение кромок | GWAN |  | 06:11 | 06:52 | 07:11 | 0 | 745 |  | EXT | Смещение кромок Вовнутрь Величина смещения - 2.4 мм. Аномалия находится на упругопластическом изгибе: R=679 D, максимальное растяжение на 11.5 час. |  | (c)
68843.355 | 1.02 | 0.8 | -10.33 | -10.55 | 1166 | 1188 | 1206 | 984 | 800 | 6190 |  | CORR | GENE | 04:28 | 04:31 | 04:34 | 530 | 81 | 10 | EXT | Аномалия находится на упругопластическом изгибе: R=650 D, максимальное растяжение на 11.6 час. | 0.94 | (c)
68845.341 | 3.006 | 2.671 | -8.344 | -8.679 | 1196 | 1212 | 1228 | 971 | 2671 | 6190 |  | CORR | GENE | 04:33 | 04:35 | 04:38 | 607 | 64 | 15 | EXT | Аномалия находится на упругопластическом изгибе: R=510 D, максимальное растяжение на 11.8 час. | 0.98 | (c)
68845.445 | 3.11 | 3.001 | -8.24 | -8.349 | 1386 | 1397 | 1399 | 819 | 3001 | 6190 |  | CORR | AXGR | 05:03 | 05:05 | 05:05 | 174 | 26 | 12 | EXT | Аномалия находится на упругопластическом изгибе: R=510 D, максимальное растяжение на 11.8 час. | 0.91 | (c)
68845.984 | 3.649 | 3.626 | -7.701 | -7.724 | 1220 | 1285 | 1292 | 866 | 3626 | 6190 |  | CORR | CIGR | 04:36 | 04:47 | 04:48 | 32 | 145 | 10 | EXT | Аномалия находится на упругопластическом изгибе: R=486 D, максимальное растяжение на 11.8 час. | 0.89 | (c)
68846.718 | 4.383 | 4.211 | -6.967 | -7.139 | 1288 | 1311 | 1311 | 897 | 4211 | 6190 |  | CORR | AXGR | 04:47 | 04:51 | 04:51 | 206 | 46 | 10 | EXT | Аномалия находится на упругопластическом изгибе: R=457 D, максимальное растяжение на 11.8 час. | 0.91 | (c)
68846.815 | 4.48 | 4.47 | -6.87 | -6.88 | 1258 | 1340 | 1334 | 821 | 4470 | 6190 |  | CORR | CIGR | 04:43 | 04:56 | 04:55 | 30 | 152 | 10 | EXT | Аномалия находится на упругопластическом изгибе: R=457 D, максимальное растяжение на 11.8 час. | 0.89 | (c)
68848.125 | 5.79 | 5.432 | -5.56 | -5.918 | 1341 | 1378 | 1375 | 822 | 5432 | 6190 |  | CORR | GENE | 04:56 | 05:02 | 05:02 | 427 | 67 | 10 | EXT | Аномалия находится на упругопластическом изгибе: R=414 D, максимальное растяжение на 11.8 час. | 0.93 | (c)
68853.685 | 0 | 0 | -11.085 | -11.085 | 1411 | 1550 | 1561 | 520 | 0 | 6191 | Смещение кромок | GWAN |  | 05:59 | 06:21 | 06:23 | 0 | 300 |  | EXT | Смещение кромок Вовнутрь Величина смещения - 3 мм. Аномалия находится на упругопластическом изгибе: R=614 D, максимальное растяжение на 0.1 час. |  | (c)
68874.591 | 9.821 | 9.782 | -1.779 | -1.818 | 1407 | 1479 | 1515 | 1407 | 1763 | 6192 |  | CORR | GENE | 06:12 | 06:24 | 06:30 | 55 | 217 | 11 | EXT |  | 0.89 | (c)
68876.522 | 0.152 | 0.115 | -11.593 | -11.63 | -256 | -17 | -107 | 0 | 115 | 6193 |  | CORR | CIGR | 07:45 | 08:24 | 08:09 | 46 | 297 | 10 | EXT | Аномалия находится на отводе. | 0.89 | (c)
68878.698 | 2.328 | 2.292 | -9.417 | -9.453 | -1057 | -873 | -886 | 715 | 2292 | 6193 |  | CORR | GENE | 05:36 | 06:06 | 06:04 | 52 | 342 | 12 | EXT | Аномалия находится на отводе. | 0.89 | (c)
68886.874 | 10.504 | 10.457 | -1.241 | -1.288 | 2205 | -1906 | -2001 | 1747 | 1216 | 6193 | Дефект проката | MIAN | GENE | 02:23 | 03:19 | 03:04 | 72 | 509 |  | INT | Дефект проката Эквивалент потери металла 11%. Аномалия находится на отводе. |  | (c)
68912.31 | 1.345 | 1.321 | -10.095 | -10.119 | -1754 | -1703 | -1663 | 1571 | 1321 | 6196 |  | CORR | CIGR | 05:03 | 05:11 | 05:18 | 24 | 183 | 10 | EXT |  | 0.89 | (c)
68922.405 | 0 | 0 | -11.43 | -11.43 | -558 | -404 | 6 | 0 | 0 | 6197 | Смещение кромок | GWAN |  | 01:03 | 01:28 | 02:34 | 0 | 1129 |  | EXT | Смещение кромок Вовнутрь Величина смещения - 2.3 мм. |  | (c)
68922.405 | 0 | 0 | -11.43 | -11.43 | 968 | 1255 | 1916 | 0 | 0 | 6197 | Смещение кромок | GWAN |  | 05:09 | 05:55 | 07:42 | 0 | 1898 |  | EXT | Смещение кромок Наружу Величина смещения - 2.5 мм. |  | (c)
68972.885 | 0 | -0.058 | -2.945 | -3.003 | 2133 | -1198 | -990 | 0 |  | 6201б | Нарушение формы кольцевого шва | GWAN |  | 02:05 | 05:08 | 05:41 | 0 | 2677 |  | INT | Нарушение формы кольцевого шва |  | (c)
68975.83 | 0 | -0.055 | -3.3 | -3.355 | 1929 | -1046 | -1522 | 0 |  | 6201в | Нарушение формы кольцевого шва | GWAN |  | 08:04 | 00:04 | 10:47 | 0 | 2021 |  | INT | Нарушение формы кольцевого шва |  | (c)
68982.543 | 3.413 | 3.392 | -8.017 | -8.038 | 1797 | 1908 | 1895 | 238 | 3392 | 6202 |  | CORR | CIGR | 05:18 | 05:36 | 05:34 | 36 | 196 | 10 | EXT |  | 0.89 | (c)
68986.62 | 7.49 | 7.47 | -3.94 | -3.96 | 2048 | 2083 | 2139 | 0 | 3927 | 6202 |  | CORR | CIGR | 05:58 | 06:04 | 06:13 | 33 | 183 | 10 | EXT |  | 0.89 | (c)
69002.15 | 0 | -0.043 | -10.885 | -10.928 | 521 | 686 | 1128 | 496 |  | 6204 | Нарушение формы кольцевого шва | GWAN |  | 03:52 | 04:19 | 05:30 | 0 | 1214 |  | EXT | Нарушение формы кольцевого шва |  | (c)
69002.15 | 0 | -0.028 | -10.885 | -10.913 | -1993 | -1089 | -1159 | 237 |  | 6204 | Нарушение формы кольцевого шва | GWAN |  | 09:06 | 11:32 | 11:21 | 0 | 1668 |  | EXT | Нарушение формы кольцевого шва |  | (c)
69010.283 | 8.133 | 8.105 | -2.752 | -2.78 | 1065 | 1138 | 1153 | 989 | 2742 | 6204 |  | CORR | CIGR | 05:20 | 05:32 | 05:34 | 38 | 177 | 10 | EXT |  | 0.89 | (c)
69013.035 | 0 | 0 | -11.145 | -11.145 | 979 | 1676 | 1682 | 0 | 0 | 6205 | Смещение кромок | GWAN |  | 05:30 | 07:23 | 07:24 | 0 | 1406 |  | EXT | Смещение кромок Наружу Величина смещения - 2.5 мм. |  | (c)
69030.146 | 5.966 | 5.949 | -5.329 | -5.346 | 473 | 587 | 575 | 473 | 5307 | 6206 |  | CORR | CIGR | 03:42 | 04:01 | 03:59 | 39 | 203 | 16 | EXT |  | 0.89 | (c)
69032.987 | 8.807 | 8.698 | -2.488 | -2.597 | 237 | 418 | 428 | 237 | 2380 | 6206 |  | DENT | GENE | 03:04 | 03:33 | 03:35 | 217 | 382 | 0.4 | N/A | Глубина вмятины: 6 мм (0,4%). Линейка: 22 см в (870 см; 03:33 ч:мин) |  | (c)
69041.468 | 5.993 | 5.969 | -5.007 | -5.031 | 1292 | 1336 | 1351 | 821 | 5002 | 6207 |  | CORR | CIGR | 05:25 | 05:32 | 05:34 | 29 | 117 | 11 | EXT |  | 0.89 | (c)
69057.375 | 0 | 0 | -11.53 | -11.53 | -1943 | -1652 | -1249 | 288 | 0 | 6209 | Смещение кромок | GWAN |  | 07:28 | 08:15 | 09:20 | 0 | 1388 |  | EXT | Смещение кромок Наружу Величина смещения - 2.7 мм. |  | (c)
69060.637 | 3.262 | 3.233 | -8.268 | -8.297 | 2089 | 2144 | 2152 | 15 | 3233 | 6209 |  | CORR | CIGR | 06:19 | 06:28 | 06:29 | 29 | 127 | 11 | EXT |  | 0.89 | (c)
69068.905 | 0 | 0 | -11.445 | -11.445 | -1772 | -1519 | -1453 | 459 | 0 | 6210 | Смещение кромок | GWAN |  | 07:27 | 08:08 | 08:19 | 0 | 638 |  | EXT | Смещение кромок Вовнутрь Величина смещения - 2.8 мм. |  | (c)
69068.905 | 0 | -0.031 | -11.445 | -11.476 | -792 | -412 | -515 | 239 |  | 6210 | Нарушение формы кольцевого шва | GWAN |  | 10:05 | 11:07 | 10:50 | 0 | 553 |  | EXT | Нарушение формы кольцевого шва |  | (c)
69085.706 | 5.356 | 5.328 | -6.079 | -6.107 | 1509 | 1525 | 1517 | 706 | 5328 | 6211 |  | CORR | AXGR | 05:29 | 05:31 | 05:30 | 57 | 16 | 10 | EXT |  | 0.89 | (c)
69089.697 | 9.347 | 9.336 | -2.088 | -2.099 | 1676 | 1697 | 1716 | 474 | 2080 | 6211 |  | CORR | CIGR | 05:56 | 05:59 | 06:02 | 19 | 81 | 13 | EXT |  | 0.89 | (c)
69103.13 | 0 | -0.029 | -11.55 | -11.579 | -923 | 150 | 440 | 428 |  | 6213 | Нарушение формы кольцевого шва | GWAN |  | 11:27 | 02:20 | 15:07 | 0 | 2726 |  | EXT | Нарушение формы кольцевого шва |  | (c)
69126.185 | 0 | -0.04 | -11.15 | -11.19 | 897 | 1234 | 1374 | 379 |  | 6215 | Нарушение формы кольцевого шва | GWAN |  | 04:18 | 05:12 | 05:34 | 0 | 954 |  | EXT | Нарушение формы кольцевого шва |  | (c)
69126.185 | 0 | -0.048 | -11.15 | -11.198 | -1625 | -1148 | -913 | 201 |  | 6215 | Нарушение формы кольцевого шва | GWAN |  | 09:30 | 10:47 | 11:25 | 0 | 1424 |  | EXT | Нарушение формы кольцевого шва |  | (c)
69137.335 | 0 | 0 | -11.395 | -11.395 | 428 | 869 | 739 | 428 | 0 | 6216 | Смещение кромок | GWAN |  | 02:03 | 03:14 | 02:54 | 0 | 624 |  | EXT | Смещение кромок Вовнутрь Величина смещения - 2.8 мм. |  | (c)
69137.335 | 0 | -0.037 | -11.395 | -11.432 | -1617 | -1075 | -1212 | 614 |  | 6216 | Нарушение формы кольцевого шва | GWAN |  | 08:33 | 10:01 | 09:39 | 0 | 810 |  | EXT | Нарушение формы кольцевого шва |  | (c)
69145.528 | 8.193 | 8.134 | -3.202 | -3.261 | 1473 | 1557 | 1586 | 531 | 3095 | 6216 |  | CORR | GENE | 04:52 | 05:06 | 05:10 | 166 | 226 | 10 | EXT | Аномалия находится на упругопластическом изгибе: R=494 D, максимальное растяжение на 6.6 час. | 0.9 | (c)
69148.73 | 0 | 0 | -11.26 | -11.26 | 890 | 1887 | 1929 | 0 | 0 | 6217 | Смещение кромок | GWAN |  | 04:38 | 07:19 | 07:26 | 0 | 2079 |  | EXT | Смещение кромок Наружу Величина смещения - 2.7 мм. Аномалия находится на упругопластическом изгибе: R=405 D, максимальное растяжение на 6.5 час. |  | (c)
69150.092 | 1.362 | 1.35 | -9.898 | -9.91 | 1372 | 1395 | 1414 | 774 | 1350 | 6217 |  | CORR | CIGR | 05:56 | 05:60 | 06:03 | 16 | 84 | 10 | EXT | Аномалия находится на упругопластическом изгибе: R=392 D, максимальное растяжение на 6.4 час. | 0.92 | (c)
69193.57 | 0 | -0.03 | -11.495 | -11.525 | -671 | 670 | 610 | 340 |  | 6222 | Нарушение формы кольцевого шва | GWAN |  | 10:27 | 02:03 | 13:53 | 0 | 2561 |  | EXT | Нарушение формы кольцевого шва |  | (c)
69213.542 | 8.477 | 8.457 | -2.953 | -2.973 | 1659 | 1754 | 1747 | 396 | 2927 | 6223 |  | CORR | CIGR | 05:27 | 05:42 | 05:41 | 46 | 176 | 10 | EXT |  | 0.89 | (c)
69214.865 | 9.8 | 9.769 | -1.63 | -1.661 | 1816 | 2063 | 2020 | 7 | 1287 | 6223 |  | CORR | GENE | 05:52 | 06:32 | 06:25 | 374 | 408 | 10 | EXT |  | 0.93 | (c)
69216.455 | 11.39 | 11.326 | -0.04 | -0.104 | 2027 | 2151 | 2153 | 0 | 18 | 6223 |  | CORR | GENE | 06:27 | 06:47 | 06:47 | 86 | 252 | 11 | EXT |  | 0.89 | (c)
69216.557 | 0.062 | 0.044 | -11.393 | -11.411 | -2150 | -2053 | -2044 | 80 | 44 | 6224 |  | CORR | GENE | 06:33 | 06:48 | 06:50 | 83 | 213 | 10 | EXT |  | 0.89 | (c)
69217.343 | 0.848 | 0.825 | -10.607 | -10.63 | 1547 | 1656 | 1655 | 468 | 825 | 6224 |  | CORR | CIGR | 04:29 | 04:47 | 04:47 | 34 | 216 | 10 | EXT |  | 0.89 | (c)
69226.601 | 10.106 | 10.056 | -1.349 | -1.399 | 1689 | 1774 | 1755 | 410 | 1346 | 6224 |  | CORR | GENE | 04:52 | 05:06 | 05:03 | 53 | 132 | 10 | EXT |  | 0.89 | (c)
69238.78 | 0 | -0.042 | -11.495 | -11.537 | -1041 | -754 | -810 | 579 |  | 6226 | Нарушение формы кольцевого шва | GWAN |  | 10:47 | 11:33 | 11:24 | 0 | 462 |  | EXT | Нарушение формы кольцевого шва Аномалия находится на отводе. |  | (c)
69250.177 | 11.397 | 11.373 | -0.098 | -0.122 | 431 | 649 | 596 | 431 | 82 | 6226 |  | CORR | CIGR | 02:45 | 03:20 | 03:11 | 40 | 330 | 12 | EXT |  | 0.89 | (c)
69284.3 | 0 | 0 | -11.32 | -11.32 | 257 | 573 | 572 | 257 | 0 | 6231 | Смещение кромок | GWAN |  | 01:29 | 02:20 | 02:19 | 0 | 630 |  | EXT | Смещение кромок Наружу Величина смещения - 3.3 мм. Аномалия находится на упругопластическом изгибе: R=637 D, максимальное растяжение на 0.2 час. |  | (c)
69284.3 | 0 | 0 | -11.32 | -11.32 | 1380 | 1638 | 2083 | 0 | 0 | 6231 | Смещение кромок | GWAN |  | 04:30 | 05:12 | 06:23 | 0 | 1406 |  | EXT | Смещение кромок Наружу Величина смещения - 2.5 мм. Аномалия находится на упругопластическом изгибе: R=637 D, максимальное растяжение на 0.2 час. |  | (c)
69284.3 | 0 | -0.043 | -11.32 | -11.363 | -929 | -349 | -465 | 1 |  | 6231 | Нарушение формы кольцевого шва | GWAN |  | 10:17 | 11:51 | 11:32 | 0 | 928 |  | EXT | Нарушение формы кольцевого шва Аномалия находится на упругопластическом изгибе: R=637 D, максимальное растяжение на 0.2 час. |  | (c)
69351.495 | 0 | -0.048 | -11.315 | -11.363 | -1417 | -326 | -784 | 150 |  | 6237 | Нарушение формы кольцевого шва | GWAN |  | 09:50 | 00:46 | 11:32 | 0 | 1267 |  | EXT | Нарушение формы кольцевого шва Аномалия находится на отводе. |  | (c)
69362.81 | 0 | 0 | -11.295 | -11.295 | 1513 | -1675 | -1663 | 0 | 0 | 6238 | Смещение кромок | GWAN |  | 02:23 | 05:49 | 05:51 | 0 | 2569 |  | EXT | Смещение кромок Наружу Аномалия находится на отводе. Величина смещения - 2.3 мм. |  | (c)
69380.821 | 6.716 | 6.697 | -4.854 | -4.873 | 1928 | 1954 | 1976 | 206 | 4854 | 6239 |  | CORR | CIGR | 05:58 | 06:02 | 06:05 | 19 | 96 | 10 | EXT |  | 0.89 | (c)
69384.92 | 10.815 | 10.782 | -0.755 | -0.788 | 2106 | 2162 | 2181 | 0 | 747 | 6239 |  | CORR | CIGR | 06:26 | 06:35 | 06:38 | 41 | 149 | 12 | EXT |  | 0.89 | (c)
69396.655 | 0 | 0 | -11.12 | -11.12 | 1286 | 1449 | 1716 | 85 | 0 | 6241 | Смещение кромок | GWAN |  | 06:11 | 06:38 | 07:21 | 0 | 859 |  | EXT | Смещение кромок Наружу Величина смещения - 2.5 мм. Аномалия находится на упругопластическом изгибе: R=478 D, максимальное растяжение на 11.8 час. |  | (c)
69401.596 | 4.941 | 4.925 | -6.179 | -6.195 | 949 | 1048 | 1042 | 949 | 4925 | 6241 |  | CORR | CIGR | 05:17 | 05:33 | 05:32 | 21 | 186 | 10 | EXT | Аномалия находится на упругопластическом изгибе: R=469 D, максимальное растяжение на 11.7 час. | 0.89 | (c)
69401.711 | 5.056 | 5.041 | -6.064 | -6.079 | 951 | 995 | 1038 | 951 | 5041 | 6241 |  | CORR | CIGR | 05:17 | 05:24 | 05:31 | 25 | 174 | 12 | EXT | Аномалия находится на упругопластическом изгибе: R=476 D, максимальное растяжение на 11.6 час. | 0.89 | (c)
69407.775 | 0 | -0.034 | -11.54 | -11.574 | -1888 | -509 | -528 | 343 |  | 6242 | Нарушение формы кольцевого шва | GWAN |  | 07:30 | 11:13 | 11:09 | 0 | 2720 |  | EXT | Нарушение формы кольцевого шва Аномалия находится на упругопластическом изгибе: R=693 D, максимальное растяжение на 11.6 час. |  | (c)
69419.315 | 0 | -0.028 | -11.195 | -11.223 | -966 | -592 | -603 | 241 |  | 6243 | Нарушение формы кольцевого шва | GWAN |  | 09:50 | 10:50 | 10:48 | 0 | 725 |  | EXT | Нарушение формы кольцевого шва |  | (c)
69422.327 | 3.012 | 3.003 | -8.183 | -8.192 | 1901 | 1959 | 2067 | 0 | 3003 | 6243 |  | GOUG | CIGR | 05:32 | 05:42 | 05:59 | 27 | 333 | 6 | EXT | Зона задиров. |  | (c)
69430.51 | 0 | 0 | -11.025 | -11.025 | -487 | 327 | 77 | 0 | 0 | 6244 | Смещение кромок | GWAN |  | 01:18 | 03:30 | 02:49 | 0 | 1127 |  | EXT | Смещение кромок Вовнутрь Величина смещения - 2.4 мм. |  | (c)
69430.51 | 0 | 0 | -11.025 | -11.025 | 849 | 2039 | 1731 | 849 | 0 | 6244 | Смещение кромок | GWAN |  | 04:54 | 08:06 | 07:16 | 0 | 1764 |  | EXT | Смещение кромок Наружу Величина смещения - 2.6 мм. |  | (c)
69450.64 | 9.105 | 8.984 | -2.265 | -2.386 | -355 | -156 | -206 | 58 | 2057 | 6245 |  | DENT | GENE | 04:40 | 05:12 | 05:04 | 329 | 297 | 0.4 | N/A | Глубина вмятины: 6 мм (0,4%). Линейка: 33 см в (898 см; 05:12 ч:мин) Аномалия находится вблизи продольного шва. Аномалия находится на упругопластическом изгибе. |  | (c)
69463.82 | 0 | 0 | -11.235 | -11.235 | -642 | -287 | -14 | 0 | 0 | 6247 | Смещение кромок | GWAN |  | 00:42 | 01:39 | 02:23 | 0 | 1257 |  | EXT | Смещение кромок Вовнутрь Аномалия находится на отводе. Величина смещения - 2.4 мм. |  | (c)
69463.82 | 0 | 0 | -11.235 | -11.235 | 918 | 1663 | 1701 | 918 | 0 | 6247 | Смещение кромок | GWAN |  | 04:53 | 06:54 | 06:60 | 0 | 1567 |  | EXT | Смещение кромок Наружу Аномалия находится на отводе. Величина смещения - 2.5 мм. |  | (c)
69474.92 | 11.1 | 11.044 | -0.135 | -0.191 | 893 | 1094 | 1167 | 893 | 72 | 6247 |  | CORR | GENE | 04:49 | 05:22 | 05:34 | 119 | 548 | 12 | EXT | Аномалия находится на отводе. | 0.9 | (c)
69475.055 | 0 | 0 | -11.415 | -11.415 | 2088 | -1693 | -1804 | 1235 | 0 | 6248 | Смещение кромок | GWAN |  | 05:06 | 06:56 | 06:38 | 0 | 1138 |  | EXT | Смещение кромок Наружу Аномалия находится на отводе. Величина смещения - 2.4 мм. |  | (c)
69477.398 | 2.343 | 2.332 | -9.072 | -9.083 | 2183 | -2229 | -2218 | 2158 | 2332 | 6248 |  | GOUG | CIGR | 05:21 | 05:29 | 05:31 | 30 | 120 | 15 | EXT | Задир. |  | (c)
69486.47 | 0 | -0.057 | -11.635 | -11.692 | 3 | 185 | 135 | 3 |  | 6249 | Нарушение формы кольцевого шва | GWAN |  | 01:04 | 01:33 | 01:25 | 0 | 263 |  | EXT | Нарушение формы кольцевого шва |  | (c)
69488.716 | 2.246 | 2.137 | -9.389 | -9.498 | 1889 | 1923 | 1948 | 1889 | 2137 | 6249 |  | GOUG | GENE | 06:08 | 06:14 | 06:18 | 165 | 118 | 7 | EXT | Задир. |  | (c)
69489.881 | 3.411 | 3.377 | -8.224 | -8.258 | 1228 | 1369 | 1323 | 1228 | 3377 | 6249 |  | GOUG | GENE | 04:22 | 04:44 | 04:37 | 185 | 191 | 7 | EXT | Задир. |  | (c)
69498.105 | 0 | 0 | -11.73 | -11.73 | 732 | 1145 | 1769 | 732 | 0 | 6250 | Смещение кромок | GWAN |  | 04:20 | 05:27 | 07:07 | 0 | 2074 |  | EXT | Смещение кромок Наружу Аномалия находится на отводе. Величина смещения - 2.6 мм. |  | (c)
69498.139 | 0.034 | 0.02 | -11.696 | -11.71 | 1041 | 1596 | 1445 | 1041 | 20 | 6250 |  | CORR | GENE | 05:10 | 06:39 | 06:15 | 87 | 808 | 11 | EXT | Аномалия находится на отводе. | 0.89 | (c)
69502.582 | 4.477 | 4.449 | -7.253 | -7.281 | 984 | 1081 | 1122 | 984 | 4449 | 6250 |  | CORR | GENE | 05:01 | 05:16 | 05:23 | 65 | 275 | 10 | EXT | Аномалия находится на отводе. | 0.89 | (c)
69503.869 | 5.764 | 5.743 | -5.966 | -5.987 | 1405 | 1445 | 1470 | 1405 | 5743 | 6250 |  | CORR | CIGR | 06:09 | 06:15 | 06:19 | 33 | 130 | 10 | EXT | Аномалия находится на отводе. | 0.89 | (c)
69509.835 | 0 | 0 | -11.5 | -11.5 | 1329 | 2171 | 1959 | 0 | 0 | 6251 | Смещение кромок | GWAN |  | 02:46 | 05:02 | 04:28 | 0 | 1261 |  | EXT | Смещение кромок Наружу Аномалия находится на отводе. Величина смещения - 2.7 мм. |  | (c)
69509.835 | 0 | 0 | -11.5 | -11.5 | -1458 | -1231 | -1104 | 751 | 0 | 6251 | Смещение кромок | GWAN |  | 07:17 | 07:53 | 08:14 | 0 | 706 |  | EXT | Смещение кромок Наружу Аномалия находится на отводе. Величина смещения - 3 мм. |  | (c)
69511.082 | 1.247 | 1.02 | -10.253 | -10.48 | -2197 | -2179 | -2154 | 34 | 1020 | 6251 |  | CORR | GENE | 05:17 | 05:20 | 05:24 | 591 | 85 | 10 | EXT |  | 0.94 | (c)
69511.915 | 2.08 | 2.057 | -9.42 | -9.443 | -2110 | -2040 | -2050 | 121 | 2057 | 6251 |  | CORR | CIGR | 05:31 | 05:43 | 05:41 | 29 | 119 | 11 | EXT |  | 0.89 | (c)
69513.104 | 3.269 | 3.202 | -8.231 | -8.298 | -2168 | -2047 | -2059 | 63 | 3202 | 6251 |  | CORR | GENE | 05:22 | 05:42 | 05:40 | 82 | 218 | 10 | EXT |  | 0.89 | (c)
69521.335 | 0 | -0.041 | -11.465 | -11.506 | -1595 | -1208 | -928 | 260 |  | 6252 | Нарушение формы кольцевого шва | GWAN |  | 09:11 | 10:14 | 10:59 | 0 | 1335 |  | EXT | Нарушение формы кольцевого шва |  | (c)
69540.068 | 7.268 | 7.106 | -3.842 | -4.004 | -2163 | -1961 | -2016 | 68 | 3577 | 6253 |  | DENT | GENE | 04:54 | 05:27 | 05:18 | 427 | 293 | 0.4 | N/A | Глубина вмятины: 5 мм (0,4%). Линейка: 43 см в (711 см; 05:27 ч:мин) Аномалия находится вблизи продольного шва. Аномалия находится на упругопластическом изгибе. |  | (c)
69543.91 | 0 | -0.011 | -11.295 | -11.306 | -1359 | -604 | -874 | 390 |  | 6254 | Нарушение формы кольцевого шва | GWAN |  | 07:57 | 09:59 | 09:15 | 0 | 970 |  | EXT | Нарушение формы кольцевого шва Аномалия находится на упругопластическом изгибе: R=416 D, максимальное растяжение на 12 час. |  | (c)
69546.76 | 2.85 | 2.833 | -8.445 | -8.462 | 1415 | 1453 | 1521 | 604 | 2833 | 6254 |  | CORR | CIGR | 03:25 | 03:31 | 03:42 | 30 | 211 | 13 | EXT | Аномалия находится на упругопластическом изгибе: R=417 D, максимальное растяжение на 11.9 час. | 0.89 | (c)
69552.712 | 8.802 | 8.743 | -2.493 | -2.552 | 1187 | 1191 | 1200 | 1017 | 2418 | 6254 |  | CORR | AXGR | 02:48 | 02:48 | 02:50 | 134 | 26 | 13 | EXT | Аномалия находится на упругопластическом изгибе: R=508 D, максимальное растяжение на 11.6 час. | 0.9 | (c)
69556.886 | 1.681 | 1.656 | -9.599 | -9.624 | 1647 | 1663 | 1663 | 552 | 1656 | 6255 |  | CORR | AXGR | 04:56 | 04:59 | 04:59 | 62 | 31 | 10 | EXT | Аномалия находится на упругопластическом изгибе: R=654 D, максимальное растяжение на 0.1 час. | 0.89 | (c)
69564.462 | 9.257 | 8.909 | -2.023 | -2.371 | -1439 | -1323 | -1310 | 792 | 1806 | 6255 |  | GOUG | GENE | 08:38 | 08:57 | 08:59 | 565 | 257 | 7 | EXT | Зона задиров. |  | (c)
69565.37 | 10.165 | 10.156 | -1.115 | -1.124 | 1641 | 1801 | 1768 | 336 | 1073 | 6255 |  | CORR | GENE | 04:55 | 05:21 | 05:16 | 51 | 254 | 10 | EXT |  | 0.89 | (c)
69566.485 | 0 | -0.024 | -11.315 | -11.339 | 1729 | -2037 | -2085 | 0 |  | 6256 | Нарушение формы кольцевого шва | GWAN |  | 06:14 | 08:06 | 07:58 | 0 | 1294 |  | EXT | Нарушение формы кольцевого шва |  | (c)
69584.352 | 6.552 | 6.522 | -4.698 | -4.728 | 2175 | 2194 | 2211 | 0 | 4639 | 6257 |  | LWAN | GENE | 04:02 | 04:05 | 04:07 | 89 | 72 |  | INT | Эквивалент потери металла 10%. |  | (c)
69600.397 | 0.062 | 0.044 | -11.543 | -11.561 | 2159 | -1899 | -2009 | 0 | 44 | 6259 |  | CORR | GENE | 03:21 | 04:26 | 04:09 | 110 | 586 | 13 | EXT |  | 0.9 | (c)
69611.94 | 0 | -0.044 | -11.615 | -11.659 | 1687 | 2108 | 1970 | 1687 |  | 6260 | Нарушение формы кольцевого шва | GWAN |  | 00:48 | 01:56 | 01:33 | 0 | 564 |  | EXT | Нарушение формы кольцевого шва Аномалия находится на отводе. |  | (c)
69611.94 | 0 | 0 | -11.615 | -11.615 | -1892 | -1742 | -1422 | 953 | 0 | 6260 | Смещение кромок | GWAN |  | 03:10 | 03:34 | 04:26 | 0 | 939 |  | EXT | Смещение кромок Вовнутрь Аномалия находится на отводе. Величина смещения - 2.3 мм. |  | (c)
69611.94 | 0 | 0 | -11.615 | -11.615 | -765 | -583 | -620 | 475 | 0 | 6260 | Смещение кромок | GWAN |  | 06:12 | 06:42 | 06:36 | 0 | 290 |  | EXT | Смещение кромок Наружу Аномалия находится на отводе. Величина смещения - 3 мм. |  | (c)
69623.555 | 0 | -0.041 | -10.71 | -10.751 | 189 | 1113 | 931 | 189 |  | 6261 | Нарушение формы кольцевого шва | GWAN |  | 11:48 | 02:17 | 13:47 | 0 | 1483 |  | EXT | Нарушение формы кольцевого шва Аномалия находится на отводе. |  | (c)
69623.555 | 0 | 0 | -10.71 | -10.71 | 1939 | -1943 | -1830 | 0 | 0 | 6261 | Смещение кромок | GWAN |  | 04:30 | 06:03 | 06:22 | 0 | 1384 |  | EXT | Смещение кромок Наружу Аномалия находится на отводе. Величина смещения - 2.4 мм. |  | (c)
69634.265 | 0 | 0 | -11.545 | -11.545 | 1838 | -1981 | -1679 | 0 | 0 | 6262 | Смещение кромок | GWAN |  | 05:21 | 07:04 | 07:53 | 0 | 1888 |  | EXT | Смещение кромок Наружу Величина смещения - 2.6 мм. |  | (c)
69637.371 | 3.106 | 2.23 | -8.439 | -9.315 | 668 | 739 | 720 | 668 | 2230 | 6262 |  | CORR | GENE | 02:12 | 02:24 | 02:20 | 1061 | 104 | 11 | EXT |  | 0.97 | (c)
69637.692 | 3.427 | 3.398 | -8.118 | -8.147 | 703 | 704 | 810 | 703 | 3398 | 6262 |  | CORR | CIGR | 02:18 | 02:18 | 02:35 | 42 | 214 | 13 | EXT |  | 0.89 | (c)
69645.81 | 0 | 0 | -11.53 | -11.53 | -1293 | -1051 | -950 | 606 | 0 | 6263 | Смещение кромок | GWAN |  | 06:47 | 07:26 | 07:43 | 0 | 686 |  | EXT | Смещение кромок Вовнутрь Величина смещения - 2.3 мм. |  | (c)
69645.81 | 0 | -0.024 | -11.53 | -11.554 | -346 | 427 | 185 | 0 |  | 6263 | Нарушение формы кольцевого шва | GWAN |  | 09:20 | 11:25 | 10:46 | 0 | 1062 |  | EXT | Нарушение формы кольцевого шва |  | (c)
69665.186 | 7.846 | 7.826 | -3.524 | -3.544 | 2150 | -2122 | -2153 | 0 | 3502 | 6264 |  | CORR | CIGR | 04:43 | 05:14 | 05:09 | 42 | 317 | 9 | EXT |  | 0.89 | (c)
69679.118 | 10.408 | 10.219 | -1.032 | -1.221 | 1880 | 1896 | 1908 | 294 | 873 | 6265 |  | CORR | GENE | 04:23 | 04:26 | 04:28 | 348 | 56 | 13 | EXT |  | 0.94 | (c)
69680.15 | 0 | -0.042 | -11.51 | -11.552 | -291 | -62 | -22 | 0 |  | 6266 | Нарушение формы кольцевого шва | GWAN |  | 08:55 | 09:31 | 09:38 | 0 | 537 |  | EXT | Нарушение формы кольцевого шва Аномалия находится на отводе. |  | (c)
69683.439 | 3.289 | 3 | -8.221 | -8.51 | -572 | -556 | -537 | 502 | 3000 | 6266 |  | CORR | GENE | 08:09 | 08:12 | 08:15 | 417 | 70 | 10 | EXT | Аномалия находится на отводе. | 0.93 | (c)
69683.796 | 3.646 | 3.333 | -7.864 | -8.177 | -144 | -71 | -93 | 42 | 3333 | 6266 |  | CORR | GENE | 09:18 | 09:30 | 09:27 | 595 | 102 | 11 | EXT | Аномалия находится на отводе. | 0.95 | (c)
69686.097 | 5.947 | 5.894 | -5.563 | -5.616 | -451 | -228 | -224 | 0 | 5538 | 6266 |  | CORR | GENE | 08:29 | 09:05 | 09:05 | 78 | 454 | 10 | EXT | Аномалия находится на отводе. | 0.89 | (c)
69686.356 | 6.206 | 6.189 | -5.304 | -5.321 | 1924 | 2119 | 2075 | 5 | 5276 | 6266 |  | CORR | CIGR | 02:52 | 03:24 | 03:16 | 45 | 301 | 7 | EXT | Аномалия находится на отводе. | 0.89 | (c)
69687.436 | 7.286 | 7.173 | -4.224 | -4.337 | -648 | -279 | -282 | 0 | 4142 | 6266 |  | CORR | GENE | 07:57 | 08:57 | 08:56 | 195 | 732 | 10 | EXT | Аномалия находится на отводе. | 0.9 | (c)
69687.695 | 7.545 | 7.512 | -3.965 | -3.998 | 2065 | 2184 | -2132 | 0 | 3667 | 6266 |  | CORR | GENE | 03:15 | 03:34 | 03:57 | 331 | 528 | 10 | EXT | Аномалия находится на отводе. | 0.92 | (c)
69688.037 | 7.887 | 7.784 | -3.623 | -3.726 | -839 | -606 | -433 | 27 | 3314 | 6266 |  | CORR | GENE | 07:26 | 08:04 | 08:32 | 412 | 812 | 10 | EXT | Аномалия находится на отводе. | 0.93 | (c)
69696.913 | 5.253 | 5.213 | -6.242 | -6.282 | 1361 | 1408 | 1451 | 690 | 5213 | 6267 |  | CORR | GENE | 03:22 | 03:29 | 03:36 | 48 | 180 | 11 | EXT |  | 0.89 | (c)
69703.155 | 0 | -0.027 | -10.855 | -10.882 | -1493 | -1258 | -1198 | 738 |  | 6268 | Нарушение формы кольцевого шва | GWAN |  | 09:42 | 10:19 | 10:29 | 0 | 590 |  | EXT | Нарушение формы кольцевого шва |  | (c)
69710.79 | 7.635 | 7.6 | -3.22 | -3.255 | 1051 | 1116 | 1120 | 1041 | 3220 | 6268 |  | CORR | CIGR | 04:32 | 04:43 | 04:43 | 35 | 138 | 13 | EXT |  | 0.89 | (c)
69711.13 | 7.975 | 7.933 | -2.88 | -2.922 | 1136 | 1184 | 1223 | 920 | 2878 | 6268 |  | CORR | CIGR | 04:46 | 04:54 | 04:60 | 44 | 174 | 14 | EXT |  | 0.89 | (c)
69713.027 | 9.872 | 9.844 | -0.983 | -1.011 | 1745 | 1890 | 1867 | 241 | 964 | 6268 |  | CORR | CIGR | 06:24 | 06:48 | 06:44 | 47 | 244 | 11 | EXT |  | 0.89 | (c)
69714.01 | 0 | 0 | -11.495 | -11.495 | 1829 | 2121 | -2159 | 0 | 0 | 6269 | Смещение кромок | GWAN |  | 06:59 | 07:46 | 08:15 | 0 | 945 |  | EXT | Смещение кромок Наружу Величина смещения - 2.4 мм. |  | (c)
69722.317 | 8.307 | 8.255 | -3.188 | -3.24 | 1644 | 1662 | 1675 | 525 | 3099 | 6269 |  | CORR | GENE | 06:29 | 06:32 | 06:34 | 141 | 62 | 15 | EXT |  | 0.9 | (c)
69727.627 | 2.122 | 2.106 | -7.893 | -7.909 | 346 | 379 | 403 | 346 | 2106 | 6270 |  | CORR | CIGR | 03:51 | 03:57 | 04:01 | 30 | 115 | 15 | EXT | Аномалия находится на отводе. | 0.89 | (c)
69733.624 | 8.119 | 8.078 | -1.896 | -1.937 | 1068 | 1068 | 1079 | 1068 | 1832 | 6270 |  | CORR | AXGR | 05:48 | 05:48 | 05:50 | 105 | 23 | 10 | EXT | Аномалия находится на отводе. | 0.89 | (c)
69735.52 | 0 | -0.023 | -11.385 | -11.408 | 1288 | 1740 | 1972 | 0 |  | 6271 | Нарушение формы кольцевого шва | GWAN |  | 05:10 | 06:22 | 06:60 | 0 | 1368 |  | EXT | Нарушение формы кольцевого шва Аномалия находится на отводе. |  | (c)
69736.367 | 0.847 | 0.703 | -10.538 | -10.682 | -2186 | -2186 | -2174 | 44 | 703 | 6271 |  | CORR | AXGR | 07:49 | 07:49 | 07:51 | 265 | 24 | 13 | EXT |  | 0.92 | (c)
69738.099 | 2.579 | 2.463 | -8.806 | -8.922 | -2155 | -2155 | -2144 | 75 | 2463 | 6271 |  | CORR | AXGR | 07:54 | 07:54 | 07:56 | 178 | 22 | 12 | EXT |  | 0.91 | (c)
69740.217 | 4.697 | 4.678 | -6.688 | -6.707 | 2169 | 2190 | 2181 | 37 | 4678 | 6271 |  | CORR | AXGR | 07:32 | 07:35 | 07:34 | 189 | 25 | 11 | EXT |  | 0.91 | (c)
69740.353 | 4.833 | 4.525 | -6.552 | -6.86 | 1833 | 1851 | 1881 | 301 | 4525 | 6271 |  | CORR | GENE | 06:37 | 06:40 | 06:45 | 889 | 97 | 12 | EXT |  | 0.97 | (c)
69740.865 | 5.345 | 5.234 | -6.04 | -6.151 | 2172 | 2191 | 2192 | 18 | 5234 | 6271 |  | CORR | AXGR | 07:32 | 07:35 | 07:36 | 198 | 41 | 10 | EXT |  | 0.9 | (c)
69741.453 | 5.933 | 5.721 | -5.452 | -5.664 | 1265 | 1582 | 1509 | 478 | 5360 | 6271 |  | CORR | GENE | 05:06 | 05:57 | 05:45 | 304 | 488 | 11 | EXT |  | 0.92 | (c)
69741.887 | 6.367 | 6.323 | -5.018 | -5.062 | 2162 | 2191 | 2184 | 25 | 4885 | 6271 |  | CORR | AXGR | 07:31 | 07:35 | 07:34 | 177 | 44 | 12 | EXT |  | 0.91 | (c)
69742.132 | 6.612 | 6.594 | -4.773 | -4.791 | 1661 | 1676 | 1706 | 480 | 4762 | 6271 |  | CORR | CIGR | 06:10 | 06:12 | 06:17 | 29 | 90 | 13 | EXT |  | 0.89 | (c)
69742.733 | 7.213 | 7.177 | -4.172 | -4.208 | 1306 | 1360 | 1386 | 764 | 4172 | 6271 |  | CORR | CIGR | 05:12 | 05:21 | 05:25 | 36 | 161 | 11 | EXT |  | 0.89 | (c)
69742.796 | 7.276 | 7.177 | -4.109 | -4.208 | 1766 | 1813 | 1829 | 338 | 4058 | 6271 |  | CORR | GENE | 06:27 | 06:34 | 06:37 | 150 | 127 | 11 | EXT |  | 0.9 | (c)
69743.369 | 7.849 | 7.552 | -3.536 | -3.833 | 528 | 533 | 575 | 528 | 3046 | 6271 |  | CORR | GENE | 03:07 | 03:08 | 03:14 | 787 | 94 | 11 | EXT |  | 0.96 | (c)
69744.411 | 8.891 | 8.771 | -2.494 | -2.614 | 1182 | 1373 | 1340 | 733 | 2397 | 6271 |  | DENT | GENE | 04:52 | 05:23 | 05:18 | 217 | 316 | 0.4 | N/A | Глубина вмятины: 5 мм (0,4%). Линейка: 22 см в (877 см; 05:23 ч:мин) |  | (c)
69746.905 | 0 | 0 | -11.39 | -11.39 | -637 | -517 | -523 | 409 | 0 | 6272 | Смещение кромок | GWAN |  | 06:55 | 07:15 | 07:14 | 0 | 228 |  | EXT | Смещение кромок Наружу Аномалия находится на отводе. Величина смещения - 5.2 мм. |  | (c)
69769.795 | 0 | 0 | -11.655 | -11.655 | 907 | 1237 | 1536 | 907 | 0 | 6274 | Смещение кромок | GWAN |  | 05:47 | 06:41 | 07:29 | 0 | 1259 |  | EXT | Смещение кромок Наружу Аномалия находится на отводе. Величина смещения - 2.4 мм. |  | (c)
69781.45 | 0 | 0 | -11.005 | -11.005 | -171 | 25 | 578 | 0 | 0 | 6275 | Смещение кромок | GWAN |  | 02:08 | 02:40 | 04:09 | 0 | 1498 |  | EXT | Смещение кромок Наружу Аномалия находится на отводе. Величина смещения - 2.6 мм. |  | (c)
69783.918 | 2.468 | 2.452 | -8.537 | -8.553 | 632 | 667 | 677 | 632 | 2452 | 6275 |  | CORR | CIGR | 04:18 | 04:24 | 04:25 | 16 | 91 | 10 | EXT |  | 0.89 | (c)
69790.777 | 9.327 | 9.273 | -1.678 | -1.732 | -2206 | -2169 | -2089 | 1971 | 1661 | 6275 |  | CORR | GENE | 08:40 | 08:46 | 08:59 | 71 | 235 | 12 | EXT |  | 0.89 | (c)
69803.73 | 0 | -0.033 | -12.095 | -12.128 | 241 | 463 | 575 | 241 |  | 6276б | Нарушение формы кольцевого шва | GWAN |  | 01:44 | 02:20 | 02:38 | 0 | 669 |  | EXT | Нарушение формы кольцевого шва Аномалия находится на отводе. |  | (c)
69803.73 | 0 | 0 | -12.095 | -12.095 | 1347 | 1809 | 1673 | 1347 | 0 | 6276б | Смещение кромок | GWAN |  | 04:43 | 05:57 | 05:36 | 0 | 651 |  | EXT | Смещение кромок Наружу Аномалия находится на отводе. Величина смещения - 2.6 мм. |  | (c)
69803.73 | 0 | 0 | -12.095 | -12.095 | 2052 | 2161 | 2213 | 2052 | 0 | 6276б | Смещение кромок | GWAN |  | 06:37 | 06:54 | 07:03 | 0 | 321 |  | EXT | Смещение кромок Вовнутрь Аномалия находится на отводе. Величина смещения - 2.9 мм. |  | (c)
69803.73 | 0 | 0 | -12.095 | -12.095 | -1904 | -1744 | -1726 | 1548 | 0 | 6276б | Смещение кромок | GWAN |  | 07:58 | 08:24 | 08:27 | 0 | 356 |  | EXT | Смещение кромок Наружу Аномалия находится на отводе. Величина смещения - 2.4 мм. |  | (c)
69803.73 | 0 | 0 | -12.095 | -12.095 | -1079 | -834 | -862 | 644 | 0 | 6276б | Смещение кромок | GWAN |  | 10:11 | 10:51 | 10:46 | 0 | 436 |  | EXT | Смещение кромок Наружу Аномалия находится на отводе. Величина смещения - 2.4 мм. |  | (c)
69837.835 | 0 | 0 | -10.57 | -10.57 | -807 | 428 | -57 | 0 | 0 | 6280 | Смещение кромок | GWAN |  | 09:42 | 01:01 | 11:43 | 0 | 1498 |  | EXT | Смещение кромок Наружу Аномалия находится на отводе. Величина смещения - 2.5 мм. |  | (c)
69837.835 | 0 | 0 | -10.57 | -10.57 | 809 | 1110 | 1010 | 809 | 0 | 6280 | Смещение кромок | GWAN |  | 02:03 | 02:51 | 02:35 | 0 | 401 |  | EXT | Смещение кромок Вовнутрь Аномалия находится на отводе. Величина смещения - 2.7 мм. |  | (c)
69837.835 | 0 | 0 | -10.57 | -10.57 | 1482 | 1996 | 2104 | 0 | 0 | 6280 | Смещение кромок | GWAN |  | 03:51 | 05:14 | 05:32 | 0 | 1244 |  | EXT | Смещение кромок Наружу Аномалия находится на отводе. Величина смещения - 2.6 мм. |  | (c)
69848.405 | 0 | -0.033 | -11.42 | -11.453 | 1369 | 1692 | 1710 | 179 |  | 6281 | Нарушение формы кольцевого шва | GWAN |  | 02:50 | 03:43 | 03:46 | 0 | 683 |  | EXT | Нарушение формы кольцевого шва |  | (c)
69848.405 | 0 | 0 | -11.42 | -11.42 | -2039 | -1836 | -1272 | 192 | 0 | 6281 | Смещение кромок | GWAN |  | 05:41 | 06:13 | 07:44 | 0 | 1534 |  | EXT | Смещение кромок Наружу Величина смещения - 2.6 мм. |  | (c)
69871.626 | 0.906 | 0.797 | -9.959 | -10.068 | 195 | 208 | 208 | 195 | 797 | 6283 | Дефект проката | MIAN | AXGR | 00:03 | 00:06 | 00:06 | 248 | 26 |  | EXT | Дефект проката Эквивалент потери металла 11%. |  | (c)
69881.53 | 10.81 | 10.607 | -0.055 | -0.258 | -1702 | -1672 | -1663 | 528 | 9 | 6283 |  | ARTD | GENE | 06:57 | 07:02 | 07:04 | 249 | 78 |  | EXT | Эквивалент потери металла 11%. |  | (c)
69881.585 | 0 | 0 | -11.445 | -11.445 | 1305 | 1486 | 2080 | 0 | 0 | 6284 | Смещение кромок | GWAN |  | 01:20 | 01:49 | 03:25 | 0 | 1550 |  | EXT | Смещение кромок Вовнутрь Величина смещения - 2.8 мм. |  | (c)
69881.585 | 0 | -0.056 | -11.445 | -11.501 | -1159 | -1047 | -1040 | 922 |  | 6284 | Нарушение формы кольцевого шва | GWAN |  | 06:42 | 07:00 | 07:01 | 0 | 236 |  | EXT | Нарушение формы кольцевого шва |  | (c)
69893.03 | 0 | -0.03 | -11.525 | -11.555 | 1028 | 1236 | 1261 | 736 |  | 6285 | Нарушение формы кольцевого шва | GWAN |  | 04:19 | 04:53 | 04:57 | 0 | 466 |  | EXT | Нарушение формы кольцевого шва |  | (c)
69904.555 | 0 | -0.055 | -11.455 | -11.51 | -1954 | -1791 | -1824 | 276 |  | 6286 | Нарушение формы кольцевого шва | GWAN |  | 04:23 | 04:50 | 04:44 | 0 | 260 |  | EXT | Нарушение формы кольцевого шва |  | (c)
69904.555 | 0 | 0 | -11.455 | -11.455 | -798 | -633 | -611 | 424 | 0 | 6286 | Смещение кромок | GWAN |  | 07:30 | 07:57 | 08:00 | 0 | 374 |  | EXT | Смещение кромок Наружу Величина смещения - 3.3 мм. |  | (c)
69913.246 | 8.691 | 8.68 | -2.764 | -2.775 | -1714 | -1661 | -1630 | 517 | 2751 | 6286 |  | CORR | CIGR | 05:02 | 05:11 | 05:16 | 24 | 168 | 11 | EXT |  | 0.89 | (c)
69916.01 | 0 | 0 | -10.2 | -10.2 | -1318 | -1077 | -1112 | 905 | 0 | 6287а | Смещение кромок | GWAN |  | 05:23 | 06:02 | 05:56 | 0 | 413 |  | EXT | Смещение кромок Наружу Аномалия находится на отводе. Величина смещения - 2.4 мм. |  | (c)
69926.21 | 0 | -0.048 | -12.065 | -12.113 | 1843 | -2129 | -2049 | 1480 |  | 6287б | Нарушение формы кольцевого шва | GWAN |  | 05:37 | 06:56 | 07:09 | 0 | 1138 |  | EXT | Нарушение формы кольцевого шва Аномалия находится на отводе. |  | (c)
69938.275 | 0 | -0.061 | -10.92 | -10.981 | -229 | 556 | 326 | 0 |  | 6289а | Нарушение формы кольцевого шва | GWAN |  | 09:29 | 11:36 | 10:59 | 0 | 1110 |  | EXT | Нарушение формы кольцевого шва |  | (c)
69949.195 | 0 | -0.037 | -11.28 | -11.317 | 1257 | 1529 | 1561 | 366 |  | 6290 | Нарушение формы кольцевого шва | GWAN |  | 01:49 | 02:33 | 02:38 | 0 | 608 |  | EXT | Нарушение формы кольцевого шва |  | (c)
69949.195 | 0 | 0 | -11.28 | -11.28 | 2122 | -2227 | -2219 | 0 | 0 | 6290 | Смещение кромок | GWAN |  | 04:08 | 04:26 | 04:28 | 0 | 242 |  | EXT | Смещение кромок Наружу Величина смещения - 2.3 мм. |  | (c)
69960.475 | 0 | -0.041 | -11.3 | -11.341 | 213 | 1574 | 1236 | 28 |  | 6291 | Нарушение формы кольцевого шва | GWAN |  | 11:02 | 02:42 | 13:47 | 0 | 2045 |  | EXT | Нарушение формы кольцевого шва |  | (c)
69960.475 | 0 | -0.021 | -11.3 | -11.321 | -1556 | -1452 | -1408 | 674 |  | 6291 | Нарушение формы кольцевого шва | GWAN |  | 06:16 | 06:33 | 06:40 | 0 | 295 |  | EXT | Нарушение формы кольцевого шва |  | (c)
69960.475 | 0 | -0.052 | -11.3 | -11.352 | -940 | -341 | -508 | 77 |  | 6291 | Нарушение формы кольцевого шва | GWAN |  | 07:56 | 09:33 | 09:06 | 0 | 862 |  | EXT | Нарушение формы кольцевого шва |  | (c)
69971.643 | 11.168 | 11.168 | -0.132 | -0.132 | 2160 | -2230 | -2225 | 0 | 106 | 6291 |  | CORR | CIGR | 04:16 | 04:28 | 04:28 | 26 | 153 | 13 | EXT |  | 0.89 | (c)
69971.775 | 0 | 0 | -11.385 | -11.385 | 1125 | 1510 | 1464 | 427 | 0 | 6292 | Смещение кромок | GWAN |  | 00:45 | 01:47 | 01:40 | 0 | 679 |  | EXT | Смещение кромок Вовнутрь Величина смещения - 2.4 мм. |  | (c)
69973.429 | 1.654 | 1.654 | -9.731 | -9.731 | -249 | -162 | -110 | 0 | 1654 | 6292 |  | CORR | CIGR | 09:03 | 09:18 | 09:26 | 43 | 278 | 10 | EXT |  | 0.89 | (c)
69983.648 | 0.488 | 0.47 | -10.927 | -10.945 | 1548 | 1621 | 1618 | 543 | 470 | 6293 |  | CORR | CIGR | 05:45 | 05:57 | 05:57 | 32 | 139 | 10 | EXT |  | 0.89 | (c)
69994.575 | 0 | 0 | -10.595 | -10.595 | 1199 | 1749 | -2210 | 0 | 0 | 6294 | Смещение кромок | GWAN |  | 05:00 | 06:29 | 07:50 | 0 | 2105 |  | EXT | Смещение кромок Наружу Величина смещения - 3.3 мм. |  | (c)
70005.17 | 0 | 0 | -11.51 | -11.51 | 1919 | -1941 | -1446 | 0 | 0 | 6295 | Смещение кромок | GWAN |  | 04:04 | 05:41 | 07:01 | 0 | 2193 |  | EXT | Смещение кромок Наружу Величина смещения - 2.7 мм. |  | (c)
70016.68 | 0 | -0.037 | -11.22 | -11.257 | 1182 | -1775 | 2071 | 0 |  | 6296 | Нарушение формы кольцевого шва | GWAN |  | 00:19 | 04:22 | 02:42 | 0 | 1778 |  | EXT | Нарушение формы кольцевого шва |  | (c)
70027.9 | 0 | -0.035 | -11.265 | -11.3 | 1335 | 1516 | 1725 | 115 |  | 6297 | Нарушение формы кольцевого шва | GWAN |  | 04:59 | 05:29 | 06:02 | 0 | 781 |  | EXT | Нарушение формы кольцевого шва |  | (c)
70041.097 | 1.932 | 1.917 | -9.598 | -9.613 | 1118 | 1330 | 1277 | 795 | 1917 | 6298 |  | CORR | GENE | 05:20 | 05:54 | 05:46 | 84 | 317 | 11 | EXT |  | 0.89 | (c)
70050.695 | 0 | -0.044 | -11.255 | -11.299 | -1833 | -1398 | -1367 | 398 |  | 6299 | Нарушение формы кольцевого шва | GWAN |  | 08:44 | 09:54 | 09:59 | 0 | 930 |  | EXT | Нарушение формы кольцевого шва |  | (c)
70073.345 | 0 | -0.027 | -11.425 | -11.452 | -286 | 238 | 157 | 0 |  | 6301 | Нарушение формы кольцевого шва | GWAN |  | 00:21 | 01:45 | 01:32 | 0 | 885 |  | EXT | Нарушение формы кольцевого шва |  | (c)
70084.77 | 0 | -0.035 | -11.27 | -11.305 | 1475 | 1753 | 1722 | 261 |  | 6302 | Нарушение формы кольцевого шва | GWAN |  | 03:29 | 04:14 | 04:09 | 0 | 495 |  | EXT | Нарушение формы кольцевого шва |  | (c)
70118.795 | 0 | -0.037 | -11.205 | -11.242 | 2040 | -1748 | -1889 | 0 |  | 6305 | Нарушение формы кольцевого шва | GWAN |  | 05:18 | 07:07 | 06:44 | 0 | 1064 |  | EXT | Нарушение формы кольцевого шва |  | (c)
70130 | 0 | -0.035 | -11.155 | -11.19 | 432 | 508 | 704 | 432 |  | 6306 | Нарушение формы кольцевого шва | GWAN |  | 01:29 | 01:42 | 02:13 | 0 | 544 |  | EXT | Нарушение формы кольцевого шва |  | (c)
70130 | 0 | -0.032 | -11.155 | -11.187 | 1276 | 1777 | -2158 | 0 |  | 6306 | Нарушение формы кольцевого шва | GWAN |  | 03:46 | 05:07 | 06:31 | 0 | 2055 |  | EXT | Нарушение формы кольцевого шва |  | (c)
70141.155 | 0 | -0.021 | -11.245 | -11.266 | -743 | -652 | -430 | 117 |  | 6307 | Нарушение формы кольцевого шва | GWAN |  | 00:26 | 00:41 | 01:17 | 0 | 626 |  | EXT | Нарушение формы кольцевого шва |  | (c)
70141.155 | 0 | -0.028 | -11.245 | -11.273 | -1635 | -1601 | -1532 | 596 |  | 6307 | Нарушение формы кольцевого шва | GWAN |  | 10:02 | 10:08 | 10:19 | 0 | 205 |  | EXT | Нарушение формы кольцевого шва |  | (c)
70195.535 | 0 | -0.035 | -11.115 | -11.15 | -425 | 308 | -46 | 0 |  | 6312 | Нарушение формы кольцевого шва | GWAN |  | 03:37 | 05:35 | 04:38 | 0 | 758 |  | EXT | Нарушение формы кольцевого шва |  | (c)
70195.535 | 0 | -0.037 | -11.115 | -11.152 | 2144 | -2062 | -2055 | 1794 |  | 6312 | Нарушение формы кольцевого шва | GWAN |  | 10:31 | 11:13 | 11:14 | 0 | 523 |  | EXT | Нарушение формы кольцевого шва |  | (c)
70229.4 | 0 | 0 | -11.13 | -11.13 | 1828 | 2013 | 2018 | 22 | 0 | 6315 | Смещение кромок | GWAN |  | 03:10 | 03:40 | 03:40 | 0 | 381 |  | EXT | Смещение кромок Наружу Величина смещения - 2.6 мм. Аномалия находится на упругопластическом изгибе: R=459 D, максимальное растяжение на 5.9 час. |  | (c)
70229.4 | 0 | 0 | -11.13 | -11.13 | -2073 | -1331 | -1629 | 157 | 0 | 6315 | Смещение кромок | GWAN |  | 04:40 | 06:40 | 05:52 | 0 | 890 |  | EXT | Смещение кромок Наружу Величина смещения - 2.7 мм. Аномалия находится на упругопластическом изгибе: R=459 D, максимальное растяжение на 5.9 час. |  | (c)
70229.4 | 0 | -0.045 | -11.13 | -11.175 | -442 | -386 | -323 | 203 |  | 6315 | Нарушение формы кольцевого шва | GWAN |  | 09:03 | 09:12 | 09:23 | 0 | 239 |  | EXT | Нарушение формы кольцевого шва Аномалия находится на упругопластическом изгибе: R=459 D, максимальное растяжение на 5.9 час. |  | (c)
70263.33 | 0 | 0 | -11 | -11 | 305 | 1542 | 1079 | 305 | 0 | 6318 | Смещение кромок | GWAN |  | 03:42 | 07:02 | 05:47 | 0 | 1548 |  | EXT | Смещение кромок Наружу Величина смещения - 3 мм. |  | (c)
70307.31 | 0 | 0 | -11.47 | -11.47 | -341 | 469 | 262 | 0 | 0 | 6322 | Смещение кромок | GWAN |  | 01:17 | 03:27 | 02:54 | 0 | 1204 |  | EXT | Смещение кромок Вовнутрь Величина смещения - 2.9 мм. |  | (c)
70307.31 | 0 | 0 | -11.47 | -11.47 | 1398 | 1638 | 2116 | 0 | 0 | 6322 | Смещение кромок | GWAN |  | 05:57 | 06:36 | 07:53 | 0 | 1437 |  | EXT | Смещение кромок Наружу Величина смещения - 3.4 мм. |  | (c)
70341.555 | 0 | 0 | -11.45 | -11.45 | 1245 | 1969 | 1651 | 173 | 0 | 6325 | Смещение кромок | GWAN |  | 01:29 | 03:25 | 02:34 | 0 | 812 |  | EXT | Смещение кромок Вовнутрь Величина смещения - 2.6 мм. |  | (c)
70341.555 | 0 | -0.041 | -11.45 | -11.491 | -1543 | -1410 | -1384 | 687 |  | 6325 | Нарушение формы кольцевого шва | GWAN |  | 05:59 | 06:20 | 06:24 | 0 | 318 |  | EXT | Нарушение формы кольцевого шва |  | (c)
70341.555 | 0 | 0 | -11.45 | -11.45 | -897 | -841 | -488 | 79 | 0 | 6325 | Смещение кромок | GWAN |  | 07:43 | 07:52 | 08:49 | 0 | 818 |  | EXT | Смещение кромок Наружу Величина смещения - 2.5 мм. |  | (c)
70351.761 | 10.206 | 9.921 | -1.244 | -1.529 | -1825 | -1808 | -1805 | 406 | 917 | 6325 | Дефект проката | MIAN | AXGR | 05:13 | 05:16 | 05:16 | 612 | 39 |  | EXT | Дефект проката Эквивалент потери металла 14%. |  | (c)
70353.005 | 0 | -0.033 | -11.38 | -11.413 | 158 | 169 | 406 | 158 |  | 6326 | Нарушение формы кольцевого шва | GWAN |  | 02:23 | 02:25 | 03:03 | 0 | 497 |  | EXT | Нарушение формы кольцевого шва |  | (c)
70353.005 | 0 | -0.011 | -11.38 | -11.391 | 1262 | 1773 | 1546 | 401 |  | 6326 | Нарушение формы кольцевого шва | GWAN |  | 05:21 | 06:44 | 06:07 | 0 | 568 |  | EXT | Нарушение формы кольцевого шва |  | (c)
70353.005 | 0 | -0.025 | -11.38 | -11.405 | -1442 | -874 | -870 | 297 |  | 6326 | Нарушение формы кольцевого шва | GWAN |  | 10:05 | 11:37 | 11:37 | 0 | 1145 |  | EXT | Нарушение формы кольцевого шва |  | (c)
70364.385 | 0 | -0.063 | -11.49 | -11.553 | 878 | 1051 | 1116 | 877 |  | 6327 | Нарушение формы кольцевого шва | GWAN |  | 00:47 | 01:15 | 01:25 | 0 | 476 |  | EXT | Нарушение формы кольцевого шва |  | (c)
70364.385 | 0 | -0.041 | -11.49 | -11.531 | -1497 | -1248 | -1320 | 733 |  | 6327 | Нарушение формы кольцевого шва | GWAN |  | 06:24 | 07:04 | 06:52 | 0 | 353 |  | EXT | Нарушение формы кольцевого шва |  | (c)
70375.875 | 0 | -0.043 | -11.3 | -11.343 | 233 | 474 | 507 | 233 |  | 6328 | Нарушение формы кольцевого шва | GWAN |  | 10:36 | 11:15 | 11:20 | 0 | 547 |  | EXT | Нарушение формы кольцевого шва |  | (c)
70393.867 | 6.692 | 6.651 | -0.508 | -0.549 | -1636 | -1561 | -1571 | 595 | 475 | 6329 |  | DENT | GENE | 10:15 | 10:27 | 10:25 | 74 | 129 | 0.3 | N/A | Глубина вмятины: 4 мм (0,3%). Линейка: 7 см в (665 см; 10:27 ч:мин) Аномалия находится на отводе. |  | (c)
70398.14 | 0 | 0 | -11.435 | -11.435 | -98 | 834 | 447 | 0 | 0 | 6331 | Смещение кромок | GWAN |  | 11:25 | 01:55 | 12:53 | 0 | 1089 |  | EXT | Смещение кромок Наружу Аномалия находится на отводе. Величина смещения - 2.7 мм. |  | (c)
70398.14 | 0 | 0 | -11.435 | -11.435 | -2120 | -1547 | -1701 | 110 | 0 | 6331 | Смещение кромок | GWAN |  | 05:58 | 07:31 | 07:06 | 0 | 838 |  | EXT | Смещение кромок Вовнутрь Аномалия находится на отводе. Величина смещения - 3.1 мм. |  | (c)
70409.575 | 0 | -0.051 | -11.465 | -11.516 | 160 | 273 | 340 | 160 |  | 6332 | Нарушение формы кольцевого шва | GWAN |  | 00:50 | 01:08 | 01:19 | 0 | 359 |  | EXT | Нарушение формы кольцевого шва |  | (c)
70409.575 | 0 | 0 | -11.465 | -11.465 | 1326 | 1599 | 1675 | 206 | 0 | 6332 | Смещение кромок | GWAN |  | 03:58 | 04:42 | 04:55 | 0 | 699 |  | EXT | Смещение кромок Наружу Величина смещения - 2.6 мм. |  | (c)
70409.575 | 0 | -0.045 | -11.465 | -11.51 | -968 | -573 | -583 | 199 |  | 6332 | Нарушение формы кольцевого шва | GWAN |  | 09:48 | 10:52 | 10:50 | 0 | 769 |  | EXT | Нарушение формы кольцевого шва |  | (c)
70412.294 | 2.719 | 2.66 | -8.746 | -8.805 | 2135 | 2184 | 2217 | 0 | 2660 | 6332 |  | CORR | GENE | 06:09 | 06:17 | 06:22 | 67 | 163 | 11 | EXT |  | 0.89 | (c)
70427.038 | 5.998 | 5.987 | -5.327 | -5.338 | 1576 | 1614 | 1623 | 560 | 5314 | 6333 |  | CORR | CIGR | 03:12 | 03:18 | 03:20 | 24 | 95 | 12 | EXT |  | 0.89 | (c)
70443.67 | 0 | 0 | -11.4 | -11.4 | -468 | 284 | 611 | 0 | 0 | 6335 | Смещение кромок | GWAN |  | 01:27 | 03:28 | 04:21 | 0 | 2158 |  | EXT | Смещение кромок Вовнутрь Величина смещения - 2.4 мм. |  | (c)
70443.67 | 0 | -0.044 | -11.4 | -11.444 | -2038 | -1721 | -1781 | 192 |  | 6335 | Нарушение формы кольцевого шва | GWAN |  | 09:13 | 10:05 | 09:55 | 0 | 514 |  | EXT | Нарушение формы кольцевого шва |  | (c)
70448.36 | 4.69 | 4.683 | -6.71 | -6.717 | 808 | 855 | 902 | 808 | 4683 | 6335 |  | CORR | CIGR | 04:53 | 05:00 | 05:08 | 40 | 189 | 13 | EXT |  | 0.89 | (c)
70448.44 | 4.77 | 4.739 | -6.63 | -6.661 | 1245 | 1369 | 1390 | 695 | 4739 | 6335 |  | CORR | GENE | 06:03 | 06:23 | 06:27 | 65 | 290 | 9 | EXT |  | 0.89 | (c)
70455.07 | 0 | -0.033 | -11.225 | -11.258 | -771 | -744 | -532 | 293 |  | 6336 | Нарушение формы кольцевого шва | GWAN |  | 00:08 | 00:12 | 00:46 | 0 | 478 |  | EXT | Нарушение формы кольцевого шва |  | (c)
70455.07 | 0 | -0.032 | -11.225 | -11.257 | 287 | 327 | 1119 | 279 |  | 6336 | Нарушение формы кольцевого шва | GWAN |  | 02:59 | 03:05 | 05:13 | 0 | 1664 |  | EXT | Нарушение формы кольцевого шва |  | (c)
70455.07 | 0 | -0.047 | -11.225 | -11.272 | -1579 | -1472 | -1409 | 652 |  | 6336 | Нарушение формы кольцевого шва | GWAN |  | 09:57 | 10:15 | 10:25 | 0 | 340 |  | EXT | Нарушение формы кольцевого шва |  | (c)
70489.43 | 0 | -0.038 | -10.99 | -11.028 | -1584 | -1028 | -1111 | 639 |  | 6339 | Нарушение формы кольцевого шва | GWAN |  | 00:48 | 02:18 | 02:04 | 0 | 945 |  | EXT | Нарушение формы кольцевого шва |  | (c)
70489.43 | 0 | -0.033 | -10.99 | -11.023 | 261 | 1501 | 1087 | 261 |  | 6339 | Нарушение формы кольцевого шва | GWAN |  | 05:46 | 09:06 | 07:59 | 0 | 1652 |  | EXT | Нарушение формы кольцевого шва |  | (c)
70500.42 | 0 | 0 | -11.38 | -11.38 | -1922 | -1861 | -1727 | 309 | 0 | 6340 | Смещение кромок | GWAN |  | 07:55 | 08:05 | 08:27 | 0 | 389 |  | EXT | Смещение кромок Наружу Величина смещения - 4.4 мм. |  | (c)
70511.8 | 0 | -0.04 | -11.44 | -11.48 | -379 | 447 | 132 | 0 |  | 6341 | Нарушение формы кольцевого шва | GWAN |  | 00:18 | 02:31 | 01:40 | 0 | 1022 |  | EXT | Нарушение формы кольцевого шва |  | (c)
70511.8 | 0 | -0.03 | -11.44 | -11.47 | 1156 | 1806 | 1576 | 235 |  | 6341 | Нарушение формы кольцевого шва | GWAN |  | 04:26 | 06:10 | 05:33 | 0 | 839 |  | EXT | Нарушение формы кольцевого шва |  | (c)
70511.8 | 0 | -0.033 | -11.44 | -11.473 | -2173 | -2025 | -1575 | 57 |  | 6341 | Нарушение формы кольцевого шва | GWAN |  | 07:28 | 07:52 | 09:05 | 0 | 1196 |  | EXT | Нарушение формы кольцевого шва |  | (c)
70517.76 | 5.96 | 5.921 | -5.48 | -5.519 | 2224 | -2132 | -2101 | 0 | 5480 | 6341 |  | CORR | CIGR | 07:18 | 07:35 | 07:40 | 39 | 273 | 11 | EXT |  | 0.89 | (c)
70519.578 | 7.778 | 7.755 | -3.662 | -3.685 | 1458 | 1503 | 1527 | 635 | 3657 | 6341 |  | CORR | CIGR | 05:14 | 05:22 | 05:25 | 28 | 138 | 10 | EXT |  | 0.89 | (c)
70520.396 | 8.596 | 8.576 | -2.844 | -2.864 | 1443 | 1512 | 1511 | 652 | 2835 | 6341 |  | CORR | CIGR | 05:12 | 05:23 | 05:23 | 29 | 136 | 10 | EXT |  | 0.89 | (c)
70523.24 | 0 | -0.023 | -11.035 | -11.058 | 380 | 583 | 522 | 380 |  | 6342 | Нарушение формы кольцевого шва | GWAN |  | 11:58 | 00:31 | 12:21 | 0 | 283 |  | EXT | Нарушение формы кольцевого шва |  | (c)
70523.24 | 0 | -0.026 | -11.035 | -11.061 | 1038 | 1447 | 1445 | 379 |  | 6342 | Нарушение формы кольцевого шва | GWAN |  | 01:44 | 02:50 | 02:50 | 0 | 813 |  | EXT | Нарушение формы кольцевого шва |  | (c)
70523.24 | 0 | -0.022 | -11.035 | -11.057 | -1779 | -804 | -1053 | 327 |  | 6342 | Нарушение формы кольцевого шва | GWAN |  | 06:09 | 08:47 | 08:07 | 0 | 1452 |  | EXT | Нарушение формы кольцевого шва |  | (c)
70534.275 | 0 | 0 | -11.465 | -11.465 | 1886 | -1294 | -1759 | 0 | 0 | 6343 | Смещение кромок | GWAN |  | 05:02 | 08:28 | 07:13 | 0 | 1631 |  | EXT | Смещение кромок Наружу Величина смещения - 2.7 мм. |  | (c)
70545.74 | 0 | -0.034 | -11.48 | -11.514 | -109 | -20 | 42 | 0 |  | 6344 | Нарушение формы кольцевого шва | GWAN |  | 10:09 | 10:23 | 10:33 | 0 | 303 |  | EXT | Нарушение формы кольцевого шва |  | (c)
70568.34 | 0 | 0 | -11.3 | -11.3 | -1255 | -526 | -519 | 0 | 0 | 6346 | Смещение кромок | GWAN |  | 05:53 | 07:50 | 07:51 | 0 | 1472 |  | EXT | Смещение кромок Наружу Величина смещения - 2.7 мм. |  | (c)
70579.64 | 0 | -0.042 | -11.405 | -11.447 | 2120 | -2149 | -2163 | 0 |  | 6347 | Нарушение формы кольцевого шва | GWAN |  | 05:07 | 05:38 | 05:36 | 0 | 357 |  | EXT | Нарушение формы кольцевого шва |  | (c)
70579.64 | 0 | -0.039 | -11.405 | -11.444 | -678 | -561 | -410 | 141 |  | 6347 | Нарушение формы кольцевого шва | GWAN |  | 09:36 | 09:55 | 10:19 | 0 | 537 |  | EXT | Нарушение формы кольцевого шва |  | (c)
70582.805 | 3.165 | 3.115 | -8.24 | -8.29 | -390 | -347 | -337 | 283 | 3115 | 6347 |  | DENT | GENE | 10:22 | 10:29 | 10:31 | 92 | 106 | 0.4 | N/A | Глубина вмятины: 5 мм (0,4%). Линейка: 9 см в (312 см; 10:29 ч:мин) |  | (c)
70591.045 | 0 | -0.038 | -11.4 | -11.438 | -2225 | -1007 | -1169 | 6 |  | 6348 | Нарушение формы кольцевого шва | GWAN |  | 05:34 | 08:51 | 08:25 | 0 | 2111 |  | EXT | Нарушение формы кольцевого шва |  | (c)
70602.445 | 0 | 0 | -11.17 | -11.17 | 1929 | -2037 | -2185 | 0 | 0 | 6349 | Смещение кромок | GWAN |  | 07:01 | 08:21 | 07:57 | 0 | 693 |  | EXT | Смещение кромок Наружу Величина смещения - 2.3 мм. |  | (c)
70613.615 | 0 | 0 | -11.115 | -11.115 | 2137 | 2204 | -1992 | 0 | 0 | 6350 | Смещение кромок | GWAN |  | 04:04 | 04:15 | 04:57 | 0 | 664 |  | EXT | Смещение кромок Наружу Величина смещения - 2.6 мм. |  | (c)
70613.615 | 0 | -0.039 | -11.115 | -11.154 | 427 | 501 | 630 | 427 |  | 6350 | Нарушение формы кольцевого шва | GWAN |  | 11:28 | 11:40 | 12:01 | 0 | 404 |  | EXT | Нарушение формы кольцевого шва |  | (c)
70619.008 | 5.393 | 5.371 | -5.722 | -5.744 | 1476 | 1541 | 1537 | 632 | 5371 | 6350 |  | CORR | CIGR | 02:17 | 02:28 | 02:27 | 38 | 123 | 11 | EXT |  | 0.89 | (c)
70619.121 | 5.506 | 5.436 | -5.609 | -5.679 | 1570 | 1589 | 1585 | 631 | 5436 | 6350 |  | CORR | AXGR | 02:32 | 02:35 | 02:35 | 155 | 30 | 14 | EXT |  | 0.91 | (c)
70670.95 | 0 | -0.036 | -11.455 | -11.491 | -1157 | -993 | -875 | 593 |  | 6355 | Нарушение формы кольцевого шва | GWAN |  | 11:48 | 00:14 | 12:33 | 0 | 564 |  | EXT | Нарушение формы кольцевого шва Аномалия находится на упругопластическом изгибе: R=436 D, максимальное растяжение на 5.9 час. |  | (c)
70670.95 | 0 | -0.038 | -11.455 | -11.493 | -2068 | -1979 | -1903 | 163 |  | 6355 | Нарушение формы кольцевого шва | GWAN |  | 09:21 | 09:35 | 09:47 | 0 | 329 |  | EXT | Нарушение формы кольцевого шва Аномалия находится на упругопластическом изгибе: R=436 D, максимальное растяжение на 5.9 час. |  | (c)
70682.405 | 0 | -0.023 | -11.32 | -11.343 | 1442 | 1605 | 1681 | 310 |  | 6356 | Нарушение формы кольцевого шва | GWAN |  | 03:14 | 03:40 | 03:53 | 0 | 478 |  | EXT | Нарушение формы кольцевого шва Аномалия находится на упругопластическом изгибе: R=872 D, максимальное растяжение на 4.9 час. |  | (c)
70693.725 | 0 | 0 | -11.19 | -11.19 | -1410 | -281 | -795 | 179 | 0 | 6357 | Смещение кромок | GWAN |  | 10:46 | 01:48 | 12:26 | 0 | 1230 |  | EXT | Смещение кромок Вовнутрь Аномалия находится на отводе. Величина смещения - 2.3 мм. |  | (c)
70693.725 | 0 | 0 | -11.19 | -11.19 | 921 | 1247 | 1152 | 848 | 0 | 6357 | Смещение кромок | GWAN |  | 05:02 | 05:55 | 05:40 | 0 | 461 |  | EXT | Смещение кромок Наружу Аномалия находится на отводе. Величина смещения - 3.2 мм. |  | (c)
70693.725 | 0 | 0 | -11.19 | -11.19 | 1994 | 2223 | -2027 | 0 | 0 | 6357 | Смещение кромок | GWAN |  | 07:56 | 08:33 | 09:07 | 0 | 880 |  | EXT | Смещение кромок Наружу Аномалия находится на отводе. Величина смещения - 2.4 мм. |  | (c)
70698.22 | 4.495 | 4.469 | -6.695 | -6.721 | -2134 | -2084 | -1972 | 97 | 4469 | 6357 |  | CORR | GENE | 08:49 | 08:57 | 09:16 | 61 | 324 | 14 | EXT | Аномалия находится на отводе. | 0.89 | (c)
70705.156 | 0.241 | 0.222 | -10.814 | -10.833 | 1562 | 1605 | 1628 | 536 | 222 | 6358 |  | CORR | CIGR | 03:11 | 03:18 | 03:22 | 31 | 133 | 14 | EXT |  | 0.89 | (c)
70739.04 | 0 | -0.037 | -11.55 | -11.587 | -1300 | -1037 | -826 | 352 |  | 6361 | Нарушение формы кольцевого шва | GWAN |  | 06:32 | 07:15 | 07:49 | 0 | 948 |  | EXT | Нарушение формы кольцевого шва |  | (c)
70750.59 | 0 | 0 | -11.4 | -11.4 | 782 | 1699 | 1628 | 0 | 0 | 6362 | Смещение кромок | GWAN |  | 04:42 | 07:10 | 06:59 | 0 | 1691 |  | EXT | Смещение кромок Наружу Величина смещения - 2.4 мм. |  | (c)
70770.873 | 8.883 | 8.686 | -2.547 | -2.744 | -1617 | -1521 | -1525 | 613 | 2533 | 6363 |  | CORR | GENE | 05:22 | 05:38 | 05:37 | 211 | 184 | 15 | EXT |  | 0.92 | (c)
70775.303 | 1.883 | 1.855 | -9.333 | -9.361 | 1992 | 2045 | 2065 | 92 | 1855 | 6364а |  | CORR | CIGR | 06:39 | 06:47 | 06:51 | 37 | 146 | 11 | EXT |  | 0.89 | (c)
70784.917 | 0.281 | 0.274 | -4.87 | -4.877 | -705 | -622 | -530 | 355 | 274 | 6364б |  | CORR | GENE | 01:42 | 01:55 | 02:10 | 81 | 350 | 11 | EXT |  | 0.89 | (c)
70785.398 | 0.762 | 0.733 | -4.389 | -4.418 | -835 | -662 | -625 | 415 | 733 | 6364б |  | CORR | GENE | 01:21 | 01:48 | 01:54 | 136 | 420 | 10 | EXT |  | 0.9 | (c)
70785.674 | 1.038 | 0.997 | -4.113 | -4.154 | -693 | -454 | -492 | 291 | 997 | 6364б |  | CORR | CIGR | 01:43 | 02:22 | 02:16 | 49 | 402 | 10 | EXT |  | 0.89 | (c)
70785.892 | 1.256 | 1.233 | -3.895 | -3.918 | -748 | -655 | -543 | 339 | 1233 | 6364б |  | CORR | GENE | 01:35 | 01:50 | 02:08 | 85 | 409 | 11 | EXT |  | 0.89 | (c)
70786.168 | 1.532 | 1.485 | -3.619 | -3.666 | -749 | -662 | -547 | 346 | 1485 | 6364б |  | CORR | GENE | 01:34 | 01:48 | 02:07 | 87 | 403 | 13 | EXT |  | 0.89 | (c)
70806.74 | 0 | -0.022 | -11.45 | -11.472 | 282 | 425 | 544 | 282 |  | 6367 | Нарушение формы кольцевого шва | GWAN |  | 02:38 | 03:01 | 03:20 | 0 | 524 |  | EXT | Нарушение формы кольцевого шва |  | (c)
70806.74 | 0 | -0.026 | -11.45 | -11.476 | 1026 | 1757 | 1573 | 111 |  | 6367 | Нарушение формы кольцевого шва | GWAN |  | 04:38 | 06:36 | 06:06 | 0 | 1094 |  | EXT | Нарушение формы кольцевого шва |  | (c)
70826.635 | 8.445 | 8.143 | -2.885 | -3.187 | 512 | 529 | 531 | 512 | 2376 | 6368 | Дефект проката | MIAN | AXGR | 02:52 | 02:54 | 02:55 | 811 | 39 |  | EXT | Дефект проката Эквивалент потери металла 10%. |  | (c)
70840.995 | 0 | -0.029 | -11.475 | -11.504 | 1264 | -1406 | -2135 | 0 |  | 6370 | Нарушение формы кольцевого шва | GWAN |  | 01:04 | 05:53 | 03:55 | 0 | 2124 |  | EXT | Нарушение формы кольцевого шва |  | (c)
70852.47 | 0 | -0.017 | -11.49 | -11.507 | -871 | -706 | -757 | 643 |  | 6371 | Нарушение формы кольцевого шва | GWAN |  | 04:30 | 04:57 | 04:49 | 0 | 228 |  | EXT | Нарушение формы кольцевого шва |  | (c)
70852.47 | 0 | 0 | -11.49 | -11.49 | -637 | -481 | -277 | 0 | 0 | 6371 | Смещение кромок | GWAN |  | 05:08 | 05:33 | 06:06 | 0 | 720 |  | EXT | Смещение кромок Наружу Величина смещения - 2.3 мм. |  | (c)
70852.47 | 0 | -0.056 | -11.49 | -11.546 | 1126 | 1575 | 1497 | 1126 |  | 6371 | Нарушение формы кольцевого шва | GWAN |  | 09:53 | 11:05 | 10:53 | 0 | 741 |  | EXT | Нарушение формы кольцевого шва |  | (c)
70897.355 | 0 | -0.037 | -11.27 | -11.307 | 1295 | 1718 | 2076 | 0 |  | 6375 | Нарушение формы кольцевого шва | GWAN |  | 00:48 | 01:57 | 02:54 | 0 | 1563 |  | EXT | Нарушение формы кольцевого шва |  | (c)
70897.355 | 0 | -0.024 | -11.27 | -11.294 | -517 | -505 | -391 | 264 |  | 6375 | Нарушение формы кольцевого шва | GWAN |  | 07:56 | 07:58 | 08:16 | 0 | 253 |  | EXT | Нарушение формы кольцевого шва |  | (c)
70908.625 | 0 | 0 | -11.105 | -11.105 | -11 | 1269 | 700 | 0 | 0 | 6376 | Смещение кромок | GWAN |  | 00:22 | 03:48 | 02:16 | 0 | 1421 |  | EXT | Смещение кромок Наружу Величина смещения - 2.6 мм. |  | (c)
70908.625 | 0 | 0 | -11.105 | -11.105 | 1966 | 2063 | 2038 | 120 | 0 | 6376 |  | GWAN |  | 05:41 | 05:56 | 05:52 | 0 | 145 |  | EXT | Подбивка кромок величиной 8 мм. |  | (c)
70908.625 | 0 | 0 | -11.105 | -11.105 | 2129 | 2176 | 2230 | 0 | 0 | 6376 | Смещение кромок | GWAN |  | 06:07 | 06:14 | 06:23 | 0 | 201 |  | EXT | Смещение кромок Наружу Величина смещения - 2.8 мм. |  | (c)
70913.849 | 5.224 | 5.224 | -5.881 | -5.881 | -2145 | -2139 | -2116 | 86 | 5224 | 6376 |  | CORR | CIGR | 06:37 | 06:38 | 06:42 | 20 | 58 | 10 | EXT |  | 0.89 | (c)
70914.918 | 6.293 | 6.271 | -4.812 | -4.834 | -2182 | -2115 | -2091 | 48 | 4798 | 6376 |  | CORR | CIGR | 06:31 | 06:42 | 06:46 | 36 | 184 | 10 | EXT |  | 0.89 | (c)
70919.73 | 0 | -0.028 | -11.175 | -11.203 | -864 | -547 | 541 | 285 |  | 6377 | Нарушение формы кольцевого шва | GWAN |  | 10:22 | 11:13 | 14:09 | 0 | 2810 |  | EXT | Нарушение формы кольцевого шва |  | (c)
70964.995 | 0 | 0 | -11.485 | -11.485 | -1248 | -1018 | -1066 | 884 | 0 | 6381 | Смещение кромок | GWAN |  | 01:48 | 02:25 | 02:18 | 0 | 364 |  | EXT | Смещение кромок Вовнутрь Величина смещения - 2.6 мм. |  | (c)
70964.995 | 0 | 0 | -11.485 | -11.485 | 213 | 536 | 629 | 213 | 0 | 6381 | Смещение кромок | GWAN |  | 05:44 | 06:36 | 06:51 | 0 | 831 |  | EXT | Смещение кромок Наружу Величина смещения - 2.6 мм. |  | (c)
70976.48 | 0 | -0.026 | -11.535 | -11.561 | -251 | 394 | 214 | 0 |  | 6382 | Нарушение формы кольцевого шва | GWAN |  | 03:23 | 05:07 | 04:38 | 0 | 929 |  | EXT | Нарушение формы кольцевого шва |  | (c)
70976.48 | 0 | -0.036 | -11.535 | -11.571 | 1389 | 1518 | 1884 | 1389 |  | 6382 | Нарушение формы кольцевого шва | GWAN |  | 07:48 | 08:09 | 09:08 | 0 | 989 |  | EXT | Нарушение формы кольцевого шва |  | (c)
70981.446 | 4.966 | 4.884 | -6.569 | -6.651 | 541 | 718 | 661 | 541 | 4884 | 6382 |  | DENT | GENE | 05:31 | 05:60 | 05:50 | 241 | 239 | 0.6 | N/A | Глубина вмятины: 8 мм (0,6%). Линейка: 24 см в (488 см; 05:60 ч:мин) |  | (c)
70988.015 | 0 | -0.034 | -11.43 | -11.464 | 370 | 485 | 541 | 370 |  | 6383 | Нарушение формы кольцевого шва | GWAN |  | 01:47 | 02:05 | 02:15 | 0 | 342 |  | EXT | Нарушение формы кольцевого шва |  | (c)
70990.184 | 2.169 | 2.147 | -9.261 | -9.283 | 1273 | 1467 | 1437 | 1273 | 2147 | 6383 |  | CORR | GENE | 04:13 | 04:44 | 04:39 | 57 | 327 | 11 | EXT |  | 0.89 | (c)
70990.423 | 2.408 | 2.223 | -9.022 | -9.207 | 1698 | 1919 | 1984 | 1698 | 2223 | 6383 |  | DENT | GENE | 05:21 | 05:57 | 06:07 | 408 | 573 | 0.5 | N/A | Глубина вмятины: 7 мм (0,5%). Линейка: 41 см в (222 см; 05:57 ч:мин) Аномалия находится вблизи дефекта потери металла. |  | (c)
70990.735 | 2.72 | 2.676 | -8.71 | -8.754 | 1283 | 1399 | 1407 | 1283 | 2676 | 6383 |  | CORR | GENE | 04:14 | 04:33 | 04:34 | 70 | 248 | 13 | EXT |  | 0.89 | (c)
71022.325 | 0 | -0.035 | -11.27 | -11.305 | 47 | 504 | 368 | 47 |  | 6386 | Нарушение формы кольцевого шва | GWAN |  | 01:22 | 02:36 | 02:14 | 0 | 641 |  | EXT | Нарушение формы кольцевого шва |  | (c)
71045.08 | 0 | -0.04 | -11.415 | -11.455 | 890 | 1085 | 1277 | 567 |  | 6388 | Нарушение формы кольцевого шва | GWAN |  | 03:46 | 04:17 | 04:48 | 0 | 773 |  | EXT | Нарушение формы кольцевого шва |  | (c)
71055.867 | 10.787 | 10.737 | -0.628 | -0.678 | 1849 | 1938 | 1902 | 275 | 581 | 6388 |  | DENT | GENE | 06:20 | 06:35 | 06:29 | 97 | 107 | 0.6 | N/A | Глубина вмятины: 8 мм (0,6%). Линейка: 10 см в (1074 см; 06:35 ч:мин) |  | (c)
71056.495 | 0 | 0 | -11.505 | -11.505 | 1279 | 1641 | 1516 | 478 | 0 | 6389 | Смещение кромок | GWAN |  | 04:26 | 05:24 | 05:04 | 0 | 473 |  | EXT | Смещение кромок Наружу Величина смещения - 2.4 мм. |  | (c)
71056.495 | 0 | -0.032 | -11.505 | -11.537 | -775 | -610 | -614 | 452 |  | 6389 | Нарушение формы кольцевого шва | GWAN |  | 10:54 | 11:21 | 11:20 | 0 | 323 |  | EXT | Нарушение формы кольцевого шва |  | (c)
71068 | 0 | -0.036 | -11.395 | -11.431 | -292 | 756 | 236 | 0 |  | 6390 | Нарушение формы кольцевого шва | GWAN |  | 10:25 | 01:15 | 11:51 | 0 | 1056 |  | EXT | Нарушение формы кольцевого шва |  | (c)
71068 | 0 | 0 | -11.395 | -11.395 | 2205 | -1800 | -1509 | 0 | 0 | 6390 | Смещение кромок | GWAN |  | 05:08 | 06:22 | 07:09 | 0 | 1496 |  | EXT | Смещение кромок Наружу Величина смещения - 2.6 мм. |  | (c)
71069.664 | 1.664 | 1.531 | -9.731 | -9.864 | -305 | -252 | -259 | 213 | 1531 | 6390 | Дефект проката | MIAN | GENE | 10:23 | 10:32 | 10:31 | 355 | 92 |  | INT | Дефект проката Эквивалент потери металла 15%. |  | (c)
71113.05 | 0 | -0.05 | -11.53 | -11.58 | -835 | -456 | -566 | 297 |  | 6394 | Нарушение формы кольцевого шва | GWAN |  | 11:07 | 00:08 | 11:50 | 0 | 538 |  | EXT | Нарушение формы кольцевого шва |  | (c)
71113.05 | 0 | -0.042 | -11.53 | -11.572 | 632 | 801 | 857 | 632 |  | 6394 | Нарушение формы кольцевого шва | GWAN |  | 03:03 | 03:31 | 03:40 | 0 | 451 |  | EXT | Нарушение формы кольцевого шва |  | (c)
71113.05 | 0 | -0.031 | -11.53 | -11.561 | -2121 | -1987 | -1930 | 110 |  | 6394 | Нарушение формы кольцевого шва | GWAN |  | 07:39 | 08:01 | 08:10 | 0 | 382 |  | EXT | Нарушение формы кольцевого шва |  | (c)
71113.1 | 0.05 | 0.004 | -11.48 | -11.526 | 943 | 963 | 966 | 943 | 4 | 6394 | Дефект проката | MIAN | AXGR | 03:54 | 03:57 | 03:57 | 165 | 45 |  | EXT | Дефект проката Эквивалент потери металла 14%. |  | (c)
71124.58 | 0 | 0 | -11.215 | -11.215 | 313 | 876 | 682 | 313 | 0 | 6395 | Смещение кромок | GWAN |  | 00:33 | 02:04 | 01:33 | 0 | 738 |  | EXT | Смещение кромок Наружу Величина смещения - 2.4 мм. |  | (c)
71124.58 | 0 | -0.039 | -11.215 | -11.254 | 1534 | 1698 | 1744 | 277 |  | 6395 | Нарушение формы кольцевого шва | GWAN |  | 03:51 | 04:17 | 04:24 | 0 | 419 |  | EXT | Нарушение формы кольцевого шва |  | (c)
71124.58 | 0 | 0 | -11.215 | -11.215 | -1311 | -1020 | -987 | 662 | 0 | 6395 | Смещение кромок | GWAN |  | 08:11 | 08:58 | 09:04 | 0 | 649 |  | EXT | Смещение кромок Вовнутрь Величина смещения - 2.5 мм. |  | (c)
71158.54 | 0 | -0.029 | -6.551 | -6.58 | 790 | 932 | 983 | 790 |  | 6398а | Нарушение формы кольцевого шва | GWAN |  | 04:46 | 05:09 | 05:17 | 0 | 386 |  | EXT | Нарушение формы кольцевого шва Аномалия находится на отводе. |  | (c)
71158.54 | 0 | 0 | -6.551 | -6.551 | 1335 | -2132 | 1885 | 0 | 0 | 6398а | Смещение кромок | GWAN |  | 06:14 | 08:54 | 07:43 | 0 | 1100 |  | EXT | Смещение кромок Наружу Аномалия находится на отводе. Величина смещения - 2.3 мм. |  | (c)
71165.091 | 0 | -0.046 | -5.015 | -5.061 | -1888 | -1775 | -1788 | 1688 |  | 6398б | Нарушение формы кольцевого шва | GWAN |  | 02:42 | 02:60 | 02:58 | 0 | 200 |  | EXT | Нарушение формы кольцевого шва |  | (c)
71165.091 | 0 | -0.059 | -5.015 | -5.074 | -1569 | -1422 | -1403 | 1237 |  | 6398б | Нарушение формы кольцевого шва | GWAN |  | 03:33 | 03:57 | 03:60 | 0 | 332 |  | EXT | Нарушение формы кольцевого шва |  | (c)
71165.091 | 0 | -0.052 | -5.015 | -5.067 | -911 | -648 | -653 | 396 | 0 | 6398б | Внутришовный дефект | GWAN |  | 05:19 | 06:02 | 06:01 | 0 | 515 | 10 | MID | Внутришовный дефект |  | (c)
71165.091 | 0 | -0.043 | -5.015 | -5.058 | 1403 | 1483 | 1563 | 1403 |  | 6398б | Нарушение формы кольцевого шва | GWAN |  | 11:33 | 11:46 | 11:59 | 0 | 321 |  | EXT | Нарушение формы кольцевого шва |  | (c)
71170.106 | 0 | -0.04 | -11.324 | -11.364 | 255 | 671 | 600 | 255 |  | 6399а | Нарушение формы кольцевого шва | GWAN |  | 01:23 | 02:30 | 02:19 | 0 | 691 |  | EXT | Нарушение формы кольцевого шва |  | (c)
71170.106 | 0 | 0 | -11.324 | -11.324 | 1575 | 1675 | 1673 | 461 | 0 | 6399а | Непровар / утяжина | GWAN |  | 04:56 | 05:12 | 05:12 | 0 | 194 | 10 | INT | Непровар / утяжина |  | (c)
71170.106 | 0 | 0 | -11.324 | -11.324 | 1939 | 2053 | 2023 | 125 | 0 | 6399а | Непровар / утяжина | GWAN |  | 05:55 | 06:13 | 06:08 | 0 | 166 | 12 | INT | Непровар / утяжина |  | (c)
71176.231 | 6.125 | 6.107 | -5.199 | -5.217 | 2170 | 2219 | 2216 | 0 | 5186 | 6399а |  | LWAN | CIGR | 06:32 | 06:40 | 06:39 | 31 | 93 |  | INT | Эквивалент потери металла 11%. |  | (c)
71181.43 | 0 | -0.049 | -11.18 | -11.229 | 1236 | 1652 | 1525 | 417 |  | 6400 | Нарушение формы кольцевого шва | GWAN |  | 03:34 | 04:41 | 04:20 | 0 | 578 |  | EXT | Нарушение формы кольцевого шва |  | (c)
71181.43 | 0 | 0 | -11.18 | -11.18 | 2137 | -2184 | -2048 | 0 | 0 | 6400 | Смещение кромок | GWAN |  | 05:59 | 06:22 | 06:44 | 0 | 552 |  | EXT | Смещение кромок Наружу Величина смещения - 2.5 мм. |  | (c)
71204.105 | 0 | -0.027 | -11.47 | -11.497 | 950 | -2158 | -2215 | 0 |  | 6402 | Нарушение формы кольцевого шва | GWAN |  | 03:32 | 07:10 | 07:01 | 0 | 2593 |  | EXT | Нарушение формы кольцевого шва |  | (c)
71215.575 | 0 | -0.027 | -11.53 | -11.557 | 1418 | 1767 | 1625 | 398 |  | 6403 | Нарушение формы кольцевого шва | GWAN |  | 01:36 | 02:32 | 02:09 | 0 | 414 |  | EXT | Нарушение формы кольцевого шва |  | (c)
71215.575 | 0 | -0.04 | -11.53 | -11.57 | 51 | 252 | 244 | 51 |  | 6403 | Нарушение формы кольцевого шва | GWAN |  | 09:55 | 10:27 | 10:26 | 0 | 386 |  | EXT | Нарушение формы кольцевого шва |  | (c)
71259.182 | 8.952 | 8.88 | -2.238 | -2.31 | 1613 | 1626 | 1640 | 564 | 2155 | 6406 |  | CORR | GENE | 01:59 | 02:01 | 02:03 | 155 | 53 | 11 | EXT |  | 0.9 | (c)
71272.79 | 0 | -0.022 | -11.51 | -11.532 | 819 | 2065 | 1493 | 64 |  | 6408 | Нарушение формы кольцевого шва | GWAN |  | 01:58 | 05:19 | 03:47 | 0 | 1347 |  | EXT | Нарушение формы кольцевого шва |  | (c)
71272.79 | 0 | -0.014 | -11.51 | -11.524 | -652 | -478 | -489 | 326 |  | 6408 | Нарушение формы кольцевого шва | GWAN |  | 10:01 | 10:29 | 10:27 | 0 | 326 |  | EXT | Нарушение формы кольцевого шва |  | (c)
71284.3 | 0 | -0.041 | -11.515 | -11.556 | 301 | 957 | 707 | 301 |  | 6409 | Нарушение формы кольцевого шва | GWAN |  | 01:48 | 03:34 | 02:53 | 0 | 811 |  | EXT | Нарушение формы кольцевого шва |  | (c)
71284.3 | 0 | 0 | -11.515 | -11.515 | 1329 | 1701 | 1618 | 323 | 0 | 6409 | Смещение кромок | GWAN |  | 04:34 | 05:34 | 05:20 | 0 | 579 |  | EXT | Смещение кромок Наружу Величина смещения - 3.2 мм. |  | (c)
71284.3 | 0 | 0 | -11.515 | -11.515 | 1993 | 2016 | -2216 | 0 | 0 | 6409 | Смещение кромок | GWAN |  | 06:21 | 06:25 | 07:02 | 0 | 504 |  | EXT | Смещение кромок Вовнутрь Величина смещения - 2.5 мм. |  | (c)
71309.35 | 2.335 | 2.315 | -8.615 | -8.635 | -1776 | -1731 | -1687 | 455 | 2315 | 6411 |  | CORR | CIGR | 08:46 | 08:53 | 09:00 | 31 | 177 | 15 | EXT |  | 0.89 | (c)
71328.886 | 10.921 | 10.633 | -0.534 | -0.822 | -1543 | -1459 | -1421 | 688 | 265 | 6412 |  | CORR | GENE | 08:57 | 09:10 | 09:17 | 557 | 244 | 11 | EXT |  | 0.95 | (c)
71329.42 | 0 | 0 | -11.455 | -11.455 | 806 | 1398 | 1766 | 0 | 0 | 6413 | Смещение кромок | GWAN |  | 04:12 | 05:47 | 06:47 | 0 | 1919 |  | EXT | Смещение кромок Наружу Величина смещения - 2.9 мм. |  | (c)
71330.376 | 0.956 | 0.935 | -10.499 | -10.52 | 597 | 621 | 715 | 597 | 935 | 6413 |  | CORR | CIGR | 03:38 | 03:42 | 03:57 | 46 | 236 | 13 | EXT |  | 0.89 | (c)
71335.997 | 6.577 | 6.538 | -4.878 | -4.917 | -1932 | -1905 | -1918 | 299 | 4833 | 6413 |  | CORR | AXGR | 08:50 | 08:54 | 08:52 | 84 | 27 | 15 | EXT |  | 0.89 | (c)
71338.659 | 9.239 | 9.231 | -2.216 | -2.224 | 691 | 757 | 787 | 691 | 2203 | 6413 |  | CORR | CIGR | 03:53 | 04:04 | 04:09 | 21 | 192 | 23 | EXT |  | 0.89 | (c)
71342.326 | 1.451 | 1.437 | -9.959 | -9.973 | -1156 | -1114 | -1032 | 908 | 1437 | 6414 |  | CORR | CIGR | 09:16 | 09:23 | 09:37 | 36 | 248 | 10 | EXT |  | 0.89 | (c)
71342.487 | 1.612 | 1.551 | -9.798 | -9.859 | -1314 | -1264 | -1255 | 916 | 1551 | 6414 |  | CORR | GENE | 08:51 | 08:59 | 09:01 | 199 | 118 | 11 | EXT |  | 0.91 | (c)
71342.608 | 1.733 | 1.648 | -9.677 | -9.762 | 1186 | 1218 | 1230 | 956 | 1648 | 6414 |  | CORR | GENE | 03:34 | 03:40 | 03:42 | 170 | 89 | 13 | EXT |  | 0.91 | (c)
71342.782 | 1.907 | 1.872 | -9.503 | -9.538 | 1080 | 1104 | 1143 | 1024 | 1872 | 6414 |  | CORR | CIGR | 03:17 | 03:21 | 03:28 | 41 | 127 | 15 | EXT |  | 0.89 | (c)
71343.069 | 2.194 | 2.168 | -9.216 | -9.242 | -1403 | -1370 | -1348 | 827 | 2168 | 6414 |  | CORR | CIGR | 08:37 | 08:42 | 08:46 | 29 | 111 | 10 | EXT |  | 0.89 | (c)
71346.626 | 5.751 | 5.719 | -5.659 | -5.691 | 1082 | 1156 | 1134 | 1044 | 5437 | 6414 |  | CORR | GENE | 03:18 | 03:30 | 03:26 | 254 | 105 | 10 | EXT |  | 0.91 | (c)
71348.189 | 7.314 | 7.216 | -4.096 | -4.194 | 1592 | 1594 | 1609 | 604 | 3854 | 6414 |  | CORR | AXGR | 04:40 | 04:40 | 04:43 | 340 | 35 | 10 | EXT |  | 0.92 | (c)
71348.262 | 7.387 | 7.367 | -4.023 | -4.043 | 1181 | 1451 | 1388 | 635 | 3968 | 6414 |  | CORR | GENE | 03:34 | 04:17 | 04:07 | 75 | 415 | 11 | EXT |  | 0.89 | (c)
71363.285 | 0 | -0.024 | -12.14 | -12.164 | 1603 | 1729 | 1913 | 1603 |  | 6415б | Нарушение формы кольцевого шва | GWAN |  | 01:53 | 02:13 | 02:43 | 0 | 620 |  | EXT | Нарушение формы кольцевого шва |  | (c)
71363.285 | 0 | -0.052 | -12.14 | -12.192 | -1623 | -1196 | -1359 | 1094 |  | 6415б | Нарушение формы кольцевого шва | GWAN |  | 05:12 | 06:21 | 05:55 | 0 | 529 |  | EXT | Нарушение формы кольцевого шва |  | (c)
71396.87 | 0 | -0.061 | -11.39 | -11.451 | -186 | 33 | 22 | 0 |  | 6419а | Нарушение формы кольцевого шва | GWAN |  | 11:11 | 11:47 | 11:45 | 0 | 417 |  | EXT | Нарушение формы кольцевого шва Аномалия находится на упругопластическом изгибе: R=395 D, максимальное растяжение на 5.4 час. |  | (c)
71418.72 | 0 | 0 | -1.467 | -1.467 | 1193 | 1380 | 1316 | 1193 | 0 | 6420б | Непровар / утяжина | GWAN |  | 05:02 | 05:33 | 05:22 | 0 | 248 | 10 | INT | Непровар / утяжина |  | (c)
71442.416 | 0 | -0.03 | -11.695 | -11.725 | -671 | -557 | -395 | 118 |  | 6423 | Нарушение формы кольцевого шва | GWAN |  | 10:18 | 10:37 | 11:03 | 0 | 553 |  | EXT | Нарушение формы кольцевого шва |  | (c)
71464.204 | 10.093 | 10.072 | -1.417 | -1.438 | -1046 | -920 | -904 | 763 | 1404 | 6424 |  | CORR | CIGR | 04:43 | 05:04 | 05:06 | 34 | 283 | 10 | EXT |  | 0.89 | (c)
71466.205 | 0.584 | 0.317 | -10.606 | -10.873 | -767 | -742 | -743 | 719 | 317 | 6425 | Дефект проката | MIAN | GENE | 10:17 | 10:21 | 10:21 | 547 | 48 |  | EXT | Дефект проката Эквивалент потери металла 10%. |  | (c)
71476.811 | 0 | 0 | -11.52 | -11.52 | 2019 | -2010 | -1968 | 0 | 0 | 6426 | Смещение кромок | GWAN |  | 04:31 | 05:41 | 05:47 | 0 | 950 |  | EXT | Смещение кромок Наружу Величина смещения - 2.3 мм. |  | (c)
71476.811 | 0 | -0.037 | -11.52 | -11.557 | -937 | -794 | -638 | 339 |  | 6426 | Нарушение формы кольцевого шва | GWAN |  | 08:34 | 08:57 | 09:22 | 0 | 598 |  | EXT | Нарушение формы кольцевого шва |  | (c)
71486.401 | 9.59 | 9.544 | -1.93 | -1.976 | 1096 | 1140 | 1155 | 1016 | 1837 | 6426 |  | DENT | GENE | 02:02 | 02:09 | 02:11 | 139 | 119 | 0.9 | N/A | Глубина вмятины: 13 мм (0,9%). Линейка: 14 см в (954 см; 02:09 ч:мин) |  | (c)
71490.536 | 2.205 | 2.046 | -9.145 | -9.304 | 1832 | 1983 | 1964 | 134 | 2046 | 6427 |  | CORR | GENE | 04:55 | 05:19 | 05:16 | 169 | 265 | 10 | EXT |  | 0.9 | (c)
71499.681 | 0 | -0.044 | -11.32 | -11.364 | 230 | 438 | 581 | 230 |  | 6428 | Нарушение формы кольцевого шва | GWAN |  | 00:46 | 01:20 | 01:43 | 0 | 703 |  | EXT | Нарушение формы кольцевого шва |  | (c)
71499.681 | 0 | 0 | -11.32 | -11.32 | 1702 | -1419 | -1921 | 0 | 0 | 6428 | Смещение кромок | GWAN |  | 04:44 | 08:20 | 06:59 | 0 | 1676 |  | EXT | Смещение кромок Наружу Величина смещения - 2.7 мм. |  | (c)
71522.536 | 0 | -0.033 | -11.32 | -11.353 | 190 | 1048 | 764 | 190 |  | 6430 | Нарушение формы кольцевого шва | GWAN |  | 01:30 | 03:48 | 03:02 | 0 | 1147 |  | EXT | Нарушение формы кольцевого шва |  | (c)
71522.536 | 0 | -0.032 | -11.32 | -11.352 | -1988 | -974 | -1254 | 242 |  | 6430 | Нарушение формы кольцевого шва | GWAN |  | 07:38 | 10:22 | 09:37 | 0 | 1469 |  | EXT | Нарушение формы кольцевого шва |  | (c)
71533.856 | 0 | 0 | -11.4 | -11.4 | 1969 | -2111 | -1714 | 0 | 0 | 6431 | Смещение кромок | GWAN |  | 05:24 | 06:25 | 07:29 | 0 | 1556 |  | EXT | Смещение кромок Наружу Величина смещения - 2.5 мм. |  | (c)
71540.289 | 6.433 | 6.39 | -4.967 | -5.01 | -1854 | -1736 | -1751 | 376 | 4958 | 6431 |  | CORR | GENE | 07:07 | 07:26 | 07:23 | 52 | 207 | 11 | EXT |  | 0.89 | (c)
71563.216 | 6.73 | 6.711 | -4.575 | -4.594 | -1751 | -1659 | -1655 | 480 | 4557 | 6433 |  | CORR | CIGR | 08:34 | 08:49 | 08:50 | 37 | 192 | 10 | EXT |  | 0.89 | (c)
71567.791 | 0 | -0.037 | -11.34 | -11.377 | 160 | 276 | 486 | 160 |  | 6434 | Нарушение формы кольцевого шва | GWAN |  | 01:27 | 01:46 | 02:20 | 0 | 651 |  | EXT | Нарушение формы кольцевого шва |  | (c)
71567.791 | 0 | -0.034 | -11.34 | -11.374 | 1240 | 1424 | -2089 | 0 |  | 6434 | Нарушение формы кольцевого шва | GWAN |  | 04:21 | 04:51 | 07:24 | 0 | 2263 |  | EXT | Нарушение формы кольцевого шва |  | (c)
71579.131 | 0 | 0 | -11.47 | -11.47 | 332 | 1237 | 1226 | 111 | 0 | 6435 | Смещение кромок | GWAN |  | 00:38 | 03:04 | 03:02 | 0 | 1788 |  | EXT | Смещение кромок Наружу Величина смещения - 2.7 мм. |  | (c)
71579.131 | 0 | 0 | -11.47 | -11.47 | -1839 | -1653 | -1688 | 392 | 0 | 6435 | Смещение кромок | GWAN |  | 06:47 | 07:17 | 07:12 | 0 | 302 |  | EXT | Смещение кромок Наружу Величина смещения - 2.4 мм. |  | (c)
71601.706 | 0 | -0.027 | -11.36 | -11.387 | 917 | 1072 | 1024 | 917 |  | 6437 | Нарушение формы кольцевого шва | GWAN |  | 04:57 | 05:22 | 05:15 | 0 | 214 |  | EXT | Нарушение формы кольцевого шва |  | (c)
71601.706 | 0 | 0 | -11.36 | -11.36 | 1455 | 2164 | 2178 | 0 | 0 | 6437 | Смещение кромок | GWAN |  | 06:24 | 08:19 | 08:21 | 0 | 1446 |  | EXT | Смещение кромок Наружу Величина смещения - 2.5 мм. |  | (c)
71626.723 | 2.392 | 2.38 | -8.998 | -9.01 | 839 | 915 | 921 | 839 | 2380 | 6439 |  | CORR | CIGR | 04:38 | 04:50 | 04:51 | 33 | 163 | 14 | EXT |  | 0.89 | (c)
71628.688 | 4.357 | 4.284 | -7.033 | -7.106 | 618 | 634 | 644 | 618 | 4284 | 6439 |  | CORR | GENE | 04:02 | 04:05 | 04:06 | 247 | 51 | 15 | EXT |  | 0.93 | (c)
71630.36 | 6.029 | 5.955 | -5.361 | -5.435 | 1396 | 1418 | 1407 | 812 | 5354 | 6439 |  | CORR | AXGR | 06:08 | 06:11 | 06:09 | 81 | 22 | 12 | EXT |  | 0.89 | (c)
71630.438 | 6.107 | 6.093 | -5.283 | -5.297 | 1326 | 1496 | 1430 | 698 | 5224 | 6439 |  | CORR | GENE | 05:56 | 06:24 | 06:13 | 73 | 207 | 21 | EXT |  | 0.89 | (c)
71630.723 | 6.392 | 6.372 | -4.998 | -5.018 | 909 | 910 | 953 | 909 | 4998 | 6439 |  | CORR | CIGR | 04:49 | 04:49 | 04:56 | 20 | 87 | 10 | EXT |  | 0.89 | (c)
71630.911 | 6.58 | 6.561 | -4.81 | -4.829 | -2150 | -2056 | -2069 | 81 | 4793 | 6439 |  | CORR | CIGR | 08:35 | 08:50 | 08:48 | 36 | 161 | 10 | EXT |  | 0.89 | (c)
71631.105 | 6.774 | 6.748 | -4.616 | -4.642 | 1586 | 1642 | 1661 | 495 | 4602 | 6439 |  | CORR | CIGR | 06:38 | 06:47 | 06:50 | 40 | 149 | 14 | EXT |  | 0.89 | (c)
71632.681 | 8.35 | 8.345 | -3.04 | -3.045 | 1893 | 1950 | 1947 | 230 | 3027 | 6439 |  | CORR | CIGR | 07:28 | 07:37 | 07:37 | 18 | 107 | 10 | EXT |  | 0.89 | (c)
71634.859 | 10.528 | 10.511 | -0.862 | -0.879 | 713 | 754 | 764 | 713 | 856 | 6439 |  | CORR | CIGR | 04:17 | 04:24 | 04:26 | 23 | 101 | 10 | EXT |  | 0.89 | (c)
71638.188 | 2.467 | 2.433 | -8.838 | -8.872 | -2218 | -2191 | -2130 | 12 | 2433 | 6440 |  | CORR | GENE | 04:31 | 04:36 | 04:46 | 71 | 177 | 12 | EXT |  | 0.89 | (c)
71644.776 | 9.055 | 9.02 | -2.25 | -2.285 | 2176 | -2224 | -2213 | 0 | 2246 | 6440 |  | CORR | CIGR | 04:20 | 04:30 | 04:32 | 39 | 144 | 11 | EXT |  | 0.89 | (c)
71646.824 | 11.103 | 11.078 | -0.202 | -0.227 | 1981 | 2019 | 2039 | 133 | 202 | 6440 |  | CORR | CIGR | 03:49 | 03:55 | 03:58 | 25 | 117 | 12 | EXT |  | 0.89 | (c)
71658.456 | 0 | -0.035 | -11.365 | -11.4 | -405 | -42 | -61 | 283 |  | 6442 | Нарушение формы кольцевого шва | GWAN |  | 11:17 | 00:15 | 12:12 | 0 | 688 |  | EXT | Нарушение формы кольцевого шва |  | (c)
71658.456 | 0 | -0.026 | -11.365 | -11.391 | 797 | 853 | 1024 | 797 |  | 6442 | Нарушение формы кольцевого шва | GWAN |  | 02:31 | 02:40 | 03:07 | 0 | 454 |  | EXT | Нарушение формы кольцевого шва |  | (c)
71661.46 | 3.004 | 2.956 | -8.361 | -8.409 | 1267 | 1292 | 1341 | 816 | 2956 | 6442 |  | CORR | GENE | 03:46 | 03:50 | 03:58 | 60 | 148 | 11 | EXT |  | 0.89 | (c)
71661.509 | 3.053 | 3.041 | -8.312 | -8.324 | 1554 | 1579 | 1589 | 607 | 3041 | 6442 |  | CORR | CIGR | 04:33 | 04:37 | 04:38 | 25 | 70 | 11 | EXT |  | 0.89 | (c)
71669.821 | 0 | 0 | -11.135 | -11.135 | 1667 | 1758 | 1801 | 296 | 0 | 6443 | Смещение кромок | GWAN |  | 01:36 | 01:50 | 01:57 | 0 | 268 |  | EXT | Смещение кромок Вовнутрь Величина смещения - 2.5 мм. |  | (c)
71669.821 | 0 | -0.036 | -11.135 | -11.171 | -1576 | -530 | -689 | 0 |  | 6443 | Нарушение формы кольцевого шва | GWAN |  | 04:52 | 07:41 | 07:16 | 0 | 1774 |  | EXT | Нарушение формы кольцевого шва |  | (c)
71682.171 | 1.215 | 1.133 | -10.2 | -10.282 | 1244 | 1257 | 1271 | 932 | 1133 | 6444 |  | CORR | GENE | 05:29 | 05:32 | 05:34 | 152 | 55 | 10 | EXT |  | 0.9 | (c)
71692.371 | 0 | -0.046 | -11.5 | -11.546 | 1241 | -1730 | -1652 | 0 |  | 6445 | Нарушение формы кольцевого шва | GWAN |  | 01:17 | 05:18 | 05:31 | 0 | 3138 |  | EXT | Нарушение формы кольцевого шва |  | (c)
71695.265 | 2.894 | 2.858 | -8.606 | -8.642 | -1929 | -1885 | -1902 | 302 | 2858 | 6445 |  | CORR | GENE | 04:46 | 04:53 | 04:50 | 129 | 54 | 10 | EXT |  | 0.9 | (c)
71695.58 | 3.209 | 3.094 | -8.291 | -8.406 | -1892 | -1881 | -1878 | 339 | 3094 | 6445 |  | CORR | AXGR | 04:52 | 04:54 | 04:54 | 187 | 28 | 9 | EXT |  | 0.9 | (c)
71699.153 | 6.782 | 6.732 | -4.718 | -4.768 | -2029 | -1793 | -1482 | 202 | 4366 | 6445 |  | CORR | GENE | 04:30 | 05:08 | 05:58 | 402 | 1093 | 10 | EXT |  | 0.93 | (c)
71699.64 | 7.269 | 7.226 | -4.231 | -4.274 | -2176 | -2173 | -2162 | 55 | 3686 | 6445 |  | CORR | AXGR | 04:06 | 04:06 | 04:08 | 588 | 28 | 11 | EXT |  | 0.95 | (c)
71701.415 | 9.044 | 9.003 | -2.456 | -2.497 | -1272 | -1190 | -1187 | 959 | 2395 | 6445 |  | CORR | GENE | 06:32 | 06:45 | 06:46 | 102 | 170 | 10 | EXT |  | 0.89 | (c)
71710.631 | 6.76 | 6.714 | -3.875 | -3.921 | -2207 | -2086 | -2096 | 23 | 3759 | 6446 |  | CORR | GENE | 04:36 | 04:55 | 04:53 | 162 | 223 | 11 | EXT |  | 0.9 | (c)
71714.364 | 10.493 | 10.469 | -0.142 | -0.166 | 2177 | 2228 | -2105 | 0 | 104 | 6446 |  | CORR | GENE | 04:23 | 04:31 | 04:52 | 62 | 358 | 11 | EXT |  | 0.89 | (c)
71714.506 | 0 | -0.029 | -11.165 | -11.194 | 1808 | -2129 | -2112 | 0 |  | 6447 | Нарушение формы кольцевого шва | GWAN |  | 06:05 | 07:30 | 07:32 | 0 | 1082 |  | EXT | Нарушение формы кольцевого шва |  | (c)
71716.115 | 1.609 | 1.584 | -9.556 | -9.581 | 1931 | 1995 | 1994 | 174 | 1584 | 6447 |  | CORR | CIGR | 06:25 | 06:35 | 06:35 | 25 | 125 | 11 | EXT |  | 0.89 | (c)
71716.594 | 2.088 | 2.063 | -9.077 | -9.102 | 1646 | 1674 | 1690 | 497 | 2063 | 6447 |  | CORR | CIGR | 05:39 | 05:43 | 05:46 | 25 | 87 | 10 | EXT |  | 0.89 | (c)
71716.789 | 2.283 | 2.266 | -8.882 | -8.899 | 1585 | 1663 | 1633 | 549 | 2266 | 6447 |  | CORR | CIGR | 05:29 | 05:42 | 05:37 | 30 | 96 | 10 | EXT |  | 0.89 | (c)
71717.871 | 3.365 | 3.226 | -7.8 | -7.939 | 1407 | 1485 | 1503 | 631 | 3226 | 6447 |  | CORR | GENE | 05:00 | 05:13 | 05:16 | 185 | 192 | 11 | EXT |  | 0.91 | (c)
71720.248 | 5.742 | 5.684 | -5.423 | -5.481 | 1217 | 1277 | 1339 | 769 | 5418 | 6447 |  | CORR | GENE | 04:30 | 04:39 | 04:49 | 63 | 244 | 10 | EXT |  | 0.89 | (c)
71722.833 | 8.327 | 8.159 | -2.838 | -3.006 | -2189 | -2134 | -2034 | 41 | 2770 | 6447 |  | DENT | GENE | 07:20 | 07:29 | 07:45 | 236 | 310 | 0.6 | N/A | Глубина вмятины: 8 мм (0,6%). Линейка: 24 см в (816 см; 07:29 ч:мин) Аномалия находится вблизи продольного шва. |  | (c)
71726.439 | 0.768 | 0.241 | -10.612 | -11.139 | 2122 | 2160 | 2152 | 49 | 241 | 6448 |  | CORR | GENE | 04:56 | 05:02 | 05:01 | 715 | 60 | 13 | EXT |  | 0.97 | (c)
71730.929 | 5.258 | 5.202 | -6.122 | -6.178 | 2148 | -2105 | -2150 | 0 | 5202 | 6448 |  | CORR | GENE | 05:00 | 05:34 | 05:26 | 213 | 327 | 11 | EXT |  | 0.91 | (c)
71731.941 | 6.27 | 6.082 | -5.11 | -5.298 | 2064 | -2134 | -2150 | 0 | 5066 | 6448 |  | CORR | GENE | 04:46 | 05:29 | 05:26 | 232 | 494 | 10 | EXT |  | 0.91 | (c)
71734.101 | 8.43 | 8.381 | -2.95 | -2.999 | -2174 | -2159 | -2154 | 56 | 2854 | 6448 |  | CORR | AXGR | 05:22 | 05:25 | 05:26 | 145 | 41 | 10 | EXT |  | 0.9 | (c)
71742.278 | 5.227 | 5.197 | -6.368 | -6.398 | 2089 | 2176 | 2219 | 0 | 5197 | 6449 |  | CORR | CIGR | 05:31 | 05:45 | 05:52 | 37 | 260 | 13 | EXT |  | 0.89 | (c)
71743.421 | 6.37 | 6.184 | -5.225 | -5.411 | 2097 | -2137 | -2223 | 0 | 5020 | 6449 |  | CORR | GENE | 05:32 | 06:09 | 05:55 | 391 | 282 | 12 | EXT |  | 0.94 | (c)
71744.449 | 7.398 | 7.376 | -4.197 | -4.219 | 2072 | 2136 | 2188 | 0 | 4186 | 6449 |  | CORR | CIGR | 05:28 | 05:39 | 05:47 | 33 | 231 | 12 | EXT |  | 0.89 | (c)
71748.646 | 0 | -0.031 | -11.51 | -11.541 | 1998 | -1961 | -2034 | 0 |  | 6450 | Нарушение формы кольцевого шва | GWAN |  | 06:06 | 07:27 | 07:15 | 0 | 858 |  | EXT | Нарушение формы кольцевого шва |  | (c)
71748.646 | 0 | -0.042 | -11.51 | -11.552 | -950 | -753 | -750 | 551 |  | 6450 | Нарушение формы кольцевого шва | GWAN |  | 10:10 | 10:42 | 10:42 | 0 | 399 |  | EXT | Нарушение формы кольцевого шва |  | (c)
71749.513 | 0.867 | 0.82 | -10.643 | -10.69 | 1778 | 1912 | 1904 | 200 | 820 | 6450 |  | CORR | GENE | 05:30 | 05:52 | 05:51 | 62 | 253 | 11 | EXT |  | 0.89 | (c)
71749.655 | 1.009 | 0.988 | -10.501 | -10.522 | 1751 | 1815 | 1879 | 223 | 988 | 6450 |  | CORR | CIGR | 05:26 | 05:36 | 05:47 | 24 | 257 | 10 | EXT |  | 0.89 | (c)
71750.252 | 1.606 | 1.585 | -9.904 | -9.925 | 1809 | 1847 | 1866 | 307 | 1585 | 6450 |  | CORR | CIGR | 05:35 | 05:41 | 05:45 | 22 | 115 | 11 | EXT |  | 0.89 | (c)
71760.156 | 0 | 0 | -10.99 | -10.99 | -449 | -109 | -173 | 0 | 0 | 6451 | Смещение кромок | GWAN |  | 01:31 | 02:26 | 02:15 | 0 | 553 |  | EXT | Смещение кромок Вовнутрь Величина смещения - 2.3 мм. |  | (c)
71760.156 | 0 | -0.023 | -10.99 | -11.013 | 159 | 2031 | 1216 | 0 |  | 6451 | Нарушение формы кольцевого шва | GWAN |  | 03:09 | 08:11 | 05:60 | 0 | 2114 |  | EXT | Нарушение формы кольцевого шва |  | (c)
71828.111 | 0 | -0.032 | -11.275 | -11.307 | -912 | -825 | -459 | 5 |  | 6457 | Нарушение формы кольцевого шва | GWAN |  | 11:49 | 00:03 | 13:02 | 0 | 907 |  | EXT | Нарушение формы кольцевого шва |  | (c)
71844.605 | 5.219 | 5.191 | -6.436 | -6.464 | -1078 | -898 | -945 | 812 | 5191 | 6458 |  | CORR | GENE | 04:37 | 05:06 | 04:58 | 63 | 267 | 11 | EXT |  | 0.89 | (c)
71856.515 | 5.474 | 5.462 | -6.186 | -6.198 | -2113 | -2081 | -2054 | 1996 | 5462 | 6459 |  | CORR | CIGR | 02:09 | 02:14 | 02:18 | 33 | 117 | 11 | EXT |  | 0.89 | (c)
71862.701 | 0 | -0.04 | -11.22 | -11.26 | -782 | -500 | -577 | 373 |  | 6460 | Нарушение формы кольцевого шва | GWAN |  | 07:06 | 07:52 | 07:39 | 0 | 409 |  | EXT | Нарушение формы кольцевого шва |  | (c)
71872.508 | 9.807 | 9.777 | -1.413 | -1.443 | -262 | -200 | -195 | 128 | 1404 | 6460 |  | CORR | CIGR | 08:30 | 08:40 | 08:41 | 39 | 134 | 10 | EXT |  | 0.89 | (c)
71879.189 | 5.268 | 5.244 | -6.152 | -6.176 | 1720 | 1745 | 1760 | 431 | 5244 | 6461 |  | CORR | GENE | 06:07 | 06:11 | 06:13 | 52 | 79 | 7 | EXT | Аномалия находится на упругопластическом изгибе: R=629 D, максимальное растяжение на 11.2 час. | 0.89 | (c)
71879.724 | 5.803 | 5.743 | -5.617 | -5.677 | 1360 | 1600 | 1556 | 478 | 5588 | 6461 |  | CORR | GENE | 05:09 | 05:48 | 05:41 | 89 | 392 | 10 | EXT | Аномалия находится на упругопластическом изгибе: R=615 D, максимальное растяжение на 11.2 час. | 0.89 | (c)
71880.236 | 6.315 | 5.938 | -5.105 | -5.482 | 1854 | 1875 | 1906 | 272 | 5029 | 6461 |  | CORR | GENE | 06:29 | 06:32 | 06:37 | 453 | 104 | 11 | EXT | Аномалия находится на упругопластическом изгибе: R=604 D, максимальное растяжение на 11.2 час. | 0.94 | (c)
71881.07 | 7.149 | 7.134 | -4.271 | -4.286 | 1425 | 1436 | 1466 | 724 | 4259 | 6461 |  | CORR | CIGR | 05:19 | 05:21 | 05:26 | 27 | 81 | 13 | EXT | Аномалия находится на упругопластическом изгибе: R=588 D, максимальное растяжение на 11.3 час. | 0.89 | (c)
71884.127 | 10.206 | 10.181 | -1.214 | -1.239 | -2146 | -2132 | -2132 | 85 | 1080 | 6461 |  | CORR | AXGR | 07:43 | 07:45 | 07:45 | 159 | 27 | 14 | EXT | Аномалия находится на упругопластическом изгибе: R=504 D, максимальное растяжение на 11.4 час. | 0.91 | (c)
71885.437 | 0.096 | 0.054 | -9.899 | -9.941 | -833 | -819 | -819 | 806 | 54 | 6462 |  | CORR | AXGR | 07:37 | 07:39 | 07:39 | 85 | 27 | 11 | EXT | Аномалия находится на упругопластическом изгибе: R=490 D, максимальное растяжение на 11.4 час. | 0.89 | (c)
71885.676 | 0.335 | 0.251 | -9.66 | -9.744 | -1830 | -1786 | -1798 | 400 | 251 | 6462 |  | CORR | GENE | 04:56 | 05:03 | 05:01 | 349 | 64 | 10 | EXT | Аномалия находится на упругопластическом изгибе: R=488 D, максимальное растяжение на 11.5 час. | 0.92 | (c)
71889.08 | 3.739 | 2.443 | -6.256 | -7.552 | -1990 | -1894 | -1927 | 241 | 2443 | 6462 |  | CORR | GENE | 04:30 | 04:45 | 04:40 | 1893 | 125 | 9 | EXT | Аномалия находится на упругопластическом изгибе: R=490 D, максимальное растяжение на 11.4 час. | 0.96 | (c)
71895.336 | 0 | 0 | -10.98 | -10.98 | 1986 | 2217 | 2136 | 0 | 0 | 6463 | Смещение кромок | GWAN |  | 05:26 | 06:03 | 05:50 | 0 | 299 |  | EXT | Смещение кромок Вовнутрь Величина смещения - 3.1 мм. Аномалия находится на упругопластическом изгибе: R=432 D, максимальное растяжение на 10.6 час. |  | (c)
71895.336 | 0 | 0 | -10.98 | -10.98 | -2095 | -1933 | -1742 | 136 | 0 | 6463 | Смещение кромок | GWAN |  | 06:27 | 06:53 | 07:24 | 0 | 705 |  | EXT | Смещение кромок Наружу Величина смещения - 2.9 мм. Аномалия находится на упругопластическом изгибе: R=432 D, максимальное растяжение на 10.6 час. |  | (c)
71909.03 | 2.714 | 2.699 | -8.621 | -8.636 | 993 | 1030 | 1068 | 993 | 2699 | 6464 |  | CORR | CIGR | 04:34 | 04:40 | 04:46 | 29 | 149 | 10 | EXT |  | 0.89 | (c)
71917.651 | 0 | -0.035 | -10.915 | -10.95 | 774 | 1055 | 988 | 774 |  | 6465 | Нарушение формы кольцевого шва | GWAN |  | 00:07 | 00:52 | 00:41 | 0 | 428 |  | EXT | Нарушение формы кольцевого шва |  | (c)
71917.651 | 0 | -0.039 | -10.915 | -10.954 | 1783 | -2166 | 2144 | 0 |  | 6465 | Нарушение формы кольцевого шва | GWAN |  | 02:49 | 04:12 | 03:48 | 0 | 722 |  | EXT | Нарушение формы кольцевого шва |  | (c)
71917.651 | 0 | -0.031 | -10.915 | -10.946 | -1437 | -1258 | -1254 | 794 |  | 6465 | Нарушение формы кольцевого шва | GWAN |  | 06:10 | 06:39 | 06:39 | 0 | 366 |  | EXT | Нарушение формы кольцевого шва |  | (c)
71919.955 | 2.304 | 2.261 | -8.611 | -8.654 | -936 | -786 | -836 | 736 | 2261 | 6465 |  | CORR | GENE | 07:31 | 07:55 | 07:47 | 53 | 201 | 10 | EXT |  | 0.89 | (c)
71922.436 | 4.785 | 4.217 | -6.13 | -6.698 | -2202 | -2202 | -2157 | 28 | 4217 | 6465 |  | CORR | GENE | 04:06 | 04:06 | 04:14 | 577 | 90 | 10 | EXT |  | 0.94 | (c)
71926.471 | 8.82 | 8.654 | -2.095 | -2.261 | -512 | -436 | -324 | 136 | 2009 | 6465 |  | DENT | GENE | 08:39 | 08:51 | 09:09 | 252 | 376 | 0.5 | N/A | Глубина вмятины: 7 мм (0,5%). Линейка: 25 см в (865 см; 08:51 ч:мин) Аномалия находится вблизи продольного шва. |  | (c)
71929.507 | 0.941 | 0.904 | -9.379 | -9.416 | -2132 | -2041 | -2047 | 99 | 904 | 6466 |  | CORR | GENE | 05:53 | 06:07 | 06:06 | 63 | 169 | 10 | EXT |  | 0.89 | (c)
71930.189 | 1.623 | 1.614 | -8.697 | -8.706 | -596 | -482 | -463 | 330 | 1614 | 6466 |  | CORR | CIGR | 10:01 | 10:19 | 10:22 | 33 | 266 | 12 | EXT |  | 0.89 | (c)
71930.727 | 2.161 | 2.139 | -8.159 | -8.181 | -2194 | -2077 | -2089 | 37 | 2139 | 6466 |  | CORR | GENE | 05:43 | 06:01 | 05:60 | 66 | 209 | 11 | EXT |  | 0.89 | (c)
71938.886 | 0 | -0.033 | -2.565 | -2.598 | 712 | 920 | 950 | 712 |  | 6467 | Нарушение формы кольцевого шва | GWAN |  | 03:43 | 04:16 | 04:21 | 0 | 477 |  | EXT | Нарушение формы кольцевого шва |  | (c)
71938.886 | 0 | 0 | -2.565 | -2.565 | -2109 | -1959 | -1923 | 122 | 0 | 6467 | Смещение кромок | GWAN |  | 08:07 | 08:32 | 08:37 | 0 | 372 |  | EXT | Смещение кромок Наружу Величина смещения - 2.4 мм. |  | (c)
71941.451 | 0 | -0.035 | -9.87 | -9.905 | 361 | 396 | 410 | 361 |  | 6468 | Нарушение формы кольцевого шва | GWAN |  | 03:46 | 03:52 | 03:54 | 0 | 99 |  | INT | Нарушение формы кольцевого шва |  | (c)
71943.077 | 1.626 | 1.561 | -8.244 | -8.309 | 812 | 912 | 954 | 812 | 1561 | 6468 |  | CORR | GENE | 04:59 | 05:15 | 05:22 | 104 | 284 | 10 | EXT |  | 0.89 | (c)
71943.718 | 2.267 | 2.244 | -7.603 | -7.626 | 553 | 648 | 677 | 553 | 2244 | 6468 |  | CORR | GENE | 04:17 | 04:33 | 04:37 | 61 | 249 | 10 | EXT |  | 0.89 | (c)
71945.536 | 4.085 | 4.006 | -5.785 | -5.864 | 879 | 988 | 1132 | 846 | 4006 | 6468 |  | CORR | GENE | 05:10 | 05:27 | 05:51 | 100 | 506 | 11 | EXT |  | 0.89 | (c)
71946.606 | 5.155 | 5.005 | -4.715 | -4.865 | 1728 | 1761 | 1764 | 430 | 4499 | 6468 |  | CORR | GENE | 07:27 | 07:32 | 07:33 | 366 | 73 | 14 | EXT |  | 0.94 | (c)
71949.331 | 7.88 | 7.759 | -1.99 | -2.111 | 484 | 553 | 542 | 484 | 1310 | 6468 |  | CORR | GENE | 04:06 | 04:17 | 04:15 | 801 | 116 | 10 | EXT |  | 0.95 | (c)
71951.321 | 0 | 0 | -10.71 | -10.71 | 1335 | 1458 | 1921 | 0 | 0 | 6469 | Смещение кромок | GWAN |  | 02:53 | 03:13 | 04:28 | 0 | 1173 |  | EXT | Смещение кромок Наружу Величина смещения - 3.2 мм. |  | (c)
71951.321 | 0 | -0.04 | -10.71 | -10.75 | -1403 | -451 | -811 | 219 |  | 6469 | Нарушение формы кольцевого шва | GWAN |  | 07:31 | 10:05 | 09:07 | 0 | 1184 |  | EXT | Нарушение формы кольцевого шва |  | (c)
71962.031 | 0 | -0.032 | -11.36 | -11.392 | 597 | 732 | 815 | 597 |  | 6470 | Нарушение формы кольцевого шва | GWAN |  | 02:45 | 03:07 | 03:20 | 0 | 436 |  | EXT | Нарушение формы кольцевого шва |  | (c)
71962.031 | 0 | -0.049 | -11.36 | -11.409 | -2000 | -1007 | -972 | 55 |  | 6470 | Нарушение формы кольцевого шва | GWAN |  | 07:46 | 10:26 | 10:32 | 0 | 2055 |  | EXT | Нарушение формы кольцевого шва |  | (c)
71989.471 | 4.75 | 4.709 | -6.135 | -6.176 | 1707 | 1761 | 1918 | 101 | 4709 | 6472 |  | CORR | GENE | 05:01 | 05:10 | 05:35 | 54 | 423 | 11 | EXT |  | 0.89 | (c)
71990.141 | 5.42 | 5.292 | -5.465 | -5.593 | 1828 | 2022 | 1964 | 131 | 5292 | 6472 |  | CORR | GENE | 05:21 | 05:52 | 05:43 | 184 | 272 | 11 | EXT |  | 0.9 | (c)
71995.606 | 0 | 0 | -11.365 | -11.365 | 1643 | 1721 | 1842 | 190 | 0 | 6473 | Смещение кромок | GWAN |  | 05:30 | 05:42 | 06:02 | 0 | 397 |  | EXT | Смещение кромок Наружу Величина смещения - 2.5 мм. |  | (c)
71995.606 | 0 | -0.028 | -11.365 | -11.393 | -1846 | -1628 | -1689 | 385 |  | 6473 | Нарушение формы кольцевого шва | GWAN |  | 08:07 | 08:42 | 08:32 | 0 | 313 |  | EXT | Нарушение формы кольцевого шва |  | (c)
72003.762 | 8.156 | 8.137 | -3.209 | -3.228 | -1716 | -1671 | -1656 | 515 | 3197 | 6473 |  | CORR | CIGR | 08:28 | 08:35 | 08:37 | 31 | 119 | 11 | EXT |  | 0.89 | (c)
72012.148 | 5.177 | 5.09 | -5.883 | -5.97 | 1103 | 1314 | 1280 | 773 | 5090 | 6474 |  | CORR | GENE | 05:26 | 06:00 | 05:55 | 102 | 355 | 11 | EXT |  | 0.89 | (c)
72013.862 | 6.891 | 6.807 | -4.169 | -4.253 | 1463 | 1473 | 1479 | 736 | 4123 | 6474 |  | CORR | AXGR | 06:24 | 06:26 | 06:27 | 130 | 32 | 10 | EXT |  | 0.9 | (c)
72013.924 | 6.953 | 6.9 | -4.107 | -4.16 | 398 | 489 | 611 | 398 | 4091 | 6474 |  | CORR | GENE | 03:33 | 03:47 | 04:07 | 69 | 427 | 10 | EXT |  | 0.89 | (c)
72016.892 | 9.921 | 9.89 | -1.139 | -1.17 | 1375 | 1500 | 1492 | 621 | 1130 | 6474 |  | CORR | CIGR | 06:10 | 06:30 | 06:29 | 40 | 235 | 10 | EXT |  | 0.89 | (c)
72018.031 | 0 | -0.038 | -11.46 | -11.498 | 987 | 1308 | 1262 | 694 |  | 6475 | Нарушение формы кольцевого шва | GWAN |  | 00:23 | 01:15 | 01:08 | 0 | 550 |  | EXT | Нарушение формы кольцевого шва |  | (c)
72020.998 | 2.967 | 2.938 | -8.493 | -8.522 | -1345 | -1216 | -1245 | 885 | 2938 | 6475 |  | CORR | CIGR | 06:07 | 06:28 | 06:23 | 39 | 200 | 11 | EXT |  | 0.89 | (c)
72025.037 | 7.006 | 6.973 | -4.454 | -4.487 | -2010 | -1917 | -1914 | 220 | 4431 | 6475 |  | CORR | GENE | 04:20 | 04:35 | 04:35 | 56 | 192 | 10 | EXT |  | 0.89 | (c)
72029.24 | 11.209 | 11.201 | -0.251 | -0.259 | -1598 | -1598 | -1585 | 632 | 176 | 6475 |  | CORR | AXGR | 05:26 | 05:26 | 05:28 | 83 | 26 | 11 | EXT |  | 0.89 | (c)
72029.465 | 11.434 | 11.289 | -0.026 | -0.171 | 2187 | -1841 | -1887 | 0 | 26 | 6475 |  | CORR | GENE | 03:37 | 04:47 | 04:39 | 145 | 774 | 10 | EXT |  | 0.9 | (c)
72029.491 | 0 | -0.035 | -11.03 | -11.065 | -1339 | -975 | -415 | 0 |  | 6476 | Нарушение формы кольцевого шва | GWAN |  | 07:23 | 08:22 | 09:53 | 0 | 1849 |  | EXT | Нарушение формы кольцевого шва |  | (c)
72034.702 | 5.211 | 5.084 | -5.819 | -5.946 | 2230 | -1969 | -2039 | 0 | 5084 | 6476 |  | CORR | GENE | 04:59 | 05:42 | 05:30 | 151 | 385 | 10 | EXT |  | 0.9 | (c)
72045.082 | 4.561 | 4.53 | -6.924 | -6.955 | -1748 | -1674 | -1646 | 482 | 4530 | 6477 |  | CORR | CIGR | 04:46 | 04:58 | 05:03 | 31 | 205 | 12 | EXT |  | 0.89 | (c)
72052.006 | 0 | -0.034 | -11.125 | -11.159 | -1477 | -1116 | -779 | 81 |  | 6478 | Нарушение формы кольцевого шва | GWAN |  | 06:54 | 07:52 | 08:47 | 0 | 1396 |  | EXT | Нарушение формы кольцевого шва |  | (c)
72061.226 | 9.22 | 9.111 | -1.905 | -2.014 | -2152 | -2151 | -2136 | 79 | 1821 | 6478 |  | CORR | AXGR | 05:05 | 05:05 | 05:08 | 193 | 31 | 12 | EXT |  | 0.91 | (c)
72085.871 | 0 | -0.068 | -11.27 | -11.338 | -744 | -592 | -562 | 380 |  | 6481 | Нарушение формы кольцевого шва | GWAN |  | 00:46 | 01:10 | 01:15 | 0 | 364 |  | EXT | Нарушение формы кольцевого шва |  | (c)
72085.871 | 0 | 0 | -11.27 | -11.27 | 346 | 1242 | 1194 | 188 | 0 | 6481 | Смещение кромок | GWAN |  | 03:42 | 06:06 | 05:59 | 0 | 1697 |  | EXT | Смещение кромок Наружу Величина смещения - 2.6 мм. |  | (c)
72088.076 | 2.205 | 2.136 | -9.065 | -9.134 | 1037 | 1142 | 1209 | 849 | 2136 | 6481 |  | CORR | GENE | 05:33 | 05:50 | 06:01 | 86 | 345 | 11 | EXT |  | 0.89 | (c)
72092.109 | 6.238 | 6.213 | -5.032 | -5.057 | 1767 | 1892 | 1875 | 248 | 5019 | 6481 |  | CORR | CIGR | 07:31 | 07:51 | 07:48 | 38 | 216 | 10 | EXT |  | 0.89 | (c)
72097.141 | 0 | -0.043 | -11.24 | -11.283 | -1207 | -543 | -633 | 59 |  | 6482 | Нарушение формы кольцевого шва | GWAN |  | 11:08 | 00:55 | 12:41 | 0 | 1148 |  | EXT | Нарушение формы кольцевого шва |  | (c)
72097.141 | 0 | -0.029 | -11.24 | -11.269 | 161 | 230 | 345 | 161 |  | 6482 | Нарушение формы кольцевого шва | GWAN |  | 02:49 | 03:00 | 03:19 | 0 | 369 |  | EXT | Нарушение формы кольцевого шва |  | (c)
72097.141 | 0 | -0.017 | -11.24 | -11.257 | 866 | 895 | 1079 | 866 |  | 6482 | Нарушение формы кольцевого шва | GWAN |  | 04:43 | 04:47 | 05:17 | 0 | 426 |  | EXT | Нарушение формы кольцевого шва |  | (c)
72097.141 | 0 | -0.03 | -11.24 | -11.27 | -2021 | -1898 | -1776 | 209 |  | 6482 | Нарушение формы кольцевого шва | GWAN |  | 08:57 | 09:17 | 09:36 | 0 | 491 |  | EXT | Нарушение формы кольцевого шва |  | (c)
72103.873 | 6.732 | 6.687 | -4.508 | -4.553 | 1193 | 1494 | 1381 | 662 | 4508 | 6482 |  | CORR | CIGR | 05:36 | 06:24 | 06:06 | 45 | 376 | 11 | EXT |  | 0.89 | (c)
72108.381 | 0 | -0.037 | -11.135 | -11.172 | 177 | 628 | 676 | 177 |  | 6483 | Нарушение формы кольцевого шва | GWAN |  | 11:46 | 00:58 | 13:06 | 0 | 999 |  | EXT | Нарушение формы кольцевого шва |  | (c)
72121.219 | 1.703 | 1.661 | -9.542 | -9.584 | -1856 | -1793 | -1798 | 375 | 1661 | 6484 |  | DENT | GENE | 06:49 | 06:59 | 06:59 | 90 | 116 | 0.8 | N/A | Глубина вмятины: 11 мм (0,8%). Линейка: 9 см в (166 см; 06:59 ч:мин) |  | (c)
72163.384 | 9.733 | 9.704 | -1.342 | -1.371 | 1124 | 1338 | 1265 | 824 | 1328 | 6487 |  | CORR | CIGR | 05:28 | 06:02 | 05:51 | 43 | 282 | 11 | EXT |  | 0.89 | (c)
72164.602 | 10.951 | 10.876 | -0.124 | -0.199 | 501 | 573 | 730 | 501 | 114 | 6487 |  | CORR | GENE | 03:47 | 03:59 | 04:24 | 85 | 457 | 11 | EXT |  | 0.89 | (c)
72164.726 | 0 | -0.038 | -11.39 | -11.428 | -828 | -403 | -450 | 73 |  | 6488 | Нарушение формы кольцевого шва | GWAN |  | 07:29 | 08:38 | 08:30 | 0 | 755 |  | EXT | Нарушение формы кольцевого шва |  | (c)
72176.116 | 0 | -0.015 | -11.43 | -11.445 | 946 | 2195 | 2031 | 946 |  | 6489 | Нарушение формы кольцевого шва | GWAN |  | 02:28 | 05:49 | 05:23 | 0 | 2170 |  | EXT | Нарушение формы кольцевого шва |  | (c)
72176.116 | 0 | -0.033 | -11.43 | -11.463 | -539 | -287 | -255 | 0 |  | 6489 | Нарушение формы кольцевого шва | GWAN |  | 10:28 | 11:09 | 11:14 | 0 | 568 |  | EXT | Нарушение формы кольцевого шва |  | (c)
72176.665 | 0.549 | 0.483 | -10.881 | -10.947 | 1309 | 1454 | 1551 | 1309 | 483 | 6489 |  | CORR | GENE | 03:26 | 03:50 | 04:05 | 102 | 484 | 10 | EXT |  | 0.89 | (c)
72187.546 | 0 | -0.026 | -11.67 | -11.696 | 1119 | 1222 | 1573 | 1119 |  | 6490 | Нарушение формы кольцевого шва | GWAN |  | 02:34 | 02:51 | 03:48 | 0 | 908 |  | EXT | Нарушение формы кольцевого шва |  | (c)
72191.337 | 3.791 | 3.766 | -7.879 | -7.904 | 2217 | -2163 | -2158 | 2071 | 3766 | 6490 |  | CORR | CIGR | 05:32 | 05:45 | 05:45 | 39 | 173 | 13 | EXT |  | 0.89 | (c)
72196.834 | 9.288 | 9.24 | -2.382 | -2.43 | 1046 | 1681 | 1490 | 1046 | 2253 | 6490 |  | CORR | GENE | 02:23 | 04:05 | 03:34 | 177 | 889 | 10 | EXT |  | 0.9 | (c)
72197.002 | 9.456 | 9.416 | -2.214 | -2.254 | 1573 | 1683 | 1869 | 1573 | 2105 | 6490 |  | CORR | GENE | 03:48 | 04:05 | 04:35 | 149 | 593 | 18 | EXT |  | 0.91 | (c)
72218.134 | 7.228 | 7.214 | -4.482 | -4.496 | 901 | 922 | 969 | 901 | 4467 | 6492 |  | CORR | CIGR | 04:03 | 04:06 | 04:14 | 29 | 137 | 13 | EXT |  | 0.89 | (c)
72218.834 | 7.928 | 7.9 | -3.782 | -3.81 | 1154 | 1284 | 1263 | 1154 | 3769 | 6492 |  | CORR | CIGR | 04:44 | 05:05 | 05:01 | 41 | 219 | 10 | EXT |  | 0.89 | (c)
72225.404 | 2.788 | 2.717 | -8.897 | -8.968 | -1610 | -1529 | -1485 | 1361 | 2717 | 6493 |  | CORR | GENE | 05:28 | 05:42 | 05:49 | 321 | 249 | 10 | EXT |  | 0.92 | (c)
72234.301 | 0 | 0 | -11.08 | -11.08 | -1951 | -1310 | -1194 | 437 | 0 | 6494 | Смещение кромок | GWAN |  | 02:14 | 03:57 | 04:16 | 0 | 1514 |  | EXT | Смещение кромок Наружу Величина смещения - 2.4 мм. |  | (c)
72234.301 | 0 | 0 | -11.08 | -11.08 | -310 | 34 | -30 | 0 | 0 | 6494 | Смещение кромок | GWAN |  | 06:38 | 07:34 | 07:24 | 0 | 560 |  | EXT | Смещение кромок Наружу Величина смещения - 2.7 мм. |  | (c)
72256.716 | 0 | 0 | -11.55 | -11.55 | -214 | -38 | -17 | 0 | 0 | 6496 | Смещение кромок | GWAN |  | 02:21 | 02:50 | 02:53 | 0 | 393 |  | EXT | Смещение кромок Вовнутрь Величина смещения - 2.3 мм. |  | (c)
72256.716 | 0 | -0.032 | -11.55 | -11.582 | 304 | 874 | 653 | 304 |  | 6496 | Нарушение формы кольцевого шва | GWAN |  | 03:45 | 05:17 | 04:41 | 0 | 698 |  | EXT | Нарушение формы кольцевого шва |  | (c)
72268.037 | 11.321 | 11.178 | -0.229 | -0.372 | 422 | 702 | 608 | 422 | 224 | 6496 |  | CORR | GENE | 04:04 | 04:49 | 04:34 | 148 | 372 | 14 | EXT |  | 0.9 | (c)
72268.266 | 0 | -0.039 | -11.08 | -11.119 | 390 | 884 | 713 | 390 |  | 6497 | Нарушение формы кольцевого шва | GWAN |  | 02:15 | 03:35 | 03:07 | 0 | 645 |  | EXT | Нарушение формы кольцевого шва |  | (c)
72268.266 | 0 | -0.032 | -11.08 | -11.112 | 1280 | 1354 | 1521 | 468 |  | 6497 | Нарушение формы кольцевого шва | GWAN |  | 04:39 | 04:51 | 05:18 | 0 | 483 |  | EXT | Нарушение формы кольцевого шва |  | (c)
72268.279 | 0.013 | 0.013 | -11.067 | -11.067 | -225 | 482 | 128 | 0 | 13 | 6497 |  | CORR | GENE | 00:36 | 02:30 | 01:33 | 93 | 707 | 9 | EXT |  | 0.89 | (c)
72270.311 | 2.045 | 1.996 | -9.035 | -9.084 | 756 | 1174 | 1252 | 482 | 1996 | 6497 |  | CORR | GENE | 03:14 | 04:22 | 04:34 | 327 | 993 | 15 | EXT |  | 0.94 | (c)
72272.029 | 3.763 | 3.717 | -7.317 | -7.363 | 1315 | 1440 | 1431 | 683 | 3717 | 6497 |  | CORR | GENE | 04:45 | 05:05 | 05:03 | 69 | 233 | 15 | EXT |  | 0.89 | (c)
72279.346 | 0 | 0 | -11.415 | -11.415 | 928 | 1662 | 1612 | 0 | 0 | 6498 | Смещение кромок | GWAN |  | 00:55 | 02:54 | 02:46 | 0 | 1367 |  | EXT | Смещение кромок Вовнутрь Величина смещения - 2.9 мм. Аномалия находится на упругопластическом изгибе: R=598 D, максимальное растяжение на 0.8 час. |  | (c)
72279.346 | 0 | 0 | -11.415 | -11.415 | -1644 | -1362 | -739 | 0 | 0 | 6498 | Смещение кромок | GWAN |  | 06:00 | 06:46 | 08:26 | 0 | 1809 |  | EXT | Смещение кромок Наружу Величина смещения - 2.5 мм. Аномалия находится на упругопластическом изгибе: R=598 D, максимальное растяжение на 0.8 час. |  | (c)
72290.761 | 0 | 0 | -11.03 | -11.03 | 249 | 798 | 1196 | 88 | 0 | 6499 | Смещение кромок | GWAN |  | 03:04 | 04:32 | 05:37 | 0 | 1893 |  | EXT | Смещение кромок Наружу Величина смещения - 3.1 мм. Аномалия находится на упругопластическом изгибе: R=389 D, максимальное растяжение на 0.4 час. |  | (c)
72301.702 | 10.941 | 10.854 | -0.089 | -0.176 | 939 | 1191 | 1295 | 579 | 57 | 6499 |  | CORR | GENE | 04:55 | 05:36 | 05:53 | 119 | 712 | 11 | EXT | Аномалия находится на упругопластическом изгибе: R=503 D, максимальное растяжение на 0.2 час. | 0.9 | (c)
72322.897 | 9.806 | 9.389 | -1.579 | -1.996 | -965 | -813 | -825 | 686 | 1366 | 6501 | Металлургический дефект | MIAN | GENE | 09:06 | 09:30 | 09:28 | 630 | 279 |  | INT | Металлургический дефект Эквивалент потери металла 10%. |  | (c)
72324.476 | 0 | 0 | -11.425 | -11.425 | -88 | 378 | 281 | 0 | 0 | 6502 | Смещение кромок | GWAN |  | 00:21 | 01:36 | 01:20 | 0 | 738 |  | EXT | Смещение кромок Наружу Величина смещения - 2.3 мм. |  | (c)
72324.476 | 0 | 0 | -11.425 | -11.425 | -1909 | -1715 | -1492 | 321 | 0 | 6502 | Смещение кромок | GWAN |  | 07:27 | 07:58 | 08:34 | 0 | 835 |  | EXT | Смещение кромок Наружу Величина смещения - 2.5 мм. |  | (c)
72329.583 | 5.107 | 5.003 | -6.318 | -6.422 | -1835 | -1818 | -1817 | 396 | 5003 | 6502 |  | ARTD | AXGR | 07:39 | 07:41 | 07:42 | 297 | 36 |  | EXT | Эквивалент потери металла 10%. |  | (c)
72336.014 | 0.113 | 0.009 | -11.367 | -11.471 | 1201 | 1225 | 1221 | 989 | 9 | 6503 |  | ARTD | AXGR | 01:09 | 01:12 | 01:12 | 400 | 41 |  | EXT | Эквивалент потери металла 11%. |  | (c)
72336.8 | 0.899 | 0.343 | -10.581 | -11.137 | 2113 | 2178 | 2159 | 25 | 343 | 6503 |  | CORR | GENE | 03:36 | 03:46 | 03:43 | 1024 | 93 | 11 | EXT |  | 0.97 | (c)
72343.216 | 7.315 | 7.239 | -4.165 | -4.241 | -2131 | -2116 | -2108 | 99 | 4133 | 6503 |  | CORR | AXGR | 04:11 | 04:13 | 04:15 | 108 | 46 | 10 | EXT |  | 0.89 | (c)
72347.381 | 0 | 0 | -11.335 | -11.335 | 1877 | -1812 | -1862 | 0 | 0 | 6504 | Смещение кромок | GWAN |  | 05:16 | 07:20 | 07:12 | 0 | 1445 |  | EXT | Смещение кромок Наружу Величина смещения - 2.5 мм. |  | (c)
72347.381 | 0 | -0.07 | -11.335 | -11.405 | -509 | -292 | -192 | 124 |  | 6504 | Нарушение формы кольцевого шва | GWAN |  | 10:51 | 11:26 | 11:42 | 0 | 633 |  | EXT | Нарушение формы кольцевого шва |  | (c)
72352.472 | 5.091 | 5.079 | -6.244 | -6.256 | 2222 | -2223 | -2223 | 0 | 5079 | 6504 |  | LWAN | PITT | 06:11 | 06:14 | 06:14 | 22 | 33 |  | INT | Эквивалент потери металла 14%. |  | (c)
72358.716 | 0 | -0.02 | -10.26 | -10.28 | 1604 | -2058 | 2043 | 0 |  | 6505 | Нарушение формы кольцевого шва | GWAN |  | 01:42 | 03:51 | 02:52 | 0 | 879 |  | EXT | Нарушение формы кольцевого шва |  | (c)
72358.716 | 0 | -0.014 | -10.26 | -10.274 | -746 | -454 | -586 | 426 |  | 6505 | Нарушение формы кольцевого шва | GWAN |  | 07:22 | 08:09 | 07:48 | 0 | 320 |  | EXT | Нарушение формы кольцевого шва |  | (c)
72361.838 | 3.122 | 3.088 | -7.138 | -7.172 | -1341 | -1227 | -1233 | 890 | 3088 | 6505 |  | ARTD | GENE | 05:46 | 06:05 | 06:04 | 68 | 216 |  | EXT | Наплавка. |  | (c)
72363.191 | 4.475 | 4.458 | -5.785 | -5.802 | -1622 | -1522 | -1514 | 608 | 4458 | 6505 |  | CORR | GENE | 05:01 | 05:17 | 05:18 | 60 | 217 | 8 | EXT |  | 0.89 | (c)
72368.666 | 9.95 | 9.717 | -0.31 | -0.543 | -1255 | -1228 | -1228 | 976 | 169 | 6505 |  | ARTD | GENE | 06:00 | 06:04 | 06:04 | 374 | 52 |  | EXT | Эквивалент потери металла 10%. |  | (c)
72371.129 | 2.153 | 2.138 | -8.247 | -8.262 | 2141 | 2151 | 2150 | 71 | 2138 | 6506 |  | CORR | PITT | 03:39 | 03:41 | 03:41 | 35 | 19 | 15 | EXT |  | 0.89 | (c)
72416.08 | 1.789 | 1.756 | -9.551 | -9.584 | 1233 | 1318 | 1371 | 722 | 1756 | 6510 |  | CORR | GENE | 03:48 | 04:02 | 04:10 | 189 | 276 | 9 | EXT |  | 0.9 | (c)
72425.631 | 0 | -0.031 | -11.43 | -11.461 | -673 | -508 | -198 | 276 |  | 6511 | Нарушение формы кольцевого шва | GWAN |  | 10:53 | 11:19 | 12:09 | 0 | 949 |  | EXT | Нарушение формы кольцевого шва |  | (c)
72431.776 | 6.145 | 6.116 | -5.285 | -5.314 | -2228 | -2116 | -2026 | 3 | 5248 | 6511 |  | CORR | GENE | 06:41 | 06:59 | 07:14 | 66 | 403 | 8 | EXT |  | 0.89 | (c)
72437.061 | 0 | -0.01 | -11.385 | -11.395 | -1240 | -656 | -792 | 344 |  | 6512 | Нарушение формы кольцевого шва | GWAN |  | 06:06 | 07:40 | 07:18 | 0 | 896 |  | EXT | Нарушение формы кольцевого шва |  | (c)
72437.061 | 0 | -0.086 | -11.385 | -11.471 | 128 | 354 | 306 | 128 |  | 6512 | Нарушение формы кольцевого шва | GWAN |  | 09:47 | 10:23 | 10:15 | 0 | 356 |  | EXT | Нарушение формы кольцевого шва |  | (c)
72440.386 | 3.325 | 3.181 | -8.06 | -8.204 | -2149 | -2120 | -2126 | 82 | 3181 | 6512 |  | CORR | AXGR | 03:39 | 03:44 | 03:43 | 186 | 46 | 7 | EXT |  | 0.9 | (c)
72440.454 | 3.393 | 3.375 | -7.992 | -8.01 | -555 | -545 | -546 | 536 | 3375 | 6512 |  | CORR | PITT | 07:57 | 07:58 | 07:58 | 33 | 18 | 10 | EXT |  | 0.89 | (c)
72440.565 | 3.504 | 3.418 | -7.881 | -7.967 | -2144 | -2134 | -2111 | 86 | 3418 | 6512 |  | CORR | GENE | 03:40 | 03:42 | 03:45 | 131 | 67 | 15 | EXT |  | 0.9 | (c)
72442.2 | 5.139 | 5.09 | -6.246 | -6.295 | -2120 | -2060 | -1974 | 110 | 5090 | 6512 |  | CORR | GENE | 03:44 | 03:54 | 04:08 | 82 | 293 | 12 | EXT |  | 0.89 | (c)
72442.652 | 5.591 | 5.429 | -5.794 | -5.956 | 700 | 871 | 845 | 700 | 5429 | 6512 |  | DENT | GENE | 11:19 | 11:47 | 11:43 | 280 | 290 | 0.4 | N/A | Глубина вмятины: 5 мм (0,4%). Линейка: 28 см в (543 см; 11:47 ч:мин) |  | (c)
72442.854 | 5.793 | 5.77 | -5.592 | -5.615 | -1584 | -1511 | -1431 | 646 | 5538 | 6512 |  | CORR | GENE | 05:10 | 05:22 | 05:35 | 77 | 307 | 10 | EXT |  | 0.89 | (c)
72442.929 | 5.868 | 5.85 | -5.517 | -5.535 | -2044 | -2027 | -2028 | 187 | 5494 | 6512 |  | CORR | PITT | 03:56 | 03:59 | 03:59 | 41 | 32 | 15 | EXT |  | 0.89 | (c)
72443.771 | 6.71 | 6.691 | -4.675 | -4.694 | -1954 | -1929 | -1916 | 276 | 4675 | 6512 |  | CORR | CIGR | 04:11 | 04:15 | 04:17 | 19 | 77 | 12 | EXT |  | 0.89 | (c)
72445.777 | 8.716 | 8.686 | -2.669 | -2.699 | -2114 | -1913 | -1939 | 116 | 2612 | 6512 |  | CORR | GENE | 03:45 | 04:17 | 04:13 | 87 | 350 | 12 | EXT |  | 0.89 | (c)
72448.774 | 0.328 | 0.311 | -10.967 | -10.984 | 126 | 182 | 196 | 126 | 311 | 6513 |  | CORR | CIGR | 04:06 | 04:15 | 04:17 | 43 | 139 | 8 | EXT |  | 0.89 | (c)
72461.8 | 2.059 | 2.042 | -9.651 | -9.668 | -733 | -667 | -670 | 606 | 2042 | 6514 |  | GOUG | CIGR | 08:31 | 08:42 | 08:42 | 22 | 127 | 7 | EXT | Задир. |  | (c)
72464.757 | 5.016 | 4.984 | -6.694 | -6.726 | 2211 | -2199 | -2174 | 2098 | 4984 | 6514 |  | CORR | CIGR | 04:26 | 04:35 | 04:39 | 42 | 152 | 12 | EXT |  | 0.89 | (c)
72477.402 | 5.951 | 5.918 | -5.499 | -5.532 | 1258 | 1316 | 1347 | 1258 | 5477 | 6515 |  | CORR | GENE | 03:59 | 04:09 | 04:14 | 55 | 177 | 11 | EXT |  | 0.89 | (c)
72488.738 | 5.837 | 5.781 | -5.618 | -5.674 | 545 | 545 | 557 | 545 | 5575 | 6516 |  | CORR | AXGR | 04:24 | 04:24 | 04:26 | 99 | 25 | 10 | EXT |  | 0.89 | (c)
72490.21 | 7.309 | 7.28 | -4.146 | -4.175 | 543 | 590 | 670 | 543 | 4127 | 6516 |  | CORR | GENE | 04:23 | 04:31 | 04:44 | 48 | 254 | 10 | EXT |  | 0.89 | (c)
72490.533 | 7.632 | 7.601 | -3.823 | -3.854 | 569 | 615 | 643 | 569 | 3816 | 6516 |  | CORR | CIGR | 04:28 | 04:35 | 04:40 | 38 | 148 | 15 | EXT |  | 0.89 | (c)
72491.598 | 8.697 | 8.66 | -2.758 | -2.795 | 1680 | 1700 | 1696 | 519 | 2641 | 6516 |  | CORR | AXGR | 07:27 | 07:30 | 07:29 | 154 | 32 | 14 | EXT |  | 0.9 | (c)
72494.356 | 0 | 0 | -11.367 | -11.367 | 1497 | 1636 | 1725 | 278 | 0 | 6517а | Смещение кромок | GWAN |  | 02:16 | 02:39 | 02:53 | 0 | 455 |  | EXT | Смещение кромок Наружу Величина смещения - 2.5 мм. |  | (c)
72494.356 | 0 | 0 | -11.367 | -11.367 | 1984 | -2145 | -2217 | 0 | 0 | 6517а | Смещение кромок | GWAN |  | 03:35 | 04:28 | 04:17 | 0 | 521 |  | EXT | Смещение кромок Вовнутрь Величина смещения - 2.6 мм. |  | (c)
72494.356 | 0 | 0 | -11.367 | -11.367 | -1876 | -1639 | -1641 | 355 | 0 | 6517а | Смещение кромок | GWAN |  | 05:12 | 05:50 | 05:50 | 0 | 468 |  | EXT | Смещение кромок Наружу Величина смещения - 2.6 мм. |  | (c)
72494.356 | 0 | -0.034 | -11.367 | -11.401 | -1197 | -966 | -1008 | 819 |  | 6517а | Нарушение формы кольцевого шва | GWAN |  | 07:01 | 07:39 | 07:32 | 0 | 378 |  | EXT | Нарушение формы кольцевого шва |  | (c)
72494.356 | 0 | 0 | -11.367 | -11.367 | -786 | -630 | -613 | 441 | 0 | 6517а | Смещение кромок | GWAN |  | 08:08 | 08:33 | 08:36 | 0 | 345 |  | EXT | Смещение кромок Наружу Величина смещения - 2.8 мм. |  | (c)
72495.132 | 0.776 | 0.313 | -10.591 | -11.054 | -2169 | -2147 | -2115 | 62 | 313 | 6517а |  | CORR | GENE | 04:25 | 04:28 | 04:33 | 815 | 107 | 10 | EXT |  | 0.95 | (c)
72497.913 | 3.557 | 3.406 | -7.81 | -7.961 | -2130 | -2115 | -2094 | 100 | 3406 | 6517а |  | CORR | GENE | 04:31 | 04:33 | 04:37 | 287 | 72 | 12 | EXT |  | 0.92 | (c)
72529.471 | 0 | 0 | -11.695 | -11.695 | 617 | 1012 | 883 | 617 | 0 | 6520а | Смещение кромок | GWAN |  | 05:16 | 06:19 | 05:58 | 0 | 532 |  | EXT | Смещение кромок Наружу Величина смещения - 2.5 мм. Аномалия находится на упругопластическом изгибе: R=445 D, максимальное растяжение на 6.4 час. |  | (c)
72532.729 | 3.258 | 3.082 | -8.437 | -8.613 | -343 | 375 | 160 | 0 | 3082 | 6520а |  | GOUG | GENE | 02:41 | 04:36 | 04:02 | 2622 | 1006 | 7 | EXT | Зона задиров. Аномалия находится на упругопластическом изгибе: R=372 D, максимальное растяжение на 6.5 час. |  | (c)
72533.147 | 3.676 | 3.6 | -8.019 | -8.095 | 156 | 380 | 347 | 156 | 3600 | 6520а |  | DENT | GENE | 04:01 | 04:37 | 04:32 | 135 | 383 | 0.2 | N/A | Глубина вмятины: 3 мм (0,2%). Линейка: 14 см в (360 см; 04:37 ч:мин) Аномалия находится вблизи дефекта потери металла. Аномалия находится на упругопластическом изгибе. |  | (c)
72541.166 | 0 | 0 | -11.609 | -11.609 | 1660 | 1910 | 1977 | 1660 | 0 | 6521а | Смещение кромок | GWAN |  | 03:40 | 04:21 | 04:32 | 0 | 635 |  | EXT | Смещение кромок Наружу Величина смещения - 2.5 мм. Аномалия находится на упругопластическом изгибе: R=328 D, максимальное растяжение на 6.3 час. |  | (c)
72566.255 | 3.514 | 3.479 | -8.016 | -8.051 | -1869 | -1738 | -1674 | 361 | 3479 | 6523 |  | CORR | GENE | 07:31 | 07:53 | 08:03 | 64 | 390 | 8 | EXT |  | 0.89 | (c)
72574.271 | 0 | -0.025 | -10.93 | -10.955 | 1128 | -1918 | 2080 | 0 |  | 6524 | Нарушение формы кольцевого шва | GWAN |  | 02:05 | 05:53 | 04:38 | 0 | 1904 |  | EXT | Нарушение формы кольцевого шва |  | (c)
72583.638 | 9.367 | 8.835 | -1.563 | -2.095 | -1456 | -1071 | -1237 | 775 | 1509 | 6524 |  | CORR | GENE | 07:08 | 08:10 | 07:43 | 586 | 437 | 9 | EXT |  | 0.94 | (c)
72586.657 | 1.456 | 1.428 | -9.904 | -9.932 | -2095 | -1998 | -2022 | 136 | 1428 | 6525 |  | CORR | GENE | 08:39 | 08:54 | 08:50 | 65 | 144 | 7 | EXT |  | 0.89 | (c)
72595.882 | 10.681 | 10.663 | -0.679 | -0.697 | 1134 | 1145 | 1146 | 1072 | 649 | 6525 |  | CORR | AXGR | 05:20 | 05:21 | 05:22 | 48 | 24 | 10 | EXT |  | 0.89 | (c)
72598.787 | 2.226 | 1.942 | -8.984 | -9.268 | -2221 | -2209 | -2203 | 9 | 1942 | 6526 |  | LWAN | AXGR | 04:00 | 04:02 | 04:03 | 698 | 36 |  | INT | Эквивалент потери металла 10%. |  | (c)
72600.485 | 3.924 | 3.742 | -7.286 | -7.468 | -2212 | -2201 | -2194 | 19 | 3742 | 6526 |  | LWAN | AXGR | 04:02 | 04:04 | 04:05 | 430 | 35 |  | INT | Эквивалент потери металла 10%. |  | (c)
72603.16 | 6.599 | 6.35 | -4.611 | -4.86 | -2212 | -2200 | -2198 | 19 | 4385 | 6526 |  | LWAN | AXGR | 04:02 | 04:04 | 04:04 | 475 | 28 |  | INT | Эквивалент потери металла 10%. |  | (c)
72605.352 | 8.791 | 8.769 | -2.419 | -2.441 | -734 | -564 | -582 | 430 | 2371 | 6526 |  | CORR | GENE | 08:00 | 08:28 | 08:25 | 70 | 304 | 9 | EXT | Аномалия находится на упругопластическом изгибе: R=812 D, максимальное растяжение на 11.4 час. | 0.89 | (c)
72606.704 | 10.143 | 10.064 | -1.067 | -1.146 | -2079 | -2062 | -2052 | 152 | 895 | 6526 |  | CORR | GENE | 04:23 | 04:26 | 04:28 | 251 | 53 | 12 | EXT | Аномалия находится на упругопластическом изгибе: R=694 D, максимальное растяжение на 11.5 час. | 0.92 | (c)
72607.969 | 0.198 | 0.126 | -10.807 | -10.879 | -464 | -434 | -439 | 413 | 126 | 6527 |  | ARTD | GENE | 00:48 | 00:52 | 00:52 | 160 | 51 |  | EXT | Эквивалент потери металла 11%. Аномалия находится на упругопластическом изгибе: R=599 D, максимальное растяжение на 11.6 час. |  | (c)
72614.562 | 6.791 | 6.633 | -4.214 | -4.372 | 968 | 1018 | 1029 | 968 | 4038 | 6527 |  | CORR | GENE | 04:39 | 04:47 | 04:49 | 334 | 122 | 10 | EXT | Аномалия находится на упругопластическом изгибе: R=489 D, максимальное растяжение на 11.5 час. | 0.92 | (c)
72615.428 | 7.657 | 7.504 | -3.348 | -3.501 | 948 | 1125 | 1137 | 905 | 3171 | 6527 |  | DENT | GENE | 04:36 | 05:04 | 05:06 | 330 | 378 | 0.2 | N/A | Глубина вмятины: 3 мм (0,2%). Линейка: 33 см в (750 см; 05:04 ч:мин) Аномалия находится на упругопластическом изгибе. |  | (c)
72616.913 | 9.142 | 9.099 | -1.863 | -1.906 | 870 | 990 | 999 | 870 | 1832 | 6527 |  | CORR | GENE | 04:23 | 04:42 | 04:44 | 74 | 259 | 14 | EXT | Аномалия находится на упругопластическом изгибе: R=559 D, максимальное растяжение на 11.4 час. | 0.89 | (c)
72651.277 | 9.736 | 9.544 | -1.359 | -1.551 | 1872 | 1941 | 1953 | 1872 | 1292 | 6530 |  | CORR | GENE | 05:44 | 05:55 | 05:57 | 259 | 163 | 15 | EXT |  | 0.93 | (c)
72655.866 | 3.23 | 2.778 | -8.017 | -8.469 | 1271 | 1341 | 1364 | 774 | 2778 | 6531а |  | CORR | GENE | 04:02 | 04:14 | 04:17 | 642 | 185 | 6 | EXT |  | 0.92 | (c)
72670.785 | 6.902 | 6.847 | -1.51 | -1.565 | 5 | 38 | 38 | 5 | 1460 | 6531б |  | DENT | GENE | 09:50 | 09:55 | 09:55 | 105 | 67 | 0.1 | N/A | Глубина вмятины: 2 мм (0,1%). Линейка: 11 см в (685 см; 09:55 ч:мин) Аномалия находится вблизи продольного шва. |  | (c)
72672.38 | 0.085 | 0.066 | -8.151 | -8.17 | -1104 | -1051 | -1042 | 980 | 66 | 6532а |  | CORR | CIGR | 11:43 | 11:51 | 11:53 | 46 | 124 | 10 | EXT |  | 0.89 | (c)
72672.459 | 0.164 | 0.118 | -8.072 | -8.118 | -1708 | -1649 | -1666 | 1623 | 118 | 6532а |  | CORR | GENE | 10:05 | 10:15 | 10:12 | 352 | 85 | 14 | EXT |  | 0.94 | (c)
72673.08 | 0.785 | 0.648 | -7.451 | -7.588 | 1104 | 1213 | 1165 | 1104 | 648 | 6532а |  | CORR | GENE | 05:39 | 05:57 | 05:49 | 608 | 122 | 13 | EXT |  | 0.96 | (c)
72673.18 | 0.885 | 0.86 | -7.351 | -7.376 | -1848 | -1776 | -1758 | 1667 | 860 | 6532а |  | CORR | CIGR | 09:43 | 09:54 | 09:57 | 47 | 181 | 11 | EXT |  | 0.89 | (c)
72673.21 | 0.915 | 0.859 | -7.321 | -7.377 | -608 | -476 | -360 | 111 | 859 | 6532а |  | CORR | GENE | 01:03 | 01:24 | 01:43 | 108 | 497 | 10 | EXT |  | 0.89 | (c)
72673.377 | 1.082 | 1.029 | -7.154 | -7.207 | 1523 | 1649 | 1752 | 1523 | 1029 | 6532а |  | CORR | GENE | 06:47 | 07:07 | 07:24 | 86 | 459 | 11 | EXT |  | 0.89 | (c)
72673.547 | 1.252 | 0.758 | -6.984 | -7.478 | 756 | 780 | 830 | 756 | 758 | 6532а |  | CORR | GENE | 04:43 | 04:47 | 04:55 | 901 | 148 | 14 | EXT |  | 0.99 | (c)
72673.8 | 1.505 | 1.269 | -6.731 | -6.967 | -1443 | -1377 | -1387 | 1331 | 1269 | 6532а |  | CORR | GENE | 10:48 | 10:59 | 10:57 | 283 | 112 | 12 | EXT |  | 0.92 | (c)
72673.807 | 1.512 | 1.473 | -6.724 | -6.763 | -1213 | -1180 | -1104 | 994 | 1473 | 6532а |  | CORR | GENE | 11:25 | 11:31 | 11:43 | 94 | 219 | 14 | EXT |  | 0.89 | (c)
72673.935 | 1.64 | 1.375 | -6.596 | -6.861 | -1758 | -1694 | -1697 | 1635 | 1375 | 6532а |  | CORR | GENE | 09:57 | 10:08 | 10:07 | 444 | 123 | 11 | EXT |  | 0.94 | (c)
72674.007 | 1.712 | 1.691 | -6.524 | -6.545 | -1641 | -1603 | -1554 | 1466 | 1691 | 6532а |  | CORR | CIGR | 10:16 | 10:22 | 10:30 | 39 | 175 | 12 | EXT |  | 0.89 | (c)
72674.162 | 1.867 | 1.789 | -6.369 | -6.447 | -1230 | -1230 | -1175 | 1119 | 1789 | 6532а |  | CORR | GENE | 11:23 | 11:23 | 11:32 | 674 | 111 | 13 | EXT |  | 0.97 | (c)
72674.302 | 2.007 | 1.991 | -6.229 | -6.245 | -1846 | -1799 | -1790 | 1734 | 1991 | 6532а |  | CORR | CIGR | 09:43 | 09:51 | 09:52 | 39 | 112 | 10 | EXT |  | 0.89 | (c)
72674.328 | 2.033 | 2.015 | -6.203 | -6.221 | -1684 | -1624 | -1517 | 1349 | 2015 | 6532а |  | CORR | GENE | 10:09 | 10:19 | 10:36 | 104 | 335 | 10 | EXT |  | 0.89 | (c)
72674.699 | 2.404 | 1.447 | -5.832 | -6.789 | 1082 | 1103 | 1180 | 1082 | 1447 | 6532а |  | CORR | GENE | 05:36 | 05:39 | 05:52 | 1232 | 196 | 11 | EXT |  | 0.97 | (c)
72674.761 | 2.466 | 2.457 | -5.77 | -5.779 | -1816 | -1772 | -1735 | 1654 | 2457 | 6532а |  | CORR | CIGR | 09:48 | 09:55 | 10:01 | 34 | 162 | 12 | EXT |  | 0.89 | (c)
72674.834 | 2.539 | 2.342 | -5.697 | -5.894 | -1626 | -1571 | -1578 | 1529 | 2342 | 6532а |  | CORR | GENE | 10:19 | 10:28 | 10:26 | 505 | 97 | 12 | EXT |  | 0.95 | (c)
72674.852 | 2.557 | 2.534 | -5.679 | -5.702 | -1305 | -1192 | -1180 | 1054 | 2534 | 6532а |  | CORR | GENE | 11:10 | 11:29 | 11:31 | 61 | 251 | 13 | EXT |  | 0.89 | (c)
72674.945 | 2.65 | 2.622 | -5.586 | -5.614 | -1518 | -1492 | -1467 | 1416 | 2622 | 6532а |  | CORR | CIGR | 10:36 | 10:40 | 10:44 | 51 | 102 | 10 | EXT |  | 0.89 | (c)
72675.005 | 2.71 | 2.695 | -5.526 | -5.541 | 1258 | 1388 | 1365 | 1258 | 2695 | 6532а |  | CORR | GENE | 06:04 | 06:25 | 06:21 | 157 | 215 | 10 | EXT |  | 0.9 | (c)
72675.075 | 2.78 | 2.754 | -5.456 | -5.482 | 964 | 1064 | 1090 | 964 | 2754 | 6532а |  | CORR | CIGR | 05:17 | 05:33 | 05:37 | 40 | 253 | 10 | EXT |  | 0.89 | (c)
72675.328 | 3.033 | 2.968 | -5.203 | -5.268 | 1131 | 1241 | 1204 | 1131 | 2968 | 6532а |  | CORR | GENE | 05:44 | 06:01 | 05:55 | 313 | 144 | 9 | EXT |  | 0.92 | (c)
72675.38 | 3.085 | 2.225 | -5.151 | -6.011 | -1408 | -1331 | -1365 | 1321 | 2225 | 6532а |  | CORR | GENE | 10:54 | 11:06 | 11:01 | 860 | 87 | 11 | EXT |  | 0.96 | (c)
72675.935 | 3.64 | 3.419 | -4.596 | -4.817 | 1456 | 1973 | 1846 | 1456 | 3419 | 6532а |  | CORR | GENE | 06:36 | 07:60 | 07:39 | 393 | 781 | 14 | EXT |  | 0.95 | (c)
72675.974 | 3.679 | 3.111 | -4.557 | -5.125 | -1598 | -1437 | -1282 | 966 | 3111 | 6532а |  | CORR | GENE | 10:23 | 10:49 | 11:14 | 598 | 632 | 10 | EXT |  | 0.94 | (c)
72676.246 | 3.951 | 3.771 | -4.285 | -4.465 | -1172 | -1115 | -1127 | 1082 | 3771 | 6532а |  | CORR | GENE | 11:32 | 11:41 | 11:39 | 281 | 90 | 13 | EXT |  | 0.92 | (c)
72676.362 | 4.067 | 3.682 | -4.169 | -4.554 | -1426 | -1363 | -1361 | 1296 | 3682 | 6532а |  | CORR | GENE | 10:51 | 11:01 | 11:01 | 529 | 130 | 13 | EXT |  | 0.96 | (c)
72676.537 | 4.242 | 4.225 | -3.994 | -4.011 | 1670 | 1740 | 1772 | 1670 | 3952 | 6532а |  | CORR | GENE | 07:11 | 07:22 | 07:27 | 59 | 203 | 12 | EXT |  | 0.89 | (c)
72676.67 | 4.375 | 4.334 | -3.861 | -3.902 | -1811 | -1641 | -1645 | 1479 | 3821 | 6532а |  | CORR | GENE | 09:49 | 10:16 | 10:16 | 81 | 332 | 10 | EXT |  | 0.89 | (c)
72676.738 | 4.443 | 4.264 | -3.793 | -3.972 | 1388 | 1404 | 1415 | 1388 | 3724 | 6532а |  | CORR | AXGR | 06:25 | 06:28 | 06:30 | 248 | 55 | 12 | EXT |  | 0.92 | (c)
72676.755 | 4.46 | 4.304 | -3.776 | -3.932 | -1305 | -1275 | -1280 | 1254 | 3681 | 6532а |  | CORR | AXGR | 11:10 | 11:15 | 11:15 | 251 | 51 | 15 | EXT |  | 0.93 | (c)
72676.959 | 4.664 | 4.557 | -3.572 | -3.679 | 919 | 1211 | 1412 | 919 | 3403 | 6532а |  | CORR | GENE | 05:09 | 05:57 | 06:29 | 276 | 987 | 10 | EXT |  | 0.91 | (c)
72677.157 | 4.862 | 4.738 | -3.374 | -3.498 | -1739 | -963 | -1163 | 586 | 3147 | 6532а |  | CORR | GENE | 10:00 | 00:06 | 11:33 | 351 | 1153 | 14 | EXT |  | 0.94 | (c)
72677.362 | 5.067 | 5.053 | -3.169 | -3.183 | 1283 | 1660 | 1520 | 1283 | 3104 | 6532а |  | CORR | GENE | 06:08 | 07:09 | 06:46 | 79 | 474 | 15 | EXT |  | 0.89 | (c)
72677.735 | 5.44 | 5.361 | -2.796 | -2.875 | 1381 | 1441 | 1609 | 1381 | 2682 | 6532а |  | CORR | GENE | 06:24 | 06:34 | 07:01 | 193 | 457 | 11 | EXT |  | 0.91 | (c)
72678.228 | 5.933 | 5.807 | -2.303 | -2.429 | 1562 | 1708 | 1687 | 1562 | 2277 | 6532а |  | CORR | GENE | 06:53 | 07:17 | 07:13 | 152 | 251 | 17 | EXT |  | 0.91 | (c)
72678.398 | 6.103 | 5.562 | -2.133 | -2.674 | -1916 | -1739 | -1416 | 916 | 2076 | 6532а |  | CORR | GENE | 09:32 | 10:00 | 10:53 | 598 | 1000 | 14 | EXT |  | 0.97 | (c)
72679.112 | 6.817 | 6.784 | -1.419 | -1.452 | 1763 | 1842 | 1869 | 1763 | 1401 | 6532а |  | CORR | CIGR | 07:26 | 07:38 | 07:43 | 51 | 212 | 14 | EXT |  | 0.89 | (c)
72679.119 | 6.824 | 6.356 | -1.412 | -1.88 | -1884 | -1538 | -1482 | 1080 | 1264 | 6532а |  | CORR | GENE | 09:37 | 10:33 | 10:42 | 616 | 804 | 18 | EXT |  | 1 | (c)
72679.622 | 7.327 | 7.189 | -0.909 | -1.047 | -1962 | -1445 | -1398 | 834 | 582 | 6532а |  | CORR | GENE | 09:24 | 10:48 | 10:55 | 465 | 1128 | 14 | EXT | Аномалия находится на упругопластическом изгибе: R=960 D, максимальное растяжение на 3.9 час. | 0.96 | (c)
72679.813 | 7.518 | 7.437 | -0.718 | -0.799 | 1374 | 1416 | 1614 | 1374 | 714 | 6532а |  | CORR | GENE | 06:23 | 06:30 | 07:02 | 85 | 481 | 10 | EXT | Аномалия находится на упругопластическом изгибе: R=930 D, максимальное растяжение на 4 час. | 0.89 | (c)
72679.918 | 7.623 | 7.573 | -0.613 | -0.663 | 765 | 953 | 973 | 765 | 573 | 6532а |  | CORR | GENE | 04:45 | 05:15 | 05:18 | 90 | 416 | 13 | EXT | Аномалия находится на упругопластическом изгибе: R=930 D, максимальное растяжение на 4 час. | 0.89 | (c)
72680.068 | 7.773 | 7.713 | -0.463 | -0.523 | -1661 | -1641 | -1628 | 1594 | 27 | 6532а |  | CORR | GENE | 10:13 | 10:16 | 10:18 | 496 | 67 | 13 | EXT | Аномалия находится на упругопластическом изгибе: R=893 D, максимальное растяжение на 4.1 час. | 0.95 | (c)
72680.129 | 7.834 | 7.658 | -0.402 | -0.578 | 825 | 900 | 900 | 825 | 275 | 6532а |  | CORR | GENE | 04:54 | 05:06 | 05:06 | 303 | 150 | 12 | EXT | Аномалия находится на упругопластическом изгибе: R=893 D, максимальное растяжение на 4.1 час. | 0.92 | (c)
72680.252 | 7.957 | 7.683 | -0.279 | -0.553 | 1817 | 1859 | 1861 | 1817 | 143 | 6532а |  | CORR | GENE | 07:34 | 07:41 | 07:41 | 410 | 87 | 11 | EXT | Аномалия находится на упругопластическом изгибе: R=853 D, максимальное растяжение на 4.2 час. | 0.93 | (c)
72680.292 | 7.997 | 7.936 | -0.239 | -0.3 | 888 | 979 | 1309 | 888 | 54 | 6532а |  | CORR | GENE | 05:04 | 05:19 | 06:12 | 246 | 842 | 15 | EXT | Аномалия находится на упругопластическом изгибе: R=853 D, максимальное растяжение на 4.2 час. | 0.92 | (c)
72680.316 | 8.021 | 7.665 | -0.215 | -0.571 | -1167 | -1112 | -1080 | 992 | 49 | 6532а |  | CORR | GENE | 11:33 | 11:42 | 11:47 | 522 | 175 | 11 | EXT | Аномалия находится на упругопластическом изгибе: R=853 D, максимальное растяжение на 4.2 час. | 0.94 | (c)
72680.531 | 0 | 0 | -6.173 | -6.173 | 1782 | 2042 | 2209 | 0 | 0 | 6533а | Непровар / утяжина | GWAN |  | 03:09 | 03:51 | 04:18 | 0 | 854 | 8 | INT | Непровар / утяжина Аномалия находится на упругопластическом изгибе: R=813 D, максимальное растяжение на 4.2 час. |  | (c)
72681.422 | 0.891 | 0.872 | -5.282 | -5.301 | -1745 | -1666 | -1656 | 485 | 872 | 6533а |  | ARTD | GENE | 05:39 | 05:52 | 05:54 | 78 | 179 |  | INT | Эквивалент потери металла 10%. Аномалия находится на упругопластическом изгибе: R=706 D, максимальное растяжение на 4.5 час. |  | (c)
72683.056 | 2.525 | 2.49 | -3.648 | -3.683 | -160 | -67 | -17 | 0 | 2490 | 6533а |  | CORR | GENE | 09:55 | 10:10 | 10:18 | 69 | 286 | 14 | EXT | Аномалия находится на упругопластическом изгибе: R=521 D, максимальное растяжение на 5 час. | 0.89 | (c)
72686.704 | 0 | -0.018 | -10.803 | -10.821 | -1713 | -1240 | -1349 | 984 |  | 6534а | Нарушение формы кольцевого шва | GWAN |  | 01:14 | 02:30 | 02:13 | 0 | 729 |  | EXT | Нарушение формы кольцевого шва Аномалия находится на упругопластическом изгибе: R=331 D, максимальное растяжение на 5.8 час. |  | (c)
72686.704 | 0 | -0.026 | -10.803 | -10.829 | -309 | -78 | 27 | 0 |  | 6534а | Нарушение формы кольцевого шва | GWAN |  | 05:01 | 05:38 | 05:55 | 0 | 672 |  | INT | Нарушение формы кольцевого шва Аномалия находится на упругопластическом изгибе: R=331 D, максимальное растяжение на 5.8 час. |  | (c)
72686.704 | 0 | -0.021 | -10.803 | -10.824 | 852 | 1835 | 1409 | 852 |  | 6534а | Нарушение формы кольцевого шва | GWAN |  | 08:08 | 10:47 | 09:38 | 0 | 1114 |  | EXT | Нарушение формы кольцевого шва Аномалия находится на упругопластическом изгибе: R=331 D, максимальное растяжение на 5.8 час. |  | (c)
72691.098 | 4.394 | 4.303 | -6.409 | -6.5 | 148 | 614 | 550 | 148 | 4303 | 6534а |  | CORR | GENE | 06:14 | 07:30 | 07:19 | 151 | 805 | 14 | EXT | Аномалия находится на упругопластическом изгибе: R=319 D, максимальное растяжение на 6.1 час. | 0.91 | (c)
72706.872 | 9.365 | 9.226 | -2.079 | -2.218 | -1914 | -1867 | -1861 | 317 | 1933 | 6535а |  | CORR | GENE | 05:11 | 05:19 | 05:20 | 285 | 106 | 10 | EXT |  | 0.92 | (c)
72708.838 | 11.331 | 11.24 | -0.113 | -0.204 | -1877 | -1695 | -1637 | 354 | 75 | 6535а |  | CORR | GENE | 05:17 | 05:47 | 05:56 | 129 | 480 | 9 | EXT |  | 0.89 | (c)
72722.522 | 2.791 | 2.608 | -8.474 | -8.657 | 2155 | 2193 | 2189 | 8 | 2608 | 6537 |  | CORR | GENE | 08:17 | 08:23 | 08:22 | 308 | 68 | 10 | EXT |  | 0.92 | (c)
72730.996 | 0 | -0.061 | -11.425 | -11.486 | 939 | 1086 | 1078 | 939 |  | 6538 | Нарушение формы кольцевого шва | GWAN |  | 00:04 | 00:27 | 00:26 | 0 | 278 |  | EXT | Нарушение формы кольцевого шва |  | (c)
72730.996 | 0 | -0.055 | -11.425 | -11.48 | -1999 | -1882 | -1874 | 231 |  | 6538 | Нарушение формы кольцевого шва | GWAN |  | 04:10 | 04:28 | 04:30 | 0 | 251 |  | EXT | Нарушение формы кольцевого шва |  | (c)
72731.338 | 0.342 | 0.295 | -11.083 | -11.13 | -2095 | -2062 | -2062 | 135 | 295 | 6538 | Металлургический дефект | MIAN | GENE | 03:54 | 03:60 | 03:59 | 106 | 66 |  | INT | Металлургический дефект Эквивалент потери металла 10%. |  | (c)
72731.62 | 0.624 | 0.608 | -10.801 | -10.817 | -2101 | -2083 | -2084 | 130 | 608 | 6538 | Металлургический дефект | MIAN | PITT | 03:53 | 03:56 | 03:56 | 34 | 34 |  | INT | Металлургический дефект Эквивалент потери металла 12%. |  | (c)
72737.704 | 6.708 | 6.681 | -4.717 | -4.744 | -1595 | -1567 | -1530 | 635 | 4709 | 6538 |  | CORR | CIGR | 05:15 | 05:19 | 05:25 | 35 | 131 | 10 | EXT |  | 0.89 | (c)
72741.146 | 10.15 | 10.13 | -1.275 | -1.295 | -2067 | -2053 | -2052 | 163 | 1267 | 6538 | Металлургический дефект | MIAN | PITT | 03:59 | 04:01 | 04:01 | 28 | 30 |  | INT | Металлургический дефект Эквивалент потери металла 11%. |  | (c)
72741.163 | 10.167 | 10.142 | -1.258 | -1.283 | -1798 | -1739 | -1706 | 432 | 1234 | 6538 | Металлургический дефект | MIAN | GENE | 04:42 | 04:52 | 04:57 | 49 | 183 |  | INT | Металлургический дефект Эквивалент потери металла 10%. |  | (c)
72741.247 | 10.251 | 10.156 | -1.174 | -1.269 | 1683 | 1758 | 1755 | 405 | 1132 | 6538 |  | ARTD | GENE | 02:04 | 02:16 | 02:15 | 137 | 143 |  | EXT | Наплавка. |  | (c)
72753.016 | 10.595 | 10.526 | -0.3 | -0.369 | 1233 | 1271 | 1274 | 916 | 119 | 6539 |  | CORR | GENE | 05:10 | 05:16 | 05:16 | 250 | 82 | 10 | EXT |  | 0.91 | (c)
72753.399 | 0.083 | 0.062 | -11.432 | -11.453 | 2082 | 2093 | 2102 | 108 | 62 | 6540 |  | CORR | AXGR | 05:10 | 05:11 | 05:13 | 163 | 40 | 12 | EXT |  | 0.9 | (c)
72754.805 | 1.489 | 0.711 | -10.026 | -10.804 | 1855 | 2023 | 1971 | 143 | 711 | 6540 |  | CORR | GENE | 04:33 | 05:00 | 04:52 | 1771 | 233 | 10 | EXT |  | 0.97 | (c)
72756.816 | 3.5 | 3.377 | -8.015 | -8.138 | 1930 | 1996 | 1976 | 208 | 3377 | 6540 |  | CORR | GENE | 04:45 | 04:56 | 04:52 | 548 | 92 | 13 | EXT |  | 0.96 | (c)
72758.158 | 4.842 | 4.675 | -6.673 | -6.84 | 2048 | 2080 | 2082 | 114 | 4675 | 6540 |  | CORR | GENE | 05:04 | 05:09 | 05:10 | 619 | 68 | 9 | EXT |  | 0.94 | (c)
72759.054 | 5.738 | 5.539 | -5.777 | -5.976 | 2121 | 2190 | 2159 | 33 | 5530 | 6540 |  | CORR | GENE | 05:16 | 05:27 | 05:22 | 446 | 76 | 11 | EXT |  | 0.94 | (c)
72760.287 | 6.971 | 6.316 | -4.544 | -5.199 | 2152 | 2195 | 2181 | 21 | 4461 | 6540 |  | CORR | GENE | 05:21 | 05:28 | 05:26 | 738 | 57 | 11 | EXT |  | 0.96 | (c)
72760.623 | 7.307 | 7.272 | -4.208 | -4.243 | 2024 | 2204 | -2204 | 0 | 4208 | 6540 |  | CORR | CIGR | 05:00 | 05:29 | 05:38 | 35 | 466 | 10 | EXT |  | 0.89 | (c)
72775.83 | 10.999 | 10.955 | -0.116 | -0.16 | 1702 | 1925 | 1906 | 121 | 30 | 6541 |  | CORR | GENE | 05:59 | 06:35 | 06:32 | 130 | 408 | 9 | EXT |  | 0.89 | (c)
72776.086 | 0.14 | 0.094 | -11.175 | -11.221 | -1481 | -1410 | -1211 | 749 | 94 | 6542 |  | CORR | GENE | 05:03 | 05:14 | 05:47 | 78 | 541 | 11 | EXT |  | 0.89 | (c)
72790.765 | 3.504 | 3.465 | -8.091 | -8.13 | 1630 | 1698 | 1703 | 455 | 3465 | 6543 |  | CORR | CIGR | 04:46 | 04:57 | 04:58 | 39 | 145 | 11 | EXT |  | 0.89 | (c)
72796.825 | 9.564 | 9.472 | -2.031 | -2.123 | 1754 | 1870 | 1848 | 289 | 2027 | 6543 |  | CORR | GENE | 05:06 | 05:25 | 05:21 | 96 | 187 | 11 | EXT |  | 0.89 | (c)
72798.856 | 0 | 0 | -11.39 | -11.39 | 440 | 597 | 739 | 440 | 0 | 6544 | Смещение кромок | GWAN |  | 02:56 | 03:22 | 03:45 | 0 | 599 |  | EXT | Смещение кромок Наружу Величина смещения - 3.3 мм. |  | (c)
72798.856 | 0 | -0.062 | -11.39 | -11.452 | 1973 | 2070 | 2203 | 0 |  | 6544 | Нарушение формы кольцевого шва | GWAN |  | 07:04 | 07:20 | 07:41 | 0 | 459 |  | EXT | Нарушение формы кольцевого шва |  | (c)
72798.856 | 0 | 0 | -11.39 | -11.39 | -1774 | -1700 | -1611 | 456 | 0 | 6544 | Смещение кромок | GWAN |  | 08:59 | 09:11 | 09:25 | 0 | 326 |  | EXT | Смещение кромок Наружу Величина смещения - 3.3 мм. |  | (c)
72798.991 | 0.135 | 0.051 | -11.255 | -11.339 | 1329 | 1393 | 1452 | 655 | 51 | 6544 |  | CORR | GENE | 05:20 | 05:30 | 05:40 | 84 | 247 | 10 | EXT |  | 0.89 | (c)
72799.2 | 0.344 | 0.292 | -11.046 | -11.098 | 1428 | 1448 | 1457 | 744 | 292 | 6544 |  | CORR | GENE | 05:36 | 05:39 | 05:41 | 220 | 58 | 8 | EXT |  | 0.9 | (c)
72801.827 | 2.971 | 2.911 | -8.419 | -8.479 | 1330 | 1390 | 1506 | 549 | 2911 | 6544 |  | CORR | GENE | 05:20 | 05:30 | 05:49 | 88 | 352 | 9 | EXT |  | 0.89 | (c)
72802.644 | 3.788 | 3.746 | -7.602 | -7.644 | 1402 | 1443 | 1462 | 708 | 3746 | 6544 |  | CORR | GENE | 05:32 | 05:38 | 05:42 | 184 | 121 | 11 | EXT |  | 0.9 | (c)
72804.362 | 5.506 | 5.431 | -5.884 | -5.959 | 1267 | 1318 | 1391 | 716 | 5431 | 6544 |  | CORR | GENE | 05:10 | 05:18 | 05:30 | 83 | 248 | 13 | EXT |  | 0.89 | (c)
72806.285 | 7.429 | 7.339 | -3.961 | -4.051 | 1831 | 1898 | 1894 | 274 | 3884 | 6544 |  | DENT | GENE | 06:41 | 06:52 | 06:51 | 167 | 125 | 0.4 | N/A | Глубина вмятины: 5 мм (0,4%). Линейка: 17 см в (734 см; 06:52 ч:мин) |  | (c)
72808.807 | 9.951 | 9.93 | -1.439 | -1.46 | 2012 | 2024 | 2055 | 132 | 1439 | 6544 |  | CORR | CIGR | 07:10 | 07:12 | 07:17 | 21 | 87 | 10 | EXT |  | 0.89 | (c)
72808.993 | 10.137 | 10.109 | -1.253 | -1.281 | 2082 | 2115 | 2139 | 34 | 1252 | 6544 |  | CORR | CIGR | 07:22 | 07:27 | 07:31 | 29 | 115 | 10 | EXT |  | 0.89 | (c)
72815.395 | 5.149 | 4.93 | -6.031 | -6.25 | -2176 | -2137 | -2145 | 55 | 4930 | 6545 |  | ARTD | GENE | 06:18 | 06:24 | 06:23 | 722 | 62 |  | EXT | Эквивалент потери металла 10%. |  | (c)
72815.737 | 5.491 | 5.376 | -5.689 | -5.804 | 1306 | 1620 | 1513 | 511 | 5376 | 6545 |  | DENT | GENE | 03:40 | 04:31 | 04:13 | 205 | 413 | 0.1 | N/A | Глубина вмятины: 2 мм (0,1%). Линейка: 21 см в (538 см; 04:31 ч:мин) |  | (c)
72821.895 | 0.469 | 0.296 | -10.971 | -11.144 | 364 | 394 | 396 | 364 | 296 | 6546 |  | SCC | GENE | 02:58 | 03:03 | 03:03 | 277 | 63 | 15 | EXT |  | 1 | (b)
72827.933 | 6.507 | 6.482 | -4.933 | -4.958 | 1025 | 1111 | 1166 | 922 | 4897 | 6546 |  | CORR | GENE | 04:45 | 04:59 | 05:07 | 61 | 284 | 10 | EXT |  | 0.89 | (c)
72831.017 | 9.591 | 9.566 | -1.849 | -1.874 | 1577 | 1689 | 1663 | 481 | 1826 | 6546 |  | CORR | GENE | 06:14 | 06:32 | 06:28 | 48 | 172 | 10 | EXT |  | 0.89 | (c)
72831.143 | 9.717 | 9.701 | -1.723 | -1.739 | 1623 | 1668 | 1667 | 519 | 1704 | 6546 |  | CORR | CIGR | 06:21 | 06:28 | 06:28 | 35 | 88 | 9 | EXT |  | 0.89 | (c)
72833.069 | 0.203 | 0.035 | -11.227 | -11.395 | 2215 | -2213 | -2225 | 0 | 35 | 6547 |  | LWAN | AXGR | 05:49 | 05:54 | 05:52 | 647 | 42 |  | INT | Эквивалент потери металла 14%. Аномалия находится на отводе. |  | (c)
72855.461 | 0 | 0 | -11.28 | -11.28 | -368 | -147 | -177 | 0 | 0 | 6549 | Смещение кромок | GWAN |  | 01:44 | 02:19 | 02:14 | 0 | 382 |  | EXT | Смещение кромок Вовнутрь Аномалия находится на отводе. Величина смещения - 2.6 мм. |  | (c)
72952.741 | 6.7 | 6.666 | -4.65 | -4.684 | -2023 | -1970 | -1953 | 208 | 4649 | 6557 |  | CORR | CIGR | 05:01 | 05:10 | 05:13 | 35 | 140 | 10 | EXT |  | 0.89 | (c)
72958.368 | 0.977 | 0.945 | -10.148 | -10.18 | 1110 | 1148 | 1236 | 868 | 945 | 6558 |  | CORR | CIGR | 03:39 | 03:45 | 03:60 | 47 | 252 | 11 | EXT |  | 0.89 | (c)
72973.949 | 5.433 | 5.329 | -5.747 | -5.851 | -1703 | -1624 | -1643 | 527 | 5329 | 6559 |  | DENT | GENE | 07:48 | 08:01 | 07:58 | 162 | 121 | 0.1 | N/A | Глубина вмятины: 2 мм (0,1%). Линейка: 16 см в (533 см; 08:01 ч:мин) |  | (c)
72978.555 | 10.039 | 10.002 | -1.141 | -1.178 | 1150 | 1223 | 1233 | 914 | 1133 | 6559 |  | CORR | CIGR | 03:29 | 03:40 | 03:42 | 45 | 166 | 13 | EXT |  | 0.89 | (c)
72979.236 | 10.72 | 10.694 | -0.46 | -0.486 | -2130 | -2064 | -2061 | 101 | 460 | 6559 |  | CORR | CIGR | 06:39 | 06:50 | 06:50 | 26 | 138 | 13 | EXT |  | 0.89 | (c)
72980.44 | 0.744 | 0.311 | -10.521 | -10.954 | -1062 | -1000 | -971 | 880 | 311 | 6560 |  | GOUG | GENE | 07:26 | 07:36 | 07:41 | 1066 | 182 | 8 | EXT | Зона задиров. |  | (c)
73000.068 | 9.107 | 8.913 | -2.168 | -2.362 | -1478 | -1281 | -1324 | 753 | 2057 | 6561 |  | DENT | GENE | 05:19 | 05:50 | 05:43 | 305 | 307 | 0.1 | N/A | Глубина вмятины: 2 мм (0,1%). Линейка: 31 см в (891 см; 05:50 ч:мин) |  | (c)
73014.513 | 0.882 | 0.764 | -10.473 | -10.591 | -2069 | -2035 | -2031 | 161 | 764 | 6563 |  | CORR | GENE | 04:57 | 05:03 | 05:03 | 173 | 77 | 10 | EXT |  | 0.9 | (c)
73019.64 | 6.009 | 5.999 | -5.346 | -5.356 | 2159 | 2196 | 2190 | 9 | 5322 | 6563 |  | LWAN | PITT | 04:20 | 04:26 | 04:25 | 34 | 63 |  | INT | Эквивалент потери металла 11%. |  | (c)
73019.868 | 6.237 | 6.126 | -5.118 | -5.229 | -1850 | -1745 | -1777 | 380 | 5046 | 6563 |  | DENT | GENE | 05:33 | 05:50 | 05:44 | 183 | 147 | 0.1 | N/A | Глубина вмятины: 2 мм (0,1%). Линейка: 18 см в (613 см; 05:50 ч:мин) |  | (c)
73047.721 | 0 | 0 | -11.355 | -11.355 | 1434 | 1674 | 1631 | 403 | 0 | 6566 | Смещение кромок | GWAN |  | 01:47 | 02:25 | 02:19 | 0 | 393 |  | EXT | Смещение кромок Наружу Величина смещения - 2.4 мм. |  | (c)
73047.721 | 0 | 0 | -11.355 | -11.355 | -1896 | -1593 | -1651 | 334 | 0 | 6566 | Смещение кромок | GWAN |  | 04:49 | 05:38 | 05:29 | 0 | 490 |  | EXT | Смещение кромок Наружу Величина смещения - 3.5 мм. |  | (c)
73057.082 | 9.361 | 9.343 | -1.994 | -2.012 | 1874 | 1935 | 1955 | 195 | 1965 | 6566 |  | CORR | CIGR | 02:58 | 03:08 | 03:11 | 47 | 161 | 10 | EXT |  | 0.89 | (c)
73057.486 | 9.765 | 9.64 | -1.59 | -1.715 | 2118 | 2149 | 2143 | 63 | 1528 | 6566 |  | CORR | GENE | 03:37 | 03:42 | 03:41 | 187 | 49 | 15 | EXT |  | 0.91 | (c)
73115.55 | 1.579 | 1.558 | -9.706 | -9.727 | 166 | 188 | 284 | 166 | 1558 | 6572 |  | CORR | CIGR | 02:59 | 03:02 | 03:18 | 42 | 236 | 12 | EXT |  | 0.89 | (c)
73123.929 | 9.958 | 9.928 | -1.327 | -1.357 | 1226 | 1287 | 1299 | 858 | 1317 | 6572 |  | CORR | CIGR | 05:50 | 05:59 | 06:01 | 40 | 146 | 10 | EXT |  | 0.89 | (c)
73125.256 | 0 | 0 | -1.885 | -1.885 | -2218 | -901 | -1324 | 13 | 0 | 6573 | Смещение кромок | GWAN |  | 05:05 | 08:38 | 07:30 | 0 | 1787 |  | EXT | Смещение кромок Наружу Величина смещения - 3 мм. |  | (c)
73125.256 | 0 | 0 | -1.885 | -1.885 | 45 | 170 | 258 | 45 | 0 | 6573 |  | GWAN |  | 11:11 | 11:31 | 11:45 | 0 | 425 |  | EXT | Подбивка кромок величиной 3 мм. |  | (c)
73159.888 | 1.352 | 1.236 | -10.143 | -10.259 | -1469 | -1419 | -1357 | 761 | 1236 | 6577 |  | CORR | GENE | 05:16 | 05:24 | 05:34 | 161 | 224 | 11 | EXT |  | 0.9 | (c)
73172.44 | 2.409 | 2.339 | -8.986 | -9.056 | -1437 | -1383 | -1366 | 793 | 2339 | 6578 |  | DENT | GENE | 07:14 | 07:23 | 07:26 | 162 | 143 | 0.4 | N/A | Глубина вмятины: 5 мм (0,4%). Линейка: 16 см в (234 см; 07:23 ч:мин) |  | (c)
73181.426 | 0 | -0.028 | -11.47 | -11.498 | 254 | 512 | 566 | 254 |  | 6579 | Нарушение формы кольцевого шва | GWAN |  | 01:57 | 02:39 | 02:47 | 0 | 625 |  | EXT | Нарушение формы кольцевого шва |  | (c)
73181.426 | 0 | -0.023 | -11.47 | -11.493 | 1241 | 1421 | 1608 | 255 |  | 6579 | Нарушение формы кольцевого шва | GWAN |  | 04:36 | 05:05 | 05:36 | 0 | 735 |  | EXT | Нарушение формы кольцевого шва |  | (c)
73181.426 | 0 | -0.026 | -11.47 | -11.496 | -2002 | -1873 | -1781 | 228 |  | 6579 | Нарушение формы кольцевого шва | GWAN |  | 07:53 | 08:14 | 08:29 | 0 | 442 |  | EXT | Нарушение формы кольцевого шва |  | (c)
73212.879 | 8.293 | 8.264 | -1.552 | -1.581 | -1666 | -1440 | -1490 | 1314 | 1447 | 6581 |  | CORR | GENE | 06:19 | 06:55 | 06:47 | 134 | 352 | 11 | EXT |  | 0.9 | (c)
73213.33 | 8.744 | 8.716 | -1.101 | -1.129 | -1736 | -1643 | -1621 | 1507 | 1065 | 6581 |  | CORR | GENE | 06:08 | 06:23 | 06:26 | 64 | 229 | 11 | EXT |  | 0.89 | (c)
73213.814 | 9.228 | 9.143 | -0.617 | -0.702 | -1682 | -1590 | -1493 | 1303 | 582 | 6581 |  | CORR | GENE | 06:16 | 06:31 | 06:47 | 120 | 379 | 14 | EXT |  | 0.9 | (c)
73213.961 | 9.375 | 9.324 | -0.47 | -0.521 | -1551 | -1276 | -1327 | 1103 | 444 | 6581 |  | CORR | GENE | 06:37 | 07:22 | 07:13 | 77 | 448 | 10 | EXT |  | 0.89 | (c)
73214.363 | 9.777 | 9.716 | -0.068 | -0.129 | -1632 | -1539 | -1308 | 984 | 33 | 6581 |  | CORR | GENE | 06:24 | 06:39 | 07:17 | 96 | 648 | 15 | EXT |  | 0.89 | (c)
73214.431 | 0 | 0 | -11.36 | -11.36 | 1855 | 2170 | 2193 | 0 | 0 | 6582 | Смещение кромок | GWAN |  | 04:16 | 05:07 | 05:11 | 0 | 678 |  | EXT | Смещение кромок Наружу Величина смещения - 6.4 мм. |  | (c)
73215.533 | 1.102 | 1.019 | -10.258 | -10.341 | 2132 | 2151 | 2150 | 63 | 1019 | 6582 |  | CORR | AXGR | 05:01 | 05:04 | 05:04 | 256 | 35 | 11 | EXT |  | 0.92 | (c)
73221.807 | 7.376 | 7.303 | -3.984 | -4.057 | 2224 | -1937 | -1990 | 0 | 3853 | 6582 |  | CORR | GENE | 05:16 | 06:04 | 05:56 | 204 | 494 | 10 | EXT |  | 0.91 | (c)
73222.506 | 8.075 | 8.033 | -3.285 | -3.327 | 1601 | 1615 | 1713 | 406 | 3282 | 6582 |  | CORR | CIGR | 03:35 | 03:38 | 03:53 | 45 | 223 | 12 | EXT |  | 0.89 | (c)
73227.434 | 1.643 | 1.317 | -9.55 | -9.876 | -1130 | -1015 | -1048 | 966 | 1317 | 6583а |  | CORR | GENE | 09:16 | 09:34 | 09:29 | 461 | 164 | 10 | EXT |  | 0.93 | (c)
73231.283 | 5.492 | 5.451 | -5.701 | -5.742 | -1560 | -1401 | -1407 | 671 | 5451 | 6583а |  | CORR | GENE | 08:06 | 08:32 | 08:31 | 63 | 306 | 9 | EXT |  | 0.89 | (c)
73289.151 | 7.015 | 6.995 | -4.565 | -4.585 | -941 | -882 | -863 | 785 | 4540 | 6588 |  | CORR | CIGR | 05:23 | 05:32 | 05:35 | 45 | 156 | 8 | EXT |  | 0.89 | (c)
73294.684 | 0.968 | 0.922 | -10.147 | -10.193 | 2087 | 2135 | 2142 | 2087 | 922 | 6589 |  | DENT | GENE | 08:59 | 09:07 | 09:08 | 102 | 110 | 0.3 | N/A | Глубина вмятины: 4 мм (0,3%). Линейка: 10 см в (92 см; 09:07 ч:мин) |  | (c)
73301.474 | 7.758 | 7.471 | -3.357 | -3.644 | 1842 | 1942 | 1975 | 1842 | 2669 | 6589 |  | DENT | GENE | 08:20 | 08:36 | 08:41 | 975 | 268 | 0.3 | N/A | Глубина вмятины: 4 мм (0,3%). Линейка: 98 см в (747 см; 08:36 ч:мин) |  | (c)
73308.649 | 3.818 | 3.796 | -7.802 | -7.824 | -307 | -219 | -179 | 50 | 3796 | 6590 |  | CORR | GENE | 03:58 | 04:12 | 04:18 | 50 | 257 | 12 | EXT |  | 0.89 | (c)
73320.246 | 3.795 | 3.782 | -5.98 | -5.993 | 2218 | -2172 | -2157 | 0 | 3782 | 6591 |  | CORR | CIGR | 03:11 | 03:22 | 03:25 | 36 | 172 | 10 | EXT |  | 0.89 | (c)
73324.315 | 7.864 | 7.53 | -1.911 | -2.245 | -255 | -173 | -166 | 78 | 1803 | 6591 |  | DENT | GENE | 08:32 | 08:45 | 08:46 | 442 | 177 | 0.2 | N/A | Глубина вмятины: 3 мм (0,2%). Линейка: 44 см в (753 см; 08:45 ч:мин) Аномалия находится вблизи продольного шва. |  | (c)
73326.911 | 0.685 | 0.415 | -10.74 | -11.01 | -489 | -389 | -326 | 162 | 415 | 6592 |  | DENT | GENE | 08:09 | 08:25 | 08:36 | 387 | 327 | 0.3 | N/A | Глубина вмятины: 4 мм (0,3%). Линейка: 39 см в (42 см; 08:25 ч:мин) Аномалия находится на отводе. |  | (c)
73327.271 | 1.045 | 0.887 | -10.38 | -10.538 | -2181 | -2119 | -2127 | 49 | 887 | 6592 | Металлургический дефект | MIAN | GENE | 03:36 | 03:46 | 03:45 | 325 | 109 |  | INT | Металлургический дефект Эквивалент потери металла 10%. Аномалия находится на отводе. |  | (c)
73337.291 | 11.065 | 11.031 | -0.36 | -0.394 | -375 | -294 | -283 | 191 | 335 | 6592 |  | CORR | GENE | 08:28 | 08:41 | 08:42 | 59 | 184 | 8 | EXT | Аномалия находится на отводе. | 0.89 | (c)
73337.546 | 11.32 | 11.295 | -0.105 | -0.13 | -1949 | -1894 | -1888 | 282 | 92 | 6592 |  | CORR | CIGR | 04:14 | 04:22 | 04:23 | 38 | 121 | 10 | EXT | Аномалия находится на отводе. | 0.89 | (c)
73339.544 | 1.893 | 1.81 | -8.968 | -9.051 | 1603 | 1748 | 1859 | 115 | 1810 | 6593а |  | CORR | GENE | 05:33 | 05:56 | 06:14 | 124 | 512 | 10 | EXT |  | 0.89 | (c)
73340.408 | 2.757 | 2.661 | -8.104 | -8.2 | -1979 | -1331 | -1587 | 252 | 2661 | 6593а |  | CORR | GENE | 07:55 | 09:39 | 08:58 | 211 | 784 | 7 | EXT |  | 0.9 | (c)
73342.299 | 4.648 | 4.506 | -6.213 | -6.355 | -1840 | -1710 | -1739 | 391 | 4506 | 6593а |  | DENT | GENE | 08:17 | 08:38 | 08:34 | 227 | 201 | 0.2 | N/A | Глубина вмятины: 3 мм (0,2%). Линейка: 23 см в (451 см; 08:38 ч:мин) |  | (c)
73343.018 | 5.367 | 5.29 | -5.494 | -5.571 | -1537 | -1483 | -1292 | 693 | 5290 | 6593а |  | CORR | GENE | 09:06 | 09:15 | 09:46 | 120 | 489 | 7 | EXT |  | 0.89 | (c)
73343.243 | 5.592 | 5.54 | -5.269 | -5.321 | -1499 | -1397 | -1318 | 732 | 5129 | 6593а |  | CORR | GENE | 09:12 | 09:29 | 09:42 | 192 | 362 | 10 | EXT |  | 0.9 | (c)
73343.512 | 5.861 | 5.795 | -5 | -5.066 | 2096 | -2068 | -2103 | 0 | 4844 | 6593а |  | CORR | GENE | 06:53 | 07:41 | 07:35 | 222 | 525 | 9 | EXT |  | 0.91 | (c)
73348.071 | 10.42 | 10.245 | -0.441 | -0.616 | -1828 | -1696 | -1710 | 402 | 319 | 6593а |  | DENT | GENE | 08:19 | 08:41 | 08:38 | 297 | 237 | 0.2 | N/A | Глубина вмятины: 3 мм (0,2%). Линейка: 30 см в (1025 см; 08:41 ч:мин) |  | (c)
73348.122 | 10.471 | 10.388 | -0.39 | -0.473 | 1666 | 1729 | 1739 | 419 | 206 | 6593а |  | CORR | GENE | 05:43 | 05:53 | 05:55 | 267 | 146 | 9 | EXT |  | 0.91 | (c)
73360.56 | 12.048 | 12.011 | -0.098 | -0.135 | 440 | 623 | 601 | 440 | 38 | 6593б |  | CORR | GENE | 04:44 | 05:13 | 05:10 | 97 | 322 | 13 | EXT |  | 0.89 | (c)
73360.658 | 0 | -0.041 | -11.098 | -11.139 | -1935 | -1242 | -1503 | 295 |  | 6595а | Нарушение формы кольцевого шва | GWAN |  | 07:32 | 09:23 | 08:41 | 0 | 863 |  | EXT | Нарушение формы кольцевого шва |  | (c)
73360.867 | 0.209 | 0.139 | -10.889 | -10.959 | 1629 | 1810 | 1801 | 258 | 139 | 6595а |  | CORR | GENE | 05:07 | 05:36 | 05:34 | 226 | 343 | 11 | EXT |  | 0.91 | (c)
73372.885 | 1.129 | 1.092 | -9.931 | -9.968 | 1679 | 1901 | 1851 | 207 | 1092 | 6596 |  | CORR | GENE | 06:39 | 07:15 | 07:07 | 118 | 345 | 8 | EXT |  | 0.89 | (c)
73374.801 | 3.045 | 3 | -8.015 | -8.06 | -2223 | -2162 | -2119 | 8 | 3000 | 6596 |  | CORR | GENE | 08:09 | 08:19 | 08:26 | 73 | 208 | 9 | EXT |  | 0.89 | (c)
73379.833 | 8.077 | 7.865 | -2.983 | -3.195 | 2131 | 2160 | 2161 | 40 | 2574 | 6596 |  | CORR | GENE | 07:52 | 07:57 | 07:57 | 621 | 60 | 6 | EXT |  | 0.92 | (c)
73382.816 | 0 | -0.032 | -11.255 | -11.287 | -184 | 432 | 432 | 0 |  | 6597 | Нарушение формы кольцевого шва | GWAN |  | 00:38 | 02:17 | 02:17 | 0 | 1231 |  | EXT | Нарушение формы кольцевого шва |  | (c)
73382.816 | 0 | -0.04 | -11.255 | -11.295 | -1556 | -1255 | -1348 | 674 |  | 6597 | Нарушение формы кольцевого шва | GWAN |  | 08:56 | 09:45 | 09:30 | 0 | 417 |  | EXT | Нарушение формы кольцевого шва |  | (c)
73383.052 | 0.236 | 0.195 | -11.019 | -11.06 | -2084 | -2008 | -2001 | 146 | 195 | 6597 |  | CORR | GENE | 07:31 | 07:43 | 07:44 | 73 | 166 | 7 | EXT |  | 0.89 | (c)
73385.618 | 2.802 | 2.655 | -8.453 | -8.6 | 754 | 898 | 865 | 754 | 2655 | 6597 |  | DENT | GENE | 03:09 | 03:32 | 03:27 | 284 | 221 | 0.4 | N/A | Глубина вмятины: 6 мм (0,4%). Линейка: 28 см в (266 см; 03:32 ч:мин) |  | (c)
73393.703 | 10.887 | 10.846 | -0.368 | -0.409 | 1023 | 1323 | 1323 | 608 | 278 | 6597 |  | CORR | GENE | 03:52 | 04:41 | 04:41 | 131 | 600 | 9 | EXT |  | 0.89 | (c)
73397.505 | 3.434 | 3.392 | -8.056 | -8.098 | -1448 | -1296 | -1274 | 783 | 3392 | 6598 |  | CORR | GENE | 05:16 | 05:41 | 05:44 | 87 | 348 | 8 | EXT |  | 0.89 | (c)
73402.071 | 8 | 7.94 | -3.49 | -3.55 | -934 | -326 | -599 | 264 | 3370 | 6598 |  | CORR | GENE | 06:39 | 08:17 | 07:33 | 180 | 670 | 7 | EXT |  | 0.9 | (c)
73405.787 | 0.226 | 0.166 | -11.289 | -11.349 | -1895 | -1786 | -1637 | 1378 | 166 | 6599 |  | CORR | GENE | 06:00 | 06:18 | 06:42 | 72 | 517 | 10 | EXT |  | 0.89 | (c)
73411.322 | 5.761 | 5.732 | -5.754 | -5.783 | -1719 | -1496 | -1557 | 1396 | 5718 | 6599 |  | GOUG | GENE | 06:29 | 07:05 | 06:55 | 65 | 323 | 9 | EXT | Задир. |  | (c)
73416.807 | 11.246 | 11.222 | -0.269 | -0.293 | -1383 | -1334 | -1131 | 879 | 218 | 6599 |  | CORR | GENE | 07:23 | 07:31 | 08:04 | 75 | 503 | 8 | EXT |  | 0.89 | (c)
73419.872 | 2.796 | 2.777 | -8.639 | -8.658 | -1509 | -1498 | -1451 | 1392 | 2777 | 6600 |  | CORR | CIGR | 04:59 | 05:01 | 05:09 | 19 | 117 | 10 | EXT |  | 0.89 | (c)
73423.373 | 6.297 | 6.277 | -5.138 | -5.158 | -666 | -470 | -524 | 381 | 5121 | 6600 |  | CORR | CIGR | 07:15 | 07:47 | 07:38 | 37 | 285 | 10 | EXT |  | 0.89 | (c)
73424.301 | 7.225 | 7.148 | -4.21 | -4.287 | -1347 | -1211 | -1080 | 812 | 4194 | 6600 |  | CORR | GENE | 05:25 | 05:47 | 06:08 | 93 | 535 | 10 | EXT |  | 0.89 | (c)
73428.608 | 0.097 | 0.05 | -10.8 | -10.847 | 1735 | 2076 | 2003 | 1735 | 50 | 6601а |  | CORR | GENE | 05:57 | 06:52 | 06:40 | 141 | 536 | 14 | EXT |  | 0.9 | (c)
73429.069 | 0.558 | 0.531 | -10.339 | -10.366 | 2091 | -2016 | -2079 | 1788 | 531 | 6601а |  | CORR | GENE | 06:55 | 07:52 | 07:42 | 94 | 582 | 11 | EXT |  | 0.89 | (c)
73429.204 | 0.693 | 0.645 | -10.204 | -10.252 | 1174 | 1385 | 1405 | 1174 | 645 | 6601а |  | CORR | GENE | 04:27 | 05:01 | 05:04 | 91 | 461 | 10 | EXT |  | 0.89 | (c)
73429.928 | 1.417 | 1.383 | -9.48 | -9.514 | 1124 | 1607 | 1472 | 1124 | 1383 | 6601а |  | CORR | GENE | 04:18 | 05:36 | 05:15 | 110 | 696 | 9 | EXT |  | 0.89 | (c)
73429.944 | 1.433 | 1.321 | -9.464 | -9.576 | 2198 | -2113 | -2094 | 1924 | 1321 | 6601а |  | CORR | GENE | 07:12 | 07:36 | 07:39 | 202 | 339 | 11 | EXT |  | 0.91 | (c)
73436.743 | 8.232 | 8.22 | -2.665 | -2.677 | 2114 | 2216 | -2205 | 2064 | 2643 | 6601а |  | CORR | CIGR | 06:58 | 07:15 | 07:21 | 34 | 283 | 10 | EXT |  | 0.89 | (c)
73437.281 | 8.77 | 8.759 | -2.127 | -2.138 | 1994 | 2225 | 2171 | 1994 | 2060 | 6601а |  | CORR | GENE | 06:39 | 07:16 | 07:08 | 78 | 355 | 11 | EXT |  | 0.89 | (c)
73438.42 | 9.909 | 9.875 | -0.988 | -1.022 | 1146 | 1265 | 1326 | 1146 | 947 | 6601а |  | CORR | GENE | 04:22 | 04:41 | 04:51 | 75 | 359 | 11 | EXT |  | 0.89 | (c)
73451.368 | 0 | 0 | -10.953 | -10.953 | -1622 | -1330 | -1450 | 608 | 0 | 6603а | Непровар / утяжина | GWAN |  | 04:56 | 05:44 | 05:24 | 0 | 344 | 12 | INT | Непровар / утяжина |  | (c)
73456.984 | 5.616 | 5.553 | -5.337 | -5.4 | -707 | -583 | -586 | 465 | 5177 | 6603а |  | GOUG | GENE | 07:24 | 07:44 | 07:44 | 223 | 242 | 11 | EXT | Задир. |  | (c)
73459.914 | 8.546 | 8.383 | -2.407 | -2.57 | -1997 | -1983 | -1967 | 234 | 2274 | 6603а |  | CORR | GENE | 03:56 | 03:58 | 04:01 | 296 | 60 | 11 | EXT |  | 0.92 | (c)
73460.167 | 8.799 | 8.66 | -2.154 | -2.293 | -2173 | -2085 | -1397 | 57 | 2026 | 6603а |  | CORR | GENE | 03:27 | 03:42 | 05:33 | 267 | 1553 | 14 | EXT |  | 0.93 | (c)
73460.803 | 9.435 | 9.26 | -1.518 | -1.693 | -2023 | -1988 | -1987 | 208 | 1475 | 6603а |  | CORR | GENE | 03:52 | 03:57 | 03:57 | 218 | 71 | 11 | EXT |  | 0.91 | (c)
73461.107 | 9.739 | 9.6 | -1.214 | -1.353 | -2157 | -2085 | -2018 | 73 | 1185 | 6603а |  | CORR | GENE | 03:30 | 03:42 | 03:52 | 168 | 278 | 11 | EXT |  | 0.9 | (c)
73461.383 | 10.015 | 9.996 | -0.938 | -0.957 | -695 | -671 | -650 | 604 | 933 | 6603а |  | CORR | CIGR | 07:26 | 07:30 | 07:33 | 24 | 91 | 10 | EXT |  | 0.89 | (c)
73462.274 | 10.906 | 10.822 | -0.047 | -0.131 | -1383 | -1310 | -1203 | 847 | 28 | 6603а |  | CORR | GENE | 05:35 | 05:47 | 06:04 | 103 | 360 | 10 | EXT |  | 0.89 | (c)
73465.091 | 2.77 | 2.669 | -0.6 | -0.701 | 1053 | 1280 | 1189 | 905 | 568 | 6604 |  | CORR | GENE | 04:51 | 05:27 | 05:13 | 133 | 273 | 9 | EXT |  | 0.89 | (c)
73465.727 | 0.036 | 0.035 | -7.249 | -7.25 | 1059 | 1225 | 1145 | 1000 | 35 | 6605 |  | CORR | GENE | 04:51 | 05:18 | 05:05 | 54 | 171 | 14 | EXT |  | 0.89 | (c)
73465.79 | 0.099 | 0.052 | -7.186 | -7.233 | 1570 | 1767 | 1825 | 151 | 52 | 6605 |  | CORR | GENE | 06:14 | 06:45 | 06:55 | 58 | 509 | 13 | EXT |  | 0.89 | (c)
73466.279 | 0.588 | 0.453 | -6.697 | -6.832 | 2194 | -2229 | 2229 | 0 | 453 | 6605 |  | CORR | GENE | 07:55 | 08:01 | 08:00 | 464 | 69 | 10 | EXT |  | 0.93 | (c)
73466.384 | 0.693 | 0.654 | -6.592 | -6.631 | 2008 | 2079 | 2109 | 20 | 654 | 6605 |  | CORR | CIGR | 07:24 | 07:36 | 07:41 | 39 | 202 | 12 | EXT |  | 0.89 | (c)
73466.453 | 0.762 | 0.72 | -6.523 | -6.565 | -2157 | -2073 | -2026 | 74 | 720 | 6605 |  | CORR | CIGR | 08:12 | 08:26 | 08:33 | 42 | 261 | 10 | EXT |  | 0.89 | (c)
73466.642 | 0.951 | 0.591 | -6.334 | -6.694 | 958 | 1031 | 1098 | 958 | 591 | 6605 |  | CORR | GENE | 04:35 | 04:47 | 04:58 | 373 | 280 | 12 | EXT |  | 0.94 | (c)
73467.393 | 1.702 | 1.655 | -5.583 | -5.63 | 876 | 961 | 996 | 876 | 1655 | 6605 |  | CORR | CIGR | 04:22 | 04:35 | 04:41 | 47 | 240 | 24 | EXT |  | 0.89 | (c)
73467.816 | 2.125 | 2.092 | -5.16 | -5.193 | 1149 | 1193 | 1286 | 807 | 2092 | 6605 |  | CORR | CIGR | 05:06 | 05:13 | 05:28 | 34 | 274 | 10 | EXT |  | 0.89 | (c)
73468.057 | 2.366 | 2.272 | -4.919 | -5.013 | 1386 | 1733 | 1814 | 0 | 2272 | 6605 |  | CORR | GENE | 05:44 | 06:40 | 06:53 | 151 | 855 | 11 | EXT |  | 0.9 | (c)
73468.239 | 2.548 | 2.518 | -4.737 | -4.767 | 1050 | 1067 | 1137 | 1007 | 2518 | 6605 |  | CORR | CIGR | 04:50 | 04:53 | 05:04 | 43 | 173 | 10 | EXT |  | 0.89 | (c)
73471.151 | 5.46 | 5.427 | -1.825 | -1.858 | 727 | 870 | 852 | 727 | 1798 | 6605 |  | CORR | GENE | 03:58 | 04:21 | 04:18 | 60 | 249 | 10 | EXT |  | 0.89 | (c)
73471.195 | 5.504 | 5.488 | -1.781 | -1.797 | 1803 | 2140 | 2094 | 0 | 1740 | 6605 |  | CORR | GENE | 06:51 | 07:46 | 07:38 | 57 | 581 | 10 | EXT |  | 0.89 | (c)
73472.462 | 6.771 | 5.761 | -0.514 | -1.524 | 1500 | -1923 | -2092 | 0 | 447 | 6605 |  | CORR | GENE | 06:02 | 08:50 | 08:23 | 1077 | 1737 | 10 | EXT |  | 0.96 | (c)
73473.733 | 0.757 | 0.674 | -10.578 | -10.661 | 1759 | 2009 | 2001 | 0 | 674 | 6606 |  | CORR | GENE | 06:24 | 07:04 | 07:03 | 116 | 484 | 13 | EXT |  | 0.9 | (c)
73473.972 | 0.996 | 0.748 | -10.339 | -10.587 | 706 | 824 | 1159 | 618 | 748 | 6606 |  | CORR | GENE | 03:34 | 03:53 | 04:47 | 1034 | 906 | 14 | EXT |  | 0.99 | (c)
73475.203 | 2.227 | 2.2 | -9.108 | -9.135 | 1960 | 2057 | 2037 | 116 | 2200 | 6606 |  | CORR | GENE | 06:56 | 07:12 | 07:09 | 52 | 155 | 8 | EXT |  | 0.89 | (c)
73475.237 | 2.261 | 2.235 | -9.074 | -9.1 | -2205 | -2138 | -2076 | 26 | 2235 | 6606 |  | CORR | GENE | 07:44 | 07:55 | 08:05 | 117 | 257 | 9 | EXT |  | 0.89 | (c)
73475.802 | 2.826 | 2.811 | -8.509 | -8.524 | 773 | 814 | 829 | 773 | 2811 | 6606 |  | CORR | CIGR | 03:45 | 03:51 | 03:54 | 22 | 113 | 21 | EXT |  | 0.89 | (c)
73478.496 | 5.52 | 5.499 | -5.815 | -5.836 | 487 | 514 | 590 | 487 | 5499 | 6606 |  | CORR | CIGR | 02:59 | 03:03 | 03:15 | 37 | 206 | 11 | EXT |  | 0.89 | (c)
73481.109 | 8.133 | 8.12 | -3.202 | -3.215 | 871 | 890 | 948 | 871 | 3191 | 6606 |  | CORR | CIGR | 04:00 | 04:03 | 04:13 | 24 | 154 | 15 | EXT |  | 0.89 | (c)
73481.301 | 8.325 | 8.299 | -3.01 | -3.036 | 1234 | 1284 | 1305 | 853 | 2989 | 6606 |  | CORR | CIGR | 04:59 | 05:07 | 05:11 | 47 | 144 | 10 | EXT |  | 0.89 | (c)
73482.09 | 9.114 | 9.062 | -2.221 | -2.273 | 858 | 990 | 1122 | 845 | 2181 | 6606 |  | CORR | GENE | 03:58 | 04:20 | 04:41 | 92 | 528 | 7 | EXT |  | 0.89 | (c)
73482.228 | 9.252 | 9.198 | -2.083 | -2.137 | 1788 | 2128 | 2033 | 0 | 1971 | 6606 |  | CORR | GENE | 06:28 | 07:23 | 07:08 | 166 | 490 | 8 | EXT |  | 0.9 | (c)
73482.454 | 9.478 | 9.423 | -1.857 | -1.912 | 1017 | 1440 | 1259 | 730 | 1833 | 6606 |  | CORR | GENE | 04:24 | 05:32 | 05:03 | 79 | 483 | 8 | EXT |  | 0.89 | (c)
73482.84 | 9.864 | 9.842 | -1.471 | -1.493 | 1335 | 1376 | 1375 | 816 | 1433 | 6606 |  | CORR | GENE | 05:15 | 05:22 | 05:22 | 60 | 79 | 11 | EXT |  | 0.89 | (c)
73483.263 | 10.287 | 10.231 | -1.048 | -1.104 | 1267 | 1303 | 1342 | 814 | 1044 | 6606 |  | CORR | GENE | 05:04 | 05:10 | 05:16 | 60 | 149 | 10 | EXT |  | 0.89 | (c)
73484.311 | 0 | -0.067 | -11.435 | -11.502 | -642 | -473 | -505 | 368 |  | 6607 | Нарушение формы кольцевого шва | GWAN |  | 01:16 | 01:43 | 01:38 | 0 | 274 |  | EXT | Нарушение формы кольцевого шва |  | (c)
73484.311 | 0 | -0.031 | -11.435 | -11.466 | 7 | 1460 | 903 | 7 |  | 6607 | Нарушение формы кольцевого шва | GWAN |  | 03:01 | 06:55 | 05:25 | 0 | 1792 |  | EXT | Нарушение формы кольцевого шва |  | (c)
73486.267 | 1.956 | 1.922 | -9.479 | -9.513 | 608 | 629 | 682 | 608 | 1922 | 6607 |  | CORR | CIGR | 04:38 | 04:41 | 04:49 | 40 | 147 | 10 | EXT |  | 0.89 | (c)
73486.959 | 2.648 | 2.628 | -8.787 | -8.807 | -764 | -712 | -665 | 567 | 2628 | 6607 |  | CORR | CIGR | 00:56 | 01:04 | 01:12 | 38 | 197 | 10 | EXT |  | 0.89 | (c)
73490.39 | 6.079 | 6.037 | -5.356 | -5.398 | 910 | 1113 | 1064 | 910 | 5352 | 6607 |  | CORR | CIGR | 05:26 | 05:59 | 05:51 | 46 | 308 | 15 | EXT |  | 0.89 | (c)
73490.645 | 6.334 | 6.127 | -5.101 | -5.308 | 1161 | 1178 | 1206 | 979 | 4984 | 6607 |  | CORR | GENE | 06:07 | 06:10 | 06:14 | 324 | 90 | 10 | EXT |  | 0.92 | (c)
73492.488 | 8.177 | 8.129 | -3.258 | -3.306 | 1364 | 1380 | 1386 | 823 | 3216 | 6607 |  | CORR | AXGR | 06:40 | 06:42 | 06:43 | 90 | 43 | 11 | EXT |  | 0.89 | (c)
73494.514 | 10.203 | 10.098 | -1.232 | -1.337 | -201 | -76 | -48 | 0 | 1114 | 6607 |  | DENT | GENE | 02:27 | 02:47 | 02:52 | 223 | 306 | 0.3 | N/A | Глубина вмятины: 4 мм (0,3%). Линейка: 22 см в (1010 см; 02:47 ч:мин) Аномалия находится вблизи продольного шва. |  | (c)
73494.708 | 10.397 | 10.377 | -1.038 | -1.058 | 1188 | 1300 | 1277 | 864 | 1008 | 6607 |  | CORR | GENE | 06:11 | 06:29 | 06:26 | 50 | 178 | 8 | EXT |  | 0.89 | (c)
73494.812 | 10.501 | 10.471 | -0.934 | -0.964 | 1488 | 1539 | 1584 | 550 | 924 | 6607 |  | CORR | CIGR | 06:60 | 07:08 | 07:15 | 40 | 192 | 11 | EXT |  | 0.89 | (c)
73495.206 | 10.895 | 10.734 | -0.54 | -0.701 | -1031 | -574 | -415 | 0 | 12 | 6607 |  | CORR | GENE | 00:13 | 01:27 | 01:52 | 689 | 1232 | 14 | EXT |  | 0.98 | (c)
73495.746 | 0 | -0.048 | -11.225 | -11.273 | -64 | 777 | 665 | 0 |  | 6608 | Коррозия на шве | GWAN | GENE | 09:47 | 00:02 | 11:44 | 93 | 1458 | 18 | EXT | Коррозия на шве | 0.9 | (c)
73495.746 | 0 | -0.037 | -11.225 | -11.262 | 2196 | -466 | -1248 | 0 |  | 6608 | Нарушение формы кольцевого шва | GWAN |  | 03:51 | 08:42 | 06:36 | 0 | 2035 |  | EXT | Нарушение формы кольцевого шва |  | (c)
73495.78 | 0.034 | 0.03 | -11.191 | -11.195 | 487 | 1775 | 1236 | 246 | 30 | 6608 |  | CORR | GENE | 11:16 | 02:43 | 13:16 | 886 | 1498 | 12 | EXT |  | 0.97 | (c)
73496.545 | 0.799 | 0.779 | -10.426 | -10.446 | -1047 | -911 | -888 | 729 | 779 | 6608 |  | CORR | GENE | 07:08 | 07:30 | 07:34 | 54 | 318 | 11 | EXT |  | 0.89 | (c)
73498.7 | 2.954 | 2.925 | -8.271 | -8.3 | -2110 | -2057 | -2005 | 121 | 2925 | 6608 |  | CORR | GENE | 04:16 | 04:25 | 04:33 | 52 | 210 | 8 | EXT |  | 0.89 | (c)
73498.984 | 3.238 | 3.189 | -7.987 | -8.036 | 1970 | 2053 | 2181 | 0 | 3189 | 6608 |  | CORR | GENE | 03:15 | 03:28 | 03:49 | 61 | 422 | 10 | EXT |  | 0.89 | (c)
73500.639 | 4.893 | 4.831 | -6.332 | -6.394 | -940 | -785 | -776 | 611 | 4831 | 6608 |  | CORR | GENE | 07:25 | 07:50 | 07:52 | 97 | 329 | 8 | EXT |  | 0.89 | (c)
73506.169 | 10.423 | 10.383 | -0.802 | -0.842 | -2199 | -2094 | -2044 | 31 | 716 | 6608 |  | CORR | GENE | 04:02 | 04:19 | 04:27 | 126 | 311 | 10 | EXT |  | 0.9 | (c)
73506.26 | 10.514 | 10.503 | -0.711 | -0.722 | -1273 | -1174 | -1175 | 957 | 679 | 6608 |  | CORR | CIGR | 06:32 | 06:47 | 06:47 | 43 | 197 | 10 | EXT |  | 0.89 | (c)
73509.347 | 2.376 | 2.341 | -9.034 | -9.069 | -2002 | -1904 | -1892 | 228 | 2341 | 6609 |  | CORR | GENE | 04:30 | 04:45 | 04:47 | 85 | 221 | 7 | EXT |  | 0.89 | (c)
73509.923 | 2.952 | 2.939 | -8.458 | -8.471 | -2061 | -2055 | -2017 | 170 | 2939 | 6609 |  | CORR | CIGR | 04:20 | 04:21 | 04:27 | 20 | 87 | 10 | EXT |  | 0.89 | (c)
73511.491 | 4.52 | 4.431 | -6.89 | -6.979 | -1782 | -1700 | -1529 | 449 | 4431 | 6609 |  | CORR | GENE | 05:05 | 05:18 | 05:46 | 116 | 505 | 10 | EXT |  | 0.89 | (c)
73512.709 | 5.738 | 5.715 | -5.672 | -5.695 | -2009 | -1945 | -1913 | 222 | 5660 | 6609 |  | CORR | CIGR | 04:29 | 04:39 | 04:44 | 35 | 192 | 11 | EXT |  | 0.89 | (c)
73515.696 | 8.725 | 8.411 | -2.685 | -2.999 | -2165 | -2041 | -2086 | 65 | 2465 | 6609 |  | CORR | GENE | 04:03 | 04:23 | 04:16 | 534 | 159 | 4 | EXT |  | 0.91 | (c)
73517.84 | 10.869 | 10.561 | -0.541 | -0.849 | -2214 | -2185 | -2169 | 17 | 377 | 6609 |  | CORR | GENE | 03:55 | 04:00 | 04:03 | 472 | 90 | 6 | EXT |  | 0.91 | (c)
73518.077 | 11.106 | 11.083 | -0.304 | -0.327 | 1323 | 1431 | 1477 | 600 | 275 | 6609 |  | CORR | GENE | 01:26 | 01:44 | 01:51 | 52 | 307 | 10 | EXT |  | 0.89 | (c)
73518.381 | 0 | -0.026 | -11.025 | -11.051 | 2147 | 2223 | -2218 | 0 |  | 6610 | Нарушение формы кольцевого шва | GWAN |  | 06:08 | 06:20 | 06:24 | 0 | 192 |  | EXT | Нарушение формы кольцевого шва |  | (c)
73518.381 | 0 | -0.061 | -11.025 | -11.086 | -1590 | -1345 | -1233 | 641 |  | 6610 | Нарушение формы кольцевого шва | GWAN |  | 08:05 | 08:45 | 09:02 | 0 | 713 |  | EXT | Нарушение формы кольцевого шва |  | (c)
73519.043 | 0.662 | 0.642 | -10.363 | -10.383 | -2136 | -2102 | -2086 | 94 | 642 | 6610 |  | CORR | CIGR | 06:37 | 06:42 | 06:45 | 26 | 101 | 10 | EXT |  | 0.89 | (c)
73523.508 | 5.127 | 5.043 | -5.898 | -5.982 | 456 | 728 | 667 | 456 | 5043 | 6610 |  | CORR | GENE | 01:35 | 02:19 | 02:09 | 253 | 423 | 10 | EXT |  | 0.91 | (c)
73525.334 | 6.953 | 6.771 | -4.072 | -4.254 | 2151 | 2185 | 2174 | 33 | 3929 | 6610 |  | CORR | AXGR | 06:09 | 06:14 | 06:12 | 325 | 47 | 11 | EXT |  | 0.93 | (c)
73525.987 | 7.606 | 7.551 | -3.419 | -3.474 | 787 | 851 | 842 | 787 | 3366 | 6610 |  | DENT | GENE | 02:28 | 02:39 | 02:37 | 108 | 112 | 0.2 | N/A | Глубина вмятины: 3 мм (0,2%). Линейка: 11 см в (755 см; 02:39 ч:мин) |  | (c)
73526.468 | 8.087 | 8.059 | -2.938 | -2.966 | 528 | 581 | 607 | 528 | 2932 | 6610 |  | CORR | CIGR | 01:47 | 01:55 | 01:60 | 34 | 159 | 10 | EXT |  | 0.89 | (c)
73527.507 | 9.126 | 9.092 | -1.899 | -1.933 | 1892 | 2060 | 2053 | 17 | 1885 | 6610 |  | CORR | GENE | 05:27 | 05:54 | 05:53 | 48 | 322 | 11 | EXT |  | 0.89 | (c)
73528.626 | 10.245 | 10.227 | -0.78 | -0.798 | 1792 | 2067 | 2007 | 8 | 734 | 6610 |  | CORR | GENE | 05:11 | 05:55 | 05:45 | 64 | 431 | 10 | EXT |  | 0.89 | (c)
73529.486 | 0.08 | 0.016 | -10.715 | -10.779 | 1807 | 1842 | 1847 | 344 | 16 | 6611 |  | ARTD | GENE | 05:13 | 05:19 | 05:19 | 231 | 80 |  | EXT | Эквивалент потери металла 11%. |  | (c)
73529.953 | 0.547 | 0.537 | -10.248 | -10.258 | 739 | 821 | 837 | 739 | 537 | 6611 |  | CORR | CIGR | 02:21 | 02:34 | 02:36 | 35 | 196 | 8 | EXT |  | 0.89 | (c)
73537.124 | 7.718 | 7.67 | -3.077 | -3.125 | 2017 | -2182 | -2226 | 0 | 3048 | 6611 |  | CORR | GENE | 05:47 | 06:29 | 06:22 | 77 | 436 | 10 | EXT |  | 0.89 | (c)
73537.253 | 7.847 | 7.82 | -2.948 | -2.975 | 1750 | 1836 | 1869 | 243 | 2882 | 6611 |  | CORR | GENE | 05:04 | 05:18 | 05:23 | 93 | 237 | 7 | EXT |  | 0.89 | (c)
73538.46 | 9.054 | 9.018 | -1.741 | -1.777 | 2030 | 2164 | 2208 | 0 | 1736 | 6611 |  | CORR | CIGR | 05:49 | 06:11 | 06:18 | 41 | 357 | 11 | EXT |  | 0.89 | (c)
73539.023 | 9.617 | 9.591 | -1.178 | -1.204 | 514 | 657 | 648 | 514 | 1021 | 6611 |  | CORR | GENE | 01:44 | 02:07 | 02:06 | 183 | 267 | 12 | EXT |  | 0.91 | (c)
73539.351 | 9.945 | 9.912 | -0.85 | -0.883 | 1385 | 1446 | 1504 | 607 | 834 | 6611 |  | CORR | GENE | 04:05 | 04:15 | 04:24 | 49 | 239 | 10 | EXT |  | 0.89 | (c)
73540.017 | 10.611 | 10.59 | -0.184 | -0.205 | 1802 | 1832 | 1835 | 363 | 95 | 6611 |  | CORR | GENE | 05:12 | 05:17 | 05:17 | 110 | 65 | 10 | EXT |  | 0.89 | (c)
73540.275 | 0.074 | 0.037 | -11.156 | -11.193 | 983 | 1084 | 1104 | 983 | 37 | 6612 |  | CORR | GENE | 05:13 | 05:29 | 05:32 | 50 | 241 | 11 | EXT |  | 0.89 | (c)
73541.378 | 1.177 | 1.087 | -10.053 | -10.143 | 947 | 983 | 997 | 947 | 1087 | 6612 |  | CORR | GENE | 05:07 | 05:13 | 05:15 | 299 | 99 | 11 | EXT |  | 0.92 | (c)
73550.647 | 10.446 | 10.407 | -0.784 | -0.823 | 1440 | 1539 | 1640 | 390 | 778 | 6612 |  | CORR | CIGR | 06:26 | 06:42 | 06:59 | 45 | 400 | 11 | EXT |  | 0.89 | (c)
73550.719 | 10.518 | 10.484 | -0.712 | -0.746 | 1117 | 1161 | 1190 | 968 | 712 | 6612 |  | CORR | CIGR | 05:34 | 05:41 | 05:46 | 34 | 145 | 10 | EXT |  | 0.89 | (c)
73554.133 | 2.702 | 2.644 | -8.678 | -8.736 | 1245 | 1383 | 1489 | 497 | 2644 | 6613 |  | CORR | GENE | 04:57 | 05:19 | 05:36 | 87 | 489 | 8 | EXT |  | 0.89 | (c)
73554.59 | 3.159 | 3.145 | -8.221 | -8.235 | 1396 | 1415 | 1424 | 780 | 3145 | 6613 |  | CORR | PITT | 05:21 | 05:24 | 05:26 | 28 | 55 | 11 | EXT |  | 0.89 | (c)
73556.322 | 4.891 | 4.726 | -6.489 | -6.654 | 1374 | 1677 | 1599 | 407 | 4726 | 6613 |  | CORR | GENE | 05:17 | 06:06 | 05:54 | 210 | 450 | 10 | EXT |  | 0.91 | (c)
73558.295 | 6.864 | 5.754 | -4.516 | -5.626 | 1340 | 1504 | 1518 | 535 | 4343 | 6613 |  | CORR | GENE | 05:12 | 05:38 | 05:41 | 1283 | 356 | 15 | EXT |  | 1.01 | (b)
73558.396 | 6.965 | 6.455 | -4.415 | -4.925 | 2138 | 2182 | 2181 | 7 | 4322 | 6613 |  | CORR | GENE | 07:21 | 07:28 | 07:28 | 603 | 85 | 7 | EXT |  | 0.93 | (c)
73559.431 | 8 | 7.429 | -3.38 | -3.951 | 2132 | 2160 | 2179 | 6 | 2788 | 6613 |  | CORR | GENE | 07:20 | 07:24 | 07:27 | 1163 | 93 | 9 | EXT |  | 0.95 | (c)
73559.446 | 8.015 | 7.911 | -3.365 | -3.469 | 1317 | 1327 | 1362 | 824 | 3050 | 6613 |  | CORR | GENE | 05:08 | 05:10 | 05:16 | 419 | 90 | 12 | EXT |  | 0.94 | (c)
73560.767 | 9.336 | 9.037 | -2.044 | -2.343 | 2061 | 2104 | 2128 | 36 | 1309 | 6613 |  | CORR | GENE | 07:08 | 07:15 | 07:19 | 1034 | 133 | 10 | EXT |  | 0.96 | (c)
73561.843 | 10.412 | 10.232 | -0.968 | -1.148 | 2117 | 2154 | 2158 | 31 | 537 | 6613 |  | CORR | GENE | 07:17 | 07:23 | 07:24 | 611 | 83 | 8 | EXT |  | 0.93 | (c)
73563.688 | 0.877 | 0.688 | -10.583 | -10.772 | 1401 | 1510 | 1725 | 181 | 688 | 6614 |  | CORR | GENE | 04:38 | 04:56 | 05:30 | 279 | 648 | 10 | EXT |  | 0.92 | (c)
73564.674 | 1.863 | 1.158 | -9.597 | -10.302 | 1491 | 1500 | 1521 | 679 | 1158 | 6614 |  | CORR | GENE | 04:53 | 04:54 | 04:57 | 740 | 60 | 10 | EXT |  | 0.95 | (c)
73572.492 | 9.681 | 8.172 | -1.779 | -3.288 | 1449 | 1554 | 1565 | 549 | 1646 | 6614 |  | CORR | GENE | 04:46 | 05:03 | 05:05 | 1642 | 233 | 10 | EXT |  | 0.97 | (c)
73573.832 | 11.021 | 10.312 | -0.439 | -1.148 | 2140 | 2190 | 2176 | 17 | 405 | 6614 |  | CORR | GENE | 06:37 | 06:45 | 06:43 | 743 | 73 | 10 | EXT |  | 0.95 | (c)
73574.975 | 0.704 | 0.684 | -10.616 | -10.636 | 1824 | 1828 | 1866 | 323 | 684 | 6615 |  | CORR | CIGR | 06:18 | 06:19 | 06:25 | 20 | 84 | 12 | EXT |  | 0.89 | (c)
73575.498 | 1.227 | 1.111 | -10.093 | -10.209 | 1484 | 1529 | 1524 | 666 | 1111 | 6615 |  | CORR | GENE | 05:23 | 05:31 | 05:30 | 314 | 80 | 10 | EXT |  | 0.92 | (c)
73576.237 | 1.966 | 1.943 | -9.354 | -9.377 | 1869 | 1869 | 1915 | 269 | 1943 | 6615 |  | CORR | CIGR | 06:26 | 06:26 | 06:33 | 23 | 93 | 11 | EXT |  | 0.89 | (c)
73576.579 | 2.308 | 2.289 | -9.012 | -9.031 | 1887 | 1892 | 1936 | 245 | 2289 | 6615 |  | CORR | CIGR | 06:28 | 06:29 | 06:36 | 25 | 99 | 10 | EXT |  | 0.89 | (c)
73577.261 | 2.99 | 2.975 | -8.33 | -8.345 | 1710 | 1806 | 1824 | 292 | 2975 | 6615 |  | CORR | GENE | 05:60 | 06:15 | 06:18 | 91 | 229 | 10 | EXT |  | 0.89 | (c)
73577.482 | 3.211 | 2.766 | -8.109 | -8.554 | 1375 | 1410 | 1455 | 695 | 2766 | 6615 |  | CORR | GENE | 05:06 | 05:11 | 05:19 | 939 | 160 | 10 | EXT |  | 0.96 | (c)
73578.121 | 3.85 | 3.841 | -7.47 | -7.479 | 1368 | 1421 | 1401 | 797 | 3841 | 6615 |  | CORR | CIGR | 05:05 | 05:13 | 05:10 | 23 | 66 | 10 | EXT |  | 0.89 | (c)
73578.667 | 4.396 | 3.857 | -6.924 | -7.463 | 1799 | 1902 | 1919 | 192 | 3857 | 6615 |  | CORR | GENE | 06:14 | 06:31 | 06:34 | 663 | 240 | 10 | EXT |  | 0.95 | (c)
73580.386 | 6.115 | 6.096 | -5.205 | -5.224 | 1483 | 1487 | 1530 | 654 | 5205 | 6615 |  | CORR | CIGR | 05:23 | 05:24 | 05:31 | 19 | 94 | 10 | EXT |  | 0.89 | (c)
73582.777 | 8.506 | 8.483 | -2.814 | -2.837 | 1615 | 1615 | 1652 | 541 | 2814 | 6615 |  | CORR | CIGR | 05:45 | 05:45 | 05:51 | 23 | 75 | 10 | EXT |  | 0.89 | (c)
73582.945 | 8.674 | 8.139 | -2.646 | -3.181 | 1430 | 1528 | 1514 | 633 | 2608 | 6615 |  | CORR | GENE | 05:15 | 05:31 | 05:28 | 573 | 168 | 10 | EXT |  | 0.94 | (c)
73585.176 | 10.905 | 10.621 | -0.415 | -0.699 | 1587 | 1587 | 1609 | 599 | 308 | 6615 |  | CORR | AXGR | 05:40 | 05:40 | 05:44 | 391 | 45 | 12 | EXT |  | 0.94 | (c)
73585.591 | 0 | -0.049 | -11.015 | -11.064 | -912 | -613 | -718 | 524 |  | 6616 | Вышлифовка на шве | GWAN | GENE | 11:25 | 00:14 | 11:57 | 80 | 388 | 13 | EXT | Вышлифовка на шве | 0.89 | (c)
73585.591 | 0 | -0.023 | -11.015 | -11.038 | -84 | 162 | 776 | 0 |  | 6616 | Нарушение формы кольцевого шва | GWAN |  | 01:39 | 02:19 | 03:58 | 0 | 1721 |  | EXT | Нарушение формы кольцевого шва |  | (c)
73585.591 | 0 | -0.017 | -11.015 | -11.032 | -1901 | -1217 | -1505 | 329 |  | 6616 | Нарушение формы кольцевого шва | GWAN |  | 08:46 | 10:36 | 09:50 | 0 | 792 |  | EXT | Нарушение формы кольцевого шва |  | (c)
73585.82 | 0.229 | 0.083 | -10.786 | -10.932 | 1432 | 1443 | 1443 | 777 | 83 | 6616 |  | CORR | AXGR | 05:44 | 05:45 | 05:45 | 180 | 22 | 11 | EXT |  | 0.9 | (c)
73595.434 | 9.843 | 9.822 | -1.172 | -1.193 | 1324 | 1428 | 1424 | 706 | 1117 | 6616 |  | CORR | GENE | 05:26 | 05:43 | 05:42 | 76 | 201 | 10 | EXT |  | 0.89 | (c)
73596.531 | 10.94 | 10.92 | -0.075 | -0.095 | 1169 | 1178 | 1224 | 951 | 69 | 6616 |  | CORR | CIGR | 05:01 | 05:03 | 05:10 | 26 | 111 | 13 | EXT |  | 0.89 | (c)
73596.606 | 0 | 0 | -11.425 | -11.425 | -149 | 1332 | 769 | 0 | 0 | 6617 | Смещение кромок | GWAN |  | 01:50 | 05:49 | 04:19 | 0 | 1836 |  | EXT | Смещение кромок Вовнутрь Величина смещения - 2.3 мм. |  | (c)
73596.606 | 0 | -0.017 | -11.425 | -11.442 | -2068 | -1451 | -1317 | 163 |  | 6617 | Нарушение формы кольцевого шва | GWAN |  | 08:41 | 10:20 | 10:42 | 0 | 1501 |  | EXT | Нарушение формы кольцевого шва |  | (c)
73599.123 | 2.517 | 2.493 | -8.908 | -8.932 | 1490 | 1522 | 1560 | 600 | 2493 | 6617 |  | CORR | CIGR | 06:15 | 06:20 | 06:26 | 27 | 140 | 10 | EXT |  | 0.89 | (c)
73625.051 | 5.73 | 5.535 | -5.94 | -6.135 | 547 | 637 | 642 | 547 | 5535 | 6619 |  | DENT | GENE | 04:03 | 04:18 | 04:18 | 267 | 190 | 0.4 | N/A | Глубина вмятины: 6 мм (0,4%). Линейка: 27 см в (554 см; 04:18 ч:мин) |  | (c)
73637.112 | 6.121 | 6.108 | -4.259 | -4.272 | -1104 | -1051 | -1057 | 1011 | 4243 | 6620 |  | ARTD | CIGR | 08:53 | 09:01 | 09:00 | 29 | 93 |  | EXT | Эквивалент потери металла 10%. |  | (c)
73638.858 | 7.867 | 7.843 | -2.513 | -2.537 | -1125 | -1051 | -1065 | 1006 | 2507 | 6620 |  | CORR | CIGR | 08:49 | 09:01 | 08:59 | 30 | 119 | 10 | EXT |  | 0.89 | (c)
73650.96 | 9.589 | 9.476 | -1.606 | -1.719 | 1812 | 1880 | 1859 | 325 | 1398 | 6621 |  | CORR | GENE | 04:46 | 04:57 | 04:53 | 321 | 93 | 8 | EXT |  | 0.91 | (c)
73651.824 | 10.453 | 10.331 | -0.742 | -0.864 | 1759 | 1791 | 1786 | 418 | 459 | 6621 |  | CORR | GENE | 04:37 | 04:42 | 04:41 | 405 | 54 | 10 | EXT |  | 0.93 | (c)
73652.566 | 0 | -0.029 | -11.42 | -11.449 | 1315 | 2206 | 1986 | 0 |  | 6622 | Нарушение формы кольцевого шва | GWAN |  | 02:01 | 04:25 | 03:49 | 0 | 1342 |  | EXT | Нарушение формы кольцевого шва |  | (c)
73652.566 | 0 | -0.023 | -11.42 | -11.443 | -1668 | 428 | -511 | 0 |  | 6622 | Нарушение формы кольцевого шва | GWAN |  | 05:59 | 11:38 | 09:06 | 0 | 2314 |  | EXT | Нарушение формы кольцевого шва |  | (c)
73667.586 | 3.6 | 3.565 | -7.885 | -7.92 | 888 | 1241 | 1292 | 535 | 3565 | 6623 |  | CORR | GENE | 03:30 | 04:27 | 04:36 | 97 | 808 | 12 | EXT |  | 0.89 | (c)
73672.8 | 8.814 | 8.725 | -2.671 | -2.76 | 1178 | 1231 | 1550 | 309 | 2663 | 6623 |  | CORR | GENE | 04:17 | 04:26 | 05:17 | 97 | 744 | 14 | EXT |  | 0.89 | (c)
73678.959 | 3.488 | 3.121 | -7.992 | -8.359 | -1737 | -1709 | -1696 | 494 | 3121 | 6624 |  | CORR | GENE | 04:58 | 05:02 | 05:04 | 557 | 81 | 7 | EXT |  | 0.92 | (c)
73679.095 | 3.624 | 3.484 | -7.856 | -7.996 | -968 | -907 | -915 | 863 | 3484 | 6624 |  | CORR | GENE | 07:02 | 07:12 | 07:10 | 301 | 105 | 7 | EXT |  | 0.91 | (c)
73679.577 | 4.106 | 4.092 | -7.374 | -7.388 | -1269 | -1258 | -1256 | 962 | 4092 | 6624 |  | CORR | PITT | 06:13 | 06:15 | 06:15 | 34 | 25 | 11 | EXT |  | 0.89 | (c)
73681.495 | 6.024 | 5.898 | -5.456 | -5.582 | -1065 | -999 | -1026 | 987 | 5013 | 6624 |  | CORR | GENE | 06:46 | 06:57 | 06:52 | 569 | 78 | 10 | EXT |  | 0.94 | (c)
73682.415 | 6.944 | 6.916 | -4.536 | -4.564 | -979 | -919 | -895 | 812 | 4531 | 6624 |  | CORR | CIGR | 06:60 | 07:10 | 07:13 | 33 | 167 | 11 | EXT |  | 0.89 | (c)
73683.411 | 7.94 | 7.889 | -3.54 | -3.591 | -1010 | -804 | -853 | 696 | 3516 | 6624 |  | CORR | GENE | 06:55 | 07:28 | 07:20 | 75 | 314 | 11 | EXT |  | 0.89 | (c)
73685.839 | 10.368 | 10.352 | -1.112 | -1.128 | -2128 | -2095 | -2068 | 103 | 1094 | 6624 |  | CORR | CIGR | 03:55 | 03:60 | 04:04 | 34 | 120 | 10 | EXT |  | 0.89 | (c)
73686.741 | 11.27 | 11.189 | -0.21 | -0.291 | -1986 | -1911 | -1820 | 245 | 191 | 6624 |  | CORR | GENE | 04:17 | 04:29 | 04:44 | 100 | 332 | 10 | EXT |  | 0.89 | (c)
73712.462 | 2.756 | 2.73 | -8.534 | -8.56 | -1290 | -1258 | -1263 | 1236 | 2730 | 6627 |  | DENT | GENE | 05:46 | 05:51 | 05:50 | 66 | 54 | 0.3 | N/A | Глубина вмятины: 4 мм (0,3%). Линейка: 7 см в (273 см; 05:51 ч:мин) Аномалия находится на отводе. |  | (c)
73732.416 | 0 | -0.044 | -11.25 | -11.294 | -1387 | -779 | -765 | 143 |  | 6629 | Вышлифовка на шве | GWAN | GENE | 10:55 | 00:34 | 12:36 | 86 | 1243 | 16 | EXT | Вышлифовка на шве | 0.89 | (c)
73738.226 | 5.81 | 5.796 | -5.44 | -5.454 | 2166 | 2186 | 2220 | 0 | 5429 | 6629 |  | CORR | CIGR | 08:29 | 08:32 | 08:38 | 25 | 108 | 10 | EXT |  | 0.89 | (c)
73739.528 | 7.112 | 7.07 | -4.138 | -4.18 | 1181 | 1356 | 1340 | 731 | 4130 | 6629 |  | CORR | GENE | 05:50 | 06:18 | 06:16 | 50 | 318 | 11 | EXT |  | 0.89 | (c)
73740.042 | 7.626 | 7.414 | -3.624 | -3.836 | 842 | 900 | 883 | 842 | 3373 | 6629 |  | CORR | GENE | 04:55 | 05:04 | 05:02 | 463 | 81 | 6 | EXT |  | 0.91 | (c)
73740.905 | 8.489 | 8.3 | -2.761 | -2.95 | 545 | 596 | 598 | 545 | 2640 | 6629 |  | CORR | GENE | 04:07 | 04:16 | 04:16 | 310 | 105 | 10 | EXT |  | 0.92 | (c)
73741.871 | 9.455 | 9.212 | -1.795 | -2.038 | 1281 | 1700 | 1619 | 272 | 1510 | 6629 |  | CORR | GENE | 06:06 | 07:14 | 07:01 | 528 | 678 | 11 | EXT |  | 0.95 | (c)
73749.954 | 6.288 | 6.257 | -5.132 | -5.163 | 1057 | 1178 | 1194 | 899 | 5101 | 6630 |  | CORR | GENE | 03:55 | 04:15 | 04:17 | 62 | 274 | 10 | EXT |  | 0.89 | (c)
73750.187 | 6.521 | 5.757 | -4.899 | -5.663 | -1881 | -1875 | -1786 | 349 | 4575 | 6630 |  | CORR | GENE | 08:01 | 08:02 | 08:16 | 1088 | 191 | 8 | EXT |  | 0.94 | (c)
73750.678 | 7.012 | 6.654 | -4.408 | -4.766 | 1467 | 1510 | 1533 | 631 | 4287 | 6630 |  | CORR | GENE | 05:01 | 05:08 | 05:12 | 479 | 132 | 8 | EXT |  | 0.93 | (c)
73750.836 | 7.17 | 7.151 | -4.25 | -4.269 | 1107 | 1366 | 1291 | 756 | 4212 | 6630 |  | CORR | GENE | 04:03 | 04:45 | 04:33 | 57 | 367 | 14 | EXT | Аномалия находится на упругопластическом изгибе: R=994 D, максимальное растяжение на 6.6 час. | 0.89 | (c)
73751.069 | 7.403 | 7.314 | -4.017 | -4.106 | -1544 | -1525 | -1524 | 687 | 3885 | 6630 |  | CORR | AXGR | 08:55 | 08:58 | 08:58 | 221 | 39 | 10 | EXT | Аномалия находится на упругопластическом изгибе: R=946 D, максимальное растяжение на 6.5 час. | 0.91 | (c)
73751.228 | 7.562 | 7.513 | -3.858 | -3.907 | -1864 | -1675 | -1705 | 367 | 3838 | 6630 |  | CORR | GENE | 08:04 | 08:34 | 08:29 | 69 | 318 | 10 | EXT | Аномалия находится на упругопластическом изгибе: R=906 D, максимальное растяжение на 6.5 час. | 0.89 | (c)
73751.563 | 7.897 | 7.861 | -3.523 | -3.559 | 600 | 755 | 767 | 600 | 3507 | 6630 |  | CORR | GENE | 02:41 | 03:06 | 03:08 | 52 | 334 | 10 | EXT | Аномалия находится на упругопластическом изгибе: R=868 D, максимальное растяжение на 6.5 час. | 0.89 | (c)
73753.446 | 9.78 | 9.69 | -1.64 | -1.73 | 1536 | 2138 | 1876 | 15 | 1563 | 6630 |  | CORR | GENE | 05:12 | 06:50 | 06:07 | 167 | 679 | 10 | EXT | Аномалия находится на упругопластическом изгибе: R=626 D, максимальное растяжение на 6.2 час. | 0.9 | (c)
73773.577 | 6.811 | 6.726 | -4.799 | -4.884 | -2084 | -2026 | -2004 | 1923 | 4708 | 6632 |  | DENT | GENE | 02:49 | 02:59 | 03:02 | 176 | 161 | 0.6 | N/A | Глубина вмятины: 8 мм (0,6%). Линейка: 18 см в (673 см; 02:59 ч:мин) Аномалия находится на упругопластическом изгибе. |  | (c)
73774.335 | 7.569 | 7.519 | -4.041 | -4.091 | -1045 | -963 | -916 | 787 | 4038 | 6632 |  | CORR | GENE | 05:37 | 05:50 | 05:58 | 53 | 258 | 10 | EXT | Аномалия находится на упругопластическом изгибе: R=429 D, максимальное растяжение на 6.3 час. | 0.89 | (c)
73774.591 | 7.825 | 7.79 | -3.785 | -3.82 | -925 | -815 | -836 | 748 | 3721 | 6632 |  | CORR | GENE | 05:56 | 06:14 | 06:11 | 99 | 177 | 10 | EXT | Аномалия находится на упругопластическом изгибе: R=434 D, максимальное растяжение на 6.3 час. | 0.9 | (c)
73777.739 | 10.973 | 10.917 | -0.637 | -0.693 | -776 | -535 | -539 | 302 | 610 | 6632 |  | CORR | GENE | 06:20 | 06:59 | 06:59 | 83 | 474 | 10 | EXT | Аномалия находится на упругопластическом изгибе: R=550 D, максимальное растяжение на 6.4 час. | 0.89 | (c)
73789.966 | 0 | -0.083 | -11.325 | -11.408 | 996 | 1073 | 1090 | 996 |  | 6634 | Нарушение формы кольцевого шва | GWAN |  | 11:54 | 00:07 | 12:10 | 0 | 189 |  | EXT | Нарушение формы кольцевого шва Аномалия находится на отводе. |  | (c)
73789.966 | 0 | 0 | -11.325 | -11.325 | 1472 | 1671 | 1626 | 451 | 0 | 6634 | Смещение кромок | GWAN |  | 01:11 | 01:43 | 01:36 | 0 | 307 |  | EXT | Смещение кромок Вовнутрь Аномалия находится на отводе. Величина смещения - 2.3 мм. |  | (c)
73793.237 | 3.271 | 3.154 | -8.054 | -8.171 | -1418 | -1307 | -1221 | 812 | 3154 | 6634 |  | CORR | GENE | 05:25 | 05:43 | 05:57 | 541 | 394 | 10 | EXT | Аномалия находится на отводе. | 0.94 | (c)
73800.571 | 10.605 | 10.138 | -0.72 | -1.187 | -939 | -880 | -852 | 765 | 113 | 6634 |  | CORR | GENE | 06:42 | 06:52 | 06:56 | 1074 | 174 | 14 | EXT | Аномалия находится на отводе. | 0.99 | (c)
73801.291 | 0 | 0 | -11.31 | -11.31 | 1129 | 1193 | 1221 | 916 | 0 | 6635 | Смещение кромок | GWAN |  | 01:00 | 01:10 | 01:15 | 0 | 186 |  | EXT | Смещение кромок Наружу Аномалия находится на отводе. Величина смещения - 5.9 мм. |  | (c)
73801.291 | 0 | 0 | -11.31 | -11.31 | -1933 | -234 | -1061 | 189 | 0 | 6635 | Смещение кромок | GWAN |  | 04:46 | 09:20 | 07:07 | 0 | 1744 |  | EXT | Смещение кромок Наружу Аномалия находится на отводе. Величина смещения - 2.8 мм. |  | (c)
73801.701 | 0.41 | 0.398 | -10.9 | -10.912 | -1477 | -1363 | -1317 | 753 | 398 | 6635 |  | CORR | GENE | 05:59 | 06:18 | 06:25 | 57 | 321 | 11 | EXT | Аномалия находится на упругопластическом изгибе: R=1066 D, максимальное растяжение на 11.1 час. | 0.89 | (c)
73802.456 | 1.165 | 0.984 | -10.145 | -10.326 | -1875 | -1830 | -1818 | 355 | 984 | 6635 |  | CORR | GENE | 04:55 | 05:02 | 05:04 | 441 | 115 | 13 | EXT | Аномалия находится на упругопластическом изгибе: R=705 D, максимальное растяжение на 11.7 час. | 0.95 | (c)
73803.223 | 1.932 | 1.769 | -9.378 | -9.541 | -1911 | -1887 | -1887 | 320 | 1769 | 6635 |  | CORR | AXGR | 04:50 | 04:53 | 04:53 | 229 | 46 | 6 | EXT | Аномалия находится на упругопластическом изгибе: R=554 D, максимальное растяжение на 12 час. | 0.9 | (c)
73812.601 | 0 | 0 | -10.845 | -10.845 | -1671 | -1573 | -1546 | 559 | 0 | 6636 | Смещение кромок | GWAN |  | 09:43 | 09:59 | 10:04 | 0 | 252 |  | EXT | Смещение кромок Вовнутрь Аномалия находится на отводе. Величина смещения - 3.6 мм. |  | (c)
73812.601 | 0 | -0.111 | -10.845 | -10.956 | -1132 | -1012 | -1043 | 954 |  | 6636 | Нарушение формы кольцевого шва | GWAN |  | 11:10 | 11:30 | 11:25 | 0 | 178 |  | EXT | Нарушение формы кольцевого шва Аномалия находится на отводе. |  | (c)
73813.295 | 0.694 | 0.535 | -10.151 | -10.31 | 819 | 852 | 862 | 819 | 535 | 6636 |  | CORR | GENE | 04:25 | 04:31 | 04:32 | 337 | 85 | 8 | EXT | Аномалия находится на отводе. | 0.91 | (c)
73813.566 | 0.965 | 0.944 | -9.88 | -9.901 | 981 | 1097 | 1076 | 981 | 944 | 6636 |  | CORR | GENE | 04:51 | 05:10 | 05:07 | 49 | 190 | 10 | EXT | Аномалия находится на отводе. | 0.89 | (c)
73814.37 | 1.769 | 1.682 | -9.076 | -9.163 | 646 | 677 | 712 | 646 | 1682 | 6636 |  | CORR | GENE | 03:57 | 04:02 | 04:08 | 171 | 133 | 7 | EXT | Аномалия находится на отводе. | 0.9 | (c)
73825.263 | 1.817 | 1.735 | -9.643 | -9.725 | 1424 | 1471 | 1476 | 702 | 1735 | 6637 |  | DENT | GENE | 04:15 | 04:23 | 04:24 | 120 | 105 | 0.4 | N/A | Глубина вмятины: 6 мм (0,4%). Линейка: 12 см в (174 см; 04:23 ч:мин) |  | (c)
73834.906 | 0 | 0 | -11.085 | -11.085 | 2094 | -1731 | -1435 | 0 | 0 | 6638 | Смещение кромок | GWAN |  | 04:26 | 06:09 | 06:56 | 0 | 1865 |  | EXT | Смещение кромок Наружу Величина смещения - 2.8 мм. |  | (c)
73838.803 | 3.897 | 3.827 | -7.188 | -7.258 | -2167 | -2147 | -2139 | 63 | 3827 | 6638 |  | CORR | GENE | 04:58 | 05:01 | 05:03 | 136 | 57 | 9 | EXT |  | 0.9 | (c)
73843.633 | 8.727 | 8.638 | -2.358 | -2.447 | -2162 | -1615 | -1762 | 69 | 2155 | 6638 |  | CORR | GENE | 04:59 | 06:27 | 06:04 | 292 | 800 | 9 | EXT |  | 0.91 | (c)
73857.371 | 0 | -0.031 | -11.045 | -11.076 | 269 | 467 | 437 | 269 |  | 6640 | Нарушение формы кольцевого шва | GWAN |  | 01:56 | 02:28 | 02:23 | 0 | 335 |  | EXT | Нарушение формы кольцевого шва |  | (c)
73861.767 | 4.396 | 4.349 | -6.649 | -6.696 | 1460 | 1584 | 1684 | 322 | 4349 | 6640 |  | CORR | GENE | 05:08 | 05:28 | 05:44 | 69 | 449 | 10 | EXT |  | 0.89 | (c)
73866.525 | 9.154 | 9.057 | -1.891 | -1.988 | 1402 | 1433 | 1461 | 710 | 1618 | 6640 |  | CORR | GENE | 04:59 | 05:03 | 05:08 | 370 | 119 | 10 | EXT |  | 0.93 | (c)
73869.211 | 0.795 | 0.415 | -10.25 | -10.63 | -1872 | -1782 | -1712 | 359 | 415 | 6641 |  | CORR | GENE | 05:15 | 05:29 | 05:40 | 422 | 319 | 11 | EXT |  | 0.94 | (c)
73896.667 | 5.741 | 5.65 | -5.539 | -5.63 | 2038 | 2218 | 2172 | 0 | 5489 | 6643 |  | DENT | GENE | 04:35 | 05:04 | 04:57 | 141 | 267 | 0.4 | N/A | Глубина вмятины: 5 мм (0,4%). Линейка: 14 см в (565 см; 05:04 ч:мин) Аномалия находится вблизи продольного шва. |  | (c)
73898.651 | 7.725 | 7.633 | -3.555 | -3.647 | -2097 | -2068 | -2028 | 134 | 3365 | 6643 |  | CORR | GENE | 05:28 | 05:32 | 05:39 | 282 | 136 | 7 | EXT |  | 0.91 | (c)
73908.564 | 6.358 | 6.058 | -5.012 | -5.312 | 1094 | 1139 | 1132 | 1094 | 4800 | 6644 |  | SCC | GENE | 05:32 | 05:40 | 05:38 | 512 | 76 | 15 | EXT |  | 1 | (b)
73908.607 | 6.401 | 6.37 | -4.969 | -5 | 1229 | 1333 | 1325 | 1229 | 4945 | 6644 |  | CORR | GENE | 05:54 | 06:11 | 06:10 | 55 | 192 | 10 | EXT |  | 0.89 | (c)
73913.576 | 0 | -0.025 | -10.955 | -10.98 | 1408 | 190 | -960 | 0 |  | 6645 | Нарушение формы кольцевого шва | GWAN |  | 02:54 | 11:37 | 08:32 | 0 | 4186 |  | EXT | Нарушение формы кольцевого шва |  | (c)
73917.079 | 3.503 | 3.355 | -7.452 | -7.6 | 2033 | 2056 | 2059 | 2033 | 3355 | 6645 |  | CORR | GENE | 04:35 | 04:39 | 04:39 | 230 | 52 | 8 | EXT |  | 0.9 | (c)
73919.7 | 6.124 | 5.734 | -4.831 | -5.221 | 2138 | 2152 | 2151 | 2138 | 4799 | 6645 |  | CORR | AXGR | 04:52 | 04:54 | 04:54 | 422 | 27 | 15 | EXT |  | 0.96 | (c)
73921.33 | 7.754 | 7.754 | -3.201 | -3.201 | 558 | 595 | 583 | 558 | 3141 | 6645 |  | DENT | GENE | 00:37 | 00:43 | 00:41 | 60 | 50 | 0.1 | N/A | Глубина вмятины: 2 мм (0,1%). Линейка: 6 см в (775 см; 00:43 ч:мин) |  | (c)
73924.531 | 0 | -0.029 | -10.62 | -10.649 | -1125 | -858 | -837 | 549 |  | 6646 | Нарушение формы кольцевого шва | GWAN |  | 02:06 | 02:49 | 02:53 | 0 | 576 |  | EXT | Нарушение формы кольцевого шва Аномалия находится на упругопластическом изгибе: R=676 D, максимальное растяжение на 5.8 час. |  | (c)
73924.531 | 0 | -0.029 | -10.62 | -10.649 | -89 | -1984 | 1305 | 0 |  | 6646 | Нарушение формы кольцевого шва | GWAN |  | 04:53 | 11:47 | 08:38 | 0 | 2789 |  | EXT | Нарушение формы кольцевого шва Аномалия находится на упругопластическом изгибе: R=676 D, максимальное растяжение на 5.8 час. |  | (c)
73933.213 | 8.682 | 8.603 | -1.938 | -2.017 | 54 | 348 | 264 | 54 | 1763 | 6646 |  | CORR | GENE | 05:16 | 06:04 | 05:50 | 254 | 420 | 8 | EXT | Аномалия находится на упругопластическом изгибе: R=435 D, максимальное растяжение на 6.1 час. | 0.92 | (c)
73935.151 | 0 | 0 | -11.43 | -11.43 | -430 | -304 | -232 | 34 | 0 | 6647 | Смещение кромок | GWAN |  | 04:40 | 05:00 | 05:12 | 0 | 396 |  | EXT | Смещение кромок Наружу Величина смещения - 2.3 мм. Аномалия находится на упругопластическом изгибе: R=449 D, максимальное растяжение на 6.3 час. |  | (c)
73935.151 | 0 | 0 | -11.43 | -11.43 | 226 | 414 | 757 | 226 | 0 | 6647 | Смещение кромок | GWAN |  | 06:26 | 06:56 | 07:51 | 0 | 1061 |  | EXT | Смещение кромок Наружу Величина смещения - 2.7 мм. Аномалия находится на упругопластическом изгибе: R=449 D, максимальное растяжение на 6.3 час. |  | (c)
73937.562 | 2.411 | 2.078 | -9.019 | -9.352 | -541 | -413 | -393 | 244 | 2078 | 6647 |  | CORR | GENE | 04:22 | 04:42 | 04:46 | 426 | 296 | 9 | EXT | Аномалия находится на упругопластическом изгибе: R=472 D, максимальное растяжение на 6.5 час. | 0.93 | (c)
73940.935 | 5.784 | 5.769 | -5.646 | -5.661 | -338 | -258 | -244 | 150 | 4758 | 6647 |  | CORR | GENE | 04:55 | 05:07 | 05:10 | 903 | 188 | 11 | EXT | Аномалия находится на упругопластическом изгибе: R=529 D, максимальное растяжение на 6.5 час. | 0.96 | (c)
73942.071 | 6.92 | 6.843 | -4.51 | -4.587 | -349 | -254 | -281 | 213 | 4335 | 6647 |  | CORR | GENE | 04:53 | 05:08 | 05:04 | 252 | 136 | 10 | EXT | Аномалия находится на упругопластическом изгибе: R=578 D, максимальное растяжение на 6.4 час. | 0.91 | (c)
73942.908 | 7.757 | 7.595 | -3.673 | -3.835 | 252 | 286 | 304 | 252 | 3591 | 6647 |  | CORR | GENE | 06:30 | 06:35 | 06:38 | 244 | 105 | 6 | EXT | Аномалия находится на упругопластическом изгибе: R=637 D, максимальное растяжение на 6.4 час. | 0.9 | (c)
73943.734 | 8.583 | 7.711 | -2.847 | -3.719 | 15 | 25 | 34 | 15 | 2792 | 6647 |  | LWAN | AXGR | 05:52 | 05:53 | 05:55 | 927 | 39 |  | INT | Эквивалент потери металла 12%. Аномалия находится на упругопластическом изгибе: R=727 D, максимальное растяжение на 6.3 час. |  | (c)
73963.299 | 5.048 | 4.987 | -6.157 | -6.218 | 379 | 458 | 463 | 379 | 4987 | 6649 |  | CORR | GENE | 04:51 | 05:04 | 05:04 | 94 | 168 | 10 | EXT |  | 0.89 | (c)
73973.9 | 4.444 | 4.245 | -6.871 | -7.07 | -1364 | -1340 | -1332 | 867 | 4245 | 6650 |  | CORR | GENE | 05:21 | 05:24 | 05:26 | 305 | 63 | 10 | EXT | Аномалия находится на отводе. | 0.92 | (c)
73974.002 | 4.546 | 4.473 | -6.769 | -6.842 | -1453 | -1248 | -1294 | 778 | 4473 | 6650 |  | CORR | GENE | 05:06 | 05:39 | 05:32 | 103 | 317 | 10 | EXT | Аномалия находится на отводе. | 0.89 | (c)
73985.751 | 4.98 | 3.616 | -6.355 | -7.719 | 1872 | 1914 | 1976 | 151 | 3616 | 6651 |  | CORR | GENE | 04:22 | 04:28 | 04:38 | 1557 | 208 | 7 | EXT |  | 0.94 | (c)
73985.773 | 5.002 | 4.94 | -6.333 | -6.395 | 1715 | 1723 | 1729 | 488 | 4940 | 6651 |  | CORR | AXGR | 03:56 | 03:58 | 03:58 | 183 | 28 | 6 | EXT |  | 0.9 | (c)
73989.317 | 8.546 | 8.527 | -2.789 | -2.808 | 1914 | 1927 | 1970 | 205 | 2785 | 6651 |  | CORR | CIGR | 04:28 | 04:30 | 04:37 | 23 | 112 | 10 | EXT |  | 0.89 | (c)
73990.569 | 9.798 | 9.7 | -1.537 | -1.635 | 1993 | -2204 | 2178 | 0 | 1420 | 6651 |  | DENT | GENE | 04:41 | 05:24 | 05:11 | 215 | 371 | 0.4 | N/A | Глубина вмятины: 5 мм (0,4%). Линейка: 22 см в (970 см; 05:24 ч:мин) Аномалия находится вблизи продольного шва. |  | (c)
73992.572 | 0.466 | 0.331 | -10.869 | -11.004 | 1210 | 1211 | 1259 | 922 | 331 | 6652 |  | CORR | GENE | 05:10 | 05:10 | 05:18 | 736 | 98 | 12 | EXT |  | 0.97 | (c)
73993.739 | 1.633 | 1.294 | -9.702 | -10.041 | 1166 | 1345 | 1495 | 407 | 1294 | 6652 |  | CORR | GENE | 05:03 | 05:32 | 05:56 | 616 | 657 | 12 | EXT |  | 0.96 | (c)
73995.592 | 3.486 | 2.246 | -7.849 | -9.089 | 968 | 1062 | 1146 | 907 | 2246 | 6652 |  | CORR | GENE | 04:31 | 04:46 | 04:60 | 1559 | 355 | 13 | EXT |  | 1 | (c)
73996.304 | 4.198 | 3.946 | -7.137 | -7.389 | 884 | 1186 | 1158 | 798 | 3946 | 6652 |  | CORR | GENE | 04:17 | 05:06 | 05:02 | 1896 | 548 | 10 | EXT |  | 0.97 | (c)
73999.619 | 7.513 | 7.319 | -3.822 | -4.016 | 1132 | 1143 | 1216 | 931 | 3767 | 6652 |  | CORR | GENE | 04:57 | 04:59 | 05:11 | 249 | 167 | 12 | EXT |  | 0.92 | (c)
74000.55 | 8.444 | 8.419 | -2.891 | -2.916 | 1343 | 1384 | 1393 | 788 | 2874 | 6652 |  | CORR | CIGR | 05:32 | 05:38 | 05:39 | 42 | 99 | 10 | EXT |  | 0.89 | (c)
74003.441 | 0 | -0.059 | -11.175 | -11.234 | 589 | 960 | 879 | 589 |  | 6653 | Вышлифовка на шве | GWAN | GENE | 11:41 | 00:41 | 12:28 | 128 | 580 | 13 | EXT | Вышлифовка на шве | 0.9 | (c)
74003.441 | 0 | 0 | -11.175 | -11.175 | 1257 | 1543 | 1760 | 0 | 0 | 6653 | Смещение кромок | GWAN |  | 01:29 | 02:15 | 02:50 | 0 | 1006 |  | EXT | Смещение кромок Наружу Величина смещения - 3.7 мм. |  | (c)
74003.441 | 0 | 0 | -11.175 | -11.175 | -575 | -313 | -349 | 123 | 0 | 6653 | Смещение кромок | GWAN |  | 08:33 | 09:16 | 09:10 | 0 | 452 |  | EXT | Смещение кромок Вовнутрь Величина смещения - 2.4 мм. |  | (c)
74003.441 | 0 | -0.039 | -11.175 | -11.214 | -592 | -237 | -263 | 0 |  | 6653 | Вышлифовка на шве | GWAN | GENE | 08:31 | 09:28 | 09:24 | 79 | 659 | 16 | EXT | Вышлифовка на шве | 0.89 | (c)
74003.441 | 0 | -0.048 | -11.175 | -11.223 | 187 | 265 | 339 | 187 |  | 6653 | Нарушение формы кольцевого шва | GWAN |  | 10:36 | 10:49 | 11:01 | 0 | 305 |  | EXT | Нарушение формы кольцевого шва |  | (c)
74003.561 | 0.12 | 0.102 | -11.055 | -11.073 | -1553 | -1463 | -1411 | 677 | 102 | 6653 |  | CORR | CIGR | 05:55 | 06:10 | 06:18 | 37 | 285 | 12 | EXT |  | 0.89 | (c)
74012.961 | 9.52 | 7.519 | -1.655 | -3.656 | -2201 | -2181 | -2169 | 29 | 1400 | 6653 |  | CORR | GENE | 04:11 | 04:14 | 04:16 | 2256 | 66 | 6 | EXT |  | 0.94 | (c)
74017.714 | 3.098 | 3.074 | -8.287 | -8.311 | -1696 | -1621 | -1575 | 535 | 3074 | 6654 |  | CORR | CIGR | 08:52 | 09:04 | 09:12 | 35 | 241 | 10 | EXT |  | 0.89 | (c)
74017.779 | 3.163 | 2.863 | -8.222 | -8.522 | -2165 | -2146 | -2145 | 66 | 2863 | 6654 |  | CORR | AXGR | 07:37 | 07:40 | 07:40 | 573 | 39 | 10 | EXT |  | 0.94 | (c)
74018.37 | 3.754 | 3.742 | -7.631 | -7.643 | -1828 | -1700 | -1682 | 402 | 3742 | 6654 |  | CORR | GENE | 08:31 | 08:52 | 08:55 | 60 | 293 | 9 | EXT |  | 0.89 | (c)
74019.944 | 5.328 | 5.28 | -6.057 | -6.105 | -2068 | -2020 | -1876 | 163 | 5280 | 6654 |  | CORR | GENE | 07:52 | 08:00 | 08:23 | 73 | 383 | 10 | EXT |  | 0.89 | (c)
74024.019 | 9.403 | 9.367 | -1.982 | -2.018 | 423 | 465 | 584 | 423 | 1967 | 6654 |  | CORR | GENE | 02:34 | 02:41 | 03:00 | 51 | 322 | 10 | EXT |  | 0.89 | (c)
74026.001 | 0 | -0.042 | -11.215 | -11.257 | -1408 | -1029 | -1041 | 674 |  | 6655 | Нарушение формы кольцевого шва | GWAN |  | 10:28 | 11:29 | 11:27 | 0 | 734 |  | EXT | Нарушение формы кольцевого шва |  | (c)
74052.211 | 4.195 | 4.184 | -6.815 | -6.826 | -703 | -673 | -624 | 544 | 4184 | 6657 |  | CORR | CIGR | 09:00 | 09:05 | 09:13 | 28 | 159 | 12 | EXT |  | 0.89 | (c)
74059.026 | 0 | -0.026 | -11.285 | -11.311 | 1445 | 1681 | 1759 | 157 |  | 6658 | Нарушение формы кольцевого шва | GWAN |  | 02:51 | 03:29 | 03:42 | 0 | 629 |  | EXT | Нарушение формы кольцевого шва |  | (c)
74059.026 | 0 | -0.03 | -11.285 | -11.315 | -2023 | -1189 | -514 | 0 |  | 6658 | Нарушение формы кольцевого шва | GWAN |  | 05:31 | 07:46 | 09:35 | 0 | 3018 |  | EXT | Нарушение формы кольцевого шва |  | (c)
74070.311 | 0 | -0.023 | -7.205 | -7.228 | -2056 | -1687 | -11 | 174 |  | 6659 | Нарушение формы кольцевого шва | GWAN |  | 09:11 | 10:10 | 14:41 | 0 | 4091 |  | EXT | Нарушение формы кольцевого шва |  | (c)
74078.647 | 1.131 | 1.011 | -2.284 | -2.404 | 790 | 942 | 917 | 790 | 1011 | 6660 |  | DENT | GENE | 04:49 | 05:13 | 05:09 | 193 | 253 | 0.3 | N/A | Глубина вмятины: 4 мм (0,3%). Линейка: 19 см в (101 см; 05:13 ч:мин) |  | (c)
74116.667 | 1.381 | 1.32 | -10.069 | -10.13 | 1740 | 1783 | 1786 | 398 | 1320 | 6664 |  | DENT | GENE | 02:28 | 02:35 | 02:36 | 123 | 93 | 0.3 | N/A | Глубина вмятины: 4 мм (0,3%). Линейка: 12 см в (132 см; 02:35 ч:мин) Аномалия находится на упругопластическом изгибе. |  | (c)
74136.916 | 10.18 | 9.95 | -1.24 | -1.47 | -2192 | -2160 | -2139 | 38 | 1081 | 6665 |  | CORR | GENE | 07:20 | 07:25 | 07:28 | 389 | 106 | 9 | EXT |  | 0.92 | (c)
74138.156 | 0 | 0 | -11.315 | -11.315 | 1168 | 1261 | 1264 | 871 | 0 | 6666 |  | GWAN |  | 04:46 | 05:01 | 05:02 | 0 | 192 |  | EXT | Подбивка кромок величиной 4 мм. |  | (c)
74154.011 | 4.54 | 4.358 | -6.72 | -6.902 | -1679 | -1585 | -1602 | 551 | 4358 | 6667 |  | CORR | GENE | 05:47 | 06:02 | 05:60 | 1032 | 156 | 11 | EXT |  | 0.97 | (c)
74160.731 | 0 | -0.03 | -11.345 | -11.375 | -2221 | -1086 | -1477 | 10 |  | 6668 | Нарушение формы кольцевого шва | GWAN |  | 08:37 | 11:40 | 10:37 | 0 | 1487 |  | EXT | Нарушение формы кольцевого шва |  | (c)
74170.226 | 9.495 | 8.993 | -1.85 | -2.352 | 949 | 989 | 994 | 949 | 1682 | 6668 |  | CORR | GENE | 05:08 | 05:15 | 05:15 | 670 | 89 | 7 | EXT |  | 0.93 | (c)
74175 | 2.924 | 2.901 | -8.296 | -8.319 | 2158 | -2227 | -2228 | 0 | 2901 | 6669 |  | CORR | CIGR | 05:46 | 05:59 | 05:58 | 23 | 151 | 11 | EXT |  | 0.89 | (c)
74175.142 | 3.066 | 3.021 | -8.154 | -8.199 | 2164 | 2211 | 2194 | 6 | 3021 | 6669 |  | CORR | GENE | 05:47 | 05:55 | 05:52 | 178 | 60 | 12 | EXT |  | 0.91 | (c)
74199.629 | 5.173 | 5.158 | -5.977 | -5.992 | 1299 | 1320 | 1333 | 864 | 5158 | 6671 |  | DENT | GENE | 03:32 | 03:35 | 03:37 | 62 | 67 | 0.3 | N/A | Глубина вмятины: 4 мм (0,3%). Линейка: 6 см в (516 см; 03:35 ч:мин) |  | (c)
74205.606 | 0 | -0.066 | -11.46 | -11.526 | 1247 | 1575 | 1605 | 268 |  | 6672 | Вышлифовка на шве | GWAN | GENE | 06:06 | 06:58 | 07:03 | 134 | 715 | 16 | EXT | Вышлифовка на шве | 0.9 | (c)
74205.606 | 0 | 0 | -11.46 | -11.46 | 1263 | 1718 | 1596 | 301 | 0 | 6672 | Смещение кромок | GWAN |  | 06:08 | 07:21 | 07:02 | 0 | 666 |  | EXT | Смещение кромок Наружу Величина смещения - 3.3 мм. |  | (c)
74205.606 | 0 | -0.023 | -11.46 | -11.483 | -2140 | -1661 | -1789 | 90 |  | 6672 | Нарушение формы кольцевого шва | GWAN |  | 08:59 | 10:16 | 09:55 | 0 | 702 |  | EXT | Нарушение формы кольцевого шва |  | (c)
74217.066 | 0 | -0.062 | -10.935 | -10.997 | 1350 | 1609 | 1626 | 329 |  | 6673 | Вышлифовка на шве | GWAN | GENE | 03:56 | 04:37 | 04:40 | 114 | 551 | 12 | EXT | Вышлифовка на шве | 0.9 | (c)
74217.066 | 0 | 0 | -10.935 | -10.935 | 1370 | 1653 | 1637 | 327 | 0 | 6673 | Смещение кромок | GWAN |  | 03:59 | 04:44 | 04:42 | 0 | 533 |  | EXT | Смещение кромок Наружу Величина смещения - 3 мм. |  | (c)
74228.001 | 0 | -0.053 | -11.5 | -11.553 | -1497 | -1359 | -1303 | 1110 |  | 6674 | Нарушение формы кольцевого шва | GWAN |  | 03:09 | 03:31 | 03:40 | 0 | 388 |  | EXT | Нарушение формы кольцевого шва |  | (c)
74239.501 | 0 | -0.057 | -11.28 | -11.337 | -1574 | -1429 | -1277 | 980 |  | 6675 | Нарушение формы кольцевого шва | GWAN |  | 00:50 | 01:14 | 01:38 | 0 | 595 |  | EXT | Нарушение формы кольцевого шва |  | (c)
74239.501 | 0 | -0.024 | -11.28 | -11.304 | -459 | -162 | -267 | 75 |  | 6675 | Нарушение формы кольцевого шва | GWAN |  | 03:50 | 04:38 | 04:21 | 0 | 385 |  | EXT | Нарушение формы кольцевого шва |  | (c)
74242.905 | 3.404 | 3.346 | -7.876 | -7.934 | 35 | 94 | 135 | 35 | 3346 | 6675 |  | CORR | GENE | 05:10 | 05:20 | 05:26 | 85 | 199 | 8 | EXT |  | 0.89 | (c)
74245.064 | 5.563 | 5.543 | -5.717 | -5.737 | -123 | -123 | -85 | 47 | 5543 | 6675 |  | CORR | CIGR | 04:45 | 04:45 | 04:51 | 20 | 76 | 12 | EXT |  | 0.89 | (c)
74249.788 | 10.287 | 10.229 | -0.993 | -1.051 | -109 | -109 | -100 | 90 | 923 | 6675 |  | CORR | AXGR | 04:47 | 04:47 | 04:48 | 128 | 19 | 12 | EXT |  | 0.9 | (c)
74250.781 | 0 | -0.028 | -11.18 | -11.208 | 2121 | -1998 | -2115 | 1889 |  | 6676 | Нарушение формы кольцевого шва | GWAN |  | 03:46 | 04:42 | 04:23 | 0 | 451 |  | EXT | Нарушение формы кольцевого шва |  | (c)
74255.858 | 5.077 | 5.048 | -6.103 | -6.132 | -1584 | -1527 | -1526 | 1468 | 5048 | 6676 |  | CORR | CIGR | 05:48 | 05:58 | 05:58 | 29 | 116 | 13 | EXT | Аномалия находится на упругопластическом изгибе: R=1407 D, максимальное растяжение на 7.1 час. | 0.89 | (c)
74267.082 | 5.121 | 5.089 | -6.084 | -6.116 | -1372 | -1334 | -1309 | 859 | 5089 | 6677 |  | CORR | CIGR | 05:40 | 05:46 | 05:50 | 38 | 126 | 10 | EXT | Аномалия находится на упругопластическом изгибе: R=407 D, максимальное растяжение на 5.8 час. | 0.91 | (c)
74267.473 | 5.512 | 5.442 | -5.693 | -5.763 | -1495 | -1465 | -1453 | 735 | 5442 | 6677 |  | CORR | GENE | 05:20 | 05:25 | 05:27 | 174 | 85 | 7 | EXT | Аномалия находится на упругопластическом изгибе: R=407 D, максимальное растяжение на 5.9 час. | 0.91 | (c)
74274.463 | 1.297 | 1.258 | -10.263 | -10.302 | -1742 | -1667 | -1665 | 488 | 1258 | 6678 |  | CORR | GENE | 10:04 | 10:16 | 10:16 | 76 | 155 | 15 | EXT | Аномалия находится на отводе. | 0.89 | (c)
74275.693 | 2.527 | 2.504 | -9.033 | -9.056 | 1640 | 1677 | 1710 | 450 | 2504 | 6678 |  | CORR | CIGR | 07:10 | 07:16 | 07:21 | 30 | 141 | 11 | EXT | Аномалия находится на отводе. | 0.89 | (c)
74279.92 | 6.754 | 6.65 | -4.806 | -4.91 | 1042 | 1234 | 1245 | 782 | 4605 | 6678 |  | CORR | GENE | 05:33 | 06:04 | 06:06 | 305 | 407 | 10 | EXT | Аномалия находится на отводе. | 0.92 | (c)
74284.726 | 0 | 0 | -11.275 | -11.275 | 1095 | 1673 | 1443 | 439 | 0 | 6679 | Смещение кромок | GWAN |  | 00:15 | 01:48 | 01:11 | 0 | 697 |  | EXT | Смещение кромок Вовнутрь Аномалия находится на отводе. Величина смещения - 2.4 мм. |  | (c)
74284.726 | 0 | -0.058 | -11.275 | -11.333 | 2225 | -2155 | -2157 | 0 |  | 6679 | Нарушение формы кольцевого шва | GWAN |  | 03:17 | 03:30 | 03:30 | 0 | 160 |  | EXT | Нарушение формы кольцевого шва Аномалия находится на отводе. |  | (c)
74284.726 | 0 | 0 | -11.275 | -11.275 | -910 | -779 | -790 | 669 | 0 | 6679 | Смещение кромок | GWAN |  | 06:51 | 07:12 | 07:10 | 0 | 241 |  | EXT | Смещение кромок Наружу Аномалия находится на отводе. Величина смещения - 2.6 мм. |  | (c)
74288.291 | 3.565 | 3.547 | -7.71 | -7.728 | -1438 | -1397 | -1358 | 793 | 3547 | 6679 |  | CORR | GENE | 05:26 | 05:32 | 05:39 | 55 | 159 | 10 | EXT | Аномалия находится на упругопластическом изгибе: R=312 D, максимальное растяжение на 5.9 час. | 1.04 | (b)
74288.707 | 3.981 | 3.881 | -7.294 | -7.394 | -1548 | -1458 | -1366 | 683 | 3881 | 6679 |  | CORR | GENE | 05:08 | 05:22 | 05:37 | 703 | 364 | 10 | EXT | Аномалия находится на упругопластическом изгибе: R=312 D, максимальное растяжение на 5.9 час. | 1.12 | (b)
74292.741 | 8.015 | 7.869 | -3.26 | -3.406 | -974 | -823 | -859 | 744 | 3241 | 6679 |  | CORR | GENE | 06:41 | 07:05 | 06:59 | 165 | 230 | 12 | EXT | Аномалия находится на упругопластическом изгибе: R=411 D, максимальное растяжение на 5.6 час. | 0.9 | (c)
74292.982 | 8.256 | 8.233 | -3.019 | -3.042 | -886 | -770 | -780 | 675 | 3002 | 6679 |  | CORR | CIGR | 06:55 | 07:14 | 07:12 | 40 | 211 | 11 | EXT | Аномалия находится на упругопластическом изгибе: R=411 D, максимальное растяжение на 5.6 час. | 0.89 | (c)
74293.224 | 8.498 | 8.439 | -2.777 | -2.836 | -719 | -533 | -432 | 146 | 2737 | 6679 |  | CORR | GENE | 07:22 | 07:52 | 08:08 | 99 | 573 | 13 | EXT | Аномалия находится на упругопластическом изгибе: R=428 D, максимальное растяжение на 5.6 час. | 0.89 | (c)
74294.782 | 10.056 | 9.916 | -1.219 | -1.359 | -1603 | -1435 | -1497 | 628 | 1001 | 6679 |  | CORR | GENE | 04:59 | 05:26 | 05:16 | 358 | 211 | 11 | EXT | Аномалия находится на упругопластическом изгибе: R=605 D, максимальное растяжение на 5.3 час. | 0.93 | (c)
74296.001 | 0 | -0.04 | -11.4 | -11.44 | 277 | 612 | 511 | 277 |  | 6680 | Нарушение формы кольцевого шва | GWAN |  | 01:37 | 02:31 | 02:15 | 0 | 469 |  | EXT | Нарушение формы кольцевого шва Аномалия находится на упругопластическом изгибе: R=837 D, максимальное растяжение на 5.1 час. |  | (c)
74297.621 | 1.62 | 1.558 | -9.78 | -9.842 | 1456 | 1579 | 1608 | 471 | 1558 | 6680 |  | CORR | GENE | 04:47 | 05:07 | 05:12 | 121 | 303 | 10 | EXT |  | 0.89 | (c)
74297.798 | 1.797 | 1.784 | -9.603 | -9.616 | 1659 | 1664 | 1697 | 495 | 1784 | 6680 |  | CORR | CIGR | 05:20 | 05:21 | 05:26 | 17 | 77 | 10 | EXT |  | 0.89 | (c)
74298.31 | 2.309 | 2.199 | -9.091 | -9.201 | 1585 | 1668 | 1769 | 278 | 2199 | 6680 |  | CORR | GENE | 05:08 | 05:22 | 05:38 | 319 | 368 | 13 | EXT |  | 0.93 | (c)
74298.886 | 2.885 | 2.669 | -8.515 | -8.731 | 1473 | 1497 | 1544 | 615 | 2669 | 6680 |  | CORR | GENE | 04:50 | 04:54 | 05:02 | 789 | 143 | 10 | EXT |  | 0.95 | (c)
74299.808 | 3.807 | 3.624 | -7.593 | -7.776 | -2182 | -2161 | -2152 | 48 | 3624 | 6680 |  | CORR | GENE | 07:00 | 07:04 | 07:05 | 784 | 60 | 15 | EXT |  | 0.99 | (c)
74300.869 | 4.868 | 3.531 | -6.532 | -7.869 | 1441 | 1640 | 1593 | 486 | 3531 | 6680 |  | CORR | GENE | 04:45 | 05:17 | 05:09 | 2176 | 304 | 12 | EXT |  | 0.99 | (c)
74301.556 | 5.555 | 5.475 | -5.845 | -5.925 | 1980 | 2043 | 2058 | 96 | 5475 | 6680 |  | CORR | GENE | 06:12 | 06:22 | 06:24 | 118 | 155 | 11 | EXT |  | 0.89 | (c)
74303.003 | 7.002 | 6.755 | -4.398 | -4.645 | 1596 | 2159 | 1927 | 0 | 4330 | 6680 |  | CORR | GENE | 05:10 | 06:41 | 06:03 | 315 | 663 | 10 | EXT |  | 0.92 | (c)
74303.974 | 7.973 | 7.382 | -3.427 | -4.018 | 1400 | -2177 | 1951 | 0 | 3045 | 6680 |  | CORR | GENE | 04:38 | 07:01 | 06:07 | 973 | 1103 | 11 | EXT |  | 0.97 | (c)
74304.623 | 8.622 | 8.381 | -2.778 | -3.019 | 2075 | -2188 | 2222 | 0 | 2726 | 6680 |  | CORR | GENE | 06:27 | 06:59 | 06:51 | 293 | 294 | 11 | EXT |  | 0.92 | (c)
74304.673 | 8.672 | 8.655 | -2.728 | -2.745 | 1649 | 1741 | 1783 | 313 | 2713 | 6680 |  | CORR | CIGR | 05:18 | 05:33 | 05:40 | 32 | 269 | 10 | EXT |  | 0.89 | (c)
74305.729 | 9.728 | 9.499 | -1.672 | -1.901 | -2179 | -2134 | -2135 | 52 | 1279 | 6680 |  | CORR | GENE | 07:01 | 07:08 | 07:08 | 622 | 88 | 8 | EXT |  | 0.93 | (c)
74305.955 | 9.954 | 9.766 | -1.446 | -1.634 | 1369 | 1401 | 1412 | 776 | 861 | 6680 |  | CORR | GENE | 04:33 | 04:38 | 04:40 | 773 | 86 | 13 | EXT |  | 0.97 | (c)
74306.973 | 10.972 | 10.692 | -0.428 | -0.708 | 1309 | 1373 | 1378 | 784 | 348 | 6680 |  | CORR | GENE | 04:24 | 04:34 | 04:35 | 360 | 137 | 8 | EXT |  | 0.92 | (c)
74307.209 | 11.208 | 10.773 | -0.192 | -0.627 | -2178 | -2150 | -2142 | 53 | 131 | 6680 |  | CORR | GENE | 07:01 | 07:05 | 07:07 | 496 | 72 | 11 | EXT |  | 0.94 | (c)
74309.248 | 1.847 | 0.837 | -9.573 | -10.583 | -1972 | -1949 | -1859 | 259 | 837 | 6681 |  | CORR | GENE | 04:29 | 04:32 | 04:47 | 1133 | 226 | 14 | EXT | Аномалия находится на упругопластическом изгибе: R=954 D, максимальное растяжение на 0.4 час. | 1 | (c)
74309.669 | 2.268 | 2.163 | -9.152 | -9.257 | -2071 | -2060 | -2024 | 160 | 2163 | 6681 |  | CORR | GENE | 04:13 | 04:14 | 04:20 | 442 | 93 | 10 | EXT | Аномалия находится на упругопластическом изгибе: R=882 D, максимальное растяжение на 0.4 час. | 0.93 | (c)
74310.919 | 3.518 | 3.292 | -7.902 | -8.128 | -1989 | -1947 | -1903 | 242 | 3292 | 6681 |  | CORR | GENE | 04:26 | 04:33 | 04:40 | 643 | 171 | 10 | EXT | Аномалия находится на упругопластическом изгибе: R=737 D, максимальное растяжение на 0.5 час. | 0.95 | (c)
74312.048 | 4.647 | 4.3 | -6.773 | -7.12 | -2009 | -1863 | -1909 | 222 | 4300 | 6681 |  | CORR | GENE | 04:23 | 04:46 | 04:39 | 595 | 199 | 10 | EXT | Аномалия находится на упругопластическом изгибе: R=604 D, максимальное растяжение на 0.4 час. | 0.94 | (c)
74312.135 | 4.734 | 4.685 | -6.686 | -6.735 | -1778 | -1688 | -1724 | 453 | 4685 | 6681 |  | CORR | GENE | 04:60 | 05:14 | 05:09 | 475 | 108 | 14 | EXT | Аномалия находится на упругопластическом изгибе: R=604 D, максимальное растяжение на 0.4 час. | 0.96 | (c)
74314.495 | 7.094 | 5.907 | -4.326 | -5.513 | -1994 | -1771 | -1662 | 237 | 3756 | 6681 |  | CORR | GENE | 04:25 | 05:01 | 05:19 | 1757 | 663 | 12 | EXT | Аномалия находится на упругопластическом изгибе: R=448 D, максимальное растяжение на 0.2 час. | 0.99 | (c)
74315.7 | 8.299 | 7.75 | -3.121 | -3.67 | -1984 | -1517 | -1415 | 247 | 2760 | 6681 |  | CORR | GENE | 04:27 | 05:42 | 05:58 | 910 | 1137 | 15 | EXT | Аномалия находится на упругопластическом изгибе: R=430 D, максимальное растяжение на 0.2 час. | 1 | (c)
74316.223 | 8.822 | 8.738 | -2.598 | -2.682 | -2016 | -1792 | -1883 | 215 | 1456 | 6681 |  | CORR | GENE | 04:21 | 04:58 | 04:43 | 1226 | 265 | 12 | EXT | Аномалия находится на упругопластическом изгибе: R=431 D, максимальное растяжение на 0.2 час. | 0.98 | (c)
74317.538 | 10.137 | 9.995 | -1.283 | -1.425 | -2025 | -1508 | -1531 | 206 | 99 | 6681 |  | CORR | GENE | 04:20 | 05:44 | 05:40 | 1326 | 987 | 15 | EXT | Аномалия находится на упругопластическом изгибе: R=430 D, максимальное растяжение на 0.1 час. | 1.01 | (b)
74319.095 | 0.274 | 0.084 | -11.221 | -11.411 | -1097 | -966 | -993 | 888 | 84 | 6682 |  | CORR | GENE | 04:34 | 04:55 | 04:50 | 513 | 209 | 15 | EXT | Аномалия находится на упругопластическом изгибе: R=468 D, максимальное растяжение на 0.1 час. | 0.97 | (c)
74319.9 | 1.079 | 1.056 | -10.416 | -10.439 | -535 | -472 | -440 | 344 | 1056 | 6682 |  | CORR | CIGR | 06:04 | 06:15 | 06:20 | 27 | 191 | 12 | EXT | Аномалия находится на упругопластическом изгибе: R=493 D, максимальное растяжение на 0 час. | 0.89 | (c)
74320.602 | 1.781 | 0.955 | -9.714 | -10.54 | -243 | -142 | -150 | 56 | 955 | 6682 |  | CORR | GENE | 06:51 | 07:08 | 07:06 | 2295 | 187 | 15 | EXT | Аномалия находится на упругопластическом изгибе: R=526 D, максимальное растяжение на 0 час. | 1.02 | (b)
74321.26 | 2.439 | 2.351 | -9.056 | -9.144 | -1055 | -820 | -903 | 751 | 2351 | 6682 |  | DENT | GENE | 04:40 | 05:18 | 05:05 | 191 | 304 | 0.4 | N/A | Глубина вмятины: 5 мм (0,4%). Линейка: 19 см в (235 см; 05:18 ч:мин) Аномалия находится на упругопластическом изгибе. |  | (c)
74322.282 | 3.461 | 3.409 | -8.034 | -8.086 | -746 | -731 | -730 | 714 | 3409 | 6682 |  | CORR | AXGR | 05:30 | 05:33 | 05:33 | 144 | 32 | 13 | EXT | Аномалия находится на упругопластическом изгибе: R=614 D, максимальное растяжение на 0 час. | 0.9 | (c)
74323.505 | 4.684 | 4.666 | -6.811 | -6.829 | -266 | -221 | -225 | 183 | 4666 | 6682 |  | CORR | CIGR | 06:48 | 06:55 | 06:54 | 18 | 83 | 11 | EXT | Аномалия находится на упругопластическом изгибе: R=687 D, максимальное растяжение на 0.1 час. | 0.89 | (c)
74324.859 | 6.038 | 6.007 | -5.457 | -5.488 | -814 | -772 | -741 | 668 | 5457 | 6682 |  | CORR | CIGR | 05:19 | 05:26 | 05:31 | 31 | 146 | 10 | EXT | Аномалия находится на упругопластическом изгибе: R=718 D, максимальное растяжение на 0.3 час. | 0.89 | (c)
74326.061 | 7.24 | 7.22 | -4.255 | -4.275 | -551 | -536 | -497 | 443 | 4253 | 6682 |  | CORR | CIGR | 06:02 | 06:04 | 06:10 | 22 | 108 | 11 | EXT | Аномалия находится на упругопластическом изгибе: R=726 D, максимальное растяжение на 0.4 час. | 0.89 | (c)
74330.316 | 0 | -0.023 | -11.215 | -11.238 | -919 | -309 | 69 | 0 |  | 6683 | Нарушение формы кольцевого шва | GWAN |  | 02:59 | 04:38 | 05:39 | 0 | 1977 |  | EXT | Нарушение формы кольцевого шва Аномалия находится на упругопластическом изгибе: R=744 D, максимальное растяжение на 0.3 час. |  | (c)
74330.316 | 0 | -0.039 | -11.215 | -11.254 | 1339 | 1732 | 1653 | 1339 |  | 6683 | Нарушение формы кольцевого шва | GWAN |  | 09:04 | 10:07 | 09:55 | 0 | 627 |  | EXT | Нарушение формы кольцевого шва Аномалия находится на упругопластическом изгибе: R=744 D, максимальное растяжение на 0.3 час. |  | (c)
74330.316 | 0 | -0.034 | -11.215 | -11.249 | 2152 | -2108 | -1835 | 1361 |  | 6683 | Нарушение формы кольцевого шва | GWAN |  | 11:15 | 11:48 | 12:32 | 0 | 948 |  | EXT | Нарушение формы кольцевого шва Аномалия находится на упругопластическом изгибе: R=744 D, максимальное растяжение на 0.3 час. |  | (c)
74333.87 | 3.554 | 3.421 | -7.661 | -7.794 | 57 | 83 | 70 | 57 | 3421 | 6683 |  | CORR | AXGR | 05:37 | 05:41 | 05:39 | 246 | 26 | 11 | EXT | Аномалия находится на упругопластическом изгибе: R=722 D, максимальное растяжение на 0 час. | 0.91 | (c)
74337.887 | 7.571 | 7.517 | -3.644 | -3.698 | -81 | -42 | 142 | 0 | 3540 | 6683 |  | CORR | GENE | 05:15 | 05:21 | 05:51 | 158 | 446 | 10 | EXT | Аномалия находится на упругопластическом изгибе: R=879 D, максимальное растяжение на 0.4 час. | 0.9 | (c)
74341.531 | 0 | -0.02 | -11.43 | -11.45 | 1246 | -2111 | -2206 | 1198 |  | 6684 | Нарушение формы кольцевого шва | GWAN |  | 02:52 | 05:50 | 05:34 | 0 | 2017 |  | EXT | Нарушение формы кольцевого шва Аномалия находится на упругопластическом изгибе: R=931 D, максимальное растяжение на 0.7 час. |  | (c)
74341.531 | 0 | -0.026 | -11.43 | -11.456 | -841 | 15 | -7 | 0 |  | 6684 | Нарушение формы кольцевого шва | GWAN |  | 09:15 | 11:33 | 11:29 | 0 | 1667 |  | EXT | Нарушение формы кольцевого шва Аномалия находится на упругопластическом изгибе: R=931 D, максимальное растяжение на 0.7 час. |  | (c)
74341.655 | 0.124 | 0.115 | -11.306 | -11.315 | -2228 | -2189 | -2160 | 2092 | 115 | 6684 |  | CORR | CIGR | 05:31 | 05:37 | 05:42 | 17 | 136 | 12 | EXT | Аномалия находится на упругопластическом изгибе: R=955 D, максимальное растяжение на 0.7 час. | 0.89 | (c)
74343.156 | 1.625 | 1.528 | -9.805 | -9.902 | 2207 | -2176 | -2167 | 2079 | 1528 | 6684 |  | CORR | GENE | 05:27 | 05:39 | 05:41 | 111 | 175 | 10 | EXT |  | 0.89 | (c)
74343.743 | 2.212 | 2.168 | -9.218 | -9.262 | -2218 | -1941 | -2028 | 1838 | 2168 | 6684 |  | CORR | CIGR | 05:32 | 06:17 | 06:03 | 45 | 380 | 12 | EXT |  | 0.89 | (c)
74350.062 | 8.531 | 8.521 | -2.899 | -2.909 | 2151 | 2193 | -2227 | 2143 | 2882 | 6684 |  | CORR | CIGR | 05:18 | 05:24 | 05:31 | 27 | 167 | 10 | EXT |  | 0.89 | (c)
74359.363 | 6.402 | 6.369 | -5.208 | -5.241 | 188 | 282 | 282 | 188 | 5194 | 6685 |  | CORR | CIGR | 08:34 | 08:49 | 08:49 | 47 | 188 | 10 | EXT |  | 0.89 | (c)
74406.773 | 7.292 | 7.292 | -3.828 | -3.828 | -1260 | -1214 | -1231 | 1203 | 3747 | 6689 |  | DENT | GENE | 00:20 | 00:27 | 00:24 | 81 | 57 | 0.1 | N/A | Глубина вмятины: 2 мм (0,1%). Линейка: 8 см в (729 см; 00:27 ч:мин) |  | (c)
74415.028 | 4.427 | 4.427 | -6.318 | -6.318 | -1259 | -1214 | -1229 | 1198 | 4427 | 6690 |  | DENT | GENE | 00:16 | 00:23 | 00:21 | 90 | 61 | 0.2 | N/A | Глубина вмятины: 3 мм (0,2%). Линейка: 9 см в (443 см; 00:23 ч:мин) |  | (c)
74419.874 | 9.273 | 9.258 | -1.472 | -1.487 | -951 | -935 | -889 | 826 | 1450 | 6690 |  | CORR | CIGR | 01:06 | 01:09 | 01:16 | 37 | 125 | 10 | EXT |  | 0.89 | (c)
74432.576 | 0 | -0.024 | -11.4 | -11.424 | 1387 | -1193 | -2032 | 990 |  | 6692 | Нарушение формы кольцевого шва | GWAN |  | 03:17 | 08:20 | 06:05 | 0 | 2084 |  | EXT | Нарушение формы кольцевого шва |  | (c)
74441.099 | 8.523 | 8.338 | -2.877 | -3.062 | 1900 | 2172 | 2109 | 1900 | 2789 | 6692 |  | CORR | GENE | 04:40 | 05:23 | 05:13 | 273 | 417 | 10 | EXT |  | 0.92 | (c)
74443.621 | 11.045 | 10.954 | -0.355 | -0.446 | -2180 | -2163 | -2165 | 2151 | 252 | 6692 |  | CORR | AXGR | 05:41 | 05:44 | 05:43 | 194 | 29 | 10 | EXT |  | 0.9 | (c)
74443.976 | 0 | -0.017 | -11.675 | -11.692 | -21 | 2038 | 1203 | 0 |  | 6693 | Нарушение формы кольцевого шва | GWAN |  | 02:20 | 07:52 | 05:37 | 0 | 2449 |  | EXT | Нарушение формы кольцевого шва |  | (c)
74455.492 | 11.516 | 11.435 | -0.159 | -0.24 | 857 | 873 | 882 | 857 | 79 | 6693 |  | CORR | GENE | 04:42 | 04:44 | 04:46 | 161 | 50 | 11 | EXT |  | 0.9 | (c)
74455.651 | 0 | -0.026 | -11.415 | -11.441 | -2181 | -1203 | -1490 | 50 |  | 6694 | Нарушение формы кольцевого шва | GWAN |  | 04:45 | 07:23 | 06:37 | 0 | 1382 |  | EXT | Нарушение формы кольцевого шва |  | (c)
74455.919 | 0.268 | 0.224 | -11.147 | -11.191 | -2187 | -2170 | -2157 | 43 | 224 | 6694 |  | CORR | GENE | 04:44 | 04:47 | 04:49 | 519 | 61 | 9 | EXT |  | 0.93 | (c)
74458.704 | 3.053 | 1.806 | -8.362 | -9.609 | -2192 | -2094 | -2129 | 38 | 1806 | 6694 |  | CORR | GENE | 04:44 | 04:59 | 04:54 | 1493 | 126 | 9 | EXT |  | 0.96 | (c)
74463.133 | 7.482 | 7.456 | -3.933 | -3.959 | -2107 | -1948 | -1960 | 124 | 3919 | 6694 |  | CORR | CIGR | 04:57 | 05:23 | 05:21 | 40 | 294 | 10 | EXT |  | 0.89 | (c)
74463.919 | 8.268 | 8.072 | -3.147 | -3.343 | -2164 | -2143 | -2146 | 67 | 3050 | 6694 |  | CORR | AXGR | 04:48 | 04:52 | 04:51 | 293 | 36 | 13 | EXT |  | 0.93 | (c)
74464.229 | 8.578 | 8.564 | -2.837 | -2.851 | -2126 | -2086 | -2072 | 105 | 2828 | 6694 |  | CORR | CIGR | 04:54 | 05:01 | 05:03 | 23 | 107 | 11 | EXT |  | 0.89 | (c)
74469.664 | 2.598 | 2.559 | -8.927 | -8.966 | -1861 | -1591 | -1606 | 370 | 2559 | 6695 |  | CORR | GENE | 05:21 | 06:04 | 06:02 | 63 | 510 | 10 | EXT |  | 0.89 | (c)
74470.958 | 3.892 | 3.848 | -7.633 | -7.677 | -905 | -527 | -551 | 198 | 3848 | 6695 |  | CORR | GENE | 07:55 | 08:56 | 08:52 | 74 | 707 | 10 | EXT |  | 0.89 | (c)
74472.089 | 5.023 | 5.009 | -6.502 | -6.516 | -500 | -443 | -418 | 336 | 5009 | 6695 |  | CORR | GENE | 09:00 | 09:09 | 09:13 | 50 | 164 | 13 | EXT |  | 0.89 | (c)
74474.396 | 7.33 | 7.314 | -4.195 | -4.211 | -1123 | -860 | -854 | 585 | 4160 | 6695 |  | CORR | GENE | 07:20 | 08:02 | 08:03 | 51 | 538 | 10 | EXT |  | 0.89 | (c)
74475.494 | 8.428 | 8.418 | -3.097 | -3.107 | 1867 | 1902 | 1914 | 270 | 3080 | 6695 |  | GOUG | CIGR | 03:22 | 03:28 | 03:30 | 27 | 93 | 15 | EXT | Задир. |  | (c)
74478.591 | 0 | 0 | -11.535 | -11.535 | -1921 | -1700 | -1699 | 310 | 0 | 6696 | Смещение кромок | GWAN |  | 05:47 | 06:23 | 06:23 | 0 | 443 |  | EXT | Смещение кромок Наружу Величина смещения - 2.9 мм. |  | (c)
74484.817 | 6.226 | 5.995 | -5.309 | -5.54 | -2072 | -2042 | -2043 | 159 | 5023 | 6696 |  | CORR | GENE | 05:23 | 05:28 | 05:28 | 517 | 58 | 6 | EXT |  | 0.92 | (c)
74485.516 | 6.925 | 6.453 | -4.61 | -5.082 | -2208 | -2180 | -2158 | 23 | 4440 | 6696 |  | CORR | GENE | 05:01 | 05:06 | 05:09 | 642 | 99 | 6 | EXT |  | 0.92 | (c)
74495.754 | 5.628 | 5.546 | -5.922 | -6.004 | -1753 | -1627 | -1574 | 477 | 5546 | 6697 |  | CORR | GENE | 08:31 | 08:52 | 09:00 | 163 | 359 | 9 | EXT |  | 0.9 | (c)
74502.221 | 0.545 | 0.332 | -10.815 | -11.028 | 2153 | 2180 | 2180 | 24 | 332 | 6698 |  | CORR | GENE | 03:46 | 03:51 | 03:51 | 447 | 54 | 8 | EXT |  | 0.92 | (c)
74504.08 | 2.404 | 2.404 | -8.956 | -8.956 | 1117 | 1152 | 1152 | 1043 | 2404 | 6698 |  | DENT | GENE | 00:59 | 01:05 | 01:05 | 82 | 70 | 0.4 | N/A | Глубина вмятины: 5 мм (0,4%). Линейка: 8 см в (240 см; 01:05 ч:мин) |  | (c)
74521.654 | 8.618 | 8.562 | -2.847 | -2.903 | -775 | -602 | -560 | 345 | 2818 | 6699 |  | CORR | GENE | 07:36 | 08:04 | 08:11 | 85 | 431 | 9 | EXT |  | 0.89 | (c)
74521.851 | 8.815 | 8.353 | -2.65 | -3.112 | -127 | -78 | -90 | 54 | 2178 | 6699 |  | CORR | GENE | 09:21 | 09:29 | 09:27 | 934 | 72 | 10 | EXT |  | 0.96 | (c)
74522.816 | 9.78 | 9.677 | -1.685 | -1.788 | -135 | -94 | -98 | 60 | 1467 | 6699 |  | CORR | GENE | 09:20 | 09:26 | 09:26 | 321 | 75 | 9 | EXT |  | 0.92 | (c)
74524.17 | 11.134 | 10.621 | -0.331 | -0.844 | -120 | -93 | -87 | 54 | 273 | 6699 |  | CORR | GENE | 09:22 | 09:27 | 09:27 | 571 | 66 | 9 | EXT |  | 0.94 | (c)
74536.166 | 0 | -0.061 | -10.265 | -10.326 | 705 | 878 | 866 | 705 |  | 6701 | Нарушение формы кольцевого шва | GWAN |  | 00:45 | 01:12 | 01:11 | 0 | 323 |  | EXT | Нарушение формы кольцевого шва |  | (c)
74536.166 | 0 | -0.051 | -10.265 | -10.316 | -447 | 36 | -126 | 0 |  | 6701 | Нарушение формы кольцевого шва | GWAN |  | 09:39 | 10:56 | 10:30 | 0 | 643 |  | EXT | Нарушение формы кольцевого шва |  | (c)
74538.565 | 2.399 | 2.391 | -7.866 | -7.874 | 239 | 292 | 281 | 239 | 2391 | 6701 |  | DENT | GENE | 11:29 | 11:38 | 11:36 | 111 | 84 | 0.2 | N/A | Глубина вмятины: 3 мм (0,2%). Линейка: 11 см в (239 см; 11:38 ч:мин) |  | (c)
74546.431 | 0 | -0.048 | -10.885 | -10.933 | 142 | 196 | 267 | 142 |  | 6702 | Нарушение формы кольцевого шва | GWAN |  | 02:37 | 02:46 | 02:57 | 0 | 250 |  | EXT | Нарушение формы кольцевого шва |  | (c)
74546.431 | 0 | -0.071 | -10.885 | -10.956 | -1068 | -913 | -684 | 300 |  | 6702 | Нарушение формы кольцевого шва | GWAN |  | 11:22 | 11:47 | 12:24 | 0 | 768 |  | EXT | Нарушение формы кольцевого шва |  | (c)
74561.314 | 3.998 | 3.926 | -7.232 | -7.304 | 821 | 1086 | 1102 | 821 | 3926 | 6703 |  | CORR | GENE | 05:07 | 05:49 | 05:52 | 137 | 561 | 12 | EXT |  | 0.9 | (c)
74562.529 | 5.213 | 5.029 | -6.017 | -6.201 | 815 | 1077 | 1019 | 815 | 5029 | 6703 |  | CORR | GENE | 05:06 | 05:48 | 05:39 | 251 | 407 | 10 | EXT |  | 0.91 | (c)
74568.546 | 0 | -0.059 | -11.455 | -11.514 | -301 | 76 | -61 | 0 |  | 6704 | Нарушение формы кольцевого шва | GWAN |  | 09:47 | 10:48 | 10:26 | 0 | 481 |  | EXT | Нарушение формы кольцевого шва |  | (c)
74571.798 | 3.252 | 3.23 | -8.203 | -8.225 | 2206 | -2218 | -2216 | 0 | 3230 | 6704 |  | DENT | GENE | 04:32 | 04:38 | 04:38 | 91 | 79 | 0.4 | N/A | Глубина вмятины: 5 мм (0,4%). Линейка: 9 см в (323 см; 04:38 ч:мин) Аномалия находится вблизи продольного шва. |  | (c)
74574.583 | 6.037 | 5.998 | -5.418 | -5.457 | 2229 | -2164 | -2117 | 0 | 5356 | 6704 |  | CORR | GENE | 04:35 | 04:46 | 04:54 | 101 | 230 | 7 | EXT |  | 0.89 | (c)
74576.011 | 7.465 | 6.938 | -3.99 | -4.517 | -2195 | -2193 | -2162 | 35 | 3901 | 6704 |  | CORR | GENE | 04:41 | 04:42 | 04:47 | 616 | 66 | 10 | EXT |  | 0.94 | (c)
74576.398 | 7.852 | 7.709 | -3.603 | -3.746 | -2172 | -2150 | -2153 | 58 | 3474 | 6704 |  | CORR | AXGR | 04:45 | 04:49 | 04:48 | 272 | 38 | 12 | EXT |  | 0.92 | (c)
74576.713 | 8.167 | 8.043 | -3.288 | -3.412 | -2142 | -2120 | -2114 | 89 | 3163 | 6704 |  | CORR | GENE | 04:50 | 04:53 | 04:54 | 249 | 55 | 9 | EXT |  | 0.91 | (c)
74577.104 | 8.558 | 8.28 | -2.897 | -3.175 | 2132 | 2159 | 2162 | 38 | 2774 | 6704 |  | CORR | GENE | 04:20 | 04:24 | 04:25 | 401 | 61 | 10 | EXT |  | 0.93 | (c)
74578.093 | 9.547 | 9.431 | -1.908 | -2.024 | 2129 | 2130 | 2150 | 59 | 1818 | 6704 |  | CORR | AXGR | 04:19 | 04:19 | 04:23 | 206 | 43 | 12 | EXT |  | 0.91 | (c)
74580.582 | 0.581 | 0.551 | -10.134 | -10.164 | -1802 | -1443 | -1441 | 429 | 551 | 6705 |  | CORR | GENE | 04:21 | 05:19 | 05:20 | 298 | 722 | 10 | EXT |  | 0.92 | (c)
74585.905 | 5.904 | 5.863 | -4.811 | -4.852 | -1372 | -1033 | -1139 | 859 | 4739 | 6705 |  | CORR | GENE | 05:31 | 06:25 | 06:08 | 113 | 466 | 10 | EXT |  | 0.89 | (c)
74588.233 | 8.232 | 8.174 | -2.483 | -2.541 | -1861 | -1517 | -1536 | 370 | 2061 | 6705 |  | CORR | GENE | 04:12 | 05:07 | 05:04 | 480 | 650 | 10 | EXT |  | 0.94 | (c)
74591.765 | 1.049 | 1.026 | -10.381 | -10.404 | 1768 | 1853 | 1857 | 284 | 1026 | 6706 |  | CORR | GENE | 07:11 | 07:25 | 07:26 | 60 | 179 | 10 | EXT |  | 0.89 | (c)
74598.656 | 7.94 | 7.898 | -3.49 | -3.532 | 1916 | 1985 | 2029 | 89 | 3418 | 6706 |  | CORR | GENE | 07:35 | 07:46 | 07:53 | 114 | 226 | 10 | EXT |  | 0.89 | (c)
74605.246 | 3.1 | 3.072 | -7.5 | -7.528 | 1108 | 1151 | 1162 | 1014 | 3072 | 6707 |  | CORR | CIGR | 04:56 | 05:03 | 05:05 | 30 | 109 | 15 | EXT |  | 0.89 | (c)
74614.822 | 2.076 | 2.033 | -8.979 | -9.022 | 1930 | -2199 | 2147 | 0 | 2033 | 6708 |  | DENT | GENE | 06:42 | 07:36 | 07:17 | 157 | 435 | 0.4 | N/A | Глубина вмятины: 5 мм (0,4%). Линейка: 16 см в (203 см; 07:36 ч:мин) Аномалия находится вблизи продольного шва. |  | (c)
74615.622 | 2.876 | 1.176 | -8.179 | -9.879 | 1146 | 1226 | 1257 | 863 | 1176 | 6708 |  | CORR | GENE | 04:36 | 04:49 | 04:53 | 1996 | 222 | 10 | EXT |  | 0.97 | (c)
74627.205 | 3.404 | 3.398 | -7.516 | -7.522 | 16 | 165 | 135 | 16 | 3398 | 6709 |  | CORR | CIGR | 10:33 | 10:57 | 10:52 | 43 | 239 | 11 | EXT |  | 0.89 | (c)
74634.191 | 10.39 | 10.236 | -0.53 | -0.684 | -1704 | -1689 | -1673 | 1642 | 437 | 6709 |  | CORR | GENE | 05:55 | 05:57 | 05:60 | 247 | 62 | 10 | EXT |  | 0.91 | (c)
74637.613 | 2.892 | 2.795 | -8.793 | -8.89 | 1294 | 1318 | 1319 | 1294 | 2795 | 6710 |  | CORR | GENE | 06:04 | 06:08 | 06:08 | 196 | 50 | 7 | EXT |  | 0.9 | (c)
74644.764 | 10.043 | 10.037 | -1.642 | -1.648 | 2102 | 2143 | 2170 | 2102 | 1620 | 6710 |  | CORR | CIGR | 08:15 | 08:21 | 08:26 | 28 | 135 | 10 | EXT |  | 0.89 | (c)
74646.25 | 11.529 | 11.512 | -0.156 | -0.173 | 1808 | 1895 | 1919 | 1808 | 107 | 6710 |  | CORR | GENE | 07:27 | 07:41 | 07:45 | 66 | 221 | 10 | EXT |  | 0.89 | (c)
74646.484 | 0.078 | 0.016 | -11.217 | -11.279 | 76 | 374 | 529 | 76 | 16 | 6711 |  | CORR | GENE | 06:54 | 07:42 | 08:07 | 131 | 906 | 10 | EXT |  | 0.9 | (c)
74647.846 | 1.44 | 1.387 | -9.855 | -9.908 | 316 | 427 | 477 | 316 | 1387 | 6711 |  | CORR | GENE | 07:33 | 07:51 | 07:59 | 68 | 322 | 12 | EXT |  | 0.89 | (c)
74648.83 | 2.424 | 2.336 | -8.871 | -8.959 | -581 | -120 | -278 | 0 | 2336 | 6711 |  | CORR | GENE | 05:08 | 06:22 | 05:57 | 123 | 607 | 11 | EXT |  | 0.9 | (c)
74648.992 | 2.586 | 2.539 | -8.709 | -8.756 | 305 | 363 | 401 | 305 | 2539 | 6711 |  | CORR | GENE | 07:31 | 07:40 | 07:46 | 57 | 192 | 10 | EXT |  | 0.89 | (c)
74659.594 | 1.893 | 1.875 | -9.432 | -9.45 | 1097 | 1152 | 1149 | 1097 | 1875 | 6712 |  | CORR | CIGR | 04:52 | 05:01 | 05:00 | 18 | 103 | 13 | EXT |  | 0.89 | (c)
74662.675 | 4.974 | 4.863 | -6.351 | -6.462 | 1608 | 1641 | 1638 | 1608 | 4863 | 6712 |  | CORR | GENE | 06:14 | 06:20 | 06:19 | 265 | 60 | 8 | EXT |  | 0.91 | (c)
74696.242 | 4.426 | 4.212 | -7.044 | -7.258 | 2200 | -2117 | -2124 | 1988 | 4212 | 6715 |  | DENT | GENE | 04:31 | 04:55 | 04:53 | 1229 | 273 | 0.1 | N/A | Глубина вмятины: 2 мм (0,1%). Линейка: 123 см в (421 см; 04:55 ч:мин) |  | (c)
74703.286 | 0 | -0.042 | -11.5 | -11.542 | 789 | 1035 | 1055 | 789 |  | 6716 | Нарушение формы кольцевого шва | GWAN |  | 02:08 | 02:48 | 02:51 | 0 | 532 |  | EXT | Нарушение формы кольцевого шва |  | (c)
74728.267 | 1.811 | 1.717 | -9.374 | -9.468 | -464 | -442 | -439 | 414 | 1717 | 6718 |  | CORR | GENE | 07:13 | 07:16 | 07:17 | 195 | 50 | 7 | EXT |  | 0.9 | (c)
74741.253 | 3.612 | 3.242 | -7.753 | -8.123 | 615 | 644 | 704 | 615 | 3242 | 6719 |  | CORR | GENE | 04:09 | 04:13 | 04:23 | 553 | 178 | 10 | EXT |  | 0.94 | (c)
74741.879 | 4.238 | 4.203 | -7.127 | -7.162 | 913 | 916 | 934 | 913 | 4203 | 6719 |  | CORR | AXGR | 04:57 | 04:57 | 05:00 | 219 | 43 | 10 | EXT |  | 0.91 | (c)
74743.769 | 6.128 | 4.652 | -5.237 | -6.713 | 1797 | 1852 | 1848 | 1797 | 4652 | 6719 |  | CORR | GENE | 07:19 | 07:28 | 07:28 | 1703 | 103 | 7 | EXT |  | 0.94 | (c)
74748.953 | 11.312 | 11.221 | -0.053 | -0.144 | 146 | 1035 | 591 | 146 | 44 | 6719 |  | CORR | GENE | 02:53 | 05:16 | 04:05 | 100 | 890 | 10 | EXT |  | 0.89 | (c)
74749.006 | 0 | -0.019 | -11.515 | -11.534 | -759 | 358 | 396 | 759 |  | 6720 | Нарушение формы кольцевого шва | GWAN |  | 11:28 | 02:28 | 14:35 | 0 | 2309 |  | EXT | Нарушение формы кольцевого шва |  | (c)
74749.006 | 0 | -0.022 | -11.515 | -11.537 | -1827 | -1232 | -1381 | 935 |  | 6720 | Нарушение формы кольцевого шва | GWAN |  | 08:36 | 10:12 | 09:48 | 0 | 892 |  | EXT | Нарушение формы кольцевого шва |  | (c)
74756.943 | 7.937 | 7.909 | -3.578 | -3.606 | 1899 | 1909 | 1954 | 1899 | 3578 | 6720 |  | CORR | CIGR | 06:37 | 06:39 | 06:46 | 28 | 110 | 11 | EXT |  | 0.89 | (c)
74761.16 | 0.639 | 0.444 | -10.946 | -11.141 | -1065 | -1024 | -1024 | 982 | 444 | 6721 |  | CORR | GENE | 04:50 | 04:57 | 04:57 | 542 | 83 | 9 | EXT |  | 0.93 | (c)
74772.895 | 0.789 | 0.613 | -10.776 | -10.952 | 1966 | 2088 | 2147 | 1966 | 613 | 6722 |  | DENT | GENE | 04:32 | 04:52 | 05:01 | 354 | 364 | 0.2 | N/A | Глубина вмятины: 3 мм (0,2%). Линейка: 35 см в (61 см; 04:52 ч:мин) |  | (c)
74774.741 | 2.635 | 2.62 | -8.93 | -8.945 | 1989 | 2001 | 2031 | 1989 | 2620 | 6722 |  | CORR | CIGR | 04:36 | 04:38 | 04:43 | 21 | 84 | 10 | EXT |  | 0.89 | (c)
74781.573 | 9.467 | 9.313 | -2.098 | -2.252 | 1760 | 1880 | 1925 | 1760 | 1855 | 6722 |  | DENT | GENE | 03:59 | 04:18 | 04:25 | 397 | 330 | 0.2 | N/A | Глубина вмятины: 3 мм (0,2%). Линейка: 40 см в (931 см; 04:18 ч:мин) |  | (c)
74793.619 | 9.948 | 9.492 | -0.047 | -0.503 | 1688 | 1718 | 1749 | 1688 | 13 | 6723 |  | CORR | GENE | 07:22 | 07:27 | 07:32 | 490 | 121 | 12 | EXT |  | 0.95 | (c)
74794.417 | 0.751 | 0.685 | -9.729 | -9.795 | -767 | -747 | -731 | 695 | 685 | 6724 |  | CORR | GENE | 07:59 | 08:02 | 08:05 | 407 | 72 | 8 | EXT |  | 0.92 | (c)
74804.146 | 0 | -0.037 | -11.34 | -11.377 | 594 | -2164 | 1680 | 594 |  | 6725 | Нарушение формы кольцевого шва | GWAN |  | 08:26 | 01:01 | 11:21 | 0 | 2171 |  | EXT | Нарушение формы кольцевого шва |  | (c)
74804.146 | 0 | -0.035 | -11.34 | -11.375 | -307 | -200 | -154 | 1 |  | 6725 | Нарушение формы кольцевого шва | GWAN |  | 06:00 | 06:18 | 06:25 | 0 | 307 |  | EXT | Нарушение формы кольцевого шва |  | (c)
74815.486 | 0 | -0.024 | -11.375 | -11.399 | -2055 | -707 | -864 | 327 |  | 6726 | Нарушение формы кольцевого шва | GWAN |  | 08:25 | 00:02 | 11:37 | 0 | 2382 |  | EXT | Нарушение формы кольцевого шва |  | (c)
74815.486 | 0 | -0.025 | -11.375 | -11.4 | 929 | 2067 | 1654 | 929 |  | 6726 | Нарушение формы кольцевого шва | GWAN |  | 04:26 | 07:30 | 06:23 | 0 | 1451 |  | EXT | Нарушение формы кольцевого шва |  | (c)
74818.423 | 2.937 | 2.461 | -8.438 | -8.914 | 1294 | 1362 | 1337 | 1294 | 2461 | 6726 |  | CORR | GENE | 05:25 | 05:36 | 05:32 | 784 | 86 | 7 | EXT |  | 0.93 | (c)
74835.252 | 8.391 | 8.356 | -1.939 | -1.974 | -158 | -106 | -92 | 26 | 1927 | 6727 |  | CORR | CIGR | 05:16 | 05:25 | 05:27 | 47 | 132 | 10 | EXT |  | 0.89 | (c)
74837.191 | 0 | -0.014 | -11.03 | -11.044 | -430 | -401 | -91 | 0 |  | 6728 | Нарушение формы кольцевого шва | GWAN |  | 03:57 | 04:02 | 04:52 | 0 | 678 |  | EXT | Нарушение формы кольцевого шва |  | (c)
74839.055 | 1.864 | 1.486 | -9.166 | -9.544 | 36 | 85 | 77 | 36 | 1486 | 6728 |  | CORR | GENE | 05:12 | 05:20 | 05:19 | 664 | 83 | 10 | EXT |  | 0.95 | (c)
74841.124 | 3.933 | 3.704 | -7.097 | -7.326 | 32 | 147 | 113 | 32 | 3704 | 6728 |  | CORR | GENE | 05:12 | 05:30 | 05:25 | 317 | 162 | 7 | EXT |  | 0.91 | (c)
74842.478 | 5.287 | 5.279 | -5.743 | -5.751 | 1187 | 1233 | 1210 | 1187 | 5279 | 6728 |  | DENT | PITT | 08:18 | 08:26 | 08:22 | 47 | 46 | 0.3 | N/A | Глубина вмятины: 4 мм (0,3%). Линейка: 5 см в (528 см; 08:26 ч:мин) |  | (c)
74844.074 | 6.883 | 6.829 | -4.147 | -4.201 | 37 | 68 | 79 | 37 | 3735 | 6728 |  | CORR | GENE | 05:13 | 05:18 | 05:19 | 466 | 84 | 11 | EXT |  | 0.94 | (c)
74848.692 | 0.471 | 0.437 | -11.114 | -11.148 | 2125 | 2147 | -2230 | 2124 | 437 | 6729 |  | CORR | CIGR | 05:48 | 05:52 | 06:05 | 47 | 212 | 11 | EXT |  | 0.89 | (c)
74852.122 | 3.901 | 3.881 | -7.684 | -7.704 | 2083 | 2101 | 2129 | 2083 | 3881 | 6729 |  | CORR | CIGR | 05:42 | 05:44 | 05:49 | 20 | 91 | 12 | EXT |  | 0.89 | (c)
74869.825 | 10.019 | 9.984 | -1.051 | -1.086 | -77 | -43 | -2 | 0 | 1043 | 6730 |  | CORR | CIGR | 05:52 | 05:57 | 06:04 | 43 | 150 | 11 | EXT |  | 0.89 | (c)
74870.593 | 10.787 | 10.598 | -0.283 | -0.472 | -34 | -17 | -15 | 0 | 201 | 6730 |  | CORR | AXGR | 05:59 | 06:02 | 06:02 | 271 | 38 | 10 | EXT |  | 0.91 | (c)
74870.876 | 0 | -0.014 | -11.705 | -11.719 | -193 | 2091 | 983 | 193 |  | 6731 | Нарушение формы кольцевого шва | GWAN |  | 11:42 | 05:50 | 14:51 | 0 | 2353 |  | EXT | Нарушение формы кольцевого шва |  | (c)
74870.876 | 0 | -0.025 | -11.705 | -11.73 | -2181 | -2039 | -1384 | 586 |  | 6731 | Нарушение формы кольцевого шва | GWAN |  | 06:21 | 06:44 | 08:29 | 0 | 1595 |  | EXT | Нарушение формы кольцевого шва |  | (c)
74876.909 | 6.033 | 5.741 | -5.672 | -5.964 | 1869 | 1924 | 1910 | 1869 | 5372 | 6731 |  | CORR | GENE | 05:14 | 05:23 | 05:21 | 592 | 82 | 8 | EXT |  | 0.93 | (c)
74878.722 | 7.846 | 7.828 | -3.859 | -3.877 | -1208 | -1143 | -1152 | 1095 | 3810 | 6731 |  | DENT | GENE | 08:58 | 09:08 | 09:07 | 67 | 113 | 0.3 | N/A | Глубина вмятины: 4 мм (0,3%). Линейка: 7 см в (783 см; 09:08 ч:мин) |  | (c)
74882.581 | 0 | -0.029 | -11.06 | -11.089 | -1396 | -69 | 244 | 1396 |  | 6732 | Нарушение формы кольцевого шва | GWAN |  | 11:03 | 02:38 | 15:28 | 0 | 3280 |  | EXT | Нарушение формы кольцевого шва |  | (c)
74883.739 | 1.158 | 1.138 | -9.902 | -9.922 | 1099 | 1109 | 1146 | 1099 | 1138 | 6732 |  | CORR | CIGR | 05:46 | 05:48 | 05:54 | 20 | 94 | 14 | EXT |  | 0.89 | (c)
74883.888 | 1.307 | 1.226 | -9.753 | -9.834 | 721 | 772 | 834 | 721 | 1226 | 6732 |  | CORR | GENE | 04:45 | 04:53 | 05:03 | 84 | 226 | 10 | EXT |  | 0.89 | (c)
74884.023 | 1.442 | 1.439 | -9.618 | -9.621 | 911 | 916 | 975 | 911 | 1439 | 6732 |  | CORR | CIGR | 05:16 | 05:16 | 05:26 | 26 | 127 | 10 | EXT |  | 0.89 | (c)
74884.113 | 1.532 | 1.514 | -9.528 | -9.546 | 918 | 928 | 953 | 918 | 1514 | 6732 |  | CORR | CIGR | 05:17 | 05:18 | 05:22 | 18 | 69 | 11 | EXT |  | 0.89 | (c)
74888.924 | 6.343 | 6.315 | -4.717 | -4.745 | 775 | 813 | 863 | 775 | 4714 | 6732 |  | CORR | CIGR | 04:54 | 04:60 | 05:08 | 31 | 175 | 11 | EXT |  | 0.89 | (c)
74896.003 | 2.362 | 2.313 | -8.968 | -9.017 | 988 | 1148 | 1163 | 988 | 2313 | 6733 |  | CORR | GENE | 04:52 | 05:18 | 05:20 | 49 | 350 | 10 | EXT |  | 0.89 | (c)
74896.028 | 2.387 | 2.354 | -8.943 | -8.976 | 732 | 804 | 824 | 732 | 2354 | 6733 |  | CORR | GENE | 04:11 | 04:22 | 04:26 | 99 | 184 | 13 | EXT |  | 0.89 | (c)
74896.243 | 2.602 | 2.584 | -8.728 | -8.746 | 1101 | 1129 | 1149 | 1101 | 2584 | 6733 |  | CORR | CIGR | 05:10 | 05:15 | 05:18 | 18 | 96 | 13 | EXT |  | 0.89 | (c)
74896.495 | 2.854 | 2.839 | -8.476 | -8.491 | 1048 | 1066 | 1089 | 1048 | 2839 | 6733 |  | CORR | CISL | 05:02 | 05:05 | 05:08 | 15 | 82 | 10 | EXT |  | 0.89 | (c)
74915.355 | 10.384 | 10.349 | -1.361 | -1.396 | 2162 | -1902 | -2034 | 1769 | 1292 | 6734 |  | CORR | GENE | 06:02 | 07:06 | 06:44 | 104 | 529 | 8 | EXT |  | 0.89 | (c)
74938.442 | 10.101 | 9.991 | -1.574 | -1.684 | 1246 | 1280 | 1267 | 1246 | 905 | 6736 |  | CORR | AXGR | 04:58 | 05:03 | 05:01 | 779 | 41 | 7 | EXT |  | 0.93 | (c)
74941.454 | 1.438 | 1.324 | -10.082 | -10.196 | -419 | -402 | -395 | 372 | 1324 | 6737 |  | CORR | AXGR | 04:53 | 04:55 | 04:56 | 179 | 47 | 7 | EXT |  | 0.9 | (c)
74943.681 | 3.665 | 3.619 | -7.855 | -7.901 | -328 | -141 | -169 | 9 | 3619 | 6737 |  | CORR | GENE | 05:07 | 05:38 | 05:33 | 65 | 319 | 10 | EXT |  | 0.89 | (c)
74957.809 | 6.273 | 6.181 | -5.427 | -5.519 | -526 | -488 | -484 | 443 | 5328 | 6738 |  | CORR | GENE | 05:54 | 05:60 | 06:01 | 191 | 83 | 8 | EXT |  | 0.9 | (c)
74963.694 | 0.458 | 0.446 | -6.367 | -6.379 | -2172 | -2144 | -2110 | 59 | 446 | 6739 |  | CORR | CIGR | 05:47 | 05:52 | 05:57 | 23 | 123 | 11 | EXT |  | 0.89 | (c)
74964.014 | 0.778 | 0.769 | -6.047 | -6.056 | -2059 | -2058 | -2004 | 172 | 769 | 6739 |  | CORR | CIGR | 06:05 | 06:05 | 06:14 | 17 | 109 | 10 | EXT |  | 0.89 | (c)
74966.484 | 3.248 | 2.609 | -3.577 | -4.216 | 2106 | 2124 | 2147 | 41 | 2609 | 6739 |  | CORR | GENE | 05:18 | 05:21 | 05:24 | 836 | 84 | 9 | EXT |  | 0.95 | (c)
74966.632 | 3.396 | 3.337 | -3.429 | -3.488 | -2019 | -1995 | -1991 | 212 | 3244 | 6739 |  | CORR | GENE | 06:12 | 06:16 | 06:16 | 244 | 56 | 10 | EXT |  | 0.91 | (c)
74986.346 | 0.44 | 0.175 | -10.01 | -10.275 | 1012 | 1054 | 1056 | 1012 | 175 | 6742 |  | CORR | GENE | 05:40 | 05:47 | 05:47 | 398 | 87 | 7 | EXT |  | 0.92 | (c)
74986.595 | 0.689 | 0.586 | -9.761 | -9.864 | 776 | 791 | 821 | 776 | 586 | 6742 |  | CORR | GENE | 05:02 | 05:04 | 05:09 | 676 | 91 | 11 | EXT |  | 0.95 | (c)
74989.365 | 3.459 | 2.778 | -6.991 | -7.672 | 776 | 850 | 830 | 776 | 2778 | 6742 |  | CORR | GENE | 05:02 | 05:14 | 05:10 | 844 | 109 | 11 | EXT |  | 0.96 | (c)
74990.035 | 4.129 | 4.129 | -6.321 | -6.321 | 824 | 909 | 883 | 824 | 4129 | 6742 |  | CORR | GENE | 05:09 | 05:23 | 05:19 | 696 | 119 | 10 | EXT |  | 0.95 | (c)
75004.668 | 8.312 | 8.251 | -2.338 | -2.399 | 1804 | 1858 | 1849 | 1804 | 2219 | 6743 |  | CORR | GENE | 07:16 | 07:25 | 07:24 | 180 | 91 | 8 | EXT |  | 0.9 | (c)
75007.006 | 0 | -0.017 | -11.43 | -11.447 | 1868 | 61 | -783 | 1026 |  | 6744 | Нарушение формы кольцевого шва | GWAN |  | 10:49 | 05:58 | 15:41 | 0 | 3619 |  | EXT | Нарушение формы кольцевого шва |  | (c)
75018.436 | 0 | -0.056 | -11.535 | -11.591 | -1762 | -1372 | -1427 | 1093 |  | 6745 | Нарушение формы кольцевого шва | GWAN |  | 00:47 | 01:49 | 01:41 | 0 | 669 |  | EXT | Нарушение формы кольцевого шва |  | (c)
75018.436 | 0 | -0.035 | -11.535 | -11.57 | -154 | 324 | 204 | 0 |  | 6745 | Нарушение формы кольцевого шва | GWAN |  | 05:06 | 06:23 | 06:04 | 0 | 714 |  | EXT | Нарушение формы кольцевого шва |  | (c)
75018.436 | 0 | -0.079 | -11.535 | -11.614 | 1812 | 1908 | 1941 | 1812 |  | 6745 | Нарушение формы кольцевого шва | GWAN |  | 10:23 | 10:39 | 10:44 | 0 | 259 |  | EXT | Нарушение формы кольцевого шва |  | (c)
75026.849 | 8.413 | 8.11 | -3.122 | -3.425 | -140 | -100 | -100 | 59 | 2993 | 6745 |  | CORR | GENE | 05:08 | 05:15 | 05:15 | 432 | 81 | 6 | EXT |  | 0.91 | (c)
75030.915 | 0.944 | 0.901 | -10.571 | -10.614 | 964 | 1121 | 1105 | 964 | 901 | 6746 |  | CORR | GENE | 05:50 | 06:15 | 06:12 | 75 | 282 | 8 | EXT |  | 0.89 | (c)
75036.69 | 6.719 | 6.452 | -4.796 | -5.063 | -422 | -348 | -340 | 259 | 4638 | 6746 |  | DENT | GENE | 02:06 | 02:18 | 02:19 | 425 | 163 | 0.3 | N/A | Глубина вмятины: 4 мм (0,3%). Линейка: 43 см в (645 см; 02:18 ч:мин) |  | (c)
75074.587 | 10.251 | 9.976 | -0.869 | -1.144 | -2047 | -2001 | -1995 | 184 | 642 | 6749 |  | CORR | GENE | 03:58 | 04:05 | 04:07 | 502 | 104 | 6 | EXT |  | 0.92 | (c)
75078.513 | 3.057 | 3.015 | -8.373 | -8.415 | 1074 | 1164 | 1178 | 948 | 3015 | 6750 |  | CORR | CIGR | 05:26 | 05:41 | 05:43 | 44 | 209 | 11 | EXT |  | 0.89 | (c)
75083.137 | 7.681 | 7.172 | -3.749 | -4.258 | 931 | 1343 | 1190 | 782 | 3452 | 6750 |  | CORR | GENE | 05:03 | 06:10 | 05:45 | 806 | 518 | 12 | EXT |  | 0.97 | (c)
75084.046 | 8.59 | 8.043 | -2.84 | -3.387 | 1076 | 1355 | 1235 | 836 | 2470 | 6750 |  | CORR | GENE | 05:27 | 06:12 | 05:52 | 917 | 319 | 10 | EXT |  | 0.96 | (c)
75087.176 | 0.29 | 0.148 | -11.09 | -11.232 | 2003 | 2044 | 2090 | 54 | 148 | 6751 |  | CORR | GENE | 04:56 | 05:02 | 05:10 | 732 | 174 | 8 | EXT |  | 0.94 | (c)
75088.952 | 2.066 | 1.948 | -9.314 | -9.432 | -1770 | -1738 | -1669 | 461 | 1948 | 6751 |  | CORR | GENE | 06:47 | 06:52 | 07:03 | 1016 | 201 | 8 | EXT |  | 0.94 | (c)
75091.051 | 4.165 | 4.092 | -7.215 | -7.288 | -1600 | -1600 | -1588 | 630 | 4092 | 6751 |  | CORR | AXGR | 07:14 | 07:14 | 07:16 | 101 | 25 | 10 | EXT |  | 0.89 | (c)
75095.494 | 8.608 | 8.517 | -2.772 | -2.863 | -2151 | -2138 | -2136 | 79 | 2687 | 6751 |  | CORR | AXGR | 05:45 | 05:48 | 05:48 | 176 | 30 | 12 | EXT |  | 0.91 | (c)
75100.435 | 2.169 | 1.967 | -9.291 | -9.493 | 1616 | 1677 | 1670 | 505 | 1967 | 6752 |  | CORR | GENE | 06:49 | 06:59 | 06:58 | 270 | 110 | 9 | EXT |  | 0.91 | (c)
75105.18 | 6.914 | 6.884 | -4.546 | -4.576 | 1398 | 1479 | 1491 | 647 | 4526 | 6752 |  | CORR | GENE | 06:14 | 06:27 | 06:29 | 50 | 186 | 11 | EXT |  | 0.89 | (c)
75105.885 | 7.619 | 7.592 | -3.841 | -3.868 | 1493 | 1599 | 1599 | 525 | 3826 | 6752 |  | CORR | CIGR | 06:30 | 06:47 | 06:47 | 42 | 213 | 11 | EXT |  | 0.89 | (c)
75106.077 | 7.811 | 7.645 | -3.649 | -3.815 | 1611 | 1611 | 1631 | 580 | 3500 | 6752 |  | CORR | AXGR | 06:49 | 06:49 | 06:52 | 315 | 40 | 11 | EXT |  | 0.92 | (c)
75108.301 | 10.035 | 9.63 | -1.425 | -1.83 | 1807 | 1873 | 1849 | 340 | 1372 | 6752 |  | CORR | GENE | 07:20 | 07:31 | 07:27 | 458 | 84 | 7 | EXT |  | 0.92 | (c)
75121.464 | 0.268 | 0.238 | -11.157 | -11.187 | -522 | -414 | -443 | 364 | 238 | 6754 |  | DENT | GENE | 08:28 | 08:45 | 08:41 | 92 | 158 | 0.4 | N/A | Глубина вмятины: 5 мм (0,4%). Линейка: 9 см в (24 см; 08:45 ч:мин) |  | (c)
75143.116 | 10.495 | 10.478 | -1.195 | -1.212 | -624 | -414 | -486 | 347 | 1158 | 6755 |  | CORR | GENE | 05:23 | 05:57 | 05:46 | 54 | 277 | 10 | EXT | Аномалия находится на упругопластическом изгибе: R=556 D, максимальное растяжение на 5.3 час. | 0.89 | (c)
75166.183 | 10.312 | 10.288 | -1.353 | -1.377 | -1443 | -1290 | -1256 | 1070 | 1343 | 6757 |  | CORR | CIGR | 05:13 | 05:38 | 05:43 | 34 | 373 | 10 | EXT |  | 0.89 | (c)
75166.38 | 10.509 | 10.471 | -1.156 | -1.194 | -1722 | -1703 | -1704 | 1686 | 1103 | 6757 |  | CORR | AXGR | 04:28 | 04:31 | 04:31 | 91 | 36 | 6 | EXT |  | 0.89 | (c)
75172.811 | 5.275 | 5.248 | -6.415 | -6.442 | -997 | -935 | -914 | 832 | 5248 | 6758 |  | CORR | CIGR | 08:04 | 08:14 | 08:17 | 46 | 165 | 10 | EXT |  | 0.89 | (c)
75177.15 | 9.614 | 9.593 | -2.076 | -2.097 | -1721 | -1598 | -1610 | 1500 | 2056 | 6758 |  | CORR | CIGR | 06:07 | 06:27 | 06:25 | 41 | 221 | 10 | EXT |  | 0.89 | (c)
75183.125 | 3.899 | 3.705 | -7.771 | -7.965 | 713 | 772 | 827 | 713 | 3705 | 6759 |  | DENT | GENE | 07:42 | 07:52 | 08:00 | 257 | 228 | 0.2 | N/A | Глубина вмятины: 3 мм (0,2%). Линейка: 26 см в (371 см; 07:52 ч:мин) |  | (c)
75185.012 | 5.786 | 5.764 | -5.884 | -5.906 | -542 | -533 | -493 | 443 | 5764 | 6759 |  | GOUG | CIGR | 04:20 | 04:21 | 04:28 | 22 | 99 | 11 | EXT | Задир. |  | (c)
75190.94 | 0.044 | 0.001 | -11.386 | -11.429 | 2023 | 2034 | 2037 | 2023 | 1 | 6760 |  | ARTD | AXGR | 08:03 | 08:04 | 08:05 | 106 | 29 |  | EXT | Эквивалент потери металла 13%. |  | (c)
75202.326 | 0 | 0 | -11.655 | -11.655 | 1218 | 1280 | 1291 | 1218 | 0 | 6761 | Смещение кромок | GWAN |  | 04:06 | 04:16 | 04:17 | 0 | 145 |  | EXT | Смещение кромок Наружу Величина смещения - 5.6 мм. |  | (c)
75202.326 | 0 | 0 | -11.655 | -11.655 | 1410 | 1590 | 1550 | 1410 | 0 | 6761 | Смещение кромок | GWAN |  | 04:37 | 05:06 | 04:59 | 0 | 281 |  | EXT | Смещение кромок Вовнутрь Величина смещения - 2.5 мм. |  | (c)
75202.326 | 0 | 0 | -11.655 | -11.655 | -1714 | -1273 | -1132 | 551 | 0 | 6761 | Смещение кромок | GWAN |  | 08:13 | 09:24 | 09:46 | 0 | 1163 |  | EXT | Смещение кромок Наружу Величина смещения - 2.6 мм. |  | (c)
75244.449 | 7.223 | 7.19 | -3.937 | -3.97 | -2170 | -2072 | -2079 | 60 | 3905 | 6764 |  | CORR | GENE | 06:07 | 06:23 | 06:21 | 65 | 183 | 10 | EXT |  | 0.89 | (c)
75256.432 | 8.046 | 7.825 | -3.234 | -3.455 | 2164 | 2192 | 2184 | 27 | 3100 | 6765 |  | CORR | AXGR | 07:38 | 07:42 | 07:41 | 355 | 39 | 6 | EXT |  | 0.91 | (c)
75267.073 | 7.407 | 7.147 | -3.183 | -3.443 | -1736 | -1706 | -1666 | 495 | 2212 | 6766 |  | CORR | GENE | 04:31 | 04:36 | 04:42 | 1231 | 139 | 7 | EXT |  | 0.94 | (c)
75276.586 | 6.33 | 6.264 | -5.16 | -5.226 | 1247 | 1274 | 1266 | 945 | 4884 | 6767 |  | CORR | AXGR | 04:57 | 05:01 | 04:60 | 342 | 39 | 14 | EXT | Аномалия находится на упругопластическом изгибе: R=691 D, максимальное растяжение на 1 час. | 0.94 | (c)
75282.996 | 1.25 | 1.218 | -10.26 | -10.292 | 2014 | 2069 | 2111 | 23 | 1218 | 6768 |  | CORR | CIGR | 04:29 | 04:38 | 04:44 | 35 | 194 | 10 | EXT | Аномалия находится на упругопластическом изгибе: R=394 D, максимальное растяжение на 0.1 час. | 0.89 | (c)
75283.575 | 1.829 | 1.809 | -9.681 | -9.701 | -2190 | -2157 | -2131 | 40 | 1809 | 6768 |  | CORR | CIGR | 05:10 | 05:15 | 05:20 | 30 | 118 | 11 | EXT | Аномалия находится на упругопластическом изгибе: R=371 D, максимальное растяжение на 0 час. | 0.89 | (c)
75284.965 | 3.219 | 3.201 | -8.291 | -8.309 | 2032 | 2043 | 2080 | 103 | 3201 | 6768 |  | CORR | CIGR | 04:31 | 04:33 | 04:39 | 21 | 96 | 10 | EXT | Аномалия находится на упругопластическом изгибе: R=338 D, максимальное растяжение на 11.9 час. | 0.89 | (c)
75316.186 | 0.325 | 0.209 | -11.065 | -11.181 | 2042 | -2223 | 2201 | 0 | 209 | 6771 |  | DENT | GENE | 05:13 | 05:45 | 05:38 | 230 | 316 | 0.4 | N/A | Глубина вмятины: 5 мм (0,4%). Линейка: 23 см в (21 см; 05:45 ч:мин) Аномалия находится вблизи продольного шва. |  | (c)
75319.523 | 3.662 | 3.585 | -7.728 | -7.805 | 2036 | 2071 | 2059 | 149 | 3585 | 6771 |  | CORR | AXGR | 05:12 | 05:17 | 05:16 | 124 | 45 | 9 | EXT |  | 0.89 | (c)
75323.564 | 7.703 | 7.695 | -3.687 | -3.695 | -1917 | -1917 | -1907 | 313 | 3610 | 6771 |  | CORR | AXGR | 06:34 | 06:34 | 06:36 | 85 | 21 | 10 | EXT |  | 0.89 | (c)
75323.699 | 7.838 | 7.382 | -3.552 | -4.008 | -1497 | -1324 | -1349 | 733 | 3103 | 6771 |  | GOUG | GENE | 07:42 | 08:10 | 08:05 | 905 | 296 | 8 | EXT | Задир. |  | (c)
75335.938 | 8.687 | 8.66 | -2.683 | -2.71 | 1423 | 1463 | 1480 | 693 | 2668 | 6772 |  | CORR | CIGR | 04:43 | 04:49 | 04:52 | 42 | 114 | 10 | EXT | Аномалия находится на упругопластическом изгибе: R=693 D, максимальное растяжение на 5.3 час. | 0.89 | (c)
75336.578 | 9.327 | 9.31 | -2.043 | -2.06 | 990 | 1040 | 1070 | 990 | 2027 | 6772 |  | CORR | CIGR | 03:33 | 03:41 | 03:46 | 33 | 159 | 10 | EXT | Аномалия находится на упругопластическом изгибе: R=711 D, максимальное растяжение на 5.3 час. | 0.89 | (c)
75338.913 | 0.292 | 0.259 | -10.968 | -11.001 | 1207 | 1382 | 1361 | 716 | 259 | 6773 |  | CORR | CIGR | 05:26 | 05:54 | 05:51 | 42 | 308 | 10 | EXT | Аномалия находится на упругопластическом изгибе: R=717 D, максимальное растяжение на 5.5 час. | 0.89 | (c)
75344.282 | 5.661 | 5.641 | -5.599 | -5.619 | 949 | 1077 | 1094 | 949 | 5566 | 6773 |  | CORR | GENE | 04:44 | 05:05 | 05:08 | 53 | 289 | 10 | EXT | Аномалия находится на упругопластическом изгибе: R=522 D, максимальное растяжение на 5.7 час. | 0.89 | (c)
75346.289 | 7.668 | 7.415 | -3.592 | -3.845 | 1461 | 1507 | 1525 | 642 | 3490 | 6773 |  | CORR | GENE | 06:07 | 06:14 | 06:17 | 355 | 128 | 10 | EXT | Аномалия находится на упругопластическом изгибе: R=499 D, максимальное растяжение на 5.7 час. | 0.92 | (c)
75347.256 | 8.635 | 8.387 | -2.625 | -2.873 | 1476 | 1504 | 1502 | 703 | 2605 | 6773 |  | CORR | GENE | 06:10 | 06:14 | 06:14 | 268 | 51 | 8 | EXT | Аномалия находится на упругопластическом изгибе: R=520 D, максимальное растяжение на 5.7 час. | 0.91 | (c)
75348.196 | 9.575 | 9.549 | -1.685 | -1.711 | 1493 | 1538 | 1546 | 632 | 1683 | 6773 |  | CORR | CIGR | 06:12 | 06:19 | 06:21 | 28 | 106 | 10 | EXT | Аномалия находится на упругопластическом изгибе: R=555 D, максимальное растяжение на 5.7 час. | 0.89 | (c)
75349.052 | 10.431 | 10.405 | -0.829 | -0.855 | 1384 | 1441 | 1457 | 702 | 819 | 6773 |  | CORR | CIGR | 05:55 | 06:04 | 06:06 | 36 | 145 | 11 | EXT | Аномалия находится на упругопластическом изгибе: R=589 D, максимальное растяжение на 5.7 час. | 0.89 | (c)
75349.54 | 10.919 | 10.779 | -0.341 | -0.481 | 1417 | 1474 | 1464 | 720 | 244 | 6773 |  | CORR | GENE | 05:60 | 06:09 | 06:07 | 237 | 93 | 7 | EXT | Аномалия находится на упругопластическом изгибе: R=622 D, максимальное растяжение на 5.7 час. | 0.9 | (c)
75349.881 | 0 | -0.025 | -11.42 | -11.445 | -835 | 1657 | 577 | 0 |  | 6774 | Нарушение формы кольцевого шва | GWAN |  | 07:44 | 02:26 | 11:32 | 0 | 2824 |  | EXT | Нарушение формы кольцевого шва Аномалия находится на упругопластическом изгибе: R=657 D, максимальное растяжение на 5.7 час. |  | (c)
75351.977 | 2.096 | 2.08 | -9.324 | -9.34 | -1609 | -1537 | -1573 | 622 | 2080 | 6774 |  | CORR | CIGR | 05:39 | 05:51 | 05:45 | 16 | 72 | 10 | EXT | Аномалия находится на упругопластическом изгибе: R=954 D, максимальное растяжение на 5.8 час. | 0.89 | (c)
75361.301 | 0 | -0.019 | -11.435 | -11.454 | -917 | 1661 | 643 | 0 |  | 6775 | Нарушение формы кольцевого шва | GWAN |  | 09:27 | 04:23 | 13:39 | 0 | 3121 |  | EXT | Нарушение формы кольцевого шва |  | (c)
75370.539 | 9.238 | 9.223 | -2.197 | -2.212 | -1878 | -1803 | -1796 | 352 | 2158 | 6775 |  | CORR | GENE | 06:52 | 07:04 | 07:05 | 54 | 165 | 10 | EXT |  | 0.89 | (c)
75371.44 | 10.139 | 10.01 | -1.296 | -1.425 | -1797 | -1773 | -1760 | 434 | 1148 | 6775 |  | CORR | GENE | 07:05 | 07:09 | 07:11 | 277 | 75 | 9 | EXT |  | 0.91 | (c)
75387.667 | 3.226 | 3.186 | -8.414 | -8.454 | -1622 | -1597 | -1602 | 1582 | 3186 | 6777 |  | GOUG | AXGR | 06:32 | 06:36 | 06:35 | 111 | 40 | 10 | EXT | Задир. |  | (c)
75387.692 | 3.251 | 3.195 | -8.389 | -8.445 | -1661 | -1611 | -1609 | 1558 | 3195 | 6777 |  | DENT | GENE | 06:26 | 06:34 | 06:34 | 116 | 104 | 0.6 | N/A | Глубина вмятины: 8 мм (0,6%). Линейка: 12 см в (320 см; 06:34 ч:мин) Аномалия находится вблизи дефекта потери металла. |  | (c)
75423.813 | 5.017 | 4.991 | -6.693 | -6.719 | 178 | 196 | 240 | 178 | 4991 | 6780 |  | CORR | CIGR | 05:03 | 05:06 | 05:13 | 26 | 125 | 14 | EXT |  | 0.89 | (c)
75426.291 | 7.495 | 7.456 | -4.215 | -4.254 | 154 | 210 | 240 | 154 | 4179 | 6780 |  | CORR | GENE | 04:59 | 05:09 | 05:13 | 75 | 172 | 12 | EXT |  | 0.89 | (c)
75427.954 | 9.158 | 9.121 | -2.552 | -2.589 | 118 | 140 | 188 | 118 | 2552 | 6780 |  | CORR | CIGR | 04:54 | 04:57 | 05:05 | 37 | 140 | 11 | EXT |  | 0.89 | (c)
75428.595 | 9.799 | 9.774 | -1.911 | -1.936 | 112 | 127 | 177 | 112 | 1911 | 6780 |  | CORR | CIGR | 04:53 | 04:55 | 05:03 | 25 | 130 | 10 | EXT |  | 0.89 | (c)
75428.826 | 10.03 | 9.997 | -1.68 | -1.713 | 401 | 459 | 499 | 401 | 1680 | 6780 |  | CORR | CIGR | 05:39 | 05:49 | 05:55 | 33 | 196 | 10 | EXT |  | 0.89 | (c)
75445.7 | 3.909 | 3.781 | -6.956 | -7.084 | -2189 | -2157 | -2134 | 42 | 3781 | 6782 |  | CORR | GENE | 06:08 | 06:13 | 06:17 | 213 | 109 | 7 | EXT |  | 0.9 | (c)
75452.656 | 0 | -0.02 | -10.84 | -10.86 | 334 | 454 | 1043 | 334 |  | 6783 | Нарушение формы кольцевого шва | GWAN |  | 01:02 | 01:22 | 02:57 | 0 | 1418 |  | EXT | Нарушение формы кольцевого шва |  | (c)
75452.656 | 0 | -0.021 | -10.84 | -10.861 | 2208 | -338 | -1247 | 0 |  | 6783 | Нарушение формы кольцевого шва | GWAN |  | 06:05 | 11:14 | 08:47 | 0 | 2012 |  | EXT | Нарушение формы кольцевого шва |  | (c)
75473.629 | 10.133 | 10.123 | -0.852 | -0.862 | 1201 | 1252 | 1280 | 872 | 824 | 6784 |  | CORR | CIGR | 05:18 | 05:26 | 05:30 | 38 | 158 | 15 | EXT |  | 0.89 | (c)
75517.679 | 8.288 | 7.826 | -2.872 | -3.334 | -2209 | -2190 | -2159 | 21 | 2721 | 6788 |  | CORR | GENE | 03:54 | 03:58 | 04:03 | 613 | 101 | 7 | EXT |  | 0.93 | (c)
75520.551 | 0 | 0 | -11.38 | -11.38 | 392 | 609 | 566 | 392 | 0 | 6789 | Смещение кромок | GWAN |  | 03:07 | 03:42 | 03:35 | 0 | 349 |  | EXT | Смещение кромок Наружу Величина смещения - 2.8 мм. |  | (c)
75520.551 | 0 | 0 | -11.38 | -11.38 | 818 | 1218 | 1091 | 818 | 0 | 6789 | Смещение кромок | GWAN |  | 04:16 | 05:20 | 04:60 | 0 | 546 |  | EXT | Смещение кромок Вовнутрь Величина смещения - 2.9 мм. |  | (c)
75520.551 | 0 | -0.052 | -11.38 | -11.432 | 1377 | 1441 | 1554 | 499 |  | 6789 | Нарушение формы кольцевого шва | GWAN |  | 05:46 | 05:56 | 06:14 | 0 | 355 |  | EXT | Нарушение формы кольцевого шва |  | (c)
75520.551 | 0 | -0.045 | -11.38 | -11.425 | 1824 | -1947 | -2199 | 0 |  | 6789 | Нарушение формы кольцевого шва | GWAN |  | 06:58 | 08:49 | 08:09 | 0 | 877 |  | EXT | Нарушение формы кольцевого шва |  | (c)
75520.551 | 0 | -0.05 | -11.38 | -11.43 | -1429 | -1036 | -557 | 315 |  | 6789 | Нарушение формы кольцевого шва | GWAN |  | 10:13 | 11:16 | 12:34 | 0 | 1744 |  | EXT | Нарушение формы кольцевого шва |  | (c)
75531.313 | 10.762 | 10.728 | -0.618 | -0.652 | 1124 | 1162 | 1197 | 961 | 618 | 6789 |  | CORR | CIGR | 05:05 | 05:11 | 05:17 | 34 | 146 | 10 | EXT |  | 0.89 | (c)
75538.803 | 6.872 | 6.848 | -4.578 | -4.602 | 1601 | 1624 | 1646 | 539 | 4578 | 6790 |  | CORR | CIGR | 01:27 | 01:31 | 01:34 | 24 | 91 | 11 | EXT |  | 0.89 | (c)
75543.83 | 0.449 | 0.204 | -10.951 | -11.196 | 2124 | 2162 | 2153 | 49 | 204 | 6791 |  | SCC | GENE | 05:13 | 05:19 | 05:18 | 322 | 58 | 19 | EXT | Аномалия находится в зоне сварного шва. | 1 | (b)
75544.44 | 1.059 | 1.01 | -10.341 | -10.39 | 1947 | 2020 | 1994 | 190 | 1010 | 6791 |  | CORR | GENE | 04:44 | 04:56 | 04:52 | 409 | 94 | 7 | EXT |  | 0.92 | (c)
75547.888 | 4.507 | 3.871 | -6.893 | -7.529 | 1812 | 1836 | 1843 | 357 | 3871 | 6791 |  | CORR | GENE | 04:23 | 04:26 | 04:28 | 803 | 62 | 10 | EXT |  | 0.95 | (c)
75548.425 | 5.044 | 5.006 | -6.356 | -6.394 | 1335 | 1596 | 1825 | 0 | 5006 | 6791 |  | CORR | GENE | 03:06 | 03:48 | 04:25 | 244 | 980 | 13 | EXT |  | 0.92 | (c)
75586.659 | 8.968 | 8.672 | -2.482 | -2.778 | -1533 | -1482 | -1445 | 698 | 1993 | 6794 |  | CORR | GENE | 05:17 | 05:26 | 05:32 | 785 | 175 | 11 | EXT |  | 0.96 | (c)
75595.035 | 5.894 | 5.865 | -5.371 | -5.4 | 2175 | 2220 | 2226 | 0 | 5371 | 6795 |  | CORR | CIGR | 08:43 | 08:51 | 08:52 | 29 | 103 | 13 | EXT |  | 0.89 | (c)
75602.275 | 1.869 | 1.808 | -9.646 | -9.707 | 2053 | 2142 | 2156 | 0 | 1808 | 6796 |  | CORR | GENE | 03:22 | 03:36 | 03:38 | 61 | 205 | 11 | EXT |  | 0.89 | (c)
75607.304 | 6.898 | 6.784 | -4.617 | -4.731 | -265 | -231 | -232 | 200 | 4564 | 6796 |  | CORR | GENE | 09:08 | 09:13 | 09:13 | 167 | 65 | 10 | EXT |  | 0.9 | (c)
75612.055 | 0.134 | 0.058 | -10.136 | -10.212 | 1014 | 1040 | 1058 | 1014 | 58 | 6797 |  | CORR | GENE | 05:14 | 05:19 | 05:22 | 464 | 88 | 10 | EXT |  | 0.93 | (c)
75613.447 | 1.526 | 1.486 | -8.744 | -8.784 | 55 | 154 | 182 | 55 | 1486 | 6797 |  | CORR | GENE | 02:40 | 02:56 | 03:00 | 59 | 255 | 10 | EXT |  | 0.89 | (c)
75619.285 | 7.364 | 7.218 | -2.906 | -3.052 | 567 | 571 | 620 | 567 | 2850 | 6797 |  | CORR | GENE | 04:02 | 04:03 | 04:11 | 202 | 107 | 10 | EXT |  | 0.91 | (c)
75619.609 | 7.688 | 7.659 | -2.582 | -2.611 | 466 | 466 | 479 | 466 | 2535 | 6797 |  | CORR | AXGR | 03:46 | 03:46 | 03:48 | 76 | 27 | 11 | EXT |  | 0.89 | (c)
75619.886 | 7.965 | 7.858 | -2.305 | -2.412 | 642 | 701 | 694 | 642 | 2082 | 6797 |  | CORR | GENE | 04:14 | 04:24 | 04:23 | 330 | 104 | 11 | EXT |  | 0.93 | (c)
75621.198 | 9.277 | 9.234 | -0.993 | -1.036 | 324 | 348 | 340 | 324 | 943 | 6797 |  | CORR | AXGR | 03:23 | 03:27 | 03:26 | 93 | 33 | 13 | EXT |  | 0.89 | (c)
75621.427 | 9.506 | 9.479 | -0.764 | -0.791 | 315 | 387 | 440 | 315 | 744 | 6797 |  | CORR | CIGR | 03:22 | 03:33 | 03:42 | 47 | 251 | 15 | EXT |  | 0.89 | (c)
75621.76 | 9.839 | 9.758 | -0.431 | -0.512 | -2162 | -2147 | -2135 | 69 | 305 | 6797 |  | CORR | GENE | 08:42 | 08:44 | 08:46 | 207 | 53 | 14 | EXT |  | 0.92 | (c)
75622.191 | 0 | -0.02 | -11.3 | -11.32 | -17 | 239 | 330 | 0 |  | 6798 | Нарушение формы кольцевого шва | GWAN |  | 02:13 | 02:54 | 03:09 | 0 | 694 |  | EXT | Нарушение формы кольцевого шва |  | (c)
75622.191 | 0 | -0.02 | -11.3 | -11.32 | -2041 | -1761 | -1594 | 189 |  | 6798 | Нарушение формы кольцевого шва | GWAN |  | 08:46 | 09:32 | 09:59 | 0 | 894 |  | EXT | Нарушение формы кольцевого шва |  | (c)
75622.875 | 0.684 | 0.672 | -10.616 | -10.628 | -2214 | -2209 | -2173 | 16 | 672 | 6798 |  | CORR | CIGR | 08:19 | 08:19 | 08:25 | 20 | 83 | 14 | EXT |  | 0.89 | (c)
75623.003 | 0.812 | 0.775 | -10.488 | -10.525 | 639 | 659 | 661 | 639 | 775 | 6798 |  | CORR | AXGR | 03:59 | 04:02 | 04:03 | 168 | 45 | 11 | EXT |  | 0.9 | (c)
75623.534 | 1.343 | 1.324 | -9.957 | -9.976 | 577 | 653 | 678 | 577 | 1324 | 6798 |  | CORR | GENE | 03:49 | 04:01 | 04:05 | 51 | 203 | 10 | EXT |  | 0.89 | (c)
75623.623 | 1.432 | 1.416 | -9.868 | -9.884 | 2171 | -2226 | 2230 | 0 | 1416 | 6798 |  | CORR | CIGR | 08:06 | 08:17 | 08:16 | 24 | 118 | 10 | EXT |  | 0.89 | (c)
75623.954 | 1.763 | 1.726 | -9.537 | -9.574 | 897 | 963 | 969 | 897 | 1726 | 6798 |  | CORR | GENE | 04:41 | 04:51 | 04:52 | 520 | 145 | 14 | EXT |  | 0.96 | (c)
75624.703 | 2.512 | 2.251 | -8.788 | -9.049 | 2190 | -2114 | -2162 | 0 | 2251 | 6798 |  | CORR | GENE | 08:09 | 08:35 | 08:27 | 277 | 219 | 10 | EXT |  | 0.92 | (c)
75624.898 | 2.707 | 2.692 | -8.593 | -8.608 | 169 | 193 | 212 | 169 | 2692 | 6798 |  | CORR | CIGR | 02:43 | 02:47 | 02:50 | 24 | 86 | 12 | EXT |  | 0.89 | (c)
75625.018 | 2.827 | 2.8 | -8.473 | -8.5 | 928 | 973 | 982 | 928 | 2800 | 6798 |  | CORR | CIGR | 04:46 | 04:53 | 04:54 | 27 | 109 | 11 | EXT |  | 0.89 | (c)
75625.364 | 3.173 | 3.142 | -8.127 | -8.158 | 810 | 883 | 918 | 810 | 3142 | 6798 |  | CORR | GENE | 04:27 | 04:38 | 04:44 | 60 | 216 | 10 | EXT |  | 0.89 | (c)
75625.584 | 3.393 | 3.369 | -7.907 | -7.931 | 1705 | 1764 | 1780 | 376 | 3369 | 6798 |  | CORR | CIGR | 06:51 | 07:01 | 07:03 | 29 | 150 | 12 | EXT |  | 0.89 | (c)
75626.763 | 4.572 | 4.549 | -6.728 | -6.751 | 2051 | 2076 | 2090 | 102 | 4549 | 6798 |  | CORR | CIGR | 07:47 | 07:51 | 07:53 | 25 | 78 | 15 | EXT |  | 0.89 | (c)
75626.871 | 4.68 | 4.661 | -6.62 | -6.639 | 2028 | 2084 | 2097 | 64 | 4661 | 6798 |  | CORR | CIGR | 07:43 | 07:52 | 07:54 | 28 | 139 | 12 | EXT |  | 0.89 | (c)
75628.307 | 6.116 | 6.023 | -5.184 | -5.277 | 532 | 532 | 549 | 532 | 5133 | 6798 |  | CORR | AXGR | 03:42 | 03:42 | 03:45 | 144 | 35 | 11 | EXT |  | 0.9 | (c)
75632.32 | 10.129 | 10.054 | -1.171 | -1.246 | 1610 | 1626 | 1628 | 585 | 1098 | 6798 |  | CORR | AXGR | 06:36 | 06:38 | 06:39 | 148 | 36 | 10 | EXT |  | 0.9 | (c)
75633.852 | 0.361 | 0.315 | -10.899 | -10.945 | -1878 | -1671 | -1718 | 353 | 315 | 6799 |  | CORR | GENE | 07:37 | 08:10 | 08:02 | 71 | 319 | 13 | EXT |  | 0.89 | (c)
75634.988 | 1.497 | 1.005 | -9.763 | -10.255 | -1863 | -1845 | -1832 | 368 | 1005 | 6799 |  | CORR | GENE | 07:39 | 07:42 | 07:44 | 605 | 61 | 12 | EXT |  | 0.96 | (c)
75635.375 | 1.884 | 1.83 | -9.376 | -9.43 | -1833 | -1728 | -1737 | 398 | 1830 | 6799 |  | CORR | GENE | 07:44 | 08:01 | 07:59 | 59 | 191 | 13 | EXT |  | 0.89 | (c)
75635.785 | 2.294 | 2.23 | -8.966 | -9.03 | -1981 | -1754 | -1821 | 250 | 2230 | 6799 |  | CORR | GENE | 07:20 | 07:57 | 07:46 | 82 | 320 | 13 | EXT |  | 0.89 | (c)
75636.316 | 2.825 | 2.791 | -8.435 | -8.469 | -1796 | -1718 | -1638 | 435 | 2791 | 6799 |  | CORR | GENE | 07:50 | 08:02 | 08:15 | 166 | 315 | 11 | EXT |  | 0.9 | (c)
75636.518 | 3.027 | 2.948 | -8.233 | -8.312 | 1503 | 1642 | 1853 | 27 | 2948 | 6799 |  | CORR | GENE | 04:42 | 05:05 | 05:39 | 94 | 700 | 14 | EXT |  | 0.89 | (c)
75637.305 | 3.814 | 3.791 | -7.446 | -7.469 | 922 | 1106 | 1131 | 890 | 3791 | 6799 |  | CORR | GENE | 03:09 | 03:38 | 03:42 | 54 | 418 | 10 | EXT |  | 0.89 | (c)
75637.712 | 4.221 | 4.123 | -7.039 | -7.137 | 762 | 1509 | 1730 | 0 | 4123 | 6799 |  | CORR | GENE | 02:43 | 04:43 | 05:19 | 278 | 1935 | 14 | EXT |  | 0.93 | (c)
75639.036 | 5.545 | 5.502 | -5.715 | -5.758 | 1338 | 1468 | 1501 | 567 | 5502 | 6799 |  | CORR | GENE | 04:16 | 04:37 | 04:42 | 54 | 325 | 10 | EXT |  | 0.89 | (c)
75640.237 | 6.746 | 6.493 | -4.514 | -4.767 | -1811 | -1668 | -1513 | 420 | 4352 | 6799 |  | CORR | GENE | 07:47 | 08:10 | 08:36 | 415 | 596 | 11 | EXT |  | 0.94 | (c)
75640.36 | 6.869 | 6.849 | -4.391 | -4.411 | 2202 | -2197 | -2076 | 0 | 4303 | 6799 |  | CORR | GENE | 06:35 | 06:45 | 07:05 | 108 | 365 | 10 | EXT |  | 0.89 | (c)
75640.797 | 7.306 | 7.277 | -3.954 | -3.983 | -1527 | -1425 | -1453 | 704 | 3928 | 6799 |  | CORR | GENE | 08:33 | 08:50 | 08:45 | 55 | 148 | 10 | EXT |  | 0.89 | (c)
75640.921 | 7.43 | 7.423 | -3.83 | -3.837 | -1640 | -1579 | -1587 | 591 | 3812 | 6799 |  | CORR | CIGR | 08:15 | 08:25 | 08:23 | 25 | 105 | 11 | EXT |  | 0.89 | (c)
75641.12 | 7.629 | 7.606 | -3.631 | -3.654 | -1657 | -1541 | -1478 | 574 | 3609 | 6799 |  | CORR | CIGR | 08:12 | 08:31 | 08:41 | 45 | 357 | 15 | EXT |  | 0.89 | (c)
75644.208 | 10.717 | 10.564 | -0.543 | -0.696 | 1220 | 1233 | 1256 | 939 | 489 | 6799 |  | CORR | GENE | 03:57 | 03:59 | 04:02 | 207 | 71 | 13 | EXT |  | 0.91 | (c)
75644.694 | 11.203 | 11.147 | -0.057 | -0.113 | 2036 | 2221 | 2195 | 0 | 11 | 6799 |  | CORR | GENE | 06:08 | 06:38 | 06:34 | 102 | 318 | 10 | EXT |  | 0.89 | (c)
75670.796 | 2.725 | 2.621 | -7.76 | -7.864 | 1072 | 1443 | 1783 | 0 | 2621 | 6802а |  | ARTD | GENE | 03:36 | 04:36 | 05:31 | 870 | 1422 |  | EXT | Вышлифовка глубиной 10%. |  | (c)
75673.627 | 5.556 | 5.474 | -4.929 | -5.011 | -1808 | -1697 | -1369 | 423 | 2920 | 6802а |  | ARTD | GENE | 07:51 | 08:09 | 09:02 | 2091 | 877 |  | EXT | Эквивалент потери металла 15%. |  | (c)
75674.018 | 5.947 | 5.526 | -4.538 | -4.959 | 713 | 903 | 1109 | 713 | 3049 | 6802а |  | ARTD | GENE | 02:38 | 03:09 | 03:42 | 1910 | 792 |  | EXT | Эквивалент потери металла 11%. |  | (c)
75676.594 | 8.523 | 8.105 | -1.962 | -2.38 | -1681 | -1473 | -1513 | 549 | 227 | 6802а |  | ARTD | GENE | 08:12 | 08:45 | 08:39 | 2153 | 336 |  | EXT | Эквивалент потери металла 11%. |  | (c)
75678.785 | 0.229 | 0.179 | -11.351 | -11.401 | -870 | -780 | -731 | 593 | 179 | 6803 |  | CORR | GENE | 03:22 | 03:36 | 03:44 | 66 | 277 | 14 | EXT |  | 0.89 | (c)
75679.332 | 0.776 | 0.738 | -10.804 | -10.842 | 235 | 434 | 442 | 235 | 738 | 6803 |  | CORR | GENE | 06:20 | 06:52 | 06:53 | 131 | 414 | 13 | EXT |  | 0.9 | (c)
75679.621 | 1.065 | 0.755 | -10.515 | -10.825 | -604 | -565 | -527 | 450 | 755 | 6803 |  | CORR | GENE | 04:05 | 04:11 | 04:17 | 471 | 154 | 13 | EXT |  | 0.95 | (c)
75680.064 | 1.508 | 1.481 | -10.072 | -10.099 | -813 | -696 | -687 | 561 | 1481 | 6803 |  | CORR | GENE | 03:31 | 03:50 | 03:51 | 80 | 252 | 13 | EXT |  | 0.89 | (c)
75680.629 | 2.073 | 2.036 | -9.507 | -9.544 | -1170 | -1127 | -1067 | 964 | 2036 | 6803 |  | CORR | GENE | 02:33 | 02:40 | 02:50 | 52 | 206 | 11 | EXT |  | 0.89 | (c)
75681.393 | 2.837 | 2.758 | -8.743 | -8.822 | -1250 | -962 | -918 | 586 | 2758 | 6803 |  | CORR | GENE | 02:20 | 03:07 | 03:14 | 132 | 664 | 13 | EXT |  | 0.9 | (c)
75681.633 | 3.077 | 2.988 | -8.503 | -8.592 | -657 | -577 | -594 | 531 | 2988 | 6803 |  | CORR | GENE | 03:56 | 04:09 | 04:06 | 478 | 126 | 14 | EXT |  | 0.96 | (c)
75682.719 | 4.163 | 3.529 | -7.417 | -8.051 | -613 | -548 | -540 | 467 | 3529 | 6803 |  | CORR | GENE | 04:03 | 04:14 | 04:15 | 1436 | 146 | 14 | EXT |  | 1 | (b)
75684.021 | 5.465 | 5.251 | -6.115 | -6.329 | -535 | -495 | -483 | 431 | 5251 | 6803 |  | CORR | GENE | 04:16 | 04:22 | 04:24 | 276 | 104 | 7 | EXT |  | 0.91 | (c)
75684.227 | 5.671 | 5.628 | -5.909 | -5.952 | -549 | -410 | -398 | 247 | 5628 | 6803 |  | CORR | GENE | 04:13 | 04:36 | 04:38 | 55 | 302 | 11 | EXT |  | 0.89 | (c)
75690.613 | 0.477 | 0.354 | -11.038 | -11.161 | -345 | -335 | -319 | 293 | 354 | 6804 |  | CORR | GENE | 06:08 | 06:09 | 06:12 | 282 | 52 | 7 | EXT |  | 0.91 | (c)
75691.84 | 1.704 | 1.686 | -9.811 | -9.829 | -1480 | -1474 | -1458 | 1435 | 1686 | 6804 |  | DENT | PITT | 03:04 | 03:05 | 03:08 | 61 | 45 | 0.3 | N/A | Глубина вмятины: 4 мм (0,3%). Линейка: 6 см в (169 см; 03:05 ч:мин) |  | (c)
75701.121 | 10.985 | 10.976 | -0.53 | -0.539 | -2220 | -2172 | -2174 | 2128 | 442 | 6804 |  | DENT | GENE | 01:05 | 01:13 | 01:12 | 97 | 92 | 0.4 | N/A | Глубина вмятины: 6 мм (0,4%). Линейка: 10 см в (1098 см; 01:13 ч:мин) |  | (c)
75703.943 | 2.292 | 1.994 | -9.133 | -9.431 | 1020 | 1126 | 1216 | 1020 | 1994 | 6805 |  | CORR | GENE | 04:47 | 05:04 | 05:19 | 1854 | 392 | 7 | EXT |  | 0.94 | (c)
75707.082 | 5.431 | 5.384 | -5.994 | -6.041 | 1509 | 1636 | 1643 | 1509 | 5384 | 6805 |  | CORR | GENE | 06:06 | 06:26 | 06:28 | 81 | 267 | 11 | EXT |  | 0.89 | (c)
75713.168 | 0.092 | 0.065 | -10.903 | -10.93 | 1716 | 1820 | 1892 | 162 | 65 | 6806 |  | CORR | GENE | 05:51 | 06:08 | 06:19 | 62 | 352 | 13 | EXT |  | 0.89 | (c)
75763.143 | 1.357 | 1.321 | -5.553 | -5.589 | 1025 | 1123 | 1162 | 932 | 1321 | 6812 |  | CORR | GENE | 04:53 | 05:08 | 05:15 | 54 | 274 | 10 | EXT |  | 0.89 | (c)
75763.303 | 1.517 | 1.489 | -5.393 | -5.421 | 1082 | 1251 | 1252 | 808 | 1489 | 6812 |  | CORR | GENE | 05:02 | 05:29 | 05:29 | 90 | 341 | 11 | EXT |  | 0.89 | (c)
75808.684 | 6.013 | 5.983 | -5.672 | -5.702 | -1820 | -1758 | -1764 | 1709 | 5651 | 6816 |  | CORR | GENE | 06:33 | 06:43 | 06:42 | 51 | 111 | 10 | EXT |  | 0.89 | (c)
75809.802 | 7.131 | 7.104 | -4.554 | -4.581 | 1586 | 1682 | 1711 | 1586 | 4510 | 6816 |  | CORR | GENE | 03:42 | 03:58 | 04:03 | 71 | 250 | 10 | EXT |  | 0.89 | (c)
75810.081 | 7.41 | 7.394 | -4.275 | -4.291 | 2125 | -2178 | 2205 | 2125 | 4270 | 6816 |  | CORR | CIGR | 05:09 | 05:35 | 05:22 | 21 | 160 | 11 | EXT |  | 0.89 | (c)
75810.454 | 7.783 | 7.753 | -3.902 | -3.932 | 1767 | 2010 | 1945 | 1767 | 3898 | 6816 |  | CORR | CIGR | 04:12 | 04:51 | 04:40 | 34 | 355 | 10 | EXT |  | 0.89 | (c)
75811.734 | 9.063 | 9.007 | -2.622 | -2.678 | 1742 | 2018 | 2025 | 1742 | 2136 | 6816 |  | CORR | GENE | 04:08 | 04:52 | 04:53 | 542 | 564 | 8 | EXT |  | 0.93 | (c)
75816.348 | 1.992 | 1.948 | -9.403 | -9.447 | -2119 | -2088 | -2057 | 1994 | 1948 | 6817 |  | CORR | GENE | 00:29 | 00:34 | 00:39 | 58 | 125 | 10 | EXT |  | 0.89 | (c)
75831.866 | 6.115 | 6.057 | -5.27 | -5.328 | 228 | 515 | 410 | 228 | 5210 | 6818 |  | CORR | GENE | 02:40 | 03:26 | 03:09 | 118 | 364 | 10 | EXT |  | 0.89 | (c)
75836.994 | 11.243 | 11.215 | -0.142 | -0.17 | 951 | 1015 | 1029 | 951 | 142 | 6818 |  | CORR | CIGR | 04:36 | 04:47 | 04:49 | 28 | 155 | 10 | EXT |  | 0.89 | (c)
75841.114 | 3.978 | 3.895 | -7.207 | -7.29 | 206 | 258 | 246 | 206 | 3895 | 6819 |  | DENT | GENE | 02:57 | 03:05 | 03:03 | 150 | 81 | 0.2 | N/A | Глубина вмятины: 3 мм (0,2%). Линейка: 15 см в (390 см; 03:05 ч:мин) |  | (c)
75843.608 | 6.472 | 6.348 | -4.713 | -4.837 | 64 | 98 | 102 | 64 | 4600 | 6819 |  | CORR | GENE | 02:34 | 02:39 | 02:40 | 237 | 76 | 9 | EXT |  | 0.91 | (c)
75843.608 | 6.472 | 6.348 | -4.713 | -4.837 | 64 | 98 | 102 | 64 | 4600 | 6819 |  | SCC | GENE | 02:34 | 02:39 | 02:40 | 237 | 76 | 15 | EXT | Аномалия находится в зоне сварного шва. | 1 | (b)
75844.955 | 7.819 | 7.668 | -3.366 | -3.517 | 54 | 104 | 99 | 54 | 3166 | 6819 |  | CORR | GENE | 02:32 | 02:40 | 02:40 | 351 | 91 | 8 | EXT |  | 0.92 | (c)
75844.955 | 7.819 | 7.668 | -3.366 | -3.517 | 54 | 104 | 99 | 54 | 3166 | 6819 |  | SCC | GENE | 02:32 | 02:40 | 02:40 | 351 | 91 | 15 | EXT | Аномалия находится в зоне сварного шва. | 1 | (b)
75847.968 | 10.832 | 10.76 | -0.353 | -0.425 | 611 | 790 | 837 | 611 | 342 | 6819 |  | CORR | GENE | 04:02 | 04:31 | 04:39 | 83 | 452 | 10 | EXT |  | 0.89 | (c)
75848.249 | 11.113 | 11.087 | -0.072 | -0.098 | 667 | 848 | 835 | 667 | 43 | 6819 | Дефект проката | MIAN | GENE | 04:11 | 04:41 | 04:39 | 55 | 337 |  | INT | Дефект проката Эквивалент потери металла 11%. |  | (c)
75861.456 | 2.045 | 1.989 | -9.25 | -9.306 | -818 | -619 | -615 | 412 | 1989 | 6821 |  | CORR | GENE | 09:18 | 09:50 | 09:51 | 84 | 406 | 10 | EXT |  | 0.89 | (c)
75864.934 | 5.523 | 5.327 | -5.772 | -5.968 | -1281 | -1056 | -861 | 440 | 5327 | 6821 |  | CORR | GENE | 08:04 | 08:40 | 09:11 | 232 | 841 | 9 | EXT |  | 0.91 | (c)
75882.136 | 0 | -0.031 | -11.215 | -11.246 | 1853 | 2007 | -563 | 0 |  | 6823 | Нарушение формы кольцевого шва | GWAN |  | 07:58 | 08:23 | 13:28 | 0 | 4090 |  | EXT | Нарушение формы кольцевого шва |  | (c)
75901.442 | 8.091 | 8.061 | -3.364 | -3.394 | -285 | -85 | -133 | 0 | 3322 | 6824 |  | CORR | GENE | 00:36 | 01:09 | 01:01 | 72 | 303 | 10 | EXT |  | 0.89 | (c)
75913.319 | 8.513 | 8.484 | -1.802 | -1.831 | 1884 | 1934 | 1909 | 1884 | 1773 | 6825 |  | DENT | GENE | 09:14 | 09:22 | 09:18 | 58 | 50 | 0.3 | N/A | Глубина вмятины: 4 мм (0,3%). Линейка: 6 см в (848 см; 09:22 ч:мин) |  | (c)
75917.276 | 2.155 | 2.084 | -9.55 | -9.621 | -1400 | -1364 | -1141 | 883 | 2084 | 6826 |  | CORR | GENE | 10:54 | 10:59 | 11:35 | 95 | 517 | 13 | EXT |  | 0.89 | (c)
75935.363 | 8.537 | 8.097 | -3.133 | -3.573 | -1434 | -1401 | -1339 | 1244 | 2863 | 6827 |  | DENT | GENE | 06:01 | 06:06 | 06:16 | 710 | 189 | 0.2 | N/A | Глубина вмятины: 3 мм (0,2%). Линейка: 71 см в (810 см; 06:06 ч:мин) |  | (c)
75938.496 | 0 | -0.012 | -11.54 | -11.552 | -1978 | -1872 | -1824 | 1670 |  | 6828 | Нарушение формы кольцевого шва | GWAN |  | 05:49 | 06:06 | 06:14 | 0 | 309 |  | EXT | Нарушение формы кольцевого шва |  | (c)
76335.01 | 1.214 | 0.342 | -9.391 | -10.263 | 1322 | 1322 | 1387 | 1322 | 342 | 6865 |  | CORR | GENE | 05:05 | 05:05 | 05:15 | 1070 | 131 | 12 | EXT |  | 0.98 | (c)
76349.725 | 5.324 | 5.314 | -6.371 | -6.381 | -1615 | -1567 | -1589 | 1564 | 5314 | 6866 |  | DENT | GENE | 09:07 | 09:15 | 09:11 | 64 | 51 | 0.1 | N/A | Глубина вмятины: 2 мм (0,1%). Линейка: 6 см в (531 см; 09:15 ч:мин) |  | (c)
76352.479 | 8.078 | 8.039 | -3.617 | -3.656 | -8 | 48 | 60 | 0 | 3495 | 6866 |  | DENT | GENE | 01:27 | 01:36 | 01:38 | 161 | 135 | 0.5 | N/A | Глубина вмятины: 7 мм (0,5%). Линейка: 16 см в (804 см; 01:36 ч:мин) Аномалия находится вблизи продольного шва. |  | (c)
76362.913 | 6.817 | 6.803 | -4.583 | -4.597 | 1408 | 1439 | 1434 | 1408 | 4548 | 6867 |  | DENT | GENE | 04:16 | 04:21 | 04:20 | 49 | 51 | 0.2 | N/A | Глубина вмятины: 3 мм (0,2%). Линейка: 5 см в (680 см; 04:21 ч:мин) |  | (c)
76380.443 | 1.422 | 1.353 | -10.128 | -10.197 | -1902 | -1520 | -1641 | 328 | 1353 | 6869 |  | CORR | GENE | 06:07 | 07:08 | 06:49 | 112 | 523 | 14 | EXT |  | 0.9 | (c)
76381.728 | 2.707 | 2.705 | -8.843 | -8.845 | -1609 | -1589 | -1568 | 621 | 2705 | 6869 |  | CORR | CIGR | 06:54 | 06:57 | 07:00 | 18 | 82 | 10 | EXT |  | 0.89 | (c)
76382.19 | 3.169 | 2.955 | -8.381 | -8.595 | -1531 | -1515 | -1464 | 700 | 2955 | 6869 |  | CORR | GENE | 07:06 | 07:09 | 07:17 | 1050 | 133 | 9 | EXT |  | 0.95 | (c)
76382.32 | 3.299 | 3.272 | -8.251 | -8.278 | -1939 | -1882 | -1852 | 291 | 3272 | 6869 |  | CORR | GENE | 06:01 | 06:10 | 06:15 | 50 | 175 | 11 | EXT |  | 0.89 | (c)
76384.834 | 5.813 | 5.343 | -5.737 | -6.207 | -1470 | -1419 | -1415 | 761 | 5343 | 6869 |  | CORR | GENE | 07:16 | 07:25 | 07:25 | 653 | 109 | 10 | EXT |  | 0.95 | (c)
76385.069 | 6.048 | 6.035 | -5.502 | -5.515 | 1651 | 1698 | 1718 | 445 | 5487 | 6869 |  | CORR | CIGR | 03:40 | 03:48 | 03:51 | 28 | 135 | 10 | EXT |  | 0.89 | (c)
76385.257 | 6.236 | 6.2 | -5.314 | -5.35 | 1604 | 1650 | 1672 | 490 | 5293 | 6869 |  | CORR | GENE | 03:32 | 03:40 | 03:43 | 57 | 137 | 10 | EXT |  | 0.89 | (c)
76390.571 | 0 | -0.036 | -11.475 | -11.511 | -446 | -128 | 59 | 446 |  | 6870 | Нарушение формы кольцевого шва | GWAN |  | 11:20 | 00:12 | 12:42 | 0 | 1011 |  | EXT | Нарушение формы кольцевого шва |  | (c)
76390.571 | 0 | -0.024 | -11.475 | -11.499 | 1639 | 1739 | 1826 | 217 |  | 6870 | Нарушение формы кольцевого шва | GWAN |  | 04:57 | 05:13 | 05:27 | 0 | 375 |  | EXT | Нарушение формы кольцевого шва |  | (c)
76390.571 | 0 | -0.038 | -11.475 | -11.513 | -1973 | -800 | -1304 | 257 |  | 6870 | Нарушение формы кольцевого шва | GWAN |  | 07:14 | 10:23 | 09:02 | 0 | 1338 |  | EXT | Нарушение формы кольцевого шва |  | (c)
76396.769 | 6.198 | 6.172 | -5.277 | -5.303 | 1662 | 1715 | 1736 | 421 | 5259 | 6870 |  | CORR | CIGR | 05:01 | 05:09 | 05:12 | 44 | 148 | 10 | EXT |  | 0.89 | (c)
76399.275 | 8.704 | 8.258 | -2.771 | -3.217 | 1898 | 1936 | 1968 | 192 | 2527 | 6870 |  | CORR | GENE | 05:39 | 05:45 | 05:50 | 690 | 140 | 9 | EXT |  | 0.94 | (c)
76402.79 | 0.744 | 0.717 | -10.526 | -10.553 | 1711 | 1730 | 1778 | 386 | 717 | 6871 |  | CORR | CIGR | 04:20 | 04:23 | 04:31 | 28 | 134 | 12 | EXT |  | 0.89 | (c)
76402.807 | 0.761 | 0.689 | -10.509 | -10.581 | 1209 | 1259 | 1381 | 678 | 689 | 6871 |  | CORR | GENE | 02:59 | 03:07 | 03:26 | 148 | 344 | 11 | EXT |  | 0.9 | (c)
76404.835 | 2.789 | 2.67 | -8.481 | -8.6 | 1762 | 1777 | 1791 | 410 | 2670 | 6871 |  | CORR | GENE | 04:28 | 04:30 | 04:33 | 262 | 58 | 8 | EXT |  | 0.91 | (c)
76405.066 | 3.02 | 2.987 | -8.25 | -8.283 | 1405 | 1430 | 1561 | 514 | 2987 | 6871 |  | CORR | GENE | 03:30 | 03:34 | 03:55 | 55 | 312 | 11 | EXT |  | 0.89 | (c)
76407.724 | 5.678 | 5.643 | -5.592 | -5.627 | -2014 | -1968 | -1934 | 216 | 5592 | 6871 |  | CORR | CIGR | 06:18 | 06:26 | 06:31 | 35 | 161 | 10 | EXT |  | 0.89 | (c)
76411.711 | 9.665 | 9.158 | -1.605 | -2.112 | 1533 | 1615 | 1756 | 252 | 1578 | 6871 |  | CORR | GENE | 03:51 | 04:04 | 04:27 | 534 | 446 | 12 | EXT |  | 0.95 | (c)
76412.45 | 10.404 | 10.383 | -0.866 | -0.887 | 1461 | 1482 | 1546 | 600 | 853 | 6871 |  | CORR | CIGR | 03:39 | 03:43 | 03:53 | 34 | 170 | 10 | EXT |  | 0.89 | (c)
76412.806 | 10.76 | 10.694 | -0.51 | -0.576 | 1704 | 1837 | 1855 | 225 | 506 | 6871 |  | CORR | GENE | 04:19 | 04:40 | 04:43 | 70 | 302 | 11 | EXT |  | 0.89 | (c)
76413.5 | 0.184 | 0.151 | -11.216 | -11.249 | 1580 | 1696 | 1686 | 439 | 151 | 6872 |  | CORR | CIGR | 04:31 | 04:49 | 04:48 | 40 | 211 | 10 | EXT |  | 0.89 | (c)
76417.224 | 3.908 | 3.864 | -7.492 | -7.536 | 1756 | 1790 | 1954 | 79 | 3864 | 6872 |  | CORR | GENE | 04:59 | 05:05 | 05:31 | 56 | 395 | 10 | EXT |  | 0.89 | (c)
76417.265 | 3.949 | 3.913 | -7.451 | -7.487 | 1418 | 1488 | 1549 | 551 | 3913 | 6872 |  | CORR | GENE | 04:05 | 04:16 | 04:26 | 52 | 261 | 10 | EXT |  | 0.89 | (c)
76421.064 | 7.748 | 7.564 | -3.652 | -3.836 | 1303 | 1547 | 1687 | 159 | 3540 | 6872 |  | CORR | GENE | 03:46 | 04:25 | 04:48 | 296 | 768 | 10 | EXT |  | 0.92 | (c)
76421.151 | 7.835 | 7.699 | -3.565 | -3.701 | -2097 | -2030 | -2044 | 134 | 3331 | 6872 |  | CORR | GENE | 06:37 | 06:48 | 06:46 | 370 | 107 | 9 | EXT |  | 0.92 | (c)
76421.781 | 8.465 | 8.454 | -2.935 | -2.946 | 1397 | 1589 | 1570 | 487 | 2895 | 6872 |  | CORR | GENE | 04:01 | 04:32 | 04:29 | 51 | 346 | 10 | EXT |  | 0.89 | (c)
76430.032 | 5.316 | 5.312 | -5.744 | -5.748 | 2056 | 2146 | 2152 | 0 | 5312 | 6873 |  | CORR | CIGR | 07:52 | 08:06 | 08:07 | 40 | 191 | 10 | EXT |  | 0.89 | (c)
76430.735 | 6.019 | 5.877 | -5.041 | -5.183 | 2108 | 2123 | 2135 | 68 | 4974 | 6873 |  | CORR | GENE | 08:00 | 08:03 | 08:05 | 209 | 54 | 8 | EXT |  | 0.9 | (c)
76432.15 | 7.434 | 7.361 | -3.626 | -3.699 | 757 | 927 | 1087 | 757 | 3518 | 6873 |  | CORR | GENE | 04:22 | 04:50 | 05:15 | 181 | 660 | 8 | EXT |  | 0.9 | (c)
76432.981 | 8.265 | 8.258 | -2.795 | -2.802 | 1911 | 2069 | 2034 | 74 | 2756 | 6873 |  | CORR | CIGR | 07:29 | 07:54 | 07:48 | 46 | 246 | 11 | EXT |  | 0.89 | (c)
76435.071 | 10.355 | 10.326 | -0.705 | -0.734 | 687 | 776 | 815 | 687 | 690 | 6873 |  | CORR | CIGR | 04:11 | 04:25 | 04:32 | 44 | 256 | 10 | EXT |  | 0.89 | (c)
76447.141 | 0 | -0.023 | -11.325 | -11.348 | -1882 | -411 | -154 | 0 |  | 6875 | Нарушение формы кольцевого шва | GWAN |  | 00:59 | 04:57 | 05:38 | 0 | 3456 |  | EXT | Нарушение формы кольцевого шва |  | (c)
76456.619 | 9.478 | 9.465 | -1.847 | -1.86 | 1307 | 1340 | 1351 | 1307 | 1836 | 6875 |  | GOUG | CIGR | 09:34 | 09:39 | 09:41 | 24 | 87 | 11 | EXT | Задир. |  | (c)
76457.629 | 10.488 | 10.483 | -0.837 | -0.842 | 1342 | 1343 | 1378 | 1342 | 825 | 6875 |  | GOUG | CIGR | 09:40 | 09:40 | 09:45 | 17 | 72 | 6 | EXT | Задир. |  | (c)
76457.974 | 10.833 | 10.611 | -0.492 | -0.714 | 987 | 1044 | 1037 | 987 | 384 | 6875 |  | GOUG | GENE | 08:42 | 08:52 | 08:50 | 330 | 99 | 8 | EXT | Задир. |  | (c)
76459.118 | 0.652 | 0.588 | -10.808 | -10.872 | 69 | 111 | 112 | 69 | 588 | 6876 |  | GOUG | GENE | 08:37 | 08:44 | 08:44 | 1669 | 85 | 10 | EXT | Зона задиров. |  | (c)
76461.142 | 2.676 | 2.651 | -8.784 | -8.809 | 505 | 610 | 584 | 505 | 2651 | 6876 |  | GOUG | CIGR | 09:48 | 10:05 | 10:00 | 41 | 157 | 8 | EXT | Задир. |  | (c)
76461.913 | 3.447 | 3.435 | -8.013 | -8.025 | 500 | 572 | 569 | 500 | 3435 | 6876 |  | CORR | CIGR | 09:47 | 09:58 | 09:58 | 33 | 138 | 10 | EXT |  | 0.89 | (c)
76466.533 | 8.067 | 8.051 | -3.393 | -3.409 | -1093 | -1069 | -1049 | 1006 | 3388 | 6876 |  | CORR | CIGR | 05:30 | 05:34 | 05:37 | 21 | 87 | 10 | EXT |  | 0.89 | (c)
76467.766 | 9.3 | 9.279 | -2.16 | -2.181 | -945 | -893 | -885 | 826 | 2152 | 6876 |  | CORR | CIGR | 05:54 | 06:02 | 06:03 | 29 | 119 | 11 | EXT |  | 0.89 | (c)
76468.94 | 10.474 | 10.454 | -0.986 | -1.006 | -1002 | -940 | -940 | 878 | 977 | 6876 |  | CORR | CIGR | 05:44 | 05:54 | 05:54 | 29 | 124 | 12 | EXT |  | 0.89 | (c)
76469.92 | 11.454 | 11.311 | -0.006 | -0.149 | -876 | -840 | -765 | 655 | 4 | 6876 |  | CORR | GENE | 06:05 | 06:11 | 06:23 | 145 | 221 | 10 | EXT |  | 0.9 | (c)
76469.946 | 0.02 | 0.011 | -9.955 | -9.964 | 2148 | 2171 | -2222 | 0 | 11 | 6877 |  | CORR | GENE | 06:07 | 06:10 | 06:21 | 169 | 182 | 14 | EXT |  | 0.91 | (c)
76470.265 | 0.339 | 0.262 | -9.636 | -9.713 | 2030 | 2061 | 2061 | 139 | 262 | 6877 |  | CORR | GENE | 05:47 | 05:53 | 05:52 | 156 | 62 | 11 | EXT |  | 0.9 | (c)
76472.227 | 2.301 | 2.286 | -7.674 | -7.689 | 1637 | 1651 | 1691 | 485 | 2286 | 6877 |  | CORR | CIGR | 04:44 | 04:46 | 04:53 | 20 | 109 | 11 | EXT |  | 0.89 | (c)
76472.737 | 2.811 | 2.615 | -7.164 | -7.36 | 1693 | 1725 | 1730 | 463 | 2615 | 6877 |  | CORR | GENE | 04:53 | 04:58 | 04:59 | 392 | 75 | 8 | EXT |  | 0.92 | (c)
76474.144 | 4.218 | 4.185 | -5.757 | -5.79 | 1699 | 1790 | 1786 | 358 | 4185 | 6877 |  | CORR | CIGR | 04:54 | 05:09 | 05:08 | 37 | 174 | 12 | EXT |  | 0.89 | (c)
76480.639 | 0.738 | 0.678 | -10.687 | -10.747 | 1184 | 1202 | 1207 | 1001 | 678 | 6878 |  | CORR | AXGR | 05:19 | 05:22 | 05:22 | 111 | 45 | 15 | EXT |  | 0.9 | (c)
76486.574 | 6.673 | 6.65 | -4.752 | -4.775 | 1258 | 1339 | 1330 | 828 | 4743 | 6878 |  | CORR | CIGR | 05:31 | 05:44 | 05:42 | 32 | 144 | 13 | EXT |  | 0.89 | (c)
76491.685 | 0.359 | 0.341 | -8.981 | -8.999 | -1777 | -1493 | -1577 | 453 | 341 | 6879 |  | CORR | GENE | 05:14 | 06:00 | 05:47 | 53 | 400 | 11 | EXT |  | 0.89 | (c)
76492.457 | 1.131 | 1.084 | -8.209 | -8.256 | -1690 | -1632 | -1576 | 540 | 1084 | 6879 |  | CORR | CIGR | 05:28 | 05:38 | 05:47 | 47 | 228 | 10 | EXT |  | 0.89 | (c)
76492.619 | 1.293 | 1.178 | -8.047 | -8.162 | -1717 | -1670 | -1673 | 513 | 1178 | 6879 |  | CORR | GENE | 05:24 | 05:31 | 05:31 | 189 | 89 | 14 | EXT |  | 0.91 | (c)
76495.322 | 3.996 | 3.962 | -5.344 | -5.378 | 1512 | 1580 | 1626 | 491 | 3962 | 6879 |  | CORR | GENE | 02:05 | 02:16 | 02:23 | 50 | 228 | 13 | EXT |  | 0.89 | (c)
76496.101 | 4.775 | 4.684 | -4.565 | -4.656 | -2212 | -2206 | -2191 | 18 | 4491 | 6879 |  | CORR | AXGR | 04:04 | 04:05 | 04:07 | 165 | 43 | 5 | EXT |  | 0.89 | (c)
76500.308 | 8.982 | 8.947 | -0.358 | -0.393 | -2023 | -1933 | -1946 | 207 | 358 | 6879 |  | CORR | CIGR | 04:35 | 04:49 | 04:47 | 35 | 154 | 10 | EXT |  | 0.89 | (c)
76500.484 | 9.158 | 9.128 | -0.182 | -0.212 | -972 | -904 | -919 | 865 | 182 | 6879 |  | CORR | CIGR | 07:24 | 07:35 | 07:33 | 30 | 107 | 10 | EXT |  | 0.89 | (c)
76500.639 | 9.313 | 9.283 | -0.027 | -0.057 | -882 | -824 | -790 | 698 | 27 | 6879 |  | CORR | CIGR | 07:39 | 07:48 | 07:54 | 30 | 184 | 19 | EXT |  | 0.89 | (c)
76502.436 | 0 | -0.056 | -11.295 | -11.351 | -156 | 40 | -13 | 0 |  | 6881 | Нарушение формы кольцевого шва | GWAN |  | 01:26 | 01:58 | 01:49 | 0 | 286 |  | EXT | Нарушение формы кольцевого шва |  | (c)
76502.436 | 0 | -0.031 | -11.295 | -11.326 | 1375 | 1466 | 1744 | 1375 |  | 6881 | Нарушение формы кольцевого шва | GWAN |  | 05:33 | 05:48 | 06:33 | 0 | 737 |  | EXT | Нарушение формы кольцевого шва |  | (c)
76511.626 | 9.19 | 8.9 | -2.105 | -2.395 | 1266 | 1291 | 1314 | 1266 | 1452 | 6881 |  | CORR | GENE | 05:16 | 05:20 | 05:24 | 943 | 95 | 11 | EXT |  | 0.97 | (c)
76512.619 | 10.183 | 10.146 | -1.112 | -1.149 | 1099 | 1270 | 1243 | 1099 | 1043 | 6881 |  | CORR | GENE | 04:49 | 05:17 | 05:12 | 106 | 287 | 12 | EXT |  | 0.89 | (c)
76513.731 | 0 | -0.02 | -11.265 | -11.285 | 212 | 974 | 656 | 212 |  | 6882 | Нарушение формы кольцевого шва | GWAN |  | 09:31 | 11:34 | 10:43 | 0 | 887 |  | EXT | Нарушение формы кольцевого шва |  | (c)
76516.522 | 2.791 | 2.761 | -8.474 | -8.504 | -490 | -439 | -459 | 428 | 2761 | 6882 |  | DENT | GENE | 07:38 | 07:46 | 07:43 | 63 | 62 | 0.4 | N/A | Глубина вмятины: 5 мм (0,4%). Линейка: 6 см в (276 см; 07:46 ч:мин) |  | (c)
76520.561 | 6.83 | 6.395 | -4.435 | -4.87 | -1592 | -1448 | -1492 | 1392 | 3730 | 6882 |  | CORR | GENE | 04:40 | 05:03 | 04:56 | 1140 | 200 | 9 | EXT |  | 0.95 | (c)
76525.564 | 0.568 | 0.367 | -10.652 | -10.853 | -1070 | -998 | -1002 | 934 | 367 | 6883 |  | CORR | GENE | 04:45 | 04:57 | 04:56 | 874 | 136 | 10 | EXT |  | 0.96 | (c)
76547.706 | 0 | -0.016 | -11.54 | -11.556 | 1902 | -446 | -700 | 0 |  | 6885 | Нарушение формы кольцевого шва | GWAN |  | 04:57 | 10:38 | 09:57 | 0 | 3717 |  | EXT | Нарушение формы кольцевого шва |  | (c)
76553.203 | 5.497 | 5.432 | -6.043 | -6.108 | -2138 | -2071 | -1946 | 93 | 5432 | 6885 |  | CORR | GENE | 06:05 | 06:16 | 06:36 | 80 | 384 | 11 | EXT |  | 0.89 | (c)
76556.072 | 8.366 | 8.231 | -3.174 | -3.309 | 2099 | 2157 | 2161 | 7 | 3169 | 6885 |  | CORR | GENE | 05:29 | 05:38 | 05:39 | 140 | 124 | 10 | EXT |  | 0.9 | (c)
76556.715 | 9.009 | 8.912 | -2.531 | -2.628 | 2005 | 2144 | 2099 | 37 | 2399 | 6885 |  | CORR | GENE | 05:14 | 05:36 | 05:29 | 229 | 188 | 11 | EXT |  | 0.91 | (c)
76556.769 | 9.063 | 9.037 | -2.477 | -2.503 | 1742 | 1787 | 1810 | 353 | 2477 | 6885 |  | CORR | CIGR | 04:31 | 04:39 | 04:42 | 26 | 135 | 10 | EXT |  | 0.89 | (c)
76562.506 | 3.26 | 3.239 | -7.875 | -7.896 | -1283 | -1199 | -1199 | 947 | 3239 | 6886 |  | CORR | CIGR | 05:54 | 06:08 | 06:08 | 42 | 169 | 10 | EXT |  | 0.89 | (c)
76567.331 | 8.085 | 8.029 | -3.05 | -3.106 | -2198 | -2173 | -2173 | 33 | 2971 | 6886 |  | CORR | GENE | 03:27 | 03:31 | 03:31 | 135 | 50 | 10 | EXT |  | 0.9 | (c)
76570.118 | 10.872 | 10.66 | -0.263 | -0.475 | -2195 | -2171 | -2164 | 35 | 187 | 6886 |  | SCC | GENE | 03:27 | 03:31 | 03:32 | 288 | 62 | 17 | EXT | Аномалия находится в зоне сварного шва. | 1 | (b)
76570.381 | 0 | -0.014 | -11.535 | -11.549 | 651 | 1425 | 1210 | 462 |  | 6887 | Нарушение формы кольцевого шва | GWAN |  | 11:56 | 02:01 | 13:26 | 0 | 1118 |  | EXT | Нарушение формы кольцевого шва |  | (c)
76581.916 | 0 | -0.058 | -11.445 | -11.503 | 1440 | 1949 | 1757 | 156 |  | 6888 | Нарушение формы кольцевого шва | GWAN |  | 01:09 | 02:31 | 01:60 | 0 | 635 |  | EXT | Нарушение формы кольцевого шва |  | (c)
76581.916 | 0 | -0.036 | -11.445 | -11.481 | -570 | 67 | -191 | 0 |  | 6888 | Нарушение формы кольцевого шва | GWAN |  | 07:44 | 09:27 | 08:45 | 0 | 757 |  | EXT | Нарушение формы кольцевого шва |  | (c)
76582.318 | 0.402 | 0.375 | -11.043 | -11.07 | -2097 | -2082 | -2047 | 134 | 375 | 6888 |  | CORR | CIGR | 03:38 | 03:40 | 03:46 | 28 | 99 | 10 | EXT |  | 0.89 | (c)
76583.127 | 1.211 | 1.148 | -10.234 | -10.297 | -1369 | -1358 | -1345 | 862 | 1148 | 6888 |  | CORR | AXGR | 05:35 | 05:37 | 05:39 | 213 | 47 | 6 | EXT |  | 0.9 | (c)
76590.933 | 9.017 | 8.996 | -2.428 | -2.449 | -1395 | -1380 | -1356 | 836 | 2425 | 6888 |  | CORR | CIGR | 05:31 | 05:34 | 05:37 | 24 | 77 | 11 | EXT |  | 0.89 | (c)
76591.706 | 9.79 | 9.773 | -1.655 | -1.672 | -2043 | -1982 | -1942 | 188 | 1628 | 6888 |  | CORR | CIGR | 03:47 | 03:56 | 04:03 | 44 | 202 | 10 | EXT |  | 0.89 | (c)
76604.303 | 10.942 | 10.904 | -0.193 | -0.231 | -1298 | -1242 | -1203 | 933 | 189 | 6889 |  | CORR | CIGR | 05:50 | 05:59 | 06:05 | 42 | 189 | 10 | EXT |  | 0.89 | (c)
76610.697 | 6.201 | 6.07 | -5.334 | -5.465 | -1631 | -1600 | -1599 | 600 | 5236 | 6890 |  | CORR | GENE | 05:14 | 05:18 | 05:19 | 229 | 63 | 12 | EXT |  | 0.91 | (c)
76612.526 | 8.03 | 7.998 | -3.505 | -3.537 | -1667 | -1593 | -1593 | 564 | 3505 | 6890 |  | CORR | CIGR | 05:08 | 05:20 | 05:20 | 32 | 148 | 12 | EXT |  | 0.89 | (c)
76616.031 | 0 | -0.024 | -11.465 | -11.489 | -113 | 8 | 31 | 0 |  | 6891 | Нарушение формы кольцевого шва | GWAN |  | 02:04 | 02:23 | 02:27 | 0 | 287 |  | EXT | Нарушение формы кольцевого шва |  | (c)
76616.031 | 0 | -0.016 | -11.465 | -11.481 | 795 | 1933 | 1619 | 0 |  | 6891 | Нарушение формы кольцевого шва | GWAN |  | 04:30 | 07:34 | 06:43 | 0 | 1648 |  | EXT | Нарушение формы кольцевого шва |  | (c)
76616.315 | 0.284 | 0.249 | -11.181 | -11.216 | 844 | 879 | 921 | 844 | 249 | 6891 |  | CORR | CIGR | 04:38 | 04:44 | 04:51 | 35 | 154 | 10 | EXT |  | 0.89 | (c)
76620.421 | 4.39 | 3.547 | -7.075 | -7.918 | 1135 | 1143 | 1185 | 996 | 3547 | 6891 |  | CORR | GENE | 05:25 | 05:26 | 05:33 | 1031 | 99 | 10 | EXT |  | 0.96 | (c)
76633.113 | 5.617 | 5.527 | -5.928 | -6.018 | -1760 | -1594 | -1625 | 470 | 5527 | 6892 |  | CORR | GENE | 04:35 | 05:01 | 04:56 | 99 | 270 | 10 | EXT |  | 0.89 | (c)
76634.196 | 6.7 | 6.679 | -4.845 | -4.866 | -1210 | -1064 | -1095 | 980 | 4831 | 6892 |  | CORR | CIGR | 06:03 | 06:27 | 06:22 | 35 | 230 | 11 | EXT |  | 0.89 | (c)
76636.603 | 9.107 | 9.081 | -2.438 | -2.464 | -1684 | -1625 | -1623 | 546 | 2434 | 6892 |  | CORR | CIGR | 04:47 | 04:56 | 04:57 | 30 | 122 | 14 | EXT |  | 0.89 | (c)
76637.003 | 9.507 | 9.476 | -2.038 | -2.069 | -1737 | -1705 | -1674 | 493 | 2029 | 6892 |  | CORR | CIGR | 04:38 | 04:43 | 04:48 | 40 | 126 | 11 | EXT |  | 0.89 | (c)
76637.308 | 9.812 | 9.801 | -1.733 | -1.744 | -1379 | -1303 | -1331 | 851 | 1724 | 6892 |  | CORR | CIGR | 05:36 | 05:48 | 05:44 | 20 | 96 | 10 | EXT |  | 0.89 | (c)
76643.74 | 4.699 | 4.247 | -6.666 | -7.118 | -1243 | -1202 | -1196 | 987 | 4247 | 6893 |  | CORR | GENE | 06:16 | 06:23 | 06:24 | 540 | 95 | 9 | EXT |  | 0.93 | (c)
76645.244 | 6.203 | 6.067 | -5.162 | -5.298 | -1824 | -1738 | -1559 | 406 | 5070 | 6893 |  | CORR | GENE | 04:42 | 04:56 | 05:25 | 228 | 530 | 8 | EXT |  | 0.9 | (c)
76648.06 | 9.019 | 9.019 | -2.346 | -2.346 | 2107 | 2158 | 2169 | 0 | 2315 | 6893 |  | CORR | CIGR | 03:17 | 03:25 | 03:27 | 31 | 125 | 13 | EXT |  | 0.89 | (c)
76649.597 | 10.556 | 10.447 | -0.809 | -0.918 | -768 | -763 | -745 | 721 | 720 | 6893 |  | CORR | AXGR | 07:33 | 07:34 | 07:37 | 198 | 47 | 4 | EXT |  | 0.89 | (c)
76649.789 | 10.748 | 10.366 | -0.617 | -0.999 | 2107 | 2149 | 2139 | 59 | 525 | 6893 |  | CORR | GENE | 03:17 | 03:24 | 03:22 | 474 | 65 | 7 | EXT |  | 0.92 | (c)
76650.406 | 0 | -0.05 | -11.195 | -11.245 | -1808 | -1703 | -1579 | 422 |  | 6894 | Нарушение формы кольцевого шва | GWAN |  | 04:17 | 04:34 | 04:54 | 0 | 460 |  | EXT | Нарушение формы кольцевого шва |  | (c)
76650.406 | 0 | -0.04 | -11.195 | -11.235 | -920 | -760 | -599 | 277 |  | 6894 | Нарушение формы кольцевого шва | GWAN |  | 06:41 | 07:06 | 07:33 | 0 | 643 |  | EXT | Нарушение формы кольцевого шва |  | (c)
76651.204 | 0.798 | 0.783 | -10.397 | -10.412 | -1280 | -1122 | -1143 | 951 | 783 | 6894 |  | CORR | CIGR | 05:43 | 06:08 | 06:05 | 42 | 274 | 10 | EXT |  | 0.89 | (c)
76663.995 | 2.394 | 2.356 | -1.086 | -1.124 | 1647 | 1767 | 1777 | 323 | 1059 | 6895 |  | CORR | GENE | 04:48 | 05:07 | 05:09 | 65 | 260 | 14 | EXT |  | 0.89 | (c)
76664.185 | 2.584 | 2.541 | -0.896 | -0.939 | 1589 | 1767 | 1745 | 329 | 888 | 6895 |  | CORR | GENE | 04:38 | 05:07 | 05:04 | 51 | 312 | 13 | EXT |  | 0.89 | (c)
76683.741 | 0 | -0.044 | -10.67 | -10.714 | -547 | -70 | -15 | 0 |  | 6898 | Нарушение формы кольцевого шва | GWAN |  | 01:26 | 02:43 | 02:52 | 0 | 1063 |  | EXT | Нарушение формы кольцевого шва |  | (c)
76694.411 | 0 | -0.061 | -10.725 | -10.786 | -989 | 101 | -205 | 0 |  | 6899 | Нарушение формы кольцевого шва | GWAN |  | 00:21 | 03:17 | 02:27 | 0 | 1568 |  | EXT | Нарушение формы кольцевого шва |  | (c)
76694.411 | 0 | -0.065 | -10.725 | -10.79 | 2026 | -2056 | -1938 | 1440 |  | 6899 | Нарушение формы кольцевого шва | GWAN |  | 08:27 | 09:29 | 09:48 | 0 | 995 |  | EXT | Нарушение формы кольцевого шва |  | (c)
76713.856 | 8.72 | 8.587 | -2.59 | -2.723 | 1305 | 1308 | 1326 | 883 | 2428 | 6900 |  | CORR | AXGR | 04:13 | 04:14 | 04:17 | 295 | 43 | 12 | EXT |  | 0.93 | (c)
76749.686 | 0 | -0.078 | -11.44 | -11.518 | -751 | -348 | -474 | 198 |  | 6905 | Нарушение формы кольцевого шва | GWAN |  | 00:40 | 01:45 | 01:25 | 0 | 554 |  | EXT | Нарушение формы кольцевого шва |  | (c)
76749.686 | 0 | 0 | -11.44 | -11.44 | 521 | 614 | 671 | 521 | 0 | 6905 | Смещение кромок | GWAN |  | 04:05 | 04:20 | 04:30 | 0 | 301 |  | EXT | Смещение кромок Наружу Величина смещения - 2.8 мм. |  | (c)
76749.686 | 0 | 0 | -11.44 | -11.44 | 1371 | 1795 | 1654 | 294 | 0 | 6905 | Смещение кромок | GWAN |  | 06:22 | 07:31 | 07:08 | 0 | 566 |  | EXT | Смещение кромок Наружу Величина смещения - 2.9 мм. |  | (c)
76749.686 | 0 | -0.059 | -11.44 | -11.499 | 2014 | -2149 | 2230 | 0 |  | 6905 | Нарушение формы кольцевого шва | GWAN |  | 08:06 | 08:54 | 08:41 | 0 | 433 |  | EXT | Нарушение формы кольцевого шва |  | (c)
76753.703 | 4.017 | 3.986 | -7.423 | -7.454 | 523 | 715 | 802 | 523 | 3986 | 6905 |  | CORR | GENE | 04:06 | 04:37 | 04:51 | 183 | 558 | 9 | EXT |  | 0.9 | (c)
76756.19 | 6.504 | 6.427 | -4.936 | -5.013 | 605 | 902 | 867 | 605 | 4865 | 6905 |  | CORR | GENE | 04:19 | 05:07 | 05:01 | 148 | 526 | 8 | EXT |  | 0.9 | (c)
76761.126 | 0 | -0.027 | -11.375 | -11.402 | 1301 | 1842 | 1656 | 220 |  | 6906 | Нарушение формы кольцевого шва | GWAN |  | 04:40 | 06:07 | 05:37 | 0 | 710 |  | EXT | Нарушение формы кольцевого шва |  | (c)
76761.126 | 0 | -0.064 | -11.375 | -11.439 | -1205 | -1048 | -973 | 740 |  | 6906 | Нарушение формы кольцевого шва | GWAN |  | 09:55 | 10:21 | 10:33 | 0 | 466 |  | EXT | Нарушение формы кольцевого шва |  | (c)
76761.126 | 0 | -0.076 | -11.375 | -11.451 | -646 | -560 | -526 | 405 |  | 6906 | Нарушение формы кольцевого шва | GWAN |  | 11:25 | 11:39 | 11:45 | 0 | 241 |  | EXT | Нарушение формы кольцевого шва |  | (c)
76763.217 | 2.091 | 2.062 | -9.284 | -9.313 | 1209 | 1232 | 1268 | 904 | 2062 | 6906 |  | CORR | CIGR | 04:25 | 04:28 | 04:34 | 30 | 117 | 11 | EXT |  | 0.89 | (c)
76764.804 | 3.678 | 3.607 | -7.697 | -7.768 | 1076 | 1247 | 1207 | 893 | 3607 | 6906 |  | CORR | GENE | 04:03 | 04:31 | 04:24 | 109 | 261 | 10 | EXT |  | 0.89 | (c)
76764.987 | 3.861 | 3.827 | -7.514 | -7.548 | 1275 | 1373 | 1366 | 774 | 3827 | 6906 |  | CORR | GENE | 04:35 | 04:51 | 04:50 | 140 | 182 | 9 | EXT |  | 0.9 | (c)
76773.815 | 1.314 | 1.276 | -9.606 | -9.644 | -2145 | -2142 | -2082 | 86 | 1276 | 6907 |  | CORR | CIGR | 05:12 | 05:13 | 05:23 | 38 | 125 | 10 | EXT |  | 0.89 | (c)
76776.007 | 3.506 | 3.47 | -7.414 | -7.45 | 2115 | -2177 | -2173 | 0 | 3470 | 6907 |  | CORR | GENE | 04:40 | 05:07 | 05:08 | 80 | 347 | 8 | EXT |  | 0.89 | (c)
76782.326 | 9.825 | 9.786 | -1.095 | -1.134 | -2165 | -2134 | -2079 | 66 | 1095 | 6907 |  | CORR | CIGR | 05:09 | 05:14 | 05:23 | 39 | 171 | 10 | EXT |  | 0.89 | (c)
76782.544 | 10.043 | 9.925 | -0.877 | -0.995 | 2105 | 2139 | 2149 | 38 | 714 | 6907 |  | CORR | GENE | 04:38 | 04:44 | 04:45 | 281 | 87 | 7 | EXT |  | 0.91 | (c)
76784.364 | 0.943 | 0.922 | -1.677 | -1.698 | 1907 | 1931 | 1985 | 167 | 922 | 6908 |  | CORR | CIGR | 05:49 | 05:53 | 06:02 | 29 | 157 | 12 | EXT |  | 0.89 | (c)
76784.985 | 1.564 | 1.415 | -1.056 | -1.205 | 2006 | 2033 | 2026 | 184 | 898 | 6908 |  | CORR | AXGR | 06:05 | 06:09 | 06:08 | 307 | 40 | 7 | EXT |  | 0.91 | (c)
76788.329 | 2.288 | 2.134 | -6.007 | -6.161 | 1169 | 1252 | 1367 | 665 | 2134 | 6909 |  | CORR | GENE | 03:53 | 04:07 | 04:25 | 193 | 396 | 11 | EXT |  | 0.91 | (c)
76790.58 | 4.539 | 4.499 | -3.756 | -3.796 | -2118 | -2078 | -2076 | 112 | 3695 | 6909 |  | DENT | GENE | 07:03 | 07:09 | 07:10 | 101 | 85 | 0.2 | N/A | Глубина вмятины: 3 мм (0,2%). Линейка: 10 см в (450 см; 07:09 ч:мин) Аномалия находится вблизи продольного шва. |  | (c)
76796.635 | 2.299 | 2.273 | -9.021 | -9.047 | 1785 | 1879 | 1881 | 254 | 2273 | 6910 |  | CORR | GENE | 04:59 | 05:15 | 05:15 | 78 | 192 | 10 | EXT |  | 0.89 | (c)
76797.698 | 3.362 | 3.33 | -7.958 | -7.99 | 1851 | 1867 | 1912 | 257 | 3330 | 6910 |  | CORR | GENE | 05:10 | 05:13 | 05:20 | 48 | 123 | 10 | EXT |  | 0.89 | (c)
76799.389 | 5.053 | 4.917 | -6.267 | -6.403 | -855 | -809 | -818 | 782 | 4917 | 6910 |  | CORR | GENE | 09:53 | 10:01 | 09:59 | 356 | 73 | 7 | EXT |  | 0.91 | (c)
76801.425 | 7.089 | 7.054 | -4.231 | -4.266 | 2044 | 2133 | 2133 | 8 | 4207 | 6910 |  | CORR | GENE | 05:41 | 05:56 | 05:56 | 59 | 179 | 10 | EXT |  | 0.89 | (c)
76801.772 | 7.436 | 7.36 | -3.884 | -3.96 | 2161 | 2185 | 2173 | 45 | 3745 | 6910 |  | CORR | AXGR | 06:00 | 06:04 | 06:02 | 215 | 25 | 10 | EXT |  | 0.91 | (c)
76802.853 | 8.517 | 8.492 | -2.803 | -2.828 | 2206 | -2176 | -2167 | 0 | 2784 | 6910 |  | CORR | CIGR | 06:07 | 06:20 | 06:22 | 44 | 177 | 10 | EXT |  | 0.89 | (c)
76802.856 | 8.52 | 8.271 | -2.8 | -3.049 | 2161 | 2192 | 2180 | 32 | 2520 | 6910 |  | CORR | AXGR | 06:00 | 06:05 | 06:03 | 529 | 38 | 14 | EXT |  | 0.96 | (c)
76805.21 | 10.874 | 10.86 | -0.446 | -0.46 | 1404 | 1453 | 1484 | 667 | 420 | 6910 |  | CORR | CIGR | 03:58 | 04:06 | 04:11 | 40 | 160 | 10 | EXT |  | 0.89 | (c)
76811.575 | 5.919 | 5.862 | -5.546 | -5.603 | -1438 | -1418 | -1415 | 1393 | 5327 | 6911 |  | CORR | AXGR | 04:51 | 04:55 | 04:55 | 276 | 45 | 8 | EXT |  | 0.91 | (c)
76817.501 | 0.38 | 0.351 | -10.935 | -10.964 | 403 | 478 | 542 | 403 | 351 | 6912 |  | CORR | GENE | 04:18 | 04:30 | 04:40 | 50 | 278 | 10 | EXT |  | 0.89 | (c)
76818.307 | 1.186 | 1.165 | -10.129 | -10.15 | 690 | 827 | 879 | 690 | 1165 | 6912 |  | CORR | CIGR | 05:04 | 05:26 | 05:35 | 31 | 379 | 11 | EXT |  | 0.89 | (c)
76822.986 | 5.865 | 5.801 | -5.45 | -5.514 | 2098 | 2135 | 2142 | 2098 | 5365 | 6912 |  | DENT | GENE | 08:51 | 08:57 | 08:58 | 149 | 88 | 0.1 | N/A | Глубина вмятины: 2 мм (0,1%). Линейка: 15 см в (580 см; 08:57 ч:мин) |  | (c)
76825.956 | 8.835 | 8.808 | -2.48 | -2.507 | 347 | 399 | 415 | 347 | 2442 | 6912 |  | CORR | GENE | 04:09 | 04:17 | 04:20 | 65 | 136 | 9 | EXT |  | 0.89 | (c)
76845.531 | 5.395 | 5.248 | -6.19 | -6.337 | 1028 | 1105 | 1104 | 1028 | 5248 | 6914 |  | DENT | GENE | 11:51 | 00:03 | 12:03 | 289 | 152 | 0.4 | N/A | Глубина вмятины: 5 мм (0,4%). Линейка: 29 см в (525 см; 00:03 ч:мин) |  | (c)
76847.474 | 7.338 | 7.246 | -4.247 | -4.339 | -1554 | -1483 | -1484 | 1413 | 4194 | 6914 |  | DENT | GENE | 04:54 | 05:06 | 05:06 | 145 | 141 | 0.6 | N/A | Глубина вмятины: 9 мм (0,6%). Линейка: 15 см в (725 см; 05:06 ч:мин) |  | (c)
76859.236 | 7.515 | 7.494 | -3.85 | -3.871 | 1813 | 1873 | 1911 | 222 | 3834 | 6915 |  | CORR | CIGR | 05:52 | 06:02 | 06:08 | 37 | 195 | 10 | EXT |  | 0.89 | (c)
76862.846 | 11.125 | 11.116 | -0.24 | -0.249 | 337 | 396 | 452 | 337 | 203 | 6915 |  | CORR | CIGR | 01:54 | 02:03 | 02:13 | 46 | 230 | 11 | EXT |  | 0.89 | (c)
76868.637 | 5.551 | 5.531 | -5.149 | -5.169 | -804 | -795 | -766 | 728 | 5149 | 6916 |  | CORR | CIGR | 06:48 | 06:49 | 06:54 | 20 | 76 | 11 | EXT |  | 0.89 | (c)
76872.961 | 9.875 | 9.859 | -0.825 | -0.841 | -1056 | -1012 | -990 | 925 | 820 | 6916 |  | CORR | CIGR | 06:07 | 06:14 | 06:18 | 21 | 131 | 12 | EXT |  | 0.89 | (c)
76873.107 | 10.021 | 10.007 | -0.679 | -0.693 | -1071 | -1043 | -1010 | 949 | 672 | 6916 |  | CORR | CIGR | 06:05 | 06:09 | 06:15 | 21 | 122 | 11 | EXT |  | 0.89 | (c)
76884.952 | 11.166 | 11.113 | -0.094 | -0.147 | -765 | -661 | -635 | 505 | 61 | 6917 |  | CORR | GENE | 05:27 | 05:44 | 05:48 | 86 | 260 | 10 | EXT |  | 0.89 | (c)
76885.127 | 0.081 | 0.051 | -11.344 | -11.374 | -2173 | -1930 | -1985 | 1796 | 51 | 6918 |  | CORR | GENE | 05:07 | 05:46 | 05:38 | 119 | 377 | 10 | EXT |  | 0.89 | (c)
76885.506 | 0.46 | 0.298 | -10.965 | -11.127 | -1826 | -1825 | -1813 | 1800 | 298 | 6918 |  | CORR | AXGR | 06:03 | 06:03 | 06:05 | 269 | 26 | 15 | EXT |  | 0.93 | (c)
76885.554 | 0.508 | 0.483 | -10.917 | -10.942 | -1985 | -1930 | -1935 | 1884 | 483 | 6918 |  | CORR | CIGR | 05:37 | 05:46 | 05:46 | 25 | 101 | 12 | EXT |  | 0.89 | (c)
76885.645 | 0.599 | 0.571 | -10.826 | -10.854 | -2027 | -1981 | -1932 | 1837 | 571 | 6918 |  | CORR | CIGR | 05:31 | 05:38 | 05:46 | 28 | 190 | 10 | EXT |  | 0.89 | (c)
76908.081 | 0 | 0 | -11.4 | -11.4 | 84 | 273 | 255 | 84 | 0 | 6920 | Смещение кромок | GWAN |  | 10:53 | 11:24 | 11:21 | 0 | 343 |  | EXT | Смещение кромок Вовнутрь Величина смещения - 3.2 мм. |  | (c)
76911.425 | 3.344 | 3.315 | -8.056 | -8.085 | 2057 | 2151 | 2136 | 16 | 3315 | 6920 |  | CORR | CIGR | 04:11 | 04:27 | 04:24 | 32 | 158 | 10 | EXT |  | 0.89 | (c)
76915.918 | 7.837 | 7.455 | -3.563 | -3.945 | 2109 | 2140 | 2138 | 64 | 3440 | 6920 |  | CORR | GENE | 04:20 | 04:25 | 04:25 | 505 | 58 | 6 | EXT |  | 0.92 | (c)
76919.481 | 0 | -0.02 | -11.395 | -11.415 | 1517 | -2008 | -1198 | 0 |  | 6921 | Нарушение формы кольцевого шва | GWAN |  | 05:50 | 08:21 | 10:32 | 0 | 3491 |  | EXT | Нарушение формы кольцевого шва |  | (c)
76930.876 | 0 | -0.02 | -11.305 | -11.325 | -1806 | -910 | -796 | 0 |  | 6922 | Нарушение формы кольцевого шва | GWAN |  | 06:10 | 08:35 | 08:53 | 0 | 2020 |  | EXT | Нарушение формы кольцевого шва |  | (c)
76934.26 | 3.384 | 3.359 | -7.921 | -7.946 | -2191 | -2155 | -2101 | 40 | 3359 | 6922 |  | CORR | CIGR | 05:08 | 05:14 | 05:23 | 29 | 181 | 10 | EXT |  | 0.89 | (c)
76941.332 | 10.456 | 10.119 | -0.849 | -1.186 | -2052 | -2031 | -2017 | 179 | 589 | 6922 |  | CORR | GENE | 05:30 | 05:34 | 05:36 | 597 | 69 | 10 | EXT |  | 0.94 | (c)
76942.181 | 0 | 0 | -11.215 | -11.215 | -1151 | -734 | -824 | 497 | 0 | 6923 | Смещение кромок | GWAN |  | 07:06 | 08:14 | 07:59 | 0 | 654 |  | EXT | Смещение кромок Наружу Величина смещения - 3.1 мм. |  | (c)
76942.181 | 0 | 0 | -11.215 | -11.215 | -464 | -331 | -322 | 181 | 0 | 6923 | Смещение кромок | GWAN |  | 08:57 | 09:19 | 09:20 | 0 | 283 |  | EXT | Смещение кромок Наружу Величина смещения - 4.6 мм. |  | (c)
76942.249 | 0.068 | 0.056 | -11.147 | -11.159 | -1909 | -1807 | -1692 | 1475 | 56 | 6923 |  | CORR | GENE | 05:04 | 05:20 | 05:39 | 248 | 434 | 13 | EXT |  | 0.92 | (c)
76942.957 | 0.776 | 0.738 | -10.439 | -10.477 | -1773 | -1722 | -1630 | 1488 | 738 | 6923 |  | CORR | CIGR | 05:26 | 05:34 | 05:49 | 47 | 285 | 10 | EXT |  | 0.89 | (c)
76943.274 | 1.093 | 1.075 | -10.122 | -10.14 | -1635 | -1613 | -1581 | 1527 | 1075 | 6923 |  | CORR | CIGR | 05:48 | 05:52 | 05:57 | 28 | 108 | 10 | EXT |  | 0.89 | (c)
76943.826 | 1.645 | 1.623 | -9.57 | -9.592 | -1817 | -1739 | -1714 | 1611 | 1623 | 6923 |  | CORR | GENE | 05:19 | 05:31 | 05:35 | 57 | 206 | 13 | EXT |  | 0.89 | (c)
76947.586 | 5.405 | 5.386 | -5.81 | -5.829 | -1834 | -1800 | -1792 | 1751 | 5386 | 6923 |  | CORR | CIGR | 05:16 | 05:21 | 05:23 | 19 | 83 | 10 | EXT |  | 0.89 | (c)
76949.904 | 7.723 | 7.703 | -3.492 | -3.512 | -282 | -183 | -177 | 73 | 3469 | 6923 |  | CORR | CIGR | 09:27 | 09:42 | 09:43 | 43 | 209 | 11 | EXT |  | 0.89 | (c)
76952.19 | 10.009 | 9.984 | -1.206 | -1.231 | -480 | -437 | -402 | 325 | 1200 | 6923 |  | CORR | CIGR | 08:55 | 09:02 | 09:07 | 31 | 155 | 10 | EXT |  | 0.89 | (c)
76955.674 | 2.278 | 2.245 | -9.407 | -9.44 | 15 | 76 | 105 | 15 | 2245 | 6924 |  | CORR | CIGR | 06:14 | 06:24 | 06:28 | 37 | 180 | 11 | EXT |  | 0.89 | (c)
76956.041 | 2.645 | 2.57 | -9.04 | -9.115 | 1535 | 1601 | 1596 | 1535 | 2570 | 6924 |  | DENT | GENE | 10:19 | 10:30 | 10:29 | 145 | 122 | 0.4 | N/A | Глубина вмятины: 5 мм (0,4%). Линейка: 15 см в (257 см; 10:30 ч:мин) |  | (c)
76963.18 | 9.784 | 9.769 | -1.901 | -1.916 | 132 | 184 | 187 | 132 | 1889 | 6924 |  | CORR | CIGR | 06:33 | 06:41 | 06:42 | 27 | 109 | 11 | EXT |  | 0.89 | (c)
76967.624 | 2.543 | 2.515 | -8.692 | -8.72 | 53 | 306 | 206 | 53 | 2515 | 6925 |  | CORR | CIGR | 04:28 | 05:09 | 04:52 | 43 | 306 | 10 | EXT |  | 0.89 | (c)
76971.583 | 6.502 | 6.48 | -4.733 | -4.755 | 295 | 313 | 342 | 295 | 4731 | 6925 |  | CORR | CIGR | 05:07 | 05:10 | 05:14 | 24 | 93 | 10 | EXT |  | 0.89 | (c)
76973.507 | 8.426 | 8.391 | -2.809 | -2.844 | 144 | 212 | 221 | 144 | 2806 | 6925 |  | CORR | CIGR | 04:42 | 04:53 | 04:55 | 38 | 154 | 10 | EXT |  | 0.89 | (c)
76974.459 | 9.378 | 9.336 | -1.857 | -1.899 | -874 | -722 | -729 | 585 | 1847 | 6925 |  | CORR | GENE | 01:58 | 02:23 | 02:21 | 52 | 289 | 11 | EXT |  | 0.89 | (c)
76977.27 | 0.954 | 0.92 | -10.146 | -10.18 | 1954 | 2058 | 2036 | 1954 | 920 | 6926 |  | CORR | CIGR | 04:55 | 05:11 | 05:08 | 40 | 164 | 10 | EXT |  | 0.89 | (c)
76994.405 | 6.989 | 6.945 | -4.706 | -4.75 | 2013 | 2102 | 2157 | 2013 | 4650 | 6927 |  | CORR | GENE | 05:17 | 05:31 | 05:40 | 100 | 287 | 9 | EXT |  | 0.89 | (c)
76999.245 | 0.134 | 0.125 | -11.186 | -11.195 | -672 | -411 | -461 | 251 | 125 | 6928 |  | CORR | GENE | 08:16 | 08:58 | 08:50 | 93 | 421 | 9 | EXT |  | 0.89 | (c)
77014.987 | 4.556 | 4.449 | -6.834 | -6.941 | 1258 | 1282 | 1291 | 1258 | 4449 | 6929 |  | CORR | GENE | 06:21 | 06:25 | 06:27 | 147 | 66 | 7 | EXT |  | 0.89 | (c)
77016.942 | 6.511 | 6.475 | -4.879 | -4.915 | 1251 | 1325 | 1322 | 1251 | 4875 | 6929 |  | CORR | CIGR | 06:20 | 06:32 | 06:31 | 40 | 141 | 10 | EXT |  | 0.89 | (c)
77021.005 | 10.574 | 10.553 | -0.816 | -0.837 | 1148 | 1283 | 1278 | 1148 | 790 | 6929 |  | CORR | CIGR | 06:03 | 06:25 | 06:24 | 47 | 260 | 10 | EXT |  | 0.89 | (c)
77021.678 | 11.247 | 11.216 | -0.143 | -0.174 | 1077 | 1090 | 1093 | 1077 | 97 | 6929 |  | CORR | AXGR | 05:52 | 05:54 | 05:55 | 77 | 33 | 7 | EXT |  | 0.89 | (c)
77021.821 | 0 | 0 | -11.66 | -11.66 | -1203 | -1141 | -1099 | 994 | 0 | 6930 | Смещение кромок | GWAN |  | 03:36 | 03:46 | 03:53 | 0 | 209 |  | EXT | Смещение кромок Наружу Величина смещения - 4.7 мм. |  | (c)
77021.889 | 0.068 | 0.045 | -11.592 | -11.615 | -398 | -370 | -356 | 315 | 45 | 6930 |  | CORR | GENE | 05:46 | 05:51 | 05:53 | 159 | 83 | 10 | EXT |  | 0.9 | (c)
77028.153 | 6.332 | 6.286 | -5.328 | -5.374 | -969 | -873 | -900 | 831 | 5275 | 6930 |  | DENT | GENE | 04:14 | 04:30 | 04:25 | 99 | 138 | 0.4 | N/A | Глубина вмятины: 5 мм (0,4%). Линейка: 10 см в (629 см; 04:30 ч:мин) |  | (c)
77054.697 | 9.801 | 9.705 | -1.689 | -1.785 | 142 | 463 | 347 | 142 | 1449 | 6932 |  | CORR | GENE | 05:18 | 06:10 | 05:52 | 336 | 410 | 8 | EXT |  | 0.91 | (c)
77056.52 | 0.134 | 0.107 | -11.551 | -11.578 | -1849 | -1636 | -1676 | 1502 | 107 | 6933 |  | CORR | GENE | 05:10 | 05:45 | 05:38 | 90 | 347 | 15 | EXT |  | 0.89 | (c)
77056.767 | 0.381 | 0.276 | -11.304 | -11.409 | -1597 | -1567 | -1569 | 1541 | 276 | 6933 |  | CORR | GENE | 05:51 | 05:56 | 05:55 | 177 | 55 | 9 | EXT |  | 0.9 | (c)
77062.556 | 6.17 | 5.157 | -5.515 | -6.528 | -1634 | -1572 | -1563 | 1491 | 5157 | 6933 |  | CORR | GENE | 05:45 | 05:55 | 05:56 | 1139 | 143 | 6 | EXT | Аномалия находится на упругопластическом изгибе: R=738 D, максимальное растяжение на 6.6 час. | 0.93 | (c)
77065.794 | 9.408 | 9.4 | -2.277 | -2.285 | 1536 | 1579 | 1575 | 1536 | 2208 | 6933 |  | DENT | GENE | 02:17 | 02:23 | 02:23 | 77 | 78 | 0.4 | N/A | Глубина вмятины: 5 мм (0,4%). Линейка: 8 см в (940 см; 02:23 ч:мин) Аномалия находится на упругопластическом изгибе. |  | (c)
77071.83 | 3.759 | 3.735 | -7.656 | -7.68 | 1551 | 1594 | 1599 | 1551 | 3735 | 6934 |  | CORR | CIGR | 05:40 | 05:47 | 05:48 | 24 | 96 | 10 | EXT | Аномалия находится на упругопластическом изгибе: R=371 D, максимальное растяжение на 5.9 час. | 0.95 | (c)
77073.005 | 4.934 | 4.366 | -6.481 | -7.049 | 1586 | 1667 | 1705 | 1586 | 4366 | 6934 |  | CORR | GENE | 05:46 | 05:59 | 06:05 | 1439 | 238 | 11 | EXT | Аномалия находится на упругопластическом изгибе: R=377 D, максимальное растяжение на 5.9 час. | 1.05 | (b)
77075.373 | 7.302 | 7.238 | -4.113 | -4.177 | 1653 | 1776 | 1755 | 1653 | 4035 | 6934 |  | CORR | GENE | 05:57 | 06:17 | 06:13 | 142 | 204 | 10 | EXT | Аномалия находится на упругопластическом изгибе: R=412 D, максимальное растяжение на 5.9 час. | 0.92 | (c)
77099.319 | 8.233 | 8.122 | -3.202 | -3.313 | -2143 | -2139 | -2129 | 88 | 3142 | 6936 |  | CORR | AXGR | 08:51 | 08:51 | 08:53 | 171 | 28 | 11 | EXT |  | 0.9 | (c)
77102.521 | 0 | -0.056 | -11.485 | -11.541 | -920 | 188 | -154 | 0 |  | 6937 | Нарушение формы кольцевого шва | GWAN |  | 08:33 | 11:32 | 10:36 | 0 | 1531 |  | EXT | Нарушение формы кольцевого шва |  | (c)
77107.754 | 5.233 | 4.885 | -6.252 | -6.6 | -2121 | -2109 | -1732 | 109 | 4885 | 6937 |  | CORR | GENE | 05:19 | 05:21 | 06:22 | 912 | 778 | 10 | EXT |  | 0.96 | (c)
77109.271 | 6.75 | 6.359 | -4.735 | -5.126 | -2177 | -2162 | -2076 | 53 | 3846 | 6937 |  | CORR | GENE | 05:10 | 05:12 | 05:26 | 1280 | 203 | 10 | EXT |  | 0.96 | (c)
77112.161 | 9.64 | 7.717 | -1.845 | -3.768 | -2197 | -2008 | -2023 | 33 | 1267 | 6937 |  | CORR | GENE | 05:07 | 05:37 | 05:35 | 2501 | 349 | 12 | EXT |  | 0.99 | (c)
77112.821 | 10.3 | 10.236 | -1.185 | -1.249 | -1956 | -1925 | -1916 | 274 | 1082 | 6937 |  | CORR | GENE | 05:46 | 05:51 | 05:52 | 167 | 80 | 13 | EXT |  | 0.91 | (c)
77113.061 | 10.54 | 10.414 | -0.945 | -1.071 | 2144 | -2095 | -2023 | 0 | 922 | 6937 |  | CORR | GENE | 04:47 | 05:23 | 05:35 | 149 | 589 | 15 | EXT |  | 0.91 | (c)
77113.89 | 11.369 | 10.667 | -0.116 | -0.818 | -1911 | -1865 | -1846 | 319 | 37 | 6937 |  | CORR | GENE | 05:53 | 06:00 | 06:03 | 781 | 131 | 10 | EXT |  | 0.95 | (c)
77114.354 | 0.348 | 0.241 | -10.862 | -10.969 | -1641 | -1622 | -1618 | 590 | 241 | 6938 |  | CORR | AXGR | 05:49 | 05:52 | 05:53 | 187 | 45 | 10 | EXT |  | 0.9 | (c)
77115.599 | 1.593 | 1.575 | -9.617 | -9.635 | -1525 | -1509 | -1474 | 706 | 1575 | 6938 |  | CORR | CIGR | 06:08 | 06:10 | 06:16 | 30 | 101 | 10 | EXT |  | 0.89 | (c)
77141.958 | 5.342 | 5.311 | -5.933 | -5.964 | -1701 | -1669 | -1603 | 529 | 5311 | 6940 |  | CORR | CIGR | 05:31 | 05:36 | 05:47 | 34 | 197 | 11 | EXT |  | 0.89 | (c)
77142.544 | 5.928 | 5.816 | -5.347 | -5.459 | 1947 | 2204 | 2192 | 0 | 5228 | 6940 |  | CORR | GENE | 03:19 | 04:01 | 03:59 | 231 | 490 | 14 | EXT |  | 0.92 | (c)
77142.741 | 6.125 | 6.067 | -5.15 | -5.208 | -2200 | -2151 | -2171 | 30 | 5041 | 6940 |  | CORR | GENE | 04:10 | 04:18 | 04:15 | 167 | 59 | 13 | EXT |  | 0.91 | (c)
77142.973 | 6.357 | 6.314 | -4.918 | -4.961 | -2076 | -1996 | -1967 | 154 | 4903 | 6940 |  | CORR | GENE | 04:30 | 04:43 | 04:48 | 58 | 219 | 11 | EXT |  | 0.89 | (c)
77143.452 | 6.836 | 6.756 | -4.439 | -4.519 | -1949 | -1883 | -1797 | 281 | 4286 | 6940 |  | CORR | GENE | 04:51 | 05:01 | 05:15 | 233 | 305 | 26 | EXT |  | 0.96 | (c)
77159.375 | 0.119 | 0.083 | -11.086 | -11.122 | -197 | -107 | -52 | 0 | 83 | 6942 |  | CORR | GENE | 03:46 | 04:01 | 04:10 | 49 | 291 | 12 | EXT |  | 0.89 | (c)
77159.466 | 0.21 | 0.17 | -10.995 | -11.035 | 443 | 614 | 627 | 443 | 170 | 6942 |  | CORR | GENE | 05:29 | 05:57 | 05:59 | 52 | 369 | 10 | EXT |  | 0.89 | (c)
77184.446 | 2.83 | 2.716 | -8.3 | -8.414 | -2053 | -2047 | -2032 | 178 | 2716 | 6944 |  | CORR | AXGR | 05:27 | 05:28 | 05:30 | 252 | 42 | 10 | EXT |  | 0.91 | (c)
77184.816 | 3.2 | 3.137 | -7.93 | -7.993 | -2067 | -2036 | -1880 | 164 | 3137 | 6944 |  | CORR | GENE | 05:25 | 05:30 | 05:55 | 72 | 373 | 11 | EXT |  | 0.89 | (c)
77186.108 | 4.492 | 4.314 | -6.638 | -6.816 | 1865 | 1897 | 1886 | 323 | 4314 | 6944 |  | CORR | AXGR | 03:59 | 04:04 | 04:03 | 263 | 43 | 6 | EXT |  | 0.9 | (c)
77189.674 | 8.058 | 8.029 | -3.072 | -3.101 | 1764 | 1855 | 1886 | 223 | 3065 | 6944 |  | CORR | CIGR | 03:43 | 03:58 | 04:02 | 36 | 244 | 11 | EXT |  | 0.89 | (c)
77192.304 | 10.688 | 10.67 | -0.442 | -0.46 | 1957 | 2042 | 2044 | 100 | 427 | 6944 |  | CORR | CIGR | 04:14 | 04:28 | 04:28 | 33 | 174 | 10 | EXT |  | 0.89 | (c)
77194.854 | 2.108 | 2.081 | -9.372 | -9.399 | 919 | 981 | 1009 | 919 | 2081 | 6945 |  | CORR | CIGR | 04:56 | 05:06 | 05:11 | 32 | 179 | 10 | EXT |  | 0.89 | (c)
77195.044 | 2.298 | 1.819 | -9.182 | -9.661 | 2211 | -2221 | -2226 | 0 | 1819 | 6945 |  | LWAN | GENE | 08:25 | 08:29 | 08:29 | 618 | 49 |  | EXT | Эквивалент потери металла 14%. |  | (c)
77197.32 | 4.574 | 4.35 | -6.906 | -7.13 | 1010 | 1042 | 1062 | 1010 | 4350 | 6945 |  | CORR | GENE | 05:11 | 05:16 | 05:19 | 416 | 103 | 9 | EXT |  | 0.93 | (c)
77198.237 | 5.491 | 5.336 | -5.989 | -6.144 | 976 | 1008 | 1031 | 976 | 5336 | 6945 |  | CORR | GENE | 05:05 | 05:10 | 05:14 | 194 | 109 | 9 | EXT |  | 0.9 | (c)
77198.55 | 5.804 | 5.769 | -5.676 | -5.711 | 1001 | 1136 | 1118 | 995 | 5636 | 6945 |  | CORR | GENE | 05:09 | 05:31 | 05:28 | 75 | 234 | 11 | EXT |  | 0.89 | (c)
77204.226 | 0 | -0.028 | -10.82 | -10.848 | 258 | 502 | 1038 | 258 |  | 6946 | Нарушение формы кольцевого шва | GWAN |  | 00:02 | 00:42 | 02:08 | 0 | 1560 |  | EXT | Нарушение формы кольцевого шва |  | (c)
77204.226 | 0 | -0.016 | -10.82 | -10.836 | -1968 | -838 | -1267 | 263 |  | 6946 | Нарушение формы кольцевого шва | GWAN |  | 06:03 | 09:05 | 07:56 | 0 | 1402 |  | EXT | Нарушение формы кольцевого шва |  | (c)
77204.786 | 0.56 | 0.405 | -10.26 | -10.415 | 1577 | 1592 | 1861 | 85 | 405 | 6946 |  | CORR | GENE | 03:35 | 03:37 | 04:21 | 240 | 568 | 10 | EXT |  | 0.91 | (c)
77205.518 | 1.292 | 1.236 | -9.528 | -9.584 | 1798 | 1902 | 1908 | 212 | 1236 | 6946 |  | CORR | GENE | 04:11 | 04:27 | 04:28 | 62 | 220 | 10 | EXT |  | 0.89 | (c)
77206.985 | 2.759 | 2.74 | -8.061 | -8.08 | -1284 | -1249 | -1230 | 947 | 2740 | 6946 |  | CORR | CIGR | 07:53 | 07:59 | 08:02 | 21 | 108 | 11 | EXT |  | 0.89 | (c)
77210.621 | 6.395 | 6.387 | -4.425 | -4.433 | -1780 | -1771 | -1735 | 451 | 4407 | 6946 |  | CORR | CIGR | 06:33 | 06:35 | 06:40 | 26 | 90 | 13 | EXT |  | 0.89 | (c)
77212.603 | 8.377 | 8.204 | -2.443 | -2.616 | 1690 | 1867 | 1870 | 180 | 2428 | 6946 |  | CORR | GENE | 03:53 | 04:22 | 04:22 | 188 | 360 | 11 | EXT |  | 0.91 | (c)
77213.418 | 9.192 | 9.184 | -1.628 | -1.636 | 1609 | 1684 | 1689 | 461 | 1611 | 6946 |  | CORR | CIGR | 03:40 | 03:52 | 03:53 | 25 | 160 | 10 | EXT |  | 0.89 | (c)
77215.68 | 0.634 | 0.594 | -11.006 | -11.046 | -141 | 73 | 50 | 0 | 594 | 6947 |  | CORR | GENE | 04:41 | 05:15 | 05:12 | 67 | 382 | 10 | EXT |  | 0.89 | (c)
77226.633 | 11.587 | 11.464 | -0.053 | -0.176 | -55 | 106 | 78 | 0 | 0 | 6947 |  | DENT | GENE | 04:55 | 05:21 | 05:16 | 508 | 266 | 0.2 | N/A | Глубина вмятины: 3 мм (0,2%). Линейка: 51 см в (1146 см; 05:21 ч:мин) Аномалия находится вблизи кольцевого сварного шва. Аномалия находится вблизи продольного шва. |  | (c)
77234.534 | 7.848 | 7.772 | -3.397 | -3.473 | -1561 | -1495 | -1455 | 1350 | 3383 | 6948 |  | CORR | GENE | 07:09 | 07:19 | 07:26 | 90 | 211 | 11 | EXT |  | 0.89 | (c)
77255.887 | 6.856 | 6.829 | -4.864 | -4.891 | 56 | 103 | 135 | 56 | 4857 | 6950 |  | CORR | CIGR | 04:31 | 04:38 | 04:43 | 34 | 158 | 11 | EXT |  | 0.89 | (c)
77260.751 | 0 | -0.053 | -10.845 | -10.898 | 2171 | -2170 | -2186 | 2081 |  | 6951 | Нарушение формы кольцевого шва | GWAN |  | 01:44 | 02:03 | 02:01 | 0 | 209 |  | EXT | Нарушение формы кольцевого шва |  | (c)
77260.751 | 0 | -0.018 | -10.845 | -10.863 | -1356 | -43 | -600 | 0 |  | 6951 | Нарушение формы кольцевого шва | GWAN |  | 04:15 | 07:47 | 06:17 | 0 | 1513 |  | EXT | Нарушение формы кольцевого шва |  | (c)
77267.799 | 7.048 | 7.02 | -3.797 | -3.825 | -669 | -636 | -613 | 556 | 3797 | 6951 |  | CORR | CIGR | 06:06 | 06:11 | 06:15 | 28 | 113 | 14 | EXT |  | 0.89 | (c)
77268.723 | 7.972 | 7.939 | -2.873 | -2.906 | -115 | -63 | -89 | 62 | 2827 | 6951 |  | DENT | GENE | 07:35 | 07:44 | 07:39 | 79 | 53 | 0.3 | N/A | Глубина вмятины: 4 мм (0,3%). Линейка: 8 см в (794 см; 07:44 ч:мин) Аномалия находится вблизи продольного шва. |  | (c)
77269.226 | 8.475 | 8.288 | -2.37 | -2.557 | -819 | -815 | -800 | 780 | 2332 | 6951 |  | CORR | AXGR | 05:42 | 05:42 | 05:45 | 225 | 39 | 10 | EXT |  | 0.91 | (c)
77271.596 | 0 | 0 | -10.99 | -10.99 | -483 | -272 | -294 | 105 | 0 | 6952 | Смещение кромок | GWAN |  | 06:17 | 06:51 | 06:47 | 0 | 378 |  | EXT | Смещение кромок Наружу Величина смещения - 2.4 мм. |  | (c)
77277.769 | 6.173 | 6.136 | -4.817 | -4.854 | -313 | -167 | -179 | 45 | 4809 | 6952 |  | CORR | CIGR | 06:44 | 07:08 | 07:06 | 45 | 268 | 11 | EXT |  | 0.89 | (c)
77282.586 | 0 | 0 | -11.475 | -11.475 | 1180 | 1695 | 1703 | 4 | 0 | 6953 | Смещение кромок | GWAN |  | 05:16 | 06:39 | 06:40 | 0 | 1047 |  | EXT | Смещение кромок Наружу Величина смещения - 4.9 мм. |  | (c)
77282.586 | 0 | 0 | -11.475 | -11.475 | -1986 | -1805 | -1703 | 244 | 0 | 6953 | Смещение кромок | GWAN |  | 08:45 | 09:14 | 09:31 | 0 | 566 |  | EXT | Смещение кромок Наружу Величина смещения - 2.7 мм. |  | (c)
77294.061 | 0 | 0 | -11.535 | -11.535 | 1166 | 1451 | 1514 | 1166 | 0 | 6954 | Смещение кромок | GWAN |  | 03:21 | 04:07 | 04:17 | 0 | 696 |  | EXT | Смещение кромок Наружу Величина смещения - 2.7 мм. |  | (c)
77294.061 | 0 | -0.043 | -11.535 | -11.578 | 1964 | -1342 | -1329 | 161 |  | 6954 | Нарушение формы кольцевого шва | GWAN |  | 05:29 | 08:36 | 08:38 | 0 | 2336 |  | EXT | Нарушение формы кольцевого шва |  | (c)
77294.2 | 0.139 | 0.071 | -11.396 | -11.464 | 1649 | 1711 | 1698 | 1649 | 71 | 6954 |  | CORR | GENE | 04:39 | 04:49 | 04:47 | 368 | 97 | 9 | EXT |  | 0.92 | (c)
77309.565 | 3.969 | 3.9 | -7.041 | -7.11 | 459 | 485 | 695 | 459 | 3900 | 6955 |  | CORR | GENE | 02:52 | 02:57 | 03:31 | 72 | 473 | 12 | EXT |  | 0.89 | (c)
77309.693 | 4.097 | 4.066 | -6.913 | -6.944 | -1390 | -1287 | -1327 | 840 | 4066 | 6955 |  | DENT | GENE | 09:54 | 10:11 | 10:04 | 71 | 126 | 0.4 | N/A | Глубина вмятины: 5 мм (0,4%). Линейка: 7 см в (407 см; 10:11 ч:мин) |  | (c)
77311.166 | 5.57 | 5.491 | -5.44 | -5.519 | 1080 | 1091 | 1096 | 1080 | 5382 | 6955 |  | CORR | AXGR | 04:33 | 04:34 | 04:35 | 137 | 33 | 14 | EXT |  | 0.9 | (c)
77315.437 | 9.841 | 9.724 | -1.169 | -1.286 | 1009 | 1153 | 1237 | 765 | 1143 | 6955 |  | CORR | GENE | 04:21 | 04:44 | 04:58 | 143 | 457 | 11 | EXT |  | 0.9 | (c)
77332.024 | 3.883 | 3.849 | -7.332 | -7.366 | -1773 | -1699 | -1656 | 458 | 3849 | 6957 |  | CORR | GENE | 04:52 | 05:03 | 05:10 | 67 | 233 | 10 | EXT |  | 0.89 | (c)
77332.547 | 4.406 | 4.347 | -6.809 | -6.868 | -1809 | -1706 | -1625 | 422 | 4347 | 6957 |  | CORR | GENE | 04:46 | 05:02 | 05:16 | 569 | 368 | 14 | EXT |  | 0.97 | (c)
77334.369 | 6.228 | 6.177 | -4.987 | -5.038 | -1839 | -1577 | -1662 | 392 | 4978 | 6957 |  | CORR | GENE | 04:41 | 05:23 | 05:09 | 60 | 353 | 10 | EXT |  | 0.89 | (c)
77335.457 | 7.316 | 7.224 | -3.899 | -3.991 | -1513 | -1490 | -1484 | 718 | 3755 | 6957 |  | CORR | GENE | 05:34 | 05:37 | 05:38 | 236 | 57 | 7 | EXT |  | 0.9 | (c)
77336.972 | 8.831 | 8.685 | -2.384 | -2.53 | -1952 | -1675 | -1643 | 279 | 2077 | 6957 |  | CORR | GENE | 04:23 | 05:07 | 05:13 | 453 | 618 | 14 | EXT |  | 0.96 | (c)
77339.177 | 11.036 | 11.001 | -0.179 | -0.214 | -2028 | -1963 | -1929 | 203 | 174 | 6957 |  | CORR | CIGR | 04:10 | 04:21 | 04:26 | 40 | 198 | 10 | EXT |  | 0.89 | (c)
77339.323 | 11.182 | 11.155 | -0.033 | -0.06 | -1841 | -1747 | -1613 | 390 | 10 | 6957 |  | CORR | GENE | 04:41 | 04:56 | 05:17 | 50 | 455 | 10 | EXT |  | 0.89 | (c)
77339.356 | 0 | -0.019 | -11.435 | -11.454 | -114 | 1573 | 892 | 0 |  | 6958 | Нарушение формы кольцевого шва | GWAN |  | 09:47 | 02:20 | 12:30 | 0 | 2012 |  | EXT | Нарушение формы кольцевого шва |  | (c)
77339.356 | 0 | -0.01 | -11.435 | -11.445 | -2158 | -1968 | -1850 | 73 |  | 6958 | Нарушение формы кольцевого шва | GWAN |  | 04:18 | 04:48 | 05:07 | 0 | 616 |  | EXT | Нарушение формы кольцевого шва |  | (c)
77346.142 | 6.786 | 6.64 | -4.649 | -4.795 | -181 | -151 | -156 | 130 | 4544 | 6958 |  | CORR | GENE | 09:37 | 09:42 | 09:41 | 251 | 51 | 8 | EXT |  | 0.91 | (c)
77346.64 | 7.284 | 6.895 | -4.151 | -4.54 | -717 | -645 | -515 | 314 | 3968 | 6958 |  | CORR | GENE | 08:10 | 08:22 | 08:43 | 572 | 403 | 10 | EXT |  | 0.94 | (c)
77347.296 | 7.94 | 7.898 | -3.495 | -3.537 | -726 | -418 | -522 | 318 | 3343 | 6958 |  | CORR | GENE | 08:09 | 08:58 | 08:42 | 194 | 408 | 10 | EXT |  | 0.9 | (c)
77347.715 | 8.359 | 8.347 | -3.076 | -3.088 | -701 | -502 | -543 | 385 | 3039 | 6958 |  | CORR | GENE | 08:13 | 08:45 | 08:38 | 49 | 316 | 10 | EXT |  | 0.89 | (c)
77347.88 | 8.524 | 8.489 | -2.911 | -2.946 | -684 | -606 | -505 | 326 | 2552 | 6958 |  | CORR | GENE | 08:16 | 08:28 | 08:44 | 394 | 357 | 10 | EXT |  | 0.93 | (c)
77348.694 | 9.338 | 9.283 | -2.097 | -2.152 | -680 | -535 | -552 | 425 | 2077 | 6958 |  | CORR | GENE | 08:16 | 08:40 | 08:37 | 75 | 255 | 12 | EXT |  | 0.89 | (c)
77348.762 | 9.406 | 9.382 | -2.029 | -2.053 | -429 | -189 | -253 | 77 | 1965 | 6958 |  | CORR | GENE | 08:57 | 09:35 | 09:25 | 88 | 352 | 14 | EXT |  | 0.89 | (c)
77349.323 | 9.967 | 9.637 | -1.468 | -1.798 | -533 | -511 | -496 | 458 | 1233 | 6958 |  | CORR | GENE | 08:40 | 08:43 | 08:46 | 565 | 75 | 13 | EXT |  | 0.96 | (c)
77350.397 | 11.041 | 10.92 | -0.394 | -0.515 | -539 | -315 | -371 | 202 | 354 | 6958 |  | CORR | GENE | 08:39 | 09:15 | 09:06 | 161 | 337 | 11 | EXT |  | 0.9 | (c)
77351.993 | 1.202 | 0.882 | -10.373 | -10.693 | 1392 | 1619 | 1649 | 324 | 882 | 6959 |  | CORR | GENE | 05:27 | 06:04 | 06:09 | 489 | 515 | 12 | EXT | Аномалия находится на упругопластическом изгибе: R=977 D, максимальное растяжение на 5.6 час. | 0.95 | (c)
77353.793 | 3.002 | 2.98 | -8.573 | -8.595 | 948 | 980 | 995 | 948 | 2980 | 6959 |  | CORR | CIGR | 04:16 | 04:21 | 04:23 | 27 | 95 | 10 | EXT | Аномалия находится на упругопластическом изгибе: R=788 D, максимальное растяжение на 5.7 час. | 0.89 | (c)
77353.967 | 3.176 | 3.14 | -8.399 | -8.435 | 1547 | 1651 | 1657 | 464 | 3140 | 6959 |  | CORR | GENE | 05:52 | 06:09 | 06:10 | 72 | 220 | 10 | EXT | Аномалия находится на упругопластическом изгибе: R=765 D, максимальное растяжение на 5.7 час. | 0.89 | (c)
77355.509 | 4.718 | 4.695 | -6.857 | -6.88 | 2043 | 2088 | 2110 | 54 | 4695 | 6959 |  | CORR | CIGR | 07:12 | 07:20 | 07:23 | 42 | 134 | 10 | EXT | Аномалия находится на упругопластическом изгибе: R=710 D, максимальное растяжение на 5.7 час. | 0.89 | (c)
77356.195 | 5.404 | 5.367 | -6.171 | -6.208 | 1226 | 1285 | 1365 | 726 | 5367 | 6959 |  | CORR | CIGR | 05:01 | 05:10 | 05:23 | 46 | 279 | 11 | EXT | Аномалия находится на упругопластическом изгибе: R=712 D, максимальное растяжение на 5.8 час. | 0.89 | (c)
77358.759 | 7.968 | 7.761 | -3.607 | -3.814 | -2027 | -2010 | -1995 | 204 | 3418 | 6959 |  | CORR | GENE | 08:16 | 08:18 | 08:21 | 396 | 63 | 9 | EXT | Аномалия находится на упругопластическом изгибе: R=694 D, максимальное растяжение на 5.9 час. | 0.92 | (c)
77373.591 | 0 | 0 | -11.405 | -11.405 | 974 | 1196 | 1177 | 850 | 0 | 6961 | Смещение кромок | GWAN |  | 02:12 | 02:48 | 02:45 | 0 | 407 |  | EXT | Смещение кромок Вовнутрь Величина смещения - 3 мм. Аномалия находится на упругопластическом изгибе: R=423 D, максимальное растяжение на 6.2 час. |  | (c)
77373.591 | 0 | 0 | -11.405 | -11.405 | 1386 | 1504 | 1575 | 467 | 0 | 6961 | Смещение кромок | GWAN |  | 03:19 | 03:38 | 03:49 | 0 | 377 |  | EXT | Смещение кромок Наружу Величина смещения - 2.4 мм. Аномалия находится на упругопластическом изгибе: R=423 D, максимальное растяжение на 6.2 час. |  | (c)
77373.591 | 0 | -0.067 | -11.405 | -11.472 | -497 | -430 | -347 | 196 |  | 6961 | Нарушение формы кольцевого шва | GWAN |  | 10:15 | 10:26 | 10:39 | 0 | 301 |  | EXT | Нарушение формы кольцевого шва Аномалия находится на упругопластическом изгибе: R=423 D, максимальное растяжение на 6.2 час. |  | (c)
77374.931 | 1.34 | 1.324 | -10.065 | -10.081 | 2088 | 2137 | 2144 | 31 | 1324 | 6961 |  | CORR | CIGR | 05:12 | 05:20 | 05:21 | 35 | 112 | 14 | EXT | Аномалия находится на упругопластическом изгибе: R=517 D, максимальное растяжение на 6.1 час. | 0.89 | (c)
77376.588 | 2.997 | 2.972 | -8.408 | -8.433 | 1759 | 1947 | 1899 | 191 | 2972 | 6961 |  | CORR | CIGR | 04:19 | 04:49 | 04:42 | 41 | 281 | 10 | EXT | Аномалия находится на упругопластическом изгибе: R=702 D, максимальное растяжение на 6.2 час. | 0.89 | (c)
77382.609 | 9.018 | 8.656 | -2.387 | -2.749 | 2012 | 2202 | -2194 | 0 | 2307 | 6961 |  | CORR | GENE | 04:60 | 05:31 | 05:41 | 442 | 510 | 7 | EXT |  | 0.92 | (c)
77382.798 | 9.207 | 8.373 | -2.198 | -3.032 | -1567 | -1532 | -1467 | 664 | 2001 | 6961 |  | CORR | GENE | 07:22 | 07:28 | 07:38 | 1031 | 200 | 7 | EXT |  | 0.94 | (c)
77383.843 | 10.252 | 10.242 | -1.153 | -1.163 | -1301 | -1222 | -1227 | 930 | 1110 | 6961 |  | CORR | GENE | 08:05 | 08:18 | 08:17 | 53 | 148 | 10 | EXT |  | 0.89 | (c)
77383.942 | 10.351 | 9.789 | -1.054 | -1.616 | -1545 | -1479 | -1469 | 686 | 787 | 6961 |  | CORR | GENE | 07:26 | 07:37 | 07:38 | 829 | 152 | 10 | EXT |  | 0.95 | (c)
77396.291 | 0 | -0.022 | -11.255 | -11.277 | 1054 | -1737 | -1644 | 0 |  | 6963 | Нарушение формы кольцевого шва | GWAN |  | 03:05 | 07:34 | 07:49 | 0 | 3526 |  | EXT | Нарушение формы кольцевого шва |  | (c)
77408.566 | 1.02 | 0.985 | -10.345 | -10.38 | -1898 | -1823 | -1791 | 333 | 985 | 6964 |  | CORR | GENE | 03:58 | 04:10 | 04:15 | 54 | 214 | 11 | EXT |  | 0.89 | (c)
77419.331 | 0.42 | 0.394 | -11.01 | -11.036 | 1511 | 1792 | 1760 | 221 | 394 | 6965 |  | CORR | GENE | 06:03 | 06:48 | 06:43 | 79 | 498 | 7 | EXT |  | 0.89 | (c)
77422.985 | 4.074 | 3.712 | -7.356 | -7.718 | 910 | 1047 | 993 | 910 | 3712 | 6965 |  | CORR | GENE | 04:26 | 04:48 | 04:39 | 706 | 167 | 7 | EXT |  | 0.93 | (c)
77428.073 | 9.162 | 9.141 | -2.268 | -2.289 | 1085 | 1130 | 1146 | 1023 | 2243 | 6965 |  | CORR | CIGR | 04:54 | 05:01 | 05:04 | 46 | 122 | 10 | EXT |  | 0.89 | (c)
77429.204 | 10.293 | 10.205 | -1.137 | -1.225 | 742 | 793 | 786 | 742 | 951 | 6965 |  | CORR | GENE | 03:58 | 04:07 | 04:06 | 274 | 88 | 7 | EXT |  | 0.91 | (c)
77430.341 | 0 | 0 | -6.005 | -6.005 | 562 | 1731 | 1310 | 173 | 0 | 6966 | Смещение кромок | GWAN |  | 01:26 | 04:35 | 03:27 | 0 | 1495 |  | EXT | Смещение кромок Наружу Величина смещения - 3.5 мм. |  | (c)
77431.97 | 1.629 | 1.492 | -4.376 | -4.513 | 1533 | 1533 | 1551 | 661 | 1492 | 6966 |  | CORR | AXGR | 04:03 | 04:03 | 04:06 | 427 | 36 | 10 | EXT |  | 0.93 | (c)
77432 | 1.659 | 1.631 | -4.346 | -4.374 | 2020 | 2095 | 2095 | 61 | 1631 | 6966 |  | CORR | GENE | 05:21 | 05:33 | 05:33 | 48 | 149 | 19 | EXT |  | 0.89 | (c)
77434.27 | 3.929 | 3.877 | -2.076 | -2.128 | -1597 | -1586 | -1567 | 634 | 1815 | 6966 |  | CORR | GENE | 07:38 | 07:39 | 07:42 | 313 | 59 | 10 | EXT |  | 0.92 | (c)
77446.935 | 5.409 | 5.324 | -6.011 | -6.096 | 1003 | 1010 | 1029 | 1003 | 5324 | 6968 |  | CORR | GENE | 03:32 | 03:33 | 03:37 | 140 | 52 | 11 | EXT |  | 0.9 | (c)
77449.275 | 7.749 | 7.613 | -3.671 | -3.807 | 911 | 942 | 972 | 911 | 3645 | 6968 |  | CORR | GENE | 03:18 | 03:23 | 03:27 | 162 | 122 | 15 | EXT |  | 0.91 | (c)
77464.276 | 0 | -0.05 | -11.19 | -11.24 | -1028 | -37 | -8 | 0 |  | 6970 | Нарушение формы кольцевого шва | GWAN |  | 07:58 | 10:38 | 10:42 | 0 | 2040 |  | EXT | Нарушение формы кольцевого шва |  | (c)
77476.107 | 0.641 | 0.634 | -10.429 | -10.436 | -1842 | -1842 | -1811 | 1780 | 634 | 6971 |  | CORR | CIGR | 06:16 | 06:16 | 06:21 | 20 | 62 | 14 | EXT |  | 0.89 | (c)
77477.606 | 2.14 | 1.998 | -8.93 | -9.072 | -1324 | -1306 | -1299 | 1274 | 1998 | 6971 |  | CORR | AXGR | 07:40 | 07:43 | 07:44 | 224 | 50 | 12 | EXT |  | 0.91 | (c)
77482.637 | 7.171 | 6.508 | -3.899 | -4.562 | -1925 | -1182 | -1500 | 1074 | 3865 | 6971 |  | CORR | GENE | 06:03 | 08:03 | 07:11 | 697 | 851 | 10 | EXT |  | 0.95 | (c)
77482.855 | 7.389 | 7.371 | -3.681 | -3.699 | -2137 | -2017 | -2041 | 1945 | 3653 | 6971 |  | CORR | CIGR | 05:29 | 05:48 | 05:44 | 46 | 192 | 12 | EXT |  | 0.89 | (c)
77491.872 | 5.336 | 5.316 | -6.129 | -6.149 | 1367 | 1387 | 1420 | 1367 | 5316 | 6972 |  | CORR | CIGR | 03:35 | 03:39 | 03:44 | 24 | 106 | 11 | EXT |  | 0.89 | (c)
77493.272 | 6.736 | 6.725 | -4.729 | -4.74 | -1780 | -1717 | -1690 | 1600 | 4719 | 6972 |  | CORR | CIGR | 07:07 | 07:17 | 07:22 | 21 | 180 | 10 | EXT |  | 0.89 | (c)
77494.903 | 8.367 | 8.347 | -3.098 | -3.118 | 1647 | 1722 | 1740 | 1647 | 3092 | 6972 |  | CORR | CIGR | 04:20 | 04:33 | 04:36 | 26 | 186 | 10 | EXT |  | 0.89 | (c)
77496.517 | 9.981 | 9.965 | -1.484 | -1.5 | -1266 | -1081 | -1116 | 966 | 1437 | 6972 |  | CORR | GENE | 08:30 | 09:00 | 08:55 | 63 | 300 | 12 | EXT |  | 0.89 | (c)
77497.902 | 11.366 | 11.214 | -0.099 | -0.251 | 1918 | 1963 | 1955 | 1918 | 68 | 6972 |  | CORR | GENE | 05:04 | 05:12 | 05:10 | 183 | 74 | 7 | EXT |  | 0.9 | (c)
77498.001 | 0 | -0.046 | -11.025 | -11.071 | 1784 | 1918 | 1985 | 1784 |  | 6973 | Нарушение формы кольцевого шва | GWAN |  | 02:39 | 03:00 | 03:11 | 0 | 401 |  | EXT | Нарушение формы кольцевого шва |  | (c)
77498.001 | 0 | -0.047 | -11.025 | -11.072 | -480 | 723 | 453 | 0 |  | 6973 | Нарушение формы кольцевого шва | GWAN |  | 08:33 | 11:47 | 11:04 | 0 | 1867 |  | EXT | Нарушение формы кольцевого шва |  | (c)
77507.914 | 9.913 | 9.881 | -1.112 | -1.144 | 1676 | 1797 | 1797 | 1676 | 1033 | 6973 |  | CORR | GENE | 02:21 | 02:41 | 02:41 | 111 | 242 | 11 | EXT |  | 0.89 | (c)
77508.081 | 10.08 | 10.007 | -0.945 | -1.018 | -1770 | -1578 | -1440 | 1110 | 897 | 6973 |  | CORR | GENE | 05:05 | 05:36 | 05:58 | 121 | 660 | 12 | EXT |  | 0.9 | (c)
77508.208 | 10.207 | 10.133 | -0.818 | -0.892 | 1123 | 1379 | 1450 | 1123 | 732 | 6973 |  | CORR | GENE | 00:52 | 01:33 | 01:45 | 160 | 654 | 13 | EXT |  | 0.9 | (c)
77508.599 | 10.598 | 10.511 | -0.427 | -0.514 | 1301 | 1374 | 1490 | 1301 | 408 | 6973 |  | CORR | GENE | 01:21 | 01:32 | 01:51 | 106 | 377 | 13 | EXT |  | 0.9 | (c)
77511.34 | 2.314 | 2.298 | -7.956 | -7.972 | 828 | 1046 | 985 | 828 | 2298 | 6974 |  | CORR | GENE | 06:07 | 06:42 | 06:32 | 72 | 314 | 11 | EXT |  | 0.89 | (c)
77511.553 | 2.527 | 2.451 | -7.743 | -7.819 | 510 | 582 | 587 | 510 | 2451 | 6974 |  | CORR | GENE | 05:15 | 05:27 | 05:28 | 121 | 155 | 10 | EXT |  | 0.9 | (c)
77513.058 | 4.032 | 3.989 | -6.238 | -6.281 | 313 | 385 | 492 | 313 | 3989 | 6974 |  | CORR | GENE | 04:44 | 04:55 | 05:12 | 94 | 358 | 13 | EXT |  | 0.89 | (c)
77513.821 | 4.795 | 4.569 | -5.475 | -5.701 | 213 | 255 | 285 | 213 | 4569 | 6974 |  | CORR | GENE | 04:27 | 04:34 | 04:39 | 329 | 145 | 13 | EXT |  | 0.93 | (c)
77514.033 | 5.007 | 4.93 | -5.263 | -5.34 | 132 | 594 | 665 | 132 | 4930 | 6974 |  | CORR | GENE | 04:14 | 05:29 | 05:40 | 296 | 1066 | 13 | EXT |  | 0.93 | (c)
77514.517 | 5.491 | 5.414 | -4.779 | -4.856 | 380 | 440 | 685 | 380 | 4766 | 6974 |  | CORR | GENE | 04:54 | 05:04 | 05:44 | 90 | 610 | 10 | EXT |  | 0.89 | (c)
77515.41 | 6.384 | 5.894 | -3.886 | -4.376 | 1 | 294 | 578 | 1 | 3859 | 6974 |  | CORR | GENE | 03:53 | 04:41 | 05:26 | 517 | 1155 | 12 | EXT |  | 0.95 | (c)
77517.102 | 8.076 | 8.04 | -2.194 | -2.23 | 342 | 389 | 422 | 342 | 2192 | 6974 |  | CORR | CIGR | 04:48 | 04:56 | 05:01 | 38 | 160 | 10 | EXT |  | 0.89 | (c)
77518.058 | 9.032 | 8.987 | -1.238 | -1.283 | -461 | -399 | -368 | 275 | 1225 | 6974 |  | CORR | GENE | 02:39 | 02:49 | 02:54 | 58 | 186 | 11 | EXT |  | 0.89 | (c)
77521.739 | 2.443 | 2.196 | -9.257 | -9.504 | -2159 | -1964 | -1956 | 1753 | 2196 | 6975 |  | CORR | GENE | 05:39 | 06:11 | 06:12 | 325 | 406 | 16 | EXT |  | 0.94 | (c)
77524.335 | 5.039 | 4.983 | -6.661 | -6.717 | 1735 | 1760 | 1847 | 1735 | 4983 | 6975 |  | CORR | GENE | 04:08 | 04:12 | 04:26 | 89 | 223 | 13 | EXT |  | 0.89 | (c)
77525.846 | 6.55 | 6.51 | -5.15 | -5.19 | 1755 | 1819 | 1908 | 1755 | 5074 | 6975 |  | CORR | GENE | 04:11 | 04:22 | 04:36 | 116 | 306 | 13 | EXT |  | 0.9 | (c)
77530.49 | 11.194 | 11.129 | -0.506 | -0.571 | 1898 | 2065 | 2088 | 1898 | 463 | 6975 |  | CORR | GENE | 04:34 | 05:01 | 05:05 | 108 | 380 | 10 | EXT |  | 0.89 | (c)
77533.171 | 2.175 | 2.148 | -9.17 | -9.197 | 1318 | 1384 | 1580 | 1318 | 2148 | 6976 |  | CORR | GENE | 08:47 | 08:58 | 09:30 | 66 | 523 | 11 | EXT |  | 0.89 | (c)
77544.656 | 2.315 | 2.093 | -9.105 | -9.327 | -14 | -5 | -1 | 0 | 2093 | 6977 |  | LWAN | AXGR | 02:35 | 02:37 | 02:38 | 588 | 27 |  | INT | Эквивалент потери металла 19%. |  | (c)
77546.518 | 4.177 | 3.95 | -7.243 | -7.47 | -19 | -5 | 1 | 0 | 3950 | 6977 |  | LWAN | AXGR | 02:35 | 02:37 | 02:38 | 494 | 39 |  | INT | Эквивалент потери металла 19%. |  | (c)
77547.323 | 4.982 | 4.948 | -6.438 | -6.472 | 798 | 866 | 883 | 798 | 4948 | 6977 |  | CORR | CIGR | 04:46 | 04:57 | 05:00 | 46 | 170 | 10 | EXT |  | 0.89 | (c)
77568.665 | 3.819 | 3.735 | -7.871 | -7.955 | 1084 | 1304 | 1267 | 1084 | 3735 | 6979 |  | CORR | GENE | 07:22 | 07:57 | 07:51 | 211 | 366 | 10 | EXT |  | 0.91 | (c)
77595.742 | 7.551 | 7.527 | -2.909 | -2.933 | 1546 | 1609 | 1606 | 1546 | 2894 | 6981 |  | CORR | CIGR | 09:31 | 09:41 | 09:41 | 39 | 120 | 8 | EXT |  | 0.89 | (c)
77598.184 | 9.993 | 9.951 | -0.467 | -0.509 | 1306 | 1428 | 1407 | 1306 | 444 | 6981 |  | CORR | GENE | 08:52 | 09:12 | 09:09 | 65 | 202 | 12 | EXT |  | 0.89 | (c)
77598.621 | 10.43 | 10.281 | -0.03 | -0.179 | 1047 | 1218 | 1361 | 1047 | 24 | 6981 |  | CORR | GENE | 08:11 | 08:38 | 09:01 | 155 | 628 | 10 | EXT |  | 0.9 | (c)
77598.651 | 0 | -0.025 | -11.59 | -11.615 | 1787 | -756 | -1618 | 561 |  | 6982 | Нарушение формы кольцевого шва | GWAN |  | 00:55 | 06:04 | 03:45 | 0 | 2113 |  | EXT | Нарушение формы кольцевого шва |  | (c)
77610.241 | 0 | -0.034 | -11.46 | -11.494 | 1300 | -2038 | 2077 | 1300 |  | 6983 | Нарушение формы кольцевого шва | GWAN |  | 02:35 | 05:37 | 04:41 | 0 | 1553 |  | EXT | Нарушение формы кольцевого шва |  | (c)
77614.019 | 3.778 | 3.77 | -7.682 | -7.69 | 1056 | 1093 | 1123 | 1056 | 3770 | 6983 |  | CORR | CIGR | 01:56 | 02:02 | 02:07 | 34 | 134 | 10 | EXT |  | 0.89 | (c)
77621.701 | 0 | -0.028 | -9.7 | -9.728 | 72 | 812 | 1164 | 72 |  | 6984 | Нарушение формы кольцевого шва | GWAN |  | 01:09 | 03:09 | 04:06 | 0 | 2184 |  | EXT | Нарушение формы кольцевого шва |  | (c)
77621.701 | 0 | -0.026 | -9.7 | -9.726 | -1855 | -1024 | -1314 | 773 |  | 6984 | Нарушение формы кольцевого шва | GWAN |  | 07:58 | 10:12 | 09:26 | 0 | 1082 |  | EXT | Нарушение формы кольцевого шва |  | (c)
77628.486 | 6.785 | 6.763 | -2.915 | -2.937 | 199 | 251 | 270 | 199 | 2909 | 6984 |  | CORR | CIGR | 01:30 | 01:38 | 01:41 | 28 | 142 | 13 | EXT |  | 0.89 | (c)
77639.511 | 8.11 | 8.079 | -3.21 | -3.241 | 2191 | -2225 | -2025 | 1780 | 3070 | 6985 |  | CORR | GENE | 08:51 | 08:59 | 09:31 | 171 | 491 | 10 | EXT |  | 0.9 | (c)
77641.756 | 10.355 | 10.253 | -0.965 | -1.067 | 2005 | 2200 | -2166 | 1876 | 540 | 6985 |  | CORR | GENE | 08:21 | 08:53 | 09:08 | 527 | 581 | 12 | EXT |  | 0.95 | (c)
77642.721 | 0 | -0.033 | -11.375 | -11.408 | -1004 | 254 | 604 | 0 |  | 6986 | Нарушение формы кольцевого шва | GWAN |  | 06:37 | 09:60 | 10:56 | 0 | 3215 |  | EXT | Нарушение формы кольцевого шва |  | (c)
77654.096 | 0 | 0 | -11.365 | -11.365 | 834 | 1000 | 1027 | 834 | 0 | 6987 | Смещение кромок | GWAN |  | 00:59 | 01:26 | 01:30 | 0 | 385 |  | EXT | Смещение кромок Вовнутрь Величина смещения - 6.6 мм. |  | (c)
77654.096 | 0 | -0.032 | -11.365 | -11.397 | 1366 | 1739 | 1732 | 1366 |  | 6987 | Нарушение формы кольцевого шва | GWAN |  | 02:25 | 03:25 | 03:24 | 0 | 732 |  | EXT | Нарушение формы кольцевого шва |  | (c)
77654.096 | 0 | -0.045 | -11.365 | -11.41 | -1401 | -1127 | -365 | 0 |  | 6987 | Нарушение формы кольцевого шва | GWAN |  | 06:58 | 07:42 | 09:45 | 0 | 2072 |  | EXT | Нарушение формы кольцевого шва |  | (c)
77664.338 | 10.242 | 10.197 | -1.123 | -1.168 | 933 | 1043 | 1086 | 933 | 1105 | 6987 |  | CORR | GENE | 01:15 | 01:32 | 01:39 | 63 | 306 | 10 | EXT |  | 0.89 | (c)
77665.461 | 0 | -0.023 | -11.18 | -11.203 | -1072 | -9 | 50 | 1072 |  | 6988 | Нарушение формы кольцевого шва | GWAN |  | 09:58 | 00:50 | 12:60 | 0 | 2244 |  | EXT | Нарушение формы кольцевого шва |  | (c)
77665.47 | 0.009 | 0.009 | -11.171 | -11.171 | 293 | 826 | 583 | 293 | 9 | 6988 |  | CORR | GENE | 01:39 | 03:05 | 02:26 | 76 | 579 | 13 | EXT |  | 0.89 | (c)
77677.543 | 0.902 | 0.622 | -10.838 | -11.118 | -34 | -22 | -18 | 1 | 622 | 6989 |  | LWAN | AXGR | 04:51 | 04:53 | 04:53 | 817 | 32 |  | EXT | Эквивалент потери металла 19%. |  | (c)
77677.819 | 1.178 | 1.138 | -10.562 | -10.602 | -214 | -94 | -129 | 44 | 1138 | 6989 |  | CORR | CIGR | 04:22 | 04:41 | 04:35 | 42 | 170 | 10 | EXT |  | 0.89 | (c)
77679.945 | 3.304 | 3.197 | -8.436 | -8.543 | -1384 | -760 | -907 | 431 | 3197 | 6989 |  | CORR | GENE | 01:13 | 02:53 | 02:30 | 136 | 953 | 12 | EXT |  | 0.9 | (c)
77680.336 | 3.695 | 3.638 | -8.045 | -8.102 | 54 | 131 | 223 | 54 | 3638 | 6989 |  | CORR | GENE | 05:05 | 05:17 | 05:32 | 70 | 338 | 11 | EXT |  | 0.89 | (c)
77680.712 | 4.071 | 4.02 | -7.669 | -7.72 | 455 | 669 | 630 | 455 | 4020 | 6989 |  | CORR | GENE | 06:10 | 06:44 | 06:38 | 70 | 350 | 13 | EXT |  | 0.89 | (c)
77682.047 | 5.406 | 5.35 | -6.334 | -6.39 | 893 | 1187 | 1254 | 893 | 5350 | 6989 |  | CORR | GENE | 07:20 | 08:08 | 08:18 | 156 | 721 | 11 | EXT |  | 0.9 | (c)
77682.973 | 6.332 | 6.273 | -5.408 | -5.467 | -125 | 108 | 79 | 0 | 5275 | 6989 |  | CORR | GENE | 04:36 | 05:14 | 05:09 | 192 | 407 | 11 | EXT |  | 0.91 | (c)
77683.166 | 6.525 | 6.502 | -5.215 | -5.238 | -971 | -939 | -918 | 866 | 5211 | 6989 |  | CORR | CIGR | 02:19 | 02:25 | 02:28 | 27 | 105 | 11 | EXT |  | 0.89 | (c)
77683.351 | 6.71 | 6.587 | -5.03 | -5.153 | -1089 | -1067 | -1063 | 1038 | 4908 | 6989 |  | CORR | AXGR | 02:00 | 02:04 | 02:05 | 245 | 51 | 12 | EXT |  | 0.92 | (c)
77700.041 | 0 | -0.04 | -11.515 | -11.555 | 699 | 1364 | 1145 | 699 |  | 6991 | Нарушение формы кольцевого шва | GWAN |  | 01:51 | 03:39 | 03:03 | 0 | 892 |  | EXT | Нарушение формы кольцевого шва |  | (c)
77700.041 | 0 | -0.02 | -11.515 | -11.535 | 1824 | 1972 | 2079 | 1824 |  | 6991 | Нарушение формы кольцевого шва | GWAN |  | 04:53 | 05:17 | 05:34 | 0 | 509 |  | EXT | Нарушение формы кольцевого шва |  | (c)
77710.944 | 10.903 | 10.882 | -0.612 | -0.633 | -1335 | -1194 | -1183 | 1031 | 582 | 6991 |  | CORR | CIGR | 08:23 | 08:46 | 08:48 | 51 | 304 | 10 | EXT |  | 0.89 | (c)
77723.266 | 0 | -0.019 | -11.545 | -11.564 | 1683 | 2214 | -2019 | 1261 |  | 6993 | Нарушение формы кольцевого шва | GWAN |  | 01:13 | 02:39 | 03:16 | 0 | 1517 |  | EXT | Нарушение формы кольцевого шва |  | (c)
77727.085 | 3.819 | 3.737 | -7.726 | -7.808 | -2053 | -2014 | -2011 | 1968 | 3737 | 6993 |  | CORR | GENE | 03:10 | 03:17 | 03:17 | 261 | 85 | 12 | EXT |  | 0.92 | (c)
77728.957 | 5.691 | 5.609 | -5.854 | -5.936 | 2064 | 2173 | -2217 | 2038 | 5609 | 6993 |  | CORR | GENE | 02:15 | 02:32 | 02:44 | 111 | 359 | 11 | EXT |  | 0.89 | (c)
77729.981 | 6.715 | 6.697 | -4.83 | -4.848 | 2136 | -2203 | -2200 | 2076 | 4783 | 6993 |  | CORR | GENE | 02:26 | 02:46 | 02:46 | 65 | 249 | 10 | EXT |  | 0.89 | (c)
77731.03 | 7.764 | 7.76 | -3.781 | -3.785 | -2014 | -2012 | -1979 | 1944 | 3762 | 6993 |  | CORR | CIGR | 03:17 | 03:17 | 03:22 | 23 | 70 | 10 | EXT |  | 0.89 | (c)
77731.28 | 8.014 | 7.984 | -3.531 | -3.561 | 2117 | -2141 | -2139 | 1934 | 3471 | 6993 |  | CORR | GENE | 02:23 | 02:56 | 02:56 | 90 | 410 | 11 | EXT |  | 0.89 | (c)
77731.575 | 8.309 | 8.237 | -3.236 | -3.308 | -1950 | -1932 | -1939 | 1928 | 3185 | 6993 |  | CORR | AXGR | 03:27 | 03:30 | 03:29 | 123 | 22 | 11 | EXT |  | 0.9 | (c)
77738.457 | 3.646 | 3.619 | -7.299 | -7.326 | -2128 | -2054 | -2024 | 1920 | 3619 | 6994 |  | CORR | CIGR | 02:26 | 02:38 | 02:43 | 56 | 208 | 15 | EXT |  | 0.89 | (c)
77743.818 | 9.007 | 8.972 | -1.938 | -1.973 | -1959 | -1830 | -1790 | 1622 | 1912 | 6994 |  | CORR | GENE | 02:53 | 03:14 | 03:20 | 61 | 337 | 11 | EXT |  | 0.89 | (c)
77753.15 | 7.394 | 7.379 | -3.241 | -3.256 | 299 | 337 | 391 | 299 | 3213 | 6995 |  | CORR | CIGR | 03:13 | 03:19 | 03:28 | 43 | 184 | 11 | EXT |  | 0.89 | (c)
77753.152 | 7.396 | 7.384 | -3.239 | -3.251 | -2101 | -2044 | -2019 | 1937 | 3223 | 6995 |  | CORR | CIGR | 08:46 | 08:55 | 08:59 | 28 | 164 | 10 | EXT |  | 0.89 | (c)
77753.726 | 7.97 | 7.949 | -2.665 | -2.686 | -1880 | -1833 | -1779 | 1678 | 2639 | 6995 |  | CORR | CIGR | 09:21 | 09:29 | 09:37 | 47 | 202 | 11 | EXT |  | 0.89 | (c)
77755.856 | 10.1 | 10.079 | -0.535 | -0.556 | 350 | 427 | 503 | 350 | 514 | 6995 |  | CORR | CIGR | 03:21 | 03:34 | 03:46 | 42 | 305 | 10 | EXT |  | 0.89 | (c)
77756.391 | 0 | -0.059 | -11.62 | -11.679 | 1815 | -1461 | -1970 | 1295 |  | 6996 | Нарушение формы кольцевого шва | GWAN |  | 11:45 | 02:56 | 13:34 | 0 | 1351 |  | EXT | Нарушение формы кольцевого шва |  | (c)
77756.391 | 0 | -0.088 | -11.62 | -11.708 | -302 | 789 | 706 | 0 |  | 6996 | Нарушение формы кольцевого шва | GWAN |  | 06:03 | 08:59 | 08:46 | 0 | 2015 |  | EXT | Нарушение формы кольцевого шва |  | (c)
77758.088 | 1.697 | 1.43 | -9.923 | -10.19 | -1791 | -1723 | -1603 | 1416 | 1430 | 6996 |  | CORR | GENE | 02:03 | 02:14 | 02:33 | 351 | 375 | 20 | EXT |  | 0.97 | (c)
77759.599 | 3.208 | 2.907 | -8.412 | -8.713 | -1411 | -1368 | -1337 | 1263 | 2907 | 6996 |  | CORR | GENE | 03:04 | 03:11 | 03:16 | 620 | 148 | 11 | EXT |  | 0.95 | (c)
77760.173 | 3.782 | 3.742 | -7.838 | -7.878 | -1776 | -1668 | -1632 | 1488 | 3742 | 6996 |  | CORR | GENE | 02:05 | 02:23 | 02:29 | 116 | 288 | 12 | EXT |  | 0.9 | (c)
77762.518 | 6.127 | 5.948 | -5.493 | -5.672 | -1151 | -1146 | -1065 | 980 | 5465 | 6996 |  | CORR | GENE | 03:46 | 03:47 | 04:00 | 207 | 171 | 10 | EXT |  | 0.91 | (c)
77762.702 | 6.311 | 6.288 | -5.309 | -5.332 | -1139 | -1057 | -1046 | 953 | 5278 | 6996 |  | CORR | CIGR | 03:48 | 04:02 | 04:03 | 54 | 186 | 11 | EXT |  | 0.89 | (c)
77765.542 | 9.151 | 9.115 | -2.469 | -2.505 | -1079 | -851 | -854 | 630 | 2402 | 6996 |  | CORR | GENE | 03:58 | 04:35 | 04:34 | 103 | 449 | 13 | EXT |  | 0.9 | (c)
77766.338 | 9.947 | 9.921 | -1.673 | -1.699 | -792 | -680 | -697 | 602 | 1645 | 6996 |  | CORR | CIGR | 04:44 | 05:02 | 04:60 | 54 | 190 | 12 | EXT |  | 0.89 | (c)
77766.37 | 9.979 | 9.835 | -1.641 | -1.785 | 370 | 408 | 396 | 370 | 1570 | 6996 |  | CORR | AXGR | 07:52 | 07:58 | 07:56 | 215 | 51 | 15 | EXT |  | 0.92 | (c)
77766.536 | 10.145 | 10.132 | -1.475 | -1.488 | -279 | -118 | -149 | 20 | 1446 | 6996 |  | CORR | CIGR | 06:07 | 06:33 | 06:28 | 42 | 259 | 11 | EXT |  | 0.89 | (c)
77766.605 | 10.214 | 10.204 | -1.406 | -1.416 | -12 | -9 | 18 | 0 | 1396 | 6996 |  | CORR | CIGR | 06:50 | 06:51 | 06:55 | 20 | 59 | 14 | EXT |  | 0.89 | (c)
77767.143 | 10.752 | 10.718 | -0.868 | -0.902 | -1093 | -1011 | -949 | 805 | 850 | 6996 |  | CORR | CIGR | 03:56 | 04:09 | 04:19 | 52 | 288 | 10 | EXT |  | 0.89 | (c)
77768.011 | 0 | -0.046 | -11.155 | -11.201 | 157 | 1100 | 968 | 157 |  | 6997 | Нарушение формы кольцевого шва | GWAN |  | 01:43 | 04:15 | 03:54 | 0 | 1622 |  | EXT | Нарушение формы кольцевого шва |  | (c)
77768.011 | 0 | -0.066 | -11.155 | -11.221 | 2026 | -905 | -1313 | 191 |  | 6997 | Нарушение формы кольцевого шва | GWAN |  | 06:44 | 10:51 | 09:46 | 0 | 2244 |  | EXT | Нарушение формы кольцевого шва |  | (c)
77770.189 | 2.178 | 2.135 | -8.977 | -9.02 | 552 | 1364 | 1076 | 552 | 2135 | 6997 |  | CORR | GENE | 02:47 | 04:58 | 04:11 | 221 | 1047 | 11 | EXT |  | 0.91 | (c)
77773.035 | 5.024 | 4.856 | -6.131 | -6.299 | 1108 | 1340 | 1383 | 1108 | 4856 | 6997 |  | CORR | GENE | 04:16 | 04:54 | 05:01 | 291 | 550 | 11 | EXT |  | 0.92 | (c)
77773.749 | 5.738 | 5.238 | -5.417 | -5.917 | 319 | 1333 | 1128 | 319 | 5238 | 6997 |  | CORR | GENE | 02:09 | 04:53 | 04:19 | 543 | 1617 | 13 | EXT |  | 0.96 | (c)
77773.991 | 5.98 | 5.956 | -5.175 | -5.199 | 1743 | 1771 | 1845 | 1743 | 5161 | 6997 |  | CORR | CIGR | 05:59 | 06:03 | 06:15 | 38 | 204 | 10 | EXT |  | 0.89 | (c)
77774.24 | 6.229 | 6.172 | -4.926 | -4.983 | 1779 | 1953 | 1942 | 1779 | 4915 | 6997 |  | CORR | GENE | 06:05 | 06:33 | 06:31 | 68 | 325 | 10 | EXT |  | 0.89 | (c)
77774.666 | 6.655 | 6.454 | -4.5 | -4.701 | 1806 | 1836 | 1844 | 1806 | 4422 | 6997 |  | CORR | GENE | 06:09 | 06:14 | 06:15 | 279 | 76 | 9 | EXT |  | 0.91 | (c)
77775.028 | 7.017 | 6.962 | -4.138 | -4.193 | 1842 | 1947 | 2067 | 1842 | 4120 | 6997 |  | CORR | GENE | 06:15 | 06:32 | 06:51 | 73 | 449 | 11 | EXT |  | 0.89 | (c)
77780.43 | 1.264 | 1.066 | -9.676 | -9.874 | 1955 | 1983 | 1993 | 1955 | 1066 | 6998 |  | CORR | GENE | 03:30 | 03:35 | 03:36 | 375 | 76 | 11 | EXT |  | 0.93 | (c)
77781.217 | 2.051 | 1.804 | -8.889 | -9.136 | 1926 | 2103 | 2120 | 1926 | 1804 | 6998 |  | CORR | GENE | 03:25 | 03:54 | 03:57 | 1210 | 389 | 12 | EXT |  | 0.98 | (c)
77782.602 | 3.436 | 3.373 | -7.504 | -7.567 | -2128 | -1252 | -1354 | 580 | 3373 | 6998 |  | CORR | GENE | 04:31 | 06:53 | 06:36 | 201 | 1548 | 14 | EXT |  | 0.91 | (c)
77783.656 | 4.49 | 4.436 | -6.45 | -6.504 | -2116 | -1980 | -1989 | 1862 | 4436 | 6998 |  | CORR | GENE | 04:33 | 04:55 | 04:54 | 73 | 254 | 10 | EXT |  | 0.89 | (c)
77784.457 | 5.291 | 5.148 | -5.649 | -5.792 | 1504 | -1000 | -1304 | 0 | 4681 | 6998 |  | CORR | GENE | 02:17 | 07:33 | 06:44 | 1111 | 3306 | 15 | EXT |  | 1 | (b)
77789.602 | 10.436 | 10.407 | -0.504 | -0.533 | 1569 | 1674 | 1664 | 1569 | 490 | 6998 |  | CORR | CIGR | 02:28 | 02:45 | 02:43 | 43 | 191 | 10 | EXT |  | 0.89 | (c)
77790.056 | 10.89 | 10.827 | -0.05 | -0.113 | 1356 | 1383 | 1383 | 1356 | 25 | 6998 |  | CORR | PITT | 01:53 | 01:58 | 01:58 | 88 | 55 | 15 | EXT |  | 0.89 | (c)
77790.106 | 0 | -0.06 | -11.605 | -11.665 | -1339 | -941 | -726 | 113 |  | 6999 | Коррозия на шве | GWAN | GENE | 00:48 | 01:53 | 02:27 | 114 | 1226 | 20 | EXT | Коррозия на шве | 0.9 | (c)
77790.106 | 0 | -0.061 | -11.605 | -11.666 | 1059 | 1956 | 1910 | 1059 |  | 6999 | Коррозия на шве | GWAN | GENE | 07:15 | 09:40 | 09:33 | 87 | 1700 | 21 | EXT | Коррозия на шве | 0.9 | (c)
77790.201 | 0.095 | 0.048 | -11.51 | -11.557 | -995 | -979 | -958 | 922 | 48 | 6999 |  | CORR | GENE | 01:44 | 01:47 | 01:50 | 176 | 74 | 13 | EXT |  | 0.91 | (c)
77790.41 | 0.304 | 0.237 | -11.301 | -11.368 | -615 | -593 | -544 | 473 | 237 | 6999 |  | CORR | GENE | 02:45 | 02:49 | 02:57 | 608 | 142 | 15 | EXT |  | 0.98 | (c)
77791.646 | 1.54 | 1.525 | -10.065 | -10.08 | -1058 | -1018 | -988 | 919 | 1525 | 6999 |  | CORR | CIGR | 01:34 | 01:40 | 01:45 | 45 | 139 | 15 | EXT |  | 0.89 | (c)
77792.116 | 2.01 | 0.961 | -9.595 | -10.644 | -360 | -327 | -284 | 209 | 961 | 6999 |  | CORR | GENE | 03:26 | 03:32 | 03:39 | 1240 | 151 | 10 | EXT |  | 0.96 | (c)
77792.156 | 2.05 | 2.024 | -9.555 | -9.581 | -207 | -206 | -132 | 58 | 2024 | 6999 |  | CORR | CIGR | 03:51 | 03:51 | 04:03 | 35 | 149 | 12 | EXT |  | 0.89 | (c)
77792.35 | 2.244 | 2.217 | -9.361 | -9.388 | -599 | -494 | -505 | 412 | 2217 | 6999 |  | CORR | CIGR | 02:48 | 03:05 | 03:03 | 52 | 187 | 10 | EXT |  | 0.89 | (c)
77794.243 | 4.137 | 4.099 | -7.468 | -7.506 | -1032 | -377 | -537 | 43 | 4099 | 6999 |  | CORR | GENE | 01:38 | 03:24 | 02:58 | 300 | 989 | 12 | EXT |  | 0.92 | (c)
77795.55 | 5.444 | 5.318 | -6.161 | -6.287 | -443 | -293 | 29 | 0 | 5318 | 6999 |  | CORR | GENE | 03:13 | 03:37 | 04:29 | 706 | 944 | 12 | EXT |  | 0.96 | (c)
77796.599 | 6.493 | 6.389 | -5.112 | -5.216 | -573 | 97 | -201 | 0 | 4095 | 6999 |  | CORR | GENE | 02:52 | 04:40 | 03:52 | 1121 | 743 | 12 | EXT |  | 0.98 | (c)
77797.576 | 7.47 | 7.413 | -4.135 | -4.192 | -776 | -610 | -676 | 577 | 4112 | 6999 |  | CORR | GENE | 02:19 | 02:46 | 02:35 | 80 | 199 | 10 | EXT |  | 0.89 | (c)
77797.72 | 7.614 | 7.575 | -3.991 | -4.03 | 847 | 1199 | 1090 | 847 | 3954 | 6999 |  | CORR | GENE | 06:41 | 07:38 | 07:20 | 76 | 485 | 10 | EXT |  | 0.89 | (c)
77798.786 | 8.68 | 8.588 | -2.925 | -3.017 | -589 | -587 | -265 | 0 | 2628 | 6999 |  | CORR | GENE | 02:49 | 02:50 | 03:42 | 389 | 648 | 12 | EXT |  | 0.94 | (c)
77798.857 | 8.751 | 8.561 | -2.854 | -3.044 | 946 | 1021 | 1009 | 946 | 2323 | 6999 |  | CORR | GENE | 06:57 | 07:09 | 07:07 | 721 | 125 | 11 | EXT |  | 0.96 | (c)
77799.108 | 9.002 | 9 | -2.603 | -2.605 | -468 | -439 | -431 | 394 | 2303 | 6999 |  | CORR | GENE | 03:09 | 03:14 | 03:15 | 302 | 74 | 11 | EXT |  | 0.92 | (c)
77799.86 | 9.754 | 9.375 | -1.851 | -2.23 | -716 | -2 | -273 | 0 | 1168 | 6999 |  | CORR | GENE | 02:29 | 04:24 | 03:40 | 1062 | 886 | 11 | EXT |  | 0.97 | (c)
77799.867 | 9.761 | 9.745 | -1.844 | -1.86 | 376 | 437 | 478 | 376 | 1812 | 6999 |  | CORR | CIGR | 05:25 | 05:35 | 05:42 | 48 | 203 | 10 | EXT |  | 0.89 | (c)
77800.003 | 9.897 | 9.865 | -1.708 | -1.74 | 714 | 931 | 942 | 714 | 1667 | 6999 |  | CORR | GENE | 06:20 | 06:55 | 06:57 | 73 | 456 | 14 | EXT |  | 0.89 | (c)
77800.754 | 10.648 | 10.589 | -0.957 | -1.016 | 118 | 296 | 635 | 118 | 775 | 6999 |  | CORR | GENE | 04:44 | 05:12 | 06:07 | 241 | 1033 | 14 | EXT |  | 0.92 | (c)
77800.904 | 10.798 | 10.682 | -0.807 | -0.923 | 7 | 23 | 24 | 7 | 756 | 6999 |  | CORR | AXGR | 04:26 | 04:28 | 04:28 | 167 | 33 | 15 | EXT |  | 0.91 | (c)
77801.211 | 11.105 | 11.089 | -0.5 | -0.516 | -63 | -1 | 18 | 0 | 473 | 6999 |  | CORR | CIGR | 04:14 | 04:24 | 04:27 | 43 | 162 | 10 | EXT |  | 0.89 | (c)
77801.297 | 11.191 | 11.155 | -0.414 | -0.45 | 39 | 89 | 76 | 39 | 268 | 6999 |  | CORR | GENE | 04:31 | 04:39 | 04:37 | 182 | 73 | 12 | EXT |  | 0.91 | (c)
77801.355 | 11.249 | 11.21 | -0.356 | -0.395 | -625 | -516 | -506 | 388 | 325 | 6999 |  | CORR | GENE | 02:44 | 03:01 | 03:03 | 70 | 237 | 10 | EXT |  | 0.89 | (c)
77801.577 | 11.471 | 11.443 | -0.134 | -0.162 | -1211 | -916 | -649 | 88 | 74 | 6999 |  | CORR | GENE | 01:09 | 01:57 | 02:40 | 88 | 1123 | 15 | EXT |  | 0.89 | (c)
77801.711 | 0 | -0.036 | -11.4 | -11.436 | 649 | 823 | 817 | 649 |  | 7000 | Коррозия на шве | GWAN | GENE | 03:38 | 04:06 | 04:05 | 70 | 337 | 18 | EXT | Коррозия на шве | 0.89 | (c)
77801.711 | 0 | -0.056 | -11.4 | -11.456 | 1864 | 2226 | -2012 | 1427 |  | 7000 | Нарушение формы кольцевого шва | GWAN |  | 06:54 | 07:53 | 08:29 | 0 | 1170 |  | EXT | Нарушение формы кольцевого шва |  | (c)
77801.724 | 0.013 | 0.007 | -11.387 | -11.393 | 707 | 869 | 802 | 707 | 7 | 7000 |  | CORR | CIGR | 03:48 | 04:14 | 04:03 | 26 | 190 | 20 | EXT |  | 0.89 | (c)
77802.001 | 0.29 | 0.095 | -11.11 | -11.305 | 564 | 636 | 756 | 564 | 95 | 7000 |  | CORR | GENE | 03:25 | 03:36 | 03:56 | 239 | 385 | 10 | EXT |  | 0.91 | (c)
77804.708 | 2.997 | 2.875 | -8.403 | -8.525 | 446 | 684 | 791 | 446 | 2875 | 7000 |  | CORR | GENE | 03:06 | 03:44 | 04:01 | 279 | 690 | 11 | EXT |  | 0.92 | (c)
77805.776 | 4.065 | 4.001 | -7.335 | -7.399 | 506 | 832 | 785 | 506 | 4001 | 7000 |  | CORR | GENE | 03:15 | 04:08 | 04:00 | 125 | 558 | 14 | EXT |  | 0.9 | (c)
77805.971 | 4.26 | 4.247 | -7.14 | -7.153 | 852 | 886 | 900 | 852 | 4247 | 7000 |  | CORR | CIGR | 04:11 | 04:17 | 04:19 | 30 | 96 | 12 | EXT |  | 0.89 | (c)
77806.224 | 4.513 | 4.503 | -6.887 | -6.897 | 675 | 825 | 776 | 675 | 4503 | 7000 |  | CORR | CIGR | 03:43 | 04:07 | 03:59 | 35 | 200 | 16 | EXT |  | 0.89 | (c)
77806.591 | 4.88 | 4.869 | -6.52 | -6.531 | 1037 | 1079 | 1085 | 1037 | 4869 | 7000 |  | CORR | CIGR | 04:41 | 04:48 | 04:49 | 30 | 96 | 12 | EXT |  | 0.89 | (c)
77807.41 | 5.699 | 5.173 | -5.701 | -6.227 | 867 | 1085 | 1038 | 867 | 5173 | 7000 |  | CORR | GENE | 04:14 | 04:49 | 04:41 | 1021 | 341 | 14 | EXT |  | 0.99 | (c)
77807.646 | 5.935 | 5.858 | -5.465 | -5.542 | 1674 | 1855 | 1946 | 1674 | 4757 | 7000 |  | CORR | GENE | 06:24 | 06:53 | 07:08 | 785 | 543 | 9 | EXT |  | 0.94 | (c)
77808.072 | 6.361 | 6.283 | -5.039 | -5.117 | 565 | 658 | 852 | 565 | 5006 | 7000 |  | CORR | GENE | 03:25 | 03:40 | 04:11 | 111 | 573 | 13 | EXT |  | 0.9 | (c)
77808.219 | 6.508 | 6.486 | -4.892 | -4.914 | 1047 | 1110 | 1131 | 1047 | 4848 | 7000 |  | CORR | GENE | 04:43 | 04:53 | 04:56 | 66 | 168 | 16 | EXT |  | 0.89 | (c)
77808.257 | 6.546 | 6.372 | -4.854 | -5.028 | 817 | 851 | 849 | 817 | 4790 | 7000 |  | CORR | GENE | 04:05 | 04:11 | 04:11 | 238 | 65 | 11 | EXT |  | 0.91 | (c)
77809.496 | 7.785 | 7.689 | -3.615 | -3.711 | 51 | 422 | 477 | 51 | 3469 | 7000 |  | CORR | GENE | 02:02 | 03:02 | 03:11 | 242 | 852 | 10 | EXT |  | 0.91 | (c)
77810.231 | 8.52 | 8.364 | -2.88 | -3.036 | 901 | 933 | 936 | 901 | 2723 | 7000 |  | CORR | GENE | 04:19 | 04:24 | 04:25 | 313 | 69 | 13 | EXT |  | 0.93 | (c)
77810.834 | 9.123 | 9.096 | -2.277 | -2.304 | 621 | 782 | 790 | 621 | 2239 | 7000 |  | CORR | GENE | 03:34 | 03:60 | 04:01 | 65 | 340 | 21 | EXT |  | 0.89 | (c)
77810.925 | 9.214 | 9.201 | -2.186 | -2.199 | 890 | 997 | 977 | 890 | 2154 | 7000 |  | CORR | CIGR | 04:17 | 04:34 | 04:31 | 45 | 174 | 12 | EXT |  | 0.89 | (c)
77810.967 | 9.256 | 9.246 | -2.144 | -2.154 | 671 | 781 | 759 | 671 | 2118 | 7000 |  | CORR | CIGR | 03:42 | 03:60 | 03:56 | 36 | 174 | 16 | EXT |  | 0.89 | (c)
77811.075 | 9.364 | 9.292 | -2.036 | -2.108 | 540 | 780 | 828 | 540 | 1973 | 7000 |  | CORR | GENE | 03:21 | 03:60 | 04:07 | 135 | 575 | 25 | EXT |  | 0.92 | (c)
77812.361 | 10.65 | 9.648 | -0.75 | -1.752 | 780 | 938 | 974 | 780 | 235 | 7000 |  | CORR | GENE | 03:60 | 04:25 | 04:31 | 1517 | 387 | 13 | EXT |  | 1 | (c)
77812.632 | 10.921 | 10.869 | -0.479 | -0.531 | 425 | 527 | 573 | 425 | 449 | 7000 |  | CORR | GENE | 03:02 | 03:19 | 03:26 | 82 | 295 | 14 | EXT |  | 0.89 | (c)
77812.974 | 11.263 | 11.217 | -0.137 | -0.183 | 406 | 517 | 536 | 406 | 80 | 7000 |  | CORR | GENE | 02:59 | 03:17 | 03:20 | 103 | 261 | 14 | EXT |  | 0.9 | (c)
77813.111 | 0 | -0.004 | -11.72 | -11.724 | 1134 | 1385 | 1416 | 1134 |  | 7001 | Коррозия на шве | GWAN | CIGR | 03:23 | 04:03 | 04:08 | 56 | 565 | 19 | EXT | Коррозия на шве | 0.89 | (c)
77813.111 | 0 | -0.03 | -11.72 | -11.75 | -2185 | -1205 | -1246 | 307 |  | 7001 | Нарушение формы кольцевого шва | GWAN |  | 06:27 | 09:05 | 08:59 | 0 | 1877 |  | EXT | Нарушение формы кольцевого шва |  | (c)
77815.164 | 2.053 | 1.072 | -9.667 | -10.648 | 1178 | 1628 | 1505 | 1178 | 1072 | 7001 |  | CORR | GENE | 03:30 | 04:42 | 04:23 | 1958 | 654 | 12 | EXT |  | 0.99 | (c)
77816.407 | 3.296 | 3.273 | -8.424 | -8.447 | 1251 | 1644 | 1469 | 1251 | 3273 | 7001 |  | CORR | GENE | 03:42 | 04:45 | 04:17 | 2969 | 436 | 10 | EXT |  | 0.98 | (c)
77820.033 | 6.922 | 6.9 | -4.798 | -4.82 | 1510 | 1593 | 1598 | 1510 | 4779 | 7001 |  | CORR | CIGR | 04:23 | 04:37 | 04:38 | 41 | 175 | 17 | EXT |  | 0.89 | (c)
77821.405 | 8.294 | 8.227 | -3.426 | -3.493 | 2137 | -2078 | -2126 | 1927 | 2768 | 7001 |  | CORR | GENE | 06:05 | 06:44 | 06:37 | 725 | 398 | 10 | EXT |  | 0.95 | (c)
77821.542 | 8.431 | 8.362 | -3.289 | -3.358 | 1458 | 1581 | 1660 | 1458 | 3157 | 7001 |  | CORR | GENE | 04:15 | 04:35 | 04:48 | 201 | 403 | 11 | EXT |  | 0.91 | (c)
77821.665 | 8.554 | 8.494 | -3.166 | -3.226 | 1013 | 1159 | 1158 | 1013 | 3135 | 7001 |  | CORR | GENE | 03:03 | 03:27 | 03:27 | 91 | 290 | 13 | EXT |  | 0.89 | (c)
77822.347 | 9.236 | 9.161 | -2.484 | -2.559 | 1939 | 2171 | 2188 | 1939 | 2465 | 7001 |  | CORR | GENE | 05:33 | 06:10 | 06:13 | 94 | 497 | 11 | EXT |  | 0.89 | (c)
77822.697 | 9.586 | 9.575 | -2.134 | -2.145 | 1558 | 1597 | 1597 | 1558 | 2122 | 7001 |  | CORR | CIGR | 04:31 | 04:37 | 04:37 | 23 | 78 | 11 | EXT |  | 0.89 | (c)
77822.856 | 9.745 | 9.414 | -1.975 | -2.306 | 848 | 907 | 968 | 848 | 1700 | 7001 |  | CORR | GENE | 02:37 | 02:46 | 02:56 | 606 | 238 | 10 | EXT |  | 0.94 | (c)
77823.042 | 9.931 | 9.922 | -1.789 | -1.798 | 1691 | 2013 | 2097 | 1691 | 1756 | 7001 |  | CORR | CIGR | 04:53 | 05:45 | 05:58 | 42 | 812 | 10 | EXT |  | 0.89 | (c)
77823.268 | 10.157 | 10.088 | -1.563 | -1.632 | 585 | 639 | 724 | 585 | 1555 | 7001 |  | CORR | GENE | 01:54 | 02:03 | 02:16 | 77 | 277 | 13 | EXT |  | 0.89 | (c)
77823.439 | 10.328 | 10.305 | -1.392 | -1.415 | -1312 | -1262 | -1201 | 1090 | 1372 | 7001 |  | CORR | CIGR | 08:48 | 08:56 | 09:06 | 43 | 222 | 11 | EXT |  | 0.89 | (c)
77823.837 | 10.726 | 10.248 | -0.994 | -1.472 | 1331 | 1406 | 1405 | 1331 | 207 | 7001 |  | CORR | GENE | 03:55 | 04:07 | 04:06 | 1265 | 147 | 10 | EXT |  | 0.96 | (c)
77824.831 | 0 | -0.015 | -11.62 | -11.635 | -1691 | -1499 | -1543 | 1394 |  | 7002 | Коррозия на шве | GWAN | CIGR | 04:06 | 04:37 | 04:30 | 41 | 296 | 27 | EXT | Коррозия на шве | 0.89 | (c)
77824.831 | 0 | -0.046 | -11.62 | -11.666 | -1106 | -1043 | -16 | 0 |  | 7002 | Нарушение формы кольцевого шва | GWAN |  | 05:40 | 05:50 | 08:36 | 0 | 2180 |  | EXT | Нарушение формы кольцевого шва |  | (c)
77831.872 | 7.041 | 6.946 | -4.579 | -4.674 | -86 | -65 | -66 | 47 | 4411 | 7002 |  | CORR | AXGR | 08:25 | 08:28 | 08:28 | 263 | 39 | 12 | EXT |  | 0.92 | (c)
77833.681 | 8.85 | 8.692 | -2.77 | -2.928 | -1641 | -1418 | -1396 | 1152 | 2761 | 7002 |  | CORR | GENE | 04:14 | 04:50 | 04:53 | 167 | 489 | 10 | EXT |  | 0.9 | (c)
77833.96 | 9.129 | 9.059 | -2.491 | -2.561 | -1572 | -1488 | -1497 | 1422 | 2463 | 7002 |  | CORR | GENE | 04:25 | 04:39 | 04:37 | 98 | 150 | 10 | EXT |  | 0.89 | (c)
77834.437 | 9.606 | 9.516 | -2.014 | -2.104 | -1679 | -1537 | -1493 | 1308 | 1976 | 7002 |  | CORR | GENE | 04:08 | 04:31 | 04:38 | 128 | 371 | 11 | EXT |  | 0.9 | (c)
77849.149 | 1.063 | 1.004 | -10.572 | -10.631 | -2155 | -1812 | -1833 | 1511 | 1004 | 7004 |  | CORR | GENE | 04:21 | 05:17 | 05:13 | 164 | 644 | 10 | EXT |  | 0.9 | (c)
77864.443 | 4.722 | 4.704 | -6.358 | -6.376 | 1823 | 2112 | 2035 | 0 | 4704 | 7005 |  | CORR | CIGR | 05:28 | 06:15 | 06:02 | 36 | 425 | 14 | EXT |  | 0.89 | (c)
77897.18 | 4.034 | 4.004 | -7.436 | -7.466 | 1996 | 2161 | 2130 | 0 | 4004 | 7008 |  | CORR | CIGR | 03:23 | 03:50 | 03:45 | 36 | 269 | 10 | EXT |  | 0.89 | (c)
77898.05 | 4.904 | 4.885 | -6.566 | -6.585 | 1852 | 1998 | 2029 | 24 | 4885 | 7008 |  | CORR | GENE | 02:60 | 03:23 | 03:28 | 49 | 355 | 10 | EXT |  | 0.89 | (c)
77898.572 | 5.426 | 5.395 | -6.044 | -6.075 | -2167 | -2116 | -2063 | 63 | 5395 | 7008 |  | CORR | CIGR | 04:11 | 04:19 | 04:28 | 32 | 209 | 10 | EXT |  | 0.89 | (c)
77912.611 | 7.995 | 7.983 | -3.475 | -3.487 | 1391 | 1648 | 1573 | 476 | 3428 | 7009 |  | CORR | GENE | 03:16 | 03:57 | 03:45 | 59 | 364 | 10 | EXT |  | 0.89 | (c)
77915.882 | 11.266 | 11.236 | -0.204 | -0.234 | 769 | 897 | 936 | 769 | 176 | 7009 |  | CORR | GENE | 01:35 | 01:56 | 02:02 | 58 | 335 | 10 | EXT |  | 0.89 | (c)
77938.021 | 0 | 0 | -11.445 | -11.445 | -261 | -192 | -163 | 65 | 0 | 7012 | Смещение кромок | GWAN |  | 01:36 | 01:47 | 01:52 | 0 | 196 |  | EXT | Смещение кромок Вовнутрь Величина смещения - 4.4 мм. |  | (c)
77958.181 | 8.715 | 8.686 | -2.775 | -2.804 | 2024 | 2084 | 2128 | 0 | 2767 | 7013 |  | CORR | CIGR | 04:31 | 04:41 | 04:48 | 37 | 207 | 12 | EXT |  | 0.89 | (c)
77960.956 | 0 | -0.025 | -11.52 | -11.545 | -1105 | -724 | -165 | 776 |  | 7014 | Нарушение формы кольцевого шва | GWAN |  | 10:40 | 11:41 | 13:12 | 0 | 1881 |  | EXT | Нарушение формы кольцевого шва |  | (c)
77961.988 | 1.032 | 0.922 | -10.488 | -10.598 | 1568 | 1726 | 1716 | 366 | 922 | 7014 |  | CORR | GENE | 05:51 | 06:17 | 06:15 | 155 | 297 | 15 | EXT |  | 0.91 | (c)
77969.617 | 8.661 | 8.486 | -2.859 | -3.034 | 1372 | 1509 | 1501 | 600 | 2843 | 7014 |  | CORR | GENE | 05:20 | 05:42 | 05:40 | 191 | 259 | 13 | EXT |  | 0.91 | (c)
77972.476 | 0 | -0.023 | -10.575 | -10.598 | 418 | 1880 | 1999 | 418 |  | 7015 | Нарушение формы кольцевого шва | GWAN |  | 04:50 | 08:46 | 09:05 | 0 | 3162 |  | EXT | Нарушение формы кольцевого шва |  | (c)
78003.092 | 8.601 | 8.572 | -2.784 | -2.813 | 1523 | 1523 | 1531 | 1523 | 2722 | 7017 |  | CORR | AXGR | 05:49 | 05:49 | 05:50 | 91 | 16 | 10 | EXT |  | 0.89 | (c)
78005.876 | 0 | -0.021 | -11.485 | -11.506 | -1432 | -675 | 93 | 0 |  | 7018 | Нарушение формы кольцевого шва | GWAN |  | 03:08 | 05:10 | 07:14 | 0 | 3051 |  | EXT | Нарушение формы кольцевого шва |  | (c)
78019.61 | 2.249 | 2.213 | -8.996 | -9.032 | 644 | 699 | 776 | 644 | 2213 | 7019 |  | CORR | GENE | 04:01 | 04:10 | 04:23 | 87 | 263 | 10 | EXT |  | 0.89 | (c)
78020.7 | 3.339 | 3.313 | -7.906 | -7.932 | 1833 | 1955 | 1945 | 175 | 3313 | 7019 |  | CORR | GENE | 07:13 | 07:33 | 07:31 | 62 | 223 | 11 | EXT |  | 0.89 | (c)
78021.56 | 4.199 | 4.169 | -7.046 | -7.076 | 977 | 1110 | 1104 | 977 | 4169 | 7019 |  | CORR | CIGR | 04:55 | 05:17 | 05:16 | 31 | 254 | 10 | EXT |  | 0.89 | (c)
78025.173 | 7.812 | 7.784 | -3.433 | -3.461 | 1402 | 1492 | 1511 | 611 | 3421 | 7019 |  | CORR | CIGR | 06:04 | 06:18 | 06:21 | 40 | 217 | 11 | EXT |  | 0.89 | (c)
78031.342 | 2.736 | 1.813 | -8.724 | -9.647 | 2155 | 2192 | 2188 | 9 | 1813 | 7020 |  | CORR | GENE | 05:21 | 05:28 | 05:27 | 2554 | 67 | 15 | EXT |  | 1.03 | (b)
78035.364 | 6.758 | 6.672 | -4.702 | -4.788 | 1208 | 1414 | 1554 | 330 | 4669 | 7020 |  | CORR | GENE | 02:49 | 03:22 | 03:45 | 119 | 692 | 10 | EXT |  | 0.89 | (c)
78035.844 | 7.238 | 7.002 | -4.222 | -4.458 | 2056 | 2079 | 2218 | 0 | 3963 | 7020 |  | CORR | GENE | 05:06 | 05:09 | 05:32 | 495 | 323 | 10 | EXT |  | 0.94 | (c)
78052.257 | 1.091 | 1.037 | -10.059 | -10.113 | 537 | 698 | 768 | 537 | 1037 | 7022 |  | CORR | GENE | 03:04 | 03:30 | 03:41 | 96 | 461 | 10 | EXT |  | 0.89 | (c)
78053.467 | 2.301 | 2.211 | -8.849 | -8.939 | 325 | 555 | 707 | 325 | 2211 | 7022 |  | CORR | GENE | 02:30 | 03:07 | 03:31 | 126 | 764 | 11 | EXT |  | 0.9 | (c)
78061.224 | 10.058 | 10.049 | -1.092 | -1.101 | 1520 | 1576 | 1572 | 605 | 1082 | 7022 |  | CORR | CIGR | 05:43 | 05:52 | 05:51 | 19 | 105 | 11 | EXT |  | 0.89 | (c)
78061.768 | 10.602 | 10.583 | -0.548 | -0.567 | 985 | 1070 | 1086 | 985 | 533 | 7022 |  | CORR | CIGR | 04:16 | 04:30 | 04:33 | 34 | 201 | 10 | EXT |  | 0.89 | (c)
78062.27 | 11.104 | 10.973 | -0.046 | -0.177 | -2123 | -1979 | -1748 | 107 | 38 | 7022 |  | CORR | GENE | 07:55 | 08:18 | 08:55 | 139 | 750 | 12 | EXT |  | 0.9 | (c)
78062.316 | 0 | -0.005 | -11.485 | -11.49 | 1098 | 1877 | 1635 | 59 |  | 7023 | Коррозия на шве | GWAN | CIGR | 04:25 | 06:31 | 05:52 | 44 | 1074 | 19 | EXT | Коррозия на шве | 0.89 | (c)
78062.317 | 0.001 | 0.001 | -11.484 | -11.484 | 1336 | 1365 | 1354 | 859 | 1 | 7023 |  | CORR | AXGR | 05:03 | 05:08 | 05:06 | 114 | 36 | 12 | EXT |  | 0.9 | (c)
78097.081 | 0.515 | 0.453 | -10.815 | -10.877 | -1785 | -1754 | -1580 | 1374 | 453 | 7026 |  | CORR | GENE | 03:49 | 03:54 | 04:22 | 81 | 411 | 12 | EXT |  | 0.89 | (c)
78107.896 | 0 | -0.022 | -11.63 | -11.652 | 979 | 1855 | -1410 | 661 |  | 7027 | Нарушение формы кольцевого шва | GWAN |  | 06:15 | 08:36 | 11:49 | 0 | 4143 |  | EXT | Нарушение формы кольцевого шва |  | (c)
78119.526 | 0 | -0.026 | -11.35 | -11.376 | 1994 | -1186 | -1739 | 1012 |  | 7028 | Нарушение формы кольцевого шва | GWAN |  | 06:41 | 10:08 | 08:38 | 0 | 1455 |  | EXT | Нарушение формы кольцевого шва |  | (c)
78125.834 | 6.308 | 6.299 | -5.042 | -5.051 | -2084 | -2051 | -2038 | 1993 | 5026 | 7028 |  | CORR | CIGR | 07:43 | 07:48 | 07:50 | 25 | 91 | 10 | EXT |  | 0.89 | (c)
78142.236 | 0 | -0.035 | -10.91 | -10.945 | 701 | 973 | 1520 | 0 |  | 7030 | Нарушение формы кольцевого шва | GWAN |  | 01:08 | 01:52 | 03:20 | 0 | 1638 |  | EXT | Нарушение формы кольцевого шва |  | (c)
78142.236 | 0 | -0.029 | -10.91 | -10.939 | -1545 | -1486 | -650 | 0 |  | 7030 | Нарушение формы кольцевого шва | GWAN |  | 07:06 | 07:15 | 09:30 | 0 | 1790 |  | EXT | Нарушение формы кольцевого шва |  | (c)
78153.066 | 10.83 | 10.519 | -0.08 | -0.391 | -869 | -848 | -832 | 794 | 28 | 7030 |  | ARTD | GENE | 08:55 | 08:58 | 09:01 | 363 | 74 |  | EXT | Эквивалент потери металла 11%. |  | (c)
78168.3 | 3.634 | 3.611 | -7.931 | -7.954 | -1880 | -1791 | -1788 | 1695 | 3611 | 7032 |  | CORR | CIGR | 03:31 | 03:45 | 03:46 | 42 | 185 | 11 | EXT |  | 0.89 | (c)
78175.393 | 10.727 | 10.677 | -0.838 | -0.888 | -1379 | -1270 | -1261 | 1143 | 833 | 7032 |  | CORR | GENE | 04:51 | 05:09 | 05:11 | 55 | 236 | 10 | EXT |  | 0.89 | (c)
78176.231 | 0 | -0.043 | -11.675 | -11.718 | -2187 | -902 | -1383 | 579 |  | 7033 | Нарушение формы кольцевого шва | GWAN |  | 10:28 | 01:55 | 12:38 | 0 | 1608 |  | EXT | Нарушение формы кольцевого шва |  | (c)
78176.231 | 0 | 0 | -11.675 | -11.675 | -1179 | -879 | -931 | 682 | 0 | 7033 | Смещение кромок | GWAN |  | 01:11 | 01:59 | 01:51 | 0 | 497 |  | EXT | Смещение кромок Наружу Величина смещения - 2.3 мм. |  | (c)
78176.231 | 0 | 0 | -11.675 | -11.675 | -632 | -241 | -398 | 164 | 0 | 7033 | Смещение кромок | GWAN |  | 02:39 | 03:42 | 03:17 | 0 | 468 |  | EXT | Смещение кромок Вовнутрь Величина смещения - 3 мм. |  | (c)
78176.231 | 0 | 0 | -11.675 | -11.675 | 150 | 215 | 279 | 150 | 0 | 7033 | Смещение кромок | GWAN |  | 04:45 | 04:56 | 05:06 | 0 | 260 |  | EXT | Смещение кромок Наружу Величина смещения - 2.4 мм. |  | (c)
78176.231 | 0 | 0 | -11.675 | -11.675 | 610 | 757 | 929 | 610 | 0 | 7033 | Смещение кромок | GWAN |  | 05:59 | 06:23 | 06:51 | 0 | 639 |  | EXT | Смещение кромок Наружу Величина смещения - 2.5 мм. |  | (c)
78176.252 | 0.021 | 0.018 | -11.654 | -11.657 | 133 | 249 | 215 | 133 | 18 | 7033 |  | CORR | CIGR | 04:42 | 05:01 | 04:56 | 40 | 165 | 11 | EXT |  | 0.89 | (c)
78187.769 | 11.538 | 11.521 | -0.137 | -0.154 | 1054 | 1157 | 1196 | 1054 | 106 | 7033 |  | CORR | GENE | 07:11 | 07:28 | 07:34 | 48 | 284 | 13 | EXT |  | 0.89 | (c)
78187.906 | 0 | -0.036 | -11.445 | -11.481 | 1236 | 1447 | 1822 | 0 |  | 7034 | Нарушение формы кольцевого шва | GWAN |  | 00:35 | 01:09 | 02:09 | 0 | 1172 |  | EXT | Нарушение формы кольцевого шва |  | (c)
78187.906 | 0 | 0 | -11.445 | -11.445 | 1644 | 1833 | 1829 | 216 | 0 | 7034 | Смещение кромок | GWAN |  | 01:40 | 02:11 | 02:10 | 0 | 371 |  | EXT | Смещение кромок Наружу Величина смещения - 3.3 мм. |  | (c)
78187.906 | 0 | -0.024 | -11.445 | -11.469 | -546 | -400 | -427 | 309 |  | 7034 | Нарушение формы кольцевого шва | GWAN |  | 07:47 | 08:10 | 08:06 | 0 | 237 |  | EXT | Нарушение формы кольцевого шва |  | (c)
78197.545 | 9.639 | 9.571 | -1.806 | -1.874 | -1105 | -993 | -1001 | 897 | 1712 | 7034 |  | DENT | GENE | 06:17 | 06:35 | 06:34 | 162 | 208 | 0.6 | N/A | Глубина вмятины: 8 мм (0,6%). Линейка: 16 см в (957 см; 06:35 ч:мин) |  | (c)
78210.711 | 0 | -0.056 | -11.39 | -11.446 | 30 | 447 | 1006 | 30 |  | 7036 | Нарушение формы кольцевого шва | GWAN |  | 11:48 | 00:55 | 14:25 | 0 | 1953 |  | EXT | Нарушение формы кольцевого шва |  | (c)
78210.711 | 0 | -0.028 | -11.39 | -11.418 | -2011 | -1173 | -1105 | 199 |  | 7036 | Нарушение формы кольцевого шва | GWAN |  | 06:18 | 08:33 | 08:44 | 0 | 1812 |  | EXT | Нарушение формы кольцевого шва |  | (c)
78213.488 | 2.777 | 2.76 | -8.613 | -8.63 | -596 | -572 | -574 | 552 | 2760 | 7036 |  | DENT | PITT | 10:07 | 10:10 | 10:10 | 39 | 43 | 0.2 | N/A | Глубина вмятины: 3 мм (0,2%). Линейка: 4 см в (276 см; 10:10 ч:мин) |  | (c)
78216.353 | 5.642 | 5.616 | -5.748 | -5.774 | 2052 | 2087 | 2079 | 124 | 5616 | 7036 |  | DENT | GENE | 05:14 | 05:20 | 05:18 | 70 | 54 | 0.4 | N/A | Глубина вмятины: 6 мм (0,4%). Линейка: 7 см в (562 см; 05:20 ч:мин) Аномалия находится вблизи продольного шва. |  | (c)
78222.101 | 0 | -0.042 | -11.325 | -11.367 | -109 | 73 | 581 | 0 |  | 7037 | Нарушение формы кольцевого шва | GWAN |  | 00:01 | 00:31 | 01:53 | 0 | 1380 |  | EXT | Нарушение формы кольцевого шва |  | (c)
78222.101 | 0 | -0.038 | -11.325 | -11.363 | 1907 | -2195 | -1533 | 0 |  | 7037 | Нарушение формы кольцевого шва | GWAN |  | 05:27 | 06:25 | 08:11 | 0 | 2042 |  | EXT | Нарушение формы кольцевого шва |  | (c)
78231.687 | 9.586 | 8.925 | -1.739 | -2.4 | 1510 | 1855 | 1772 | 197 | 296 | 7037 |  | GOUG | GENE | 04:23 | 05:18 | 05:05 | 2104 | 523 | 12 | EXT | Зона задиров. |  | (c)
78238.221 | 4.795 | 4.204 | -6.61 | -7.201 | 301 | 555 | 479 | 301 | 4204 | 7038 |  | CORR | GENE | 03:27 | 04:08 | 03:56 | 621 | 355 | 10 | EXT |  | 0.95 | (c)
78244.831 | 0 | 0 | -11.645 | -11.645 | 1628 | 1828 | 1891 | 75 | 0 | 7039 | Смещение кромок | GWAN |  | 03:33 | 04:05 | 04:15 | 0 | 527 |  | EXT | Смещение кромок Вовнутрь Величина смещения - 2.6 мм. |  | (c)
78244.831 | 0 | -0.025 | -11.645 | -11.67 | -699 | -542 | -554 | 408 |  | 7039 | Нарушение формы кольцевого шва | GWAN |  | 09:17 | 09:42 | 09:41 | 0 | 291 |  | EXT | Нарушение формы кольцевого шва |  | (c)
78250.922 | 6.091 | 6.078 | -5.554 | -5.567 | 1855 | 1893 | 1895 | 295 | 5541 | 7039 |  | CORR | CIGR | 04:09 | 04:16 | 04:16 | 26 | 81 | 13 | EXT |  | 0.89 | (c)
78254.068 | 9.237 | 9.216 | -2.408 | -2.429 | 1448 | 1552 | 1562 | 555 | 2396 | 7039 |  | CORR | CIGR | 03:04 | 03:21 | 03:22 | 33 | 228 | 11 | EXT |  | 0.89 | (c)
78256.476 | 0 | -0.037 | -11.595 | -11.632 | -300 | 432 | 126 | 0 |  | 7040 | Нарушение формы кольцевого шва | GWAN |  | 00:16 | 02:14 | 01:25 | 0 | 852 |  | EXT | Нарушение формы кольцевого шва |  | (c)
78256.476 | 0 | -0.035 | -11.595 | -11.63 | 1118 | 1675 | 1551 | 247 |  | 7040 | Нарушение формы кольцевого шва | GWAN |  | 04:05 | 05:35 | 05:15 | 0 | 865 |  | EXT | Нарушение формы кольцевого шва |  | (c)
78256.765 | 0.289 | 0.242 | -11.306 | -11.353 | 1100 | 1152 | 1274 | 783 | 242 | 7040 |  | CORR | GENE | 04:02 | 04:11 | 04:30 | 53 | 347 | 11 | EXT |  | 0.89 | (c)
78264.218 | 7.742 | 7.592 | -3.853 | -4.003 | 2076 | 2119 | 2115 | 76 | 3294 | 7040 |  | CORR | GENE | 06:40 | 06:47 | 06:46 | 709 | 78 | 15 | EXT |  | 0.99 | (c)
78265.538 | 9.062 | 9.006 | -2.533 | -2.589 | -1841 | -1734 | -1669 | 390 | 2505 | 7040 |  | CORR | GENE | 08:08 | 08:25 | 08:35 | 84 | 344 | 11 | EXT |  | 0.89 | (c)
78267.183 | 10.707 | 10.679 | -0.888 | -0.916 | 2038 | 2106 | 2118 | 32 | 888 | 7040 |  | CORR | CIGR | 06:34 | 06:45 | 06:47 | 28 | 160 | 9 | EXT |  | 0.89 | (c)
78272.349 | 4.278 | 4.268 | -7.237 | -7.247 | 1628 | 1675 | 1687 | 1628 | 4268 | 7041 |  | CORR | CIGR | 04:03 | 04:10 | 04:12 | 27 | 118 | 11 | EXT |  | 0.89 | (c)
78279.586 | 0 | -0.057 | -11.64 | -11.697 | -1616 | -1399 | -1403 | 1189 |  | 7042 | Нарушение формы кольцевого шва | GWAN |  | 00:22 | 00:57 | 00:56 | 0 | 427 |  | EXT | Нарушение формы кольцевого шва |  | (c)
78279.586 | 0 | -0.049 | -11.64 | -11.689 | -2003 | -1902 | -1884 | 1766 |  | 7042 | Вышлифовка на шве | GWAN | GENE | 11:19 | 11:36 | 11:39 | 76 | 238 | 13 | EXT | Вышлифовка на шве | 0.89 | (c)
78291.226 | 0 | 0 | -11.39 | -11.39 | 1037 | 1157 | 1181 | 1037 | 0 | 7043 | Смещение кромок | GWAN |  | 01:37 | 01:57 | 02:00 | 0 | 288 |  | EXT | Смещение кромок Наружу Величина смещения - 3 мм. |  | (c)
78291.226 | 0 | 0 | -11.39 | -11.39 | 1459 | 1838 | 1690 | 1459 | 0 | 7043 | Смещение кромок | GWAN |  | 02:45 | 03:47 | 03:23 | 0 | 461 |  | EXT | Смещение кромок Вовнутрь Величина смещения - 2.5 мм. |  | (c)
78291.226 | 0 | -0.037 | -11.39 | -11.427 | -227 | 194 | 95 | 0 |  | 7043 | Нарушение формы кольцевого шва | GWAN |  | 10:13 | 11:21 | 11:05 | 0 | 644 |  | EXT | Нарушение формы кольцевого шва |  | (c)
78294.938 | 3.712 | 3.687 | -7.678 | -7.703 | -957 | -893 | -888 | 819 | 3687 | 7043 |  | CORR | CIGR | 08:15 | 08:26 | 08:27 | 31 | 138 | 10 | EXT |  | 0.89 | (c)
78295.489 | 4.263 | 4.224 | -7.127 | -7.166 | -1331 | -1212 | -1132 | 932 | 4224 | 7043 |  | CORR | GENE | 07:15 | 07:34 | 07:47 | 74 | 398 | 13 | EXT |  | 0.89 | (c)
78318.883 | 5.102 | 5.071 | -6.108 | -6.139 | 663 | 785 | 768 | 663 | 5071 | 7045 |  | GOUG | GENE | 04:32 | 04:52 | 04:49 | 56 | 210 | 13 | EXT | Задир. |  | (c)
78355.014 | 6.658 | 6.643 | -5.027 | -5.042 | 2220 | -2181 | -2166 | 2090 | 5005 | 7048 |  | CORR | CIGR | 07:31 | 07:41 | 07:43 | 37 | 152 | 10 | EXT |  | 0.89 | (c)
78371.16 | 11.119 | 10.687 | -0.516 | -0.948 | -1107 | -785 | -751 | 394 | 45 | 7049 |  | CORR | GENE | 03:35 | 04:28 | 04:33 | 903 | 713 | 10 | EXT |  | 0.96 | (c)
78376.769 | 5.093 | 5.054 | -6.087 | -6.126 | 1037 | 1260 | 1292 | 1037 | 5054 | 7050 |  | CORR | GENE | 03:59 | 04:35 | 04:40 | 167 | 510 | 11 | EXT |  | 0.9 | (c)
78380.283 | 8.607 | 8.581 | -2.573 | -2.599 | -1683 | -1625 | -1549 | 1415 | 2562 | 7050 |  | CORR | CIGR | 08:40 | 08:49 | 09:01 | 37 | 268 | 10 | EXT |  | 0.89 | (c)
78380.622 | 8.946 | 8.516 | -2.234 | -2.664 | 1238 | 1409 | 1525 | 1238 | 2206 | 7050 |  | CORR | GENE | 04:31 | 04:58 | 05:17 | 458 | 573 | 12 | EXT |  | 0.95 | (c)
78381.427 | 9.751 | 9.656 | -1.429 | -1.524 | 1009 | 1214 | 1387 | 1009 | 1397 | 7050 |  | CORR | GENE | 03:54 | 04:27 | 04:55 | 127 | 756 | 15 | EXT |  | 0.9 | (c)
78382.968 | 0.112 | 0.072 | -11.493 | -11.533 | 830 | 1791 | 1488 | 830 | 72 | 7051 |  | CORR | GENE | 04:28 | 07:03 | 06:14 | 128 | 1315 | 12 | EXT |  | 0.9 | (c)
78396.156 | 1.695 | 1.639 | -9.985 | -10.041 | 1808 | 2055 | 2078 | 1808 | 1639 | 7052 |  | CORR | GENE | 03:50 | 04:30 | 04:34 | 67 | 539 | 11 | EXT |  | 0.89 | (c)
78399.851 | 5.39 | 5.321 | -6.29 | -6.359 | -1809 | -1418 | -1547 | 1285 | 5321 | 7052 |  | CORR | GENE | 06:07 | 07:10 | 06:49 | 80 | 524 | 10 | EXT |  | 0.89 | (c)
78404.728 | 10.267 | 10.062 | -1.413 | -1.618 | -1198 | -1105 | -1131 | 1065 | 850 | 7052 |  | CORR | GENE | 07:45 | 08:00 | 07:56 | 768 | 133 | 15 | EXT |  | 0.99 | (c)
78473.514 | 9.338 | 9.31 | -2.027 | -2.055 | 2086 | 2139 | 2195 | 2086 | 2022 | 7058 |  | CORR | CIGR | 04:58 | 05:07 | 05:16 | 33 | 218 | 15 | EXT |  | 0.89 | (c)
78475.541 | 0 | 0 | -11.67 | -11.67 | 596 | 1316 | 1060 | 596 | 0 | 7059 | Смещение кромок | GWAN |  | 00:21 | 02:18 | 01:36 | 0 | 928 |  | EXT | Смещение кромок Вовнутрь Величина смещения - 4.8 мм. |  | (c)
78476.394 | 0.853 | 0.838 | -10.817 | -10.832 | -1807 | -1745 | -1734 | 1661 | 838 | 7059 |  | CORR | CIGR | 05:54 | 06:04 | 06:05 | 43 | 146 | 11 | EXT |  | 0.89 | (c)
78511.823 | 1.487 | 1.46 | -10.203 | -10.23 | -695 | -549 | -577 | 458 | 1460 | 7062 |  | CORR | GENE | 03:50 | 04:13 | 04:09 | 58 | 237 | 11 | EXT |  | 0.89 | (c)
78513.376 | 3.04 | 2.079 | -8.65 | -9.611 | -672 | -412 | -376 | 80 | 2079 | 7062 |  | CORR | GENE | 03:53 | 04:35 | 04:41 | 5697 | 592 | 11 | EXT |  | 0.99 | (c)
78516.514 | 6.178 | 6.145 | -5.512 | -5.545 | 7 | 152 | 175 | 7 | 5500 | 7062 |  | CORR | CIGR | 05:43 | 06:06 | 06:10 | 45 | 336 | 10 | EXT |  | 0.89 | (c)
78518.346 | 8.01 | 7.836 | -3.68 | -3.854 | -365 | 38 | -129 | 0 | 3041 | 7062 |  | CORR | GENE | 04:43 | 05:48 | 05:21 | 813 | 472 | 11 | EXT |  | 0.96 | (c)
78521.642 | 11.306 | 11.244 | -0.384 | -0.446 | -344 | -220 | 50 | 0 | 318 | 7062 |  | CORR | GENE | 04:46 | 05:06 | 05:50 | 128 | 788 | 11 | EXT |  | 0.9 | (c)
78529.264 | 7.238 | 7.178 | -4.447 | -4.507 | 327 | 669 | 602 | 327 | 4385 | 7063 |  | CORR | GENE | 04:41 | 05:36 | 05:25 | 122 | 550 | 10 | EXT |  | 0.89 | (c)
78563.984 | 7.728 | 7.559 | -3.877 | -4.046 | -2064 | -2040 | -2001 | 1938 | 3819 | 7066 |  | CORR | GENE | 04:35 | 04:39 | 04:45 | 227 | 126 | 10 | EXT |  | 0.91 | (c)
78571.719 | 3.858 | 3.835 | -7.762 | -7.785 | 2021 | 2172 | 2163 | 2021 | 3835 | 7067 |  | CORR | GENE | 06:26 | 06:51 | 06:49 | 119 | 283 | 10 | EXT |  | 0.89 | (c)
78577.938 | 10.077 | 10.035 | -1.543 | -1.585 | 1416 | 1493 | 1620 | 1416 | 1508 | 7067 |  | CORR | GENE | 04:49 | 05:01 | 05:22 | 77 | 407 | 11 | EXT |  | 0.89 | (c)
78605.991 | 3.615 | 3.585 | -7.245 | -7.275 | 181 | 322 | 387 | 181 | 3585 | 7070 |  | CORR | GENE | 06:39 | 07:02 | 07:12 | 52 | 412 | 10 | EXT |  | 0.89 | (c)
78615.908 | 2.672 | 2.424 | -8.413 | -8.661 | -1878 | -1706 | -1758 | 353 | 2424 | 7071 |  | CORR | GENE | 04:27 | 04:55 | 04:46 | 276 | 241 | 10 | EXT |  | 0.92 | (c)
78624.321 | 0 | -0.041 | -10.895 | -10.936 | 1923 | 2112 | 2118 | 0 |  | 7072 | Нарушение формы кольцевого шва | GWAN |  | 04:03 | 04:34 | 04:35 | 0 | 390 |  | EXT | Нарушение формы кольцевого шва |  | (c)
78624.321 | 0 | -0.033 | -10.895 | -10.928 | -1373 | -818 | -938 | 503 |  | 7072 | Нарушение формы кольцевого шва | GWAN |  | 07:11 | 08:41 | 08:22 | 0 | 870 |  | EXT | Нарушение формы кольцевого шва |  | (c)
78624.321 | 0 | -0.029 | -10.895 | -10.924 | -163 | 82 | 619 | 0 |  | 7072 | Нарушение формы кольцевого шва | GWAN |  | 10:27 | 11:06 | 12:33 | 0 | 1563 |  | EXT | Нарушение формы кольцевого шва |  | (c)
78627.094 | 2.773 | 2.746 | -8.122 | -8.149 | 1955 | 2021 | 2103 | 0 | 2746 | 7072 |  | CORR | CIGR | 04:09 | 04:19 | 04:32 | 35 | 296 | 11 | EXT |  | 0.89 | (c)
78629.161 | 4.84 | 4.817 | -6.055 | -6.078 | 1095 | 1238 | 1214 | 898 | 4817 | 7072 |  | CORR | CIGR | 01:50 | 02:13 | 02:09 | 37 | 238 | 13 | EXT |  | 0.89 | (c)
78632.828 | 8.507 | 8.381 | -2.388 | -2.514 | -1732 | -1633 | -1547 | 499 | 2368 | 7072 |  | CORR | GENE | 06:14 | 06:29 | 06:43 | 146 | 370 | 10 | EXT |  | 0.9 | (c)
78636.101 | 0.885 | 0.856 | -10.205 | -10.234 | 2215 | -2165 | -2141 | 0 | 856 | 7073 |  | CORR | CIGR | 05:48 | 06:01 | 06:05 | 36 | 209 | 10 | EXT |  | 0.89 | (c)
78643.655 | 8.439 | 8.134 | -2.651 | -2.956 | 1886 | 2052 | 2030 | 56 | 1738 | 7073 |  | CORR | GENE | 04:55 | 05:22 | 05:19 | 1218 | 288 | 14 | EXT |  | 1 | (c)
78658.4 | 0.404 | 0.266 | -11.091 | -11.229 | 1655 | 1949 | 1950 | 1655 | 266 | 7075 |  | CORR | GENE | 05:10 | 05:57 | 05:57 | 162 | 591 | 10 | EXT |  | 0.9 | (c)
78661.53 | 3.534 | 3.507 | -7.961 | -7.988 | 1653 | 1749 | 1798 | 1653 | 3507 | 7075 |  | CORR | GENE | 05:09 | 05:25 | 05:33 | 51 | 291 | 11 | EXT |  | 0.89 | (c)
78662.205 | 4.209 | 4.149 | -7.286 | -7.346 | 19 | 116 | 176 | 19 | 4149 | 7075 |  | CORR | GENE | 00:46 | 01:01 | 01:11 | 73 | 314 | 10 | EXT |  | 0.89 | (c)
78726.651 | 0 | -0.028 | -11.03 | -11.058 | -728 | -2091 | 864 | 225 |  | 7081 | Нарушение формы кольцевого шва | GWAN |  | 11:47 | 08:07 | 16:04 | 0 | 3183 |  | EXT | Нарушение формы кольцевого шва |  | (c)
78731.884 | 5.233 | 5.218 | -5.797 | -5.812 | -1688 | -1671 | -1672 | 542 | 5218 | 7081 |  | DENT | PITT | 09:12 | 09:15 | 09:15 | 28 | 33 | 0.6 | N/A | Глубина вмятины: 9 мм (0,6%). Линейка: 3 см в (522 см; 09:15 ч:мин) |  | (c)
78760.516 | 0 | -0.046 | -11.365 | -11.411 | -164 | 1162 | 944 | 0 |  | 7084 | Нарушение формы кольцевого шва | GWAN |  | 00:44 | 04:18 | 03:43 | 0 | 2215 |  | EXT | Нарушение формы кольцевого шва |  | (c)
78789.509 | 2.303 | 2.284 | -5.017 | -5.036 | 1398 | 1472 | 1479 | 669 | 2284 | 7087 |  | ARTD | CIGR | 06:20 | 06:32 | 06:33 | 40 | 163 |  | EXT | Эквивалент потери металла 13%. |  | (c)
78790.888 | 3.682 | 3.649 | -3.638 | -3.671 | 451 | 737 | 715 | 451 | 3592 | 7087 |  | CORR | GENE | 03:47 | 04:33 | 04:30 | 79 | 527 | 10 | EXT |  | 0.89 | (c)
78793.909 | 6.703 | 6.649 | -0.617 | -0.671 | 707 | 1031 | 895 | 707 | 610 | 7087 |  | CORR | GENE | 04:28 | 05:21 | 04:59 | 61 | 376 | 10 | EXT |  | 0.89 | (c)
78794.526 | 0 | -0.03 | -2.515 | -2.545 | -529 | -340 | -400 | 271 |  | 7088 | Нарушение формы кольцевого шва | GWAN |  | 02:52 | 03:23 | 03:13 | 0 | 258 |  | EXT | Нарушение формы кольцевого шва |  | (c)
78794.526 | 0 | 0 | -2.515 | -2.515 | -245 | -192 | -96 | 0 | 0 | 7088 | Непровар / утяжина | GWAN |  | 03:38 | 03:47 | 04:02 | 0 | 298 | 10 | INT | Непровар / утяжина |  | (c)
78795.7 | 1.174 | 0.918 | -1.341 | -1.597 | 64 | 351 | 293 | 64 | 918 | 7088 |  | CORR | GENE | 04:28 | 05:14 | 05:05 | 458 | 458 | 13 | EXT |  | 0.95 | (c)
78797.962 | 0.921 | 0.891 | -2.309 | -2.339 | 1562 | 1638 | 1668 | 456 | 891 | 7089 |  | CORR | CIGR | 06:45 | 06:57 | 07:02 | 43 | 213 | 15 | EXT |  | 0.89 | (c)
78805.296 | 0 | 0 | -11.39 | -11.39 | 1237 | 1742 | 1655 | 159 | 0 | 7091 | Смещение кромок | GWAN |  | 04:24 | 05:46 | 05:32 | 0 | 835 |  | EXT | Смещение кромок Наружу Величина смещения - 3.2 мм. |  | (c)
78805.296 | 0 | 0 | -11.39 | -11.39 | -1629 | -1469 | -1450 | 601 | 0 | 7091 | Смещение кромок | GWAN |  | 08:42 | 09:07 | 09:10 | 0 | 359 |  | EXT | Смещение кромок Вовнутрь Величина смещения - 3 мм. |  | (c)
78860.255 | 9.139 | 9.055 | -1.811 | -1.895 | 1476 | 1543 | 1522 | 662 | 1598 | 7095 |  | CORR | GENE | 03:14 | 03:25 | 03:21 | 297 | 93 | 10 | EXT | Аномалия находится на упругопластическом изгибе: R=741 D, максимальное растяжение на 0.3 час. | 0.92 | (c)
78860.522 | 9.406 | 9.388 | -1.544 | -1.562 | 1333 | 1556 | 1769 | 25 | 1359 | 7095 |  | CORR | GENE | 02:51 | 03:27 | 04:01 | 203 | 873 | 13 | EXT | Аномалия находится на упругопластическом изгибе: R=732 D, максимальное растяжение на 0.2 час. | 0.91 | (c)
78861.698 | 10.582 | 10.554 | -0.368 | -0.396 | -1967 | -1842 | -1840 | 263 | 361 | 7095 |  | CORR | CIGR | 05:58 | 06:18 | 06:19 | 35 | 255 | 11 | EXT | Аномалия находится на упругопластическом изгибе: R=687 D, максимальное растяжение на 0 час. | 0.89 | (c)
78862.066 | 0 | -0.033 | -11.285 | -11.318 | 332 | -1957 | 1885 | 0 |  | 7096 | Нарушение формы кольцевого шва | GWAN |  | 01:52 | 07:43 | 06:03 | 0 | 3106 |  | EXT | Нарушение формы кольцевого шва Аномалия находится на упругопластическом изгибе: R=667 D, максимальное растяжение на 11.9 час. |  | (c)
78862.066 | 0 | -0.028 | -11.285 | -11.313 | -827 | -535 | -566 | 304 |  | 7096 | Нарушение формы кольцевого шва | GWAN |  | 10:45 | 11:32 | 11:27 | 0 | 523 |  | EXT | Нарушение формы кольцевого шва Аномалия находится на упругопластическом изгибе: R=667 D, максимальное растяжение на 11.9 час. |  | (c)
78865.12 | 3.054 | 3.006 | -8.231 | -8.279 | 1514 | 1663 | 1710 | 324 | 3006 | 7096 |  | CORR | GENE | 05:03 | 05:27 | 05:35 | 80 | 393 | 10 | EXT | Аномалия находится на упругопластическом изгибе: R=549 D, максимальное растяжение на 11.4 час. | 0.89 | (c)
78865.755 | 3.689 | 3.587 | -7.596 | -7.698 | 1322 | 1657 | 1625 | 304 | 3587 | 7096 |  | CORR | GENE | 04:32 | 05:26 | 05:21 | 129 | 605 | 11 | EXT | Аномалия находится на упругопластическом изгибе: R=530 D, максимальное растяжение на 11.4 час. | 0.9 | (c)
78867.047 | 4.981 | 4.959 | -6.304 | -6.326 | 1935 | 2062 | 2046 | 73 | 4959 | 7096 |  | CORR | CIGR | 06:11 | 06:32 | 06:29 | 45 | 222 | 16 | EXT | Аномалия находится на упругопластическом изгибе: R=479 D, максимальное растяжение на 11.4 час. | 0.89 | (c)
78867.394 | 5.328 | 5.293 | -5.957 | -5.992 | 1649 | 1709 | 1858 | 165 | 5293 | 7096 |  | CORR | GENE | 05:25 | 05:35 | 05:59 | 60 | 417 | 14 | EXT | Аномалия находится на упругопластическом изгибе: R=464 D, максимальное растяжение на 11.4 час. | 0.89 | (c)
78878.225 | 4.874 | 2.67 | -6.396 | -8.6 | 554 | 626 | 742 | 554 | 2670 | 7097 |  | CORR | GENE | 04:04 | 04:16 | 04:35 | 4991 | 376 | 8 | EXT | Аномалия находится на упругопластическом изгибе: R=508 D, максимальное растяжение на 0.2 час. | 0.96 | (c)
78881.405 | 8.054 | 7.862 | -3.216 | -3.408 | 896 | 1160 | 1248 | 631 | 3047 | 7097 |  | CORR | GENE | 04:59 | 05:42 | 05:56 | 361 | 703 | 10 | EXT | Аномалия находится на упругопластическом изгибе: R=629 D, максимальное растяжение на 0.5 час. | 0.93 | (c)
78882.767 | 9.416 | 9.392 | -1.854 | -1.878 | 908 | 1010 | 1022 | 908 | 1832 | 7097 |  | CORR | CIGR | 05:01 | 05:18 | 05:20 | 46 | 228 | 11 | EXT | Аномалия находится на упругопластическом изгибе: R=695 D, максимальное растяжение на 0.7 час. | 0.89 | (c)
78883.262 | 9.911 | 9.893 | -1.359 | -1.377 | 776 | 932 | 938 | 776 | 1323 | 7097 |  | CORR | GENE | 04:40 | 05:05 | 05:06 | 54 | 325 | 10 | EXT | Аномалия находится на упругопластическом изгибе: R=729 D, максимальное растяжение на 0.7 час. | 0.89 | (c)
78890.967 | 6.346 | 6.286 | -4.879 | -4.939 | 1709 | 2112 | 1976 | 0 | 4802 | 7098 |  | CORR | GENE | 04:31 | 05:36 | 05:14 | 137 | 535 | 13 | EXT |  | 0.9 | (c)
78895.862 | 0.016 | 0.007 | -10.964 | -10.973 | -888 | -819 | -832 | 775 | 7 | 7099 |  | ARTD | GENE | 08:42 | 08:54 | 08:52 | 224 | 113 |  | EXT | Эквивалент потери металла 16%. |  | (c)
78897.35 | 1.504 | 1.124 | -9.476 | -9.856 | 2221 | -2222 | -2221 | 0 | 1124 | 7099 |  | LWAN | AXGR | 05:04 | 05:07 | 05:07 | 1178 | 38 |  | INT | Эквивалент потери металла 14%. |  | (c)
78899.064 | 3.218 | 3.172 | -7.762 | -7.808 | -1857 | -1800 | -1733 | 373 | 3172 | 7099 |  | CORR | GENE | 06:06 | 06:15 | 06:26 | 63 | 249 | 10 | EXT |  | 0.89 | (c)
78899.838 | 3.992 | 3.945 | -6.988 | -7.035 | -2010 | -1893 | -1852 | 220 | 3945 | 7099 |  | CORR | GENE | 05:41 | 06:00 | 06:07 | 63 | 317 | 10 | EXT |  | 0.89 | (c)
78919.258 | 1.332 | 1.328 | -10.203 | -10.207 | 163 | 220 | 234 | 163 | 1328 | 7101 |  | CORR | CIGR | 08:55 | 09:04 | 09:07 | 28 | 142 | 10 | EXT | Аномалия находится на отводе. | 0.89 | (c)
78930.982 | 1.521 | 1.506 | -9.994 | -10.009 | -1946 | -1910 | -1897 | 1847 | 1506 | 7102 |  | GOUG | CIGR | 08:28 | 08:34 | 08:36 | 29 | 99 | 9 | EXT | Задир. |  | (c)
78931.455 | 1.994 | 1.979 | -9.521 | -9.536 | -1925 | -1865 | -1863 | 1801 | 1979 | 7102 |  | GOUG | CIGR | 08:31 | 08:41 | 08:41 | 32 | 124 | 12 | EXT | Задир. |  | (c)
78963.111 | 0 | -0.024 | -11.21 | -11.234 | 779 | 1266 | 1432 | 145 |  | 7105 | Нарушение формы кольцевого шва | GWAN |  | 04:32 | 05:50 | 06:17 | 0 | 1307 |  | EXT | Нарушение формы кольцевого шва Аномалия находится на упругопластическом изгибе: R=430 D, максимальное растяжение на 11.8 час. |  | (c)
78967.048 | 3.937 | 3.872 | -7.273 | -7.338 | 987 | 1187 | 1139 | 939 | 3872 | 7105 |  | DENT | GENE | 05:05 | 05:38 | 05:30 | 150 | 305 | 0.7 | N/A | Глубина вмятины: 10 мм (0,7%). Линейка: 15 см в (387 см; 05:38 ч:мин) Аномалия находится на упругопластическом изгибе. |  | (c)
78974.256 | 11.145 | 10.995 | -0.065 | -0.215 | -1557 | -1537 | -1534 | 673 | 32 | 7105 |  | ARTD | AXGR | 10:15 | 10:18 | 10:18 | 183 | 47 |  | EXT | Эквивалент потери металла 13%. |  | (c)
78974.321 | 0 | -0.014 | -11.235 | -11.249 | 335 | 1075 | 1248 | 335 |  | 7106 | Нарушение формы кольцевого шва | GWAN |  | 03:35 | 05:35 | 06:03 | 0 | 1827 |  | EXT | Нарушение формы кольцевого шва |  | (c)
78974.321 | 0 | -0.035 | -11.235 | -11.27 | -1783 | -1642 | -1655 | 1526 |  | 7106 | Нарушение формы кольцевого шва | GWAN |  | 09:53 | 10:16 | 10:14 | 0 | 258 |  | EXT | Нарушение формы кольцевого шва |  | (c)
78985.556 | 0 | -0.027 | -11.455 | -11.482 | 587 | 1665 | -2105 | 336 |  | 7107 | Нарушение формы кольцевого шва | GWAN |  | 03:19 | 06:13 | 08:04 | 0 | 3538 |  | EXT | Нарушение формы кольцевого шва Аномалия находится на упругопластическом изгибе: R=690 D, максимальное растяжение на 6.1 час. |  | (c)
78997.011 | 0 | -0.034 | -11.3 | -11.334 | 109 | 333 | 778 | 109 |  | 7108 | Нарушение формы кольцевого шва | GWAN |  | 06:02 | 06:38 | 07:50 | 0 | 1338 |  | EXT | Нарушение формы кольцевого шва Аномалия находится на упругопластическом изгибе: R=711 D, максимальное растяжение на 6.5 час. |  | (c)
78997.011 | 0 | 0 | -11.3 | -11.3 | 246 | 343 | 362 | 246 | 0 | 7108 | Смещение кромок | GWAN |  | 06:24 | 06:40 | 06:43 | 0 | 233 |  | EXT | Смещение кромок Наружу Величина смещения - 4.1 мм. Аномалия находится на упругопластическом изгибе: R=711 D, максимальное растяжение на 6.5 час. |  | (c)
78997.011 | 0 | -0.04 | -11.3 | -11.34 | 1670 | 2057 | -1676 | 561 |  | 7108 | Нарушение формы кольцевого шва | GWAN |  | 10:14 | 11:16 | 13:14 | 0 | 2230 |  | EXT | Нарушение формы кольцевого шва Аномалия находится на упругопластическом изгибе: R=711 D, максимальное растяжение на 6.5 час. |  | (c)
79019.711 | 0 | -0.05 | -11.48 | -11.53 | 1865 | -2039 | -2051 | 1505 |  | 7110 | Нарушение формы кольцевого шва | GWAN |  | 11:14 | 00:44 | 12:42 | 0 | 1091 |  | EXT | Нарушение формы кольцевого шва |  | (c)
79019.711 | 0 | -0.021 | -11.48 | -11.501 | -984 | -422 | -217 | 0 |  | 7110 | Нарушение формы кольцевого шва | GWAN |  | 03:34 | 05:05 | 05:38 | 0 | 1535 |  | EXT | Нарушение формы кольцевого шва |  | (c)
79019.711 | 0 | -0.03 | -11.48 | -11.51 | 936 | 1072 | 1124 | 936 |  | 7110 | Нарушение формы кольцевого шва | GWAN |  | 08:44 | 09:06 | 09:14 | 0 | 376 |  | EXT | Нарушение формы кольцевого шва |  | (c)
79029.666 | 9.955 | 9.881 | -1.525 | -1.599 | -233 | -143 | -156 | 78 | 1435 | 7110 |  | DENT | GENE | 05:35 | 05:50 | 05:48 | 164 | 156 | 0.5 | N/A | Глубина вмятины: 7 мм (0,5%). Линейка: 16 см в (988 см; 05:50 ч:мин) Аномалия находится вблизи продольного шва. |  | (c)
79054.546 | 0 | 0 | -11.46 | -11.46 | 917 | 917 | 1104 | 917 | 0 | 7113 | Смещение кромок | GWAN |  | 02:39 | 02:39 | 03:09 | 0 | 374 |  | EXT | Смещение кромок Вовнутрь Величина смещения - 2.4 мм. |  | (c)
79066.006 | 0 | -0.044 | -11.075 | -11.119 | 1101 | 1667 | 2094 | 0 |  | 7114 | Нарушение формы кольцевого шва | GWAN |  | 00:11 | 01:42 | 02:51 | 0 | 1985 |  | EXT | Нарушение формы кольцевого шва |  | (c)
79066.006 | 0 | 0 | -11.075 | -11.075 | -1163 | -1085 | -862 | 560 | 0 | 7114 | Смещение кромок | GWAN |  | 06:06 | 06:18 | 06:54 | 0 | 602 |  | EXT | Смещение кромок Наружу Величина смещения - 3.3 мм. |  | (c)
79066.006 | 0 | -0.042 | -11.075 | -11.117 | -1210 | -976 | -786 | 363 |  | 7114 | Нарушение формы кольцевого шва | GWAN |  | 05:58 | 06:36 | 07:06 | 0 | 847 |  | EXT | Нарушение формы кольцевого шва |  | (c)
79066.006 | 0 | -0.037 | -11.075 | -11.112 | -111 | 66 | 101 | 0 |  | 7114 | Нарушение формы кольцевого шва | GWAN |  | 08:55 | 09:24 | 09:30 | 0 | 424 |  | EXT | Нарушение формы кольцевого шва |  | (c)
79098.766 | 0 | -0.037 | -11.595 | -11.632 | 860 | 995 | 1073 | 860 |  | 7117 | Нарушение формы кольцевого шва | GWAN |  | 01:14 | 01:36 | 01:48 | 0 | 425 |  | EXT | Нарушение формы кольцевого шва |  | (c)
79098.766 | 0 | 0 | -11.595 | -11.595 | -1539 | -1431 | -1437 | 1334 | 0 | 7117 | Смещение кромок | GWAN |  | 06:47 | 07:04 | 07:03 | 0 | 205 |  | EXT | Смещение кромок Наружу Величина смещения - 2.4 мм. |  | (c)
79098.766 | 0 | 0 | -11.595 | -11.595 | -1280 | -1221 | -1200 | 1120 | 0 | 7117 | Смещение кромок | GWAN |  | 07:29 | 07:38 | 07:42 | 0 | 161 |  | EXT | Смещение кромок Вовнутрь Величина смещения - 2.8 мм. |  | (c)
79098.766 | 0 | -0.035 | -11.595 | -11.63 | -1765 | -1036 | -1102 | 438 |  | 7117 | Нарушение формы кольцевого шва | GWAN |  | 06:10 | 08:08 | 07:57 | 0 | 1327 |  | EXT | Нарушение формы кольцевого шва |  | (c)
79098.766 | 0 | 0 | -11.595 | -11.595 | -1073 | -707 | -857 | 640 | 0 | 7117 | Смещение кромок | GWAN |  | 08:02 | 09:01 | 08:37 | 0 | 433 |  | EXT | Смещение кромок Наружу Величина смещения - 2.6 мм. |  | (c)
79132.856 | 0 | -0.034 | -11.205 | -11.239 | 1292 | -2181 | -1553 | 0 |  | 7120 | Нарушение формы кольцевого шва | GWAN |  | 04:05 | 06:45 | 08:26 | 0 | 3233 |  | EXT | Нарушение формы кольцевого шва |  | (c)
79140.789 | 7.933 | 7.913 | -3.272 | -3.292 | -1889 | -1828 | -1829 | 341 | 3246 | 7120 |  | CORR | CIGR | 07:32 | 07:42 | 07:42 | 46 | 121 | 13 | EXT |  | 0.89 | (c)
79155.351 | 0 | -0.04 | -11.025 | -11.065 | -1913 | -1895 | -1064 | 214 |  | 7122 | Нарушение формы кольцевого шва | GWAN |  | 09:36 | 09:39 | 11:53 | 0 | 1699 |  | EXT | Нарушение формы кольцевого шва |  | (c)
79166.376 | 0 | 0 | -11.5 | -11.5 | -2160 | -2095 | -1978 | 71 | 0 | 7123 | Смещение кромок | GWAN |  | 04:13 | 04:23 | 04:42 | 0 | 363 |  | EXT | Смещение кромок Наружу Величина смещения - 3.6 мм. |  | (c)
79166.376 | 0 | 0 | -11.5 | -11.5 | -1594 | -1330 | -1378 | 637 | 0 | 7123 | Смещение кромок | GWAN |  | 05:44 | 06:26 | 06:19 | 0 | 432 |  | EXT | Смещение кромок Наружу Величина смещения - 2.4 мм. |  | (c)
79166.376 | 0 | -0.026 | -11.5 | -11.526 | -1084 | 332 | -188 | 0 |  | 7123 | Нарушение формы кольцевого шва | GWAN |  | 07:06 | 10:55 | 09:31 | 0 | 1792 |  | EXT | Нарушение формы кольцевого шва |  | (c)
79180.644 | 2.768 | 2.753 | -8.672 | -8.687 | 87 | 137 | 151 | 87 | 2753 | 7124 |  | CORR | CIGR | 04:45 | 04:53 | 04:55 | 29 | 128 | 11 | EXT |  | 0.89 | (c)
79186.54 | 8.664 | 7.276 | -2.776 | -4.164 | 288 | 422 | 366 | 288 | 2335 | 7124 |  | CORR | GENE | 05:17 | 05:39 | 05:30 | 1829 | 157 | 10 | EXT |  | 0.97 | (c)
79207.461 | 6.425 | 5.78 | -5.1 | -5.745 | 1287 | 1407 | 1417 | 683 | 3923 | 7126 |  | CORR | GENE | 04:23 | 04:42 | 04:44 | 1822 | 261 | 11 | EXT |  | 0.98 | (c)
79213.206 | 0.645 | 0.044 | -10.58 | -11.181 | 793 | 1104 | 1011 | 793 | 44 | 7127 |  | CORR | GENE | 04:28 | 05:18 | 05:03 | 2722 | 436 | 10 | EXT |  | 0.97 | (c)
79241.413 | 6.087 | 6.014 | -5.408 | -5.481 | 1101 | 1466 | 1368 | 596 | 5320 | 7129 |  | DENT | GENE | 05:10 | 06:09 | 05:53 | 161 | 533 | 0.8 | N/A | Глубина вмятины: 12 мм (0,8%). Линейка: 16 см в (601 см; 06:09 ч:мин) |  | (c)
79246.821 | 0 | -0.051 | -11.375 | -11.426 | -1672 | 838 | -175 | 0 |  | 7130 | Нарушение формы кольцевого шва | GWAN |  | 05:48 | 00:33 | 09:50 | 0 | 2995 |  | EXT | Нарушение формы кольцевого шва |  | (c)
79246.821 | 0 | 0 | -11.375 | -11.375 | 1595 | 1943 | 1840 | 1595 | 0 | 7130 | Смещение кромок | GWAN |  | 02:36 | 03:32 | 03:15 | 0 | 490 |  | EXT | Смещение кромок Вовнутрь Величина смещения - 2.6 мм. |  | (c)
79265.535 | 7.339 | 7.302 | -4.326 | -4.363 | 1400 | 1709 | 1645 | 1400 | 4238 | 7131 |  | CORR | GENE | 06:07 | 06:57 | 06:46 | 125 | 491 | 10 | EXT |  | 0.89 | (c)
79281.186 | 0 | -0.043 | -11.39 | -11.433 | 482 | 986 | 827 | 482 |  | 7133 | Нарушение формы кольцевого шва | GWAN |  | 00:51 | 02:12 | 01:47 | 0 | 690 |  | EXT | Нарушение формы кольцевого шва |  | (c)
79281.186 | 0 | -0.056 | -11.39 | -11.446 | -1081 | -107 | -440 | 0 |  | 7133 | Нарушение формы кольцевого шва | GWAN |  | 08:39 | 11:16 | 10:22 | 0 | 1281 |  | EXT | Нарушение формы кольцевого шва |  | (c)
79292.576 | 0 | 0 | -11.04 | -11.04 | 1348 | 1926 | 1730 | 118 | 0 | 7134 | Смещение кромок | GWAN |  | 01:09 | 02:42 | 02:11 | 0 | 764 |  | EXT | Смещение кромок Наружу Величина смещения - 2.5 мм. |  | (c)
79292.576 | 0 | 0 | -11.04 | -11.04 | -2141 | -1924 | -1959 | 90 | 0 | 7134 | Смещение кромок | GWAN |  | 03:46 | 04:21 | 04:15 | 0 | 364 |  | EXT | Смещение кромок Вовнутрь Величина смещения - 2.5 мм. |  | (c)
79292.576 | 0 | 0 | -11.04 | -11.04 | -1720 | -1668 | -1605 | 511 | 0 | 7134 | Смещение кромок | GWAN |  | 04:54 | 05:02 | 05:12 | 0 | 229 |  | EXT | Смещение кромок Наружу Величина смещения - 2.4 мм. |  | (c)
79292.576 | 0 | 0 | -11.04 | -11.04 | -1307 | -1002 | -824 | 342 | 0 | 7134 | Смещение кромок | GWAN |  | 06:00 | 06:50 | 07:18 | 0 | 965 |  | EXT | Смещение кромок Вовнутрь Величина смещения - 2.7 мм. |  | (c)
79301.867 | 9.291 | 9.273 | -1.749 | -1.767 | -1328 | -1231 | -1234 | 902 | 1730 | 7134 |  | CORR | CIGR | 05:57 | 06:13 | 06:12 | 37 | 188 | 10 | EXT |  | 0.89 | (c)
79349.297 | 2.056 | 1.926 | -9.074 | -9.204 | 2206 | -2204 | -2223 | 0 | 1926 | 7139 |  | LWAN | GENE | 05:59 | 06:07 | 06:04 | 209 | 64 |  | INT | Эквивалент потери металла 12%. |  | (c)
79360.12 | 1.749 | 1.529 | -9.091 | -9.311 | -1625 | -1566 | -1559 | 606 | 1529 | 7140 |  | CORR | GENE | 05:19 | 05:29 | 05:30 | 495 | 132 | 11 | EXT |  | 0.94 | (c)
79362.682 | 4.311 | 4.148 | -6.529 | -6.692 | -1672 | -1615 | -1579 | 558 | 4148 | 7140 |  | CORR | GENE | 05:12 | 05:21 | 05:27 | 167 | 186 | 14 | EXT |  | 0.91 | (c)
79410.131 | 6.285 | 4.51 | -5.035 | -6.81 | 2078 | 2081 | 2156 | 0 | 4510 | 7144 |  | CORR | GENE | 06:30 | 06:31 | 06:43 | 1783 | 156 | 10 | EXT |  | 0.97 | (c)
79412.44 | 8.594 | 7.99 | -2.726 | -3.33 | 2162 | 2188 | 2201 | 0 | 1989 | 7144 |  | CORR | GENE | 06:44 | 06:48 | 06:50 | 1341 | 78 | 11 | EXT |  | 0.97 | (c)
79417.859 | 2.693 | 2.652 | -8.772 | -8.813 | -1740 | -1592 | -1614 | 490 | 2652 | 7145 |  | CORR | GENE | 05:44 | 06:08 | 06:05 | 72 | 254 | 10 | EXT |  | 0.89 | (c)
79420.977 | 5.811 | 5.665 | -5.654 | -5.8 | -1273 | -1232 | -1241 | 958 | 5522 | 7145 |  | CORR | GENE | 06:60 | 07:06 | 07:05 | 278 | 64 | 12 | EXT |  | 0.92 | (c)
79428.559 | 1.928 | 1.558 | -9.477 | -9.847 | -2145 | -2143 | -2124 | 86 | 1558 | 7146 |  | CORR | AXGR | 05:20 | 05:20 | 05:23 | 406 | 42 | 15 | EXT |  | 0.96 | (c)
79431.611 | 4.98 | 4.929 | -6.425 | -6.476 | 2145 | 2154 | 2167 | 41 | 4929 | 7146 |  | CORR | AXGR | 04:52 | 04:53 | 04:56 | 91 | 44 | 14 | EXT |  | 0.89 | (c)
79436.251 | 9.62 | 9.568 | -1.785 | -1.837 | 2158 | 2186 | 2182 | 24 | 1567 | 7146 |  | CORR | GENE | 04:54 | 04:59 | 04:58 | 270 | 48 | 11 | EXT |  | 0.92 | (c)
79436.362 | 9.731 | 8.651 | -1.674 | -2.754 | -2184 | -2150 | -2040 | 47 | 878 | 7146 |  | CORR | GENE | 05:13 | 05:19 | 05:36 | 1876 | 287 | 11 | EXT |  | 0.98 | (c)
79438.902 | 0.866 | 0.842 | -10.264 | -10.288 | 728 | 805 | 846 | 728 | 842 | 7147 |  | CORR | CIGR | 04:38 | 04:50 | 04:57 | 38 | 236 | 12 | EXT |  | 0.89 | (c)
79465.979 | 5.348 | 5.329 | -6.152 | -6.171 | -1076 | -1025 | -1010 | 943 | 5329 | 7149 |  | CORR | CIGR | 04:51 | 04:59 | 05:01 | 33 | 133 | 10 | EXT |  | 0.89 | (c)
79468.694 | 8.063 | 7.71 | -3.437 | -3.79 | -1451 | -1147 | -1238 | 1024 | 3399 | 7149 |  | CORR | GENE | 03:50 | 04:39 | 04:25 | 391 | 427 | 10 | EXT |  | 0.93 | (c)
79471.74 | 11.109 | 11.02 | -0.391 | -0.48 | -1196 | -1026 | -876 | 557 | 216 | 7149 |  | CORR | GENE | 04:31 | 04:59 | 05:23 | 264 | 639 | 12 | EXT |  | 0.92 | (c)
79506.395 | 0.139 | 0.042 | -11.141 | -11.238 | 496 | 509 | 532 | 496 | 42 | 7153 |  | CORR | GENE | 03:31 | 03:33 | 03:37 | 254 | 73 | 9 | EXT |  | 0.91 | (c)
79506.83 | 0.574 | 0.262 | -10.706 | -11.018 | 786 | 1039 | 967 | 786 | 262 | 7153 |  | CORR | GENE | 04:17 | 04:58 | 04:47 | 1684 | 363 | 9 | EXT |  | 0.96 | (c)
79516.603 | 10.347 | 10.254 | -0.933 | -1.026 | 958 | 1104 | 1185 | 819 | 806 | 7153 |  | CORR | GENE | 04:45 | 05:09 | 05:22 | 220 | 454 | 11 | EXT |  | 0.91 | (c)
79517.272 | 11.016 | 10.992 | -0.264 | -0.288 | 1461 | 1562 | 1594 | 504 | 235 | 7153 |  | CORR | GENE | 06:06 | 06:23 | 06:28 | 53 | 266 | 12 | EXT |  | 0.89 | (c)
79528.651 | 0 | -0.031 | -10.55 | -10.581 | 82 | 558 | 699 | 82 |  | 7155 | Нарушение формы кольцевого шва | GWAN |  | 11:57 | 01:14 | 13:36 | 0 | 1235 |  | EXT | Нарушение формы кольцевого шва |  | (c)
79528.651 | 0 | -0.011 | -10.55 | -10.561 | 1618 | 2195 | -2149 | 0 |  | 7155 | Нарушение формы кольцевого шва | GWAN |  | 04:05 | 05:38 | 05:57 | 0 | 1387 |  | EXT | Нарушение формы кольцевого шва |  | (c)
79528.651 | 0 | 0 | -10.55 | -10.55 | -1924 | -1817 | -1746 | 307 | 0 | 7155 | Смещение кромок | GWAN |  | 06:33 | 06:50 | 07:02 | 0 | 355 |  | EXT | Смещение кромок Наружу Величина смещения - 2.4 мм. |  | (c)
79573.516 | 0 | 0 | -11.405 | -11.405 | -399 | -78 | -162 | 0 | 0 | 7159 | Смещение кромок | GWAN |  | 00:59 | 01:51 | 01:37 | 0 | 475 |  | EXT | Смещение кромок Вовнутрь Величина смещения - 3.1 мм. |  | (c)
79584.921 | 0 | 0 | -11.37 | -11.37 | 550 | 631 | 873 | 550 | 0 | 7160 | Смещение кромок | GWAN |  | 03:08 | 03:21 | 04:01 | 0 | 645 |  | EXT | Смещение кромок Вовнутрь Аномалия находится на отводе. Величина смещения - 2.4 мм. |  | (c)
79584.921 | 0 | -0.028 | -11.37 | -11.398 | 1637 | 788 | -817 | 0 |  | 7160 | Нарушение формы кольцевого шва | GWAN |  | 06:04 | 03:47 | 11:28 | 0 | 4013 |  | EXT | Нарушение формы кольцевого шва Аномалия находится на отводе. |  | (c)
79588.785 | 3.864 | 3.744 | -7.506 | -7.626 | 1658 | 1665 | 1669 | 550 | 3744 | 7160 |  | CORR | AXGR | 06:07 | 06:08 | 06:09 | 122 | 22 | 10 | EXT | Аномалия находится на отводе. | 0.89 | (c)
79592.71 | 7.789 | 7.428 | -3.581 | -3.942 | 1136 | 1167 | 1163 | 1041 | 3378 | 7160 |  | CORR | GENE | 04:43 | 04:48 | 04:47 | 564 | 53 | 11 | EXT | Аномалия находится на отводе. | 0.95 | (c)
79593.768 | 8.847 | 8.818 | -2.523 | -2.552 | 1557 | 1830 | 1747 | 293 | 2487 | 7160 |  | CORR | GENE | 05:51 | 06:35 | 06:22 | 65 | 380 | 10 | EXT | Аномалия находится на отводе. | 0.89 | (c)
79598.874 | 2.583 | 2.516 | -8.942 | -9.009 | 2091 | 2162 | 2138 | 45 | 2516 | 7161 |  | CORR | GENE | 03:58 | 04:10 | 04:06 | 238 | 94 | 11 | EXT |  | 0.91 | (c)
79599.493 | 3.202 | 3.189 | -8.323 | -8.336 | -2117 | -2074 | -2072 | 113 | 3189 | 7161 |  | CORR | CIGR | 04:39 | 04:46 | 04:47 | 28 | 91 | 10 | EXT |  | 0.89 | (c)
79613.443 | 5.627 | 5.488 | -5.938 | -6.077 | -1409 | -1046 | -1101 | 793 | 5488 | 7162 |  | DENT | GENE | 05:15 | 06:14 | 06:05 | 260 | 616 | 1 | N/A | Глубина вмятины: 14 мм (1,0%). Линейка: 26 см в (549 см; 06:14 ч:мин) Аномалия находится на отводе. |  | (c)
79621.891 | 2.51 | 2.508 | -8.995 | -8.997 | 1715 | 1781 | 1788 | 370 | 2508 | 7163 |  | CORR | CIGR | 02:11 | 02:21 | 02:23 | 29 | 146 | 9 | EXT | Аномалия находится на упругопластическом изгибе: R=584 D, максимальное растяжение на 5.8 час. | 0.89 | (c)
79630.886 | 0 | -0.037 | -11.54 | -11.577 | -1372 | -1228 | -1115 | 858 |  | 7164 | Нарушение формы кольцевого шва | GWAN |  | 10:32 | 10:56 | 11:14 | 0 | 514 |  | EXT | Нарушение формы кольцевого шва Аномалия находится на упругопластическом изгибе: R=615 D, максимальное растяжение на 6.7 час. |  | (c)
79653.846 | 0 | 0 | -11.585 | -11.585 | 1535 | 2034 | 1927 | 1535 | 0 | 7166 | Смещение кромок | GWAN |  | 05:11 | 06:32 | 06:15 | 0 | 785 |  | EXT | Смещение кромок Наружу Аномалия находится на отводе. Величина смещения - 2.6 мм. |  | (c)
79688.067 | 11.076 | 10.932 | -0.099 | -0.243 | 1160 | 1198 | 1204 | 1160 | 25 | 7168 |  | CORR | GENE | 08:16 | 08:22 | 08:23 | 218 | 87 | 11 | EXT |  | 0.91 | (c)
79692.669 | 4.503 | 4.449 | -6.482 | -6.536 | -320 | -309 | -304 | 288 | 4449 | 7169 |  | CORR | AXGR | 03:32 | 03:34 | 03:34 | 183 | 32 | 15 | EXT |  | 0.91 | (c)
79694.724 | 6.558 | 6.494 | -4.427 | -4.491 | 1158 | 1269 | 1346 | 1158 | 3458 | 7169 |  | CORR | GENE | 07:30 | 07:48 | 08:01 | 1033 | 376 | 12 | EXT |  | 0.98 | (c)
79697.684 | 9.518 | 9.494 | -1.467 | -1.491 | -416 | -249 | -243 | 70 | 1443 | 7169 |  | CORR | CIGR | 03:16 | 03:43 | 03:44 | 48 | 346 | 10 | EXT |  | 0.89 | (c)
79700.661 | 1.51 | 1.488 | -9.865 | -9.887 | -1351 | -1272 | -1248 | 1144 | 1488 | 7170 |  | CORR | CIGR | 03:49 | 04:01 | 04:05 | 44 | 207 | 12 | EXT |  | 0.89 | (c)
79700.862 | 1.711 | 1.691 | -9.664 | -9.684 | -1202 | -1109 | -1128 | 1055 | 1691 | 7170 |  | CORR | CIGR | 04:13 | 04:28 | 04:25 | 44 | 147 | 11 | EXT |  | 0.89 | (c)
79701.3 | 2.149 | 2.133 | -9.226 | -9.242 | -1333 | -1220 | -1241 | 1148 | 2133 | 7170 |  | CORR | CIGR | 03:52 | 04:10 | 04:06 | 37 | 184 | 17 | EXT |  | 0.89 | (c)
79701.995 | 2.844 | 2.512 | -8.531 | -8.863 | -1554 | -1368 | -1439 | 1324 | 2512 | 7170 |  | CORR | GENE | 03:16 | 03:46 | 03:34 | 1252 | 230 | 12 | EXT |  | 0.98 | (c)
79702.661 | 3.51 | 3.503 | -7.865 | -7.872 | -1124 | -1067 | -1068 | 1011 | 3503 | 7170 |  | CORR | GENE | 04:25 | 04:34 | 04:34 | 160 | 113 | 11 | EXT |  | 0.9 | (c)
79702.958 | 3.807 | 3.406 | -7.568 | -7.969 | 244 | 340 | 503 | 244 | 3406 | 7170 |  | CORR | GENE | 08:06 | 08:22 | 08:48 | 1488 | 519 | 27 | EXT |  | 1.15 | (b)
79703.748 | 4.597 | 4.261 | -6.778 | -7.114 | -1615 | -1560 | -1495 | 1376 | 4261 | 7170 |  | CORR | GENE | 03:06 | 03:15 | 03:25 | 2073 | 240 | 11 | EXT |  | 0.98 | (c)
79704.353 | 5.202 | 5.146 | -6.173 | -6.229 | -1016 | -950 | -953 | 890 | 5146 | 7170 |  | CORR | GENE | 04:43 | 04:53 | 04:53 | 89 | 126 | 13 | EXT |  | 0.89 | (c)
79704.656 | 5.505 | 5.171 | -5.87 | -6.204 | 228 | 589 | 491 | 228 | 5171 | 7170 |  | CORR | GENE | 08:04 | 09:02 | 08:46 | 615 | 525 | 22 | EXT |  | 1.03 | (b)
79705.209 | 6.058 | 5.983 | -5.317 | -5.392 | -182 | 75 | 156 | 0 | 5283 | 7170 |  | CORR | GENE | 06:57 | 07:39 | 07:52 | 109 | 675 | 31 | EXT |  | 0.91 | (c)
79706.128 | 6.977 | 6.959 | -4.398 | -4.416 | -1607 | -1137 | -1285 | 964 | 66 | 7170 |  | CORR | GENE | 03:07 | 04:23 | 03:59 | 4350 | 643 | 15 | EXT |  | 1.03 | (b)
79708.877 | 9.726 | 9.228 | -1.649 | -2.147 | -83 | 438 | 292 | 0 | 1588 | 7170 |  | CORR | GENE | 07:13 | 08:37 | 08:14 | 559 | 751 | 30 | EXT |  | 1.09 | (b)
79709.26 | 10.109 | 9.909 | -1.266 | -1.466 | 131 | 155 | 236 | 131 | 191 | 7170 |  | CORR | GENE | 07:48 | 07:52 | 08:05 | 1275 | 209 | 33 | EXT |  | 1.23 | (a)
79709.31 | 10.159 | 9.88 | -1.216 | -1.495 | 579 | 1294 | 994 | 579 | 1196 | 7170 |  | CORR | GENE | 09:00 | 10:56 | 10:07 | 299 | 830 | 12 | EXT |  | 0.92 | (c)
79710.239 | 11.088 | 11.073 | -0.287 | -0.302 | 421 | 525 | 497 | 421 | 248 | 7170 |  | CORR | CIGR | 08:35 | 08:52 | 08:47 | 54 | 153 | 13 | EXT |  | 0.89 | (c)
79710.382 | 11.231 | 11.195 | -0.144 | -0.18 | 247 | 662 | 549 | 247 | 77 | 7170 |  | CORR | GENE | 08:07 | 09:13 | 08:55 | 103 | 603 | 20 | EXT |  | 0.9 | (c)
79710.526 | 0 | -0.019 | -11.19 | -11.209 | 573 | 821 | 957 | 573 |  | 7171 | Нарушение формы кольцевого шва | GWAN |  | 04:23 | 05:03 | 05:25 | 0 | 768 |  | EXT | Нарушение формы кольцевого шва |  | (c)
79710.526 | 0 | -0.036 | -11.19 | -11.226 | 1480 | -2184 | 2042 | 1480 |  | 7171 | Коррозия на шве | GWAN | CIGR | 06:50 | 08:58 | 08:20 | 48 | 1125 | 26 | EXT | Коррозия на шве | 0.89 | (c)
79710.777 | 0.251 | 0.152 | -10.939 | -11.038 | 1900 | 2194 | 2074 | 1900 | 152 | 7171 |  | CORR | GENE | 07:57 | 08:45 | 08:25 | 986 | 348 | 16 | EXT |  | 1.01 | (b)
79711.295 | 0.769 | 0.278 | -10.421 | -10.912 | 519 | 597 | 568 | 519 | 278 | 7171 |  | CORR | GENE | 04:14 | 04:27 | 04:22 | 791 | 99 | 11 | EXT |  | 0.96 | (c)
79712.459 | 1.933 | 1.383 | -9.257 | -9.807 | 1189 | 2166 | 1896 | 1189 | 1383 | 7171 |  | CORR | GENE | 06:03 | 08:40 | 07:57 | 866 | 1414 | 15 | EXT |  | 0.99 | (c)
79713.142 | 2.616 | 1.231 | -8.574 | -9.959 | 481 | 562 | 654 | 481 | 1231 | 7171 |  | CORR | GENE | 04:08 | 04:21 | 04:36 | 2659 | 347 | 32 | EXT |  | 1.26 | (a)
79713.191 | 2.665 | 2.36 | -8.525 | -8.83 | 1423 | 1553 | 1674 | 1423 | 2360 | 7171 |  | CORR | GENE | 06:40 | 07:01 | 07:21 | 1342 | 503 | 12 | EXT |  | 0.98 | (c)
79714.772 | 4.246 | 4.22 | -6.944 | -6.97 | 433 | 535 | 613 | 433 | 4220 | 7171 |  | CORR | GENE | 04:01 | 04:17 | 04:30 | 103 | 360 | 15 | EXT |  | 0.9 | (c)
79714.788 | 4.262 | 4.238 | -6.928 | -6.952 | 1549 | 1737 | 1718 | 1549 | 4238 | 7171 |  | CORR | GENE | 07:01 | 07:31 | 07:28 | 74 | 338 | 12 | EXT |  | 0.89 | (c)
79715.606 | 5.08 | 4.767 | -6.11 | -6.423 | 1481 | 1623 | 1909 | 1481 | 4767 | 7171 |  | CORR | GENE | 06:50 | 07:13 | 07:59 | 398 | 857 | 14 | EXT |  | 0.95 | (c)
79716.168 | 5.642 | 5.582 | -5.548 | -5.608 | 1755 | 2008 | 2000 | 1755 | 5459 | 7171 |  | CORR | GENE | 07:34 | 08:15 | 08:14 | 149 | 490 | 15 | EXT |  | 0.9 | (c)
79717.033 | 6.507 | 6.421 | -4.683 | -4.769 | -36 | 79 | 274 | 0 | 4654 | 7171 |  | CORR | GENE | 02:45 | 03:03 | 03:35 | 115 | 619 | 11 | EXT |  | 0.9 | (c)
79733.086 | 0 | -0.045 | -11.55 | -11.595 | -1179 | 36 | -54 | 0 |  | 7173 | Нарушение формы кольцевого шва | GWAN |  | 05:32 | 08:48 | 08:34 | 0 | 2250 |  | EXT | Нарушение формы кольцевого шва |  | (c)
79775.691 | 7.67 | 7.662 | -3.335 | -3.343 | -87 | -75 | -49 | 11 | 3321 | 7176 |  | CORR | CIGR | 08:59 | 09:01 | 09:05 | 22 | 76 | 10 | EXT | Аномалия находится на отводе. | 0.89 | (c)
79775.9 | 7.879 | 7.864 | -3.126 | -3.141 | -112 | -78 | -67 | 21 | 3114 | 7176 |  | CORR | CIGR | 08:55 | 09:00 | 09:02 | 27 | 91 | 10 | EXT | Аномалия находится на отводе. | 0.89 | (c)
79818.7 | 5.964 | 5.942 | -5.436 | -5.458 | 1510 | 1574 | 1632 | 1510 | 5376 | 7180 |  | CORR | GENE | 03:17 | 03:28 | 03:37 | 82 | 244 | 13 | EXT |  | 0.89 | (c)
79819.551 | 6.815 | 6.216 | -4.585 | -5.184 | 1603 | 1682 | 1698 | 1603 | 4367 | 7180 |  | CORR | GENE | 03:32 | 03:45 | 03:48 | 817 | 190 | 11 | EXT |  | 0.96 | (c)
79820.545 | 7.809 | 7.702 | -3.591 | -3.698 | 1440 | 1665 | 1577 | 1440 | 2545 | 7180 |  | CORR | GENE | 03:06 | 03:42 | 03:28 | 1153 | 274 | 15 | EXT |  | 1.01 | (b)
79821.805 | 9.069 | 9.056 | -2.331 | -2.344 | -1339 | -1274 | -1191 | 1043 | 2290 | 7180 |  | CORR | GENE | 07:37 | 07:48 | 08:01 | 54 | 296 | 12 | EXT |  | 0.89 | (c)
79822.044 | 9.308 | 9.292 | -2.092 | -2.108 | 1825 | 2040 | 2054 | 1825 | 1970 | 7180 |  | CORR | GENE | 04:08 | 04:43 | 04:45 | 138 | 458 | 21 | EXT |  | 0.91 | (c)
79822.287 | 9.551 | 9.528 | -1.849 | -1.872 | -1545 | -1490 | -1467 | 1389 | 1817 | 7180 |  | CORR | GENE | 07:04 | 07:13 | 07:17 | 55 | 156 | 12 | EXT |  | 0.89 | (c)
79822.691 | 9.955 | 9.911 | -1.445 | -1.489 | -1482 | -1448 | -1423 | 1365 | 1435 | 7180 |  | CORR | GENE | 07:14 | 07:20 | 07:24 | 54 | 117 | 12 | EXT |  | 0.89 | (c)
79824.136 | 0 | -0.03 | -11.045 | -11.075 | 1156 | -1926 | -1896 | 487 |  | 7181 | Нарушение формы кольцевого шва | GWAN |  | 06:47 | 10:29 | 10:34 | 0 | 2817 |  | EXT | Нарушение формы кольцевого шва |  | (c)
79824.224 | 0.088 | 0.018 | -10.957 | -11.027 | -64 | -38 | -40 | 16 | 18 | 7181 |  | CORR | GENE | 03:30 | 03:34 | 03:34 | 529 | 48 | 10 | EXT |  | 0.94 | (c)
79825.957 | 1.821 | 1.668 | -9.224 | -9.377 | 178 | 595 | 575 | 178 | 1668 | 7181 |  | CORR | GENE | 04:09 | 05:16 | 05:13 | 277 | 794 | 13 | EXT |  | 0.93 | (c)
79826.143 | 2.007 | 1.762 | -9.038 | -9.283 | -18 | -7 | 13 | 0 | 1762 | 7181 |  | LWAN | GENE | 03:37 | 03:39 | 03:42 | 376 | 63 |  | EXT | Эквивалент потери металла 15%. |  | (c)
79826.659 | 2.523 | 2.396 | -8.522 | -8.649 | 107 | 135 | 129 | 107 | 2396 | 7181 |  | CORR | AXGR | 03:57 | 04:02 | 04:01 | 256 | 44 | 13 | EXT |  | 0.92 | (c)
79827.936 | 3.8 | 2.239 | -7.245 | -8.806 | 335 | 968 | 1031 | 335 | 2239 | 7181 |  | CORR | GENE | 04:34 | 06:16 | 06:27 | 1758 | 1392 | 13 | EXT |  | 1 | (c)
79828.701 | 4.565 | 4.218 | -6.48 | -6.827 | 730 | 1000 | 1045 | 730 | 4218 | 7181 |  | CORR | GENE | 05:38 | 06:22 | 06:29 | 574 | 630 | 11 | EXT |  | 0.95 | (c)
79829.27 | 5.134 | 5.08 | -5.911 | -5.965 | -11 | 154 | 154 | 0 | 5080 | 7181 |  | CORR | GENE | 03:39 | 04:05 | 04:05 | 84 | 330 | 12 | EXT |  | 0.89 | (c)
79830.236 | 6.1 | 6.032 | -4.945 | -5.013 | 711 | 1029 | 1053 | 711 | 4872 | 7181 |  | CORR | GENE | 05:35 | 06:26 | 06:30 | 141 | 683 | 10 | EXT |  | 0.9 | (c)
79830.456 | 6.32 | 6.293 | -4.725 | -4.752 | 918 | 1118 | 1130 | 918 | 4674 | 7181 |  | CORR | GENE | 06:08 | 06:41 | 06:43 | 78 | 424 | 15 | EXT |  | 0.89 | (c)
79832.273 | 8.137 | 7.927 | -2.908 | -3.118 | 1334 | 1357 | 1390 | 1334 | 2819 | 7181 |  | CORR | GENE | 07:16 | 07:19 | 07:25 | 299 | 112 | 13 | EXT |  | 0.93 | (c)
79833.115 | 8.979 | 8.928 | -2.066 | -2.117 | 900 | 975 | 1051 | 900 | 2031 | 7181 |  | CORR | GENE | 06:06 | 06:18 | 06:30 | 86 | 301 | 10 | EXT |  | 0.89 | (c)
79833.738 | 9.602 | 9.57 | -1.443 | -1.475 | 84 | 263 | 284 | 84 | 1398 | 7181 |  | CORR | GENE | 03:54 | 04:23 | 04:26 | 77 | 400 | 18 | EXT |  | 0.89 | (c)
79838.949 | 3.768 | 3.733 | -7.277 | -7.312 | -1783 | -1670 | -1675 | 1567 | 3733 | 7182 |  | CORR | CIGR | 06:31 | 06:50 | 06:49 | 35 | 216 | 13 | EXT |  | 0.89 | (c)
79839.293 | 4.112 | 4.059 | -6.933 | -6.986 | -2007 | -1665 | -1736 | 1465 | 4059 | 7182 |  | CORR | GENE | 05:55 | 06:50 | 06:39 | 84 | 542 | 25 | EXT |  | 0.9 | (c)
79840.288 | 5.107 | 4.714 | -5.938 | -6.331 | -2166 | -1696 | -1720 | 1274 | 4714 | 7182 |  | CORR | GENE | 05:30 | 06:45 | 06:42 | 533 | 892 | 15 | EXT |  | 0.97 | (c)
79840.689 | 5.508 | 5.44 | -5.537 | -5.605 | -2123 | -1873 | -1794 | 1465 | 5276 | 7182 |  | CORR | GENE | 05:37 | 06:17 | 06:30 | 329 | 658 | 11 | EXT |  | 0.93 | (c)
79846.226 | 0 | -0.025 | -11.245 | -11.27 | -104 | 769 | 633 | 0 |  | 7183 | Нарушение формы кольцевого шва | GWAN |  | 01:29 | 03:50 | 03:28 | 0 | 1472 |  | EXT | Нарушение формы кольцевого шва |  | (c)
79846.226 | 0 | 0 | -11.245 | -11.245 | 2224 | -1882 | -1935 | 0 | 0 | 7183 | Смещение кромок | GWAN |  | 07:45 | 08:42 | 08:33 | 0 | 604 |  | EXT | Смещение кромок Наружу Величина смещения - 4 мм. |  | (c)
79900.177 | 8.096 | 7.745 | -2.919 | -3.27 | -1772 | -1726 | -1718 | 1665 | 2856 | 7187 |  | CORR | GENE | 06:30 | 06:38 | 06:39 | 414 | 107 | 13 | EXT |  | 0.95 | (c)
79903.096 | 0 | -0.034 | -11.155 | -11.189 | -390 | -190 | 1097 | 0 |  | 7188 | Нарушение формы кольцевого шва | GWAN |  | 01:11 | 01:43 | 05:11 | 0 | 2973 |  | EXT | Нарушение формы кольцевого шва |  | (c)
79903.096 | 0 | -0.038 | -11.155 | -11.193 | -1463 | -1249 | -1284 | 1105 |  | 7188 | Нарушение формы кольцевого шва | GWAN |  | 10:17 | 10:52 | 10:46 | 0 | 359 |  | EXT | Нарушение формы кольцевого шва |  | (c)
79903.951 | 0.855 | 0.811 | -10.3 | -10.344 | 1000 | 1080 | 1111 | 1000 | 811 | 7188 |  | CORR | GENE | 04:55 | 05:08 | 05:13 | 56 | 223 | 10 | EXT |  | 0.89 | (c)
79914.251 | 0 | -0.03 | -11.02 | -11.05 | -1066 | -155 | -367 | 332 |  | 7189 | Нарушение формы кольцевого шва | GWAN |  | 09:53 | 00:20 | 11:46 | 0 | 1399 |  | EXT | Нарушение формы кольцевого шва Аномалия находится на упругопластическом изгибе: R=476 D, максимальное растяжение на 6.7 час. |  | (c)
79916.254 | 2.003 | 1.968 | -9.017 | -9.052 | 1698 | 1948 | 1976 | 0 | 1968 | 7189 |  | CORR | GENE | 05:19 | 05:60 | 06:04 | 347 | 556 | 10 | EXT | Аномалия находится на упругопластическом изгибе: R=451 D, максимальное растяжение на 6.8 час. | 0.92 | (c)
79917.124 | 2.873 | 2.545 | -8.147 | -8.475 | 1598 | 2090 | 1911 | 6 | 2545 | 7189 |  | CORR | GENE | 05:03 | 06:22 | 05:54 | 474 | 627 | 12 | EXT | Аномалия находится на упругопластическом изгибе: R=452 D, максимальное растяжение на 6.8 час. | 0.97 | (c)
79917.869 | 3.618 | 3.344 | -7.402 | -7.676 | 1441 | 2083 | 1941 | 0 | 3344 | 7189 |  | CORR | GENE | 04:38 | 06:21 | 05:58 | 303 | 1001 | 12 | EXT | Аномалия находится на упругопластическом изгибе: R=457 D, максимальное растяжение на 6.8 час. | 0.98 | (c)
79918.553 | 4.302 | 4.279 | -6.718 | -6.741 | 2056 | 2120 | 2151 | 0 | 4279 | 7189 |  | CORR | CIGR | 06:17 | 06:27 | 06:32 | 26 | 191 | 13 | EXT | Аномалия находится на упругопластическом изгибе: R=478 D, максимальное растяжение на 6.8 час. | 0.89 | (c)
79922.649 | 8.398 | 8.182 | -2.622 | -2.838 | 1081 | 1096 | 1107 | 1081 | 2274 | 7189 |  | CORR | GENE | 03:39 | 03:42 | 03:44 | 564 | 53 | 10 | EXT |  | 0.94 | (c)
79924.545 | 10.294 | 10.185 | -0.726 | -0.835 | 1772 | 2027 | 1921 | 160 | 308 | 7189 |  | CORR | GENE | 05:31 | 06:12 | 05:55 | 527 | 299 | 11 | EXT |  | 0.95 | (c)
79938.402 | 1.936 | 1.917 | -9.269 | -9.288 | -1996 | -1915 | -1932 | 1869 | 1917 | 7191 |  | CORR | CIGR | 05:37 | 05:50 | 05:47 | 31 | 127 | 11 | EXT |  | 0.89 | (c)
79939.028 | 2.562 | 2.549 | -8.643 | -8.656 | 1794 | 1806 | 1841 | 1794 | 2549 | 7191 |  | CORR | CIGR | 03:49 | 03:51 | 03:56 | 23 | 94 | 10 | EXT |  | 0.89 | (c)
79947.671 | 0 | -0.032 | -11.255 | -11.287 | 1590 | 1789 | 1876 | 1590 |  | 7192 | Нарушение формы кольцевого шва | GWAN |  | 02:35 | 03:07 | 03:21 | 0 | 573 |  | EXT | Нарушение формы кольцевого шва Аномалия находится на упругопластическом изгибе: R=363 D, максимальное растяжение на 11.8 час. |  | (c)
79982.726 | 0.55 | 0.531 | -3.406 | -3.425 | -2002 | -1762 | -1749 | 1497 | 531 | 7195а |  | CORR | GENE | 11:21 | 00:00 | 12:02 | 65 | 505 | 12 | EXT |  | 0.89 | (c)
79983.497 | 1.321 | 1.303 | -2.635 | -2.653 | -1694 | -1611 | -1530 | 1366 | 1303 | 7195а |  | CORR | CIGR | 00:11 | 00:25 | 00:38 | 52 | 328 | 13 | EXT |  | 0.89 | (c)
79986.474 | 0.342 | 0.298 | -1.857 | -1.901 | 1349 | 1480 | 1783 | 1349 | 298 | 7195б |  | CORR | GENE | 07:09 | 07:30 | 08:19 | 66 | 867 | 15 | EXT |  | 0.89 | (c)
79987.48 | 1.348 | 1.298 | -0.851 | -0.901 | 1251 | 1438 | 1458 | 1251 | 808 | 7195б |  | CORR | GENE | 06:53 | 07:23 | 07:27 | 93 | 414 | 12 | EXT |  | 0.89 | (c)
79988.331 | 0 | -0.056 | -2.731 | -2.787 | 371 | -1890 | 1548 | 371 |  | 7195в | Нарушение формы кольцевого шва | GWAN |  | 08:06 | 02:01 | 11:16 | 0 | 2353 |  | EXT | Нарушение формы кольцевого шва |  | (c)
80015.272 | 11.076 | 11.021 | -0.124 | -0.179 | 759 | 972 | 1001 | 759 | 64 | 7197 |  | CORR | GENE | 04:25 | 04:60 | 05:04 | 115 | 485 | 13 | EXT | Аномалия находится на упругопластическом изгибе: R=603 D, максимальное растяжение на 5.5 час. | 0.9 | (c)
80015.312 | 11.116 | 11.021 | -0.084 | -0.179 | 1321 | 1808 | 1802 | 1321 | 52 | 7197 |  | CORR | GENE | 05:56 | 07:15 | 07:14 | 127 | 962 | 12 | EXT | Аномалия находится на упругопластическом изгибе: R=603 D, максимальное растяжение на 5.5 час. | 0.9 | (c)
80026.506 | 11.11 | 10.995 | -0.065 | -0.18 | 1244 | 1412 | 1653 | 1244 | 42 | 7198 |  | CORR | GENE | 06:18 | 06:45 | 07:24 | 138 | 818 | 11 | EXT | Аномалия находится на упругопластическом изгибе: R=607 D, максимальное растяжение на 5.2 час. | 0.9 | (c)
80026.679 | 0.108 | 0.065 | -11.252 | -11.295 | 2034 | -1980 | -2078 | 1730 | 65 | 7199 |  | CORR | GENE | 06:36 | 07:48 | 07:32 | 69 | 697 | 10 | EXT | Аномалия находится на упругопластическом изгибе: R=622 D, максимальное растяжение на 5.2 час. | 0.89 | (c)
80039.016 | 1.085 | 1.025 | -10.49 | -10.55 | 1791 | 2159 | 2021 | 0 | 1025 | 7200 |  | CORR | GENE | 07:00 | 07:59 | 07:37 | 91 | 460 | 11 | EXT |  | 0.89 | (c)
80041.505 | 3.574 | 3.549 | -8.001 | -8.026 | 1744 | 2046 | 1941 | 92 | 3549 | 7200 |  | CORR | GENE | 06:53 | 07:41 | 07:24 | 168 | 394 | 11 | EXT |  | 0.9 | (c)
80043.574 | 5.643 | 5.521 | -5.932 | -6.054 | 2162 | -2214 | -2229 | 0 | 5521 | 7200 |  | LWAN | GENE | 07:60 | 08:14 | 08:11 | 339 | 139 |  | EXT | Эквивалент потери металла 15%. |  | (c)
80043.733 | 5.802 | 5.788 | -5.773 | -5.787 | 627 | 657 | 720 | 627 | 5758 | 7200 |  | CORR | CIGR | 03:52 | 03:57 | 04:07 | 29 | 185 | 10 | EXT |  | 0.89 | (c)
80044.926 | 6.995 | 6.976 | -4.58 | -4.599 | 617 | 637 | 679 | 617 | 4561 | 7200 |  | CORR | CIGR | 03:51 | 03:54 | 04:01 | 38 | 123 | 10 | EXT |  | 0.89 | (c)
80049.323 | 11.392 | 11.344 | -0.183 | -0.231 | 1166 | 1370 | 1314 | 768 | 131 | 7200 |  | CORR | GENE | 05:19 | 05:52 | 05:43 | 100 | 296 | 15 | EXT |  | 0.9 | (c)
80049.409 | 11.478 | 11.466 | -0.097 | -0.109 | 1494 | 1505 | 1505 | 714 | 82 | 7200 |  | CORR | PITT | 06:12 | 06:14 | 06:14 | 27 | 23 | 20 | EXT |  | 0.89 | (c)
80049.506 | 0 | -0.043 | -9.575 | -9.618 | -367 | -23 | 21 | 367 |  | 7201 | Нарушение формы кольцевого шва | GWAN |  | 11:28 | 00:24 | 12:31 | 0 | 776 |  | EXT | Нарушение формы кольцевого шва |  | (c)
80049.506 | 0 | 0 | -9.575 | -9.575 | -2041 | -1966 | -1925 | 190 | 0 | 7201 | Смещение кромок | GWAN |  | 06:58 | 07:10 | 07:17 | 0 | 231 |  | EXT | Смещение кромок Наружу Величина смещения - 2.3 мм. |  | (c)
80049.506 | 0 | 0 | -9.575 | -9.575 | -1692 | -1469 | -1299 | 539 | 0 | 7201 | Смещение кромок | GWAN |  | 07:55 | 08:30 | 08:58 | 0 | 787 |  | EXT | Смещение кромок Вовнутрь Величина смещения - 2.5 мм. |  | (c)
80052.77 | 3.264 | 3.231 | -6.311 | -6.344 | 2016 | 2050 | 2067 | 113 | 3231 | 7201 |  | CORR | CIGR | 05:53 | 05:59 | 06:01 | 36 | 102 | 11 | EXT |  | 0.89 | (c)
80056.223 | 6.717 | 6.703 | -2.858 | -2.872 | -1250 | -1156 | -1157 | 980 | 2846 | 7201 |  | GOUG | CIGR | 09:06 | 09:21 | 09:21 | 26 | 187 | 18 | EXT | Задир. |  | (c)
80058.194 | 8.688 | 8.669 | -0.887 | -0.906 | 1727 | 1756 | 1781 | 396 | 884 | 7201 |  | CORR | CIGR | 05:06 | 05:11 | 05:15 | 22 | 108 | 12 | EXT |  | 0.89 | (c)
80059.587 | 0.506 | 0.434 | -10.684 | -10.756 | -1780 | -1483 | -1402 | 450 | 434 | 7202 |  | CORR | GENE | 04:41 | 05:29 | 05:42 | 177 | 757 | 13 | EXT |  | 0.91 | (c)
80066.838 | 7.757 | 7.748 | -3.433 | -3.442 | -2048 | -2006 | -2006 | 183 | 3420 | 7202 |  | CORR | CIGR | 03:58 | 04:05 | 04:05 | 22 | 84 | 14 | EXT |  | 0.89 | (c)
80089.728 | 8.142 | 8.113 | -3.223 | -3.252 | 1476 | 1503 | 1537 | 632 | 3223 | 7204 |  | CORR | CIGR | 06:31 | 06:35 | 06:40 | 29 | 122 | 12 | EXT |  | 0.89 | (c)
80092.951 | 0 | -0.04 | -11.37 | -11.41 | 484 | 878 | 842 | 484 |  | 7205 | Нарушение формы кольцевого шва | GWAN |  | 00:53 | 01:57 | 01:51 | 0 | 717 |  | EXT | Нарушение формы кольцевого шва |  | (c)
80092.951 | 0 | -0.027 | -11.37 | -11.397 | 1346 | 1812 | -2081 | 0 |  | 7205 | Нарушение формы кольцевого шва | GWAN |  | 03:12 | 04:27 | 05:59 | 0 | 2068 |  | EXT | Нарушение формы кольцевого шва |  | (c)
80101.972 | 9.021 | 8.908 | -2.349 | -2.462 | 2073 | -2107 | -2227 | 0 | 2154 | 7205 |  | DENT | GENE | 05:10 | 05:55 | 05:36 | 308 | 322 | 0.4 | N/A | Глубина вмятины: 6 мм (0,4%). Линейка: 31 см в (891 см; 05:55 ч:мин) Аномалия находится вблизи продольного шва. |  | (c)
80142.139 | 4.163 | 4.148 | -7.292 | -7.307 | -1568 | -1483 | -1485 | 1401 | 4148 | 7209 |  | GOUG | CIGR | 05:01 | 05:15 | 05:15 | 35 | 167 | 15 | EXT | Аномалия находится на отводе. Задир. |  | (c)
80142.38 | 4.404 | 4.37 | -7.051 | -7.085 | -1641 | -1588 | -1564 | 1486 | 4370 | 7209 |  | GOUG | GENE | 04:49 | 04:58 | 05:02 | 59 | 156 | 10 | EXT | Аномалия находится на отводе. Задир. |  | (c)
80146.14 | 8.164 | 8.126 | -3.291 | -3.329 | 2153 | 2225 | 2201 | 2153 | 3254 | 7209 |  | DENT | GENE | 03:02 | 03:13 | 03:09 | 75 | 95 | 0.6 | N/A | Глубина вмятины: 8 мм (0,6%). Линейка: 8 см в (813 см; 03:13 ч:мин) Аномалия находится на отводе. |  | (c)
80178.738 | 6.587 | 6.277 | -4.473 | -4.783 | -1335 | -1298 | -1309 | 895 | 4355 | 7212 |  | CORR | GENE | 05:36 | 05:42 | 05:40 | 428 | 54 | 10 | EXT |  | 0.93 | (c)
80203.01 | 8.409 | 8.397 | -2.781 | -2.793 | 1892 | 1936 | 1961 | 1892 | 2766 | 7214 |  | CORR | CIGR | 04:45 | 04:52 | 04:57 | 27 | 139 | 10 | EXT |  | 0.89 | (c)
80203.654 | 9.053 | 9.024 | -2.137 | -2.166 | 1990 | 2049 | 2079 | 1990 | 2119 | 7214 |  | CORR | CIGR | 05:01 | 05:11 | 05:16 | 47 | 179 | 15 | EXT |  | 0.89 | (c)
80205.791 | 0 | -0.035 | -11.625 | -11.66 | 1658 | -2035 | -1984 | 1165 |  | 7215 | Нарушение формы кольцевого шва | GWAN |  | 01:29 | 03:33 | 03:41 | 0 | 1638 |  | EXT | Нарушение формы кольцевого шва |  | (c)
80205.791 | 0 | -0.043 | -11.625 | -11.668 | -896 | -618 | -606 | 317 |  | 7215 | Нарушение формы кольцевого шва | GWAN |  | 06:37 | 07:22 | 07:24 | 0 | 579 |  | EXT | Нарушение формы кольцевого шва |  | (c)
80208.053 | 2.262 | 2.231 | -9.363 | -9.394 | -2161 | -2088 | -2091 | 2022 | 2231 | 7215 |  | ARTD | GENE | 03:13 | 03:25 | 03:24 | 59 | 139 |  | EXT | Эквивалент потери металла 10%. |  | (c)
80231.251 | 2.13 | 1.959 | -9.245 | -9.416 | 2157 | 2175 | 2172 | 44 | 1959 | 7217 |  | LWAN | AXGR | 04:36 | 04:39 | 04:39 | 529 | 30 |  | EXT | Эквивалент потери металла 18%. Аномалия находится на упругопластическом изгибе: R=476 D, максимальное растяжение на 0.8 час. |  | (c)
80232.207 | 3.086 | 2.825 | -8.289 | -8.55 | 2160 | 2175 | 2173 | 44 | 2825 | 7217 |  | LWAN | AXGR | 04:37 | 04:39 | 04:39 | 462 | 27 |  | EXT | Эквивалент потери металла 15%. Аномалия находится на упругопластическом изгибе: R=436 D, максимальное растяжение на 0.8 час. |  | (c)
80234.142 | 5.021 | 4.994 | -6.354 | -6.381 | 987 | 1082 | 1057 | 987 | 4994 | 7217 |  | ARTD | CIGR | 01:28 | 01:43 | 01:39 | 46 | 141 |  | EXT | Эквивалент потери металла 14%. Аномалия находится на упругопластическом изгибе: R=383 D, максимальное растяжение на 0.8 час. |  | (c)
80239.357 | 10.236 | 10.057 | -1.139 | -1.318 | -1066 | -1031 | -1036 | 1006 | 1011 | 7217 |  | ARTD | GENE | 07:56 | 08:02 | 08:01 | 307 | 60 |  | EXT | Эквивалент потери металла 11%. Аномалия находится на упругопластическом изгибе: R=422 D, максимальное растяжение на 0.6 час. |  | (c)
80251.826 | 0 | -0.027 | -11.47 | -11.497 | -982 | -577 | -432 | 119 |  | 7219 | Нарушение формы кольцевого шва | GWAN |  | 11:32 | 00:37 | 13:01 | 0 | 1101 |  | EXT | Нарушение формы кольцевого шва |  | (c)
80251.826 | 0 | 0 | -11.47 | -11.47 | 378 | 552 | 690 | 378 | 0 | 7219 | Смещение кромок | GWAN |  | 03:11 | 03:39 | 04:02 | 0 | 624 |  | EXT | Смещение кромок Наружу Величина смещения - 2.8 мм. |  | (c)
80251.826 | 0 | -0.024 | -11.47 | -11.494 | 1120 | 1678 | 1548 | 254 |  | 7219 | Нарушение формы кольцевого шва | GWAN |  | 05:11 | 06:41 | 06:20 | 0 | 857 |  | EXT | Нарушение формы кольцевого шва |  | (c)
80251.826 | 0 | -0.038 | -11.47 | -11.508 | -2126 | -1723 | -1723 | 104 |  | 7219 | Нарушение формы кольцевого шва | GWAN |  | 08:27 | 09:32 | 09:32 | 0 | 807 |  | EXT | Нарушение формы кольцевого шва |  | (c)
80252.116 | 0.29 | 0.147 | -11.18 | -11.323 | 1369 | 1399 | 1404 | 791 | 147 | 7219 |  | ARTD | GENE | 05:51 | 05:56 | 05:57 | 365 | 70 |  | EXT | Эквивалент потери металла 13%. |  | (c)
80263.296 | 0 | 0 | -11.71 | -11.71 | -2214 | -2029 | -1920 | 1627 | 0 | 7220 | Смещение кромок | GWAN |  | 02:25 | 02:55 | 03:13 | 0 | 587 |  | EXT | Смещение кромок Наружу Величина смещения - 3.3 мм. |  | (c)
80263.296 | 0 | 0 | -11.71 | -11.71 | -1261 | -679 | -915 | 568 | 0 | 7220 | Смещение кромок | GWAN |  | 04:59 | 06:33 | 05:55 | 0 | 693 |  | EXT | Смещение кромок Наружу Величина смещения - 2.8 мм. |  | (c)
80263.296 | 0 | -0.033 | -11.71 | -11.743 | -65 | 258 | 485 | 0 |  | 7220 | Нарушение формы кольцевого шва | GWAN |  | 08:12 | 09:04 | 09:41 | 0 | 1100 |  | EXT | Нарушение формы кольцевого шва |  | (c)
80286.556 | 0 | -0.052 | -11.555 | -11.607 | 201 | 531 | 879 | 201 |  | 7222 | Нарушение формы кольцевого шва | GWAN |  | 10:14 | 11:08 | 12:04 | 0 | 1356 |  | EXT | Нарушение формы кольцевого шва |  | (c)
80309.706 | 0 | -0.065 | -11.445 | -11.51 | -974 | -598 | 536 | 974 |  | 7224 | Нарушение формы кольцевого шва | GWAN |  | 10:54 | 11:54 | 14:57 | 0 | 3020 |  | EXT | Нарушение формы кольцевого шва Аномалия находится на отводе. |  | (c)
80319.32 | 9.614 | 9.552 | -1.831 | -1.893 | 1604 | -1981 | 2202 | 1604 | 1782 | 7224 |  | ARTD | GENE | 05:50 | 08:11 | 07:26 | 111 | 1196 |  | EXT | Эквивалент потери металла 11%. |  | (c)
80365.437 | 10.181 | 10.169 | -1.494 | -1.506 | -379 | -341 | -341 | 303 | 1482 | 7228 |  | CORR | CIGR | 02:57 | 03:03 | 03:03 | 24 | 77 | 12 | EXT |  | 0.89 | (c)
80366.931 | 0 | -0.056 | -11.625 | -11.681 | -145 | 1249 | 1256 | 0 |  | 7229 | Нарушение формы кольцевого шва | GWAN |  | 04:40 | 08:25 | 08:26 | 0 | 2803 |  | EXT | Нарушение формы кольцевого шва |  | (c)
80376.886 | 9.955 | 9.861 | -1.67 | -1.764 | 18 | 107 | 118 | 18 | 1563 | 7229 |  | DENT | GENE | 05:06 | 05:21 | 05:23 | 201 | 199 | 0.5 | N/A | Глубина вмятины: 7 мм (0,5%). Линейка: 20 см в (986 см; 05:21 ч:мин) Аномалия находится вблизи продольного шва. |  | (c)
80378.556 | 0 | 0 | -11.48 | -11.48 | -1141 | -1073 | -1066 | 992 | 0 | 7230 | Смещение кромок | GWAN |  | 08:49 | 08:60 | 09:01 | 0 | 149 |  | EXT | Смещение кромок Наружу Величина смещения - 4.6 мм. |  | (c)
80402.387 | 0.961 | 0.944 | -10.694 | -10.711 | 1887 | 1948 | 1960 | 1887 | 944 | 7232 |  | CORR | CIGR | 04:03 | 04:13 | 04:15 | 32 | 146 | 11 | EXT |  | 0.89 | (c)
80413.081 | 0 | 0 | -11.2 | -11.2 | -1025 | -286 | -433 | 0 | 0 | 7233 | Смещение кромок | GWAN |  | 06:56 | 08:56 | 08:32 | 0 | 1184 |  | EXT | Смещение кромок Наружу Величина смещения - 3.5 мм. |  | (c)
80436.207 | 0.966 | 0.946 | -10.484 | -10.504 | 2205 | -2203 | -2143 | 0 | 946 | 7235 |  | CORR | CIGR | 04:42 | 04:51 | 05:00 | 37 | 227 | 12 | EXT | Аномалия находится на упругопластическом изгибе: R=359 D, максимальное растяжение на 5.6 час. | 0.95 | (c)
80483.246 | 2.165 | 2.138 | -9.11 | -9.137 | 1833 | 1919 | 1957 | 149 | 2138 | 7239 |  | CORR | GENE | 03:53 | 04:07 | 04:13 | 53 | 248 | 11 | EXT |  | 0.89 | (c)
80483.407 | 2.326 | 2.311 | -8.949 | -8.964 | -1207 | -1136 | -1118 | 1024 | 2311 | 7239 |  | CORR | CIGR | 07:43 | 07:54 | 07:57 | 31 | 178 | 10 | EXT |  | 0.89 | (c)
80484.323 | 3.242 | 3.116 | -8.033 | -8.159 | 1538 | 1628 | 1771 | 226 | 3116 | 7239 |  | CORR | GENE | 03:06 | 03:20 | 03:43 | 135 | 466 | 11 | EXT |  | 0.9 | (c)
80484.796 | 3.715 | 3.703 | -7.56 | -7.572 | 1700 | 1800 | 1870 | 191 | 3703 | 7239 |  | CORR | GENE | 03:32 | 03:48 | 03:59 | 196 | 339 | 15 | EXT |  | 0.92 | (c)
80485.295 | 4.214 | 4.205 | -7.061 | -7.07 | 1839 | 1895 | 1891 | 288 | 4205 | 7239 |  | CORR | CIGR | 03:54 | 04:03 | 04:03 | 24 | 104 | 10 | EXT |  | 0.89 | (c)
80486.912 | 5.831 | 4.814 | -5.444 | -6.461 | -1196 | -1159 | -1163 | 1035 | 4814 | 7239 |  | CORR | GENE | 07:44 | 07:50 | 07:50 | 1079 | 66 | 10 | EXT |  | 0.96 | (c)
80487.986 | 6.905 | 6.414 | -4.37 | -4.861 | -1323 | -1090 | -1087 | 851 | 4127 | 7239 |  | CORR | GENE | 07:24 | 08:01 | 08:02 | 734 | 471 | 13 | EXT |  | 0.97 | (c)
80489.13 | 8.049 | 7.922 | -3.226 | -3.353 | -1195 | -1091 | -837 | 479 | 3199 | 7239 |  | CORR | GENE | 07:45 | 08:01 | 08:42 | 154 | 716 | 11 | EXT |  | 0.9 | (c)
80489.961 | 8.88 | 8.855 | -2.395 | -2.42 | -1122 | -1053 | -1012 | 903 | 2351 | 7239 |  | CORR | GENE | 07:56 | 08:07 | 08:14 | 69 | 219 | 11 | EXT |  | 0.89 | (c)
80490.725 | 9.644 | 9.564 | -1.631 | -1.711 | -1180 | -824 | -946 | 712 | 1603 | 7239 |  | CORR | GENE | 07:47 | 08:44 | 08:25 | 108 | 468 | 11 | EXT |  | 0.89 | (c)
80491.406 | 10.325 | 10.003 | -0.95 | -1.272 | 1887 | 1958 | 1948 | 221 | 818 | 7239 |  | CORR | GENE | 04:02 | 04:13 | 04:12 | 454 | 122 | 10 | EXT |  | 0.93 | (c)
80493.911 | 1.555 | 1.533 | -9.8 | -9.822 | -909 | -862 | -856 | 803 | 1533 | 7240 |  | CORR | CIGR | 07:23 | 07:31 | 07:32 | 24 | 106 | 10 | EXT |  | 0.89 | (c)
80517.017 | 2.181 | 2.16 | -8.204 | -8.225 | 1773 | 1813 | 1823 | 1773 | 2160 | 7242а |  | CORR | GENE | 06:26 | 06:33 | 06:34 | 48 | 99 | 11 | EXT |  | 0.89 | (c)
80521.047 | 6.211 | 6.174 | -4.174 | -4.211 | 1461 | 1528 | 1539 | 1461 | 4151 | 7242а |  | CORR | GENE | 05:36 | 05:46 | 05:48 | 60 | 156 | 10 | EXT |  | 0.89 | (c)
80556.591 | 0 | 0 | -12.125 | -12.125 | -1875 | -1757 | -1470 | 1066 | 0 | 7245б | Непровар / утяжина | GWAN |  | 05:02 | 05:21 | 06:08 | 0 | 809 | 10 | INT | Непровар / утяжина |  | (c)
80556.591 | 0 | -0.025 | -12.125 | -12.15 | -119 | 65 | 58 | 0 |  | 7245б | Вышлифовка на шве | GWAN | GENE | 09:46 | 10:15 | 10:14 | 51 | 355 | 10 | EXT | Вышлифовка на шве | 0.89 | (c)
80616.698 | 2.402 | 2.393 | -8.808 | -8.817 | -1953 | -1912 | -1904 | 278 | 2393 | 7251 |  | CORR | CIGR | 06:29 | 06:35 | 06:36 | 26 | 97 | 11 | EXT |  | 0.89 | (c)
80626.031 | 0.525 | 0.512 | -10.96 | -10.973 | -1732 | -1677 | -1675 | 499 | 512 | 7252 |  | CORR | CIGR | 07:33 | 07:42 | 07:42 | 25 | 115 | 11 | EXT |  | 0.89 | (c)
80630.163 | 4.657 | 4.623 | -6.828 | -6.862 | 1035 | 1108 | 1141 | 984 | 4623 | 7252 |  | CORR | CIGR | 02:59 | 03:11 | 03:17 | 41 | 212 | 10 | EXT |  | 0.89 | (c)
80635.726 | 10.22 | 10.193 | -1.265 | -1.292 | 1470 | 1602 | 1640 | 421 | 1217 | 7252 |  | CORR | GENE | 04:10 | 04:31 | 04:37 | 75 | 340 | 10 | EXT |  | 0.89 | (c)
80648.201 | 0 | 0 | -11.1 | -11.1 | 1337 | 1488 | 1519 | 1337 | 0 | 7254 | Смещение кромок | GWAN |  | 03:10 | 03:34 | 03:39 | 0 | 365 |  | EXT | Смещение кромок Вовнутрь Величина смещения - 4 мм. |  | (c)
80648.201 | 0 | 0 | -11.1 | -11.1 | -1498 | -1276 | -1083 | 668 | 0 | 7254 | Смещение кромок | GWAN |  | 07:32 | 08:08 | 08:39 | 0 | 830 |  | EXT | Смещение кромок Наружу Величина смещения - 2.7 мм. |  | (c)
80664.131 | 4.83 | 4.809 | -6.73 | -6.751 | 350 | 435 | 465 | 350 | 4809 | 7255 |  | CORR | CIGR | 05:07 | 05:21 | 05:26 | 29 | 229 | 10 | EXT |  | 0.89 | (c)
80666.949 | 7.648 | 7.634 | -3.912 | -3.926 | -254 | -155 | -146 | 39 | 3889 | 7255 |  | CORR | CIGR | 03:30 | 03:46 | 03:47 | 37 | 215 | 10 | EXT |  | 0.89 | (c)
80671.639 | 0.778 | 0.753 | -10.872 | -10.897 | -1141 | -797 | -918 | 695 | 753 | 7256 |  | CORR | GENE | 05:34 | 06:30 | 06:10 | 48 | 446 | 10 | EXT |  | 0.89 | (c)
80671.803 | 0.942 | 0.906 | -10.708 | -10.744 | -1267 | -802 | -954 | 642 | 906 | 7256 |  | CORR | GENE | 05:14 | 06:29 | 06:04 | 107 | 625 | 11 | EXT |  | 0.89 | (c)
80675.097 | 4.236 | 4.199 | -7.414 | -7.451 | -1057 | -981 | -891 | 724 | 4199 | 7256 |  | CORR | CIGR | 05:47 | 05:60 | 06:14 | 45 | 333 | 11 | EXT |  | 0.89 | (c)
80685.402 | 2.891 | 2.837 | -8.704 | -8.758 | 2181 | -2087 | -2079 | 1878 | 2837 | 7257 |  | CORR | GENE | 04:56 | 05:27 | 05:29 | 99 | 402 | 10 | EXT |  | 0.89 | (c)
80694.828 | 0.722 | 0.699 | -10.793 | -10.816 | 94 | 124 | 148 | 94 | 699 | 7258 |  | CORR | CIGR | 05:48 | 05:53 | 05:57 | 28 | 108 | 10 | EXT |  | 0.89 | (c)
80697.648 | 3.542 | 3.52 | -7.973 | -7.995 | 74 | 129 | 160 | 74 | 3520 | 7258 |  | CORR | CIGR | 05:45 | 05:54 | 05:59 | 37 | 171 | 11 | EXT |  | 0.89 | (c)
80697.85 | 3.744 | 3.734 | -7.771 | -7.781 | 79 | 115 | 125 | 79 | 3734 | 7258 |  | CORR | CIGR | 05:46 | 05:52 | 05:53 | 22 | 92 | 12 | EXT |  | 0.89 | (c)
80698.699 | 4.593 | 4.573 | -6.922 | -6.942 | -2 | 81 | 69 | 0 | 4573 | 7258 |  | CORR | CIGR | 05:33 | 05:46 | 05:44 | 33 | 141 | 13 | EXT |  | 0.89 | (c)
80703.613 | 9.507 | 6.836 | -2.008 | -4.679 | -50 | 213 | 205 | 0 | 1414 | 7258 |  | CORR | GENE | 05:25 | 06:08 | 06:06 | 3265 | 509 | 10 | EXT |  | 0.98 | (c)
80704.621 | 10.515 | 10.505 | -1 | -1.01 | 1097 | 1145 | 1145 | 1097 | 985 | 7258 |  | CORR | CIGR | 08:30 | 08:38 | 08:38 | 25 | 96 | 10 | EXT |  | 0.89 | (c)
80706.409 | 0.788 | 0.776 | -10.057 | -10.069 | 1813 | 1869 | 1863 | 1813 | 776 | 7259 |  | CORR | CIGR | 07:53 | 08:02 | 08:01 | 29 | 101 | 11 | EXT |  | 0.89 | (c)
80712.531 | 6.91 | 6.889 | -3.935 | -3.956 | 341 | 495 | 470 | 341 | 3912 | 7259 |  | CORR | CIGR | 03:55 | 04:20 | 04:16 | 44 | 259 | 10 | EXT |  | 0.89 | (c)
80713.822 | 8.201 | 8.179 | -2.644 | -2.666 | 1072 | 1115 | 1146 | 1072 | 2640 | 7259 |  | CORR | CIGR | 05:53 | 05:60 | 06:05 | 26 | 149 | 11 | EXT |  | 0.89 | (c)
80715.62 | 9.999 | 9.968 | -0.846 | -0.877 | 718 | 752 | 779 | 718 | 841 | 7259 |  | CORR | CIGR | 04:56 | 05:01 | 05:06 | 36 | 122 | 11 | EXT |  | 0.89 | (c)
80717.544 | 1.078 | 1.05 | -10.597 | -10.625 | 1017 | 1162 | 1128 | 1017 | 1050 | 7260 |  | CORR | CIGR | 05:04 | 05:27 | 05:21 | 34 | 221 | 10 | EXT |  | 0.89 | (c)
80718.405 | 1.939 | 1.594 | -9.736 | -10.081 | 1198 | 1300 | 1345 | 1198 | 1594 | 7260 |  | CORR | GENE | 05:33 | 05:49 | 05:56 | 376 | 293 | 10 | EXT |  | 0.93 | (c)
80718.962 | 2.496 | 2.466 | -9.179 | -9.209 | 473 | 534 | 618 | 473 | 2466 | 7260 |  | CORR | CIGR | 03:36 | 03:46 | 03:59 | 45 | 289 | 11 | EXT |  | 0.89 | (c)
80719.526 | 3.06 | 2.169 | -8.615 | -9.506 | 936 | 1026 | 1158 | 936 | 2169 | 7260 |  | CORR | GENE | 04:51 | 05:05 | 05:26 | 1082 | 444 | 11 | EXT |  | 0.97 | (c)
80721.036 | 4.57 | 3.4 | -7.105 | -8.275 | 601 | 1009 | 1015 | 601 | 3400 | 7260 |  | CORR | GENE | 03:56 | 05:02 | 05:03 | 1696 | 827 | 13 | EXT |  | 1 | (c)
80734.979 | 6.838 | 6.69 | -4.237 | -4.385 | -1093 | -1062 | -1057 | 1020 | 3857 | 7261 |  | CORR | GENE | 05:43 | 05:49 | 05:49 | 528 | 73 | 11 | EXT |  | 0.95 | (c)
80738.005 | 9.864 | 8.204 | -1.211 | -2.871 | -1940 | -1244 | -1460 | 980 | 78 | 7261 |  | CORR | GENE | 03:27 | 05:19 | 04:44 | 2793 | 960 | 11 | EXT |  | 0.98 | (c)
80739.261 | 0.045 | 0.019 | -11.665 | -11.691 | -1474 | -428 | -677 | 0 | 19 | 7262 |  | CORR | GENE | 03:50 | 06:39 | 05:59 | 172 | 1594 | 15 | EXT |  | 0.91 | (c)
80749.9 | 10.684 | 10.528 | -1.026 | -1.182 | -1359 | -829 | -892 | 424 | 944 | 7262 |  | CORR | GENE | 04:09 | 05:35 | 05:24 | 238 | 935 | 10 | EXT |  | 0.91 | (c)
80750.44 | 11.224 | 11.209 | -0.486 | -0.501 | -578 | -524 | -511 | 444 | 469 | 7262 |  | CORR | CIGR | 06:15 | 06:24 | 06:26 | 32 | 134 | 10 | EXT |  | 0.89 | (c)
80750.926 | 0 | 0 | -11.72 | -11.72 | -462 | -278 | -258 | 54 | 0 | 7263 | Смещение кромок | GWAN |  | 06:31 | 07:01 | 07:04 | 0 | 409 |  | EXT | Смещение кромок Наружу Величина смещения - 3.2 мм. |  | (c)
80750.926 | 0 | -0.047 | -11.72 | -11.767 | 142 | 322 | 824 | 142 |  | 7263 | Нарушение формы кольцевого шва | GWAN |  | 08:09 | 08:38 | 09:59 | 0 | 1363 |  | EXT | Нарушение формы кольцевого шва |  | (c)
80756.982 | 6.056 | 6.026 | -5.664 | -5.694 | -585 | -510 | -509 | 433 | 5660 | 7263 |  | CORR | CIGR | 06:11 | 06:23 | 06:23 | 34 | 152 | 11 | EXT |  | 0.89 | (c)
80761.144 | 10.218 | 10.114 | -1.502 | -1.606 | -488 | -453 | -431 | 375 | 1485 | 7263 |  | CORR | GENE | 06:27 | 06:32 | 06:36 | 121 | 113 | 10 | EXT |  | 0.89 | (c)
80762.819 | 0.173 | 0.131 | -10.297 | -10.339 | 1989 | 2095 | -2167 | 1863 | 131 | 7264 |  | CORR | GENE | 06:42 | 06:59 | 07:31 | 82 | 610 | 10 | EXT |  | 0.89 | (c)
80786.425 | 2.219 | 2.186 | -8.616 | -8.649 | 794 | 891 | 921 | 794 | 2186 | 7266 |  | CORR | GENE | 04:49 | 05:05 | 05:10 | 63 | 253 | 10 | EXT |  | 0.89 | (c)
80787.984 | 3.778 | 3.323 | -7.057 | -7.512 | 1695 | 2072 | 1930 | 1695 | 3323 | 7266 |  | CORR | GENE | 07:15 | 08:16 | 07:53 | 2069 | 469 | 10 | EXT |  | 0.97 | (c)
80793.312 | 9.106 | 5.676 | -1.729 | -5.159 | 1667 | 1922 | 1892 | 1667 | 1671 | 7266 |  | CORR | GENE | 07:10 | 07:51 | 07:47 | 3488 | 450 | 13 | EXT |  | 1.01 | (b)
80794.694 | 10.488 | 10.466 | -0.347 | -0.369 | 409 | 462 | 476 | 409 | 178 | 7266 |  | CORR | GENE | 03:47 | 03:56 | 03:58 | 191 | 134 | 10 | EXT |  | 0.9 | (c)
80795.478 | 0.437 | 0.424 | -11.208 | -11.221 | -617 | -509 | -493 | 369 | 424 | 7267 |  | CORR | CIGR | 07:08 | 07:25 | 07:28 | 40 | 248 | 10 | EXT |  | 0.89 | (c)
80803.683 | 8.642 | 8.614 | -3.003 | -3.031 | 19 | 77 | 97 | 19 | 2971 | 7267 |  | CORR | GENE | 08:51 | 09:00 | 09:03 | 60 | 157 | 11 | EXT |  | 0.89 | (c)
80805.809 | 10.768 | 10.768 | -0.877 | -0.877 | -15 | 192 | 141 | 0 | 823 | 7267 |  | CORR | GENE | 08:45 | 09:19 | 09:10 | 54 | 312 | 14 | EXT |  | 0.89 | (c)
80806.133 | 11.092 | 10.892 | -0.553 | -0.753 | -342 | 181 | -35 | 0 | 293 | 7267 |  | CORR | GENE | 07:52 | 09:17 | 08:42 | 460 | 614 | 13 | EXT |  | 0.95 | (c)
80806.66 | 11.619 | 11.445 | -0.026 | -0.2 | -548 | -16 | -17 | 0 | 21 | 7267 |  | CORR | GENE | 07:19 | 08:45 | 08:45 | 179 | 1062 | 16 | EXT |  | 0.91 | (c)
80806.751 | 0.065 | 0.065 | -10.405 | -10.405 | -1120 | -1054 | -1038 | 956 | 65 | 7268 |  | CORR | CIGR | 03:25 | 03:36 | 03:38 | 36 | 164 | 10 | EXT |  | 0.89 | (c)
80806.752 | 0.066 | 0.063 | -10.404 | -10.407 | 220 | 277 | 314 | 220 | 63 | 7268 |  | CORR | CIGR | 07:01 | 07:10 | 07:16 | 35 | 187 | 11 | EXT |  | 0.89 | (c)
80806.853 | 0.167 | 0.16 | -10.303 | -10.31 | 646 | 780 | 772 | 646 | 160 | 7268 |  | CORR | CIGR | 08:10 | 08:32 | 08:30 | 39 | 252 | 13 | EXT |  | 0.89 | (c)
80807.119 | 0.433 | 0.301 | -10.037 | -10.169 | 529 | 862 | 850 | 529 | 301 | 7268 |  | CORR | GENE | 07:51 | 08:45 | 08:43 | 284 | 641 | 10 | EXT |  | 0.92 | (c)
80807.48 | 0.794 | 0.678 | -9.676 | -9.792 | -1081 | -1058 | -1057 | 1033 | 678 | 7268 |  | CORR | GENE | 03:31 | 03:35 | 03:35 | 324 | 48 | 10 | EXT |  | 0.92 | (c)
80808.383 | 1.697 | 1.607 | -8.773 | -8.863 | -1097 | -560 | -782 | 468 | 1607 | 7268 |  | CORR | GENE | 03:29 | 04:55 | 04:19 | 118 | 629 | 10 | EXT |  | 0.89 | (c)
80808.761 | 2.075 | 1.95 | -8.395 | -8.52 | 842 | 978 | 1002 | 842 | 1950 | 7268 |  | CORR | GENE | 08:42 | 09:03 | 09:07 | 212 | 320 | 10 | EXT |  | 0.91 | (c)
80808.958 | 2.272 | 2.272 | -8.198 | -8.198 | 885 | 943 | 985 | 885 | 2272 | 7268 |  | CORR | GENE | 08:49 | 08:58 | 09:05 | 50 | 200 | 12 | EXT |  | 0.89 | (c)
80821.326 | 4.17 | 4.119 | -7.23 | -7.281 | -1871 | -1769 | -1509 | 360 | 4119 | 7269 |  | CORR | GENE | 04:01 | 04:18 | 04:60 | 63 | 724 | 12 | EXT |  | 0.89 | (c)
80824.173 | 7.017 | 6.93 | -4.383 | -4.47 | -1932 | -1663 | -1710 | 299 | 4367 | 7269 |  | CORR | GENE | 03:51 | 04:35 | 04:27 | 103 | 443 | 11 | EXT |  | 0.89 | (c)
80840.031 | 0 | 0 | -10.88 | -10.88 | 980 | 1716 | 1398 | 414 | 0 | 7271 | Смещение кромок | GWAN |  | 02:07 | 04:06 | 03:15 | 0 | 836 |  | EXT | Смещение кромок Вовнутрь Величина смещения - 2.3 мм. |  | (c)
80840.031 | 0 | -0.028 | -10.88 | -10.908 | 2098 | -2175 | -1891 | 0 |  | 7271 | Нарушение формы кольцевого шва | GWAN |  | 05:08 | 05:38 | 06:24 | 0 | 943 |  | EXT | Нарушение формы кольцевого шва |  | (c)
80840.031 | 0 | -0.042 | -10.88 | -10.922 | -765 | -326 | -60 | 0 |  | 7271 | Нарушение формы кольцевого шва | GWAN |  | 09:26 | 10:37 | 11:20 | 0 | 1410 |  | EXT | Нарушение формы кольцевого шва |  | (c)
80847.605 | 7.574 | 7.545 | -3.306 | -3.335 | -1439 | -1376 | -1319 | 792 | 3302 | 7271 |  | CORR | CIGR | 07:37 | 07:47 | 07:56 | 33 | 239 | 10 | EXT |  | 0.89 | (c)
80851.477 | 0.566 | 0.053 | -10.689 | -11.202 | -1780 | -1686 | -1631 | 1482 | 53 | 7272 |  | CORR | GENE | 07:27 | 07:42 | 07:51 | 603 | 298 | 11 | EXT |  | 0.95 | (c)
80852.167 | 1.256 | 0.848 | -9.999 | -10.407 | -1778 | -1656 | -1675 | 1572 | 848 | 7272 |  | CORR | GENE | 07:27 | 07:47 | 07:44 | 605 | 206 | 12 | EXT |  | 0.96 | (c)
80852.621 | 1.71 | 1.326 | -9.545 | -9.929 | 1469 | 1503 | 1509 | 1469 | 1326 | 7272 |  | CORR | GENE | 04:11 | 04:17 | 04:18 | 471 | 79 | 11 | EXT |  | 0.94 | (c)
80873.761 | 0 | -0.023 | -11.67 | -11.693 | 1830 | -1447 | -1110 | 412 |  | 7274 | Нарушение формы кольцевого шва | GWAN |  | 04:59 | 08:10 | 09:04 | 0 | 3042 |  | EXT | Нарушение формы кольцевого шва |  | (c)
80885.431 | 0 | -0.026 | -11.385 | -11.411 | -2215 | -494 | -792 | 0 |  | 7275 | Нарушение формы кольцевого шва | GWAN |  | 03:45 | 08:22 | 07:34 | 0 | 2845 |  | EXT | Нарушение формы кольцевого шва |  | (c)
80889.25 | 3.819 | 2.906 | -7.566 | -8.479 | 2194 | -1953 | -1736 | 1205 | 2906 | 7275 |  | CORR | GENE | 03:36 | 04:27 | 05:02 | 1731 | 1062 | 12 | EXT |  | 0.99 | (c)
80891.34 | 5.909 | 5.848 | -5.476 | -5.537 | -803 | -376 | -511 | 219 | 5369 | 7275 |  | CORR | GENE | 07:33 | 08:41 | 08:20 | 168 | 584 | 11 | EXT |  | 0.9 | (c)
80892.036 | 6.605 | 6.554 | -4.78 | -4.831 | -1016 | -416 | -577 | 139 | 4552 | 7275 |  | CORR | GENE | 06:58 | 08:35 | 08:09 | 279 | 877 | 10 | EXT |  | 0.92 | (c)
80892.833 | 7.402 | 7.18 | -3.983 | -4.205 | -810 | -720 | -644 | 479 | 3941 | 7275 |  | CORR | GENE | 07:31 | 07:46 | 07:58 | 264 | 331 | 10 | EXT |  | 0.91 | (c)
80893.4 | 7.969 | 7.931 | -3.416 | -3.454 | -673 | -597 | -597 | 522 | 3412 | 7275 |  | CORR | CIGR | 07:54 | 08:06 | 08:06 | 42 | 151 | 12 | EXT |  | 0.89 | (c)
80894.061 | 8.63 | 8.578 | -2.755 | -2.807 | -900 | -711 | -703 | 507 | 2747 | 7275 |  | CORR | GENE | 07:17 | 07:47 | 07:49 | 60 | 393 | 12 | EXT |  | 0.89 | (c)
80895.397 | 9.966 | 9.832 | -1.419 | -1.553 | -2211 | -1952 | -1687 | 1164 | 1392 | 7275 |  | CORR | GENE | 03:45 | 04:27 | 05:10 | 161 | 1047 | 11 | EXT |  | 0.9 | (c)
80899.37 | 2.554 | 2.458 | -9.156 | -9.252 | -1936 | -1796 | -1778 | 1621 | 2458 | 7276 |  | CORR | GENE | 03:44 | 04:07 | 04:10 | 137 | 315 | 11 | EXT |  | 0.9 | (c)
80925.83 | 5.599 | 5.499 | -6.096 | -6.196 | -620 | -398 | -345 | 69 | 5499 | 7278 |  | CORR | GENE | 04:51 | 05:27 | 05:35 | 255 | 551 | 14 | EXT |  | 0.93 | (c)
80943.581 | 0 | -0.029 | -10.68 | -10.709 | -1714 | -1603 | -1621 | 1527 |  | 7280 | Вышлифовка на шве | GWAN | GENE | 10:32 | 10:50 | 10:47 | 55 | 188 | 12 | EXT | Вышлифовка на шве | 0.89 | (c)
80949.97 | 6.389 | 6.341 | -4.291 | -4.339 | -2067 | -1882 | -1912 | 1757 | 4270 | 7280 |  | ARTD | GENE | 09:35 | 10:05 | 10:00 | 69 | 310 |  | EXT | Эквивалент потери металла 12%. |  | (c)
80956.726 | 2.465 | 2.406 | -8.97 | -9.029 | -1707 | -1513 | -1494 | 1282 | 2406 | 7281 |  | CORR | GENE | 05:17 | 05:48 | 05:51 | 300 | 425 | 14 | EXT |  | 0.93 | (c)
80965.696 | 0 | -0.041 | -11.38 | -11.421 | -482 | 595 | 134 | 0 |  | 7282 | Нарушение формы кольцевого шва | GWAN |  | 10:07 | 01:01 | 11:46 | 0 | 1232 |  | EXT | Нарушение формы кольцевого шва |  | (c)
81007.139 | 8.523 | 8.511 | -3.042 | -3.054 | -1915 | -1839 | -1833 | 1752 | 3017 | 7285 |  | CORR | CIGR | 04:01 | 04:13 | 04:14 | 37 | 163 | 10 | EXT |  | 0.89 | (c)
81010.181 | 0 | -0.023 | -10.98 | -11.003 | -1732 | 2128 | 325 | 0 |  | 7286 | Нарушение формы кольцевого шва | GWAN |  | 06:15 | 04:38 | 11:47 | 0 | 4113 |  | EXT | Нарушение формы кольцевого шва |  | (c)
81032.401 | 0 | -0.049 | -11.39 | -11.439 | 788 | 1069 | 1046 | 788 |  | 7288 | Нарушение формы кольцевого шва | GWAN |  | 00:34 | 01:20 | 01:16 | 0 | 515 |  | EXT | Нарушение формы кольцевого шва |  | (c)
81032.401 | 0 | -0.05 | -11.39 | -11.44 | -193 | 198 | 129 | 0 |  | 7288 | Нарушение формы кольцевого шва | GWAN |  | 09:56 | 10:59 | 10:48 | 0 | 645 |  | EXT | Нарушение формы кольцевого шва |  | (c)
81035.399 | 2.998 | 2.667 | -8.392 | -8.723 | -976 | -890 | -812 | 647 | 2667 | 7288 |  | GOUG | GENE | 07:50 | 08:04 | 08:16 | 724 | 329 | 14 | EXT | Зона задиров. |  | (c)
81054.666 | 0 | -0.017 | -11.705 | -11.722 | -1066 | -327 | -353 | 0 |  | 7290 | Нарушение формы кольцевого шва | GWAN |  | 04:39 | 06:39 | 06:34 | 0 | 1426 |  | EXT | Нарушение формы кольцевого шва |  | (c)
81066.318 | 11.652 | 11.579 | -0.053 | -0.126 | -477 | -280 | -256 | 36 | 46 | 7290 |  | CORR | GENE | 06:14 | 06:46 | 06:50 | 80 | 441 | 11 | EXT |  | 0.89 | (c)
81066.371 | 0 | -0.027 | -11.5 | -11.527 | 1348 | -1787 | -978 | 1157 |  | 7291 | Нарушение формы кольцевого шва | GWAN |  | 03:55 | 07:29 | 09:39 | 0 | 4270 |  | EXT | Нарушение формы кольцевого шва |  | (c)
81093.532 | 4.081 | 4.051 | -6.404 | -6.434 | -166 | -19 | -55 | 0 | 4051 | 7293 |  | CORR | GENE | 05:40 | 06:04 | 05:58 | 70 | 223 | 10 | EXT |  | 0.89 | (c)
81100.69 | 0.754 | 0.662 | -10.656 | -10.748 | 1275 | 1379 | 1582 | 1275 | 662 | 7294 |  | CORR | GENE | 05:41 | 05:57 | 06:30 | 97 | 615 | 15 | EXT |  | 0.9 | (c)
81100.834 | 0.898 | 0.871 | -10.512 | -10.539 | 1410 | 1698 | 1604 | 1410 | 871 | 7294 |  | CORR | CIGR | 06:02 | 06:49 | 06:34 | 33 | 389 | 10 | EXT |  | 0.89 | (c)
81100.851 | 0.915 | 0.869 | -10.495 | -10.541 | 799 | 937 | 937 | 799 | 869 | 7294 |  | CORR | GENE | 04:24 | 04:46 | 04:46 | 63 | 277 | 14 | EXT |  | 0.89 | (c)
81111.058 | 11.122 | 11.074 | -0.288 | -0.336 | 1491 | 1722 | 1790 | 1491 | 215 | 7294 |  | CORR | GENE | 06:15 | 06:53 | 07:04 | 121 | 599 | 12 | EXT |  | 0.9 | (c)
81111.9 | 0.554 | 0.43 | -10.876 | -11 | -754 | -419 | -388 | 23 | 430 | 7295 |  | CORR | GENE | 04:38 | 05:32 | 05:37 | 464 | 731 | 12 | EXT |  | 0.95 | (c)
81116.493 | 5.147 | 4.986 | -6.283 | -6.444 | 26 | 407 | 239 | 26 | 4620 | 7295 |  | CORR | GENE | 06:44 | 07:46 | 07:19 | 1824 | 425 | 11 | EXT |  | 0.98 | (c)
81118.255 | 6.909 | 6.653 | -4.521 | -4.777 | -735 | -448 | -371 | 7 | 4460 | 7295 |  | CORR | GENE | 04:41 | 05:28 | 05:40 | 317 | 728 | 12 | EXT |  | 0.93 | (c)
81119.424 | 8.078 | 8.049 | -3.352 | -3.381 | -814 | -682 | -671 | 528 | 3311 | 7295 |  | CORR | GENE | 04:29 | 04:50 | 04:52 | 70 | 286 | 11 | EXT |  | 0.89 | (c)
81122.746 | 11.4 | 10.732 | -0.03 | -0.698 | 258 | 430 | 568 | 258 | 9 | 7295 |  | CORR | GENE | 07:22 | 07:49 | 08:12 | 689 | 620 | 13 | EXT |  | 0.97 | (c)
81122.94 | 0.164 | 0.128 | -10.566 | -10.602 | 2207 | -2201 | -2120 | 0 | 128 | 7296 |  | CORR | CIGR | 07:24 | 07:33 | 07:46 | 36 | 268 | 11 | EXT |  | 0.89 | (c)
81123.159 | 0.383 | 0.375 | -10.347 | -10.355 | -2195 | -2055 | -2079 | 36 | 375 | 7296 |  | CORR | CIGR | 07:34 | 07:56 | 07:52 | 45 | 232 | 9 | EXT |  | 0.89 | (c)
81123.488 | 0.712 | 0.698 | -10.018 | -10.032 | 2214 | -2105 | -2098 | 0 | 698 | 7296 |  | CORR | CIGR | 07:25 | 07:48 | 07:49 | 40 | 297 | 12 | EXT |  | 0.89 | (c)
81124.556 | 1.78 | 1.758 | -8.95 | -8.972 | -2125 | -2030 | -2029 | 106 | 1758 | 7296 |  | CORR | CIGR | 07:45 | 08:00 | 08:00 | 46 | 191 | 10 | EXT |  | 0.89 | (c)
81126.13 | 3.354 | 3.338 | -7.376 | -7.392 | 1851 | 2060 | 2056 | 0 | 3338 | 7296 |  | CORR | GENE | 06:27 | 07:00 | 06:60 | 57 | 410 | 10 | EXT |  | 0.89 | (c)
81126.255 | 3.479 | 3.423 | -7.251 | -7.307 | 1428 | 1647 | 1641 | 377 | 3423 | 7296 |  | CORR | GENE | 05:18 | 05:54 | 05:53 | 111 | 425 | 15 | EXT |  | 0.9 | (c)
81128.386 | 5.61 | 5.605 | -5.12 | -5.125 | -1099 | -1017 | -1001 | 903 | 5088 | 7296 |  | CORR | CIGR | 10:31 | 10:44 | 10:46 | 37 | 196 | 10 | EXT |  | 0.89 | (c)
81130.689 | 7.913 | 7.845 | -2.817 | -2.885 | 1192 | 1594 | 1844 | 0 | 2534 | 7296 |  | CORR | GENE | 04:40 | 05:45 | 06:26 | 351 | 1304 | 10 | EXT |  | 0.92 | (c)
81132.542 | 9.766 | 9.159 | -0.964 | -1.571 | 1420 | 1984 | -2221 | 0 | 781 | 7296 |  | CORR | GENE | 05:17 | 06:48 | 07:29 | 790 | 1639 | 15 | EXT |  | 0.99 | (c)
81133.331 | 10.555 | 10.375 | -0.175 | -0.355 | 1246 | -2189 | 1831 | 0 | 75 | 7296 |  | CORR | GENE | 04:49 | 07:35 | 06:23 | 280 | 1169 | 10 | EXT |  | 0.92 | (c)
81133.506 | 0 | -0.04 | -11.16 | -11.2 | 1638 | -1479 | -644 | 0 |  | 7297 | Нарушение формы кольцевого шва | GWAN |  | 01:59 | 05:36 | 07:51 | 0 | 4358 |  | EXT | Нарушение формы кольцевого шва |  | (c)
81134.417 | 0.911 | 0.84 | -10.249 | -10.32 | -1682 | -1633 | -1551 | 549 | 840 | 7297 |  | CORR | GENE | 05:04 | 05:12 | 05:25 | 105 | 261 | 11 | EXT |  | 0.89 | (c)
81139.235 | 5.729 | 5.581 | -5.431 | -5.579 | -826 | -588 | -435 | 45 | 5389 | 7297 |  | CORR | GENE | 07:22 | 08:00 | 08:25 | 190 | 781 | 11 | EXT |  | 0.91 | (c)
81139.701 | 6.195 | 6.174 | -4.965 | -4.986 | -463 | -344 | -318 | 173 | 4937 | 7297 |  | CORR | GENE | 08:20 | 08:39 | 08:44 | 49 | 290 | 11 | EXT |  | 0.89 | (c)
81144.666 | 0 | -0.027 | -10 | -10.027 | -721 | 1484 | 1379 | 721 |  | 7298 | Нарушение формы кольцевого шва | GWAN |  | 11:19 | 05:15 | 16:58 | 0 | 4200 |  | EXT | Нарушение формы кольцевого шва |  | (c)
81175.726 | 0 | -0.026 | -11.3 | -11.326 | -1948 | -1463 | -1248 | 282 |  | 7301 | Нарушение формы кольцевого шва | GWAN |  | 07:28 | 08:46 | 09:21 | 0 | 1401 |  | EXT | Нарушение формы кольцевого шва |  | (c)
81180.29 | 4.564 | 4.52 | -6.736 | -6.78 | 1776 | 1849 | 1959 | 88 | 4520 | 7301 |  | CORR | CIGR | 05:29 | 05:41 | 05:59 | 44 | 367 | 18 | EXT |  | 0.89 | (c)
81180.676 | 4.95 | 4.878 | -6.35 | -6.422 | 1732 | 1950 | 1947 | 69 | 4878 | 7301 |  | CORR | GENE | 05:22 | 05:57 | 05:57 | 115 | 430 | 10 | EXT |  | 0.89 | (c)
81182.172 | 6.446 | 6.323 | -4.854 | -4.977 | 1814 | 1903 | 1911 | 223 | 4756 | 7301 |  | CORR | GENE | 05:35 | 05:50 | 05:51 | 221 | 194 | 17 | EXT |  | 0.93 | (c)
81187.026 | 0 | -0.015 | -10.542 | -10.557 | 1552 | -1298 | -1264 | 0 |  | 7302а | Нарушение формы кольцевого шва | GWAN |  | 01:23 | 05:43 | 05:48 | 0 | 3290 |  | EXT | Нарушение формы кольцевого шва |  | (c)
81187.735 | 0.709 | 0.686 | -9.833 | -9.856 | -355 | -151 | -184 | 13 | 686 | 7302а |  | CORR | CIGR | 08:15 | 08:48 | 08:42 | 37 | 342 | 11 | EXT |  | 0.89 | (c)
81189.996 | 2.97 | 2.934 | -7.572 | -7.608 | -1708 | -1564 | -1547 | 1385 | 2934 | 7302а |  | GOUG | CIGR | 04:36 | 04:60 | 05:02 | 38 | 323 | 10 | EXT | Задир. |  | (c)
81214.874 | 5.127 | 5.093 | -5.687 | -5.721 | -938 | -883 | -836 | 733 | 5093 | 7304а |  | GOUG | GENE | 05:03 | 05:12 | 05:19 | 74 | 205 | 15 | EXT | Задир. Аномалия находится на упругопластическом изгибе: R=587 D, максимальное растяжение на 11.6 час. |  | (c)
81224.095 | 3.534 | 0.233 | -1.881 | -5.182 | 1228 | 1408 | 1534 | 1228 | 233 | 7305а |  | GOUG | GENE | 03:42 | 04:11 | 04:32 | 4257 | 612 | 9 | EXT | Зона задиров. Аномалия находится на упругопластическом изгибе: R=411 D, максимальное растяжение на 8.1 час. |  | (c)
81228.831 | 2.855 | 2.827 | -0.16 | -0.188 | 719 | 822 | 1011 | 719 | 156 | 7305б |  | CORR | CIGR | 02:58 | 03:15 | 03:45 | 32 | 583 | 11 | EXT | Аномалия находится на упругопластическом изгибе: R=358 D, максимальное растяжение на 6.6 час. | 0.89 | (c)
81229.171 | 0.18 | 0.094 | -1.8 | -1.886 | 1381 | 1679 | 1623 | 1381 | 94 | 7305в |  | CORR | GENE | 04:08 | 04:57 | 04:47 | 113 | 484 | 15 | EXT | Аномалия находится на упругопластическом изгибе: R=366 D, максимальное растяжение на 6.6 час. | 0.9 | (c)
81229.335 | 0.344 | 0.323 | -1.636 | -1.657 | 1804 | 1870 | 1887 | 1804 | 323 | 7305в |  | CORR | CIGR | 05:17 | 05:27 | 05:30 | 44 | 167 | 10 | EXT | Аномалия находится на упругопластическом изгибе: R=373 D, максимальное растяжение на 6.6 час. | 0.89 | (c)
81230.971 | 0 | 0 | -11.605 | -11.605 | -269 | -185 | -167 | 65 | 0 | 7306а | Смещение кромок | GWAN |  | 03:29 | 03:43 | 03:46 | 0 | 204 |  | EXT | Смещение кромок Наружу Величина смещения - 4.2 мм. Аномалия находится на упругопластическом изгибе: R=466 D, максимальное растяжение на 6.5 час. |  | (c)
81236.899 | 5.928 | 5.9 | -5.677 | -5.705 | 664 | 696 | 696 | 664 | 5651 | 7306а |  | DENT | GENE | 05:60 | 06:05 | 06:05 | 54 | 65 | 0.4 | N/A | Глубина вмятины: 6 мм (0,4%). Линейка: 5 см в (590 см; 06:05 ч:мин) |  | (c)
81237.499 | 6.528 | 6.509 | -5.077 | -5.096 | 1037 | 1129 | 1113 | 1037 | 5039 | 7306а |  | ARTD | GENE | 07:00 | 07:15 | 07:12 | 57 | 153 |  | EXT | Эквивалент потери металла 11%. |  | (c)
81265.746 | 0 | -0.037 | -10.697 | -10.734 | -1091 | -502 | -675 | 259 |  | 7309а | Нарушение формы кольцевого шва | GWAN |  | 10:49 | 00:24 | 11:56 | 0 | 832 |  | EXT | Нарушение формы кольцевого шва |  | (c)
81265.746 | 0 | -0.012 | -10.697 | -10.709 | 187 | 443 | 662 | 187 |  | 7309а | Нарушение формы кольцевого шва | GWAN |  | 02:16 | 02:57 | 03:32 | 0 | 949 |  | EXT | Нарушение формы кольцевого шва |  | (c)
81265.746 | 0 | -0.016 | -10.697 | -10.713 | -2015 | -1953 | -1864 | 215 |  | 7309а | Нарушение формы кольцевого шва | GWAN |  | 08:20 | 08:30 | 08:45 | 0 | 303 |  | EXT | Нарушение формы кольцевого шва |  | (c)
81273.422 | 7.676 | 7.624 | -3.021 | -3.073 | 810 | 986 | 939 | 810 | 2959 | 7309а |  | DENT | GENE | 03:56 | 04:24 | 04:17 | 114 | 259 | 0.4 | N/A | Глубина вмятины: 5 мм (0,4%). Линейка: 11 см в (762 см; 04:24 ч:мин) Аномалия находится вблизи дефекта потери металла. |  | (c)
81273.898 | 8.152 | 5.817 | -2.545 | -4.88 | 815 | 1209 | 1239 | 568 | 1339 | 7309а |  | CORR | GENE | 03:57 | 05:00 | 05:05 | 3541 | 847 | 15 | EXT |  | 1.03 | (b)
81288.058 | 0 | 0 | -2.824 | -2.824 | -1908 | -668 | -1106 | 304 | 0 | 7311а | Непровар / утяжина | GWAN |  | 04:34 | 07:54 | 06:43 | 0 | 1603 | 10 | INT | Непровар / утяжина |  | (c)
81295.412 | 4.53 | 4.507 | -1.564 | -1.587 | 618 | 713 | 746 | 618 | 1541 | 7311б |  | CORR | CIGR | 04:52 | 05:07 | 05:13 | 46 | 256 | 13 | EXT |  | 0.89 | (c)
81296.845 | 5.963 | 5.943 | -0.131 | -0.151 | 494 | 649 | 627 | 494 | 124 | 7311б |  | CORR | CIGR | 04:32 | 04:57 | 04:53 | 27 | 266 | 11 | EXT |  | 0.89 | (c)
81299.174 | 2.198 | 2.098 | -9.087 | -9.187 | -1014 | -553 | -614 | 213 | 2098 | 7312 |  | CORR | GENE | 03:27 | 04:42 | 04:32 | 145 | 801 | 10 | EXT |  | 0.9 | (c)
81302.971 | 5.995 | 5.972 | -5.29 | -5.313 | 112 | 139 | 178 | 112 | 5268 | 7312 |  | DENT | CIGR | 06:29 | 06:34 | 06:40 | 45 | 132 | 0.6 | N/A | Глубина вмятины: 8 мм (0,6%). Линейка: 5 см в (597 см; 06:34 ч:мин) Аномалия находится вблизи продольного шва. |  | (c)
81306.714 | 9.738 | 9.727 | -1.547 | -1.558 | 202 | 309 | 298 | 202 | 1530 | 7312 |  | CORR | CIGR | 06:44 | 07:01 | 06:59 | 28 | 192 | 10 | EXT |  | 0.89 | (c)
81326.785 | 7.054 | 7.035 | -4.291 | -4.31 | -759 | -746 | -741 | 724 | 4270 | 7314 |  | DENT | PITT | 11:45 | 11:47 | 11:48 | 40 | 34 | 0.4 | N/A | Глубина вмятины: 5 мм (0,4%). Линейка: 4 см в (704 см; 11:47 ч:мин) |  | (c)
81331.076 | 0 | -0.027 | -11.725 | -11.752 | 1235 | 2062 | 1699 | 67 |  | 7315 | Нарушение формы кольцевого шва | GWAN |  | 04:40 | 06:53 | 05:55 | 0 | 928 |  | EXT | Нарушение формы кольцевого шва |  | (c)
81342.801 | 0 | 0 | -11.525 | -11.525 | 1587 | -2034 | 2027 | 0 | 0 | 7316 | Смещение кромок | GWAN |  | 05:47 | 08:03 | 06:58 | 0 | 878 |  | EXT | Смещение кромок Наружу Величина смещения - 3.7 мм. |  | (c)
81370.297 | 4.461 | 4.419 | -6.959 | -7.001 | -1328 | -1278 | -971 | 615 | 4419 | 7318 |  | GOUG | GENE | 08:22 | 08:30 | 09:19 | 66 | 713 | 18 | EXT | Зона задиров. |  | (b)
81372.473 | 6.637 | 6.611 | -4.783 | -4.809 | -605 | -533 | -511 | 418 | 4748 | 7318 |  | GOUG | GENE | 10:18 | 10:30 | 10:33 | 61 | 187 | 10 | EXT | Задир. |  | (c)
81402.725 | 3.279 | 3.232 | -8.421 | -8.468 | 735 | 767 | 769 | 735 | 3232 | 7321 |  | DENT | GENE | 04:59 | 05:04 | 05:04 | 97 | 69 | 0.6 | N/A | Глубина вмятины: 8 мм (0,6%). Линейка: 10 см в (323 см; 05:04 ч:мин) Аномалия находится на упругопластическом изгибе. |  | (c)
81407.821 | 8.375 | 8.203 | -3.325 | -3.497 | 315 | 472 | 516 | 315 | 3218 | 7321 |  | GOUG | GENE | 03:51 | 04:16 | 04:23 | 279 | 401 | 12 | EXT | Задир. Аномалия находится на упругопластическом изгибе: R=512 D, максимальное растяжение на 8.1 час. |  | (c)
81415.489 | 4.343 | 4.246 | -5.822 | -5.919 | -160 | -105 | -27 | 0 | 4246 | 7322 |  | GOUG | GENE | 10:24 | 10:33 | 10:45 | 377 | 264 | 10 | EXT | Зона задиров. Аномалия находится на упругопластическом изгибе: R=468 D, максимальное растяжение на 8 час. |  | (c)
81421.311 | 0 | -0.057 | -11.74 | -11.797 | -1147 | -479 | -394 | 360 |  | 7323 | Нарушение формы кольцевого шва | GWAN |  | 09:17 | 11:05 | 11:19 | 0 | 1506 |  | EXT | Нарушение формы кольцевого шва Аномалия находится на упругопластическом изгибе: R=443 D, максимальное растяжение на 7.7 час. |  | (c)
81443.446 | 10.395 | 10.373 | -1.325 | -1.347 | -1169 | -986 | -967 | 765 | 1290 | 7324 |  | CORR | GENE | 04:07 | 04:37 | 04:40 | 57 | 404 | 10 | EXT |  | 0.89 | (c)
81456.181 | 0 | -0.053 | -10.7 | -10.753 | 848 | 1491 | 1477 | 848 |  | 7326 | Нарушение формы кольцевого шва | GWAN |  | 10:49 | 00:33 | 12:30 | 0 | 1258 |  | EXT | Нарушение формы кольцевого шва |  | (c)
81466.881 | 0 | -0.026 | -10.57 | -10.596 | 1601 | 1696 | 2202 | 1601 |  | 7327 | Нарушение формы кольцевого шва | GWAN |  | 04:47 | 05:02 | 06:24 | 0 | 1203 |  | EXT | Нарушение формы кольцевого шва |  | (c)
81482.577 | 5.126 | 5.096 | -6.569 | -6.599 | 1032 | 1112 | 1128 | 1032 | 5096 | 7328 |  | CORR | CIGR | 05:16 | 05:29 | 05:32 | 36 | 192 | 10 | EXT |  | 0.89 | (c)
81533.996 | 0 | -0.042 | -11.185 | -11.227 | -749 | -365 | -167 | 0 |  | 7333 | Нарушение формы кольцевого шва | GWAN |  | 09:16 | 10:18 | 10:50 | 0 | 1164 |  | EXT | Нарушение формы кольцевого шва |  | (c)
81545.181 | 0 | -0.055 | -11.695 | -11.75 | 457 | 1429 | -1938 | 128 |  | 7334 | Нарушение формы кольцевого шва | GWAN |  | 02:05 | 04:42 | 07:38 | 0 | 4132 |  | EXT | Нарушение формы кольцевого шва |  | (c)
81578.887 | 10.351 | 10.313 | -1.204 | -1.242 | -532 | -312 | -311 | 90 | 1200 | 7336 |  | CORR | CIGR | 09:27 | 10:02 | 10:03 | 42 | 442 | 10 | EXT |  | 0.89 | (c)
81580.091 | 0 | -0.03 | -11.715 | -11.745 | -2196 | -1584 | -1073 | 50 |  | 7337 | Нарушение формы кольцевого шва | GWAN |  | 06:43 | 08:22 | 09:44 | 0 | 2247 |  | EXT | Нарушение формы кольцевого шва |  | (c)
81580.091 | 0 | 0 | -11.715 | -11.715 | -465 | -412 | -384 | 302 | 0 | 7337 | Смещение кромок | GWAN |  | 11:22 | 11:31 | 11:36 | 0 | 163 |  | EXT | Смещение кромок Вовнутрь Величина смещения - 4.5 мм. |  | (c)
81584.913 | 4.822 | 4.799 | -6.893 | -6.916 | 859 | 981 | 975 | 859 | 4799 | 7337 |  | CORR | CIGR | 02:56 | 03:16 | 03:15 | 53 | 232 | 10 | EXT |  | 0.89 | (c)
81603.496 | 0 | -0.013 | -11.5 | -11.513 | 207 | 1340 | 1531 | 207 |  | 7339 | Нарушение формы кольцевого шва | GWAN |  | 04:24 | 07:27 | 07:57 | 0 | 2647 |  | EXT | Нарушение формы кольцевого шва |  | (c)
81614.996 | 0 | -0.015 | -11.265 | -11.28 | 1371 | 1747 | 2116 | 1371 |  | 7340 | Нарушение формы кольцевого шва | GWAN |  | 03:49 | 04:49 | 05:49 | 0 | 1489 |  | EXT | Нарушение формы кольцевого шва |  | (c)
81614.996 | 0 | -0.029 | -11.265 | -11.294 | -868 | -515 | -566 | 263 |  | 7340 | Нарушение формы кольцевого шва | GWAN |  | 09:47 | 10:44 | 10:36 | 0 | 605 |  | EXT | Нарушение формы кольцевого шва |  | (c)
81626.261 | 0 | -0.014 | -11.44 | -11.454 | -1654 | -564 | -536 | 0 |  | 7341 | Нарушение формы кольцевого шва | GWAN |  | 04:11 | 07:07 | 07:11 | 0 | 2235 |  | EXT | Нарушение формы кольцевого шва |  | (c)
81637.701 | 0 | -0.032 | -11.68 | -11.712 | -424 | 176 | 1341 | 0 |  | 7342 | Нарушение формы кольцевого шва | GWAN |  | 06:27 | 08:04 | 11:12 | 0 | 3528 |  | EXT | Нарушение формы кольцевого шва |  | (c)
81649.381 | 0 | -0.033 | -11.715 | -11.748 | -172 | 192 | 455 | 0 |  | 7343 | Нарушение формы кольцевого шва | GWAN |  | 01:15 | 02:14 | 02:56 | 0 | 1254 |  | EXT | Нарушение формы кольцевого шва |  | (c)
81682.176 | 0 | -0.036 | -11.38 | -11.416 | -439 | 2068 | 1132 | 0 |  | 7346 | Нарушение формы кольцевого шва | GWAN |  | 03:19 | 10:04 | 07:33 | 0 | 3144 |  | EXT | Нарушение формы кольцевого шва |  | (c)
81693.701 | 0.145 | 0.089 | -10.36 | -10.416 | 2190 | -2119 | -2161 | 2050 | 89 | 7347 |  | CORR | GENE | 07:33 | 07:57 | 07:51 | 68 | 221 | 13 | EXT |  | 0.89 | (c)
81704.061 | 0 | -0.021 | -11.215 | -11.236 | -298 | -1419 | 1752 | 0 |  | 7348 | Нарушение формы кольцевого шва | GWAN |  | 08:09 | 05:08 | 13:40 | 0 | 4101 |  | EXT | Нарушение формы кольцевого шва |  | (c)
81715.276 | 0 | -0.03 | -11.7 | -11.73 | -1328 | -778 | 881 | 0 |  | 7349 | Нарушение формы кольцевого шва | GWAN |  | 08:05 | 09:34 | 14:02 | 0 | 4419 |  | EXT | Нарушение формы кольцевого шва |  | (c)
81726.976 | 0 | -0.031 | -11.35 | -11.381 | -547 | 567 | 519 | 547 |  | 7350 | Нарушение формы кольцевого шва | GWAN |  | 11:01 | 02:01 | 13:53 | 0 | 2131 |  | EXT | Нарушение формы кольцевого шва |  | (c)
81729.026 | 2.05 | 2.033 | -9.3 | -9.317 | 1401 | 1456 | 1466 | 1401 | 2033 | 7350 |  | CORR | GENE | 04:16 | 04:24 | 04:26 | 73 | 129 | 11 | EXT |  | 0.89 | (c)
81738.326 | 0 | -0.024 | -11.37 | -11.394 | 1372 | 2153 | -1945 | 801 |  | 7351 | Нарушение формы кольцевого шва | GWAN |  | 09:12 | 11:18 | 12:16 | 0 | 2289 |  | EXT | Нарушение формы кольцевого шва |  | (c)
81761.246 | 0 | -0.047 | -11.71 | -11.757 | -159 | 438 | 1663 | 0 |  | 7353 | Нарушение формы кольцевого шва | GWAN |  | 05:33 | 07:10 | 10:27 | 0 | 3643 |  | EXT | Нарушение формы кольцевого шва |  | (c)
81764.12 | 2.874 | 2.856 | -8.836 | -8.854 | 196 | 212 | 213 | 196 | 2856 | 7353 |  | DENT | PITT | 06:30 | 06:33 | 06:33 | 33 | 36 | 0.4 | N/A | Глубина вмятины: 6 мм (0,4%). Линейка: 3 см в (286 см; 06:33 ч:мин) Аномалия находится вблизи дефекта потери металла. |  | (b)
81764.127 | 2.881 | 2.864 | -8.829 | -8.846 | 121 | 228 | 214 | 121 | 2864 | 7353 |  | GOUG | CIGR | 06:18 | 06:36 | 06:33 | 44 | 186 | 8 | EXT | Задир. |  | (b)
81772.956 | 0 | -0.016 | -11.33 | -11.346 | -2139 | -1249 | -1610 | 1080 |  | 7354 | Нарушение формы кольцевого шва | GWAN |  | 06:20 | 08:43 | 07:45 | 0 | 1059 |  | EXT | Нарушение формы кольцевого шва |  | (c)
81793.334 | 9.048 | 9.048 | -2.642 | -2.642 | 1895 | 1932 | 1935 | 1895 | 2613 | 7355 |  | CORR | CIGR | 07:30 | 07:36 | 07:36 | 29 | 80 | 13 | EXT |  | 0.89 | (c)
81794.372 | 10.086 | 10.073 | -1.604 | -1.617 | 1157 | 1185 | 1196 | 1157 | 1590 | 7355 |  | CORR | CIGR | 05:31 | 05:35 | 05:37 | 27 | 79 | 13 | EXT |  | 0.89 | (c)
81795.432 | 11.146 | 11.095 | -0.544 | -0.595 | 895 | 930 | 1055 | 895 | 514 | 7355 |  | CORR | GENE | 04:48 | 04:54 | 05:14 | 81 | 321 | 11 | EXT |  | 0.89 | (c)
81812.492 | 5.361 | 5.33 | -6.309 | -6.34 | 630 | 685 | 720 | 630 | 5330 | 7357 |  | CORR | CIGR | 07:11 | 07:20 | 07:26 | 32 | 181 | 10 | EXT |  | 0.89 | (c)
81829.451 | 0 | -0.03 | -11.655 | -11.685 | -46 | 1382 | 1979 | 0 |  | 7359 | Нарушение формы кольцевого шва | GWAN |  | 00:42 | 04:32 | 06:08 | 0 | 4050 |  | EXT | Нарушение формы кольцевого шва |  | (c)
81829.613 | 0.162 | 0.146 | -11.493 | -11.509 | -2073 | -1994 | -1971 | 1868 | 146 | 7359 |  | CORR | CIGR | 07:14 | 07:27 | 07:31 | 34 | 205 | 14 | EXT |  | 0.89 | (c)
81863.679 | 0.058 | 0.038 | -11.217 | -11.237 | 1142 | 1316 | 1285 | 1142 | 38 | 7362 |  | CORR | CIGR | 07:04 | 07:32 | 07:27 | 51 | 285 | 10 | EXT |  | 0.89 | (c)
81932.196 | 0 | -0.022 | -11.16 | -11.182 | 387 | 1804 | 1421 | 387 |  | 7368 | Нарушение формы кольцевого шва | GWAN |  | 05:36 | 09:25 | 08:23 | 0 | 2068 |  | EXT | Нарушение формы кольцевого шва |  | (c)
81943.356 | 0 | -0.023 | -10.98 | -11.003 | -361 | 1065 | 579 | 0 |  | 7369 | Нарушение формы кольцевого шва | GWAN |  | 02:56 | 06:46 | 05:28 | 0 | 1881 |  | EXT | Нарушение формы кольцевого шва |  | (c)
81954.336 | 0 | -0.024 | -10.79 | -10.814 | 275 | 381 | 855 | 275 |  | 7370 | Нарушение формы кольцевого шва | GWAN |  | 04:27 | 04:44 | 06:01 | 0 | 1159 |  | EXT | Нарушение формы кольцевого шва |  | (c)
81954.336 | 0 | -0.013 | -10.79 | -10.803 | 1756 | 1945 | -1309 | 87 |  | 7370 | Нарушение формы кольцевого шва | GWAN |  | 08:26 | 08:57 | 12:12 | 0 | 2792 |  | EXT | Нарушение формы кольцевого шва |  | (c)
81976.766 | 0 | -0.035 | -11.58 | -11.615 | -1136 | 543 | -138 | 0 |  | 7372 | Нарушение формы кольцевого шва | GWAN |  | 00:39 | 05:10 | 03:20 | 0 | 1995 |  | EXT | Нарушение формы кольцевого шва |  | (c)
81976.766 | 0 | -0.016 | -11.58 | -11.596 | 479 | 586 | 612 | 479 |  | 7372 | Коррозия на шве | GWAN | CIGR | 04:60 | 05:17 | 05:21 | 48 | 267 | 32 | EXT | Коррозия на шве | 0.89 | (c)
81988.346 | 0 | -0.028 | -11.445 | -11.473 | -566 | -843 | 1617 | 0 |  | 7373 | Нарушение формы кольцевого шва | GWAN |  | 01:11 | 00:27 | 07:04 | 0 | 4367 |  | EXT | Нарушение формы кольцевого шва |  | (c)
81999.791 | 0 | -0.013 | -11.47 | -11.483 | -1928 | -89 | -602 | 0 |  | 7374 | Нарушение формы кольцевого шва | GWAN |  | 02:58 | 07:55 | 06:32 | 0 | 2651 |  | EXT | Нарушение формы кольцевого шва |  | (c)
82011.261 | 0 | -0.028 | -11.67 | -11.698 | -976 | 365 | 684 | 0 |  | 7375 | Нарушение формы кольцевого шва | GWAN |  | 04:02 | 07:38 | 08:30 | 0 | 3320 |  | EXT | Нарушение формы кольцевого шва |  | (c)
82011.261 | 0 | 0 | -11.67 | -11.67 | 281 | 369 | 504 | 281 | 0 | 7375 | Смещение кромок | GWAN |  | 07:25 | 07:39 | 08:01 | 0 | 446 |  | EXT | Смещение кромок Наружу Величина смещения - 3 мм. |  | (c)
82022.931 | 0 | -0.038 | -11.48 | -11.518 | -1102 | 604 | 1046 | 1102 |  | 7376 | Нарушение формы кольцевого шва | GWAN |  | 09:49 | 02:25 | 15:36 | 0 | 4296 |  | EXT | Нарушение формы кольцевого шва |  | (c)
82034.411 | 0 | -0.048 | -11.425 | -11.473 | 1995 | -1394 | -705 | 0 |  | 7377а | Нарушение формы кольцевого шва | GWAN |  | 03:53 | 06:46 | 08:37 | 0 | 3522 |  | EXT | Нарушение формы кольцевого шва |  | (c)
82057.811 | 0 | -0.028 | -11.405 | -11.433 | -234 | -1821 | 1250 | 0 |  | 7379а | Нарушение формы кольцевого шва | GWAN |  | 01:49 | 09:33 | 05:48 | 0 | 2967 |  | EXT | Нарушение формы кольцевого шва |  | (c)
82069.216 | 0 | -0.032 | -11.475 | -11.507 | 383 | 1972 | 1337 | 383 |  | 7380 | Нарушение формы кольцевого шва | GWAN |  | 03:28 | 07:44 | 06:02 | 0 | 1910 |  | EXT | Нарушение формы кольцевого шва |  | (c)
82103.096 | 0 | -0.016 | -11.36 | -11.376 | -878 | -756 | 341 | 878 |  | 7383 | Нарушение формы кольцевого шва | GWAN |  | 11:57 | 00:16 | 15:13 | 0 | 2437 |  | EXT | Нарушение формы кольцевого шва |  | (c)
82103.096 | 0 | -0.022 | -11.36 | -11.382 | -1925 | -1643 | -1609 | 1293 |  | 7383 | Нарушение формы кольцевого шва | GWAN |  | 09:07 | 09:53 | 09:58 | 0 | 633 |  | EXT | Нарушение формы кольцевого шва |  | (c)
82137.376 | 0 | -0.022 | -11.17 | -11.192 | 1814 | 2101 | -2049 | 1452 |  | 7386 | Нарушение формы кольцевого шва | GWAN |  | 04:33 | 05:19 | 06:09 | 0 | 1195 |  | EXT | Нарушение формы кольцевого шва |  | (c)
82137.376 | 0 | 0 | -11.17 | -11.17 | -1188 | -1092 | -1073 | 958 | 0 | 7386 | Смещение кромок | GWAN |  | 08:28 | 08:44 | 08:47 | 0 | 230 |  | EXT | Смещение кромок Наружу Величина смещения - 3.9 мм. |  | (c)
82137.376 | 0 | -0.054 | -11.17 | -11.224 | -1204 | -662 | 30 | 0 |  | 7386 | Нарушение формы кольцевого шва | GWAN |  | 08:26 | 09:53 | 11:45 | 0 | 2468 |  | EXT | Нарушение формы кольцевого шва |  | (c)
82159.996 | 0 | 0 | -11.65 | -11.65 | -498 | -229 | -328 | 157 | 0 | 7388 | Смещение кромок | GWAN |  | 06:33 | 07:17 | 07:01 | 0 | 341 |  | EXT | Смещение кромок Наружу Величина смещения - 2.7 мм. |  | (c)
82159.996 | 0 | -0.04 | -11.65 | -11.69 | -523 | 488 | 699 | 0 |  | 7388 | Нарушение формы кольцевого шва | GWAN |  | 06:29 | 09:13 | 09:47 | 0 | 2445 |  | EXT | Нарушение формы кольцевого шва |  | (c)
82171.646 | 0 | -0.025 | -10.83 | -10.855 | 113 | -1624 | 1891 | 113 |  | 7389 | Нарушение формы кольцевого шва | GWAN |  | 01:43 | 09:02 | 06:30 | 0 | 3555 |  | EXT | Нарушение формы кольцевого шва |  | (c)
82173.027 | 1.381 | 1.346 | -9.449 | -9.484 | 1215 | 1266 | 1291 | 1215 | 1346 | 7389 |  | CORR | CIGR | 04:41 | 04:49 | 04:53 | 52 | 153 | 11 | EXT |  | 0.89 | (c)
82176.75 | 5.104 | 5.079 | -5.726 | -5.751 | 800 | 848 | 1069 | 800 | 5079 | 7389 |  | CORR | GENE | 03:34 | 03:41 | 04:17 | 116 | 539 | 10 | EXT |  | 0.89 | (c)
82177.667 | 6.021 | 5.892 | -4.809 | -4.938 | 385 | 652 | 897 | 385 | 4759 | 7389 |  | CORR | GENE | 02:27 | 03:10 | 03:49 | 179 | 1024 | 20 | EXT |  | 0.92 | (c)
82177.792 | 6.146 | 6.111 | -4.684 | -4.719 | 332 | 435 | 434 | 332 | 4671 | 7389 |  | CORR | CIGR | 02:18 | 02:35 | 02:34 | 48 | 204 | 14 | EXT |  | 0.89 | (c)
82180.553 | 8.907 | 8.883 | -1.923 | -1.947 | 472 | 681 | 692 | 472 | 1839 | 7389 |  | CORR | GENE | 02:41 | 03:14 | 03:16 | 108 | 440 | 10 | EXT |  | 0.89 | (c)
82181.386 | 9.74 | 9.663 | -1.09 | -1.167 | 206 | 695 | 485 | 206 | 963 | 7389 |  | CORR | GENE | 01:58 | 03:17 | 02:43 | 204 | 558 | 12 | EXT |  | 0.91 | (c)
82182.476 | 0 | -0.029 | -11.27 | -11.299 | -1031 | -960 | -792 | 552 |  | 7390 | Вышлифовка на шве | GWAN | GENE | 02:10 | 02:21 | 02:48 | 61 | 479 | 25 | EXT | Вышлифовка на шве Место ремонта. | 0.89 | (b)
82182.476 | 0 | -0.04 | -11.27 | -11.31 | 637 | 2228 | 1546 | 637 |  | 7390 | Нарушение формы кольцевого шва | GWAN |  | 06:39 | 10:56 | 09:06 | 0 | 1818 |  | EXT | Нарушение формы кольцевого шва |  | (c)
82183.878 | 1.402 | 1.396 | -9.868 | -9.874 | 1491 | 1523 | 1536 | 1491 | 1396 | 7390 |  | CORR | CIGR | 08:57 | 09:02 | 09:04 | 35 | 89 | 13 | EXT |  | 0.89 | (c)
82185.07 | 2.594 | 2.57 | -8.676 | -8.7 | -135 | -42 | -21 | 0 | 2570 | 7390 |  | CORR | CIGR | 04:35 | 04:49 | 04:53 | 53 | 227 | 12 | EXT |  | 0.89 | (c)
82185.469 | 2.993 | 2.977 | -8.277 | -8.293 | -751 | -610 | -583 | 416 | 2977 | 7390 |  | CORR | CIGR | 02:55 | 03:18 | 03:22 | 54 | 335 | 11 | EXT |  | 0.89 | (c)
82195.282 | 1.536 | 1.512 | -9.627 | -9.651 | -1880 | -1786 | -1635 | 1389 | 1512 | 7391а |  | CORR | GENE | 08:35 | 08:50 | 09:14 | 215 | 491 | 10 | EXT |  | 0.91 | (c)
82195.378 | 1.632 | 1.563 | -9.531 | -9.6 | -2110 | -2064 | -2032 | 1953 | 1563 | 7391а |  | CORR | GENE | 07:58 | 08:05 | 08:10 | 78 | 157 | 13 | EXT |  | 0.89 | (c)
82195.776 | 2.03 | 1.881 | -9.133 | -9.282 | 468 | 702 | 698 | 468 | 1881 | 7391а |  | CORR | GENE | 02:54 | 03:31 | 03:31 | 200 | 460 | 12 | EXT |  | 0.91 | (c)
82196.588 | 2.842 | 2.8 | -8.321 | -8.363 | -1699 | -1557 | -1540 | 1381 | 2800 | 7391а |  | CORR | GENE | 09:04 | 09:27 | 09:30 | 64 | 318 | 11 | EXT |  | 0.89 | (c)
82200.332 | 6.586 | 6.573 | -4.577 | -4.59 | -1816 | -1504 | -1539 | 1262 | 4551 | 7391а |  | CORR | CIGR | 08:45 | 09:35 | 09:30 | 39 | 554 | 14 | EXT |  | 0.89 | (c)
82202.409 | 8.663 | 8.612 | -2.5 | -2.551 | 499 | 751 | 711 | 499 | 2392 | 7391а |  | CORR | GENE | 02:59 | 03:39 | 03:33 | 159 | 425 | 11 | EXT |  | 0.9 | (c)
82202.705 | 8.959 | 8.932 | -2.204 | -2.231 | 241 | 333 | 485 | 241 | 2098 | 7391а |  | CORR | GENE | 02:17 | 02:32 | 02:56 | 133 | 488 | 13 | EXT |  | 0.9 | (c)
82203.192 | 9.446 | 9.118 | -1.717 | -2.045 | 118 | 547 | 570 | 118 | 1332 | 7391а |  | CORR | GENE | 01:57 | 03:06 | 03:10 | 713 | 905 | 10 | EXT |  | 0.95 | (c)
82203.698 | 9.952 | 9.912 | -1.211 | -1.251 | -1894 | -1681 | -1627 | 1360 | 1169 | 7391а |  | CORR | GENE | 08:32 | 09:07 | 09:15 | 82 | 534 | 15 | EXT |  | 0.89 | (c)
82206.154 | 1.245 | 1.227 | -2.134 | -2.152 | 1432 | 1618 | 1774 | 1432 | 1227 | 7391б |  | CORR | CIGR | 11:48 | 00:17 | 12:43 | 52 | 683 | 10 | EXT |  | 0.89 | (c)
82208.288 | 0 | 0 | -9.154 | -9.154 | 1989 | 2067 | 2091 | 1989 | 0 | 7392а | Непровар / утяжина | GWAN |  | 05:21 | 05:33 | 05:37 | 0 | 206 | 10 | INT | Непровар / утяжина |  | (c)
82208.288 | 0 | -0.038 | -9.154 | -9.192 | -1931 | -1532 | -1108 | 285 |  | 7392а | Нарушение формы кольцевого шва | GWAN |  | 06:48 | 07:52 | 09:01 | 0 | 1645 |  | EXT | Нарушение формы кольцевого шва |  | (c)
82220.16 | 2.718 | 2.67 | -8.717 | -8.765 | 1363 | 1537 | 1563 | 1363 | 2670 | 7393а |  | CORR | GENE | 06:39 | 07:07 | 07:12 | 77 | 400 | 10 | EXT |  | 0.89 | (c)
82223.22 | 5.778 | 5.688 | -5.657 | -5.747 | 970 | 1039 | 1109 | 970 | 5594 | 7393а |  | CORR | GENE | 05:36 | 05:47 | 05:58 | 153 | 278 | 10 | EXT |  | 0.9 | (c)
82223.382 | 5.94 | 5.88 | -5.495 | -5.555 | -1561 | -975 | -1104 | 647 | 5394 | 7393а |  | CORR | GENE | 10:47 | 00:22 | 12:01 | 161 | 914 | 13 | EXT |  | 0.9 | (c)
82223.396 | 5.954 | 5.898 | -5.481 | -5.537 | 947 | 1242 | 1162 | 947 | 5432 | 7393а |  | CORR | GENE | 05:32 | 06:20 | 06:07 | 105 | 429 | 15 | EXT |  | 0.9 | (c)
82223.894 | 6.452 | 6.396 | -4.983 | -5.039 | -1112 | -950 | -856 | 600 | 4957 | 7393а |  | CORR | GENE | 11:60 | 00:26 | 12:41 | 82 | 512 | 13 | EXT |  | 0.89 | (c)
82224.092 | 6.65 | 6.626 | -4.785 | -4.809 | -1141 | -865 | -904 | 667 | 4740 | 7393а |  | CORR | GENE | 11:55 | 00:40 | 12:33 | 69 | 474 | 10 | EXT |  | 0.89 | (c)
82224.839 | 7.397 | 7.365 | -4.038 | -4.07 | -1246 | -1168 | -1113 | 980 | 4020 | 7393а |  | CORR | CIGR | 11:38 | 11:51 | 11:60 | 50 | 266 | 15 | EXT |  | 0.89 | (c)
82225.193 | 7.751 | 7.723 | -3.684 | -3.712 | 1432 | 1556 | 1550 | 1432 | 3660 | 7393а |  | CORR | CIGR | 06:50 | 07:10 | 07:09 | 52 | 236 | 11 | EXT |  | 0.89 | (c)
82225.4 | 7.958 | 7.936 | -3.477 | -3.499 | -1586 | -1322 | -1383 | 1181 | 3423 | 7393а |  | CORR | GENE | 10:43 | 11:26 | 11:16 | 76 | 405 | 11 | EXT |  | 0.89 | (c)
82225.901 | 8.459 | 8.44 | -2.976 | -2.995 | 1448 | 1500 | 1625 | 1448 | 2952 | 7393а |  | CORR | CIGR | 06:53 | 07:01 | 07:22 | 43 | 353 | 11 | EXT |  | 0.89 | (c)
82227.776 | 10.334 | 10.298 | -1.101 | -1.137 | 2205 | -2040 | -2042 | 1829 | 1056 | 7393а |  | CORR | GENE | 08:55 | 09:30 | 09:30 | 81 | 427 | 10 | EXT |  | 0.89 | (c)
82228.551 | 11.109 | 11.06 | -0.326 | -0.375 | -1357 | -1112 | -1153 | 950 | 307 | 7393а |  | CORR | GENE | 11:20 | 11:60 | 11:53 | 68 | 407 | 12 | EXT |  | 0.89 | (c)
82236.326 | 7.449 | 7.424 | -3.395 | -3.42 | 2166 | -2210 | -2202 | 2109 | 3379 | 7394а |  | CORR | CIGR | 07:03 | 07:17 | 07:18 | 41 | 186 | 13 | EXT |  | 0.89 | (c)
82237.269 | 8.392 | 8.352 | -2.452 | -2.492 | 1406 | 1502 | 1536 | 1406 | 2440 | 7394а |  | CORR | CIGR | 05:01 | 05:16 | 05:22 | 52 | 261 | 11 | EXT |  | 0.89 | (c)
82237.288 | 8.411 | 8.399 | -2.433 | -2.445 | 789 | 835 | 834 | 789 | 2416 | 7394а |  | CORR | CIGR | 03:21 | 03:28 | 03:28 | 29 | 90 | 10 | EXT |  | 0.89 | (c)
82238.397 | 9.52 | 9.498 | -1.324 | -1.346 | 900 | 932 | 957 | 900 | 1320 | 7394а |  | CORR | CIGR | 03:39 | 03:44 | 03:48 | 26 | 115 | 11 | EXT |  | 0.89 | (c)
82238.428 | 9.551 | 9.53 | -1.293 | -1.314 | 1020 | 1034 | 1069 | 1020 | 1277 | 7394а |  | CORR | CIGR | 03:58 | 04:01 | 04:06 | 37 | 98 | 10 | EXT |  | 0.89 | (c)
82239.721 | 0 | -0.01 | -11.63 | -11.64 | -1008 | 77 | -158 | 0 |  | 7395 | Нарушение формы кольцевого шва | GWAN |  | 02:31 | 05:26 | 04:48 | 0 | 1700 |  | EXT | Нарушение формы кольцевого шва |  | (c)
82247.133 | 7.412 | 7.382 | -4.218 | -4.248 | -1331 | -1004 | -1103 | 875 | 4159 | 7395 |  | CORR | GENE | 01:39 | 02:31 | 02:15 | 89 | 456 | 12 | EXT |  | 0.89 | (c)
82248.394 | 8.673 | 8.604 | -2.957 | -3.026 | -37 | -21 | -11 | 0 | 2887 | 7395 |  | LWAN | AXGR | 05:08 | 05:10 | 05:12 | 139 | 52 |  | EXT | Эквивалент потери металла 14%. |  | (c)
82251.351 | 0 | -0.029 | -11.595 | -11.624 | 230 | -1086 | -2202 | 173 |  | 7396 | Нарушение формы кольцевого шва | GWAN |  | 07:54 | 04:21 | 13:21 | 0 | 4058 |  | EXT | Нарушение формы кольцевого шва |  | (c)
82253.158 | 1.807 | 1.589 | -9.788 | -10.006 | 579 | 809 | 857 | 579 | 1589 | 7396 |  | CORR | GENE | 08:50 | 09:27 | 09:35 | 840 | 556 | 18 | EXT |  | 1.02 | (b)
82262.946 | 0 | -0.04 | -11.745 | -11.785 | -1247 | -981 | -988 | 729 |  | 7397а | Нарушение формы кольцевого шва | GWAN |  | 01:04 | 01:47 | 01:46 | 0 | 518 |  | EXT | Нарушение формы кольцевого шва |  | (c)
82262.946 | 0 | -0.041 | -11.745 | -11.786 | -613 | -299 | -189 | 0 |  | 7397а | Нарушение формы кольцевого шва | GWAN |  | 02:46 | 03:37 | 03:55 | 0 | 847 |  | EXT | Нарушение формы кольцевого шва |  | (c)
82262.946 | 0 | 0 | -11.745 | -11.745 | 496 | 602 | 655 | 496 | 0 | 7397а | Непровар / утяжина | GWAN |  | 05:45 | 06:02 | 06:11 | 0 | 317 | 10 | INT | Непровар / утяжина |  | (c)
82262.946 | 0 | -0.023 | -11.745 | -11.768 | 892 | 1167 | 1245 | 892 |  | 7397а | Нарушение формы кольцевого шва | GWAN |  | 06:49 | 07:33 | 07:46 | 0 | 706 |  | EXT | Нарушение формы кольцевого шва |  | (c)
82268.53 | 5.584 | 5.569 | -6.161 | -6.176 | -917 | -841 | -823 | 729 | 5569 | 7397а |  | CORR | CIGR | 01:57 | 02:09 | 02:12 | 26 | 188 | 10 | EXT |  | 0.89 | (c)
82274.691 | 0 | -0.02 | -11.165 | -11.185 | 1053 | 1498 | 1392 | 1053 |  | 7398а | Нарушение формы кольцевого шва | GWAN |  | 03:07 | 04:19 | 04:02 | 0 | 678 |  | EXT | Нарушение формы кольцевого шва |  | (c)
82274.691 | 0 | 0 | -11.165 | -11.165 | 1808 | 2091 | 2073 | 1808 | 0 | 7398а | Непровар / утяжина | GWAN |  | 05:09 | 05:55 | 05:52 | 0 | 528 | 10 | INT | Непровар / утяжина |  | (c)
82274.691 | 0 | -0.032 | -11.165 | -11.197 | -1656 | -1175 | -1193 | 731 |  | 7398а | Нарушение формы кольцевого шва | GWAN |  | 07:50 | 09:08 | 09:05 | 0 | 925 |  | EXT | Нарушение формы кольцевого шва |  | (c)
82274.81 | 0.119 | 0.032 | -11.046 | -11.133 | -1765 | -1553 | -1343 | 922 | 32 | 7398а |  | CORR | GENE | 07:32 | 08:07 | 08:40 | 947 | 843 | 12 | EXT |  | 0.97 | (c)
82293.119 | 7.263 | 6.192 | -4.382 | -5.453 | 1847 | 2020 | 2024 | 1847 | 3823 | 7399 |  | CORR | GENE | 07:38 | 08:06 | 08:07 | 1630 | 355 | 11 | EXT |  | 0.98 | (c)
82308.846 | 0 | -0.03 | -11.145 | -11.175 | -562 | 896 | 1392 | 0 |  | 7401 | Нарушение формы кольцевого шва | GWAN |  | 00:30 | 04:25 | 05:46 | 0 | 3908 |  | EXT | Нарушение формы кольцевого шва |  | (c)
82323.106 | 3.115 | 1.856 | -8.455 | -9.714 | 1117 | 1259 | 1253 | 1117 | 1856 | 7402 |  | GOUG | GENE | 01:40 | 02:03 | 02:02 | 1357 | 272 | 11 | EXT | Зона задиров. |  | (c)
82411.286 | 0 | -0.014 | -11.505 | -11.519 | 212 | 808 | 640 | 212 |  | 7410 | Нарушение формы кольцевого шва | GWAN |  | 06:39 | 08:15 | 07:48 | 0 | 856 |  | EXT | Нарушение формы кольцевого шва Аномалия находится на отводе. |  | (c)
82428.631 | 5.84 | 5.822 | -5.68 | -5.698 | 690 | 779 | 814 | 690 | 5659 | 7411 |  | GOUG | CIGR | 03:32 | 03:46 | 03:52 | 39 | 247 | 9 | EXT | Задир. |  | (c)
82434.311 | 0 | -0.042 | -11.42 | -11.462 | -1719 | 876 | 218 | 0 |  | 7412 | Нарушение формы кольцевого шва | GWAN |  | 01:34 | 08:33 | 06:47 | 0 | 3874 |  | EXT | Нарушение формы кольцевого шва Аномалия находится на отводе. |  | (c)
82477.699 | 8.683 | 8.653 | -2.302 | -2.332 | -1903 | -1716 | -1530 | 1157 | 2212 | 7415 |  | CORR | GENE | 03:40 | 04:10 | 04:40 | 120 | 746 | 10 | EXT |  | 0.9 | (c)
82501.231 | 0 | -0.019 | -11.45 | -11.469 | 489 | 1430 | -1820 | 333 |  | 7418 | Нарушение формы кольцевого шва | GWAN |  | 04:05 | 06:36 | 09:52 | 0 | 4305 |  | EXT | Нарушение формы кольцевого шва |  | (c)
82524.391 | 0 | -0.052 | -11.175 | -11.227 | -1419 | 21 | -398 | 0 |  | 7420 | Нарушение формы кольцевого шва | GWAN |  | 06:20 | 10:12 | 09:04 | 0 | 2041 |  | EXT | Нарушение формы кольцевого шва |  | (c)
82548.314 | 1.348 | 1.31 | -9.082 | -9.12 | 23 | 125 | 170 | 23 | 1310 | 7422 |  | CORR | CIGR | 05:35 | 05:52 | 05:59 | 55 | 293 | 11 | EXT | Аномалия находится на отводе. | 0.89 | (c)
82568.866 | 0 | -0.033 | -11.25 | -11.283 | -1582 | -885 | -13 | 0 |  | 7424 | Нарушение формы кольцевого шва | GWAN |  | 01:42 | 03:34 | 05:55 | 0 | 3138 |  | EXT | Нарушение формы кольцевого шва Аномалия находится на отводе. |  | (c)
82574.001 | 5.135 | 5.092 | -6.115 | -6.158 | -382 | -354 | -350 | 319 | 5092 | 7424 |  | CORR | GENE | 04:56 | 05:00 | 05:01 | 119 | 63 | 22 | EXT | Аномалия находится на отводе. | 0.91 | (c)
82574.518 | 5.652 | 5.582 | -5.598 | -5.668 | -287 | -269 | -268 | 250 | 5553 | 7424 |  | CORR | AXGR | 05:11 | 05:14 | 05:14 | 115 | 37 | 13 | EXT | Аномалия находится на отводе. | 0.9 | (c)
82576.928 | 8.062 | 7.865 | -3.188 | -3.385 | -790 | -561 | -640 | 490 | 1873 | 7424 |  | CORR | GENE | 03:50 | 04:27 | 04:14 | 1512 | 300 | 11 | EXT | Аномалия находится на отводе. | 0.98 | (c)
82580.096 | 11.23 | 10.357 | -0.02 | -0.893 | -836 | -816 | -775 | 715 | 14 | 7424 |  | CORR | GENE | 03:42 | 03:46 | 03:52 | 879 | 121 | 15 | EXT | Аномалия находится на отводе. | 0.99 | (c)
82584.47 | 4.354 | 4.337 | -6.946 | -6.963 | -402 | -383 | -383 | 365 | 4337 | 7425 |  | DENT | PITT | 11:03 | 11:06 | 11:06 | 43 | 37 | 0.2 | N/A | Глубина вмятины: 3 мм (0,2%). Линейка: 4 см в (434 см; 11:06 ч:мин) Аномалия находится на отводе. |  | (c)
82591.416 | 0 | -0.021 | -11.735 | -11.756 | 1697 | 1883 | 1991 | 1697 |  | 7426 | Нарушение формы кольцевого шва | GWAN |  | 04:33 | 05:02 | 05:20 | 0 | 587 |  | EXT | Нарушение формы кольцевого шва Аномалия находится на отводе. |  | (c)
82592.009 | 0.593 | 0.408 | -11.142 | -11.327 | 1510 | 1628 | 1591 | 1510 | 408 | 7426 |  | CORR | GENE | 04:02 | 04:21 | 04:15 | 850 | 163 | 11 | EXT | Аномалия находится на отводе. | 0.96 | (c)
82592.114 | 0.698 | 0.491 | -11.037 | -11.244 | 1686 | 1708 | 1840 | 1686 | 491 | 7426 |  | CORR | GENE | 04:31 | 04:34 | 04:56 | 482 | 308 | 10 | EXT | Аномалия находится на отводе. | 0.94 | (c)
82593.299 | 1.883 | 1.451 | -9.852 | -10.284 | 1283 | 1475 | 1606 | 1283 | 1451 | 7426 |  | CORR | GENE | 03:26 | 03:57 | 04:18 | 781 | 647 | 10 | EXT | Аномалия находится на отводе. | 0.95 | (c)
82593.406 | 1.99 | 1.439 | -9.745 | -10.296 | 1078 | 1155 | 1152 | 1078 | 1439 | 7426 |  | CORR | GENE | 02:53 | 03:05 | 03:04 | 745 | 148 | 12 | EXT | Аномалия находится на отводе. | 0.96 | (c)
82614.781 | 0 | -0.022 | -11.605 | -11.627 | -80 | 1744 | 1286 | 0 |  | 7428 | Нарушение формы кольцевого шва | GWAN |  | 02:22 | 07:16 | 06:02 | 0 | 2732 |  | EXT | Нарушение формы кольцевого шва |  | (c)
82624.223 | 9.442 | 9.418 | -2.163 | -2.187 | -2155 | -2052 | -1993 | 1831 | 2039 | 7428 |  | CORR | GENE | 08:47 | 09:04 | 09:13 | 148 | 324 | 12 | EXT |  | 0.9 | (c)
82624.238 | 9.457 | 9.397 | -2.148 | -2.208 | 213 | 293 | 315 | 213 | 2104 | 7428 |  | CORR | GENE | 03:09 | 03:22 | 03:26 | 104 | 205 | 11 | EXT |  | 0.89 | (c)
82625.28 | 10.499 | 10.485 | -1.106 | -1.12 | -2056 | -1973 | -1974 | 1892 | 1088 | 7428 |  | CORR | CIGR | 09:03 | 09:16 | 09:16 | 32 | 164 | 11 | EXT |  | 0.89 | (c)
82626.23 | 11.449 | 11.265 | -0.156 | -0.34 | 1605 | 1858 | 1804 | 1605 | 97 | 7428 |  | CORR | GENE | 06:54 | 07:35 | 07:26 | 243 | 397 | 12 | EXT |  | 0.92 | (c)
82626.266 | 11.485 | 11.371 | -0.12 | -0.234 | 438 | 795 | 740 | 438 | 70 | 7428 |  | CORR | GENE | 03:45 | 04:43 | 04:34 | 164 | 604 | 14 | EXT |  | 0.91 | (c)
82626.386 | 0 | 0 | -11.68 | -11.68 | -665 | 1924 | 1500 | 0 | 0 | 7429 |  | GWAN |  | 03:07 | 10:04 | 08:56 | 0 | 4331 |  | EXT | Место ремонта. Наплавка. |  | (c)
82626.418 | 0.032 | 0.008 | -11.648 | -11.672 | -308 | -293 | -111 | 0 | 8 | 7429 |  | CORR | GENE | 04:04 | 04:07 | 04:36 | 97 | 394 | 14 | EXT |  | 0.9 | (c)
82626.487 | 0.101 | 0.075 | -11.579 | -11.605 | 653 | 869 | 947 | 653 | 75 | 7429 |  | CORR | GENE | 06:39 | 07:14 | 07:27 | 163 | 588 | 14 | EXT |  | 0.91 | (c)
82636.105 | 9.719 | 9.701 | -1.961 | -1.979 | -12 | 17 | 11 | 0 | 1947 | 7429 |  | LWAN | PITT | 04:52 | 04:57 | 04:56 | 32 | 47 |  | EXT | Эквивалент потери металла 10%. |  | (c)
82638.066 | 0 | -0.024 | -11.605 | -11.629 | 294 | -1775 | 2126 | 294 |  | 7430 | Нарушение формы кольцевого шва | GWAN |  | 10:31 | 04:57 | 15:26 | 0 | 3663 |  | EXT | Нарушение формы кольцевого шва |  | (c)
82649.671 | 0 | -0.014 | -11.52 | -11.534 | -2045 | -511 | -1008 | 0 |  | 7431 | Нарушение формы кольцевого шва | GWAN |  | 04:07 | 08:15 | 06:54 | 0 | 2075 |  | EXT | Нарушение формы кольцевого шва |  | (c)
82650.331 | 0.66 | 0.629 | -10.86 | -10.891 | -2069 | -2068 | -2058 | 2048 | 629 | 7431 |  | CORR | AXGR | 04:03 | 04:03 | 04:05 | 113 | 21 | 13 | EXT |  | 0.9 | (c)
82650.624 | 0.953 | 0.926 | -10.567 | -10.594 | 1691 | 1793 | 1850 | 1691 | 926 | 7431 |  | CORR | CIGR | 02:10 | 02:27 | 02:36 | 50 | 318 | 13 | EXT |  | 0.89 | (c)
82650.924 | 1.253 | 1.193 | -10.267 | -10.327 | -2198 | -2162 | -2158 | 2117 | 1193 | 7431 |  | CORR | GENE | 03:42 | 03:48 | 03:49 | 489 | 81 | 16 | EXT |  | 0.97 | (c)
82651.222 | 1.551 | 1.538 | -9.969 | -9.982 | -541 | -474 | -475 | 410 | 1538 | 7431 |  | CORR | CIGR | 08:10 | 08:21 | 08:20 | 33 | 131 | 10 | EXT |  | 0.89 | (c)
82651.45 | 1.779 | 1.764 | -9.741 | -9.756 | -476 | -362 | -379 | 283 | 1764 | 7431 |  | CORR | CIGR | 08:20 | 08:39 | 08:36 | 31 | 193 | 12 | EXT |  | 0.89 | (c)
82651.952 | 2.281 | 2.269 | -9.239 | -9.251 | 1786 | 1905 | 1885 | 1786 | 2269 | 7431 |  | CORR | GENE | 02:25 | 02:44 | 02:41 | 80 | 198 | 12 | EXT |  | 0.89 | (c)
82652.393 | 2.722 | 2.694 | -8.798 | -8.826 | -450 | -334 | -356 | 263 | 2694 | 7431 |  | CORR | CIGR | 08:25 | 08:43 | 08:40 | 49 | 187 | 10 | EXT |  | 0.89 | (c)
82652.696 | 3.025 | 2.952 | -8.495 | -8.568 | 1806 | 1952 | 1965 | 1806 | 2952 | 7431 |  | CORR | GENE | 02:29 | 02:52 | 02:54 | 115 | 317 | 12 | EXT |  | 0.9 | (c)
82653.076 | 3.405 | 3.27 | -8.115 | -8.25 | 1819 | 2070 | 2009 | 1819 | 3270 | 7431 |  | CORR | GENE | 02:31 | 03:11 | 03:01 | 200 | 379 | 12 | EXT |  | 0.91 | (c)
82656.084 | 6.413 | 6.392 | -5.107 | -5.128 | -1960 | -1924 | -1894 | 1828 | 5098 | 7431 |  | CORR | CIGR | 04:21 | 04:27 | 04:31 | 30 | 132 | 15 | EXT |  | 0.89 | (c)
82657.218 | 7.547 | 7.394 | -3.973 | -4.126 | 2035 | 2079 | -2228 | 2031 | 3606 | 7431 |  | CORR | GENE | 03:06 | 03:13 | 03:37 | 520 | 395 | 13 | EXT |  | 0.96 | (c)
82660.279 | 10.608 | 10.584 | -0.912 | -0.936 | -2009 | -1932 | -1916 | 1824 | 891 | 7431 |  | CORR | CIGR | 04:13 | 04:25 | 04:28 | 45 | 185 | 11 | EXT |  | 0.89 | (c)
82661.082 | 11.411 | 11.393 | -0.109 | -0.127 | 152 | 228 | 253 | 152 | 50 | 7431 |  | CORR | GENE | 10:02 | 10:14 | 10:18 | 77 | 204 | 12 | EXT |  | 0.89 | (c)
82661.393 | 0.202 | 0.088 | -10.968 | -11.082 | 1524 | 2128 | 1979 | 1524 | 88 | 7432 |  | CORR | GENE | 02:05 | 03:43 | 03:19 | 127 | 910 | 15 | EXT |  | 0.9 | (c)
82662.142 | 0.951 | 0.299 | -10.219 | -10.871 | 1198 | -2167 | 1960 | 1198 | 299 | 7432 |  | CORR | GENE | 01:12 | 04:09 | 03:15 | 897 | 1523 | 17 | EXT |  | 1.01 | (b)
82669.317 | 8.126 | 8.089 | -3.044 | -3.081 | -1356 | -1071 | -1134 | 913 | 3022 | 7432 |  | CORR | GENE | 06:20 | 07:06 | 06:56 | 59 | 443 | 12 | EXT |  | 0.89 | (c)
82672.109 | 10.918 | 10.825 | -0.252 | -0.345 | 1655 | 1891 | 1838 | 1655 | 212 | 7432 |  | ARTD | GENE | 02:26 | 03:04 | 02:56 | 133 | 364 |  | EXT | Наплавка/вышлифовка 10%. |  | (c)
82684.821 | 0.845 | 0.821 | -10.865 | -10.889 | -1888 | -1801 | -1781 | 1674 | 821 | 7434 |  | CORR | GENE | 09:14 | 09:28 | 09:32 | 62 | 214 | 17 | EXT |  | 0.89 | (c)
82685.05 | 1.074 | 1.058 | -10.636 | -10.652 | -2217 | -2106 | -2124 | 2031 | 1058 | 7434 |  | CORR | CIGR | 08:21 | 08:39 | 08:36 | 30 | 185 | 11 | EXT |  | 0.89 | (c)
82686.305 | 2.329 | 2.269 | -9.381 | -9.441 | 584 | 710 | 939 | 584 | 2269 | 7434 |  | CORR | GENE | 03:53 | 04:13 | 04:50 | 110 | 709 | 13 | EXT |  | 0.9 | (c)
82690.805 | 6.829 | 6.82 | -4.881 | -4.89 | 2009 | 2052 | 2046 | 2009 | 4869 | 7434 |  | CORR | CIGR | 07:43 | 07:50 | 07:49 | 21 | 74 | 12 | EXT |  | 0.89 | (c)
82693.972 | 9.996 | 9.974 | -1.714 | -1.736 | 48 | 141 | 146 | 48 | 1665 | 7434 |  | CORR | GENE | 02:27 | 02:42 | 02:43 | 71 | 196 | 10 | EXT |  | 0.89 | (c)
82694.46 | 10.484 | 10.459 | -1.226 | -1.251 | -57 | -6 | 227 | 0 | 1138 | 7434 |  | CORR | GENE | 02:10 | 02:18 | 02:56 | 113 | 568 | 10 | EXT |  | 0.89 | (c)
82695.089 | 11.113 | 10.92 | -0.597 | -0.79 | -123 | 0 | 209 | 0 | 562 | 7434 |  | CORR | GENE | 01:59 | 02:19 | 02:53 | 228 | 664 | 11 | EXT |  | 0.91 | (c)
82696.007 | 0.321 | 0.307 | -10.584 | -10.598 | -999 | -970 | -941 | 883 | 307 | 7435 |  | CORR | CIGR | 03:49 | 03:54 | 03:59 | 30 | 116 | 14 | EXT |  | 0.89 | (c)
82696.202 | 0.516 | 0.501 | -10.389 | -10.404 | 158 | 307 | 295 | 158 | 501 | 7435 |  | CORR | CIGR | 06:56 | 07:20 | 07:18 | 30 | 274 | 12 | EXT |  | 0.89 | (c)
82696.546 | 0.86 | 0.843 | -10.045 | -10.062 | -89 | -17 | -6 | 0 | 843 | 7435 |  | CORR | CIGR | 06:16 | 06:28 | 06:30 | 32 | 165 | 11 | EXT |  | 0.89 | (c)
82697.318 | 1.632 | 1.25 | -9.273 | -9.655 | 817 | 1039 | 1022 | 817 | 1250 | 7435 |  | CORR | GENE | 08:42 | 09:18 | 09:16 | 498 | 410 | 11 | EXT |  | 0.94 | (c)
82698.055 | 2.369 | 2.345 | -8.536 | -8.56 | 410 | 1022 | 866 | 410 | 2345 | 7435 |  | CORR | GENE | 07:37 | 09:16 | 08:50 | 142 | 912 | 11 | EXT |  | 0.9 | (c)
82700.488 | 4.802 | 3.82 | -6.103 | -7.085 | 884 | 979 | 1013 | 884 | 3820 | 7435 |  | CORR | GENE | 08:53 | 09:09 | 09:14 | 1213 | 257 | 11 | EXT |  | 0.97 | (c)
82706.591 | 0 | -0.013 | -10.815 | -10.828 | 1422 | -1498 | -1932 | 825 |  | 7436 | Нарушение формы кольцевого шва | GWAN |  | 02:09 | 06:17 | 05:07 | 0 | 2215 |  | EXT | Нарушение формы кольцевого шва |  | (c)
82706.591 | 0 | -0.018 | -10.815 | -10.833 | -224 | -4 | 158 | 0 |  | 7436 | Нарушение формы кольцевого шва | GWAN |  | 09:43 | 10:18 | 10:45 | 0 | 764 |  | EXT | Нарушение формы кольцевого шва |  | (c)
82707.423 | 0.832 | 0.625 | -9.983 | -10.19 | -850 | -549 | -598 | 347 | 625 | 7436 |  | CORR | GENE | 08:02 | 08:50 | 08:43 | 239 | 503 | 11 | EXT |  | 0.91 | (c)
82709.693 | 3.102 | 3.016 | -7.713 | -7.799 | -1940 | -1464 | -1665 | 1390 | 3016 | 7436 |  | CORR | GENE | 05:06 | 06:23 | 05:50 | 100 | 550 | 10 | EXT |  | 0.89 | (c)
82716.024 | 9.433 | 9.189 | -1.382 | -1.626 | 1949 | -1711 | -1989 | 1467 | 1338 | 7436 |  | CORR | GENE | 03:34 | 05:43 | 04:58 | 288 | 1045 | 13 | EXT |  | 0.93 | (c)
82718.535 | 1.129 | 1.074 | -10.146 | -10.201 | 707 | 806 | 973 | 707 | 1074 | 7437 |  | CORR | GENE | 03:43 | 03:59 | 04:26 | 70 | 531 | 13 | EXT |  | 0.89 | (c)
82719.749 | 2.343 | 2.195 | -8.932 | -9.08 | 562 | 847 | 796 | 562 | 2195 | 7437 |  | CORR | GENE | 03:20 | 04:06 | 03:57 | 173 | 467 | 11 | EXT |  | 0.9 | (c)
82722.962 | 5.556 | 5.486 | -5.719 | -5.789 | 645 | 857 | 868 | 645 | 5486 | 7437 |  | CORR | GENE | 03:33 | 04:07 | 04:09 | 86 | 445 | 11 | EXT |  | 0.89 | (c)
82723.646 | 6.24 | 4.39 | -5.035 | -6.885 | 1583 | -2139 | 2157 | 1583 | 4390 | 7437 |  | CORR | GENE | 06:05 | 08:04 | 07:37 | 2388 | 1148 | 10 | EXT |  | 0.97 | (c)
82728.681 | 0 | -0.038 | -11.51 | -11.548 | -461 | -94 | 1565 | 0 |  | 7438 | Нарушение формы кольцевого шва | GWAN |  | 06:52 | 07:51 | 12:19 | 0 | 4052 |  | EXT | Нарушение формы кольцевого шва Аномалия находится на упругопластическом изгибе: R=641 D, максимальное растяжение на 6 час. |  | (c)
82729.964 | 1.283 | 1.216 | -10.227 | -10.294 | -1903 | -1543 | -1501 | 1099 | 1216 | 7438 |  | CORR | GENE | 02:59 | 03:57 | 04:04 | 115 | 804 | 11 | EXT | Аномалия находится на упругопластическом изгибе: R=580 D, максимальное растяжение на 5.9 час. | 0.9 | (c)
82730.202 | 1.521 | 1.48 | -9.989 | -10.03 | -1628 | -1478 | -1342 | 1055 | 1480 | 7438 |  | CORR | GENE | 03:43 | 04:08 | 04:30 | 149 | 573 | 13 | EXT | Аномалия находится на упругопластическом изгибе: R=568 D, максимальное растяжение на 5.9 час. | 0.9 | (c)
82733.348 | 4.667 | 4.637 | -6.843 | -6.873 | -1921 | -1794 | -1751 | 1581 | 4637 | 7438 |  | CORR | CIGR | 02:56 | 03:17 | 03:24 | 51 | 340 | 14 | EXT | Аномалия находится на упругопластическом изгибе: R=459 D, максимальное растяжение на 5.7 час. | 0.89 | (c)
82735.164 | 6.483 | 6.167 | -5.027 | -5.343 | 61 | 157 | 147 | 61 | 4724 | 7438 |  | CORR | GENE | 08:16 | 08:32 | 08:30 | 619 | 173 | 11 | EXT | Аномалия находится на упругопластическом изгибе: R=437 D, максимальное растяжение на 5.7 час. | 0.95 | (c)
82736.139 | 7.458 | 6.854 | -4.052 | -4.656 | -1158 | -196 | -494 | 0 | 3169 | 7438 |  | CORR | GENE | 04:59 | 07:34 | 06:46 | 1487 | 1328 | 19 | EXT | Аномалия находится на упругопластическом изгибе: R=434 D, максимальное растяжение на 5.7 час. | 1.06 | (b)
82737.985 | 9.304 | 8.931 | -2.206 | -2.579 | -2112 | -1350 | -1679 | 1245 | 2174 | 7438 |  | CORR | GENE | 02:25 | 04:28 | 03:35 | 405 | 867 | 11 | EXT | Аномалия находится на упругопластическом изгибе: R=434 D, максимальное растяжение на 5.7 час. | 0.93 | (c)
82739.228 | 10.547 | 8.481 | -0.963 | -3.029 | -413 | 428 | 74 | 0 | 928 | 7438 |  | CORR | GENE | 06:59 | 09:15 | 08:18 | 2101 | 975 | 14 | EXT | Аномалия находится на упругопластическом изгибе: R=442 D, максимальное растяжение на 5.8 час. | 1.01 | (b)
82739.401 | 10.72 | 10.62 | -0.79 | -0.89 | 272 | 455 | 387 | 272 | 106 | 7438 |  | CORR | GENE | 08:50 | 09:20 | 09:09 | 784 | 230 | 12 | EXT | Аномалия находится на упругопластическом изгибе: R=446 D, максимальное растяжение на 5.8 час. | 0.97 | (c)
82740.936 | 0.745 | 0.068 | -10.83 | -11.507 | 948 | 1163 | 1212 | 948 | 68 | 7439 |  | CORR | GENE | 08:15 | 08:50 | 08:58 | 961 | 528 | 14 | EXT | Аномалия находится на упругопластическом изгибе: R=474 D, максимальное растяжение на 5.8 час. | 0.99 | (c)
82741.355 | 1.164 | 0.536 | -10.411 | -11.039 | -1236 | -204 | -165 | 0 | 536 | 7439 |  | CORR | GENE | 02:23 | 05:10 | 05:16 | 642 | 2143 | 14 | EXT | Аномалия находится на упругопластическом изгибе: R=481 D, максимальное растяжение на 5.9 час. | 1.01 | (b)
82742.04 | 1.849 | 1.266 | -9.726 | -10.309 | -1020 | 614 | 258 | 0 | 1266 | 7439 |  | CORR | GENE | 02:58 | 07:22 | 06:24 | 2262 | 2556 | 10 | EXT | Аномалия находится на упругопластическом изгибе: R=492 D, максимальное растяжение на 5.9 час. | 0.97 | (c)
82744.881 | 4.69 | 3.672 | -6.885 | -7.903 | -1223 | -587 | -635 | 47 | 3672 | 7439 |  | CORR | GENE | 02:25 | 04:08 | 03:60 | 2029 | 1176 | 10 | EXT | Аномалия находится на упругопластическом изгибе: R=570 D, максимальное растяжение на 5.8 час. | 0.97 | (c)
82746.239 | 6.048 | 5.944 | -5.527 | -5.631 | 30 | 189 | 179 | 30 | 5390 | 7439 |  | CORR | GENE | 05:47 | 06:13 | 06:11 | 241 | 299 | 13 | EXT | Аномалия находится на упругопластическом изгибе: R=571 D, максимальное растяжение на 5.7 час. | 0.92 | (c)
82746.839 | 6.648 | 5.737 | -4.927 | -5.838 | -1518 | -1260 | -1321 | 1124 | 4812 | 7439 |  | CORR | GENE | 01:37 | 02:19 | 02:09 | 1026 | 394 | 11 | EXT | Аномалия находится на упругопластическом изгибе: R=566 D, максимальное растяжение на 5.7 час. | 0.97 | (c)
82746.923 | 6.732 | 6.389 | -4.843 | -5.186 | -725 | -633 | -648 | 571 | 4698 | 7439 |  | CORR | GENE | 03:46 | 04:00 | 03:58 | 488 | 154 | 28 | EXT | Аномалия находится на упругопластическом изгибе: R=565 D, максимальное растяжение на 5.7 час. | 1.06 | (b)
82747.103 | 6.912 | 6.876 | -4.663 | -4.699 | -1245 | -1119 | -1133 | 1020 | 4642 | 7439 |  | CORR | GENE | 02:22 | 02:42 | 02:40 | 57 | 225 | 15 | EXT | Аномалия находится на упругопластическом изгибе: R=565 D, максимальное растяжение на 5.7 час. | 0.89 | (c)
82747.255 | 7.064 | 6.976 | -4.511 | -4.599 | -674 | -380 | -432 | 190 | 4478 | 7439 |  | CORR | GENE | 03:54 | 04:41 | 04:33 | 121 | 484 | 10 | EXT | Аномалия находится на упругопластическом изгибе: R=566 D, максимальное растяжение на 5.7 час. | 0.9 | (c)
82747.481 | 7.29 | 7.242 | -4.285 | -4.333 | -782 | -635 | -641 | 499 | 4172 | 7439 |  | CORR | GENE | 03:36 | 04:00 | 03:59 | 161 | 283 | 11 | EXT | Аномалия находится на упругопластическом изгибе: R=565 D, максимальное растяжение на 5.7 час. | 0.9 | (c)
82748.678 | 8.487 | 8.18 | -3.088 | -3.395 | -653 | -171 | -74 | 0 | 2996 | 7439 |  | CORR | GENE | 03:57 | 05:15 | 05:31 | 399 | 1159 | 12 | EXT | Аномалия находится на упругопластическом изгибе: R=570 D, максимальное растяжение на 5.7 час. | 0.94 | (c)
82749.164 | 8.973 | 8.862 | -2.602 | -2.713 | -979 | -405 | -524 | 69 | 2484 | 7439 |  | CORR | GENE | 03:04 | 04:37 | 04:18 | 229 | 910 | 13 | EXT | Аномалия находится на упругопластическом изгибе: R=570 D, максимальное растяжение на 5.7 час. | 0.92 | (c)
82749.784 | 9.593 | 9.125 | -1.982 | -2.45 | -846 | -229 | -419 | 0 | 1901 | 7439 |  | CORR | GENE | 03:26 | 05:06 | 04:35 | 549 | 854 | 12 | EXT | Аномалия находится на упругопластическом изгибе: R=566 D, максимальное растяжение на 5.7 час. | 0.95 | (c)
82750.098 | 9.907 | 9.832 | -1.668 | -1.743 | -382 | -177 | -197 | 12 | 1668 | 7439 |  | CORR | GENE | 04:41 | 05:14 | 05:11 | 75 | 370 | 13 | EXT | Аномалия находится на упругопластическом изгибе: R=564 D, максимальное растяжение на 5.7 час. | 0.89 | (c)
82750.237 | 10.046 | 9.939 | -1.529 | -1.636 | -586 | -264 | -312 | 38 | 1074 | 7439 |  | CORR | GENE | 04:08 | 04:60 | 04:52 | 562 | 548 | 11 | EXT | Аномалия находится на упругопластическом изгибе: R=561 D, максимальное растяжение на 5.6 час. | 0.95 | (c)
82750.599 | 10.408 | 9.773 | -1.167 | -1.802 | 364 | 613 | 865 | 364 | 1098 | 7439 |  | CORR | GENE | 06:41 | 07:22 | 08:02 | 704 | 1002 | 12 | EXT | Аномалия находится на упругопластическом изгибе: R=558 D, максимальное растяжение на 5.6 час. | 0.96 | (c)
82751.279 | 11.088 | 11.013 | -0.487 | -0.562 | 154 | 349 | 357 | 154 | 469 | 7439 |  | CORR | GENE | 06:07 | 06:39 | 06:40 | 93 | 406 | 13 | EXT | Аномалия находится на упругопластическом изгибе: R=547 D, максимальное растяжение на 5.6 час. | 0.89 | (c)
82751.354 | 11.163 | 11.078 | -0.412 | -0.497 | -685 | -280 | -403 | 120 | 368 | 7439 |  | CORR | GENE | 03:52 | 04:57 | 04:38 | 129 | 565 | 11 | EXT | Аномалия находится на упругопластическом изгибе: R=547 D, максимальное растяжение на 5.6 час. | 0.9 | (c)
82753.225 | 1.459 | 1.212 | -10.256 | -10.503 | -42 | 97 | 240 | 0 | 1212 | 7440 |  | CORR | GENE | 01:45 | 02:07 | 02:31 | 430 | 565 | 14 | EXT | Аномалия находится на упругопластическом изгибе: R=523 D, максимальное растяжение на 5.6 час. | 0.95 | (c)
82753.809 | 2.043 | 2.002 | -9.672 | -9.713 | 1147 | 1277 | 1268 | 1147 | 2002 | 7440 |  | CORR | CIGR | 04:57 | 05:18 | 05:17 | 41 | 243 | 11 | EXT | Аномалия находится на упругопластическом изгибе: R=527 D, максимальное растяжение на 5.6 час. | 0.89 | (c)
82754.981 | 3.215 | 3.076 | -8.5 | -8.639 | 202 | 637 | 492 | 202 | 3076 | 7440 |  | CORR | GENE | 02:24 | 03:35 | 03:11 | 253 | 580 | 10 | EXT | Аномалия находится на упругопластическом изгибе: R=538 D, максимальное растяжение на 5.5 час. | 0.91 | (c)
82757.937 | 6.171 | 4.906 | -5.544 | -6.809 | 27 | 716 | 519 | 27 | 4671 | 7440 |  | CORR | GENE | 01:56 | 03:47 | 03:16 | 2138 | 985 | 12 | EXT | Аномалия находится на упругопластическом изгибе: R=588 D, максимальное растяжение на 5.2 час. | 0.99 | (c)
82759.831 | 8.065 | 6.414 | -3.65 | -5.301 | -1963 | -1902 | -1710 | 1456 | 3454 | 7440 |  | CORR | GENE | 08:35 | 08:45 | 09:16 | 1847 | 507 | 15 | EXT | Аномалия находится на упругопластическом изгибе: R=693 D, максимальное растяжение на 5.1 час. | 1.02 | (b)
82763.391 | 11.625 | 8.313 | -0.09 | -3.402 | 1675 | 1937 | 2147 | 1675 | 52 | 7440 |  | CORR | GENE | 06:22 | 07:04 | 07:38 | 3350 | 944 | 11 | EXT | Аномалия находится на упругопластическом изгибе: R=967 D, максимальное растяжение на 5.1 час. | 0.99 | (c)
82763.885 | 0.404 | 0.048 | -10.191 | -10.547 | 1731 | -169 | -1353 | 0 | 48 | 7441 |  | CORR | GENE | 01:57 | 08:50 | 05:39 | 3118 | 2755 | 13 | EXT | Аномалия находится на упругопластическом изгибе: R=1021 D, максимальное растяжение на 5 час. | 1.01 | (b)
82768.508 | 5.027 | 3.392 | -5.568 | -7.203 | 1887 | -222 | -1329 | 83 | 1217 | 7441 |  | CORR | GENE | 02:22 | 08:42 | 05:43 | 5986 | 2491 | 10 | EXT |  | 0.98 | (c)
82774.603 | 0.527 | 0.483 | -10.823 | -10.867 | 143 | 532 | 457 | 143 | 483 | 7442 |  | CORR | GENE | 01:50 | 02:53 | 02:41 | 242 | 628 | 10 | EXT |  | 0.91 | (c)
82775.244 | 1.168 | 1.124 | -10.182 | -10.226 | 786 | 1247 | 1164 | 786 | 1124 | 7442 |  | CORR | GENE | 03:34 | 04:48 | 04:35 | 135 | 756 | 10 | EXT |  | 0.9 | (c)
82777.191 | 3.115 | 1.71 | -8.235 | -9.64 | 681 | 1788 | 1530 | 681 | 1710 | 7442 |  | CORR | GENE | 03:17 | 06:15 | 05:34 | 1846 | 1698 | 10 | EXT |  | 0.97 | (c)
82778.871 | 4.795 | 3.75 | -6.555 | -7.6 | 1129 | 2114 | 1828 | 1129 | 3750 | 7442 |  | CORR | GENE | 04:29 | 07:08 | 06:22 | 2708 | 1398 | 19 | EXT |  | 1.07 | (b)
82783.791 | 9.715 | 6.524 | -1.635 | -4.826 | 1179 | 1220 | 1811 | 1179 | 1453 | 7442 |  | CORR | GENE | 04:37 | 04:44 | 06:19 | 3373 | 1265 | 14 | EXT |  | 1.02 | (b)
82785.02 | 10.944 | 10.785 | -0.406 | -0.565 | 871 | 908 | 943 | 871 | 284 | 7442 |  | CORR | GENE | 03:47 | 03:53 | 03:59 | 281 | 144 | 15 | EXT |  | 0.93 | (c)
82785.391 | 11.315 | 11.203 | -0.035 | -0.147 | 1103 | 1219 | 1190 | 1103 | 27 | 7442 |  | CORR | GENE | 04:25 | 04:44 | 04:39 | 120 | 175 | 11 | EXT |  | 0.9 | (c)
82785.426 | 0 | -0.054 | -11.445 | -11.499 | 572 | -1815 | 2047 | 572 |  | 7443 | Нарушение формы кольцевого шва | GWAN |  | 09:37 | 03:11 | 13:35 | 0 | 2948 |  | EXT | Нарушение формы кольцевого шва |  | (c)
82785.471 | 0.045 | 0.011 | -11.4 | -11.434 | -1289 | -1255 | -1257 | 1225 | 11 | 7443 |  | CORR | GENE | 04:36 | 04:42 | 04:41 | 174 | 64 | 13 | EXT |  | 0.91 | (c)
82786.375 | 0.949 | 0.713 | -10.496 | -10.732 | -1753 | -1518 | -1605 | 1456 | 713 | 7443 |  | CORR | GENE | 03:21 | 03:59 | 03:45 | 476 | 297 | 14 | EXT |  | 0.96 | (c)
82787.611 | 2.185 | 2.16 | -9.26 | -9.285 | -1809 | -1711 | -1700 | 1590 | 2160 | 7443 |  | CORR | CIGR | 03:12 | 03:28 | 03:30 | 41 | 219 | 11 | EXT |  | 0.89 | (c)
82787.994 | 2.568 | 2.533 | -8.877 | -8.912 | -1723 | -1643 | -1630 | 1537 | 2533 | 7443 |  | CORR | CIGR | 03:26 | 03:39 | 03:41 | 40 | 186 | 13 | EXT |  | 0.89 | (c)
82796.871 | 0 | -0.03 | -11.485 | -11.515 | -482 | 2228 | 877 | 0 |  | 7444 | Нарушение формы кольцевого шва | GWAN |  | 08:19 | 03:37 | 11:59 | 0 | 2718 |  | EXT | Нарушение формы кольцевого шва |  | (c)
82806.08 | 9.209 | 9.027 | -2.276 | -2.458 | -1734 | -1545 | -1303 | 873 | 2029 | 7444 |  | CORR | GENE | 04:57 | 05:28 | 06:07 | 429 | 861 | 10 | EXT |  | 0.93 | (c)
82808.175 | 11.304 | 10.531 | -0.181 | -0.954 | -1777 | -1570 | -1440 | 1104 | 41 | 7444 |  | CORR | GENE | 04:50 | 05:24 | 05:45 | 913 | 673 | 13 | EXT |  | 0.98 | (c)
82808.356 | 0 | -0.061 | -10.35 | -10.411 | -1199 | -218 | -385 | 428 |  | 7445 | Нарушение формы кольцевого шва | GWAN |  | 09:27 | 00:05 | 11:38 | 0 | 1627 |  | EXT | Нарушение формы кольцевого шва |  | (c)
82808.498 | 0.142 | 0.122 | -10.208 | -10.228 | 1998 | 2086 | 2096 | 1998 | 122 | 7445 |  | CORR | CIGR | 06:03 | 06:17 | 06:19 | 48 | 196 | 10 | EXT |  | 0.89 | (c)
82809.859 | 1.503 | 1.398 | -8.847 | -8.952 | 1634 | 1736 | 1815 | 1634 | 1398 | 7445 |  | CORR | GENE | 05:04 | 05:21 | 05:33 | 132 | 363 | 13 | EXT |  | 0.9 | (c)
82815.151 | 6.795 | 6.495 | -3.555 | -3.855 | 1696 | 1847 | 1916 | 1696 | 3513 | 7445 |  | CORR | GENE | 05:14 | 05:39 | 05:50 | 342 | 439 | 11 | EXT |  | 0.93 | (c)
82818.706 | 0 | -0.07 | -11.7 | -11.77 | -57 | -1949 | 1437 | 0 |  | 7446 | Нарушение формы кольцевого шва | GWAN |  | 10:05 | 04:60 | 14:06 | 0 | 2987 |  | EXT | Нарушение формы кольцевого шва |  | (c)
82853.456 | 0 | -0.033 | -11.675 | -11.708 | 1519 | 1744 | 2089 | 1519 |  | 7449 | Нарушение формы кольцевого шва | GWAN |  | 11:26 | 00:03 | 12:58 | 0 | 1141 |  | EXT | Нарушение формы кольцевого шва |  | (c)
82853.456 | 0 | 0 | -11.675 | -11.675 | 1899 | 2141 | 2099 | 1899 | 0 | 7449 | Смещение кромок | GWAN |  | 00:28 | 01:07 | 01:00 | 0 | 401 |  | EXT | Смещение кромок Вовнутрь Величина смещения - 3.2 мм. |  | (c)
82865.131 | 0 | -0.042 | -11.51 | -11.552 | 821 | 1333 | 1452 | 821 |  | 7450 | Нарушение формы кольцевого шва | GWAN |  | 07:09 | 08:31 | 08:51 | 0 | 1262 |  | EXT | Нарушение формы кольцевого шва |  | (c)
82882.811 | 6.17 | 6.116 | -5.44 | -5.494 | 20 | 81 | 137 | 20 | 5197 | 7451 |  | CORR | GENE | 04:31 | 04:41 | 04:50 | 297 | 234 | 11 | EXT |  | 0.92 | (c)
82888.251 | 0 | -0.03 | -11.685 | -11.715 | 22 | 1632 | 1214 | 22 |  | 7452 | Нарушение формы кольцевого шва | GWAN |  | 04:56 | 09:16 | 08:09 | 0 | 2384 |  | EXT | Нарушение формы кольцевого шва |  | (c)
82899.936 | 0 | -0.03 | -11.675 | -11.705 | 1733 | 2053 | -741 | 1246 |  | 7453 | Нарушение формы кольцевого шва | GWAN |  | 05:16 | 06:07 | 10:36 | 0 | 3974 |  | EXT | Нарушение формы кольцевого шва |  | (c)
82911.611 | 0 | -0.029 | -11.505 | -11.534 | -1857 | 284 | -383 | 0 |  | 7454 | Нарушение формы кольцевого шва | GWAN |  | 03:05 | 08:51 | 07:03 | 0 | 2947 |  | EXT | Нарушение формы кольцевого шва |  | (c)
82923.116 | 0 | -0.027 | -11.51 | -11.537 | -1480 | -1032 | -622 | 0 |  | 7455 | Нарушение формы кольцевого шва | GWAN |  | 05:17 | 06:30 | 07:36 | 0 | 1716 |  | EXT | Нарушение формы кольцевого шва |  | (c)
82928.613 | 5.497 | 5.4 | -6.013 | -6.11 | -1811 | -1709 | -1468 | 1124 | 5400 | 7455 |  | CORR | GENE | 04:24 | 04:41 | 05:19 | 111 | 687 | 10 | EXT |  | 0.89 | (c)
82934.626 | 0 | -0.035 | -11.44 | -11.475 | -1144 | 1229 | 451 | 0 |  | 7456 | Нарушение формы кольцевого шва | GWAN |  | 02:56 | 09:19 | 07:13 | 0 | 3189 |  | EXT | Нарушение формы кольцевого шва |  | (c)
82946.066 | 0 | -0.034 | -11.195 | -11.229 | 1694 | 2226 | -1981 | 1196 |  | 7457 | Нарушение формы кольцевого шва | GWAN |  | 06:14 | 07:40 | 08:21 | 0 | 1571 |  | EXT | Нарушение формы кольцевого шва |  | (c)
82957.261 | 0 | -0.034 | -11.71 | -11.744 | -852 | -101 | 1152 | 0 |  | 7458 | Нарушение формы кольцевого шва | GWAN |  | 03:26 | 05:28 | 08:50 | 0 | 4008 |  | EXT | Нарушение формы кольцевого шва |  | (c)
82980.646 | 0 | -0.031 | -11.705 | -11.736 | 1706 | -1979 | -2170 | 1586 |  | 7460 | Нарушение формы кольцевого шва | GWAN |  | 01:47 | 03:52 | 03:22 | 0 | 1169 |  | EXT | Нарушение формы кольцевого шва |  | (c)
82980.646 | 0 | -0.04 | -11.705 | -11.745 | -590 | 815 | 352 | 0 |  | 7460 | Нарушение формы кольцевого шва | GWAN |  | 07:37 | 11:23 | 10:09 | 0 | 1884 |  | EXT | Нарушение формы кольцевого шва |  | (c)
82992.351 | 0 | -0.009 | -10.865 | -10.874 | 2033 | -533 | -1220 | 11 |  | 7461 | Нарушение формы кольцевого шва | GWAN |  | 02:45 | 07:50 | 05:60 | 0 | 2418 |  | EXT | Нарушение формы кольцевого шва |  | (c)
83025.631 | 0 | -0.035 | -11.535 | -11.57 | 2084 | 35 | -841 | 0 |  | 7464 | Нарушение формы кольцевого шва | GWAN |  | 00:47 | 07:16 | 04:55 | 0 | 3072 |  | EXT | Нарушение формы кольцевого шва |  | (c)
83078.249 | 7.138 | 7.126 | -3.307 | -3.319 | 1811 | 1879 | 1947 | 1811 | 3284 | 7468 |  | CORR | CIGR | 02:45 | 02:56 | 03:07 | 35 | 272 | 13 | EXT |  | 0.89 | (c)
83093.261 | 0 | -0.031 | -11.315 | -11.346 | -1612 | 789 | 345 | 0 |  | 7470 | Нарушение формы кольцевого шва | GWAN |  | 00:09 | 06:37 | 05:25 | 0 | 3914 |  | EXT | Нарушение формы кольцевого шва |  | (c)
83093.412 | 0.151 | 0.139 | -11.164 | -11.176 | 195 | 259 | 282 | 195 | 139 | 7470 |  | CORR | CIGR | 05:01 | 05:11 | 05:15 | 23 | 173 | 15 | EXT |  | 0.89 | (c)
83104.576 | 0 | -0.039 | -11.52 | -11.559 | 1801 | -1648 | -927 | 805 |  | 7471 | Нарушение формы кольцевого шва | GWAN |  | 11:03 | 01:47 | 15:43 | 0 | 3465 |  | EXT | Нарушение формы кольцевого шва |  | (c)
83108.452 | 3.876 | 3.839 | -7.644 | -7.681 | 304 | 455 | 489 | 304 | 3839 | 7471 |  | CORR | CIGR | 07:02 | 07:26 | 07:32 | 43 | 369 | 10 | EXT |  | 0.89 | (c)
83116.096 | 0 | -0.046 | -11.335 | -11.381 | -1358 | -1043 | -987 | 615 |  | 7472 | Нарушение формы кольцевого шва | GWAN |  | 08:26 | 09:17 | 09:26 | 0 | 743 |  | EXT | Нарушение формы кольцевого шва |  | (c)
83162.211 | 0 | -0.062 | -11.27 | -11.332 | 1176 | 1443 | 1569 | 1176 |  | 7476 | Нарушение формы кольцевого шва | GWAN |  | 09:04 | 09:48 | 10:08 | 0 | 786 |  | EXT | Нарушение формы кольцевого шва |  | (c)
83173.481 | 0 | -0.029 | -0.49 | -0.519 | 1200 | -1385 | -1182 | 898 |  | 7477 | Нарушение формы кольцевого шва | GWAN |  | 11:23 | 04:26 | 16:59 | 0 | 4159 |  | EXT | Нарушение формы кольцевого шва |  | (c)
83209.356 | 0 | -0.018 | -0.515 | -0.533 | 1772 | -1041 | -480 | 1730 |  | 7487 | Нарушение формы кольцевого шва | GWAN |  | 11:05 | 03:31 | 17:02 | 0 | 4419 |  | EXT | Нарушение формы кольцевого шва |  | (c)
83209.871 | 0 | -0.032 | -2.11 | -2.142 | -1743 | 981 | 235 | 1743 |  | 7488 | Нарушение формы кольцевого шва | GWAN |  | 09:16 | 04:36 | 14:36 | 0 | 3957 |  | EXT | Нарушение формы кольцевого шва |  | (c)
83233.621 | 0 | -0.045 | -11.925 | -11.97 | 202 | 1504 | 967 | 202 |  | 7491б | Нарушение формы кольцевого шва | GWAN |  | 08:01 | 11:31 | 10:04 | 0 | 1531 |  | EXT | Нарушение формы кольцевого шва |  | (c)
83246.981 | 0 | -0.049 | -0.365 | -0.414 | 1502 | 2076 | 2050 | 1502 |  | 7493а | Нарушение формы кольцевого шва | GWAN |  | 00:21 | 01:54 | 01:50 | 0 | 1097 |  | EXT | Нарушение формы кольцевого шва |  | (c)
83246.981 | 0 | -0.027 | -0.365 | -0.392 | -1410 | -683 | -859 | 308 |  | 7493а | Нарушение формы кольцевого шва | GWAN |  | 04:31 | 06:29 | 06:00 | 0 | 1102 |  | INT | Нарушение формы кольцевого шва |  | (c)
83249.846 | 0 | -0.021 | -11.925 | -11.946 | -637 | -581 | 397 | 0 |  | 7495а | Нарушение формы кольцевого шва | GWAN |  | 00:39 | 00:48 | 03:26 | 0 | 2067 |  | INT | Нарушение формы кольцевого шва |  | (c)
83292.896 | 0 | -0.042 | -3.775 | -3.817 | 454 | 1341 | 1119 | 454 |  | 7500ва | Нарушение формы кольцевого шва | GWAN |  | 07:45 | 10:08 | 09:32 | 0 | 1330 |  | EXT | Нарушение формы кольцевого шва |  | (c)
83296.671 | 0 | 0 | -6.285 | -6.285 | -748 | -317 | -429 | 109 | 0 | 7500вб | Непровар / утяжина | GWAN |  | 02:04 | 03:14 | 02:56 | 0 | 639 | 16 | INT | Непровар / утяжина |  | (b)
83320.846 | 0 | -0.012 | -9.915 | -9.927 | 651 | 1300 | 1937 | 651 |  | 7503а | Нарушение формы кольцевого шва | GWAN |  | 03:31 | 05:16 | 06:59 | 0 | 2572 |  | EXT | Нарушение формы кольцевого шва |  | (c)
83330.761 | 0 | -0.021 | -11.17 | -11.191 | -283 | 631 | 1096 | 0 |  | 7504 | Нарушение формы кольцевого шва | GWAN |  | 10:08 | 00:36 | 13:51 | 0 | 2759 |  | EXT | Нарушение формы кольцевого шва |  | (c)
83348.346 | 6.415 | 6.398 | -5.265 | -5.282 | 197 | 248 | 324 | 197 | 5247 | 7505 |  | CORR | CIGR | 07:45 | 07:53 | 08:05 | 35 | 254 | 10 | EXT |  | 0.89 | (c)
83353.611 | 0 | -0.038 | -10.39 | -10.428 | 1045 | 1942 | 2137 | 1045 |  | 7506 | Нарушение формы кольцевого шва | GWAN |  | 05:26 | 07:51 | 08:22 | 0 | 2185 |  | EXT | Нарушение формы кольцевого шва |  | (c)
83364.928 | 0.927 | 0.905 | -10.523 | -10.545 | -1726 | -1605 | -1631 | 1535 | 905 | 7507 |  | GOUG | CIGR | 05:45 | 06:05 | 06:01 | 51 | 192 | 12 | EXT | Задир. |  | (c)
83386.726 | 0 | -0.041 | -11.315 | -11.356 | -1160 | -158 | 52 | 0 |  | 7509 | Нарушение формы кольцевого шва | GWAN |  | 08:16 | 10:58 | 11:32 | 0 | 2424 |  | EXT | Нарушение формы кольцевого шва |  | (c)
83398.041 | 0 | -0.044 | -11.485 | -11.529 | -991 | -883 | -774 | 557 |  | 7510 | Нарушение формы кольцевого шва | GWAN |  | 10:15 | 10:32 | 10:50 | 0 | 434 |  | EXT | Нарушение формы кольцевого шва |  | (c)
83399.873 | 1.832 | 1.815 | -9.653 | -9.67 | 811 | 872 | 881 | 811 | 1815 | 7510 |  | CORR | CIGR | 03:06 | 03:16 | 03:17 | 32 | 141 | 20 | EXT |  | 0.89 | (c)
83409.526 | 0 | -0.015 | -10.98 | -10.995 | -1772 | -1302 | -675 | 0 |  | 7511 | Нарушение формы кольцевого шва | GWAN |  | 02:10 | 03:26 | 05:07 | 0 | 2194 |  | EXT | Нарушение формы кольцевого шва |  | (c)
83420.506 | 0 | -0.025 | -11.42 | -11.445 | 881 | -1493 | -1879 | 179 |  | 7512 | Нарушение формы кольцевого шва | GWAN |  | 08:05 | 01:42 | 12:39 | 0 | 3401 |  | EXT | Нарушение формы кольцевого шва |  | (c)
83499.661 | 0 | -0.033 | -10.5 | -10.533 | -1394 | -705 | -774 | 153 |  | 7519 | Нарушение формы кольцевого шва | GWAN |  | 07:24 | 09:15 | 09:04 | 0 | 1241 |  | EXT | Нарушение формы кольцевого шва |  | (c)
83505.576 | 5.915 | 5.845 | -4.585 | -4.655 | 2203 | -1766 | -1929 | 1599 | 4566 | 7519 |  | CORR | GENE | 05:05 | 06:24 | 05:58 | 89 | 659 | 10 | EXT |  | 0.89 | (c)
83510.161 | 0 | -0.036 | -8.985 | -9.021 | 30 | 580 | 1106 | 30 |  | 7520 | Нарушение формы кольцевого шва | GWAN |  | 03:12 | 04:41 | 06:06 | 0 | 2152 |  | EXT | Нарушение формы кольцевого шва |  | (c)
83517.671 | 7.51 | 7.421 | -1.475 | -1.564 | 755 | 966 | 951 | 755 | 1396 | 7520 |  | DENT | GENE | 05:09 | 05:43 | 05:41 | 168 | 393 | 0.7 | N/A | Глубина вмятины: 10 мм (0,7%). Линейка: 17 см в (742 см; 05:43 ч:мин) |  | (c)
83538.621 | 0 | -0.05 | -11.655 | -11.705 | -2069 | -144 | -518 | 0 |  | 7523 | Нарушение формы кольцевого шва | GWAN |  | 04:45 | 09:56 | 08:55 | 0 | 3102 |  | EXT | Нарушение формы кольцевого шва |  | (c)
83550.276 | 0 | -0.029 | -11.585 | -11.614 | 25 | 368 | 661 | 25 |  | 7524 | Нарушение формы кольцевого шва | GWAN |  | 04:15 | 05:11 | 05:58 | 0 | 1272 |  | EXT | Нарушение формы кольцевого шва |  | (c)
83550.276 | 0 | -0.054 | -11.585 | -11.639 | -2139 | -1689 | -1388 | 637 |  | 7524 | Нарушение формы кольцевого шва | GWAN |  | 10:26 | 11:39 | 12:27 | 0 | 1502 |  | EXT | Нарушение формы кольцевого шва |  | (c)
83555.894 | 5.618 | 5.613 | -5.967 | -5.972 | -628 | -577 | -556 | 483 | 5613 | 7524 |  | CORR | CIGR | 02:30 | 02:38 | 02:42 | 36 | 145 | 11 | EXT |  | 0.89 | (c)
83556.089 | 5.813 | 5.813 | -5.772 | -5.772 | -738 | -622 | -628 | 518 | 5735 | 7524 |  | CORR | CIGR | 02:12 | 02:31 | 02:30 | 37 | 220 | 11 | EXT |  | 0.89 | (c)
83556.215 | 5.939 | 5.93 | -5.646 | -5.655 | -787 | -681 | -689 | 590 | 5625 | 7524 |  | CORR | CIGR | 02:04 | 02:21 | 02:20 | 30 | 197 | 12 | EXT |  | 0.89 | (c)
83568.143 | 6.282 | 6.26 | -5.328 | -5.35 | -1025 | -934 | -917 | 810 | 5292 | 7525 |  | CORR | GENE | 03:19 | 03:34 | 03:36 | 58 | 215 | 11 | EXT |  | 0.89 | (c)
83573.471 | 0 | -0.049 | -1.685 | -1.734 | 245 | 1091 | 1398 | 245 |  | 7526 | Нарушение формы кольцевого шва | GWAN |  | 06:30 | 08:47 | 09:36 | 0 | 2305 |  | EXT | Нарушение формы кольцевого шва |  | (c)
83575.761 | 0 | -0.044 | -6.565 | -6.609 | -842 | -352 | -489 | 136 |  | 7528 | Нарушение формы кольцевого шва | GWAN |  | 00:39 | 01:58 | 01:36 | 0 | 706 |  | EXT | Нарушение формы кольцевого шва |  | (c)
83575.761 | 0 | -0.036 | -6.565 | -6.601 | 911 | 1500 | 1369 | 911 |  | 7528 | Нарушение формы кольцевого шва | GWAN |  | 05:22 | 06:57 | 06:36 | 0 | 916 |  | EXT | Нарушение формы кольцевого шва |  | (c)
83582.326 | 0 | -0.029 | -11.645 | -11.674 | -1881 | -948 | -1352 | 822 |  | 7529 | Нарушение формы кольцевого шва | GWAN |  | 11:21 | 01:52 | 12:47 | 0 | 1059 |  | EXT | Нарушение формы кольцевого шва |  | (c)
83588.974 | 6.648 | 6.526 | -4.997 | -5.119 | 906 | 1001 | 1115 | 906 | 4865 | 7529 |  | GOUG | GENE | 06:51 | 07:07 | 07:25 | 254 | 419 | 7 | EXT | Зона задиров. |  | (c)
83593.971 | 0 | -0.001 | -5.89 | -5.891 | 894 | 1317 | 1490 | 894 |  | 7530 | Нарушение формы кольцевого шва | GWAN |  | 03:36 | 04:45 | 05:13 | 0 | 1193 |  | EXT | Нарушение формы кольцевого шва |  | (c)
83599.861 | 0 | -0.029 | -11.65 | -11.679 | -147 | 1332 | 648 | 0 |  | 7531 | Нарушение формы кольцевого шва | GWAN |  | 07:24 | 11:23 | 09:33 | 0 | 1590 |  | EXT | Нарушение формы кольцевого шва |  | (c)
83611.511 | 0 | -0.028 | -11.62 | -11.648 | 160 | 875 | 1213 | 160 |  | 7532 | Нарушение формы кольцевого шва | GWAN |  | 00:51 | 02:46 | 03:41 | 0 | 2107 |  | EXT | Нарушение формы кольцевого шва |  | (c)
83623.131 | 0 | -0.013 | -11.225 | -11.238 | 390 | 773 | 692 | 390 |  | 7533 | Коррозия на шве | GWAN | CIGR | 05:14 | 06:16 | 06:02 | 54 | 605 | 35 | EXT | Коррозия на шве | 0.9 | (c)
83634.356 | 0 | -0.03 | -11.615 | -11.645 | 1659 | -1237 | -1885 | 968 |  | 7534 | Нарушение формы кольцевого шва | GWAN |  | 00:47 | 04:59 | 03:15 | 0 | 1834 |  | EXT | Нарушение формы кольцевого шва |  | (c)
83656.676 | 0 | -0.025 | -0.51 | -0.535 | -1655 | -1201 | -1316 | 976 |  | 7535б | Нарушение формы кольцевого шва | GWAN |  | 08:14 | 09:28 | 09:09 | 0 | 679 |  | EXT | Нарушение формы кольцевого шва |  | (c)
83656.676 | 0 | 0 | -0.51 | -0.51 | -1327 | -1200 | -1200 | 1073 | 0 | 7535б | Смещение кромок | GWAN |  | 09:07 | 09:28 | 09:28 | 0 | 254 |  | EXT | Смещение кромок Наружу Величина смещения - 2.7 мм. |  | (c)
83661.021 | 0 | -0.052 | -5.155 | -5.207 | -804 | -666 | 1140 | 0 |  | 7538а | Нарушение формы кольцевого шва | GWAN |  | 00:30 | 00:52 | 05:43 | 0 | 3888 |  | EXT | Нарушение формы кольцевого шва |  | (c)