## Аномалии
Расстояние, м | От левого шва до точки максимума, м | От левого шва до начала, м | От правого шва до точки максимума, м | От правого шва до начала, м | От продольного шва до точки начала дефекта, мм | От продольного шва до точки максимума, мм | От продольного шва до центра, мм | Минимальное расстояние до продольного шва, мм | Минимальное расстояние до кольцевого шва, мм | Номер трубы | Описание | Характер аббр. | Класс размера аббр. | Ориентация точки начала дефекта, ч:мин | Ориентация точки максимума, ч:мин | Ориентация центра, ч:мин | Длина, мм | Ширина, мм | Глубина, % | Расположение | Комментарий | КБД | Опасность
5.81 | 0 | -0.021 | -0.51 | -0.531 | -345 | 1738 | 1764 | 0 |  | 2б | Нарушение формы кольцевого шва | GWAN |  | 10:20 | 03:56 | 15:60 | 0 | 4218 |  | EXT | Нарушение формы кольцевого шва |  | (c)
8.97 | 0 | 0 | -0.37 | -0.37 | -202 | 356 | 191 | 0 | 0 | 4а |  | GWAN |  | 04:48 | 06:18 | 05:51 | 0 | 787 |  | EXT | Толщины: 25,2 / 18,7 мм Место ремонта. |  | (c)
13.442 | 4.102 | 4.076 | -7.214 | -7.24 | -662 | 109 | 96 | 0 | 4076 | 5а |  | ARTD | GENE | 03:18 | 05:23 | 05:21 | 622 | 1516 |  | EXT | Эквивалент потери металла 11%. От изолировочной машины. |  | (c)
20.656 | 0 | -0.022 | -1.951 | -1.973 | -406 | 2197 | 1341 | 0 |  | 5б | Нарушение формы кольцевого шва | GWAN |  | 10:45 | 05:45 | 15:27 | 0 | 3493 |  | EXT | Нарушение формы кольцевого шва |  | (c)
22.607 | 0 | 0 | -9.863 | -9.863 | 1492 | 1814 | 1704 | 1492 | 0 | 6а | Непровар / утяжина | GWAN |  | 05:03 | 05:54 | 05:37 | 0 | 424 | 12 | INT | Непровар / утяжина Толщины: 18,7 / 15,7 мм |  | (c)
66.83 | 0 | -0.027 | -11.61 | -11.637 | -1314 | -688 | -396 | 0 |  | 10 | Нарушение формы кольцевого шва | GWAN |  | 07:31 | 09:12 | 09:59 | 0 | 1836 |  | EXT | Нарушение формы кольцевого шва |  | (c)
78.44 | 0 | -0.022 | -11.595 | -11.617 | -1068 | -907 | -751 | 434 |  | 11 | Нарушение формы кольцевого шва | GWAN |  | 10:08 | 10:34 | 10:59 | 0 | 634 |  | EXT | Нарушение формы кольцевого шва |  | (c)
87.714 | 9.274 | 9.263 | -2.321 | -2.332 | 1809 | 1843 | 1843 | 1809 | 2306 | 11 |  | GOUG | CIGR | 05:52 | 05:58 | 05:58 | 26 | 68 | 11 | EXT | Задир. |  | (c)
112.87 | 0 | -0.024 | -11.505 | -11.529 | -1037 | 62 | -371 | 0 |  | 14 | Нарушение формы кольцевого шва | GWAN |  | 06:51 | 09:49 | 08:39 | 0 | 1332 |  | EXT | Нарушение формы кольцевого шва |  | (c)
128.74 | 4.365 | 4.278 | -6.135 | -6.222 | 968 | 1029 | 1025 | 968 | 4278 | 15 |  | DENT | GENE | 05:39 | 05:49 | 05:48 | 180 | 113 | 0.6 | N/A | Глубина вмятины: 8 мм (0,6%). Линейка: 18 см в (428 см; 05:49 ч:мин) |  | (c)
172.855 | 0 | -0.024 | -11.505 | -11.529 | 1736 | 2081 | 2073 | 1736 |  | 20 | Нарушение формы кольцевого шва | GWAN |  | 02:56 | 03:52 | 03:51 | 0 | 675 |  | EXT | Нарушение формы кольцевого шва |  | (c)
210.141 | 3.421 | 3.421 | -7.959 | -7.959 | 2113 | 2173 | 2170 | 2113 | 3421 | 23 |  | CORR | CIGR | 03:26 | 03:35 | 03:35 | 21 | 115 | 10 | EXT |  | 0.89 | (c)
239.88 | 0 | -0.033 | -11.44 | -11.473 | 1724 | -1799 | -1732 | 727 |  | 26 | Нарушение формы кольцевого шва | GWAN |  | 10:00 | 00:31 | 12:42 | 0 | 2009 |  | INT | Нарушение формы кольцевого шва |  | (c)
273.925 | 0 | -0.019 | -11.495 | -11.514 | 2092 | -2099 | -2168 | 1966 |  | 29 | Нарушение формы кольцевого шва | GWAN |  | 05:43 | 06:27 | 06:16 | 0 | 404 |  | EXT | Нарушение формы кольцевого шва |  | (c)
297.531 | 0.501 | 0.457 | -10.349 | -10.393 | -2088 | -1959 | -1875 | 1663 | 457 | 31 |  | CORR | GENE | 05:21 | 05:42 | 05:55 | 60 | 425 | 15 | EXT |  | 0.89 | (c)
307.88 | 0 | -0.025 | -11.38 | -11.405 | -1202 | -1047 | -763 | 323 |  | 32 | Нарушение формы кольцевого шва | GWAN |  | 11:18 | 11:44 | 12:29 | 0 | 879 |  | EXT | Нарушение формы кольцевого шва |  | (c)
337.204 | 7.729 | 7.525 | -3.611 | -3.815 | 59 | 89 | 184 | 59 | 3592 | 34 |  | GOUG | GENE | 10:04 | 10:09 | 10:24 | 223 | 251 | 10 | EXT | Задир. |  | (c)
363.03 | 0 | -0.019 | -11.545 | -11.564 | 930 | 1288 | 2179 | 930 |  | 37 | Нарушение формы кольцевого шва | GWAN |  | 01:35 | 02:33 | 04:57 | 0 | 2499 |  | EXT | Нарушение формы кольцевого шва |  | (c)
374.575 | 0 | -0.021 | -11.34 | -11.361 | -1241 | -1117 | -786 | 331 |  | 38 | Нарушение формы кольцевого шва | GWAN |  | 01:17 | 01:37 | 02:31 | 0 | 910 |  | EXT | Нарушение формы кольцевого шва |  | (c)
374.575 | 0 | -0.017 | -11.34 | -11.357 | -115 | 338 | 740 | 0 |  | 38 | Нарушение формы кольцевого шва | GWAN |  | 04:19 | 05:32 | 06:37 | 0 | 1710 |  | EXT | Нарушение формы кольцевого шва |  | (c)
385.915 | 0 | -0.031 | -11.325 | -11.356 | 715 | 884 | 1304 | 715 |  | 39 | Нарушение формы кольцевого шва | GWAN |  | 09:24 | 09:52 | 10:59 | 0 | 1177 |  | INT | Нарушение формы кольцевого шва |  | (c)
397.24 | 0 | -0.02 | -10.93 | -10.95 | 1742 | 2019 | -2223 | 1728 |  | 40 | Нарушение формы кольцевого шва | GWAN |  | 06:01 | 06:46 | 07:21 | 0 | 991 |  | EXT | Нарушение формы кольцевого шва |  | (c)
420.221 | 0 | -0.019 | -7.502 | -7.521 | -159 | -33 | -17 | 0 |  | 42а | Вышлифовка на шве | GWAN | CIGR | 02:02 | 02:22 | 02:25 | 44 | 284 | 14 | EXT | Вышлифовка на шве |  | (c)
446.011 | 4.091 | 4.08 | -7.134 | -7.145 | -988 | -931 | -933 | 877 | 4080 | 44 |  | CORR | CIGR | 06:01 | 06:10 | 06:10 | 30 | 112 | 10 | EXT |  | 0.89 | (c)
487.625 | 0 | -0.026 | -11.18 | -11.206 | -742 | 853 | 316 | 0 |  | 48 | Нарушение формы кольцевого шва | GWAN |  | 00:23 | 04:40 | 03:14 | 0 | 2116 |  | EXT | Нарушение формы кольцевого шва |  | (c)
520.39 | 0 | -0.015 | -9.985 | -10 | -1063 | 1410 | 262 | 0 |  | 51 | Нарушение формы кольцевого шва | GWAN |  | 00:48 | 07:27 | 04:22 | 0 | 2648 |  | EXT | Нарушение формы кольцевого шва |  | (c)
656.469 | 2.769 | 2.748 | -8.776 | -8.797 | -439 | -300 | -342 | 245 | 2748 | 63 |  | CORR | CIGR | 05:45 | 06:08 | 06:01 | 41 | 195 | 10 | EXT |  | 0.89 | (c)
722.435 | 7.775 | 7.696 | -3.68 | -3.759 | 1578 | 1660 | 1812 | 1578 | 3612 | 72 |  | CORR | GENE | 05:57 | 06:11 | 06:35 | 147 | 469 | 10 | EXT |  | 0.9 | (c)
763.065 | 4.575 | 4.556 | -5.88 | -5.899 | 1437 | 1496 | 1500 | 1437 | 4556 | 76 |  | CORR | CIGR | 07:33 | 07:42 | 07:43 | 27 | 126 | 10 | EXT |  | 0.89 | (c)
804.735 | 0 | -0.022 | -10.455 | -10.477 | -771 | 19 | -272 | 0 |  | 83 | Нарушение формы кольцевого шва | GWAN |  | 01:31 | 03:38 | 02:51 | 0 | 997 |  | EXT | Нарушение формы кольцевого шва |  | (c)
836.16 | 9.315 | 9.303 | -2.1 | -2.112 | 408 | 454 | 457 | 408 | 2088 | 85 |  | CORR | CIGR | 05:25 | 05:32 | 05:33 | 24 | 99 | 12 | EXT |  | 0.89 | (c)
855.594 | 5.844 | 5.8 | -5.146 | -5.19 | -2065 | -1936 | -1923 | 1781 | 5091 | 87 | Дефект проката | MIAN | GENE | 08:00 | 08:21 | 08:23 | 99 | 284 |  | EXT | Дефект проката Эквивалент потери металла 13%. |  | (c)
865.478 | 4.738 | 4.653 | -6.902 | -6.987 | 246 | 312 | 316 | 246 | 4653 | 88 |  | DENT | GENE | 03:31 | 03:42 | 03:43 | 189 | 140 | 0.5 | N/A | Глубина вмятины: 7 мм (0,5%). Линейка: 19 см в (465 см; 03:42 ч:мин) |  | (c)
885.205 | 0 | -0.005 | -0.565 | -0.57 | -524 | 804 | 1630 | 0 |  | 91б | Нарушение формы кольцевого шва | GWAN |  | 06:20 | 09:54 | 12:08 | 0 | 4309 |  | EXT | Нарушение формы кольцевого шва |  | (c)
888.68 | 0 | -0.022 | -0.53 | -0.552 | -1620 | 1499 | 455 | 0 |  | 93а | Нарушение формы кольцевого шва | GWAN |  | 02:07 | 10:30 | 07:42 | 0 | 4151 |  | EXT | Нарушение формы кольцевого шва |  | (c)
933.615 | 0 | -0.02 | -11.645 | -11.665 | 70 | 196 | 198 | 70 |  | 99 | Нарушение формы кольцевого шва | GWAN |  | 00:49 | 01:10 | 01:10 | 0 | 256 |  | EXT | Нарушение формы кольцевого шва |  | (c)
933.615 | 0 | -0.021 | -11.645 | -11.666 | 811 | 1049 | 1012 | 811 |  | 99 | Вышлифовка на шве | GWAN | GENE | 02:49 | 03:28 | 03:22 | 60 | 403 | 11 | EXT | Вышлифовка на шве |  | (c)
956.68 | 0 | -0.02 | -11.155 | -11.175 | -640 | -241 | -348 | 56 |  | 101 | Нарушение формы кольцевого шва | GWAN |  | 01:17 | 02:22 | 02:04 | 0 | 584 |  | EXT | Нарушение формы кольцевого шва |  | (c)
970.8 | 0 | 0 | -2.565 | -2.565 | 1104 | 1273 | 1218 | 1104 | 0 | 103 | Непровар / утяжина | GWAN |  | 05:35 | 06:02 | 05:53 | 0 | 228 | 19 | INT | Непровар / утяжина |  | (c)
970.8 | 0 | 0 | -2.565 | -2.565 | 1612 | 1704 | 1809 | 1612 | 0 | 103 | Непровар / утяжина | GWAN |  | 06:57 | 07:12 | 07:29 | 0 | 393 | 10 | INT | Непровар / утяжина |  | (c)
1091.604 | 5.324 | 5.166 | -6.261 | -6.419 | -1652 | -1466 | -1530 | 1407 | 4997 | 114 |  | GOUG | GENE | 02:26 | 02:56 | 02:46 | 1422 | 245 | 7 | EXT | Зона задиров. |  | (c)
1096.461 | 10.181 | 10.136 | -1.404 | -1.449 | 1581 | 1647 | 1697 | 1581 | 1322 | 114 |  | ARTD | GENE | 11:08 | 11:18 | 11:26 | 127 | 231 |  | EXT | Наплавка. |  | (c)
1138.297 | 6.152 | 5.993 | -5.443 | -5.602 | -1117 | -1017 | -1035 | 952 | 5307 | 118 |  | DENT | GENE | 04:40 | 04:57 | 04:54 | 295 | 165 | 0.4 | N/A | Глубина вмятины: 5 мм (0,4%). Линейка: 30 см в (599 см; 04:57 ч:мин) |  | (c)
1168.238 | 1.933 | 1.876 | -8.182 | -8.239 | 1026 | 1050 | 1049 | 1026 | 1876 | 121 | Дефект проката | MIAN | AXGR | 01:22 | 01:26 | 01:26 | 179 | 45 |  | EXT | Дефект проката Эквивалент потери металла 10%. |  | (c)
1174.545 | 8.24 | 8.193 | -1.875 | -1.922 | 1773 | 1817 | 1827 | 1773 | 1824 | 121 |  | DENT | GENE | 03:23 | 03:30 | 03:31 | 98 | 108 | 0.2 | N/A | Глубина вмятины: 3 мм (0,2%). Линейка: 10 см в (819 см; 03:30 ч:мин) Аномалия находится вблизи дефекта потери металла. |  | (c)
1174.553 | 8.248 | 8.233 | -1.867 | -1.882 | 1856 | 1929 | 1903 | 1856 | 1854 | 121 |  | GOUG | CIGR | 03:36 | 03:48 | 03:43 | 28 | 94 | 7 | EXT | Задир. |  | (c)
1207.037 | 7.497 | 7.487 | -4.018 | -4.028 | 422 | 480 | 462 | 422 | 4008 | 124 |  | GOUG | CIGR | 03:34 | 03:43 | 03:40 | 20 | 80 | 6 | EXT | Задир. |  | (c)
1213.289 | 2.234 | 2.154 | -9.196 | -9.276 | -1992 | -1917 | -1898 | 1803 | 2154 | 125 |  | ARTD | GENE | 09:43 | 09:55 | 09:58 | 105 | 189 |  | EXT | Наплавка. |  | (c)
1214.928 | 3.873 | 3.841 | -7.557 | -7.589 | -1977 | -1947 | -1932 | 1887 | 3841 | 125 |  | ARTD | GENE | 09:46 | 09:50 | 09:53 | 62 | 91 |  | EXT | Наплавка. |  | (c)
1235.492 | 1.932 | 1.854 | -9.528 | -9.606 | -26 | -16 | -13 | 0 | 1854 | 127 |  | LWAN | AXGR | 11:27 | 11:29 | 11:29 | 167 | 27 |  | EXT | Эквивалент потери металла 10%. |  | (c)
1253.062 | 8.042 | 8.029 | -3.328 | -3.341 | 1421 | 1482 | 1472 | 708 | 3318 | 128 |  | GOUG | CIGR | 03:35 | 03:44 | 03:43 | 23 | 102 | 7 | EXT | Задир. |  | (c)
1257.299 | 0.909 | 0.902 | -10.596 | -10.603 | 727 | 770 | 766 | 727 | 902 | 129 |  | GOUG | CIGR | 03:26 | 03:33 | 03:33 | 19 | 78 | 11 | EXT | Задир. |  | (c)
1261.959 | 5.569 | 5.558 | -5.936 | -5.947 | 825 | 878 | 877 | 825 | 5558 | 129 |  | GOUG | CIGR | 03:42 | 03:51 | 03:50 | 21 | 104 | 6 | EXT | Задир. |  | (c)
1288.992 | 9.427 | 8.94 | -2.223 | -2.71 | -2094 | -1972 | -2000 | 1906 | 1288 | 131 |  | GOUG | GENE | 08:05 | 08:24 | 08:20 | 1422 | 188 | 10 | EXT | Зона задиров. |  | (c)
1293.871 | 2.656 | 2.645 | -7.644 | -7.655 | 1871 | 1912 | 1914 | 1871 | 2645 | 132 |  | GOUG | CIGR | 04:29 | 04:36 | 04:36 | 19 | 85 | 9 | EXT | Задир. |  | (c)
1332.169 | 7.329 | 7.26 | -4.316 | -4.385 | -1413 | -1376 | -1374 | 1334 | 4276 | 135 |  | DENT | GENE | 11:54 | 00:00 | 12:01 | 109 | 79 | 0.4 | N/A | Глубина вмятины: 5 мм (0,4%). Линейка: 11 см в (726 см; 00:00 ч:мин) |  | (c)
1332.568 | 7.728 | 7.66 | -3.917 | -3.985 | -1411 | -1370 | -1362 | 1313 | 3860 | 135 |  | DENT | GENE | 11:55 | 00:01 | 12:03 | 125 | 98 | 0.5 | N/A | Глубина вмятины: 7 мм (0,5%). Линейка: 13 см в (766 см; 00:01 ч:мин) |  | (c)
1342.635 | 6.15 | 6.004 | -5.175 | -5.321 | 1284 | 1450 | 1454 | 1284 | 4577 | 136 |  | GOUG | GENE | 07:50 | 08:17 | 08:17 | 744 | 341 | 10 | EXT | Зона задиров. |  | (c)
1349.57 | 1.76 | 1.652 | -9.89 | -9.998 | 1734 | 1801 | 1789 | 1734 | 1652 | 137 |  | ARTD | GENE | 10:04 | 10:15 | 10:13 | 189 | 109 |  | EXT | Наплавка. |  | (c)
1350.124 | 2.314 | 2.147 | -9.336 | -9.503 | 1694 | 1745 | 1749 | 1694 | 2147 | 137 |  | ARTD | GENE | 09:58 | 10:06 | 10:07 | 202 | 109 |  | EXT | Наплавка. |  | (c)
1350.766 | 2.956 | 2.951 | -8.694 | -8.699 | 2075 | 2102 | 2108 | 2075 | 2951 | 137 |  | GOUG | CIGR | 10:59 | 11:04 | 11:05 | 22 | 67 | 6 | EXT | Задир. |  | (c)
1389.93 | 8.81 | 8.778 | -2.42 | -2.452 | 2135 | -2203 | -2230 | 2135 | 2381 | 140 |  | CORR | GENE | 03:10 | 03:30 | 03:25 | 71 | 191 | 10 | EXT |  | 0.89 | (c)
1398.719 | 6.369 | 6.357 | -5.071 | -5.083 | 1050 | 1094 | 1100 | 1050 | 5060 | 141 |  | GOUG | CIGR | 03:30 | 03:37 | 03:38 | 23 | 100 | 7 | EXT | Задир. |  | (c)
1402.983 | 10.633 | 10.594 | -0.807 | -0.846 | 997 | 1123 | 1087 | 997 | 788 | 141 |  | GOUG | GENE | 03:22 | 03:42 | 03:36 | 58 | 180 | 8 | EXT | Зона задиров. |  | (c)
1418.63 | 3.475 | 3.468 | -6.905 | -6.912 | 1740 | 1840 | 1804 | 1740 | 3468 | 143 |  | GOUG | CIGR | 03:34 | 03:50 | 03:45 | 25 | 129 | 7 | EXT | Задир. |  | (c)
1419.846 | 4.691 | 4.683 | -5.689 | -5.697 | 1681 | 1703 | 1711 | 1681 | 4683 | 143 |  | GOUG | CIGR | 03:25 | 03:28 | 03:30 | 16 | 60 | 6 | EXT | Задир. |  | (c)
1422.893 | 7.738 | 7.734 | -2.642 | -2.646 | 1730 | 1796 | 1786 | 1730 | 2617 | 143 |  | GOUG | CIGR | 03:33 | 03:43 | 03:42 | 29 | 111 | 9 | EXT | Задир. |  | (c)
1431.691 | 6.156 | 6.148 | -5.289 | -5.297 | 1994 | 2035 | 2046 | 1994 | 5273 | 144 |  | GOUG | CIGR | 07:25 | 07:31 | 07:33 | 24 | 104 | 7 | EXT | Задир. |  | (c)
1451.783 | 3.548 | 3.539 | -7.952 | -7.961 | 1821 | 1869 | 1853 | 345 | 3539 | 146 |  | GOUG | CISL | 04:27 | 04:34 | 04:32 | 14 | 65 | 6 | EXT | Задир. |  | (c)
1451.833 | 3.598 | 3.585 | -7.902 | -7.915 | 1432 | 1473 | 1471 | 721 | 3585 | 146 |  | GOUG | CIGR | 03:24 | 03:30 | 03:30 | 23 | 77 | 9 | EXT | Задир. |  | (c)
1460.504 | 0.769 | 0.758 | -10.491 | -10.502 | -1706 | -1649 | -1654 | 525 | 758 | 147 |  | CORR | CIGR | 05:49 | 05:59 | 05:58 | 23 | 105 | 11 | EXT |  | 0.89 | (c)
1470.401 | 10.666 | 10.641 | -0.594 | -0.619 | 1790 | 1952 | 1933 | 155 | 561 | 147 |  | GOUG | GENE | 03:14 | 03:40 | 03:37 | 58 | 285 | 7 | EXT | Зона задиров. |  | (c)
1481.01 | 10.015 | 9.918 | -1.57 | -1.667 | -1728 | -1679 | -1674 | 1620 | 1483 | 148 |  | DENT | GENE | 09:09 | 09:17 | 09:18 | 184 | 107 | 0.4 | N/A | Глубина вмятины: 6 мм (0,4%). Линейка: 18 см в (992 см; 09:17 ч:мин) |  | (c)
1505.285 | 0 | -0.045 | -11.28 | -11.325 | 13 | 298 | 256 | 13 |  | 151 | Нарушение формы кольцевого шва | GWAN |  | 11:19 | 00:05 | 11:58 | 0 | 485 |  | EXT | Нарушение формы кольцевого шва |  | (c)
1509.643 | 4.358 | 4.346 | -6.922 | -6.934 | 1526 | 1587 | 1600 | 1526 | 4346 | 151 |  | CORR | CIGR | 03:23 | 03:33 | 03:35 | 28 | 149 | 10 | EXT |  | 0.89 | (c)
1514.498 | 9.213 | 9.205 | -2.067 | -2.075 | 1938 | 1993 | 1973 | 1938 | 2057 | 151 |  | GOUG | CIGR | 04:30 | 04:39 | 04:36 | 18 | 71 | 6 | EXT | Задир. |  | (c)
1528.569 | 0.474 | 0.464 | -10.786 | -10.796 | -941 | -848 | -871 | 801 | 464 | 153 |  | GOUG | CIGR | 04:34 | 04:49 | 04:45 | 24 | 140 | 14 | EXT | Задир. |  | (c)
1528.607 | 0.512 | 0.409 | -10.748 | -10.851 | -1305 | -1199 | -1217 | 1128 | 409 | 153 |  | GOUG | GENE | 03:35 | 03:53 | 03:50 | 128 | 177 | 10 | EXT | Зона задиров. |  | (c)
1530.055 | 1.96 | 1.679 | -9.3 | -9.581 | -1288 | -742 | -982 | 675 | 1679 | 153 |  | GOUG | GENE | 03:38 | 05:06 | 04:28 | 301 | 613 | 9 | EXT | Зона задиров. |  | (c)
1548.616 | 9.261 | 9.253 | -1.899 | -1.907 | -2020 | -1967 | -1982 | 211 | 1894 | 154 |  | GOUG | CISL | 03:36 | 03:45 | 03:43 | 13 | 75 | 6 | EXT | Задир. |  | (c)
1561.65 | 0 | -0.045 | -11.41 | -11.455 | -1078 | 801 | 62 | 0 |  | 156 | Нарушение формы кольцевого шва | GWAN |  | 06:16 | 11:20 | 09:21 | 0 | 2282 |  | EXT | Нарушение формы кольцевого шва |  | (c)
1582.386 | 9.326 | 9.307 | -2.129 | -2.148 | 1960 | 2008 | 2018 | 155 | 2124 | 157 |  | CORR | CIGR | 06:15 | 06:23 | 06:25 | 24 | 116 | 10 | EXT |  | 0.89 | (c)
1595.074 | 10.559 | 10.512 | -0.881 | -0.928 | 1556 | 1608 | 1677 | 432 | 870 | 158 |  | CORR | GENE | 06:07 | 06:15 | 06:26 | 58 | 243 | 11 | EXT |  | 0.89 | (c)
1595.25 | 10.735 | 10.724 | -0.705 | -0.716 | 534 | 600 | 579 | 534 | 694 | 158 |  | GOUG | CIGR | 03:22 | 03:32 | 03:29 | 22 | 88 | 7 | EXT | Задир. |  | (c)
1599.529 | 3.574 | 3.555 | -3.871 | -3.89 | 2024 | 2085 | 2081 | 93 | 3555 | 159 |  | GOUG | CIGR | 03:22 | 03:32 | 03:31 | 26 | 113 | 8 | EXT | Задир. |  | (c)
1606.507 | 0.137 | 0.114 | -11.188 | -11.211 | 1996 | 2209 | 2214 | 0 | 114 | 161 |  | CORR | CIGR | 05:16 | 05:50 | 05:51 | 40 | 435 | 12 | EXT |  | 0.89 | (c)
1607.575 | 1.205 | 1.183 | -10.12 | -10.142 | 2094 | 2107 | 2111 | 103 | 1183 | 161 |  | ARTD | PITT | 05:31 | 05:34 | 05:34 | 47 | 34 |  | EXT | Эквивалент потери металла 13%. |  | (c)
1666.605 | 6.105 | 6.062 | -5.315 | -5.358 | 1496 | 1623 | 1653 | 1496 | 5277 | 166 | Дефект проката | MIAN | GENE | 04:23 | 04:43 | 04:48 | 81 | 315 |  | INT | Дефект проката Эквивалент потери металла 10%. |  | (c)
1718.635 | 0.63 | 0.513 | -10.88 | -10.997 | -1656 | -826 | -1166 | 677 | 513 | 171 |  | CORR | GENE | 05:16 | 07:30 | 06:35 | 158 | 979 | 10 | EXT |  | 1.07 | (b)
1719.593 | 1.588 | 1.471 | -9.922 | -10.039 | -1488 | -999 | -1171 | 853 | 1471 | 171 |  | CORR | GENE | 05:43 | 07:02 | 06:34 | 150 | 634 | 12 | EXT |  | 1.08 | (b)
1720.766 | 2.761 | 2.57 | -8.749 | -8.94 | -1589 | -946 | -1184 | 780 | 2570 | 171 |  | CORR | GENE | 05:27 | 07:10 | 06:32 | 205 | 809 | 10 | EXT |  | 1.08 | (b)
1722.411 | 4.406 | 4.18 | -7.104 | -7.33 | -1980 | -1804 | -1592 | 1204 | 4180 | 171 |  | CORR | GENE | 04:24 | 04:52 | 05:26 | 335 | 776 | 10 | EXT |  | 1.1 | (b)
1722.649 | 4.644 | 4.607 | -6.866 | -6.903 | -1952 | -1847 | -1773 | 1594 | 4607 | 171 |  | CORR | GENE | 04:28 | 04:45 | 04:57 | 68 | 358 | 10 | EXT |  | 1.06 | (b)
1723.601 | 5.596 | 5.558 | -5.914 | -5.952 | -1583 | -1450 | -1422 | 1261 | 5558 | 171 |  | CORR | GENE | 05:28 | 05:49 | 05:54 | 78 | 322 | 10 | EXT |  | 1.06 | (b)
1787.496 | 10.431 | 10.185 | -1.014 | -1.26 | 2181 | -1902 | -1938 | 1597 | 1004 | 177 |  | GOUG | GENE | 07:14 | 08:15 | 08:10 | 256 | 683 | 10 | EXT | Зона задиров. |  | (c)
1799.521 | 11.011 | 10.977 | -0.129 | -0.163 | -970 | -733 | -784 | 599 | 94 | 178 |  | CORR | GENE | 05:09 | 05:48 | 05:39 | 69 | 371 | 10 | EXT |  | 0.89 | (c)
1799.764 | 0.114 | 0.1 | -11.551 | -11.565 | -2002 | -1606 | -1751 | 1501 | 100 | 179 |  | CORR | GENE | 05:07 | 06:11 | 05:48 | 55 | 501 | 10 | EXT |  | 0.89 | (c)
1819.199 | 7.884 | 7.846 | -3.591 | -3.629 | 825 | 850 | 845 | 825 | 3570 | 180 |  | ARTD | PITT | 02:07 | 02:11 | 02:10 | 59 | 41 |  | EXT | Эквивалент потери металла 11%. |  | (c)
1821.523 | 10.208 | 10.198 | -1.267 | -1.277 | 816 | 844 | 862 | 816 | 1252 | 180 |  | CORR | CIGR | 02:05 | 02:10 | 02:13 | 25 | 91 | 10 | EXT |  | 0.89 | (c)
1821.879 | 10.564 | 10.547 | -0.911 | -0.928 | 717 | 751 | 765 | 717 | 903 | 180 |  | CORR | CIGR | 01:49 | 01:55 | 01:57 | 25 | 96 | 10 | EXT |  | 0.89 | (c)
1927.637 | 3.642 | 3.615 | -7.998 | -8.025 | 1293 | 1413 | 1436 | 1293 | 3615 | 190 |  | CORR | GENE | 02:43 | 03:02 | 03:06 | 62 | 286 | 10 | EXT |  | 0.89 | (c)
1934.124 | 10.129 | 10.115 | -1.511 | -1.525 | -1518 | -1464 | -1476 | 1434 | 1496 | 190 |  | GOUG | CIGR | 07:09 | 07:18 | 07:16 | 29 | 83 | 7 | EXT | Задир. |  | (c)
1934.432 | 10.437 | 10.425 | -1.203 | -1.215 | -2081 | -2016 | -2025 | 1968 | 1190 | 190 |  | CORR | CIGR | 05:38 | 05:49 | 05:48 | 25 | 113 | 14 | EXT |  | 0.89 | (c)
1934.548 | 10.553 | 10.542 | -1.087 | -1.098 | -1821 | -1787 | -1784 | 1746 | 1076 | 190 |  | CORR | CIGR | 06:20 | 06:26 | 06:26 | 22 | 75 | 13 | EXT |  | 0.89 | (c)
1934.702 | 10.707 | 10.677 | -0.933 | -0.963 | 2207 | -2159 | -2167 | 2080 | 920 | 190 |  | CORR | CIGR | 05:11 | 05:26 | 05:25 | 43 | 174 | 10 | EXT |  | 0.89 | (c)
1934.807 | 10.812 | 10.78 | -0.828 | -0.86 | 2222 | -2045 | -2104 | 1969 | 813 | 190 |  | CORR | CIGR | 05:13 | 05:44 | 05:35 | 47 | 270 | 14 | EXT |  | 0.89 | (c)
1935.003 | 11.008 | 10.993 | -0.632 | -0.647 | -2091 | -2025 | -2027 | 1964 | 620 | 190 |  | CORR | CIGR | 05:37 | 05:48 | 05:47 | 27 | 127 | 10 | EXT |  | 0.89 | (c)
1942.058 | 6.423 | 6.411 | -4.467 | -4.479 | -1768 | -1720 | -1717 | 463 | 4455 | 191 |  | CORR | CIGR | 05:46 | 05:53 | 05:54 | 24 | 102 | 12 | EXT |  | 0.89 | (c)
1951.068 | 4.543 | 4.468 | -6.792 | -6.867 | -602 | -551 | -553 | 503 | 4468 | 192 |  | DENT | GENE | 11:57 | 00:05 | 12:05 | 151 | 99 | 0.3 | N/A | Глубина вмятины: 4 мм (0,3%). Линейка: 15 см в (447 см; 00:05 ч:мин) |  | (c)
1966.228 | 8.368 | 8.354 | -3.092 | -3.106 | 169 | 221 | 221 | 169 | 3077 | 193 |  | CORR | CIGR | 11:19 | 11:28 | 11:28 | 29 | 104 | 15 | EXT |  | 0.89 | (c)
2001.695 | 10.265 | 10.18 | -1.065 | -1.15 | -2228 | -2208 | -2213 | 2 | 983 | 197 |  | LWAN | AXGR | 05:44 | 05:47 | 05:46 | 167 | 31 |  | EXT | Эквивалент потери металла 12%. |  | (c)
2025.525 | 0 | -0.015 | -11.445 | -11.46 | -885 | -351 | -559 | 234 |  | 200 | Нарушение формы кольцевого шва | GWAN |  | 06:40 | 08:06 | 07:33 | 0 | 651 |  | EXT | Нарушение формы кольцевого шва |  | (c)
2093.964 | 0.444 | 0.196 | -10.846 | -11.094 | 1335 | 1361 | 1372 | 821 | 196 | 206 | Дефект проката | MIAN | GENE | 00:43 | 00:47 | 00:49 | 421 | 75 |  | EXT | Дефект проката Эквивалент потери металла 10%. |  | (c)
2164.15 | 3.46 | 3.315 | -8.01 | -8.155 | -2227 | -2194 | -2207 | 3 | 3315 | 212 |  | LWAN | AXGR | 05:11 | 05:16 | 05:14 | 218 | 41 |  | INT | Эквивалент потери металла 10%. |  | (c)
2167.301 | 6.611 | 6.571 | -4.859 | -4.899 | -1523 | -1496 | -1453 | 707 | 4722 | 212 |  | GOUG | GENE | 07:05 | 07:09 | 07:16 | 177 | 142 | 8 | EXT | Зона задиров. |  | (c)
2185.213 | 1.648 | 1.632 | -9.687 | -9.703 | -772 | -737 | -741 | 710 | 1632 | 214 |  | GOUG | PITT | 10:40 | 10:46 | 10:45 | 32 | 62 | 7 | EXT | Задир. |  | (c)
2215.466 | 10.691 | 10.661 | -0.694 | -0.724 | -2087 | -2074 | -2076 | 2064 | 657 | 217 |  | GOUG | AXGR | 10:20 | 10:22 | 10:22 | 67 | 23 | 9 | EXT | Задир. |  | (c)
2217.039 | 0.879 | 0.823 | -10.501 | -10.557 | 798 | 816 | 812 | 798 | 823 | 218 |  | GOUG | AXGR | 09:50 | 09:53 | 09:53 | 96 | 28 | 13 | EXT | Задир. |  | (c)
2217.042 | 0.882 | 0.834 | -10.498 | -10.546 | 1012 | 1028 | 1026 | 1012 | 834 | 218 |  | GOUG | AXGR | 10:25 | 10:28 | 10:27 | 102 | 29 | 16 | EXT | Задир. |  | (c)
2217.053 | 0.893 | 0.783 | -10.487 | -10.597 | 728 | 793 | 777 | 728 | 783 | 218 |  | DENT | GENE | 09:39 | 09:50 | 09:47 | 170 | 97 | 0.4 | N/A | Глубина вмятины: 5 мм (0,4%). Линейка: 17 см в (78 см; 09:50 ч:мин) Аномалия находится вблизи дефекта потери металла. |  | (c)
2217.08 | 0.92 | 0.839 | -10.46 | -10.541 | 960 | 990 | 994 | 960 | 839 | 218 |  | DENT | GENE | 10:17 | 10:21 | 10:22 | 125 | 68 | 0.2 | N/A | Глубина вмятины: 3 мм (0,2%). Линейка: 13 см в (84 см; 10:21 ч:мин) Аномалия находится вблизи дефекта потери металла. |  | (c)
2267.513 | 6.658 | 6.643 | -4.647 | -4.662 | 893 | 947 | 954 | 893 | 4624 | 222 |  | GOUG | CIGR | 10:31 | 10:40 | 10:41 | 38 | 123 | 15 | EXT | Задир. |  | (c)
2293.571 | 10.426 | 10.401 | -1.024 | -1.049 | 1688 | 1729 | 1733 | 453 | 1015 | 224 |  | GOUG | CIGR | 07:02 | 07:09 | 07:10 | 34 | 90 | 8 | EXT | Задир. |  | (c)
2317.799 | 0.259 | 0.165 | -10.691 | -10.785 | -275 | -250 | -257 | 239 | 165 | 227 |  | SCC | AXGR | 05:50 | 05:54 | 05:53 | 134 | 36 | 21 | EXT |  | 1 | (b)
2333.868 | 5.378 | 5.363 | -6.262 | -6.277 | -390 | -356 | -348 | 305 | 5363 | 228 |  | GOUG | CIGR | 07:14 | 07:20 | 07:21 | 24 | 85 | 8 | EXT | Задир. |  | (c)
2355.114 | 3.589 | 3.571 | -7.886 | -7.904 | 866 | 918 | 965 | 866 | 3571 | 230 |  | GOUG | GENE | 06:55 | 07:04 | 07:11 | 67 | 199 | 9 | EXT | Зона задиров. |  | (c)
2431.58 | 0 | -0.026 | -11.285 | -11.311 | 446 | 976 | 1179 | 318 |  | 237 | Нарушение формы кольцевого шва | GWAN |  | 01:13 | 02:38 | 03:11 | 0 | 1467 |  | EXT | Нарушение формы кольцевого шва |  | (c)
2529.871 | 6.746 | 6.729 | -4.869 | -4.886 | -1045 | -1000 | -949 | 852 | 4848 | 245 |  | GOUG | CIGR | 06:54 | 07:01 | 07:09 | 38 | 193 | 9 | EXT | Задир. |  | (c)
2580.258 | 11.408 | 11.324 | -0.092 | -0.176 | 1667 | 1702 | 1696 | 506 | 11 | 249 |  | ARTD | GENE | 06:48 | 06:54 | 06:53 | 165 | 58 |  | EXT | Эквивалент потери металла 10%. |  | (c)
2619.521 | 5.476 | 5.454 | -6.194 | -6.216 | 108 | 165 | 192 | 108 | 5454 | 253 |  | CORR | CIGR | 06:13 | 06:22 | 06:26 | 37 | 168 | 10 | EXT |  | 0.89 | (c)
2644.06 | 6.735 | 6.714 | -4.635 | -4.656 | -591 | -523 | -521 | 451 | 4609 | 255 |  | ARTD | CIGR | 11:05 | 11:16 | 11:16 | 47 | 139 |  | EXT | Эквивалент потери металла 11%. |  | (c)
2691.955 | 0 | 0 | -6.2 | -6.2 | -384 | 56 | -117 | 0 | 0 | 259б | Непровар / утяжина | GWAN |  | 01:30 | 02:41 | 02:13 | 0 | 533 | 15 | INT | Непровар / утяжина Аномалия находится на упругопластическом изгибе: R=355 D, максимальное растяжение на 5.7 час. |  | (a)
2691.955 | 0 | 0 | -6.2 | -6.2 | 1131 | 1244 | 1318 | 726 | 0 | 259б | Непровар / утяжина | GWAN |  | 05:35 | 05:53 | 06:05 | 0 | 374 | 10 | INT | Непровар / утяжина Аномалия находится на упругопластическом изгибе: R=355 D, максимальное растяжение на 5.7 час. |  | (c)
2698.155 | 0 | 0 | -8.24 | -8.24 | -1338 | -379 | -515 | 0 | 0 | 260а | Непровар / утяжина | GWAN |  | 03:26 | 06:00 | 05:39 | 0 | 1646 | 10 | INT | Непровар / утяжина Аномалия находится на упругопластическом изгибе: R=438 D, максимальное растяжение на 5.9 час. |  | (c)
2709.071 | 2.676 | 2.49 | -8.599 | -8.785 | -1195 | -1116 | -1088 | 980 | 2490 | 261 |  | GOUG | GENE | 07:49 | 08:02 | 08:06 | 241 | 215 | 7 | EXT | Зона задиров. |  | (c)
2762.745 | 0 | -0.025 | -11.605 | -11.63 | 1314 | 1990 | 1979 | 1314 |  | 266 | Нарушение формы кольцевого шва | GWAN |  | 04:53 | 06:42 | 06:40 | 0 | 1329 |  | EXT | Нарушение формы кольцевого шва |  | (c)
2785.65 | 0 | -0.033 | -11.64 | -11.673 | -1375 | -1259 | -1239 | 1103 |  | 268 | Нарушение формы кольцевого шва | GWAN |  | 00:29 | 00:48 | 00:51 | 0 | 272 |  | EXT | Нарушение формы кольцевого шва |  | (c)
2812.962 | 4.487 | 4.354 | -7.088 | -7.221 | -1928 | -1847 | -1852 | 1775 | 4354 | 270 |  | DENT | GENE | 01:38 | 01:51 | 01:50 | 223 | 153 | 0.8 | N/A | Глубина вмятины: 11 мм (0,8%). Линейка: 22 см в (435 см; 01:51 ч:мин) |  | (c)
2820.05 | 0 | -0.028 | -11.605 | -11.633 | -1802 | -600 | -87 | 0 |  | 271 | Нарушение формы кольцевого шва | GWAN |  | 01:18 | 04:32 | 05:55 | 0 | 3430 |  | EXT | Нарушение формы кольцевого шва |  | (c)
2854.725 | 0 | -0.04 | -11.65 | -11.69 | 139 | 748 | 894 | 139 |  | 274 | Нарушение формы кольцевого шва | GWAN |  | 08:31 | 10:10 | 10:33 | 0 | 1510 |  | EXT | Нарушение формы кольцевого шва |  | (c)
2900.175 | 0 | -0.04 | -11.32 | -11.36 | 1497 | -1654 | -2002 | 1040 |  | 278 | Нарушение формы кольцевого шва | GWAN |  | 09:54 | 01:25 | 12:29 | 0 | 1924 |  | EXT | Нарушение формы кольцевого шва Аномалия находится на отводе. |  | (c)
3030.226 | 7.076 | 7.044 | -4.144 | -4.176 | -1980 | -1843 | -1856 | 1732 | 4088 | 289 |  | ARTD | GENE | 04:23 | 04:45 | 04:43 | 88 | 248 |  | EXT | Эквивалент потери металла 10%. |  | (c)
3034.344 | 11.194 | 11.178 | -0.026 | -0.042 | -1517 | -1473 | -1467 | 1418 | 9 | 289 |  | ARTD | CIGR | 05:37 | 05:45 | 05:45 | 33 | 99 |  | EXT | Эквивалент потери металла 11%. |  | (c)
3060.482 | 3.722 | 3.694 | -6.343 | -6.371 | 145 | 251 | 225 | 145 | 3694 | 292 | Дефект проката | MIAN | GENE | 08:22 | 08:39 | 08:35 | 68 | 160 |  | INT | Дефект проката Эквивалент потери металла 10%. |  | (c)
3060.883 | 4.123 | 4.043 | -5.942 | -6.022 | 1465 | 1503 | 1528 | 1465 | 4043 | 292 |  | DENT | GENE | 11:55 | 00:01 | 12:05 | 178 | 126 | 0.3 | N/A | Глубина вмятины: 4 мм (0,3%). Линейка: 18 см в (404 см; 00:01 ч:мин) |  | (c)
3122.185 | 0 | -0.033 | -11.605 | -11.638 | -2086 | 208 | -33 | 0 |  | 298 | Нарушение формы кольцевого шва | GWAN |  | 04:11 | 10:21 | 09:42 | 0 | 4107 |  | EXT | Нарушение формы кольцевого шва |  | (c)
3161.534 | 5.054 | 5.03 | -6.291 | -6.315 | -1756 | -1711 | -1694 | 1631 | 5030 | 301 |  | CORR | CIGR | 08:39 | 08:46 | 08:49 | 37 | 125 | 10 | EXT |  | 0.89 | (c)
3162.38 | 5.9 | 5.888 | -5.445 | -5.457 | -2049 | -2005 | -2001 | 1952 | 5432 | 301 |  | CORR | CIGR | 07:51 | 07:59 | 07:59 | 25 | 97 | 10 | EXT |  | 0.89 | (c)
3178.13 | 0 | -0.03 | -11.585 | -11.615 | -821 | 1653 | 901 | 0 |  | 303 | Нарушение формы кольцевого шва | GWAN |  | 06:10 | 00:50 | 10:48 | 0 | 3443 |  | EXT | Нарушение формы кольцевого шва |  | (c)
3189.715 | 0 | -0.03 | -11.41 | -11.44 | -1159 | -945 | -986 | 813 |  | 304 | Вышлифовка на шве | GWAN | GENE | 08:41 | 09:16 | 09:09 | 59 | 346 | 14 | EXT | Вышлифовка на шве Аномалия находится на упругопластическом изгибе: R=612 D, максимальное растяжение на 11.8 час. |  | (c)
3223.855 | 0 | -0.025 | -10.615 | -10.64 | -142 | 138 | 582 | 0 |  | 307 | Нарушение формы кольцевого шва | GWAN |  | 06:15 | 07:00 | 08:12 | 0 | 1448 |  | EXT | Нарушение формы кольцевого шва |  | (c)
3223.925 | 0.07 | 0.044 | -10.545 | -10.571 | -796 | -589 | -546 | 296 | 44 | 307 |  | CORR | GENE | 04:29 | 05:03 | 05:10 | 61 | 500 | 10 | EXT |  | 0.89 | (c)
3227.315 | 3.46 | 3.449 | -7.155 | -7.166 | -713 | -598 | -555 | 397 | 3449 | 307 |  | CORR | CIGR | 04:43 | 05:01 | 05:08 | 51 | 316 | 11 | EXT |  | 0.89 | (c)
3227.488 | 3.633 | 3.611 | -6.982 | -7.004 | -545 | -335 | -367 | 188 | 3611 | 307 |  | CORR | GENE | 05:10 | 05:44 | 05:39 | 101 | 357 | 10 | EXT |  | 0.89 | (c)
3227.759 | 3.904 | 3.812 | -6.711 | -6.803 | -710 | -568 | -501 | 291 | 3812 | 307 |  | CORR | GENE | 04:43 | 05:06 | 05:17 | 106 | 419 | 10 | EXT |  | 0.89 | (c)
3284.593 | 4.173 | 4.034 | -6.977 | -7.116 | 2188 | -2118 | -2114 | 1954 | 4034 | 312 |  | DENT | GENE | 09:24 | 09:49 | 09:49 | 256 | 319 | 0.4 | N/A | Глубина вмятины: 6 мм (0,4%). Линейка: 26 см в (403 см; 09:49 ч:мин) |  | (c)
3302.955 | 0 | -0.039 | -10.875 | -10.914 | 1698 | 1766 | 1785 | 1698 | 0 | 314 | Внутришовный дефект | GWAN |  | 10:47 | 10:58 | 11:01 | 0 | 175 | 22 | MID | Внутришовный дефект |  | (c)
3325.44 | 0 | -0.014 | -11.62 | -11.634 | -1401 | 564 | -57 | 0 |  | 316 | Нарушение формы кольцевого шва | GWAN |  | 01:43 | 06:60 | 05:20 | 0 | 2689 |  | EXT | Нарушение формы кольцевого шва |  | (c)
3331.948 | 6.508 | 6.324 | -5.112 | -5.296 | 262 | -1049 | 2128 | 262 | 4805 | 316 | Дефект проката | MIAN | GENE | 06:11 | 02:40 | 11:12 | 491 | 3731 |  | INT | Дефект проката Эквивалент потери металла 17%. |  | (c)
3331.979 | 6.539 | 6.454 | -5.081 | -5.166 | -228 | 56 | -12 | 0 | 4948 | 316 | Дефект проката | MIAN | GENE | 04:52 | 05:38 | 05:27 | 218 | 432 |  | INT | Дефект проката Эквивалент потери металла 12%. |  | (c)
3343.083 | 6.023 | 5.995 | -5.017 | -5.045 | 1844 | 1917 | 1903 | 1844 | 5015 | 317 |  | CORR | CIGR | 06:12 | 06:24 | 06:22 | 30 | 118 | 11 | EXT |  | 0.89 | (c)
3343.355 | 6.295 | 6.27 | -4.745 | -4.77 | 1807 | 1878 | 1847 | 1807 | 4745 | 317 |  | CORR | CIGR | 06:06 | 06:18 | 06:13 | 25 | 80 | 10 | EXT |  | 0.89 | (c)
3359.65 | 0 | -0.027 | -11.38 | -11.407 | 939 | 2124 | -2220 | 918 |  | 319 | Нарушение формы кольцевого шва | GWAN |  | 04:52 | 08:03 | 08:22 | 0 | 2604 |  | EXT | Нарушение формы кольцевого шва |  | (c)
3372.202 | 1.172 | 0.86 | -10.458 | -10.77 | -1854 | -1780 | -1695 | 1536 | 860 | 320 |  | GOUG | GENE | 04:46 | 04:58 | 05:11 | 391 | 318 | 9 | EXT | Зона задиров. |  | (c)
3382.66 | 0 | -0.044 | -10.68 | -10.724 | -1287 | -361 | 222 | 1287 |  | 321 | Нарушение формы кольцевого шва | GWAN |  | 11:03 | 01:32 | 15:06 | 0 | 3019 |  | EXT | Нарушение формы кольцевого шва |  | (c)
3425.987 | 10.362 | 10.344 | -1.063 | -1.081 | 1813 | 1874 | 1895 | 1813 | 1036 | 324 |  | CORR | CIGR | 09:08 | 09:17 | 09:21 | 45 | 164 | 10 | EXT |  | 0.89 | (c)
3443.93 | 5.245 | 5.217 | -6.01 | -6.038 | 962 | 1057 | 1067 | 962 | 5217 | 326 |  | CORR | CIGR | 02:22 | 02:37 | 02:39 | 40 | 209 | 10 | EXT |  | 0.89 | (c)
3444.353 | 5.668 | 5.191 | -5.587 | -6.064 | 1145 | 1412 | 1312 | 1145 | 5191 | 326 |  | ARTD | GENE | 02:52 | 03:35 | 03:19 | 730 | 334 |  | EXT | Наплавка/вышлифовка 10%. |  | (c)
3446.505 | 7.82 | 7.789 | -3.435 | -3.466 | 1355 | 1355 | 1367 | 1355 | 3417 | 326 |  | CORR | AXGR | 03:26 | 03:26 | 03:28 | 49 | 24 | 11 | EXT |  | 0.89 | (c)
3448.904 | 10.219 | 10.187 | -1.036 | -1.068 | -956 | -886 | -888 | 821 | 1023 | 326 |  | CORR | CIGR | 09:13 | 09:24 | 09:24 | 45 | 135 | 10 | EXT |  | 0.89 | (c)
3449.94 | 0 | -0.029 | -10.41 | -10.439 | -1203 | -180 | -372 | 0 |  | 327а | Нарушение формы кольцевого шва | GWAN |  | 00:00 | 02:45 | 02:14 | 0 | 1661 |  | EXT | Нарушение формы кольцевого шва |  | (c)
3451.468 | 1.528 | 1.525 | -8.882 | -8.885 | -502 | -422 | -400 | 298 | 1525 | 327а |  | CORR | CIGR | 01:53 | 02:06 | 02:10 | 40 | 204 | 10 | EXT |  | 0.89 | (c)
3452.35 | 2.41 | 2.052 | -8 | -8.358 | 29 | 30 | 72 | 29 | 2052 | 327а |  | CORR | GENE | 03:19 | 03:19 | 03:26 | 444 | 85 | 13 | EXT |  | 0.95 | (c)
3452.919 | 2.979 | 2.95 | -7.431 | -7.46 | -206 | -120 | -122 | 39 | 2950 | 327а |  | CORR | CIGR | 02:41 | 02:55 | 02:55 | 47 | 167 | 10 | EXT |  | 0.89 | (c)
3456.107 | 6.167 | 6.143 | -4.243 | -4.267 | 1937 | 2020 | 2022 | 1937 | 4237 | 327а |  | CORR | CIGR | 08:27 | 08:41 | 08:41 | 30 | 170 | 13 | EXT |  | 0.89 | (c)
3456.17 | 6.23 | 6.217 | -4.18 | -4.193 | 1918 | 1974 | 2031 | 1918 | 4139 | 327а |  | CORR | CIGR | 08:24 | 08:33 | 08:42 | 54 | 226 | 10 | EXT |  | 0.89 | (c)
3463.357 | 1.217 | 1.209 | -8.678 | -8.686 | 935 | 981 | 986 | 935 | 1209 | 328а |  | CORR | CIGR | 04:01 | 04:08 | 04:09 | 28 | 101 | 11 | EXT |  | 0.89 | (c)
3463.567 | 1.427 | 1.427 | -8.468 | -8.468 | 318 | 490 | 457 | 318 | 1427 | 328а |  | CORR | CIGR | 02:21 | 02:49 | 02:44 | 27 | 277 | 15 | EXT |  | 0.89 | (c)
3477.787 | 5.752 | 5.638 | -5.663 | -5.777 | -1758 | -872 | -1210 | 662 | 4716 | 329 |  | ARTD | GENE | 08:21 | 10:44 | 09:49 | 1061 | 1096 |  | EXT | Наплавка. |  | (c)
3479.64 | 7.605 | 7.505 | -3.81 | -3.91 | -1693 | -1643 | -1652 | 1612 | 3455 | 329 |  | CORR | GENE | 08:32 | 08:40 | 08:38 | 455 | 81 | 10 | EXT |  | 0.93 | (c)
3480.104 | 8.069 | 8.058 | -3.346 | -3.357 | -1857 | -1772 | -1773 | 1689 | 3322 | 329 |  | CORR | CIGR | 08:05 | 08:19 | 08:19 | 35 | 168 | 10 | EXT |  | 0.89 | (c)
3483.568 | 0.118 | 0.107 | -11.322 | -11.333 | 2125 | -2200 | 2229 | 2125 | 107 | 330 |  | CORR | GENE | 07:44 | 08:06 | 08:01 | 58 | 208 | 10 | EXT |  | 0.89 | (c)
3483.756 | 0.306 | 0.252 | -11.134 | -11.188 | 413 | 431 | 432 | 413 | 252 | 330 |  | CORR | AXGR | 03:08 | 03:10 | 03:11 | 83 | 38 | 14 | EXT |  | 0.89 | (c)
3483.83 | 0.38 | 0.359 | -11.06 | -11.081 | 678 | 698 | 697 | 678 | 359 | 330 |  | ARTD | PITT | 03:50 | 03:54 | 03:53 | 52 | 38 |  | EXT | Эквивалент потери металла 10%. |  | (c)
3493.254 | 9.804 | 9.785 | -1.636 | -1.655 | -2106 | -2057 | -2017 | 1928 | 1623 | 330 |  | CORR | CIGR | 08:21 | 08:29 | 08:35 | 32 | 178 | 11 | EXT |  | 0.89 | (c)
3494.468 | 11.018 | 10.941 | -0.422 | -0.499 | -40 | -30 | -27 | 14 | 291 | 330 |  | LWAN | AXGR | 01:54 | 01:56 | 01:56 | 208 | 26 |  | EXT | Эквивалент потери металла 10%. |  | (c)
3494.89 | 0 | -0.042 | -11.63 | -11.672 | 693 | 1436 | -2090 | 413 |  | 331 | Нарушение формы кольцевого шва | GWAN |  | 07:50 | 09:50 | 12:21 | 0 | 3354 |  | EXT | Нарушение формы кольцевого шва |  | (c)
3502.952 | 8.062 | 7.985 | -3.568 | -3.645 | -1155 | -1062 | -1031 | 907 | 3531 | 331 |  | CORR | GENE | 02:52 | 03:07 | 03:12 | 114 | 248 | 14 | EXT |  | 0.9 | (c)
3505.261 | 10.371 | 10.312 | -1.259 | -1.318 | -1092 | -997 | -994 | 895 | 1236 | 331 |  | CORR | GENE | 03:02 | 03:17 | 03:18 | 82 | 197 | 10 | EXT |  | 0.89 | (c)
3508.359 | 1.839 | 1.828 | -9.681 | -9.692 | 1159 | 1357 | 1281 | 1159 | 1828 | 332 |  | CORR | CIGR | 08:32 | 09:04 | 08:52 | 40 | 243 | 10 | EXT |  | 0.89 | (c)
3511.096 | 4.576 | 3.627 | -6.944 | -7.893 | -1255 | -1030 | -913 | 571 | 3627 | 332 |  | ARTD | GENE | 02:03 | 02:39 | 02:58 | 1339 | 684 |  | EXT | Наплавка/вышлифовка 10%. |  | (c)
3512.961 | 6.441 | 5.999 | -5.079 | -5.521 | -1219 | -1147 | -935 | 650 | 4942 | 332 |  | ARTD | GENE | 02:08 | 02:20 | 02:54 | 579 | 569 |  | EXT | Наплавка. |  | (c)
3517.236 | 10.716 | 10.656 | -0.804 | -0.864 | -1318 | -1281 | -1236 | 1155 | 789 | 332 |  | CORR | GENE | 01:52 | 01:59 | 02:06 | 75 | 163 | 10 | EXT |  | 0.89 | (c)
3517.606 | 11.086 | 11.06 | -0.434 | -0.46 | -713 | -659 | -606 | 499 | 380 | 332 |  | CORR | GENE | 03:30 | 03:39 | 03:47 | 80 | 214 | 13 | EXT |  | 0.89 | (c)
3517.931 | 11.411 | 11.314 | -0.109 | -0.206 | -731 | -537 | -605 | 479 | 78 | 332 |  | CORR | GENE | 03:27 | 03:58 | 03:48 | 128 | 252 | 10 | EXT |  | 0.9 | (c)
3521.276 | 3.236 | 3.22 | -8.374 | -8.39 | -893 | -830 | -841 | 789 | 3220 | 333 |  | CORR | CIGR | 04:04 | 04:14 | 04:12 | 38 | 104 | 15 | EXT |  | 0.89 | (c)
3521.701 | 3.661 | 3.65 | -7.949 | -7.96 | -1088 | -1043 | -1038 | 988 | 3650 | 333 |  | CORR | CIGR | 03:32 | 03:39 | 03:40 | 27 | 100 | 11 | EXT |  | 0.89 | (c)
3523.167 | 5.127 | 5.06 | -6.483 | -6.55 | -684 | -624 | -651 | 618 | 5060 | 333 |  | CORR | GENE | 04:37 | 04:47 | 04:43 | 239 | 66 | 14 | EXT |  | 0.92 | (c)
3523.834 | 5.794 | 5.383 | -5.816 | -6.227 | -797 | -773 | -746 | 695 | 5383 | 333 |  | CORR | GENE | 04:19 | 04:23 | 04:27 | 440 | 102 | 10 | EXT |  | 0.93 | (c)
3524.976 | 6.936 | 6.874 | -4.674 | -4.736 | -769 | -722 | -724 | 679 | 4468 | 333 |  | CORR | GENE | 04:24 | 04:31 | 04:31 | 268 | 91 | 22 | EXT |  | 0.95 | (c)
3525.289 | 7.249 | 7.21 | -4.361 | -4.4 | -761 | -746 | -742 | 724 | 4262 | 333 |  | CORR | AXGR | 04:25 | 04:28 | 04:28 | 138 | 37 | 12 | EXT |  | 0.9 | (c)
3541.035 | 0 | -0.028 | -11.3 | -11.328 | -1127 | -818 | -628 | 128 |  | 335 | Нарушение формы кольцевого шва | GWAN |  | 02:48 | 03:38 | 04:09 | 0 | 999 |  | EXT | Нарушение формы кольцевого шва |  | (c)
3547.634 | 6.599 | 6.59 | -4.701 | -4.71 | -1128 | -1064 | -1079 | 1030 | 4688 | 335 |  | CORR | CIGR | 02:48 | 02:59 | 02:56 | 22 | 98 | 14 | EXT |  | 0.89 | (c)
3555.609 | 3.274 | 3.1 | -8.351 | -8.525 | 1639 | 1710 | 1734 | 1639 | 3100 | 336 |  | CORR | GENE | 04:45 | 04:57 | 05:01 | 745 | 190 | 11 | EXT |  | 0.96 | (c)
3556.694 | 4.359 | 4.348 | -7.266 | -7.277 | 807 | 990 | 933 | 807 | 4348 | 336 |  | CORR | CIGR | 02:31 | 03:01 | 02:51 | 42 | 251 | 11 | EXT |  | 0.89 | (c)
3556.985 | 4.65 | 4.629 | -6.975 | -6.996 | 928 | 982 | 996 | 928 | 4629 | 336 |  | CORR | CIGR | 02:51 | 02:59 | 03:02 | 29 | 136 | 10 | EXT |  | 0.89 | (c)
3557.325 | 4.99 | 4.95 | -6.635 | -6.675 | 811 | 882 | 931 | 811 | 4950 | 336 |  | CORR | GENE | 02:32 | 02:43 | 02:51 | 66 | 241 | 11 | EXT |  | 0.89 | (c)
3558.174 | 5.839 | 5.811 | -5.786 | -5.814 | -1449 | -1438 | -1436 | 1422 | 5726 | 336 |  | CORR | AXGR | 08:27 | 08:29 | 08:29 | 88 | 27 | 14 | EXT |  | 0.89 | (c)
3563.478 | 11.143 | 11.082 | -0.482 | -0.543 | 798 | 854 | 898 | 798 | 432 | 336 |  | CORR | GENE | 02:30 | 02:39 | 02:46 | 111 | 200 | 10 | EXT |  | 0.89 | (c)
3563.603 | 11.268 | 11.164 | -0.357 | -0.461 | 1417 | 1743 | 1717 | 1417 | 324 | 336 |  | CORR | GENE | 04:10 | 05:02 | 04:58 | 137 | 601 | 10 | EXT |  | 0.9 | (c)
3573.63 | 9.67 | 9.657 | -1.23 | -1.243 | 1695 | 1749 | 1750 | 1695 | 1221 | 337 |  | CORR | CIGR | 08:24 | 08:33 | 08:33 | 22 | 111 | 13 | EXT |  | 0.89 | (c)
3574.86 | 0 | -0.031 | -11.48 | -11.511 | -539 | 402 | 231 | 0 |  | 338 | Нарушение формы кольцевого шва | GWAN |  | 01:20 | 03:52 | 03:24 | 0 | 1540 |  | EXT | Нарушение формы кольцевого шва |  | (c)
3580.769 | 5.909 | 5.861 | -5.571 | -5.619 | 1611 | 1688 | 1753 | 1611 | 5565 | 338 |  | CORR | CIGR | 07:07 | 07:20 | 07:30 | 54 | 285 | 10 | EXT |  | 0.89 | (c)
3581.163 | 6.303 | 6.229 | -5.177 | -5.251 | 1657 | 1679 | 1685 | 1657 | 5018 | 338 |  | CORR | AXGR | 07:15 | 07:18 | 07:19 | 233 | 56 | 13 | EXT |  | 0.92 | (c)
3582.894 | 8.034 | 7.989 | -3.446 | -3.491 | 1783 | 1879 | 1852 | 1783 | 3276 | 338 |  | CORR | GENE | 07:35 | 07:50 | 07:46 | 215 | 139 | 11 | EXT |  | 0.91 | (c)
3583.475 | 8.615 | 8.537 | -2.865 | -2.943 | 1977 | 1977 | 1995 | 1977 | 2753 | 338 |  | CORR | AXGR | 08:06 | 08:06 | 08:09 | 190 | 36 | 14 | EXT |  | 0.91 | (c)
3584.088 | 9.228 | 9.161 | -2.252 | -2.319 | 1693 | 1758 | 1745 | 1693 | 1716 | 338 |  | CORR | GENE | 07:20 | 07:31 | 07:29 | 603 | 105 | 14 | EXT |  | 0.97 | (c)
3585.542 | 10.682 | 10.534 | -0.798 | -0.946 | 1805 | 1815 | 1828 | 1805 | 698 | 338 |  | CORR | AXGR | 07:39 | 07:40 | 07:42 | 248 | 46 | 10 | EXT |  | 0.91 | (c)
3586.018 | 11.158 | 11.102 | -0.322 | -0.378 | 2051 | 2085 | 2089 | 2051 | 228 | 338 |  | CORR | GENE | 08:18 | 08:24 | 08:24 | 150 | 77 | 10 | EXT |  | 0.9 | (c)
3586.34 | 0 | -0.04 | -11.63 | -11.67 | 275 | 1008 | 1431 | 275 |  | 339 | Нарушение формы кольцевого шва | GWAN |  | 06:14 | 08:12 | 09:21 | 0 | 2313 |  | EXT | Нарушение формы кольцевого шва |  | (c)
3586.977 | 0.637 | 0.523 | -10.993 | -11.107 | 973 | 997 | 1009 | 973 | 523 | 339 |  | CORR | GENE | 08:07 | 08:10 | 08:12 | 213 | 72 | 12 | EXT |  | 0.91 | (c)
3593.088 | 6.748 | 6.695 | -4.882 | -4.935 | 527 | 722 | 733 | 527 | 4846 | 339 |  | CORR | GENE | 06:55 | 07:26 | 07:28 | 89 | 413 | 13 | EXT |  | 0.89 | (c)
3593.722 | 7.382 | 7.283 | -4.248 | -4.347 | -360 | -285 | -317 | 274 | 4082 | 339 |  | CORR | GENE | 04:31 | 04:44 | 04:38 | 265 | 86 | 10 | EXT |  | 0.91 | (c)
3599.141 | 1.171 | 1.13 | -9.454 | -9.495 | 41 | 206 | 203 | 41 | 1130 | 340 |  | CORR | GENE | 06:19 | 06:45 | 06:45 | 197 | 323 | 10 | EXT |  | 0.9 | (c)
3601.634 | 3.664 | 3.542 | -6.961 | -7.083 | 961 | 961 | 975 | 961 | 3542 | 340 |  | CORR | AXGR | 08:47 | 08:47 | 08:49 | 181 | 28 | 14 | EXT |  | 0.91 | (c)
3603.197 | 5.227 | 5.16 | -5.398 | -5.465 | 355 | 640 | 593 | 355 | 5160 | 340 |  | CORR | GENE | 07:09 | 07:55 | 07:48 | 285 | 475 | 15 | EXT |  | 0.93 | (c)
3604.055 | 6.085 | 5.961 | -4.54 | -4.664 | 465 | 474 | 488 | 465 | 4473 | 340 |  | CORR | AXGR | 07:27 | 07:28 | 07:31 | 191 | 46 | 10 | EXT |  | 0.9 | (c)
3604.084 | 6.114 | 6.096 | -4.511 | -4.529 | 1284 | 1330 | 1329 | 1284 | 4498 | 340 |  | CORR | CIGR | 09:39 | 09:47 | 09:47 | 31 | 91 | 14 | EXT |  | 0.89 | (c)
3604.369 | 6.399 | 6.382 | -4.226 | -4.243 | 784 | 923 | 890 | 784 | 4161 | 340 |  | CORR | GENE | 08:19 | 08:41 | 08:36 | 82 | 212 | 10 | EXT |  | 0.89 | (c)
3604.56 | 6.59 | 6.488 | -4.035 | -4.137 | 457 | 475 | 474 | 457 | 3962 | 340 |  | CORR | AXGR | 07:26 | 07:29 | 07:28 | 175 | 33 | 14 | EXT |  | 0.91 | (c)
3605.173 | 7.203 | 7.031 | -3.422 | -3.594 | 420 | 458 | 457 | 420 | 3032 | 340 |  | CORR | GENE | 07:20 | 07:26 | 07:26 | 562 | 75 | 21 | EXT |  | 1.01 | (b)
3605.796 | 7.826 | 7.813 | -2.799 | -2.812 | 455 | 504 | 502 | 455 | 2791 | 340 |  | CORR | CIGR | 07:25 | 07:33 | 07:33 | 21 | 95 | 13 | EXT |  | 0.89 | (c)
3606.17 | 8.2 | 7.895 | -2.425 | -2.73 | 968 | 968 | 1043 | 968 | 2218 | 340 |  | CORR | GENE | 08:48 | 08:48 | 09:00 | 512 | 150 | 10 | EXT |  | 0.94 | (c)
3606.53 | 8.56 | 8.404 | -2.065 | -2.221 | 379 | 430 | 418 | 379 | 1858 | 340 |  | CORR | GENE | 07:13 | 07:22 | 07:19 | 363 | 77 | 11 | EXT |  | 0.93 | (c)
3607.498 | 9.528 | 9.509 | -1.097 | -1.116 | 495 | 559 | 563 | 495 | 1077 | 340 |  | CORR | CIGR | 07:32 | 07:42 | 07:43 | 39 | 135 | 15 | EXT |  | 0.89 | (c)
3607.506 | 9.536 | 9.468 | -1.089 | -1.157 | 343 | 356 | 360 | 343 | 1043 | 340 |  | CORR | AXGR | 07:07 | 07:09 | 07:10 | 114 | 33 | 12 | EXT |  | 0.9 | (c)
3607.749 | 9.779 | 9.677 | -0.846 | -0.948 | 520 | 533 | 537 | 520 | 758 | 340 |  | CORR | AXGR | 07:36 | 07:38 | 07:39 | 190 | 34 | 13 | EXT |  | 0.91 | (c)
3608.315 | 10.345 | 10.325 | -0.28 | -0.3 | 541 | 643 | 623 | 541 | 242 | 340 |  | CORR | GENE | 07:39 | 07:56 | 07:53 | 58 | 165 | 12 | EXT |  | 0.89 | (c)
3608.491 | 10.521 | 10.506 | -0.104 | -0.119 | 567 | 631 | 626 | 567 | 26 | 340 |  | CORR | GENE | 07:44 | 07:54 | 07:53 | 93 | 119 | 13 | EXT |  | 0.89 | (c)
3608.668 | 0.073 | 0.029 | -10.557 | -10.601 | -1541 | -1516 | -1515 | 1489 | 29 | 341 |  | CORR | AXGR | 07:47 | 07:51 | 07:51 | 124 | 52 | 11 | EXT | Аномалия находится на отводе. | 0.9 | (c)
3608.81 | 0.215 | 0.161 | -10.415 | -10.469 | -1635 | -1616 | -1614 | 1592 | 161 | 341 |  | CORR | AXGR | 07:32 | 07:35 | 07:35 | 229 | 43 | 11 | EXT | Аномалия находится на отводе. | 0.91 | (c)
3609.632 | 1.037 | 0.978 | -9.593 | -9.652 | -1734 | -1595 | -1661 | 1588 | 978 | 341 |  | CORR | GENE | 07:16 | 07:38 | 07:28 | 488 | 146 | 10 | EXT | Аномалия находится на отводе. | 0.94 | (c)
3610.866 | 2.271 | 1.943 | -8.359 | -8.687 | -1735 | -1607 | -1597 | 1458 | 1943 | 341 |  | CORR | GENE | 07:16 | 07:37 | 07:38 | 428 | 277 | 13 | EXT | Аномалия находится на отводе. | 0.95 | (c)
3610.955 | 2.36 | 2.25 | -8.27 | -8.38 | -1195 | -1193 | -1173 | 1150 | 2250 | 341 |  | CORR | AXGR | 08:43 | 08:43 | 08:47 | 168 | 45 | 10 | EXT | Аномалия находится на отводе. | 0.9 | (c)
3611.502 | 2.907 | 2.877 | -7.723 | -7.753 | -1964 | -1755 | -1741 | 1518 | 2877 | 341 |  | CORR | GENE | 06:39 | 07:13 | 07:15 | 57 | 446 | 14 | EXT | Аномалия находится на отводе. | 0.89 | (c)
3611.686 | 3.091 | 3.085 | -7.539 | -7.545 | -1674 | -1585 | -1590 | 1505 | 3085 | 341 |  | CORR | CIGR | 07:26 | 07:40 | 07:39 | 23 | 169 | 10 | EXT | Аномалия находится на отводе. | 0.89 | (c)
3612.725 | 4.13 | 4.113 | -6.5 | -6.517 | -1690 | -1654 | -1644 | 1598 | 4113 | 341 |  | CORR | CIGR | 07:23 | 07:29 | 07:31 | 30 | 92 | 10 | EXT | Аномалия находится на отводе. | 0.89 | (c)
3614.058 | 5.463 | 5.439 | -5.167 | -5.191 | -1710 | -1617 | -1629 | 1547 | 5144 | 341 |  | CORR | CIGR | 07:20 | 07:35 | 07:33 | 47 | 163 | 13 | EXT | Аномалия находится на отводе. | 0.89 | (c)
3614.93 | 6.335 | 6.319 | -4.295 | -4.311 | -1726 | -1556 | -1606 | 1486 | 4260 | 341 |  | CORR | CIGR | 07:17 | 07:45 | 07:37 | 51 | 241 | 10 | EXT | Аномалия находится на отводе. | 0.89 | (c)
3617.903 | 9.308 | 8.813 | -1.322 | -1.817 | -1731 | -1689 | -1663 | 1594 | 1081 | 341 |  | CORR | GENE | 07:16 | 07:23 | 07:27 | 736 | 137 | 12 | EXT | Аномалия находится на отводе. | 0.96 | (c)
3618.941 | 10.346 | 10.223 | -0.284 | -0.407 | -1719 | -1695 | -1664 | 1608 | 213 | 341 |  | CORR | GENE | 07:18 | 07:22 | 07:27 | 194 | 112 | 15 | EXT | Аномалия находится на отводе. | 0.91 | (c)
3619.225 | 0 | 0 | -11.62 | -11.62 | 1557 | 1743 | -1788 | 672 | 0 | 342 |  | GWAN |  | 04:47 | 05:17 | 07:47 | 0 | 2232 |  | EXT | Место ремонта. Аномалия находится на отводе. |  | (c)
3627.982 | 8.757 | 8.687 | -2.863 | -2.933 | -1824 | -1736 | -1744 | 1664 | 2846 | 342 |  | CORR | GENE | 07:41 | 07:55 | 07:54 | 87 | 160 | 11 | EXT |  | 0.89 | (c)
3630.289 | 11.064 | 11.046 | -0.556 | -0.574 | -2104 | -2039 | -2037 | 1969 | 540 | 342 |  | CORR | CIGR | 06:56 | 07:06 | 07:07 | 34 | 136 | 12 | EXT |  | 0.89 | (c)
3630.86 | 0.015 | 0.006 | -10.735 | -10.744 | -1881 | -1723 | -1723 | 1566 | 6 | 343 |  | CORR | GENE | 06:52 | 07:17 | 07:17 | 67 | 315 | 10 | EXT | Аномалия находится на отводе. | 0.89 | (c)
3631.342 | 0.497 | 0.224 | -10.253 | -10.526 | -1975 | -1926 | -1873 | 1771 | 224 | 343 |  | CORR | GENE | 06:37 | 06:44 | 06:53 | 460 | 204 | 13 | EXT | Аномалия находится на отводе. | 0.95 | (c)
3632.662 | 1.817 | 1.782 | -8.933 | -8.968 | -1661 | -1584 | -1572 | 1483 | 1782 | 343 |  | CORR | GENE | 07:27 | 07:40 | 07:42 | 73 | 178 | 10 | EXT | Аномалия находится на отводе. | 0.89 | (c)
3632.78 | 1.935 | 1.608 | -8.815 | -9.142 | -1987 | -1939 | -1924 | 1862 | 1608 | 343 |  | CORR | GENE | 06:35 | 06:42 | 06:45 | 383 | 125 | 11 | EXT | Аномалия находится на отводе. | 0.93 | (c)
3634.12 | 3.275 | 3.225 | -7.475 | -7.525 | -1877 | -1794 | -1721 | 1566 | 3225 | 343 |  | CORR | GENE | 06:52 | 07:06 | 07:17 | 60 | 311 | 13 | EXT | Аномалия находится на отводе. | 0.89 | (c)
3642.578 | 0.983 | 0.909 | -10.202 | -10.276 | 489 | 569 | 644 | 489 | 909 | 344 |  | CORR | GENE | 07:05 | 07:18 | 07:30 | 91 | 310 | 10 | EXT |  | 0.89 | (c)
3643.816 | 2.221 | 2.188 | -8.964 | -8.997 | -17 | 132 | 685 | 0 | 2188 | 344 | Дефект проката | MIAN | GENE | 05:44 | 06:08 | 07:37 | 165 | 1403 |  | EXT | Дефект проката Эквивалент потери металла 10%. |  | (c)
3644.203 | 2.608 | 2.534 | -8.577 | -8.651 | 638 | 759 | 714 | 638 | 2534 | 344 |  | CORR | GENE | 07:29 | 07:49 | 07:42 | 188 | 152 | 10 | EXT |  | 0.9 | (c)
3645.215 | 3.62 | 3.505 | -7.565 | -7.68 | 443 | 948 | 870 | 443 | 3505 | 344 |  | CORR | GENE | 06:58 | 08:19 | 08:07 | 166 | 853 | 14 | EXT |  | 0.91 | (c)
3654.414 | 1.634 | 1.606 | -9.421 | -9.449 | 545 | 654 | 622 | 545 | 1606 | 345 |  | CORR | CIGR | 07:33 | 07:51 | 07:46 | 51 | 154 | 11 | EXT | Аномалия находится на отводе. | 0.89 | (c)
3654.78 | 2 | 1.832 | -9.055 | -9.223 | 404 | 499 | 480 | 404 | 1832 | 345 |  | CORR | GENE | 07:11 | 07:26 | 07:23 | 392 | 152 | 14 | EXT | Аномалия находится на отводе. | 0.95 | (c)
3655.419 | 2.639 | 2.564 | -8.416 | -8.491 | 97 | 313 | 370 | 97 | 2564 | 345 |  | CORR | GENE | 06:21 | 06:56 | 07:05 | 119 | 547 | 18 | EXT | Аномалия находится на отводе. | 0.9 | (c)
3655.826 | 3.046 | 2.989 | -8.009 | -8.066 | -9 | 214 | 160 | 0 | 2989 | 345 |  | CORR | GENE | 06:04 | 06:40 | 06:31 | 82 | 337 | 11 | EXT | Аномалия находится на отводе. | 0.89 | (c)
3656.856 | 4.076 | 4.046 | -6.979 | -7.009 | 512 | 515 | 525 | 512 | 4046 | 345 |  | CORR | PITT | 07:28 | 07:28 | 07:30 | 37 | 26 | 10 | EXT | Аномалия находится на отводе. | 0.89 | (c)
3657.154 | 4.374 | 4.344 | -6.681 | -6.711 | -1705 | -1629 | -1609 | 1513 | 4344 | 345 |  | CORR | GENE | 01:30 | 01:42 | 01:46 | 61 | 192 | 13 | EXT | Аномалия находится на отводе. | 0.89 | (c)
3657.367 | 4.587 | 4.561 | -6.468 | -6.494 | -1420 | -1373 | -1346 | 1272 | 4561 | 345 |  | CORR | GENE | 02:16 | 02:24 | 02:28 | 57 | 148 | 11 | EXT | Аномалия находится на отводе. | 0.89 | (c)
3661.414 | 8.634 | 8.57 | -2.421 | -2.485 | 242 | 262 | 294 | 242 | 2249 | 345 |  | CORR | GENE | 06:44 | 06:48 | 06:53 | 236 | 104 | 12 | EXT | Аномалия находится на отводе. | 0.91 | (c)
3663.835 | 0 | -0.02 | -11.61 | -11.63 | -1469 | -1125 | -1221 | 972 |  | 346 | Нарушение формы кольцевого шва | GWAN |  | 07:48 | 08:44 | 08:28 | 0 | 497 |  | EXT | Нарушение формы кольцевого шва Аномалия находится на отводе. |  | (c)
3676.38 | 0.935 | 0.643 | -9.57 | -9.862 | -1615 | -1582 | -1563 | 1511 | 643 | 347 |  | CORR | GENE | 07:51 | 07:56 | 07:59 | 400 | 105 | 12 | EXT | Аномалия находится на отводе. | 0.94 | (c)
3678.119 | 2.674 | 2.658 | -7.831 | -7.847 | 1412 | 1466 | 1463 | 1412 | 2658 | 347 |  | CORR | CIGR | 03:59 | 04:08 | 04:08 | 30 | 103 | 10 | EXT | Аномалия находится на отводе. | 0.89 | (c)
3687.502 | 1.552 | 1.472 | -9.878 | -9.958 | -586 | -241 | -373 | 161 | 1472 | 348 |  | CORR | GENE | 07:42 | 08:38 | 08:16 | 97 | 425 | 10 | EXT |  | 0.89 | (c)
3694.632 | 8.682 | 8.657 | -2.748 | -2.773 | 1615 | 1691 | 1679 | 1615 | 2739 | 348 |  | CORR | CIGR | 01:37 | 01:49 | 01:47 | 34 | 128 | 11 | EXT |  | 0.89 | (c)
3695.845 | 9.895 | 9.857 | -1.535 | -1.573 | -2108 | -2036 | -2004 | 1901 | 1527 | 348 |  | CORR | CIGR | 03:36 | 03:48 | 03:53 | 46 | 207 | 11 | EXT |  | 0.89 | (c)
3695.989 | 10.039 | 10.021 | -1.391 | -1.409 | 2098 | 2176 | 2169 | 2098 | 1374 | 348 |  | CORR | CIGR | 02:55 | 03:08 | 03:06 | 35 | 140 | 10 | EXT |  | 0.89 | (c)
3696.552 | 10.602 | 10.595 | -0.828 | -0.835 | -1824 | -1769 | -1760 | 1695 | 804 | 348 |  | CORR | CIGR | 04:22 | 04:31 | 04:32 | 31 | 129 | 10 | EXT |  | 0.89 | (c)
3699.403 | 2.023 | 1.101 | -8.452 | -9.374 | -12 | 3 | 2 | 0 | 1101 | 349 |  | LWAN | AXGR | 05:52 | 05:54 | 05:54 | 1056 | 27 |  | INT | Эквивалент потери металла 11%. Аномалия находится на отводе. |  | (c)
3713.712 | 5.857 | 5.848 | -5.628 | -5.637 | -394 | -277 | -306 | 218 | 5609 | 350 |  | CORR | CIGR | 04:48 | 05:07 | 05:02 | 28 | 176 | 10 | EXT | Аномалия находится на отводе. | 0.89 | (c)
3719.34 | 0 | -0.033 | -11.08 | -11.113 | 159 | 834 | 704 | 159 |  | 351 | Нарушение формы кольцевого шва | GWAN |  | 09:01 | 10:50 | 10:29 | 0 | 1090 |  | EXT | Нарушение формы кольцевого шва Аномалия находится на отводе. |  | (c)
3738.638 | 8.218 | 8.201 | -2.002 | -2.019 | -443 | -373 | -354 | 265 | 1974 | 352 |  | ARTD | CIGR | 10:51 | 11:02 | 11:05 | 45 | 178 |  | EXT | Эквивалент потери металла 14%. Аномалия находится на отводе. |  | (c)
3750.652 | 10.012 | 9.997 | -0.483 | -0.498 | 111 | 134 | 144 | 111 | 468 | 353 |  | CORR | CIGR | 03:00 | 03:04 | 03:06 | 30 | 65 | 10 | EXT |  | 0.89 | (c)
3807.31 | 0 | -0.021 | -11.355 | -11.376 | -710 | -595 | -588 | 467 |  | 359 | Нарушение формы кольцевого шва | GWAN |  | 02:30 | 02:49 | 02:50 | 0 | 244 |  | EXT | Нарушение формы кольцевого шва Аномалия находится на упругопластическом изгибе: R=621 D, максимальное растяжение на 8.5 час. |  | (c)
3848.586 | 8.191 | 8.123 | -3.244 | -3.312 | 2209 | 2214 | -2222 | 2193 | 3141 | 362 |  | CORR | GENE | 02:32 | 02:33 | 02:37 | 171 | 59 | 11 | EXT | Аномалия находится на упругопластическом изгибе: R=460 D, максимальное растяжение на 9.8 час. | 0.9 | (c)
3875.035 | 0 | -0.021 | -11.39 | -11.411 | 1963 | -1761 | -962 | 573 |  | 365 | Нарушение формы кольцевого шва | GWAN |  | 06:16 | 08:15 | 10:24 | 0 | 3071 |  | EXT | Нарушение формы кольцевого шва Аномалия находится на отводе. |  | (c)
3919.075 | 0 | -0.027 | -11.6 | -11.627 | -1729 | -1045 | -1016 | 303 |  | 369 | Нарушение формы кольцевого шва | GWAN |  | 01:19 | 03:09 | 03:14 | 0 | 1426 |  | EXT | Нарушение формы кольцевого шва Аномалия находится на отводе. |  | (c)
3919.075 | 0 | -0.028 | -11.6 | -11.628 | 369 | 1028 | 986 | 369 |  | 369 | Нарушение формы кольцевого шва | GWAN |  | 06:57 | 08:44 | 08:37 | 0 | 1235 |  | EXT | Нарушение формы кольцевого шва Аномалия находится на отводе. |  | (c)
3923.66 | 4.585 | 4.575 | -7.015 | -7.025 | -412 | -360 | -351 | 291 | 4575 | 369 |  | CORR | CIGR | 04:51 | 04:60 | 05:01 | 31 | 121 | 10 | EXT | Аномалия находится на отводе. | 0.89 | (c)
3923.92 | 4.845 | 4.828 | -6.755 | -6.772 | -480 | -423 | -423 | 367 | 4828 | 369 |  | CORR | CIGR | 04:40 | 04:49 | 04:49 | 30 | 113 | 10 | EXT | Аномалия находится на отводе. | 0.89 | (c)
3936.833 | 5.033 | 4.969 | -6.357 | -6.421 | 1124 | 1252 | 1271 | 1124 | 4969 | 371 |  | CORR | GENE | 03:03 | 03:24 | 03:27 | 73 | 294 | 10 | EXT | Аномалия находится на отводе. | 0.89 | (c)
3937.246 | 5.446 | 5.292 | -5.944 | -6.098 | 1029 | 1246 | 1254 | 1029 | 5292 | 371 |  | CORR | GENE | 02:48 | 03:23 | 03:24 | 185 | 450 | 10 | EXT | Аномалия находится на отводе. | 0.9 | (c)
3938.455 | 6.655 | 6.537 | -4.735 | -4.853 | 1464 | 1791 | 1636 | 1464 | 4548 | 371 |  | CORR | GENE | 03:58 | 04:51 | 04:26 | 305 | 344 | 11 | EXT | Аномалия находится на отводе. | 0.92 | (c)
3939.151 | 7.351 | 6.952 | -4.039 | -4.438 | 1407 | 1530 | 1550 | 1407 | 3747 | 371 |  | CORR | GENE | 03:49 | 04:09 | 04:12 | 691 | 286 | 12 | EXT | Аномалия находится на отводе. | 0.96 | (c)
3941.268 | 9.468 | 8.727 | -1.922 | -2.663 | 1179 | 1286 | 1396 | 1179 | 1566 | 371 |  | CORR | GENE | 03:12 | 03:29 | 03:47 | 1097 | 432 | 11 | EXT | Аномалия находится на отводе. | 0.97 | (c)
3943.19 | 0 | -0.042 | -11.49 | -11.532 | 664 | 1269 | 1263 | 664 |  | 372 | Нарушение формы кольцевого шва | GWAN |  | 01:48 | 03:26 | 03:25 | 0 | 1198 |  | EXT | Нарушение формы кольцевого шва Аномалия находится на отводе. |  | (c)
3946.764 | 3.574 | 3.529 | -7.916 | -7.961 | 1097 | 1273 | 1258 | 1097 | 3529 | 372 |  | CORR | GENE | 02:58 | 03:27 | 03:24 | 76 | 324 | 10 | EXT | Аномалия находится на отводе. | 0.89 | (c)
3950.046 | 6.856 | 6.811 | -4.634 | -4.679 | 1173 | 1325 | 1303 | 1173 | 4624 | 372 |  | CORR | CIGR | 03:10 | 03:35 | 03:31 | 55 | 260 | 10 | EXT | Аномалия находится на отводе. | 0.89 | (c)
3956.376 | 1.696 | 1.587 | -9.519 | -9.628 | 1787 | 1925 | 1906 | 1787 | 1587 | 373 | Дефект проката | MIAN | GENE | 04:51 | 05:13 | 05:10 | 126 | 239 |  | INT | Дефект проката Эквивалент потери металла 10%. Аномалия находится на отводе. |  | (c)
3965.895 | 0 | -0.022 | -11.255 | -11.277 | 460 | 1286 | 1760 | 460 |  | 374 | Нарушение формы кольцевого шва | GWAN |  | 05:37 | 07:50 | 09:07 | 0 | 2599 |  | EXT | Нарушение формы кольцевого шва Аномалия находится на отводе. |  | (c)
3965.947 | 0.052 | 0.008 | -11.203 | -11.247 | -799 | -414 | -260 | 0 | 8 | 374 |  | CORR | GENE | 02:14 | 03:16 | 03:41 | 123 | 1077 | 14 | EXT |  | 0.9 | (c)
3977.727 | 0.577 | 0.556 | -11.073 | -11.094 | 789 | 885 | 884 | 789 | 556 | 375 |  | CORR | CIGR | 04:06 | 04:22 | 04:22 | 38 | 191 | 13 | EXT |  | 0.89 | (c)
3989.207 | 0.407 | 0.353 | -11.183 | -11.237 | -1216 | -848 | -885 | 554 | 353 | 376 |  | CORR | GENE | 01:18 | 02:17 | 02:11 | 125 | 662 | 12 | EXT |  | 0.9 | (c)
3992.614 | 3.814 | 3.697 | -7.776 | -7.893 | -829 | -705 | -541 | 253 | 3697 | 376 |  | CORR | GENE | 02:20 | 02:40 | 03:07 | 138 | 576 | 10 | EXT |  | 0.9 | (c)
3993.08 | 4.28 | 4.234 | -7.31 | -7.356 | -917 | -751 | -708 | 499 | 4234 | 376 |  | CORR | GENE | 02:06 | 02:33 | 02:40 | 71 | 418 | 11 | EXT |  | 0.89 | (c)
4008.209 | 7.819 | 7.793 | -3.411 | -3.437 | -1103 | -1013 | -976 | 849 | 3388 | 377 |  | CORR | CIGR | 02:01 | 02:16 | 02:22 | 49 | 255 | 10 | EXT |  | 0.89 | (c)
4014.319 | 2.699 | 2.655 | -8.316 | -8.36 | -1187 | -942 | -1011 | 836 | 2655 | 378 |  | CORR | GENE | 09:58 | 10:38 | 10:26 | 156 | 352 | 12 | EXT |  | 0.9 | (c)
4018.755 | 7.135 | 7.103 | -3.88 | -3.912 | 591 | 770 | 811 | 591 | 3795 | 378 |  | CORR | GENE | 02:45 | 03:14 | 03:20 | 117 | 440 | 10 | EXT |  | 0.89 | (c)
4025.05 | 2.415 | 2.391 | -8.305 | -8.329 | 760 | 828 | 827 | 760 | 2391 | 379 |  | CORR | CIGR | 10:29 | 10:40 | 10:39 | 41 | 133 | 10 | EXT |  | 0.89 | (c)
4027.574 | 4.939 | 4.907 | -5.781 | -5.813 | -2050 | -1971 | -1918 | 1787 | 4907 | 379 |  | CORR | GENE | 02:55 | 03:08 | 03:16 | 85 | 263 | 12 | EXT |  | 0.89 | (c)
4028.745 | 6.11 | 6.059 | -4.61 | -4.661 | 2030 | 2151 | 2224 | 2030 | 4582 | 379 |  | CORR | GENE | 01:54 | 02:13 | 02:25 | 79 | 389 | 11 | EXT |  | 0.89 | (c)
4029.58 | 6.945 | 6.919 | -3.775 | -3.801 | 136 | 182 | 205 | 136 | 3754 | 379 |  | CORR | CIGR | 08:48 | 08:55 | 08:59 | 47 | 138 | 10 | EXT |  | 0.89 | (c)
4031.298 | 8.663 | 8.608 | -2.057 | -2.112 | 10 | 137 | 119 | 10 | 2033 | 379 |  | CORR | GENE | 08:28 | 08:48 | 08:45 | 79 | 217 | 11 | EXT |  | 0.89 | (c)
4032.218 | 9.583 | 9.566 | -1.137 | -1.154 | -49 | 126 | 124 | 0 | 1065 | 379 |  | CORR | GENE | 08:18 | 08:46 | 08:46 | 89 | 347 | 14 | EXT |  | 0.89 | (c)
4032.451 | 9.816 | 9.762 | -0.904 | -0.958 | 2137 | -2029 | -2021 | 1719 | 848 | 379 |  | CORR | GENE | 02:11 | 02:59 | 02:60 | 110 | 605 | 14 | EXT |  | 0.9 | (c)
4032.646 | 10.011 | 9.979 | -0.709 | -0.741 | -2022 | -1916 | -1866 | 1711 | 671 | 379 |  | CORR | GENE | 02:60 | 03:17 | 03:25 | 70 | 311 | 10 | EXT |  | 0.89 | (c)
4032.993 | 10.358 | 10.073 | -0.362 | -0.647 | -2099 | -1892 | -1882 | 1666 | 303 | 379 |  | CORR | GENE | 02:47 | 03:21 | 03:22 | 344 | 433 | 12 | EXT |  | 0.93 | (c)
4033.283 | 10.648 | 10.547 | -0.072 | -0.173 | -1952 | -1795 | -1850 | 1748 | 38 | 379 |  | CORR | GENE | 03:11 | 03:36 | 03:27 | 135 | 204 | 10 | EXT |  | 0.9 | (c)
4033.355 | 0 | -0.021 | -11.12 | -11.141 | -2128 | -1479 | -1676 | 1224 |  | 380 | Нарушение формы кольцевого шва | GWAN |  | 01:39 | 03:24 | 02:52 | 0 | 905 |  | EXT | Нарушение формы кольцевого шва |  | (c)
4044.475 | 0 | -0.026 | -11.545 | -11.571 | 1796 | 2185 | -1831 | 998 |  | 381 | Нарушение формы кольцевого шва | GWAN |  | 00:12 | 01:15 | 02:27 | 0 | 1666 |  | EXT | Нарушение формы кольцевого шва |  | (c)
4089.19 | 10.25 | 10.193 | -0.115 | -0.172 | -1097 | -986 | -929 | 761 | 98 | 384 |  | CORR | GENE | 02:51 | 03:09 | 03:18 | 74 | 336 | 14 | EXT |  | 0.89 | (c)
4092.911 | 3.606 | 3.591 | -7.789 | -7.804 | 6 | 117 | 119 | 6 | 3591 | 385 |  | CORR | GENE | 08:39 | 08:57 | 08:57 | 63 | 227 | 11 | EXT |  | 0.89 | (c)
4093.483 | 4.178 | 4.139 | -7.217 | -7.256 | -1714 | -1619 | -1617 | 1520 | 4139 | 385 |  | CORR | GENE | 04:01 | 04:17 | 04:17 | 63 | 194 | 10 | EXT |  | 0.89 | (c)
4094.752 | 5.447 | 5.432 | -5.948 | -5.963 | 250 | 428 | 392 | 250 | 5432 | 385 |  | CORR | CIGR | 09:18 | 09:47 | 09:41 | 46 | 285 | 10 | EXT |  | 0.89 | (c)
4094.867 | 5.562 | 5.445 | -5.833 | -5.95 | -1977 | -1912 | -1719 | 1461 | 5445 | 385 |  | CORR | GENE | 03:19 | 03:29 | 04:00 | 147 | 517 | 10 | EXT |  | 0.9 | (c)
4096.234 | 6.929 | 6.754 | -4.466 | -4.641 | -1239 | -1005 | -852 | 465 | 4436 | 385 |  | CORR | GENE | 05:18 | 05:56 | 06:20 | 205 | 774 | 11 | EXT |  | 0.91 | (c)
4096.413 | 7.108 | 7.06 | -4.287 | -4.335 | -1962 | -1759 | -1782 | 1603 | 4254 | 385 |  | CORR | GENE | 03:21 | 03:54 | 03:50 | 81 | 359 | 14 | EXT |  | 0.89 | (c)
4097.479 | 8.174 | 8.136 | -3.221 | -3.259 | -1228 | -1002 | -1021 | 814 | 3110 | 385 |  | CORR | GENE | 05:20 | 05:56 | 05:53 | 149 | 414 | 10 | EXT |  | 0.9 | (c)
4097.679 | 8.374 | 8.341 | -3.021 | -3.054 | 407 | 701 | 618 | 407 | 2960 | 385 |  | CORR | GENE | 09:44 | 10:31 | 10:18 | 94 | 422 | 11 | EXT |  | 0.89 | (c)
4097.844 | 8.539 | 8.489 | -2.856 | -2.906 | -2000 | -1554 | -1602 | 1205 | 2668 | 385 |  | CORR | GENE | 03:15 | 04:27 | 04:19 | 238 | 795 | 10 | EXT |  | 0.91 | (c)
4097.897 | 8.592 | 8.532 | -2.803 | -2.863 | -306 | 138 | -1 | 0 | 2699 | 385 |  | CORR | GENE | 07:49 | 09:00 | 08:38 | 164 | 610 | 12 | EXT |  | 0.9 | (c)
4099.273 | 9.968 | 9.927 | -1.427 | -1.468 | -1959 | -1773 | -1795 | 1631 | 1390 | 385 |  | CORR | GENE | 03:22 | 03:52 | 03:48 | 78 | 328 | 12 | EXT |  | 0.89 | (c)
4099.613 | 10.308 | 10.289 | -1.087 | -1.106 | -1942 | -1592 | -1719 | 1496 | 1027 | 385 |  | CORR | GENE | 03:24 | 04:21 | 04:00 | 79 | 446 | 10 | EXT |  | 0.89 | (c)
4099.849 | 10.544 | 10.534 | -0.851 | -0.861 | -1918 | -1849 | -1847 | 1776 | 826 | 385 |  | CORR | CIGR | 03:28 | 03:40 | 03:40 | 35 | 142 | 10 | EXT |  | 0.89 | (c)
4100.28 | 10.975 | 10.947 | -0.42 | -0.448 | -2014 | -1770 | -1826 | 1638 | 387 | 385 |  | CORR | GENE | 03:13 | 03:52 | 03:43 | 61 | 376 | 13 | EXT |  | 0.89 | (c)
4107.036 | 6.336 | 6.287 | -5.294 | -5.343 | -2041 | -1949 | -1894 | 1747 | 5279 | 386 |  | CORR | GENE | 03:55 | 04:10 | 04:19 | 64 | 294 | 10 | EXT |  | 0.89 | (c)
4112.878 | 0.548 | 0.298 | -11.082 | -11.332 | 2169 | -2206 | -1936 | 1580 | 298 | 387 |  | CORR | GENE | 02:09 | 02:23 | 03:07 | 268 | 712 | 12 | EXT |  | 0.92 | (c)
4114.505 | 2.175 | 2.145 | -9.455 | -9.485 | -169 | -30 | -45 | 0 | 2145 | 387 |  | CORR | GENE | 07:52 | 08:14 | 08:12 | 129 | 248 | 10 | EXT |  | 0.9 | (c)
4120.212 | 7.882 | 7.828 | -3.748 | -3.802 | -2187 | -1787 | -1863 | 1539 | 3681 | 387 |  | CORR | GENE | 02:26 | 03:31 | 03:19 | 121 | 648 | 13 | EXT |  | 0.9 | (c)
4122.897 | 10.567 | 10.498 | -1.063 | -1.132 | -1224 | -1029 | -1047 | 871 | 1047 | 387 |  | CORR | GENE | 05:02 | 05:33 | 05:30 | 85 | 353 | 13 | EXT |  | 0.89 | (c)
4125.756 | 1.796 | 1.771 | -9.494 | -9.519 | -1117 | -1006 | -1005 | 893 | 1771 | 388 |  | CORR | GENE | 04:51 | 05:09 | 05:09 | 94 | 223 | 10 | EXT |  | 0.89 | (c)
4135.25 | 0 | -0.029 | -11.595 | -11.624 | 173 | 772 | 1599 | 173 |  | 389 | Нарушение формы кольцевого шва | GWAN |  | 08:25 | 10:02 | 12:15 | 0 | 2852 |  | EXT | Нарушение формы кольцевого шва |  | (c)
4146.579 | 11.329 | 11.314 | -0.266 | -0.281 | 1951 | 2054 | 2032 | 1951 | 252 | 389 |  | CORR | CIGR | 01:12 | 01:29 | 01:25 | 29 | 161 | 11 | EXT |  | 0.89 | (c)
4178.995 | 8.88 | 8.857 | -2.765 | -2.788 | 1926 | 2000 | 1994 | 1926 | 2748 | 392 |  | CORR | CIGR | 09:53 | 10:05 | 10:04 | 40 | 135 | 10 | EXT |  | 0.89 | (c)
4220.178 | 4.468 | 4.374 | -6.647 | -6.741 | 1544 | 1601 | 1596 | 1544 | 4374 | 396 |  | DENT | GENE | 07:53 | 08:02 | 08:02 | 180 | 104 | 0.4 | N/A | Глубина вмятины: 6 мм (0,4%). Линейка: 18 см в (437 см; 08:02 ч:мин) |  | (c)
4259.5 | 0 | -0.055 | -11.64 | -11.695 | -27 | 322 | 409 | 0 |  | 400 | Нарушение формы кольцевого шва | GWAN |  | 11:51 | 00:47 | 13:01 | 0 | 871 |  | EXT | Нарушение формы кольцевого шва |  | (c)
4271.14 | 0 | -0.035 | -11.64 | -11.675 | 966 | 1646 | 1431 | 966 |  | 401 | Нарушение формы кольцевого шва | GWAN |  | 00:18 | 02:08 | 01:33 | 0 | 930 |  | EXT | Нарушение формы кольцевого шва |  | (c)
4328.082 | 0.487 | 0.204 | -10.778 | -11.061 | -763 | -703 | -706 | 649 | 204 | 406 |  | GOUG | GENE | 07:38 | 07:47 | 07:47 | 299 | 114 | 6 | EXT | Зона задиров. |  | (c)
4335.834 | 8.239 | 8.2 | -3.026 | -3.065 | 1478 | 1513 | 1517 | 1478 | 2995 | 406 |  | ARTD | GENE | 01:39 | 01:45 | 01:46 | 70 | 79 |  | EXT | Наплавка. |  | (c)
4350.38 | 0 | -0.048 | -10.57 | -10.618 | 1717 | 1962 | -2229 | 1715 |  | 408 | Нарушение формы кольцевого шва | GWAN |  | 10:35 | 11:15 | 11:58 | 0 | 1029 |  | EXT | Нарушение формы кольцевого шва |  | (c)
4367.343 | 6.393 | 5.987 | -5.192 | -5.598 | 506 | 605 | 587 | 506 | 4482 | 409 |  | ARTD | GENE | 01:45 | 02:01 | 01:58 | 1116 | 162 |  | EXT | Наплавка/вышлифовка 10%. |  | (c)
4468.112 | 5.647 | 5.619 | -5.678 | -5.706 | -1651 | -1528 | -1537 | 1423 | 4741 | 418 |  | GOUG | GENE | 04:49 | 05:09 | 05:07 | 965 | 228 | 12 | EXT | Зона задиров. |  | (c)
4470.344 | 7.879 | 7.431 | -3.446 | -3.894 | -1481 | -1434 | -1364 | 1247 | 3358 | 418 |  | GOUG | GENE | 05:16 | 05:24 | 05:35 | 536 | 234 | 13 | EXT | Зона задиров. |  | (c)
4481.064 | 7.274 | 7.264 | -3.341 | -3.351 | -153 | -97 | -82 | 12 | 3301 | 419 |  | CORR | CIGR | 00:20 | 00:29 | 00:32 | 50 | 141 | 11 | EXT |  | 0.89 | (c)
4511.899 | 5.959 | 5.926 | -5.671 | -5.704 | 2022 | 2077 | -2092 | 1745 | 5330 | 422 |  | ARTD | GENE | 02:05 | 02:14 | 03:01 | 374 | 694 |  | EXT | Наплавка/вышлифовка 10%. |  | (c)
4512.841 | 6.901 | 6.866 | -4.729 | -4.764 | -1140 | -1068 | -1064 | 987 | 4722 | 422 |  | CORR | CIGR | 05:34 | 05:46 | 05:47 | 42 | 153 | 11 | EXT |  | 0.89 | (c)
4546.011 | 5.181 | 5.154 | -3.984 | -4.011 | -324 | -193 | -213 | 102 | 3964 | 425 |  | CORR | CIGR | 04:19 | 04:40 | 04:36 | 47 | 222 | 10 | EXT |  | 0.89 | (c)
4569.858 | 8.938 | 8.897 | -1.882 | -1.923 | -267 | -215 | -207 | 147 | 1854 | 427 |  | ARTD | GENE | 02:32 | 02:40 | 02:42 | 69 | 119 |  | EXT | Наплавка. |  | (c)
4577.319 | 5.579 | 3.812 | -5.486 | -7.253 | -237 | -97 | -130 | 23 | 3812 | 428 | Дефект проката | MIAN | GENE | 09:56 | 10:18 | 10:13 | 2170 | 214 |  | EXT | Дефект проката Эквивалент потери металла 10%. |  | (c)
4604.39 | 0 | -0.03 | -10.82 | -10.85 | 145 | 663 | 477 | 145 |  | 431 | Нарушение формы кольцевого шва | GWAN |  | 02:29 | 03:53 | 03:23 | 0 | 663 |  | EXT | Нарушение формы кольцевого шва |  | (c)
4604.39 | 0 | -0.045 | -10.82 | -10.865 | 1750 | 2158 | -1803 | 895 |  | 431 | Нарушение формы кольцевого шва | GWAN |  | 06:48 | 07:54 | 09:15 | 0 | 1816 |  | EXT | Нарушение формы кольцевого шва |  | (c)
4620.261 | 5.051 | 4.998 | -5.629 | -5.682 | -1343 | -1061 | -1106 | 869 | 4998 | 432 |  | CORR | GENE | 03:24 | 04:09 | 04:02 | 106 | 473 | 13 | EXT |  | 0.9 | (c)
4622.609 | 7.399 | 7.377 | -3.281 | -3.303 | -625 | -572 | -480 | 334 | 3217 | 432 |  | CORR | GENE | 05:20 | 05:28 | 05:43 | 86 | 291 | 11 | EXT |  | 0.89 | (c)
4622.819 | 7.609 | 7.556 | -3.071 | -3.124 | -833 | -749 | -672 | 510 | 3031 | 432 |  | CORR | GENE | 04:46 | 04:60 | 05:12 | 93 | 323 | 10 | EXT |  | 0.89 | (c)
4624.653 | 9.443 | 9.328 | -1.237 | -1.352 | -601 | -464 | -400 | 198 | 1207 | 432 |  | CORR | GENE | 05:24 | 05:46 | 05:56 | 145 | 402 | 10 | EXT |  | 0.9 | (c)
4626.477 | 0.587 | 0.264 | -11.078 | -11.401 | 366 | 583 | 650 | 366 | 264 | 433 |  | CORR | GENE | 04:52 | 05:27 | 05:38 | 329 | 567 | 12 | EXT |  | 0.93 | (c)
4628.967 | 3.077 | 2.93 | -8.588 | -8.735 | 369 | 523 | 561 | 369 | 2930 | 433 |  | CORR | GENE | 04:53 | 05:18 | 05:24 | 171 | 384 | 10 | EXT |  | 0.9 | (c)
4629.939 | 4.049 | 4.004 | -7.616 | -7.661 | 334 | 557 | 520 | 334 | 4004 | 433 |  | CORR | GENE | 04:47 | 05:23 | 05:17 | 89 | 373 | 12 | EXT |  | 0.89 | (c)
4630.155 | 4.265 | 4.22 | -7.4 | -7.445 | -447 | -345 | -356 | 264 | 4220 | 433 |  | CORR | GENE | 02:41 | 02:57 | 02:56 | 72 | 183 | 10 | EXT |  | 0.89 | (c)
4630.949 | 5.059 | 5.032 | -6.606 | -6.633 | 2200 | -2185 | -2177 | 2093 | 5032 | 433 |  | CORR | CIGR | 09:48 | 10:00 | 10:02 | 40 | 168 | 10 | EXT |  | 0.89 | (c)
4632.228 | 6.338 | 6.112 | -5.327 | -5.553 | -290 | 177 | 129 | 0 | 5290 | 433 |  | CORR | GENE | 03:06 | 04:22 | 04:14 | 263 | 839 | 14 | EXT |  | 0.92 | (c)
4632.993 | 7.103 | 7.049 | -4.562 | -4.616 | 294 | 385 | 608 | 294 | 4494 | 433 |  | CORR | GENE | 04:41 | 04:55 | 05:31 | 122 | 628 | 12 | EXT |  | 0.9 | (c)
4633.995 | 8.105 | 8.018 | -3.56 | -3.647 | -158 | -74 | -99 | 39 | 3330 | 433 |  | CORR | GENE | 03:28 | 03:41 | 03:37 | 317 | 119 | 11 | EXT |  | 0.92 | (c)
4634.315 | 8.425 | 8.375 | -3.24 | -3.29 | -436 | -185 | -255 | 74 | 3194 | 433 |  | CORR | GENE | 02:43 | 03:23 | 03:12 | 96 | 362 | 11 | EXT |  | 0.89 | (c)
4635.766 | 9.876 | 9.852 | -1.789 | -1.813 | -655 | -558 | -490 | 324 | 1703 | 433 |  | CORR | GENE | 02:07 | 02:23 | 02:34 | 110 | 331 | 14 | EXT |  | 0.9 | (c)
4636.018 | 10.128 | 10.065 | -1.537 | -1.6 | 779 | 850 | 938 | 779 | 1485 | 433 |  | CORR | GENE | 05:59 | 06:10 | 06:24 | 115 | 318 | 11 | EXT |  | 0.9 | (c)
4636.791 | 10.901 | 10.867 | -0.764 | -0.798 | 658 | 821 | 760 | 658 | 756 | 433 |  | CORR | CIGR | 05:39 | 06:06 | 05:56 | 42 | 205 | 11 | EXT |  | 0.89 | (c)
4637.661 | 0.106 | 0.086 | -11.564 | -11.584 | 2003 | 2180 | 2213 | 2003 | 86 | 434 |  | CORR | GENE | 07:25 | 07:54 | 07:59 | 146 | 421 | 13 | EXT |  | 0.9 | (c)
4637.709 | 0.154 | 0.119 | -11.516 | -11.551 | 1732 | 1813 | 1805 | 1732 | 119 | 434 |  | CORR | CIGR | 06:42 | 06:55 | 06:53 | 37 | 146 | 11 | EXT |  | 0.89 | (c)
4640.871 | 3.316 | 3.297 | -8.354 | -8.373 | -1361 | -1271 | -1286 | 1210 | 3297 | 434 |  | CORR | CIGR | 10:22 | 10:37 | 10:35 | 37 | 151 | 21 | EXT |  | 0.89 | (c)
4642.157 | 4.602 | 4.561 | -7.068 | -7.109 | -385 | -260 | -285 | 186 | 4561 | 434 |  | CORR | GENE | 01:00 | 01:20 | 01:16 | 85 | 199 | 11 | EXT |  | 0.89 | (c)
4643.793 | 6.238 | 6.226 | -5.432 | -5.444 | 1220 | 1419 | 1355 | 1220 | 5407 | 434 |  | CORR | CIGR | 05:19 | 05:51 | 05:41 | 37 | 270 | 11 | EXT |  | 0.89 | (c)
4643.893 | 6.338 | 6.317 | -5.332 | -5.353 | -1333 | -1262 | -1256 | 1179 | 5305 | 434 |  | CORR | CIGR | 10:27 | 10:38 | 10:39 | 48 | 154 | 10 | EXT |  | 0.89 | (c)
4644.322 | 6.767 | 6.749 | -4.903 | -4.921 | 33 | 100 | 97 | 33 | 4876 | 434 |  | CORR | CIGR | 02:07 | 02:18 | 02:18 | 45 | 128 | 11 | EXT |  | 0.89 | (c)
4644.974 | 7.419 | 7.419 | -4.251 | -4.251 | -1115 | -1034 | -1046 | 978 | 4227 | 434 |  | CORR | CIGR | 11:02 | 11:15 | 11:13 | 24 | 137 | 11 | EXT |  | 0.89 | (c)
4651.041 | 1.816 | 1.808 | -9.849 | -9.857 | -213 | -113 | -104 | 0 | 1808 | 435 |  | CORR | CIGR | 01:53 | 02:09 | 02:11 | 46 | 217 | 13 | EXT |  | 0.89 | (c)
4651.811 | 2.586 | 2.579 | -9.079 | -9.086 | -24 | 114 | 101 | 0 | 2579 | 435 |  | CORR | CIGR | 02:24 | 02:46 | 02:44 | 45 | 250 | 10 | EXT |  | 0.89 | (c)
4652.096 | 2.871 | 2.844 | -8.794 | -8.821 | -17 | 46 | 89 | 0 | 2844 | 435 |  | CORR | GENE | 02:25 | 02:35 | 02:42 | 59 | 212 | 10 | EXT |  | 0.89 | (c)
4652.19 | 2.965 | 2.939 | -8.7 | -8.726 | 5 | 176 | 139 | 5 | 2939 | 435 |  | CORR | GENE | 02:28 | 02:56 | 02:50 | 58 | 268 | 10 | EXT |  | 0.89 | (c)
4655.097 | 5.872 | 5.821 | -5.793 | -5.844 | -238 | -119 | -100 | 0 | 5754 | 435 |  | CORR | GENE | 01:49 | 02:08 | 02:11 | 90 | 276 | 10 | EXT |  | 0.89 | (c)
4655.385 | 6.16 | 6.132 | -5.505 | -5.533 | -408 | -229 | -221 | 34 | 5476 | 435 |  | CORR | GENE | 01:22 | 01:50 | 01:52 | 57 | 375 | 10 | EXT |  | 0.89 | (c)
4662.737 | 1.847 | 1.787 | -9.353 | -9.413 | -486 | -363 | -250 | 15 | 1787 | 436 |  | CORR | GENE | 02:24 | 02:44 | 03:02 | 70 | 471 | 14 | EXT |  | 0.89 | (c)
4663.4 | 2.51 | 2.484 | -8.69 | -8.716 | -34 | 134 | 174 | 0 | 2484 | 436 |  | CORR | CIGR | 03:37 | 04:05 | 04:11 | 38 | 415 | 13 | EXT |  | 0.89 | (c)
4663.405 | 2.515 | 2.348 | -8.685 | -8.852 | 592 | 1006 | 865 | 592 | 2348 | 436 |  | CORR | GENE | 05:18 | 06:25 | 06:02 | 179 | 545 | 10 | EXT |  | 0.9 | (c)
4663.513 | 2.623 | 2.584 | -8.577 | -8.616 | -296 | -66 | -110 | 0 | 2584 | 436 |  | CORR | GENE | 02:55 | 03:32 | 03:25 | 77 | 371 | 10 | EXT |  | 0.89 | (c)
4665.205 | 4.315 | 4.26 | -6.885 | -6.94 | -484 | -346 | -253 | 22 | 4260 | 436 |  | CORR | GENE | 02:25 | 02:47 | 03:02 | 86 | 462 | 10 | EXT |  | 0.89 | (c)
4666.322 | 5.432 | 5.411 | -5.768 | -5.789 | -349 | -240 | -280 | 211 | 5411 | 436 |  | CORR | CIGR | 02:47 | 03:04 | 02:58 | 32 | 138 | 10 | EXT |  | 0.89 | (c)
4667.728 | 6.838 | 6.821 | -4.362 | -4.379 | 1514 | 1673 | 1670 | 1514 | 4348 | 436 |  | CORR | CIGR | 07:47 | 08:13 | 08:12 | 31 | 312 | 15 | EXT |  | 0.89 | (c)
4667.874 | 6.984 | 6.941 | -4.216 | -4.259 | -527 | -20 | -212 | 0 | 4198 | 436 |  | CORR | GENE | 02:18 | 03:40 | 03:09 | 61 | 630 | 12 | EXT |  | 0.89 | (c)
4672.09 | 0 | -0.032 | -11.655 | -11.687 | -1551 | -1454 | -1466 | 1380 |  | 437 | Нарушение формы кольцевого шва | GWAN |  | 00:25 | 00:40 | 00:38 | 0 | 171 |  | EXT | Нарушение формы кольцевого шва |  | (c)
4672.09 | 0 | -0.022 | -11.655 | -11.677 | 409 | 706 | 885 | 409 |  | 437 | Нарушение формы кольцевого шва | GWAN |  | 05:41 | 06:29 | 06:58 | 0 | 952 |  | EXT | Нарушение формы кольцевого шва |  | (c)
4678.504 | 6.414 | 6.39 | -5.241 | -5.265 | 1545 | 1651 | 1662 | 1545 | 5232 | 437 |  | CORR | CIGR | 08:44 | 09:01 | 09:03 | 33 | 235 | 12 | EXT |  | 0.89 | (c)
4678.923 | 6.833 | 6.809 | -4.822 | -4.846 | -763 | -670 | -677 | 591 | 4802 | 437 |  | CORR | CIGR | 02:32 | 02:47 | 02:46 | 44 | 173 | 10 | EXT |  | 0.89 | (c)
4679.904 | 7.814 | 7.774 | -3.841 | -3.881 | -831 | -682 | -686 | 541 | 3822 | 437 |  | CORR | GENE | 02:21 | 02:45 | 02:44 | 59 | 290 | 11 | EXT |  | 0.89 | (c)
4680.309 | 8.219 | 8.207 | -3.436 | -3.448 | -627 | -560 | -560 | 494 | 3415 | 437 |  | CORR | CIGR | 02:54 | 03:05 | 03:04 | 33 | 133 | 13 | EXT |  | 0.89 | (c)
4695.489 | 0.544 | 0.525 | -10.496 | -10.515 | -1099 | -960 | -963 | 827 | 525 | 439 |  | CORR | CIGR | 02:03 | 02:25 | 02:25 | 56 | 273 | 10 | EXT |  | 0.89 | (c)
4696.372 | 1.427 | 1.377 | -9.613 | -9.663 | -1011 | -663 | -748 | 485 | 1377 | 439 |  | CORR | GENE | 02:17 | 03:13 | 02:60 | 60 | 526 | 12 | EXT |  | 0.89 | (c)
4698.629 | 3.684 | 3.66 | -7.356 | -7.38 | -842 | -745 | -758 | 675 | 3660 | 439 |  | CORR | GENE | 02:44 | 03:00 | 02:58 | 122 | 167 | 11 | EXT |  | 0.9 | (c)
4698.964 | 4.019 | 3.997 | -7.021 | -7.043 | -888 | -773 | -786 | 684 | 3997 | 439 |  | CORR | CIGR | 02:37 | 02:56 | 02:54 | 36 | 204 | 10 | EXT |  | 0.89 | (c)
4699.795 | 4.85 | 4.816 | -6.19 | -6.224 | -701 | -597 | -600 | 500 | 4816 | 439 |  | CORR | CIGR | 03:07 | 03:24 | 03:23 | 42 | 201 | 10 | EXT |  | 0.89 | (c)
4700.022 | 5.077 | 5.048 | -5.963 | -5.992 | -760 | -717 | -694 | 629 | 5048 | 439 |  | CORR | CIGR | 02:58 | 03:05 | 03:08 | 43 | 131 | 10 | EXT |  | 0.89 | (c)
4703.079 | 8.134 | 8.117 | -2.906 | -2.923 | -1018 | -960 | -941 | 864 | 2871 | 439 |  | CORR | CIGR | 02:16 | 02:25 | 02:28 | 52 | 154 | 11 | EXT |  | 0.89 | (c)
4707.961 | 1.976 | 1.934 | -9.574 | -9.616 | -814 | -479 | -507 | 200 | 1934 | 440 |  | CORR | GENE | 00:56 | 01:50 | 01:46 | 80 | 614 | 10 | EXT |  | 0.89 | (c)
4708.122 | 2.137 | 2.113 | -9.413 | -9.437 | -576 | -399 | -404 | 233 | 2113 | 440 |  | CORR | CIGR | 01:35 | 02:03 | 02:03 | 55 | 343 | 10 | EXT |  | 0.89 | (c)
4708.699 | 2.714 | 2.506 | -8.836 | -9.044 | -840 | -756 | -481 | 122 | 2506 | 440 |  | CORR | GENE | 00:52 | 01:06 | 01:50 | 236 | 718 | 10 | EXT |  | 0.91 | (c)
4714.024 | 8.039 | 7.978 | -3.511 | -3.572 | 2175 | -2096 | -2110 | 1934 | 3479 | 440 |  | CORR | GENE | 08:59 | 09:30 | 09:27 | 93 | 352 | 14 | EXT |  | 0.89 | (c)
4714.121 | 8.136 | 8.083 | -3.414 | -3.467 | -1908 | -1893 | -1894 | 1880 | 3340 | 440 |  | CORR | AXGR | 09:60 | 10:02 | 10:02 | 127 | 28 | 15 | EXT |  | 0.9 | (c)
4714.358 | 8.373 | 8.285 | -3.177 | -3.265 | 1965 | 1974 | 1988 | 1965 | 3055 | 440 |  | CORR | AXGR | 08:25 | 08:26 | 08:29 | 210 | 45 | 12 | EXT |  | 0.91 | (c)
4716.684 | 10.699 | 10.678 | -0.851 | -0.872 | -182 | -6 | 95 | 0 | 650 | 440 |  | CORR | GENE | 02:38 | 03:07 | 03:23 | 222 | 554 | 12 | EXT |  | 0.91 | (c)
4718.646 | 1.111 | 1.089 | -9.594 | -9.616 | -1963 | -1774 | -1788 | 1613 | 1089 | 441 |  | CORR | CIGR | 00:56 | 01:27 | 01:25 | 45 | 351 | 10 | EXT |  | 0.89 | (c)
4720.227 | 2.692 | 2.625 | -8.013 | -8.08 | -1890 | -1681 | -1703 | 1516 | 2625 | 441 |  | CORR | GENE | 01:08 | 01:42 | 01:38 | 96 | 373 | 13 | EXT |  | 0.89 | (c)
4722.877 | 5.342 | 5.291 | -5.363 | -5.414 | 737 | 837 | 959 | 737 | 5291 | 441 |  | CORR | GENE | 08:12 | 08:28 | 08:48 | 77 | 444 | 15 | EXT |  | 0.89 | (c)
4722.88 | 5.345 | 5.108 | -5.36 | -5.597 | -1487 | -1002 | -1111 | 735 | 5036 | 441 |  | CORR | GENE | 02:13 | 03:32 | 03:14 | 561 | 752 | 19 | EXT |  | 1 | (c)
4723.864 | 6.329 | 5.937 | -4.376 | -4.768 | -1615 | -1446 | -1442 | 1269 | 4324 | 441 |  | CORR | GENE | 01:53 | 02:20 | 02:21 | 444 | 346 | 12 | EXT |  | 0.94 | (c)
4725.007 | 7.472 | 7.408 | -3.233 | -3.297 | -1585 | -1426 | -1358 | 1131 | 3230 | 441 |  | CORR | GENE | 01:57 | 02:23 | 02:34 | 67 | 454 | 11 | EXT |  | 0.89 | (c)
4725.663 | 8.128 | 8.1 | -2.577 | -2.605 | -1698 | -1282 | -1456 | 1214 | 2529 | 441 |  | CORR | GENE | 01:39 | 02:46 | 02:18 | 76 | 483 | 10 | EXT |  | 0.89 | (c)
4726.724 | 9.189 | 9.176 | -1.516 | -1.529 | -1282 | -1218 | -1218 | 1154 | 1502 | 441 |  | CORR | CIGR | 02:46 | 02:57 | 02:57 | 27 | 128 | 10 | EXT |  | 0.89 | (c)
4727.589 | 10.054 | 10.028 | -0.651 | -0.677 | -1546 | -1474 | -1405 | 1264 | 628 | 441 |  | CORR | CIGR | 02:04 | 02:15 | 02:27 | 49 | 282 | 12 | EXT |  | 0.89 | (c)
4727.715 | 10.18 | 10.154 | -0.525 | -0.551 | 1458 | 1563 | 1549 | 1458 | 490 | 441 |  | CORR | GENE | 10:09 | 10:26 | 10:23 | 61 | 182 | 11 | EXT |  | 0.89 | (c)
4727.741 | 10.206 | 10.193 | -0.499 | -0.512 | -1368 | -1247 | -1259 | 1151 | 479 | 441 |  | CORR | CIGR | 02:33 | 02:52 | 02:50 | 33 | 216 | 10 | EXT |  | 0.89 | (c)
4728.131 | 10.596 | 10.492 | -0.109 | -0.213 | -1718 | -1409 | -1386 | 1054 | 69 | 441 |  | CORR | GENE | 01:36 | 02:26 | 02:30 | 144 | 664 | 10 | EXT |  | 0.9 | (c)
4730.571 | 2.331 | 2.298 | -8.429 | -8.462 | -43 | 52 | 246 | 0 | 2298 | 442 |  | CORR | CIGR | 07:58 | 08:13 | 08:44 | 50 | 578 | 24 | EXT |  | 0.89 | (c)
4730.674 | 2.434 | 1.934 | -8.326 | -8.826 | -2121 | -1975 | -1839 | 1557 | 1934 | 442 |  | CORR | GENE | 02:22 | 02:46 | 03:08 | 543 | 565 | 27 | EXT |  | 1.06 | (b)
4730.974 | 2.734 | 2.638 | -8.026 | -8.122 | 2196 | -2046 | -2057 | 1849 | 2638 | 442 |  | CORR | GENE | 01:59 | 02:34 | 02:33 | 132 | 415 | 18 | EXT |  | 0.91 | (c)
4731.129 | 2.889 | 2.878 | -7.871 | -7.882 | -1287 | -1251 | -1249 | 1211 | 2878 | 442 |  | CORR | CIGR | 04:37 | 04:43 | 04:43 | 26 | 76 | 10 | EXT |  | 0.89 | (c)
4731.138 | 2.898 | 2.867 | -7.862 | -7.893 | -1978 | -1921 | -1923 | 1868 | 2867 | 442 |  | CORR | GENE | 02:45 | 02:55 | 02:54 | 63 | 110 | 14 | EXT |  | 0.89 | (c)
4731.24 | 3 | 2.405 | -7.76 | -8.355 | -44 | -26 | -9 | 0 | 2405 | 442 |  | CORR | GENE | 07:58 | 08:01 | 08:03 | 1014 | 70 | 13 | EXT |  | 0.98 | (c)
4731.261 | 3.021 | 2.973 | -7.739 | -7.787 | -1852 | -1771 | -1781 | 1710 | 2973 | 442 |  | CORR | GENE | 03:06 | 03:19 | 03:17 | 63 | 142 | 13 | EXT |  | 0.89 | (c)
4733.071 | 4.831 | 4.795 | -5.929 | -5.965 | -3 | 103 | 81 | 0 | 4795 | 442 |  | CORR | CIGR | 08:04 | 08:21 | 08:18 | 54 | 167 | 10 | EXT |  | 0.89 | (c)
4733.105 | 4.865 | 4.845 | -5.895 | -5.915 | 2170 | 2199 | -2158 | 2025 | 4845 | 442 |  | CORR | GENE | 01:55 | 01:60 | 02:16 | 210 | 266 | 11 | EXT |  | 0.91 | (c)
4733.181 | 4.941 | 4.907 | -5.819 | -5.853 | 28 | 133 | 113 | 28 | 4907 | 442 |  | CORR | CIGR | 08:09 | 08:26 | 08:23 | 38 | 170 | 10 | EXT |  | 0.89 | (c)
4733.918 | 5.678 | 5.63 | -5.082 | -5.13 | 2230 | -2162 | -2170 | 2108 | 5065 | 442 |  | CORR | GENE | 02:05 | 02:16 | 02:15 | 65 | 124 | 10 | EXT |  | 0.89 | (c)
4734.163 | 5.923 | 5.909 | -4.837 | -4.851 | 2079 | 2141 | 2133 | 2079 | 4820 | 442 |  | CORR | CIGR | 01:40 | 01:50 | 01:49 | 31 | 107 | 11 | EXT |  | 0.89 | (c)
4736.733 | 8.493 | 8.469 | -2.267 | -2.291 | -1529 | -1487 | -1472 | 1416 | 2229 | 442 |  | CORR | GENE | 03:58 | 04:05 | 04:07 | 62 | 114 | 11 | EXT |  | 0.89 | (c)
4737.422 | 9.182 | 9.167 | -1.578 | -1.593 | -1402 | -1331 | -1339 | 1276 | 1565 | 442 |  | CORR | CIGR | 04:18 | 04:30 | 04:29 | 28 | 125 | 11 | EXT |  | 0.89 | (c)
4740.123 | 1.123 | 1.07 | -9.807 | -9.86 | -1708 | -1437 | -1449 | 1191 | 1070 | 443 |  | CORR | GENE | 00:57 | 01:41 | 01:39 | 74 | 517 | 12 | EXT |  | 0.89 | (c)
4742.029 | 3.029 | 3.013 | -7.901 | -7.917 | -581 | -394 | -438 | 294 | 3013 | 443 |  | CORR | GENE | 03:59 | 04:29 | 04:22 | 64 | 287 | 13 | EXT |  | 0.89 | (c)
4742.231 | 3.231 | 3.195 | -7.699 | -7.735 | 1891 | 2015 | 1983 | 1891 | 3195 | 443 |  | CORR | GENE | 10:38 | 10:58 | 10:53 | 58 | 184 | 10 | EXT |  | 0.89 | (c)
4742.32 | 3.32 | 3.283 | -7.61 | -7.647 | 2158 | -2219 | -2178 | 2052 | 3283 | 443 |  | CORR | GENE | 11:21 | 11:34 | 11:41 | 71 | 251 | 11 | EXT |  | 0.89 | (c)
4742.325 | 3.325 | 3.259 | -7.605 | -7.671 | -367 | -338 | -343 | 319 | 3259 | 443 |  | CORR | AXGR | 04:33 | 04:38 | 04:37 | 145 | 48 | 31 | EXT |  | 0.93 | (c)
4742.43 | 3.43 | 3.392 | -7.5 | -7.538 | -1096 | -797 | -894 | 693 | 3392 | 443 |  | CORR | GENE | 02:36 | 03:24 | 03:08 | 82 | 403 | 15 | EXT |  | 0.89 | (c)
4742.538 | 3.538 | 3.517 | -7.392 | -7.413 | 1475 | 1737 | 1677 | 1475 | 3517 | 443 |  | CORR | GENE | 09:31 | 10:13 | 10:03 | 144 | 403 | 12 | EXT |  | 0.9 | (c)
4744.059 | 5.059 | 5.005 | -5.871 | -5.925 | -1208 | -1114 | -1085 | 963 | 5005 | 443 |  | CORR | GENE | 02:18 | 02:33 | 02:37 | 122 | 245 | 11 | EXT |  | 0.9 | (c)
4744.12 | 5.12 | 5.088 | -5.81 | -5.842 | -211 | -47 | -91 | 0 | 5088 | 443 |  | CORR | GENE | 04:59 | 05:25 | 05:18 | 67 | 240 | 12 | EXT |  | 0.89 | (c)
4744.145 | 5.145 | 5.095 | -5.785 | -5.835 | 1793 | 1949 | 1958 | 1793 | 5095 | 443 |  | CORR | GENE | 10:22 | 10:47 | 10:49 | 104 | 329 | 10 | EXT |  | 0.89 | (c)
4744.729 | 5.729 | 5.689 | -5.201 | -5.241 | -1105 | -960 | -976 | 847 | 5093 | 443 |  | CORR | GENE | 02:34 | 02:58 | 02:55 | 148 | 258 | 10 | EXT |  | 0.9 | (c)
4746.768 | 7.768 | 7.679 | -3.162 | -3.251 | -571 | -305 | -373 | 174 | 3108 | 443 |  | CORR | GENE | 04:00 | 04:43 | 04:32 | 143 | 397 | 15 | EXT |  | 0.9 | (c)
4746.84 | 7.84 | 7.774 | -3.09 | -3.156 | -1045 | -983 | -952 | 859 | 3063 | 443 |  | CORR | GENE | 02:44 | 02:54 | 02:59 | 93 | 186 | 11 | EXT |  | 0.89 | (c)
4747.056 | 8.056 | 7.998 | -2.874 | -2.932 | 1685 | 1845 | 1812 | 1685 | 2852 | 443 |  | CORR | GENE | 10:05 | 10:30 | 10:25 | 80 | 255 | 10 | EXT |  | 0.89 | (c)
4747.195 | 8.195 | 7.957 | -2.735 | -2.973 | -677 | -373 | -365 | 53 | 2709 | 443 |  | CORR | GENE | 03:43 | 04:32 | 04:34 | 264 | 624 | 26 | EXT |  | 0.97 | (c)
4749.066 | 10.066 | 10.043 | -0.864 | -0.887 | -1390 | -1346 | -1329 | 1268 | 849 | 443 |  | CORR | CIGR | 01:48 | 01:55 | 01:58 | 38 | 122 | 10 | EXT |  | 0.89 | (c)
4749.97 | 0.04 | 0.025 | -10.775 | -10.79 | 336 | 378 | 496 | 336 | 25 | 444 |  | CORR | GENE | 03:41 | 03:48 | 04:07 | 212 | 319 | 12 | EXT |  | 0.91 | (c)
4750.592 | 0.662 | 0.55 | -10.153 | -10.265 | 1903 | -1950 | -2183 | 0 | 550 | 444 |  | CORR | GENE | 07:54 | 09:32 | 08:54 | 145 | 750 | 30 | EXT |  | 0.93 | (c)
4750.904 | 0.974 | 0.943 | -9.841 | -9.872 | 1921 | -2132 | 2201 | 0 | 943 | 444 |  | CORR | GENE | 07:57 | 09:03 | 08:42 | 79 | 560 | 17 | EXT |  | 0.89 | (c)
4753.106 | 3.176 | 3.04 | -7.639 | -7.775 | 95 | 119 | 121 | 95 | 3040 | 444 |  | CORR | AXGR | 03:02 | 03:06 | 03:06 | 204 | 51 | 12 | EXT |  | 0.91 | (c)
4753.281 | 3.351 | 3.335 | -7.464 | -7.48 | -103 | 17 | -12 | 0 | 3335 | 444 |  | CORR | GENE | 02:30 | 02:49 | 02:45 | 71 | 182 | 11 | EXT |  | 0.89 | (c)
4753.461 | 3.531 | 3.517 | -7.284 | -7.298 | -214 | -163 | -148 | 83 | 3517 | 444 |  | CORR | CIGR | 02:12 | 02:20 | 02:23 | 53 | 131 | 10 | EXT |  | 0.89 | (c)
4756.58 | 6.65 | 6.475 | -4.165 | -4.34 | -319 | -315 | -245 | 171 | 4106 | 444 |  | CORR | GENE | 01:55 | 01:56 | 02:07 | 234 | 148 | 10 | EXT |  | 0.91 | (c)
4756.678 | 6.748 | 6.719 | -4.067 | -4.096 | -449 | -367 | -381 | 313 | 4017 | 444 |  | CORR | GENE | 01:34 | 01:47 | 01:45 | 79 | 136 | 18 | EXT |  | 0.89 | (c)
4757.594 | 7.664 | 7.611 | -3.151 | -3.204 | -201 | -94 | -36 | 0 | 3036 | 444 |  | CORR | GENE | 02:14 | 02:32 | 02:41 | 168 | 329 | 14 | EXT |  | 0.91 | (c)
4791.571 | 8.356 | 8.348 | -1.794 | -1.802 | 958 | 996 | 996 | 958 | 1783 | 447 |  | CORR | CIGR | 04:40 | 04:46 | 04:46 | 19 | 76 | 11 | EXT |  | 0.89 | (c)
4792.995 | 9.78 | 9.775 | -0.37 | -0.375 | 158 | 348 | 299 | 158 | 330 | 447 |  | CORR | CIGR | 02:31 | 03:02 | 02:54 | 45 | 283 | 12 | EXT |  | 0.89 | (c)
4793.799 | 0.434 | 0.425 | -10.506 | -10.515 | -209 | -168 | -159 | 110 | 425 | 448 |  | CORR | CIGR | 03:22 | 03:28 | 03:30 | 30 | 100 | 11 | EXT |  | 0.89 | (c)
4795.433 | 2.068 | 2.026 | -8.872 | -8.914 | -555 | -471 | -486 | 416 | 2026 | 448 |  | CORR | GENE | 02:26 | 02:39 | 02:37 | 147 | 139 | 10 | EXT |  | 0.9 | (c)
4826.117 | 11.062 | 11.055 | -0.398 | -0.405 | 778 | 814 | 819 | 778 | 386 | 450 |  | CORR | CIGR | 03:11 | 03:17 | 03:18 | 19 | 82 | 13 | EXT |  | 0.89 | (c)
4826.515 | 0 | -0.019 | -11.625 | -11.644 | -429 | -272 | -214 | 0 |  | 451 | Нарушение формы кольцевого шва | GWAN |  | 06:08 | 06:33 | 06:42 | 0 | 430 |  | EXT | Нарушение формы кольцевого шва |  | (c)
4827.336 | 0.821 | 0.811 | -10.804 | -10.814 | -1836 | -1785 | -1778 | 1720 | 811 | 451 |  | CORR | CIGR | 02:21 | 02:29 | 02:30 | 31 | 116 | 10 | EXT |  | 0.89 | (c)
4827.738 | 1.223 | 1.214 | -10.402 | -10.411 | -1633 | -1562 | -1554 | 1476 | 1214 | 451 |  | CORR | CIGR | 02:54 | 03:05 | 03:06 | 32 | 157 | 10 | EXT |  | 0.89 | (c)
4828.049 | 1.534 | 1.495 | -10.091 | -10.13 | -1661 | -1491 | -1536 | 1411 | 1495 | 451 |  | CORR | GENE | 02:49 | 03:16 | 03:09 | 148 | 250 | 19 | EXT |  | 0.91 | (c)
4828.251 | 1.736 | 1.691 | -9.889 | -9.934 | -1776 | -1702 | -1643 | 1509 | 1691 | 451 |  | CORR | GENE | 02:30 | 02:42 | 02:52 | 64 | 267 | 12 | EXT |  | 0.89 | (c)
4828.41 | 1.895 | 1.884 | -9.73 | -9.741 | -1714 | -1664 | -1589 | 1465 | 1884 | 451 |  | CORR | CIGR | 02:40 | 02:49 | 03:01 | 53 | 249 | 11 | EXT |  | 0.89 | (c)
4828.624 | 2.109 | 2.065 | -9.516 | -9.56 | -1929 | -1688 | -1784 | 1639 | 2065 | 451 |  | CORR | GENE | 02:06 | 02:45 | 02:29 | 64 | 290 | 10 | EXT |  | 0.89 | (c)
4829.016 | 2.501 | 2.467 | -9.124 | -9.158 | -1936 | -1745 | -1810 | 1684 | 2467 | 451 |  | CORR | GENE | 02:05 | 02:35 | 02:25 | 70 | 252 | 15 | EXT |  | 0.89 | (c)
4829.392 | 2.877 | 2.761 | -8.748 | -8.864 | -1968 | -1743 | -1691 | 1414 | 2761 | 451 |  | CORR | GENE | 01:59 | 02:36 | 02:44 | 220 | 554 | 10 | EXT |  | 0.91 | (c)
4829.756 | 3.241 | 3.228 | -8.384 | -8.397 | -1567 | -1511 | -1504 | 1440 | 3228 | 451 |  | CORR | CIGR | 03:04 | 03:13 | 03:14 | 27 | 127 | 10 | EXT |  | 0.89 | (c)
4830.008 | 3.493 | 3.407 | -8.132 | -8.218 | -1766 | -1505 | -1585 | 1403 | 3407 | 451 |  | CORR | GENE | 02:32 | 03:14 | 03:01 | 141 | 364 | 14 | EXT |  | 0.9 | (c)
4830.215 | 3.7 | 3.61 | -7.925 | -8.015 | -1795 | -1713 | -1635 | 1475 | 3610 | 451 |  | CORR | GENE | 02:27 | 02:41 | 02:53 | 396 | 320 | 16 | EXT |  | 0.96 | (c)
4830.639 | 4.124 | 4.09 | -7.501 | -7.535 | -1917 | -1804 | -1815 | 1713 | 4090 | 451 |  | CORR | CIGR | 02:08 | 02:26 | 02:24 | 55 | 204 | 12 | EXT |  | 0.89 | (c)
4830.74 | 4.225 | 4.037 | -7.4 | -7.588 | -1470 | -1455 | -1440 | 1411 | 4037 | 451 |  | CORR | GENE | 03:20 | 03:22 | 03:25 | 428 | 59 | 12 | EXT |  | 0.94 | (c)
4831.044 | 4.529 | 4.52 | -7.096 | -7.105 | -1866 | -1768 | -1786 | 1707 | 4520 | 451 |  | CORR | CIGR | 02:16 | 02:32 | 02:29 | 32 | 159 | 12 | EXT |  | 0.89 | (c)
4832.707 | 6.192 | 6.109 | -5.433 | -5.516 | -1523 | -1501 | -1495 | 1468 | 5260 | 451 |  | CORR | AXGR | 03:11 | 03:15 | 03:16 | 256 | 55 | 13 | EXT |  | 0.92 | (c)
4834.196 | 7.681 | 7.669 | -3.944 | -3.956 | -2084 | -1999 | -2006 | 1927 | 3927 | 451 |  | CORR | CIGR | 01:41 | 01:54 | 01:53 | 29 | 157 | 11 | EXT |  | 0.89 | (c)
4838.14 | 0 | -0.043 | -11.635 | -11.678 | -11 | 688 | 1105 | 0 |  | 452 | Нарушение формы кольцевого шва | GWAN |  | 08:43 | 10:36 | 11:44 | 0 | 2234 |  | EXT | Нарушение формы кольцевого шва |  | (c)
4844.505 | 6.365 | 6.29 | -5.27 | -5.345 | 60 | 82 | 77 | 60 | 5197 | 452 |  | CORR | AXGR | 08:55 | 08:58 | 08:58 | 148 | 34 | 10 | EXT |  | 0.9 | (c)
4845.522 | 7.382 | 7.265 | -4.253 | -4.37 | -1510 | -1458 | -1471 | 1431 | 4132 | 452 |  | CORR | GENE | 04:41 | 04:50 | 04:48 | 238 | 79 | 11 | EXT |  | 0.91 | (c)
4845.79 | 7.65 | 7.547 | -3.985 | -4.088 | -1944 | -1617 | -1705 | 1466 | 3959 | 452 |  | CORR | GENE | 03:31 | 04:24 | 04:10 | 129 | 478 | 11 | EXT |  | 0.9 | (c)
4847.982 | 9.842 | 9.837 | -1.793 | -1.798 | 2177 | -2192 | -2198 | 2112 | 1769 | 452 |  | CORR | CIGR | 02:37 | 02:51 | 02:50 | 29 | 172 | 10 | EXT |  | 0.89 | (c)
4848.775 | 10.635 | 10.62 | -1 | -1.015 | -2040 | -1960 | -1942 | 1844 | 985 | 452 |  | CORR | CIGR | 03:16 | 03:29 | 03:32 | 30 | 196 | 12 | EXT |  | 0.89 | (c)
4849.429 | 11.289 | 11.277 | -0.346 | -0.358 | -1824 | -1725 | -1734 | 1644 | 252 | 452 |  | CORR | GENE | 03:51 | 04:07 | 04:05 | 106 | 180 | 10 | EXT |  | 0.89 | (c)
4849.676 | 11.536 | 11.523 | -0.099 | -0.112 | -1656 | -1559 | -1540 | 1424 | 72 | 452 |  | CORR | CIGR | 04:18 | 04:34 | 04:37 | 40 | 232 | 12 | EXT |  | 0.89 | (c)
4849.775 | 0 | -0.018 | -11.095 | -11.113 | 1210 | 1515 | 1412 | 1210 |  | 453 | Нарушение формы кольцевого шва | GWAN |  | 03:05 | 03:54 | 03:37 | 0 | 405 |  | EXT | Нарушение формы кольцевого шва |  | (c)
4850.652 | 0.877 | 0.747 | -10.218 | -10.348 | 1071 | 1162 | 1464 | 1071 | 747 | 453 |  | CORR | GENE | 02:42 | 02:57 | 03:46 | 204 | 785 | 17 | EXT |  | 0.92 | (c)
4850.907 | 1.132 | 1.039 | -9.963 | -10.056 | 1301 | 1326 | 1326 | 1301 | 1039 | 453 |  | CORR | AXGR | 03:19 | 03:24 | 03:24 | 201 | 50 | 12 | EXT |  | 0.91 | (c)
4851.128 | 1.353 | 1.299 | -9.742 | -9.796 | 1218 | 1362 | 1349 | 1218 | 1299 | 453 |  | CORR | GENE | 03:06 | 03:29 | 03:27 | 154 | 264 | 14 | EXT |  | 0.9 | (c)
4851.144 | 1.369 | 1.353 | -9.726 | -9.742 | 1593 | 1782 | 1728 | 1593 | 1353 | 453 |  | CORR | GENE | 04:07 | 04:37 | 04:28 | 60 | 270 | 11 | EXT |  | 0.89 | (c)
4851.33 | 1.555 | 1.543 | -9.54 | -9.552 | 1277 | 1341 | 1380 | 1277 | 1543 | 453 |  | CORR | CIGR | 03:16 | 03:26 | 03:32 | 49 | 206 | 12 | EXT |  | 0.89 | (c)
4851.498 | 1.723 | 1.714 | -9.372 | -9.381 | 1545 | 1623 | 1617 | 1545 | 1714 | 453 |  | CORR | CIGR | 03:59 | 04:11 | 04:10 | 51 | 143 | 11 | EXT |  | 0.89 | (c)
4851.611 | 1.836 | 1.811 | -9.259 | -9.284 | 1270 | 1329 | 1362 | 1270 | 1811 | 453 |  | CORR | CIGR | 03:14 | 03:24 | 03:29 | 39 | 183 | 12 | EXT |  | 0.89 | (c)
4851.964 | 2.189 | 2.138 | -8.906 | -8.957 | 1492 | 1754 | 1700 | 1492 | 2138 | 453 |  | CORR | GENE | 03:50 | 04:32 | 04:24 | 95 | 415 | 14 | EXT |  | 0.89 | (c)
4852.037 | 2.262 | 2.24 | -8.833 | -8.855 | 1133 | 1218 | 1205 | 1133 | 2240 | 453 |  | CORR | CIGR | 02:52 | 03:06 | 03:04 | 32 | 144 | 10 | EXT |  | 0.89 | (c)
4852.363 | 2.588 | 2.575 | -8.507 | -8.52 | 1508 | 1592 | 1599 | 1508 | 2575 | 453 |  | CORR | CIGR | 03:53 | 04:06 | 04:08 | 24 | 181 | 10 | EXT |  | 0.89 | (c)
4852.796 | 3.021 | 2.977 | -8.074 | -8.118 | 1520 | 1570 | 1669 | 1520 | 2977 | 453 |  | CORR | GENE | 03:55 | 04:03 | 04:19 | 77 | 299 | 14 | EXT |  | 0.89 | (c)
4852.853 | 3.078 | 3.064 | -8.017 | -8.031 | 948 | 986 | 991 | 948 | 3064 | 453 |  | CORR | CIGR | 02:22 | 02:29 | 02:29 | 26 | 86 | 10 | EXT |  | 0.89 | (c)
4853.011 | 3.236 | 3.217 | -7.859 | -7.878 | 896 | 955 | 958 | 896 | 3217 | 453 |  | CORR | CIGR | 02:14 | 02:24 | 02:24 | 38 | 124 | 10 | EXT |  | 0.89 | (c)
4853.157 | 3.382 | 3.366 | -7.713 | -7.729 | 1126 | 1164 | 1181 | 1126 | 3366 | 453 |  | CORR | CIGR | 02:51 | 02:57 | 03:00 | 28 | 108 | 10 | EXT |  | 0.89 | (c)
4853.614 | 3.839 | 3.771 | -7.256 | -7.324 | 1215 | 1250 | 1258 | 1215 | 3771 | 453 |  | CORR | GENE | 03:06 | 03:11 | 03:12 | 131 | 86 | 10 | EXT |  | 0.9 | (c)
4853.654 | 3.879 | 3.705 | -7.216 | -7.39 | 1683 | 1814 | 1794 | 1683 | 3705 | 453 |  | CORR | GENE | 04:21 | 04:42 | 04:39 | 370 | 221 | 13 | EXT |  | 0.94 | (c)
4854.267 | 4.492 | 4.403 | -6.603 | -6.692 | 1810 | 1843 | 1836 | 1810 | 4403 | 453 |  | CORR | AXGR | 04:42 | 04:47 | 04:46 | 383 | 51 | 20 | EXT |  | 0.97 | (c)
4854.69 | 4.915 | 4.89 | -6.18 | -6.205 | 1520 | 1625 | 1634 | 1520 | 4890 | 453 |  | CORR | CIGR | 03:55 | 04:12 | 04:13 | 43 | 227 | 10 | EXT |  | 0.89 | (c)
4854.734 | 4.959 | 4.949 | -6.136 | -6.146 | 1190 | 1284 | 1266 | 1190 | 4949 | 453 |  | CORR | CIGR | 03:02 | 03:17 | 03:14 | 35 | 152 | 10 | EXT |  | 0.89 | (c)
4855.19 | 5.415 | 5.272 | -5.68 | -5.823 | 1567 | 1611 | 1621 | 1567 | 5272 | 453 |  | CORR | GENE | 04:02 | 04:10 | 04:11 | 265 | 108 | 10 | EXT |  | 0.91 | (c)
4866.414 | 5.544 | 5.451 | -5.346 | -5.439 | -717 | -695 | -690 | 663 | 5169 | 454 |  | CORR | AXGR | 04:14 | 04:17 | 04:18 | 270 | 53 | 10 | EXT |  | 0.91 | (c)
4867.786 | 6.916 | 6.875 | -3.974 | -4.015 | -1024 | -943 | -906 | 789 | 3957 | 454 |  | CORR | GENE | 03:24 | 03:37 | 03:43 | 58 | 235 | 10 | EXT |  | 0.89 | (c)
4905.44 | 0 | -0.028 | -11.605 | -11.633 | 308 | 459 | 1749 | 308 |  | 458 | Нарушение формы кольцевого шва | GWAN |  | 05:60 | 06:24 | 09:52 | 0 | 2881 |  | EXT | Нарушение формы кольцевого шва |  | (c)
4930.034 | 1.714 | 1.618 | -9.921 | -10.017 | 2157 | 2204 | 2189 | 10 | 1618 | 460 | Дефект проката | MIAN | GENE | 06:48 | 06:56 | 06:53 | 234 | 63 |  | INT | Дефект проката Эквивалент потери металла 10%. |  | (c)
4931.294 | 2.974 | 2.866 | -8.661 | -8.769 | 2164 | 2212 | 2192 | 11 | 2866 | 460 | Дефект проката | MIAN | AXGR | 06:49 | 06:57 | 06:54 | 273 | 56 |  | INT | Дефект проката Эквивалент потери металла 10%. |  | (c)
4934.663 | 6.343 | 6.091 | -5.292 | -5.544 | 2102 | 2177 | 2156 | 20 | 5078 | 460 | Дефект проката | MIAN | GENE | 06:39 | 06:51 | 06:48 | 466 | 108 |  | INT | Дефект проката Эквивалент потери металла 10%. |  | (c)
5021.904 | 1.759 | 1.746 | -9.726 | -9.739 | -1540 | -1445 | -1465 | 690 | 1746 | 468 |  | CORR | CIGR | 07:05 | 07:20 | 07:17 | 38 | 150 | 18 | EXT | Аномалия находится на упругопластическом изгибе: R=653 D, максимальное растяжение на 6.6 час. | 0.89 | (c)
5025.095 | 4.95 | 4.95 | -6.535 | -6.535 | -1108 | -553 | -751 | 395 | 4950 | 468 |  | CORR | CIGR | 08:15 | 09:44 | 09:12 | 27 | 713 | 13 | EXT | Аномалия находится на упругопластическом изгибе: R=509 D, максимальное растяжение на 6.5 час. | 0.89 | (c)
5042.96 | 0 | -0.021 | -11.575 | -11.596 | 371 | 556 | 522 | 371 |  | 470 | Нарушение формы кольцевого шва | GWAN |  | 01:24 | 01:54 | 01:49 | 0 | 303 |  | EXT | Нарушение формы кольцевого шва Аномалия находится на упругопластическом изгибе: R=599 D, максимальное растяжение на 5.7 час. |  | (c)
5042.96 | 0 | -0.02 | -11.575 | -11.595 | 1497 | 1597 | 1659 | 409 |  | 470 | Нарушение формы кольцевого шва | GWAN |  | 04:26 | 04:42 | 04:52 | 0 | 324 |  | EXT | Нарушение формы кольцевого шва Аномалия находится на упругопластическом изгибе: R=599 D, максимальное растяжение на 5.7 час. |  | (c)
5042.96 | 0 | -0.025 | -11.575 | -11.6 | -918 | -523 | -683 | 448 |  | 470 | Нарушение формы кольцевого шва | GWAN |  | 09:56 | 10:60 | 10:34 | 0 | 470 |  | EXT | Нарушение формы кольцевого шва Аномалия находится на упругопластическом изгибе: R=599 D, максимальное растяжение на 5.7 час. |  | (c)
5072.708 | 6.548 | 6.521 | -4.807 | -4.834 | 1791 | 1854 | 1880 | 1791 | 4768 | 472 |  | ARTD | GENE | 02:37 | 02:47 | 02:51 | 66 | 177 |  | EXT | Наплавка. |  | (c)
5085.417 | 7.902 | 7.877 | -3.458 | -3.483 | -1162 | -1143 | -1126 | 1090 | 3443 | 473 | Металлургический дефект | MIAN | PITT | 10:59 | 11:02 | 11:05 | 40 | 72 |  | INT | Металлургический дефект Эквивалент потери металла 11%. |  | (c)
5103.609 | 3.669 | 3.656 | -7.451 | -7.464 | -737 | -700 | -701 | 665 | 3656 | 475 |  | GOUG | CIGR | 09:50 | 09:56 | 09:56 | 27 | 72 | 6 | EXT | Задир. |  | (c)
5105.152 | 5.212 | 5.153 | -5.908 | -5.967 | -2173 | -2162 | -2163 | 2153 | 5153 | 475 |  | GOUG | AXGR | 05:58 | 06:00 | 05:60 | 81 | 21 | 8 | EXT | Задир. |  | (c)
5105.167 | 5.227 | 5.148 | -5.893 | -5.972 | 2152 | -2225 | 2225 | 2152 | 5148 | 475 |  | DENT | GENE | 05:36 | 05:50 | 05:48 | 130 | 148 | 0.3 | N/A | Глубина вмятины: 4 мм (0,3%). Линейка: 13 см в (515 см; 05:50 ч:мин) Аномалия находится вблизи дефекта потери металла. |  | (c)
5122.511 | 0.056 | 0.056 | -11.109 | -11.109 | -922 | -890 | -888 | 853 | 56 | 477 |  | ARTD | GENE | 03:12 | 03:17 | 03:18 | 367 | 69 |  | EXT | Эквивалент потери металла 10%. |  | (c)
5206.979 | 4.384 | 4.282 | -7.146 | -7.248 | -389 | -328 | -326 | 262 | 4282 | 484 |  | DENT | GENE | 04:34 | 04:44 | 04:45 | 179 | 127 | 0.9 | N/A | Глубина вмятины: 13 мм (0,9%). Линейка: 18 см в (428 см; 04:44 ч:мин) |  | (c)
5209.216 | 6.621 | 6.613 | -4.909 | -4.917 | -902 | -502 | -527 | 152 | 4846 | 484 |  | CORR | GENE | 03:12 | 04:16 | 04:12 | 71 | 750 | 10 | EXT |  | 0.89 | (c)
5236.69 | 0 | -0.03 | -11.7 | -11.73 | -652 | -473 | -267 | 0 |  | 487 | Нарушение формы кольцевого шва | GWAN |  | 08:46 | 09:15 | 09:48 | 0 | 770 |  | EXT | Нарушение формы кольцевого шва |  | (c)
5247.34 | 10.65 | 10.589 | -1.05 | -1.111 | 2194 | 2205 | 2211 | 2 | 875 | 487 |  | LWAN | AXGR | 04:25 | 04:27 | 04:28 | 236 | 35 |  | EXT | Эквивалент потери металла 10%. |  | (c)
5259.953 | 11.563 | 11.55 | -0.217 | -0.23 | 2208 | 2224 | 2223 | 0 | 206 | 488 |  | LWAN | PITT | 03:50 | 03:52 | 03:52 | 24 | 29 |  | INT | Эквивалент потери металла 13%. |  | (c)
5340.51 | 0 | -0.033 | -11.45 | -11.483 | -866 | -621 | -665 | 464 |  | 496 | Нарушение формы кольцевого шва | GWAN |  | 11:44 | 00:23 | 12:16 | 0 | 402 |  | EXT | Нарушение формы кольцевого шва |  | (c)
5340.51 | 0 | -0.024 | -11.45 | -11.474 | 59 | 249 | 944 | 59 |  | 496 | Нарушение формы кольцевого шва | GWAN |  | 02:13 | 02:44 | 04:36 | 0 | 1771 |  | EXT | Нарушение формы кольцевого шва |  | (c)
5409.141 | 0.191 | 0.175 | -11.134 | -11.15 | -1904 | -1855 | -1846 | 1789 | 175 | 502 |  | CORR | CIGR | 06:29 | 06:37 | 06:38 | 26 | 115 | 12 | EXT |  | 0.89 | (c)
5454.345 | 0 | -0.034 | -11.11 | -11.144 | 391 | 546 | 562 | 391 |  | 506 | Нарушение формы кольцевого шва | GWAN |  | 01:00 | 01:25 | 01:28 | 0 | 342 |  | EXT | Нарушение формы кольцевого шва |  | (c)
5454.345 | 0 | -0.046 | -11.11 | -11.156 | -759 | -116 | -401 | 43 |  | 506 | Нарушение формы кольцевого шва | GWAN |  | 09:55 | 11:38 | 10:52 | 0 | 716 |  | EXT | Нарушение формы кольцевого шва |  | (c)
5458.701 | 4.356 | 4.347 | -6.754 | -6.763 | -621 | -603 | -601 | 580 | 4347 | 506 |  | ARTD | CIGR | 10:17 | 10:20 | 10:20 | 19 | 42 |  | EXT | Эквивалент потери металла 12%. |  | (c)
5480.156 | 3.146 | 3.126 | -8.519 | -8.539 | -1841 | -1767 | -1794 | 1747 | 3126 | 508 |  | CORR | CIGR | 08:43 | 08:55 | 08:51 | 42 | 94 | 10 | EXT |  | 0.89 | (c)
5556.85 | 0 | -0.032 | -11.415 | -11.447 | 2201 | -1416 | -1512 | 0 |  | 515 | Нарушение формы кольцевого шва | GWAN |  | 05:59 | 08:16 | 08:00 | 0 | 1496 |  | EXT | Нарушение формы кольцевого шва |  | (c)
5582.961 | 3.131 | 3.108 | -8.349 | -8.372 | -660 | -616 | -605 | 551 | 3108 | 517 |  | CORR | CIGR | 07:48 | 07:55 | 07:56 | 37 | 109 | 15 | EXT | Аномалия находится на упругопластическом изгибе: R=445 D, максимальное растяжение на 6.3 час. | 0.89 | (c)
5583.133 | 3.303 | 3.278 | -8.177 | -8.202 | -696 | -656 | -651 | 606 | 3278 | 517 |  | CORR | CIGR | 07:42 | 07:48 | 07:49 | 36 | 90 | 12 | EXT | Аномалия находится на упругопластическом изгибе: R=450 D, максимальное растяжение на 6.3 час. | 0.89 | (c)
5583.206 | 3.376 | 3.359 | -8.104 | -8.121 | -600 | -570 | -562 | 523 | 3359 | 517 |  | CORR | CIGR | 07:57 | 08:02 | 08:03 | 23 | 77 | 10 | EXT | Аномалия находится на упругопластическом изгибе: R=450 D, максимальное растяжение на 6.3 час. | 0.89 | (c)
5583.435 | 3.605 | 3.557 | -7.875 | -7.923 | -943 | -726 | -766 | 590 | 3557 | 517 |  | CORR | GENE | 07:02 | 07:37 | 07:30 | 107 | 354 | 15 | EXT | Аномалия находится на упругопластическом изгибе: R=454 D, максимальное растяжение на 6.3 час. | 0.9 | (c)
5583.459 | 3.629 | 3.613 | -7.851 | -7.867 | -332 | -273 | -280 | 228 | 3613 | 517 |  | CORR | CIGR | 08:40 | 08:50 | 08:49 | 36 | 104 | 10 | EXT | Аномалия находится на упругопластическом изгибе: R=454 D, максимальное растяжение на 6.3 час. | 0.89 | (c)
5583.584 | 3.754 | 3.726 | -7.726 | -7.754 | -1059 | -833 | -820 | 581 | 3726 | 517 |  | CORR | GENE | 06:43 | 07:20 | 07:22 | 52 | 478 | 12 | EXT | Аномалия находится на упругопластическом изгибе: R=459 D, максимальное растяжение на 6.3 час. | 0.89 | (c)
5583.743 | 3.913 | 3.873 | -7.567 | -7.607 | -1016 | -762 | -742 | 467 | 3873 | 517 |  | CORR | GENE | 06:50 | 07:31 | 07:34 | 113 | 549 | 16 | EXT | Аномалия находится на упругопластическом изгибе: R=459 D, максимальное растяжение на 6.3 час. | 0.9 | (c)
5583.916 | 4.086 | 4.071 | -7.394 | -7.409 | -653 | -610 | -599 | 545 | 4071 | 517 |  | CORR | CIGR | 07:49 | 07:56 | 07:58 | 29 | 108 | 11 | EXT | Аномалия находится на упругопластическом изгибе: R=464 D, максимальное растяжение на 6.3 час. | 0.89 | (c)
5586.878 | 7.048 | 7.033 | -4.432 | -4.447 | -337 | -294 | -268 | 198 | 4412 | 517 |  | CORR | CIGR | 08:40 | 08:47 | 08:51 | 35 | 138 | 10 | EXT | Аномалия находится на упругопластическом изгибе: R=481 D, максимальное растяжение на 6.4 час. | 0.89 | (c)
5587.147 | 7.317 | 7.299 | -4.163 | -4.181 | -612 | -560 | -542 | 472 | 4143 | 517 |  | CORR | CIGR | 07:55 | 08:04 | 08:07 | 38 | 140 | 14 | EXT | Аномалия находится на упругопластическом изгибе: R=483 D, максимальное растяжение на 6.4 час. | 0.89 | (c)
5591.993 | 0.683 | 0.594 | -9.292 | -9.381 | -1487 | -1222 | -1297 | 1106 | 594 | 518а |  | GOUG | GENE | 05:45 | 06:28 | 06:16 | 215 | 381 | 16 | EXT | Зона задиров. Аномалия находится на упругопластическом изгибе: R=538 D, максимальное растяжение на 6.1 час. |  | (b)
5593.747 | 2.437 | 2.405 | -7.538 | -7.57 | -1364 | -1312 | -1244 | 1125 | 2405 | 518а |  | GOUG | GENE | 06:05 | 06:13 | 06:24 | 190 | 239 | 7 | EXT | Задир. Аномалия находится на упругопластическом изгибе: R=587 D, максимальное растяжение на 6.1 час. |  | (c)
5594.702 | 3.392 | 3.134 | -6.583 | -6.841 | -1398 | -1318 | -1217 | 1035 | 3134 | 518а |  | GOUG | GENE | 05:60 | 06:13 | 06:29 | 295 | 363 | 19 | EXT | Зона задиров. Аномалия находится на упругопластическом изгибе: R=699 D, максимальное растяжение на 5.9 час. |  | (b)
5601.285 | 0 | -0.012 | -1.49 | -1.502 | 1621 | 1776 | 1819 | 1621 |  | 518б | Вышлифовка на шве | GWAN | GENE | 07:41 | 08:06 | 08:13 | 57 | 396 | 10 | EXT | Вышлифовка на шве |  | (c)
5601.285 | 0 | -0.028 | -1.49 | -1.518 | -1753 | -1509 | -1506 | 1259 |  | 518б | Вышлифовка на шве | GWAN | GENE | 10:36 | 11:16 | 11:16 | 59 | 495 | 10 | EXT | Вышлифовка на шве |  | (c)
5614.205 | 0.04 | 0.008 | -11.585 | -11.617 | -929 | -906 | -905 | 881 | 8 | 520 |  | ARTD | GENE | 04:50 | 04:53 | 04:54 | 109 | 48 |  | EXT | Эквивалент потери металла 11%. |  | (c)
5618.132 | 3.967 | 3.944 | -7.658 | -7.681 | -957 | -935 | -895 | 832 | 3944 | 520 |  | GOUG | CIGR | 04:45 | 04:49 | 04:55 | 31 | 125 | 7 | EXT | Задир. |  | (c)
5618.667 | 4.502 | 4.481 | -7.123 | -7.144 | -1464 | -1396 | -1398 | 1333 | 4481 | 520 |  | GOUG | GENE | 03:23 | 03:34 | 03:34 | 55 | 132 | 8 | EXT | Задир. |  | (c)
5624.342 | 10.177 | 10.161 | -1.448 | -1.464 | 725 | 763 | 778 | 725 | 1425 | 520 |  | CORR | CIGR | 09:17 | 09:23 | 09:25 | 39 | 106 | 11 | EXT |  | 0.89 | (c)
5645.773 | 8.573 | 8.563 | -3.002 | -3.012 | 1307 | 1350 | 1359 | 1307 | 2990 | 522 |  | CORR | CIGR | 10:45 | 10:52 | 10:53 | 22 | 104 | 11 | EXT |  | 0.89 | (c)
5682.75 | 0 | -0.037 | -11.415 | -11.452 | 1571 | 2218 | -750 | 1390 |  | 526 | Нарушение формы кольцевого шва | GWAN |  | 10:10 | 11:54 | 15:55 | 0 | 4280 |  | EXT | Нарушение формы кольцевого шва |  | (c)
5694.165 | 0 | -0.016 | -11.525 | -11.541 | 1461 | -2221 | 2213 | 1461 |  | 527 | Нарушение формы кольцевого шва | GWAN |  | 03:15 | 05:21 | 05:16 | 0 | 1504 |  | EXT | Нарушение формы кольцевого шва |  | (c)
5694.165 | 0 | -0.036 | -11.525 | -11.561 | -616 | -87 | -175 | 0 |  | 527 | Нарушение формы кольцевого шва | GWAN |  | 09:40 | 11:05 | 10:51 | 0 | 881 |  | EXT | Нарушение формы кольцевого шва |  | (c)
5717.095 | 0 | -0.025 | -11.48 | -11.505 | 1838 | -2131 | -1776 | 930 |  | 529 | Нарушение формы кольцевого шва | GWAN |  | 06:11 | 07:31 | 08:28 | 0 | 1693 |  | EXT | Нарушение формы кольцевого шва Аномалия находится на упругопластическом изгибе: R=528 D, максимальное растяжение на 5.7 час. |  | (c)
5723.017 | 5.922 | 5.853 | -5.558 | -5.627 | -593 | -550 | -545 | 497 | 5481 | 529 |  | DENT | GENE | 11:39 | 11:46 | 11:47 | 146 | 97 | 0.4 | N/A | Глубина вмятины: 5 мм (0,4%). Линейка: 15 см в (585 см; 11:46 ч:мин) Аномалия находится на упругопластическом изгибе. |  | (c)
5728.575 | 0 | -0.034 | -2.66 | -2.694 | -222 | 34 | 115 | 0 |  | 530 | Нарушение формы кольцевого шва | GWAN |  | 11:17 | 11:58 | 12:11 | 0 | 674 |  | EXT | Нарушение формы кольцевого шва Аномалия находится на упругопластическом изгибе: R=443 D, максимальное растяжение на 5.1 час. |  | (c)
5764.288 | 1.288 | 1.222 | -9.857 | -9.923 | 1580 | 1860 | 1844 | 122 | 1222 | 534 |  | GOUG | GENE | 02:54 | 03:39 | 03:37 | 81 | 529 | 10 | EXT | Зона задиров. |  | (c)
5765.622 | 2.622 | 2.608 | -8.523 | -8.537 | 1606 | 1657 | 1654 | 528 | 2608 | 534 |  | CORR | CIGR | 02:58 | 03:06 | 03:06 | 29 | 96 | 12 | EXT |  | 0.89 | (c)
5772.095 | 9.095 | 8.977 | -2.05 | -2.168 | 1370 | 1718 | 1640 | 321 | 1986 | 534 |  | GOUG | GENE | 02:20 | 03:16 | 03:04 | 182 | 540 | 10 | EXT | Задир. |  | (c)
5827.453 | 0 | -0.024 | -11.297 | -11.321 | 1224 | 1672 | -1796 | 354 |  | 539б | Нарушение формы кольцевого шва | GWAN |  | 06:11 | 07:23 | 10:04 | 0 | 2883 |  | EXT | Нарушение формы кольцевого шва |  | (c)
5838.75 | 0 | -0.022 | -2.18 | -2.202 | -1184 | 748 | 169 | 0 |  | 540а | Нарушение формы кольцевого шва | GWAN |  | 07:07 | 00:18 | 10:45 | 0 | 2705 |  | EXT | Нарушение формы кольцевого шва |  | (c)
5840.914 | 2.164 | 2.1 | -0.016 | -0.08 | 1845 | 1935 | 1913 | 1845 | 8 | 540а |  | ARTD | GENE | 03:15 | 03:30 | 03:26 | 72 | 136 |  | EXT | Эквивалент потери металла 10%. |  | (c)
5865.701 | 2.791 | 2.776 | -8.079 | -8.094 | 1440 | 1450 | 1449 | 773 | 2776 | 544 |  | GOUG | AXGR | 02:45 | 02:46 | 02:46 | 40 | 17 | 6 | EXT | Задир. |  | (c)
5896.322 | 11.127 | 10.967 | -0.118 | -0.278 | -1024 | -993 | -987 | 949 | 3 | 546 |  | ARTD | GENE | 11:38 | 11:43 | 11:44 | 275 | 75 |  | EXT | Эквивалент потери металла 10%. |  | (c)
5911.402 | 3.582 | 3.38 | -7.448 | -7.65 | 2192 | 2205 | 2214 | 0 | 3380 | 548 |  | LWAN | AXGR | 08:47 | 08:49 | 08:51 | 396 | 45 |  | EXT | Эквивалент потери металла 10%. |  | (c)
5942.745 | 1.545 | 1.527 | -9.8 | -9.818 | -1370 | -1196 | -1256 | 1142 | 1527 | 551 |  | CORR | GENE | 03:16 | 03:44 | 03:34 | 68 | 227 | 12 | EXT |  | 0.89 | (c)
5946.27 | 5.07 | 4.937 | -6.275 | -6.408 | 462 | 572 | 636 | 462 | 4937 | 551 |  | CORR | GENE | 08:11 | 08:29 | 08:39 | 155 | 349 | 10 | EXT |  | 0.9 | (c)
5950.212 | 9.012 | 8.987 | -2.333 | -2.358 | 50 | 377 | 304 | 50 | 2297 | 551 |  | CORR | GENE | 07:05 | 07:58 | 07:46 | 61 | 508 | 12 | EXT |  | 0.89 | (c)
5960.425 | 7.88 | 7.829 | -3.16 | -3.211 | 1427 | 1938 | 1924 | 1427 | 3109 | 552 |  | GOUG | GENE | 05:06 | 06:29 | 06:27 | 102 | 994 | 9 | EXT | Зона задиров. |  | (c)
5977.216 | 2.201 | 2.109 | -8.734 | -8.826 | -1607 | -1547 | -1510 | 1413 | 2109 | 554 |  | DENT | GENE | 01:28 | 01:38 | 01:44 | 154 | 195 | 0.3 | N/A | Глубина вмятины: 4 мм (0,3%). Линейка: 15 см в (211 см; 01:38 ч:мин) Аномалия находится вблизи дефекта потери металла. |  | (c)
5977.227 | 2.212 | 2.2 | -8.723 | -8.735 | -1568 | -1528 | -1525 | 1481 | 2200 | 554 |  | GOUG | CIGR | 01:35 | 01:41 | 01:42 | 21 | 87 | 7 | EXT | Задир. |  | (c)
5985.95 | 0 | -0.036 | -10.83 | -10.866 | 1513 | -1793 | -2029 | 1110 |  | 555 | Нарушение формы кольцевого шва | GWAN |  | 00:24 | 03:31 | 02:53 | 0 | 1838 |  | EXT | Нарушение формы кольцевого шва Аномалия находится на упругопластическом изгибе: R=422 D, максимальное растяжение на 5.7 час. |  | (c)
5985.95 | 0 | -0.012 | -10.83 | -10.842 | -1054 | -949 | -712 | 371 |  | 555 | Нарушение формы кольцевого шва | GWAN |  | 05:30 | 05:47 | 06:25 | 0 | 683 |  | EXT | Нарушение формы кольцевого шва Аномалия находится на упругопластическом изгибе: R=422 D, максимальное растяжение на 5.7 час. |  | (c)
5985.95 | 0 | -0.027 | -10.83 | -10.857 | -75 | 399 | 257 | 0 |  | 555 | Нарушение формы кольцевого шва | GWAN |  | 08:08 | 09:24 | 09:02 | 0 | 663 |  | EXT | Нарушение формы кольцевого шва Аномалия находится на упругопластическом изгибе: R=422 D, максимальное растяжение на 5.7 час. |  | (c)
5987.091 | 1.141 | 1.129 | -9.689 | -9.701 | 284 | 331 | 339 | 284 | 1129 | 555 |  | CORR | CIGR | 09:06 | 09:13 | 09:15 | 22 | 112 | 12 | EXT | Аномалия находится на упругопластическом изгибе: R=404 D, максимальное растяжение на 5.7 час. | 0.89 | (c)
5990.355 | 4.405 | 4.38 | -6.425 | -6.45 | 1348 | 1401 | 1537 | 1348 | 4380 | 555 |  | CORR | CIGR | 11:58 | 00:06 | 12:28 | 33 | 376 | 14 | EXT | Аномалия находится на упругопластическом изгибе: R=394 D, максимальное растяжение на 5.8 час. | 0.89 | (c)
5991.852 | 5.902 | 5.853 | -4.928 | -4.977 | 177 | 284 | 306 | 177 | 4899 | 555 |  | CORR | GENE | 08:49 | 09:06 | 09:09 | 78 | 259 | 10 | EXT | Аномалия находится на упругопластическом изгибе: R=408 D, максимальное растяжение на 5.8 час. | 0.89 | (c)
6047.42 | 4.885 | 4.829 | -6.53 | -6.586 | 524 | 536 | 540 | 524 | 4829 | 560 |  | CORR | AXGR | 00:59 | 01:01 | 01:01 | 92 | 32 | 10 | EXT |  | 0.89 | (c)
6053.858 | 11.323 | 11.289 | -0.092 | -0.126 | 1607 | 1787 | 1726 | 385 | 84 | 560 |  | CORR | CIGR | 03:53 | 04:22 | 04:13 | 42 | 239 | 10 | EXT |  | 0.89 | (c)
6170.264 | 2.404 | 2.319 | -8.776 | -8.861 | -1172 | -676 | -686 | 199 | 2319 | 571 | Дефект проката | MIAN | GENE | 06:30 | 07:50 | 07:49 | 177 | 974 |  | INT | Дефект проката Эквивалент потери металла 12%. |  | (c)
6201.767 | 11.347 | 11.241 | -0.038 | -0.144 | -1266 | -969 | -766 | 266 | 12 | 573 | Дефект проката | MIAN | GENE | 06:03 | 06:51 | 07:23 | 132 | 1000 |  | INT | Дефект проката Эквивалент потери металла 14%. |  | (c)
6213.465 | 0 | -0.022 | -11.65 | -11.672 | -1934 | -884 | -1176 | 418 |  | 575 | Нарушение формы кольцевого шва | GWAN |  | 11:47 | 02:37 | 13:50 | 0 | 1516 |  | EXT | Нарушение формы кольцевого шва |  | (c)
6213.465 | 0 | -0.023 | -11.65 | -11.673 | 110 | 283 | 884 | 110 |  | 575 | Нарушение формы кольцевого шва | GWAN |  | 05:17 | 05:45 | 07:22 | 0 | 1548 |  | EXT | Нарушение формы кольцевого шва |  | (c)
6225.115 | 0 | -0.029 | -11.44 | -11.469 | 1502 | 1771 | 1676 | 1502 |  | 576 | Нарушение формы кольцевого шва | GWAN |  | 01:54 | 02:37 | 02:22 | 0 | 348 |  | EXT | Нарушение формы кольцевого шва |  | (c)
6308.505 | 4.625 | 4.575 | -6.85 | -6.9 | -640 | -624 | -623 | 606 | 4575 | 583 |  | GOUG | AXGR | 10:43 | 10:46 | 10:46 | 96 | 34 | 15 | EXT | Задир. Аномалия находится на упругопластическом изгибе: R=312 D, максимальное растяжение на 5.7 час. |  | (b)
6329.235 | 2.15 | 2.086 | -9.02 | -9.084 | -504 | -487 | -484 | 463 | 2086 | 585а |  | GOUG | AXGR | 10:50 | 10:53 | 10:53 | 108 | 41 | 21 | EXT | Задир. |  | (b)
6371.566 | 0.126 | 0.03 | -11.279 | -11.375 | 1839 | 1858 | 1860 | 349 | 30 | 589 |  | ARTD | AXGR | 03:47 | 03:50 | 03:50 | 320 | 43 |  | EXT | Эквивалент потери металла 10%. |  | (c)
6382.565 | 11.125 | 10.815 | -0.28 | -0.59 | 1774 | 1801 | 1802 | 401 | 166 | 589 | Дефект проката | MIAN | GENE | 03:36 | 03:41 | 03:41 | 424 | 55 |  | EXT | Дефект проката Эквивалент потери металла 10%. |  | (c)
6473.165 | 0 | -0.033 | -11.405 | -11.438 | -1332 | -1164 | -1131 | 899 |  | 598 | Нарушение формы кольцевого шва | GWAN |  | 08:18 | 08:45 | 08:50 | 0 | 402 |  | EXT | Нарушение формы кольцевого шва |  | (c)
6517.227 | 9.857 | 9.763 | -1.198 | -1.292 | 1395 | 1529 | 1490 | 646 | 864 | 601 |  | GOUG | GENE | 05:42 | 06:03 | 05:57 | 428 | 189 | 12 | EXT | Зона задиров. |  | (c)
6551.717 | 10.752 | 10.734 | -0.598 | -0.616 | 1485 | 1564 | 1555 | 606 | 574 | 604 |  | CORR | CIGR | 04:01 | 04:14 | 04:12 | 42 | 139 | 10 | EXT |  | 0.89 | (c)
6558.672 | 6.357 | 6.291 | -4.538 | -4.604 | 1576 | 1625 | 1629 | 549 | 4483 | 605 |  | DENT | GENE | 04:36 | 04:44 | 04:44 | 121 | 106 | 0.6 | N/A | Глубина вмятины: 9 мм (0,6%). Линейка: 12 см в (629 см; 04:44 ч:мин) |  | (c)
6710.535 | 0 | -0.037 | -11.405 | -11.442 | 1178 | 1278 | 1268 | 872 |  | 620 | Нарушение формы кольцевого шва | GWAN |  | 01:03 | 01:20 | 01:18 | 0 | 180 |  | EXT | Нарушение формы кольцевого шва |  | (c)
6710.535 | 0 | -0.021 | -11.405 | -11.426 | 1666 | 1815 | -2168 | 0 |  | 620 | Нарушение формы кольцевого шва | GWAN |  | 02:22 | 02:46 | 04:03 | 0 | 1254 |  | EXT | Нарушение формы кольцевого шва |  | (c)
6762.844 | 6.444 | 6.38 | -4.921 | -4.985 | -1425 | -1388 | -1385 | 1344 | 4866 | 624 |  | DENT | GENE | 05:08 | 05:14 | 05:14 | 119 | 81 | 0.3 | N/A | Глубина вмятины: 4 мм (0,3%). Линейка: 12 см в (638 см; 05:14 ч:мин) |  | (c)
6813.256 | 11.336 | 11.277 | -0.129 | -0.188 | 1335 | 1520 | 1754 | 1335 | 97 | 628 |  | CORR | GENE | 04:35 | 05:05 | 05:43 | 91 | 838 | 10 | EXT |  | 0.89 | (c)
6855.005 | 7.64 | 7.616 | -3.325 | -3.349 | -2125 | -1902 | -1934 | 106 | 3300 | 632 |  | CORR | GENE | 05:46 | 06:22 | 06:17 | 49 | 381 | 10 | EXT |  | 0.89 | (c)
6876.476 | 6.811 | 6.792 | -4.394 | -4.413 | 1781 | 1828 | 1868 | 276 | 4382 | 634 |  | CORR | CIGR | 06:21 | 06:29 | 06:35 | 31 | 174 | 10 | EXT |  | 0.89 | (c)
6998.112 | 3.862 | 3.773 | -7.548 | -7.637 | 166 | 219 | 225 | 166 | 3773 | 645 |  | DENT | GENE | 11:51 | 11:60 | 12:01 | 149 | 116 | 0.6 | N/A | Глубина вмятины: 8 мм (0,6%). Линейка: 15 см в (377 см; 11:60 ч:мин) |  | (c)
7029.432 | 1.302 | 1.273 | -10.248 | -10.277 | -1218 | -1203 | -1202 | 1013 | 1273 | 648 | Металлургический дефект | MIAN | AXGR | 05:57 | 05:60 | 05:60 | 286 | 30 |  | INT | Металлургический дефект Эквивалент потери металла 10%. |  | (c)
7051.03 | 11.35 | 10.908 | -0.09 | -0.532 | -1601 | -1539 | -1558 | 629 | 11 | 649 |  | ARTD | GENE | 07:48 | 07:58 | 07:55 | 521 | 86 |  | EXT | Эквивалент потери металла 11%. |  | (c)
7101.667 | 4.407 | 4.386 | -6.993 | -7.014 | 1074 | 1107 | 1113 | 1074 | 4386 | 654 |  | ARTD | CIGR | 01:49 | 01:55 | 01:56 | 35 | 77 |  | EXT | Эквивалент потери металла 10%. |  | (c)
7113.029 | 4.369 | 4.265 | -6.821 | -6.925 | 2229 | -2221 | -2217 | 0 | 4265 | 655 |  | LWAN | AXGR | 08:23 | 08:25 | 08:26 | 190 | 29 |  | EXT | Эквивалент потери металла 10%. |  | (c)
7119.85 | 0 | -0.025 | -9.8 | -9.825 | 1370 | 1782 | 1708 | 1370 |  | 656 | Нарушение формы кольцевого шва | GWAN |  | 01:09 | 02:15 | 02:03 | 0 | 675 |  | EXT | Нарушение формы кольцевого шва |  | (c)
7119.85 | 0 | -0.015 | -9.8 | -9.815 | -1253 | -1154 | -1176 | 1100 |  | 656 | Нарушение формы кольцевого шва | GWAN |  | 06:05 | 06:22 | 06:18 | 0 | 153 |  | EXT | Нарушение формы кольцевого шва |  | (c)
7152.12 | 0 | -0.021 | -11.635 | -11.656 | 222 | 474 | 705 | 222 |  | 659 | Нарушение формы кольцевого шва | GWAN |  | 04:15 | 04:56 | 05:33 | 0 | 965 |  | EXT | Нарушение формы кольцевого шва |  | (c)
7174.21 | 0 | -0.032 | -10.87 | -10.902 | -2022 | -20 | -245 | 1532 |  | 661 | Нарушение формы кольцевого шва | GWAN |  | 07:57 | 01:20 | 12:43 | 0 | 3555 |  | EXT | Нарушение формы кольцевого шва |  | (c)
7230.8 | 0 | -0.04 | -11.28 | -11.32 | -1385 | -1004 | -646 | 94 |  | 666 | Нарушение формы кольцевого шва | GWAN |  | 08:30 | 09:32 | 10:29 | 0 | 1479 |  | EXT | Нарушение формы кольцевого шва Аномалия находится на упругопластическом изгибе: R=681 D, максимальное растяжение на 11.3 час. |  | (c)
7242.08 | 0 | -0.012 | -11.185 | -11.197 | 334 | 1409 | 1446 | 334 |  | 667 | Нарушение формы кольцевого шва | GWAN |  | 02:23 | 05:16 | 05:22 | 0 | 2223 |  | EXT | Нарушение формы кольцевого шва Аномалия находится на упругопластическом изгибе: R=483 D, максимальное растяжение на 11.7 час. |  | (c)
7277.835 | 2.315 | 2.214 | -8.885 | -8.986 | -1977 | -1976 | -1962 | 254 | 2214 | 670 |  | CORR | AXGR | 05:55 | 05:55 | 05:57 | 175 | 29 | 15 | EXT |  | 0.91 | (c)
7339.545 | 6.6 | 6.453 | -4.95 | -5.097 | 925 | 944 | 994 | 925 | 4930 | 675 |  | GOUG | GENE | 05:02 | 05:05 | 05:13 | 167 | 139 | 8 | EXT | Задир. Аномалия находится на упругопластическом изгибе: R=472 D, максимальное растяжение на 6.5 час. |  | (c)
7344.464 | 11.519 | 11.51 | -0.031 | -0.04 | 958 | 1016 | 1012 | 958 | 23 | 675 |  | CORR | CIGR | 05:07 | 05:17 | 05:16 | 17 | 108 | 12 | EXT | Аномалия находится на упругопластическом изгибе: R=446 D, максимальное растяжение на 6.5 час. | 0.89 | (c)
7344.578 | 0.083 | 0.047 | -9.087 | -9.123 | -869 | -761 | -720 | 571 | 47 | 676 |  | CORR | GENE | 05:02 | 05:20 | 05:27 | 53 | 298 | 15 | EXT | Аномалия находится на упругопластическом изгибе: R=448 D, максимальное растяжение на 6.5 час. | 0.89 | (c)
7427.113 | 4.583 | 4.515 | -6.902 | -6.97 | 50 | 97 | 101 | 50 | 4515 | 683 |  | DENT | GENE | 00:57 | 01:04 | 01:05 | 142 | 101 | 0.3 | N/A | Глубина вмятины: 4 мм (0,3%). Линейка: 14 см в (452 см; 01:04 ч:мин) Аномалия находится вблизи продольного шва. |  | (c)
7445.522 | 0.082 | 0.014 | -10.703 | -10.771 | 429 | 461 | 463 | 429 | 14 | 685 |  | ARTD | GENE | 03:29 | 03:34 | 03:34 | 237 | 68 |  | EXT | Эквивалент потери металла 10%. |  | (c)
7455.891 | 10.451 | 9.925 | -0.334 | -0.86 | 434 | 470 | 465 | 434 | 15 | 685 | Дефект проката | MIAN | GENE | 03:30 | 03:35 | 03:35 | 845 | 61 |  | EXT | Дефект проката Эквивалент потери металла 11%. |  | (c)
7546.295 | 0 | -0.027 | -11.225 | -11.252 | 1569 | 1681 | 2006 | 0 |  | 694 | Нарушение формы кольцевого шва | GWAN |  | 07:09 | 07:27 | 08:20 | 0 | 872 |  | EXT | Нарушение формы кольцевого шва |  | (c)
7712.199 | 6.359 | 6.263 | -5.011 | -5.107 | -2133 | -2096 | -2094 | 2054 | 4950 | 708 |  | DENT | GENE | 07:19 | 07:25 | 07:26 | 157 | 79 | 0.3 | N/A | Глубина вмятины: 4 мм (0,3%). Линейка: 16 см в (626 см; 07:25 ч:мин) |  | (c)
7775.365 | 1.555 | 1.547 | -9.825 | -9.833 | 1553 | 1597 | 1597 | 591 | 1547 | 714 |  | CORR | CIGR | 03:12 | 03:19 | 03:19 | 18 | 86 | 10 | EXT |  | 0.89 | (c)
7785.19 | 0 | -0.028 | -11.33 | -11.358 | -980 | -543 | -171 | 637 |  | 715 | Нарушение формы кольцевого шва | GWAN |  | 11:15 | 00:26 | 13:26 | 0 | 1617 |  | EXT | Нарушение формы кольцевого шва |  | (c)
7785.19 | 0 | -0.027 | -11.33 | -11.357 | 1286 | 2106 | 2005 | 0 |  | 715 | Нарушение формы кольцевого шва | GWAN |  | 05:21 | 07:34 | 07:17 | 0 | 1439 |  | EXT | Нарушение формы кольцевого шва |  | (c)
7815.802 | 7.612 | 6.261 | -4.038 | -5.389 | -929 | -631 | -703 | 477 | 3624 | 717 |  | ARTD | GENE | 07:54 | 08:42 | 08:30 | 1765 | 451 |  | EXT | Вышлифовка глубиной 10%. |  | (c)
7831.46 | 0 | -0.008 | -11.655 | -11.663 | -737 | -669 | -668 | 599 |  | 719 | Нарушение формы кольцевого шва | GWAN |  | 04:22 | 04:33 | 04:34 | 0 | 138 |  | EXT | Нарушение формы кольцевого шва |  | (c)
7831.46 | 0 | -0.009 | -11.655 | -11.664 | -183 | -130 | -113 | 43 |  | 719 | Нарушение формы кольцевого шва | GWAN |  | 05:52 | 06:00 | 06:03 | 0 | 139 |  | INT | Нарушение формы кольцевого шва |  | (c)
7882.053 | 4.088 | 4.063 | -7.247 | -7.272 | -530 | -329 | -405 | 281 | 4063 | 723 |  | GOUG | CIGR | 04:45 | 05:18 | 05:06 | 38 | 249 | 10 | EXT | Зона задиров. |  | (c)
7900.704 | 11.404 | 11.308 | -0.031 | -0.127 | 606 | 616 | 624 | 606 | 4 | 724 |  | ARTD | AXGR | 09:53 | 09:55 | 09:56 | 123 | 35 |  | EXT | Эквивалент потери металла 10%. Аномалия находится на упругопластическом изгибе: R=527 D, максимальное растяжение на 5.6 час. |  | (c)
7902.746 | 2.011 | 1.874 | -9.044 | -9.181 | -143 | -104 | -109 | 75 | 1874 | 725 | Дефект проката | MIAN | GENE | 08:40 | 08:47 | 08:46 | 273 | 68 |  | EXT | Дефект проката Эквивалент потери металла 13%. Аномалия находится на упругопластическом изгибе: R=656 D, максимальное растяжение на 5.6 час. |  | (c)
7905.801 | 5.066 | 4.959 | -5.989 | -6.096 | -138 | -111 | -109 | 79 | 4959 | 725 | Дефект проката | MIAN | GENE | 08:41 | 08:46 | 08:46 | 187 | 59 |  | EXT | Дефект проката Эквивалент потери металла 11%. |  | (c)
7943.756 | 8.701 | 8.491 | -2.704 | -2.914 | 2127 | -1923 | -2034 | 1734 | 2418 | 728 |  | DENT | GENE | 05:02 | 06:09 | 05:51 | 496 | 601 | 0.4 | N/A | Глубина вмятины: 5 мм (0,4%). Линейка: 50 см в (849 см; 06:09 ч:мин) |  | (c)
7946.46 | 0 | -0.027 | -11.58 | -11.607 | -434 | -201 | -268 | 101 |  | 729 | Нарушение формы кольцевого шва | GWAN |  | 11:49 | 00:27 | 12:16 | 0 | 333 |  | EXT | Нарушение формы кольцевого шва |  | (c)
7959.269 | 1.229 | 1.068 | -10.226 | -10.387 | 442 | 621 | 677 | 442 | 1068 | 730 |  | DENT | GENE | 05:16 | 05:44 | 05:54 | 284 | 470 | 0.3 | N/A | Глубина вмятины: 4 мм (0,3%). Линейка: 28 см в (107 см; 05:44 ч:мин) |  | (c)
7959.586 | 1.546 | 1.42 | -9.909 | -10.035 | 408 | 739 | 660 | 408 | 1420 | 730 |  | DENT | GENE | 05:10 | 06:04 | 05:51 | 230 | 505 | 0.3 | N/A | Глубина вмятины: 4 мм (0,3%). Линейка: 23 см в (142 см; 06:04 ч:мин) |  | (c)
7969.559 | 0.064 | 0.001 | -11.181 | -11.244 | -1413 | -1385 | -1384 | 1355 | 1 | 731 |  | ARTD | GENE | 09:54 | 09:58 | 09:58 | 107 | 58 |  | EXT | Эквивалент потери металла 10%. Аномалия находится на упругопластическом изгибе: R=797 D, максимальное растяжение на 5.6 час. |  | (c)
7988.9 | 8.16 | 8.041 | -3.47 | -3.589 | 1141 | 1226 | 1393 | 1141 | 3452 | 732 |  | ARTD | GENE | 08:21 | 08:34 | 09:01 | 137 | 505 |  | EXT | Эквивалент потери металла 11%. |  | (c)
8003.95 | 0 | -0.033 | -11.145 | -11.178 | 538 | 588 | 602 | 538 |  | 734 | Нарушение формы кольцевого шва | GWAN |  | 00:24 | 00:32 | 00:34 | 0 | 127 |  | EXT | Нарушение формы кольцевого шва |  | (c)
8003.95 | 0 | -0.031 | -11.145 | -11.176 | -429 | -199 | -270 | 110 |  | 734 | Нарушение формы кольцевого шва | GWAN |  | 09:47 | 10:25 | 10:13 | 0 | 319 |  | EXT | Нарушение формы кольцевого шва |  | (c)
8023.181 | 8.086 | 8.066 | -3.534 | -3.554 | 1629 | 1974 | 1827 | 1629 | 3389 | 735 |  | GOUG | GENE | 02:40 | 03:36 | 03:12 | 165 | 398 | 9 | EXT | Зона задиров. |  | (c)
8182.415 | 0 | -0.023 | -10.805 | -10.828 | -213 | 326 | 411 | 0 |  | 750 | Нарушение формы кольцевого шва | GWAN |  | 00:21 | 01:48 | 02:02 | 0 | 1247 |  | EXT | Нарушение формы кольцевого шва |  | (c)
8182.415 | 0 | -0.002 | -10.805 | -10.807 | 1989 | -1993 | -2181 | 1889 |  | 750 | Нарушение формы кольцевого шва | GWAN |  | 06:16 | 07:34 | 07:03 | 0 | 583 |  | EXT | Нарушение формы кольцевого шва |  | (c)
8224.26 | 8 | 7.934 | -2.745 | -2.811 | 757 | 819 | 829 | 757 | 2680 | 753 |  | DENT | GENE | 01:39 | 01:49 | 01:51 | 131 | 146 | 0.4 | N/A | Глубина вмятины: 5 мм (0,4%). Линейка: 13 см в (793 см; 01:49 ч:мин) |  | (c)
8282.84 | 0 | -0.039 | -11.49 | -11.529 | -131 | 694 | 1371 | 0 |  | 759 | Нарушение формы кольцевого шва | GWAN |  | 07:31 | 09:45 | 11:34 | 0 | 3004 |  | EXT | Нарушение формы кольцевого шва |  | (c)
8316.166 | 10.201 | 10.187 | -1.134 | -1.148 | -460 | -398 | -389 | 319 | 1117 | 761 |  | CORR | CIGR | 02:33 | 02:43 | 02:44 | 31 | 141 | 11 | EXT |  | 0.89 | (c)
8362.79 | 0 | -0.024 | -10.345 | -10.369 | 1696 | -533 | -1463 | 162 |  | 766 | Нарушение формы кольцевого шва | GWAN |  | 10:20 | 04:20 | 13:50 | 0 | 2603 |  | EXT | Нарушение формы кольцевого шва Аномалия находится на отводе. |  | (c)
8362.79 | 0 | -0.024 | -10.345 | -10.369 | 266 | 1101 | 756 | 266 |  | 766 | Нарушение формы кольцевого шва | GWAN |  | 06:29 | 08:44 | 07:48 | 0 | 980 |  | EXT | Нарушение формы кольцевого шва Аномалия находится на отводе. |  | (c)
8396.775 | 1.47 | 1.35 | -9.49 | -9.61 | 2195 | 2214 | 2226 | 0 | 1350 | 769 |  | LWAN | GENE | 05:35 | 05:38 | 05:40 | 183 | 61 |  | EXT | Эквивалент потери металла 11%. Аномалия находится на отводе. |  | (c)
8398.95 | 3.645 | 3.563 | -7.315 | -7.397 | -2160 | -2119 | -2109 | 71 | 3563 | 769 |  | DENT | GENE | 05:52 | 05:59 | 06:01 | 163 | 102 | 0.4 | N/A | Глубина вмятины: 6 мм (0,4%). Линейка: 16 см в (356 см; 05:59 ч:мин) Аномалия находится на отводе. Аномалия находится вблизи продольного шва. |  | (c)
8403.113 | 7.808 | 7.794 | -3.152 | -3.166 | -1987 | -1928 | -1920 | 243 | 3139 | 769 |  | CORR | CIGR | 06:20 | 06:30 | 06:31 | 27 | 134 | 11 | EXT | Аномалия находится на отводе. | 0.89 | (c)
8403.777 | 8.472 | 8.458 | -2.488 | -2.502 | -790 | -752 | -750 | 711 | 2479 | 769 |  | GOUG | CIGR | 09:33 | 09:40 | 09:40 | 23 | 79 | 12 | EXT | Аномалия находится на отводе. Задир. |  | (c)
8403.912 | 8.607 | 8.597 | -2.353 | -2.363 | -816 | -778 | -769 | 722 | 2342 | 769 |  | GOUG | CIGR | 09:29 | 09:35 | 09:37 | 21 | 93 | 11 | EXT | Аномалия находится на отводе. Задир. |  | (c)
8411.087 | 4.822 | 4.713 | -6.638 | -6.747 | -1438 | -1378 | -1375 | 793 | 4713 | 770 |  | DENT | GENE | 06:43 | 06:53 | 06:54 | 181 | 126 | 0.5 | N/A | Глубина вмятины: 7 мм (0,5%). Линейка: 18 см в (471 см; 06:53 ч:мин) |  | (c)
8411.14 | 4.875 | 4.786 | -6.585 | -6.674 | -1658 | -1613 | -1615 | 573 | 4786 | 770 |  | DENT | GENE | 06:08 | 06:15 | 06:15 | 154 | 85 | 0.3 | N/A | Глубина вмятины: 4 мм (0,3%). Линейка: 15 см в (479 см; 06:15 ч:мин) |  | (c)
8438.416 | 9.286 | 9.188 | -2.024 | -2.122 | -1865 | -1696 | -1753 | 365 | 1948 | 772 |  | DENT | GENE | 07:44 | 08:11 | 08:02 | 174 | 225 | 0.4 | N/A | Глубина вмятины: 5 мм (0,4%). Линейка: 17 см в (919 см; 08:11 ч:мин) |  | (c)
8494.58 | 0 | -0.03 | -10.71 | -10.74 | 1827 | 2158 | -1783 | 933 |  | 778 | Нарушение формы кольцевого шва | GWAN |  | 08:26 | 09:20 | 10:43 | 0 | 1701 |  | EXT | Нарушение формы кольцевого шва |  | (c)
8505.29 | 0 | -0.028 | -11.355 | -11.383 | -2010 | 727 | 50 | 0 |  | 779 | Нарушение формы кольцевого шва | GWAN |  | 05:26 | 00:48 | 10:58 | 0 | 4120 |  | EXT | Нарушение формы кольцевого шва |  | (c)
8519.816 | 3.171 | 3.036 | -8.069 | -8.204 | -1787 | -1756 | -1729 | 444 | 3036 | 780 |  | GOUG | GENE | 05:41 | 05:46 | 05:51 | 151 | 115 | 19 | EXT | Зона задиров. |  | (c)
8698.18 | 0 | -0.018 | -11.05 | -11.068 | 1197 | -1818 | -2084 | 904 |  | 796 | Нарушение формы кольцевого шва | GWAN |  | 00:44 | 04:37 | 03:54 | 0 | 2360 |  | EXT | Нарушение формы кольцевого шва |  | (c)
8698.18 | 0 | -0.033 | -11.05 | -11.083 | -560 | 64 | -11 | 0 |  | 796 | Нарушение формы кольцевого шва | GWAN |  | 08:00 | 09:41 | 09:29 | 0 | 1097 |  | EXT | Нарушение формы кольцевого шва |  | (c)
8731.015 | 0 | -0.035 | -11.11 | -11.145 | -1592 | -749 | -866 | 141 |  | 800 | Нарушение формы кольцевого шва | GWAN |  | 10:14 | 00:30 | 12:11 | 0 | 1451 |  | EXT | Нарушение формы кольцевого шва |  | (c)
8731.015 | 0 | -0.025 | -11.11 | -11.135 | 1327 | 1715 | 1810 | 0 |  | 800 | Нарушение формы кольцевого шва | GWAN |  | 06:05 | 07:07 | 07:23 | 0 | 964 |  | EXT | Нарушение формы кольцевого шва |  | (c)
8753.36 | 0 | -0.022 | -11.295 | -11.317 | -95 | 1183 | 822 | 0 |  | 802 | Нарушение формы кольцевого шва | GWAN |  | 00:46 | 04:12 | 03:13 | 0 | 1832 |  | EXT | Нарушение формы кольцевого шва |  | (c)
8788.038 | 0.308 | 0.275 | -11.152 | -11.185 | 273 | 382 | 360 | 273 | 275 | 805 |  | CORR | GENE | 01:25 | 01:43 | 01:39 | 70 | 175 | 10 | EXT |  | 0.89 | (c)
8807.689 | 8.499 | 8.453 | -2.986 | -3.032 | -1337 | -1213 | -1220 | 893 | 2936 | 806 | Металлургический дефект | MIAN | GENE | 06:18 | 06:38 | 06:37 | 96 | 235 |  | INT | Металлургический дефект Эквивалент потери металла 16%. |  | (c)
8967.785 | 0 | -0.028 | -11.34 | -11.368 | 959 | 1698 | 1611 | 0 |  | 821 | Нарушение формы кольцевого шва | GWAN |  | 01:03 | 03:02 | 02:48 | 0 | 1304 |  | EXT | Нарушение формы кольцевого шва |  | (c)
8979.125 | 0 | -0.028 | -11.42 | -11.448 | -46 | 346 | 372 | 0 |  | 822 | Нарушение формы кольцевого шва | GWAN |  | 10:51 | 11:54 | 11:58 | 0 | 835 |  | EXT | Нарушение формы кольцевого шва |  | (c)
9024.05 | 0 | -0.029 | -11.23 | -11.259 | -71 | 82 | 168 | 0 |  | 826 | Нарушение формы кольцевого шва | GWAN |  | 01:17 | 01:42 | 01:56 | 0 | 477 |  | EXT | Нарушение формы кольцевого шва |  | (c)
9024.05 | 0 | -0.026 | -11.23 | -11.256 | -1410 | -1280 | -1271 | 821 |  | 826 | Нарушение формы кольцевого шва | GWAN |  | 09:41 | 10:02 | 10:04 | 0 | 277 |  | EXT | Нарушение формы кольцевого шва |  | (c)
9025.196 | 1.146 | 1.075 | -10.084 | -10.155 | -2220 | -2194 | -2200 | 11 | 1075 | 826 |  | LWAN | AXGR | 07:31 | 07:35 | 07:34 | 336 | 40 |  | EXT | Эквивалент потери металла 10%. |  | (c)
9072.407 | 3.412 | 3.332 | -8.083 | -8.163 | 1033 | 1088 | 1088 | 1033 | 3332 | 830 |  | DENT | GENE | 03:31 | 03:40 | 03:40 | 139 | 110 | 0.4 | N/A | Глубина вмятины: 6 мм (0,4%). Линейка: 14 см в (333 см; 03:40 ч:мин) |  | (c)
9126.093 | 0.623 | 0.612 | -10.727 | -10.738 | -1386 | -1345 | -1340 | 844 | 612 | 837 |  | ARTD | CIGR | 10:46 | 10:52 | 10:53 | 28 | 93 |  | EXT | Наплавка/вышлифовка 10%. |  | (c)
9162.141 | 2.886 | 2.873 | -8.204 | -8.217 | -1008 | -975 | -978 | 947 | 2873 | 840 |  | GOUG | CIGR | 10:08 | 10:14 | 10:13 | 25 | 61 | 9 | EXT | Задир. Аномалия находится на упругопластическом изгибе: R=390 D, максимальное растяжение на 11.9 час. |  | (c)
9192.908 | 11.173 | 11.157 | -0.162 | -0.178 | -1775 | -1726 | -1724 | 455 | 151 | 842 |  | CORR | CIGR | 06:53 | 07:01 | 07:02 | 27 | 104 | 11 | EXT |  | 0.89 | (c)
9209.398 | 4.988 | 4.895 | -6.282 | -6.375 | -1808 | -1746 | -1745 | 422 | 4895 | 844 |  | DENT | GENE | 06:09 | 06:19 | 06:19 | 167 | 125 | 1.4 | N/A | Глубина вмятины: 20 мм (1,4%). Линейка: 17 см в (490 см; 06:19 ч:мин) |  | (c)
9209.435 | 5.025 | 5.01 | -6.245 | -6.26 | -1471 | -1446 | -1446 | 759 | 5010 | 844 |  | GOUG | PITT | 07:03 | 07:07 | 07:07 | 28 | 52 | 7 | EXT | Задир. |  | (c)
9214.406 | 9.996 | 9.789 | -1.274 | -1.481 | -42 | -29 | -25 | 8 | 1204 | 844 |  | LWAN | AXGR | 10:54 | 10:56 | 10:56 | 277 | 35 |  | INT | Эквивалент потери металла 10%. |  | (c)
9215.68 | 0 | -0.041 | -10.94 | -10.981 | 103 | 573 | 826 | 103 |  | 845 | Нарушение формы кольцевого шва | GWAN |  | 11:07 | 00:23 | 13:04 | 0 | 1447 |  | EXT | Нарушение формы кольцевого шва |  | (c)
9215.68 | 0 | -0.038 | -10.94 | -10.978 | -975 | -543 | -565 | 156 |  | 845 | Нарушение формы кольцевого шва | GWAN |  | 08:13 | 09:23 | 09:19 | 0 | 819 |  | EXT | Нарушение формы кольцевого шва |  | (c)
9237.315 | 0 | -0.035 | -10.225 | -10.26 | 491 | 1357 | 1126 | 491 |  | 847 | Нарушение формы кольцевого шва | GWAN |  | 09:48 | 00:08 | 11:30 | 0 | 1272 |  | EXT | Нарушение формы кольцевого шва Аномалия находится на отводе. |  | (c)
9247.54 | 0 | -0.014 | -10.6 | -10.614 | 1459 | 1974 | 1899 | 1459 |  | 848 | Нарушение формы кольцевого шва | GWAN |  | 07:20 | 08:44 | 08:31 | 0 | 880 |  | EXT | Нарушение формы кольцевого шва |  | (c)
9247.54 | 0 | -0.037 | -10.6 | -10.637 | -1639 | -1300 | -1377 | 1115 |  | 848 | Вышлифовка на шве | GWAN | GENE | 11:00 | 11:55 | 11:43 | 61 | 523 | 12 | EXT | Вышлифовка на шве |  | (c)
9269.042 | 10.902 | 10.879 | -0.013 | -0.036 | 1117 | 1198 | 1206 | 1117 | 8 | 849 |  | ARTD | CIGR | 02:28 | 02:41 | 02:42 | 28 | 176 |  | EXT | Эквивалент потери металла 14%. Аномалия находится на отводе. |  | (c)
9292.658 | 0.673 | 0.589 | -10.902 | -10.986 | 166 | 268 | 244 | 166 | 589 | 852 |  | DENT | GENE | 07:15 | 07:32 | 07:28 | 154 | 156 | 0.4 | N/A | Глубина вмятины: 6 мм (0,4%). Линейка: 15 см в (59 см; 07:32 ч:мин) Аномалия находится на упругопластическом изгибе. |  | (c)
9359.079 | 10.089 | 9.668 | -1.566 | -1.987 | -650 | -629 | -630 | 610 | 1337 | 857 | Дефект проката | MIAN | AXGR | 08:18 | 08:22 | 08:21 | 650 | 40 |  | EXT | Дефект проката Эквивалент потери металла 10%. |  | (c)
9466.669 | 11.199 | 11.02 | -0.081 | -0.26 | 1765 | 1792 | 1788 | 421 | 4 | 867 |  | ARTD | AXGR | 04:34 | 04:38 | 04:37 | 256 | 45 |  | EXT | Эквивалент потери металла 10%. |  | (c)
9500.896 | 0.081 | 0.049 | -10.204 | -10.236 | -1698 | -1480 | -1479 | 1260 | 49 | 871 |  | CORR | GENE | 02:29 | 03:04 | 03:04 | 62 | 438 | 10 | EXT |  | 0.89 | (c)
9521.44 | 0 | -0.028 | -9.755 | -9.783 | 576 | 936 | 938 | 576 |  | 873 | Нарушение формы кольцевого шва | GWAN |  | 00:31 | 01:29 | 01:30 | 0 | 724 |  | EXT | Нарушение формы кольцевого шва Аномалия находится на отводе. |  | (c)
9521.44 | 0 | -0.037 | -9.755 | -9.792 | -162 | -71 | 14 | 0 |  | 873 | Нарушение формы кольцевого шва | GWAN |  | 10:32 | 10:47 | 11:01 | 0 | 350 |  | EXT | Нарушение формы кольцевого шва Аномалия находится на отводе. |  | (c)
9531.159 | 9.719 | 9.672 | -0.036 | -0.083 | 1353 | 1483 | 1571 | 442 | 3 | 873 |  | CORR | GENE | 02:37 | 02:58 | 03:12 | 80 | 436 | 10 | EXT |  | 0.89 | (c)
9531.195 | 0 | -0.025 | -11.455 | -11.48 | -566 | -336 | -360 | 153 |  | 874 | Вышлифовка на шве | GWAN | GENE | 09:58 | 10:36 | 10:32 | 50 | 413 | 10 | EXT | Вышлифовка на шве |  | (c)
9561.942 | 8.397 | 8.33 | -2.828 | -2.895 | 589 | 771 | 909 | 589 | 2797 | 876 |  | CORR | GENE | 02:47 | 03:16 | 03:38 | 98 | 640 | 10 | EXT |  | 0.89 | (c)
9569.198 | 4.428 | 4.377 | -6.817 | -6.868 | -623 | -446 | -463 | 303 | 4377 | 877 |  | CORR | GENE | 07:26 | 07:55 | 07:52 | 100 | 320 | 12 | EXT |  | 0.89 | (c)
9606.78 | 8.28 | 8.237 | -3.185 | -3.228 | -1141 | -933 | -916 | 692 | 3133 | 880 |  | CORR | GENE | 05:24 | 05:57 | 05:60 | 95 | 449 | 10 | EXT |  | 0.89 | (c)
9607.56 | 9.06 | 9.047 | -2.405 | -2.418 | -834 | -740 | -770 | 706 | 2389 | 880 |  | CORR | CIGR | 06:13 | 06:28 | 06:23 | 29 | 128 | 11 | EXT |  | 0.89 | (c)
9610.251 | 0.286 | 0.064 | -11.344 | -11.566 | -49 | -33 | -27 | 5 | 64 | 881 |  | LWAN | AXGR | 05:28 | 05:30 | 05:31 | 389 | 44 |  | EXT | Эквивалент потери металла 14%. |  | (c)
9611.995 | 2.03 | 1.906 | -9.6 | -9.724 | -44 | -29 | -20 | 0 | 1906 | 881 |  | LWAN | GENE | 05:28 | 05:31 | 05:32 | 254 | 48 |  | EXT | Эквивалент потери металла 10%. |  | (c)
9613.186 | 3.221 | 3.111 | -8.409 | -8.519 | -42 | -19 | -20 | 0 | 3111 | 881 |  | LWAN | AXGR | 05:29 | 05:32 | 05:32 | 225 | 45 |  | EXT | Эквивалент потери металла 10%. |  | (c)
9613.789 | 3.824 | 3.76 | -7.806 | -7.87 | -35 | -17 | -12 | 0 | 3760 | 881 |  | LWAN | AXGR | 05:30 | 05:33 | 05:34 | 1017 | 45 |  | EXT | Эквивалент потери металла 10%. |  | (c)
9666.781 | 0.161 | 0.134 | -10.814 | -10.841 | -1375 | -1065 | -1158 | 856 | 134 | 887 |  | CORR | GENE | 09:47 | 10:37 | 10:22 | 133 | 434 | 10 | EXT |  | 0.9 | (c)
9667.039 | 0.419 | 0.4 | -10.556 | -10.575 | 1583 | 1692 | 1683 | 448 | 400 | 887 |  | CORR | CIGR | 05:45 | 06:02 | 06:01 | 43 | 200 | 10 | EXT |  | 0.89 | (c)
9744.535 | 0 | -0.028 | -10.43 | -10.458 | 1742 | -1667 | -1274 | 171 |  | 895 | Нарушение формы кольцевого шва | GWAN |  | 09:46 | 00:36 | 13:39 | 0 | 2890 |  | EXT | Нарушение формы кольцевого шва |  | (c)
9777.099 | 11.374 | 11.338 | -0.036 | -0.072 | 978 | 1015 | 1012 | 978 | 11 | 897 |  | ARTD | GENE | 05:03 | 05:09 | 05:09 | 61 | 68 |  | EXT | Эквивалент потери металла 10%. |  | (c)
9808.346 | 8.786 | 8.735 | -2.824 | -2.875 | -1236 | -1212 | -1218 | 1201 | 2771 | 900 |  | GOUG | AXGR | 10:45 | 10:49 | 10:48 | 104 | 36 | 16 | EXT | Задир. |  | (c)
9809.429 | 9.869 | 9.854 | -1.741 | -1.756 | 100 | 133 | 138 | 100 | 1729 | 900 |  | GOUG | CIGR | 02:21 | 02:26 | 02:27 | 27 | 75 | 8 | EXT | Задир. |  | (c)
9811.17 | 0 | -0.042 | -11.545 | -11.587 | 1225 | 2009 | 1801 | 1225 |  | 901 | Нарушение формы кольцевого шва | GWAN |  | 10:52 | 00:59 | 12:25 | 0 | 1152 |  | EXT | Нарушение формы кольцевого шва |  | (c)
9811.17 | 0 | -0.02 | -11.545 | -11.565 | -638 | -399 | -192 | 0 |  | 901 | Нарушение формы кольцевого шва | GWAN |  | 05:52 | 06:30 | 07:04 | 0 | 893 |  | EXT | Нарушение формы кольцевого шва |  | (c)
9856.315 | 0 | -0.02 | -11.385 | -11.405 | -1896 | -1688 | -1103 | 310 |  | 905 | Нарушение формы кольцевого шва | GWAN |  | 06:03 | 06:37 | 08:11 | 0 | 1586 |  | EXT | Нарушение формы кольцевого шва |  | (c)
9883.474 | 6.134 | 6.106 | -5.446 | -5.474 | 764 | 815 | 824 | 764 | 5430 | 907 |  | ARTD | CIGR | 09:32 | 09:40 | 09:42 | 44 | 121 |  | EXT | Эквивалент потери металла 10%. |  | (c)
9914.269 | 3.059 | 2.968 | -7.996 | -8.087 | 1660 | 1706 | 1711 | 469 | 2968 | 910а |  | DENT | GENE | 07:20 | 07:27 | 07:28 | 158 | 102 | 0.8 | N/A | Глубина вмятины: 12 мм (0,8%). Линейка: 16 см в (297 см; 07:27 ч:мин) |  | (c)
9985.738 | 7.358 | 7.258 | -4.032 | -4.132 | 2197 | 2208 | 2214 | 0 | 3913 | 916 |  | LWAN | AXGR | 05:20 | 05:22 | 05:23 | 219 | 35 |  | INT | Эквивалент потери металла 10%. |  | (c)
9997.244 | 7.474 | 7.394 | -1.936 | -2.016 | 2205 | 2218 | 2217 | 2 | 1819 | 917 |  | LWAN | AXGR | 07:36 | 07:38 | 07:38 | 197 | 24 |  | EXT | Эквивалент потери металла 10%. |  | (c)
10008.457 | 9.277 | 9.193 | -2.098 | -2.182 | 1590 | 1618 | 1673 | 1590 | 1908 | 918 |  | GOUG | GENE | 02:23 | 02:28 | 02:37 | 274 | 166 | 11 | EXT | Зона задиров. |  | (c)
10017.676 | 7.121 | 7.102 | -3.974 | -3.993 | 1674 | 1702 | 1715 | 1674 | 3960 | 919 |  | GOUG | CIGR | 05:56 | 06:01 | 06:03 | 33 | 83 | 10 | EXT | Задир. |  | (c)
10021.559 | 11.004 | 10.926 | -0.091 | -0.169 | -1794 | -1475 | -1383 | 972 | 68 | 919 |  | CORR | GENE | 08:37 | 09:28 | 09:43 | 101 | 822 | 10 | EXT |  | 0.89 | (c)
10029.572 | 7.922 | 7.872 | -2.943 | -2.993 | 1070 | 1097 | 1091 | 1070 | 2888 | 920 |  | GOUG | AXGR | 08:56 | 09:00 | 08:59 | 105 | 41 | 10 | EXT | Задир. |  | (c)
10033.39 | 0.875 | 0.726 | -10.755 | -10.904 | -2111 | -2037 | -2011 | 1912 | 726 | 921 |  | GOUG | GENE | 09:43 | 09:55 | 09:59 | 175 | 199 | 9 | EXT | Зона задиров. |  | (c)
10033.728 | 1.213 | 1.056 | -10.417 | -10.574 | 1814 | 1931 | 1902 | 1814 | 1056 | 921 |  | GOUG | GENE | 08:16 | 08:35 | 08:30 | 192 | 176 | 9 | EXT | Зона задиров. |  | (c)
10037.442 | 4.927 | 4.807 | -6.703 | -6.823 | -597 | -539 | -536 | 475 | 4807 | 921 |  | DENT | GENE | 01:47 | 01:56 | 01:57 | 214 | 121 | 0.4 | N/A | Глубина вмятины: 6 мм (0,4%). Линейка: 21 см в (481 см; 01:56 ч:мин) |  | (c)
10046.996 | 2.851 | 2.832 | -8.479 | -8.498 | -625 | -574 | -564 | 502 | 2832 | 922 |  | GOUG | CIGR | 05:56 | 06:05 | 06:06 | 37 | 123 | 10 | EXT | Задир. |  | (c)
10113.37 | 0 | -0.038 | -11.67 | -11.708 | 407 | 1552 | 1312 | 407 |  | 928 | Нарушение формы кольцевого шва | GWAN |  | 10:22 | 01:27 | 12:48 | 0 | 1810 |  | EXT | Нарушение формы кольцевого шва |  | (c)
10159.518 | 0.073 | 0.005 | -11.317 | -11.385 | -1838 | -1819 | -1818 | 393 | 5 | 932 |  | ARTD | AXGR | 07:34 | 07:37 | 07:37 | 281 | 39 |  | EXT | Эквивалент потери металла 11%. |  | (c)
10204.636 | 11.261 | 11.065 | -0.099 | -0.295 | -984 | -957 | -952 | 921 | 7 | 935 |  | ARTD | GENE | 11:40 | 11:45 | 11:46 | 288 | 64 |  | EXT | Эквивалент потери металла 10%. |  | (c)
10317.95 | 0 | -0.033 | -11.39 | -11.423 | 74 | 1549 | 924 | 74 |  | 946 | Нарушение формы кольцевого шва | GWAN |  | 10:31 | 02:29 | 12:48 | 0 | 1700 |  | EXT | Нарушение формы кольцевого шва |  | (c)
10329.582 | 0.242 | 0.185 | -10.903 | -10.96 | -689 | -669 | -673 | 657 | 185 | 947 |  | CORR | AXGR | 08:27 | 08:31 | 08:30 | 167 | 32 | 10 | EXT |  | 0.9 | (c)
10394.946 | 9.151 | 8.463 | -2.354 | -3.042 | 371 | 514 | 576 | 371 | 1969 | 952 |  | GOUG | GENE | 11:33 | 11:56 | 12:06 | 1073 | 410 | 7 | EXT | Задир. |  | (c)
10454.26 | 0 | 0 | -1.62 | -1.62 | -765 | -549 | -623 | 481 | 0 | 957б | Непровар / утяжина | GWAN |  | 05:31 | 06:05 | 05:54 | 0 | 284 | 13 | INT | Непровар / утяжина |  | (c)
10478.957 | 1.822 | 1.813 | -9.438 | -9.447 | 1176 | 1190 | 1191 | 1024 | 1813 | 960 |  | CORR | PITT | 03:35 | 03:37 | 03:37 | 22 | 31 | 14 | EXT |  | 0.89 | (c)
10479.191 | 2.056 | 2.034 | -9.204 | -9.226 | 1200 | 1219 | 1220 | 992 | 2034 | 960 |  | CORR | PITT | 03:39 | 03:42 | 03:42 | 38 | 38 | 19 | EXT |  | 0.89 | (c)
10481.395 | 4.26 | 4.217 | -7 | -7.043 | 1159 | 1193 | 1195 | 1000 | 4217 | 960 |  | CORR | GENE | 03:32 | 03:37 | 03:38 | 146 | 72 | 21 | EXT |  | 0.91 | (c)
10481.632 | 4.497 | 4.482 | -6.763 | -6.778 | 1215 | 1226 | 1230 | 985 | 4482 | 960 |  | CORR | PITT | 03:41 | 03:43 | 03:44 | 23 | 30 | 14 | EXT |  | 0.89 | (c)
10483.954 | 6.819 | 6.807 | -4.441 | -4.453 | 1152 | 1188 | 1188 | 1006 | 4426 | 960 |  | CORR | CIGR | 03:31 | 03:37 | 03:37 | 27 | 73 | 11 | EXT |  | 0.89 | (c)
10484.865 | 7.73 | 7.722 | -3.53 | -3.538 | 1140 | 1183 | 1189 | 994 | 3517 | 960 |  | CORR | CIGR | 03:29 | 03:36 | 03:37 | 21 | 96 | 13 | EXT |  | 0.89 | (c)
10488.395 | 0 | -0.043 | -11.395 | -11.438 | 1348 | -2198 | 1939 | 0 |  | 961 | Нарушение формы кольцевого шва | GWAN |  | 01:07 | 03:35 | 02:43 | 0 | 1183 |  | EXT | Нарушение формы кольцевого шва |  | (c)
10488.395 | 0 | -0.032 | -11.395 | -11.427 | -883 | -594 | -619 | 355 |  | 961 | Нарушение формы кольцевого шва | GWAN |  | 07:07 | 07:54 | 07:50 | 0 | 528 |  | EXT | Нарушение формы кольцевого шва |  | (c)
10493.576 | 5.181 | 5.176 | -6.214 | -6.219 | -1468 | -1436 | -1432 | 763 | 5176 | 961 |  | GOUG | CISL | 05:33 | 05:38 | 05:39 | 14 | 71 | 10 | EXT | Задир. |  | (c)
10565.247 | 8.227 | 8.21 | -3.433 | -3.45 | -9 | 43 | 43 | 0 | 3417 | 967 |  | CORR | CIGR | 07:42 | 07:50 | 07:50 | 33 | 105 | 11 | EXT |  | 0.89 | (c)
10565.662 | 8.642 | 8.615 | -3.018 | -3.045 | 430 | 493 | 479 | 430 | 2963 | 967 |  | ARTD | GENE | 08:52 | 09:03 | 09:00 | 82 | 98 |  | EXT | Наплавка. |  | (c)
10565.923 | 8.903 | 8.876 | -2.757 | -2.784 | 434 | 487 | 479 | 434 | 2694 | 967 |  | ARTD | GENE | 08:53 | 09:02 | 09:00 | 90 | 90 |  | EXT | Наплавка. |  | (c)
10617.578 | 4.288 | 4.131 | -7.247 | -7.404 | -1833 | -1781 | -1772 | 1711 | 4131 | 972 | Металлургический дефект | MIAN | GENE | 01:53 | 02:01 | 02:03 | 178 | 122 |  | INT | Металлургический дефект Эквивалент потери металла 12%. |  | (c)
10624.825 | 0 | -0.029 | -11.505 | -11.534 | 1880 | 1958 | 1944 | 1880 |  | 973 | Нарушение формы кольцевого шва | GWAN |  | 01:13 | 01:26 | 01:23 | 0 | 127 |  | EXT | Нарушение формы кольцевого шва |  | (c)
10628.585 | 3.76 | 3.745 | -7.745 | -7.76 | -173 | -107 | -104 | 36 | 3745 | 973 |  | CORR | CIGR | 07:42 | 07:52 | 07:53 | 36 | 136 | 11 | EXT |  | 0.89 | (c)
10628.686 | 3.861 | 3.847 | -7.644 | -7.658 | -348 | -292 | -286 | 224 | 3847 | 973 |  | CORR | CIGR | 07:14 | 07:23 | 07:24 | 31 | 124 | 10 | EXT |  | 0.89 | (c)
10668.793 | 10.338 | 10.315 | -1.297 | -1.32 | 1383 | 1429 | 1445 | 1383 | 1272 | 976 |  | ARTD | GENE | 07:34 | 07:42 | 07:44 | 48 | 124 |  | EXT | Эквивалент потери металла 10%. |  | (c)
10696.362 | 4.277 | 4.214 | -7.103 | -7.166 | -1222 | -1164 | -1175 | 1008 | 4214 | 979 |  | ARTD | GENE | 08:26 | 08:35 | 08:33 | 92 | 95 |  | EXT | Наплавка. |  | (c)
10737.645 | 0 | -0.029 | -11.245 | -11.274 | -1096 | -792 | -865 | 634 |  | 983 | Вышлифовка на шве | GWAN | GENE | 00:01 | 00:50 | 00:38 | 64 | 462 | 11 | EXT | Вышлифовка на шве |  | (c)
10834.353 | 5.813 | 5.794 | -5.857 | -5.876 | -1003 | -956 | -949 | 896 | 5794 | 991 |  | ARTD | CIGR | 07:56 | 08:04 | 08:05 | 38 | 107 |  | EXT | Эквивалент потери металла 10%. |  | (c)
10908.802 | 11.392 | 11.377 | -0.133 | -0.148 | 864 | 1317 | 1188 | 864 | 103 | 997 |  | CORR | CIGR | 07:41 | 08:54 | 08:33 | 45 | 648 | 13 | EXT |  | 0.89 | (c)
10908.935 | 0 | -0.018 | -11.635 | -11.653 | -384 | 1190 | 708 | 0 |  | 998 | Нарушение формы кольцевого шва | GWAN |  | 01:17 | 05:31 | 04:14 | 0 | 2185 |  | EXT | Нарушение формы кольцевого шва |  | (c)
10909.042 | 0.107 | 0.086 | -11.528 | -11.549 | 1682 | 2125 | 1983 | 1682 | 86 | 998 |  | CORR | CIGR | 06:51 | 08:02 | 07:39 | 46 | 602 | 10 | EXT |  | 0.89 | (c)
10943.234 | 11.259 | 11.24 | -0.136 | -0.155 | 370 | 476 | 531 | 370 | 119 | 1000 |  | CORR | CIGR | 01:29 | 01:46 | 01:55 | 36 | 321 | 11 | EXT |  | 0.89 | (c)
10943.513 | 0.143 | 0.134 | -10.702 | -10.711 | -946 | -850 | -824 | 702 | 134 | 1001 |  | CORR | CIGR | 01:45 | 02:01 | 02:05 | 23 | 244 | 14 | EXT |  | 0.89 | (c)
10943.52 | 0.15 | 0.134 | -10.695 | -10.711 | -647 | -500 | -538 | 429 | 134 | 1001 |  | CORR | CIGR | 02:33 | 02:57 | 02:51 | 27 | 218 | 11 | EXT |  | 0.89 | (c)
10954.074 | 10.704 | 10.688 | -0.141 | -0.157 | -920 | -90 | 51 | 0 | 126 | 1001 |  | CORR | CIGR | 01:50 | 04:03 | 04:26 | 31 | 1942 | 9 | EXT |  | 0.89 | (c)
10965.86 | 0 | -0.022 | -11.635 | -11.657 | 1177 | 1712 | 1771 | 1177 |  | 1003 | Нарушение формы кольцевого шва | GWAN |  | 01:19 | 02:46 | 02:55 | 0 | 1189 |  | EXT | Нарушение формы кольцевого шва |  | (c)
11014.159 | 2.654 | 2.55 | -8.966 | -9.07 | -210 | -146 | -139 | 67 | 2550 | 1007 |  | DENT | GENE | 05:54 | 06:04 | 06:06 | 180 | 143 | 1.5 | N/A | Глубина вмятины: 21 мм (1,5%). Линейка: 18 см в (255 см; 06:04 ч:мин) Аномалия находится вблизи продольного шва. |  | (c)
11057.901 | 0.046 | 0.041 | -11.459 | -11.464 | -1539 | -1401 | -699 | 0 | 41 | 1011 |  | CORR | GENE | 03:44 | 04:06 | 05:60 | 72 | 1680 | 11 | EXT |  | 0.89 | (c)
11157.237 | 0.077 | 0.051 | -11.398 | -11.424 | 496 | 649 | 727 | 496 | 51 | 1020 |  | CORR | GENE | 06:08 | 06:33 | 06:46 | 66 | 463 | 11 | EXT |  | 0.89 | (c)
11168.561 | 11.401 | 11.389 | -0.074 | -0.086 | -485 | -399 | -401 | 318 | 64 | 1020 |  | CORR | CIGR | 03:30 | 03:44 | 03:44 | 22 | 167 | 11 | EXT |  | 0.89 | (c)
11248.79 | 0 | -0.031 | -11.505 | -11.536 | -358 | 802 | 1547 | 0 |  | 1028 | Нарушение формы кольцевого шва | GWAN |  | 05:09 | 08:16 | 10:16 | 0 | 3810 |  | EXT | Нарушение формы кольцевого шва |  | (c)
11312.378 | 6.933 | 6.099 | -3.877 | -4.711 | 1645 | 1723 | 1726 | 425 | 3866 | 1033 |  | GOUG | GENE | 04:25 | 04:38 | 04:38 | 845 | 160 | 10 | EXT | Зона задиров. |  | (c)
11316.255 | 0 | -0.021 | -11.335 | -11.356 | -1835 | -1538 | 30 | 1835 |  | 1034 | Нарушение формы кольцевого шва | GWAN |  | 10:59 | 11:47 | 16:01 | 0 | 3731 |  | EXT | Нарушение формы кольцевого шва |  | (c)
11327.59 | 0 | -0.022 | -11.375 | -11.397 | 910 | -721 | -1501 | 549 |  | 1035 | Нарушение формы кольцевого шва | GWAN |  | 02:38 | 10:15 | 08:09 | 0 | 4100 |  | EXT | Нарушение формы кольцевого шва |  | (c)
11338.965 | 0 | -0.024 | -11 | -11.024 | 900 | 188 | -1485 | 591 |  | 1036 | Нарушение формы кольцевого шва | GWAN |  | 07:48 | 05:53 | 13:23 | 0 | 4152 |  | EXT | Нарушение формы кольцевого шва |  | (c)
11390.34 | 6.63 | 6.628 | -4.985 | -4.987 | 916 | 1120 | 1085 | 916 | 4949 | 1040 |  | CORR | CIGR | 11:19 | 11:52 | 11:46 | 38 | 338 | 10 | EXT | Аномалия находится на отводе. | 0.89 | (c)
11417.445 | 0 | -0.02 | -11.315 | -11.335 | 312 | 1988 | 1630 | 0 |  | 1043 | Нарушение формы кольцевого шва | GWAN |  | 02:21 | 06:51 | 05:53 | 0 | 2635 |  | EXT | Нарушение формы кольцевого шва |  | (c)
11428.76 | 0 | -0.028 | -11.01 | -11.038 | -927 | 549 | 612 | 0 |  | 1044 | Нарушение формы кольцевого шва | GWAN |  | 00:04 | 04:02 | 04:12 | 0 | 3079 |  | EXT | Нарушение формы кольцевого шва |  | (c)
11428.76 | 0 | -0.036 | -11.01 | -11.046 | -2193 | -2020 | -1936 | 37 |  | 1044 | Нарушение формы кольцевого шва | GWAN |  | 08:39 | 09:07 | 09:21 | 0 | 515 |  | EXT | Нарушение формы кольцевого шва |  | (c)
11440.544 | 0.774 | 0.665 | -10.676 | -10.785 | 1742 | 1784 | 1784 | 404 | 665 | 1045 |  | CORR | GENE | 02:47 | 02:54 | 02:54 | 179 | 85 | 11 | EXT | Аномалия находится на упругопластическом изгибе: R=362 D, максимальное растяжение на 5.9 час. | 0.9 | (c)
11462.55 | 0 | -0.015 | -11.305 | -11.32 | 1465 | 1648 | 1739 | 217 |  | 1047 | Нарушение формы кольцевого шва | GWAN |  | 04:01 | 04:31 | 04:46 | 0 | 548 |  | EXT | Нарушение формы кольцевого шва |  | (c)
11473.707 | 11.157 | 11.132 | -0.148 | -0.173 | 1502 | 1580 | 1570 | 592 | 136 | 1047 |  | CORR | CIGR | 04:07 | 04:20 | 04:18 | 37 | 137 | 13 | EXT |  | 0.89 | (c)
11614.049 | 5.389 | 5.379 | -6.006 | -6.016 | -1412 | -1324 | -1335 | 819 | 5379 | 1060 |  | GOUG | CIGR | 06:35 | 06:49 | 06:47 | 18 | 152 | 12 | EXT | Задир. |  | (c)
11618.358 | 9.698 | 9.618 | -1.697 | -1.777 | -1429 | -1118 | -1222 | 802 | 1678 | 1060 |  | GOUG | GENE | 06:32 | 07:22 | 07:05 | 99 | 412 | 6 | EXT | Задир. |  | (c)
11620.007 | 11.347 | 11.289 | -0.048 | -0.106 | 823 | -1914 | 1979 | 0 | 12 | 1060 |  | CORR | GENE | 00:36 | 05:14 | 03:42 | 94 | 2312 | 11 | EXT |  | 0.89 | (c)
11653.906 | 0.071 | 0.034 | -11.119 | -11.156 | 134 | 847 | 759 | 134 | 34 | 1064 |  | CORR | GENE | 04:08 | 06:04 | 05:49 | 112 | 1249 | 10 | EXT |  | 0.89 | (c)
11699.342 | 0.107 | 0.036 | -11.518 | -11.589 | -2119 | -1168 | -1299 | 478 | 36 | 1068 |  | CORR | GENE | 03:55 | 06:29 | 06:08 | 198 | 1641 | 10 | EXT |  | 0.9 | (c)
11811.417 | 10.977 | 10.927 | -0.053 | -0.103 | 1554 | 2137 | -1968 | 1030 | 3 | 1077 |  | CORR | GENE | 01:52 | 03:26 | 04:23 | 100 | 1878 | 11 | EXT |  | 0.89 | (c)
11826.004 | 2.929 | 2.908 | -8.276 | -8.297 | 1372 | 1420 | 1413 | 1372 | 2908 | 1079 |  | CORR | CIGR | 02:43 | 02:50 | 02:49 | 32 | 83 | 11 | EXT |  | 0.89 | (c)
11879.981 | 11.566 | 11.467 | -0.069 | -0.168 | -1456 | -267 | 27 | 0 | 26 | 1083 |  | CORR | GENE | 01:27 | 04:39 | 05:27 | 142 | 2965 | 13 | EXT |  | 0.9 | (c)
11891.393 | 0.078 | 0.06 | -11.542 | -11.56 | -499 | -262 | -351 | 203 | 60 | 1085 |  | CORR | GENE | 04:20 | 04:58 | 04:44 | 75 | 296 | 11 | EXT |  | 0.89 | (c)
12637.883 | 2.903 | 2.843 | -8.617 | -8.677 | 341 | 393 | 456 | 341 | 2843 | 1151 |  | GOUG | GENE | 04:42 | 04:50 | 05:01 | 1103 | 230 | 10 | EXT | Зона задиров. |  | (c)
12680.811 | 0.251 | 0.108 | -10.579 | -10.722 | -1445 | -1156 | -1247 | 1049 | 108 | 1155 | Металлургический дефект | MIAN | GENE | 04:44 | 05:31 | 05:16 | 228 | 396 |  | INT | Металлургический дефект Эквивалент потери металла 10%. |  | (c)
12709.604 | 7.049 | 7.02 | -4.366 | -4.395 | 298 | 497 | 433 | 298 | 4337 | 1157 |  | CORR | GENE | 10:22 | 10:54 | 10:43 | 58 | 268 | 14 | EXT |  | 0.89 | (c)
12751.456 | 4.126 | 4.115 | -7.394 | -7.405 | 208 | 411 | 385 | 208 | 4115 | 1161 |  | GOUG | GENE | 04:16 | 04:48 | 04:44 | 112 | 354 | 11 | EXT | Задир. |  | (c)
13012.775 | 11.515 | 11.49 | -0.14 | -0.165 | -157 | -1 | 165 | 0 | 47 | 1184 |  | CORR | GENE | 01:15 | 01:40 | 02:07 | 118 | 644 | 10 | EXT |  | 0.89 | (c)
13022.762 | 9.847 | 9.807 | -1.273 | -1.313 | 1589 | 1680 | 1665 | 1589 | 1261 | 1185 |  | CORR | CIGR | 01:58 | 02:13 | 02:10 | 52 | 151 | 11 | EXT | Аномалия находится на упругопластическом изгибе: R=456 D, максимальное растяжение на 6.5 час. | 0.89 | (c)
13023.901 | 10.986 | 10.963 | -0.134 | -0.157 | -1954 | -1460 | -1110 | 266 | 96 | 1185 |  | CORR | GENE | 04:26 | 05:46 | 06:43 | 61 | 1688 | 15 | EXT | Аномалия находится на упругопластическом изгибе: R=444 D, максимальное растяжение на 6.3 час. | 0.95 | (c)
13024.183 | 0.148 | 0.09 | -11.462 | -11.52 | 704 | -2179 | 1763 | 704 | 90 | 1186 |  | CORR | GENE | 02:27 | 06:42 | 05:18 | 77 | 2118 | 11 | EXT | Аномалия находится на упругопластическом изгибе: R=444 D, максимальное растяжение на 6.3 час. | 0.94 | (c)
13047.285 | 0 | -0.036 | -11.42 | -11.456 | -47 | 908 | 582 | 0 |  | 1188 | Нарушение формы кольцевого шва | GWAN |  | 02:24 | 04:58 | 04:05 | 0 | 1259 |  | EXT | Нарушение формы кольцевого шва |  | (c)
13058.573 | 11.288 | 11.271 | -0.132 | -0.149 | -474 | 482 | 154 | 0 | 111 | 1188 |  | CORR | CIGR | 01:15 | 03:49 | 02:56 | 38 | 1257 | 14 | EXT |  | 0.89 | (c)
13058.705 | 0 | -0.031 | -11.61 | -11.641 | -974 | 624 | 727 | 0 |  | 1189 | Нарушение формы кольцевого шва | GWAN |  | 01:29 | 05:46 | 06:03 | 0 | 3402 |  | EXT | Нарушение формы кольцевого шва |  | (c)
13058.806 | 0.101 | 0.068 | -11.509 | -11.542 | -953 | -531 | -484 | 14 | 68 | 1189 |  | CORR | GENE | 01:32 | 02:40 | 02:48 | 86 | 939 | 12 | EXT |  | 0.89 | (c)
13058.828 | 0.123 | 0.103 | -11.487 | -11.507 | 1306 | 1808 | 1605 | 1306 | 103 | 1189 |  | CORR | CIGR | 07:36 | 08:57 | 08:25 | 50 | 599 | 10 | EXT |  | 0.89 | (c)
13070.187 | 11.482 | 11.457 | -0.128 | -0.153 | -505 | -319 | -253 | 0 | 113 | 1189 |  | CORR | CIGR | 02:44 | 03:14 | 03:25 | 40 | 505 | 15 | EXT |  | 0.89 | (c)
13070.315 | 0 | -0.029 | -11.36 | -11.389 | 487 | -2024 | -2199 | 424 |  | 1190 | Нарушение формы кольцевого шва | GWAN |  | 01:32 | 06:47 | 06:18 | 0 | 3550 |  | EXT | Нарушение формы кольцевого шва |  | (c)
13070.336 | 0.021 | 0.021 | -11.339 | -11.339 | 538 | 1415 | 1043 | 538 | 21 | 1190 |  | CORR | GENE | 01:40 | 04:02 | 03:02 | 70 | 1010 | 15 | EXT |  | 0.89 | (c)
13085.299 | 3.624 | 3.585 | -7.976 | -8.015 | 511 | 600 | 603 | 511 | 3585 | 1191 |  | CORR | GENE | 09:06 | 09:20 | 09:21 | 59 | 182 | 11 | EXT |  | 0.89 | (c)
13085.4 | 3.725 | 3.698 | -7.875 | -7.902 | 537 | 605 | 627 | 537 | 3698 | 1191 |  | CORR | CIGR | 09:10 | 09:21 | 09:25 | 42 | 180 | 11 | EXT |  | 0.89 | (c)
13093.141 | 11.466 | 11.439 | -0.134 | -0.161 | 2089 | -2121 | -1987 | 1602 | 71 | 1191 |  | CORR | GENE | 01:21 | 02:01 | 02:23 | 90 | 770 | 12 | EXT |  | 0.89 | (c)
13093.368 | 0.093 | 0.051 | -11.532 | -11.574 | -2148 | -2007 | -1996 | 1844 | 51 | 1192 |  | CORR | GENE | 01:08 | 01:31 | 01:33 | 75 | 304 | 14 | EXT |  | 0.89 | (c)
13093.368 | 0.093 | 0.045 | -11.532 | -11.58 | -1563 | -1214 | -1191 | 819 | 45 | 1192 |  | CORR | GENE | 02:43 | 03:39 | 03:43 | 84 | 744 | 10 | EXT |  | 0.89 | (c)
13115.645 | 0 | -0.029 | -11.625 | -11.654 | -2057 | 405 | -676 | 705 |  | 1194 | Нарушение формы кольцевого шва | GWAN |  | 09:41 | 04:19 | 13:24 | 0 | 2762 |  | EXT | Нарушение формы кольцевого шва |  | (c)
13138.778 | 11.508 | 11.483 | -0.142 | -0.167 | -1091 | -673 | -605 | 118 | 97 | 1195 |  | CORR | GENE | 02:04 | 03:12 | 03:23 | 70 | 973 | 15 | EXT |  | 0.89 | (c)
13150.12 | 0 | -0.035 | -11.6 | -11.635 | -1203 | -853 | -139 | 924 |  | 1197 | Нарушение формы кольцевого шва | GWAN |  | 09:43 | 10:40 | 12:35 | 0 | 2126 |  | EXT | Нарушение формы кольцевого шва |  | (c)
13161.72 | 0 | -0.06 | -11.165 | -11.225 | 2133 | 22 | -621 | 1086 |  | 1198 | Нарушение формы кольцевого шва | GWAN |  | 06:02 | 00:21 | 10:37 | 0 | 3414 |  | EXT | Нарушение формы кольцевого шва |  | (c)
13201.094 | 5.349 | 5.175 | -6.136 | -6.31 | 1692 | -1998 | -2138 | 1507 | 5175 | 1201 |  | ARTD | GENE | 05:46 | 07:50 | 07:27 | 285 | 1262 |  | EXT | Эквивалент потери металла 10%. |  | (c)
13240.905 | 0 | -0.026 | -11.62 | -11.646 | -1275 | 1055 | 289 | 0 |  | 1205 | Нарушение формы кольцевого шва | GWAN |  | 01:08 | 07:24 | 05:20 | 0 | 3129 |  | EXT | Нарушение формы кольцевого шва |  | (c)
13263.74 | 0 | -0.029 | -9.985 | -10.014 | -1458 | 347 | 523 | 0 |  | 1207 | Нарушение формы кольцевого шва | GWAN |  | 00:16 | 05:07 | 05:36 | 0 | 3962 |  | EXT | Нарушение формы кольцевого шва |  | (c)
13291.646 | 6.986 | 6.961 | -4.114 | -4.139 | -884 | -832 | -836 | 788 | 4110 | 1209 |  | CORR | CIGR | 04:25 | 04:34 | 04:33 | 29 | 96 | 10 | EXT |  | 0.89 | (c)
13294.252 | 9.592 | 9.57 | -1.508 | -1.53 | -859 | -789 | -786 | 713 | 1499 | 1209 |  | CORR | CIGR | 04:29 | 04:41 | 04:41 | 31 | 146 | 12 | EXT |  | 0.89 | (c)
13305.774 | 10.014 | 10.004 | -1.076 | -1.086 | -731 | -687 | -676 | 622 | 1065 | 1210 |  | CORR | CIGR | 04:52 | 04:59 | 05:01 | 21 | 109 | 11 | EXT |  | 0.89 | (c)
13306.986 | 0.136 | 0.03 | -9.959 | -10.065 | -187 | 340 | 156 | 0 | 30 | 1211 |  | CORR | GENE | 01:53 | 03:18 | 02:49 | 136 | 686 | 11 | EXT |  | 0.9 | (c)
13316.78 | 9.93 | 9.914 | -0.165 | -0.181 | -737 | -558 | -475 | 213 | 143 | 1211 |  | CORR | CIGR | 00:24 | 00:53 | 01:07 | 38 | 524 | 11 | EXT |  | 0.89 | (c)
13316.945 | 0 | -0.038 | -11.21 | -11.248 | -1071 | 327 | 994 | 0 |  | 1212 | Нарушение формы кольцевого шва | GWAN |  | 04:47 | 08:33 | 10:20 | 0 | 4130 |  | EXT | Нарушение формы кольцевого шва |  | (c)
13339.735 | 11.58 | 11.518 | -0.095 | -0.157 | 1167 | 1334 | 1612 | 1167 | 7 | 1213 |  | CORR | GENE | 02:13 | 02:40 | 03:25 | 150 | 889 | 12 | EXT |  | 0.9 | (c)
13339.931 | 0.101 | 0.086 | -11.294 | -11.309 | -1168 | -1030 | -921 | 674 | 86 | 1214 |  | CORR | CIGR | 08:25 | 08:48 | 09:05 | 31 | 494 | 10 | EXT |  | 0.89 | (c)
13339.94 | 0.11 | 0.092 | -11.285 | -11.303 | 941 | 1488 | 1310 | 941 | 92 | 1214 |  | CORR | CIGR | 02:06 | 03:34 | 03:05 | 42 | 737 | 14 | EXT |  | 0.89 | (c)
13352.848 | 1.623 | 1.608 | -9.597 | -9.612 | 130 | 239 | 403 | 130 | 1608 | 1215 |  | CORR | GENE | 07:18 | 07:36 | 08:02 | 152 | 546 | 10 | EXT |  | 0.9 | (c)
13357.681 | 6.456 | 6.433 | -4.764 | -4.787 | 318 | 398 | 382 | 318 | 4763 | 1215 |  | CORR | CIGR | 07:49 | 08:02 | 07:59 | 24 | 127 | 11 | EXT |  | 0.89 | (c)
13374.354 | 0.239 | 0.117 | -10.261 | -10.383 | 994 | 1266 | 1649 | 994 | 117 | 1217 |  | CORR | GENE | 04:34 | 05:18 | 06:20 | 244 | 1310 | 13 | EXT |  | 0.92 | (c)
13374.653 | 0.538 | 0.411 | -9.962 | -10.089 | 951 | 2123 | 1703 | 951 | 411 | 1217 |  | CORR | GENE | 04:27 | 07:36 | 06:28 | 199 | 1504 | 10 | EXT |  | 0.9 | (c)
13375.063 | 0.948 | 0.726 | -9.552 | -9.774 | 842 | 1640 | 1598 | 842 | 726 | 1217 |  | CORR | GENE | 04:09 | 06:18 | 06:11 | 306 | 1511 | 11 | EXT |  | 0.92 | (c)
13375.474 | 1.359 | 1.283 | -9.141 | -9.217 | 1664 | 2024 | 2035 | 1664 | 1283 | 1217 |  | CORR | GENE | 06:22 | 07:20 | 07:22 | 111 | 741 | 10 | EXT |  | 0.89 | (c)
13376.264 | 2.149 | 2.118 | -8.351 | -8.382 | 2192 | -2153 | -2106 | 1943 | 2118 | 1217 |  | CORR | GENE | 07:47 | 08:06 | 08:13 | 67 | 326 | 10 | EXT |  | 0.89 | (c)
13376.647 | 2.532 | 2.434 | -7.968 | -8.066 | 875 | 1919 | 1716 | 875 | 2434 | 1217 |  | CORR | GENE | 04:15 | 07:03 | 06:30 | 372 | 1681 | 12 | EXT |  | 0.93 | (c)
13377.519 | 3.404 | 3.313 | -7.096 | -7.187 | 1350 | 2069 | 1963 | 1350 | 3313 | 1217 |  | CORR | GENE | 05:31 | 07:27 | 07:10 | 112 | 1226 | 15 | EXT |  | 0.9 | (c)
13377.771 | 3.656 | 3.611 | -6.844 | -6.889 | 1478 | 1726 | 1818 | 1478 | 3611 | 1217 |  | CORR | GENE | 05:52 | 06:32 | 06:47 | 150 | 679 | 10 | EXT |  | 0.9 | (c)
13378.029 | 3.914 | 3.875 | -6.586 | -6.625 | 1786 | -2002 | 2200 | 1786 | 3875 | 1217 |  | CORR | GENE | 06:42 | 08:30 | 07:49 | 115 | 828 | 14 | EXT |  | 0.9 | (c)
13378.539 | 4.424 | 4.415 | -6.076 | -6.085 | 1871 | 2217 | 2216 | 1871 | 4415 | 1217 |  | CORR | GENE | 06:55 | 07:51 | 07:51 | 75 | 690 | 13 | EXT |  | 0.89 | (c)
13378.637 | 4.522 | 4.5 | -5.978 | -6 | 1056 | 1332 | 1223 | 1056 | 4500 | 1217 |  | CORR | CIGR | 04:44 | 05:28 | 05:11 | 46 | 334 | 11 | EXT |  | 0.89 | (c)
13378.863 | 4.748 | 4.675 | -5.752 | -5.825 | 1749 | 1833 | 1896 | 1749 | 4675 | 1217 |  | CORR | GENE | 06:36 | 06:49 | 06:59 | 96 | 292 | 11 | EXT |  | 0.89 | (c)
13379.453 | 5.338 | 5.199 | -5.162 | -5.301 | 816 | 1640 | 1556 | 816 | 4913 | 1217 |  | CORR | GENE | 04:05 | 06:18 | 06:05 | 388 | 1479 | 15 | EXT |  | 0.95 | (c)
13380.294 | 6.179 | 5.752 | -4.321 | -4.748 | 1322 | 1948 | 1843 | 1322 | 4280 | 1217 |  | CORR | GENE | 05:27 | 07:08 | 06:51 | 468 | 1042 | 13 | EXT |  | 0.95 | (c)
13380.304 | 6.189 | 6.178 | -4.311 | -4.322 | 776 | 903 | 914 | 776 | 4290 | 1217 |  | CORR | CIGR | 03:59 | 04:19 | 04:21 | 32 | 275 | 15 | EXT |  | 0.89 | (c)
13380.661 | 6.546 | 6.529 | -3.954 | -3.971 | 263 | 369 | 381 | 263 | 3932 | 1217 |  | CORR | CIGR | 02:36 | 02:53 | 02:55 | 39 | 237 | 10 | EXT |  | 0.89 | (c)
13380.816 | 6.701 | 6.35 | -3.799 | -4.15 | 804 | 1805 | 1500 | 804 | 3624 | 1217 |  | CORR | GENE | 04:03 | 06:45 | 05:55 | 526 | 1391 | 21 | EXT |  | 1.01 | (b)
13380.883 | 6.768 | 6.673 | -3.732 | -3.827 | 2208 | -1977 | -2038 | 1823 | 3696 | 1217 |  | CORR | GENE | 07:50 | 08:34 | 08:25 | 131 | 430 | 12 | EXT |  | 0.9 | (c)
13381.152 | 7.037 | 7.008 | -3.463 | -3.492 | 1413 | 1718 | 2033 | 1413 | 3437 | 1217 |  | CORR | CIGR | 05:42 | 06:31 | 07:22 | 55 | 1240 | 15 | EXT |  | 0.89 | (c)
13381.49 | 7.375 | 7.127 | -3.125 | -3.373 | 908 | 2007 | 1828 | 908 | 3118 | 1217 |  | CORR | GENE | 04:20 | 07:17 | 06:48 | 255 | 1840 | 15 | EXT |  | 0.93 | (c)
13381.649 | 7.534 | 7.461 | -2.966 | -3.039 | 1323 | 1924 | 1737 | 1323 | 2953 | 1217 |  | CORR | GENE | 05:27 | 07:04 | 06:34 | 86 | 828 | 11 | EXT |  | 0.89 | (c)
13381.823 | 7.708 | 7.659 | -2.792 | -2.841 | 1524 | 1921 | 1900 | 1524 | 2779 | 1217 |  | CORR | GENE | 05:59 | 07:03 | 07:00 | 62 | 752 | 12 | EXT |  | 0.89 | (c)
13382.439 | 8.324 | 7.654 | -2.176 | -2.846 | -1838 | -1204 | -1414 | 990 | 2101 | 1217 |  | CORR | GENE | 08:57 | 10:39 | 10:05 | 745 | 848 | 12 | EXT |  | 0.96 | (c)
13382.761 | 8.646 | 8.13 | -1.854 | -2.37 | 444 | 1912 | 1481 | 444 | 1850 | 1217 |  | CORR | GENE | 03:05 | 07:02 | 05:52 | 520 | 2074 | 18 | EXT |  | 0.99 | (c)
13383.027 | 8.912 | 8.799 | -1.588 | -1.701 | 929 | 1799 | 1760 | 929 | 1539 | 1217 |  | CORR | GENE | 04:23 | 06:44 | 06:38 | 162 | 1663 | 15 | EXT |  | 0.91 | (c)
13383.111 | 8.996 | 8.963 | -1.504 | -1.537 | -1791 | -1679 | -1475 | 1158 | 1468 | 1217 |  | CORR | GENE | 09:04 | 09:22 | 09:55 | 69 | 633 | 12 | EXT |  | 0.89 | (c)
13383.339 | 9.224 | 9.118 | -1.276 | -1.382 | 1194 | 1719 | 1809 | 1194 | 1251 | 1217 |  | CORR | GENE | 05:06 | 06:31 | 06:45 | 131 | 1229 | 14 | EXT |  | 0.9 | (c)
13384.168 | 10.053 | 10.017 | -0.447 | -0.483 | 2028 | -2053 | -2143 | 1853 | 370 | 1217 |  | CORR | GENE | 07:21 | 08:22 | 08:08 | 113 | 580 | 15 | EXT |  | 0.9 | (c)
13384.376 | 10.261 | 10.232 | -0.239 | -0.268 | 1356 | 1538 | 1597 | 1356 | 199 | 1217 |  | CORR | GENE | 05:32 | 06:02 | 06:11 | 69 | 482 | 10 | EXT |  | 0.89 | (c)
13384.465 | 10.35 | 10.308 | -0.15 | -0.192 | 2025 | -2220 | -2186 | 1935 | 97 | 1217 |  | CORR | GENE | 07:20 | 07:55 | 08:01 | 95 | 501 | 10 | EXT |  | 0.89 | (c)
13384.615 | 0 | -0.03 | -11.285 | -11.315 | -791 | 751 | 1299 | 0 |  | 1218 | Нарушение формы кольцевого шва | GWAN |  | 01:43 | 05:52 | 07:21 | 0 | 4180 |  | EXT | Нарушение формы кольцевого шва |  | (c)
13384.922 | 0.307 | 0.271 | -10.978 | -11.014 | 1282 | 1966 | 1707 | 1282 | 271 | 1218 |  | CORR | GENE | 07:18 | 09:08 | 08:26 | 68 | 849 | 12 | EXT |  | 0.89 | (c)
13385.191 | 0.576 | 0.488 | -10.709 | -10.797 | 400 | 665 | 616 | 400 | 488 | 1218 |  | CORR | GENE | 04:55 | 05:38 | 05:30 | 111 | 432 | 11 | EXT |  | 0.89 | (c)
13385.215 | 0.6 | 0.539 | -10.685 | -10.746 | 1288 | 1944 | 1841 | 1288 | 539 | 1218 |  | CORR | GENE | 07:19 | 09:05 | 08:48 | 147 | 1106 | 13 | EXT |  | 0.9 | (c)
13385.565 | 0.95 | 0.763 | -10.335 | -10.522 | 1018 | 1684 | 1585 | 1018 | 763 | 1218 |  | CORR | GENE | 06:35 | 08:23 | 08:07 | 205 | 1134 | 10 | EXT |  | 0.91 | (c)
13385.904 | 1.289 | 1.067 | -9.996 | -10.218 | 294 | 1287 | 1138 | 294 | 1067 | 1218 |  | CORR | GENE | 04:38 | 07:19 | 06:55 | 241 | 1688 | 12 | EXT |  | 0.92 | (c)
13386.351 | 1.736 | 1.709 | -9.549 | -9.576 | 730 | 982 | 958 | 730 | 1709 | 1218 |  | CORR | CIGR | 05:49 | 06:29 | 06:25 | 43 | 455 | 11 | EXT |  | 0.89 | (c)
13387.054 | 2.439 | 2.41 | -8.846 | -8.875 | 834 | 946 | 970 | 834 | 2410 | 1218 |  | CORR | GENE | 06:06 | 06:24 | 06:27 | 75 | 271 | 11 | EXT |  | 0.89 | (c)
13387.553 | 2.938 | 2.802 | -8.347 | -8.483 | 763 | 940 | 1058 | 763 | 2802 | 1218 |  | CORR | GENE | 05:54 | 06:23 | 06:42 | 180 | 589 | 12 | EXT |  | 0.91 | (c)
13387.74 | 3.125 | 3.049 | -8.16 | -8.236 | 260 | 1096 | 992 | 260 | 3049 | 1218 |  | CORR | GENE | 04:33 | 06:48 | 06:31 | 170 | 1464 | 10 | EXT |  | 0.9 | (c)
13388.151 | 3.536 | 3.382 | -7.749 | -7.903 | 226 | 1123 | 994 | 226 | 3382 | 1218 |  | CORR | GENE | 04:27 | 06:52 | 06:31 | 478 | 1535 | 14 | EXT |  | 0.96 | (c)
13389.456 | 4.841 | 4.804 | -6.444 | -6.481 | 248 | 450 | 599 | 248 | 4804 | 1218 |  | CORR | CIGR | 04:31 | 05:03 | 05:28 | 52 | 702 | 10 | EXT |  | 0.89 | (c)
13389.895 | 5.28 | 5.258 | -6.005 | -6.027 | 380 | 546 | 699 | 380 | 5258 | 1218 |  | CORR | GENE | 04:52 | 05:19 | 05:44 | 58 | 637 | 12 | EXT |  | 0.89 | (c)
13390.63 | 6.015 | 5.432 | -5.27 | -5.853 | -199 | 696 | 530 | 0 | 5113 | 1218 |  | CORR | GENE | 03:19 | 05:43 | 05:16 | 740 | 1458 | 12 | EXT |  | 0.96 | (c)
13390.982 | 6.367 | 6.278 | -4.918 | -5.007 | 645 | 821 | 1167 | 645 | 4790 | 1218 |  | CORR | GENE | 05:35 | 06:03 | 06:59 | 217 | 1044 | 13 | EXT |  | 0.91 | (c)
13391.391 | 6.776 | 6.64 | -4.509 | -4.645 | 52 | 1314 | 782 | 52 | 4264 | 1218 |  | CORR | GENE | 03:59 | 07:23 | 05:57 | 381 | 1459 | 13 | EXT |  | 0.94 | (c)
13392.22 | 7.605 | 7.537 | -3.68 | -3.748 | 96 | 352 | 300 | 96 | 3659 | 1218 |  | CORR | GENE | 04:06 | 04:48 | 04:39 | 89 | 408 | 12 | EXT |  | 0.89 | (c)
13392.568 | 7.953 | 7.86 | -3.332 | -3.425 | 24 | 536 | 507 | 24 | 3125 | 1218 |  | CORR | GENE | 03:55 | 05:17 | 05:13 | 300 | 965 | 14 | EXT |  | 0.93 | (c)
13393.046 | 8.431 | 8.285 | -2.854 | -3 | -242 | 320 | 686 | 0 | 2075 | 1218 |  | CORR | GENE | 03:12 | 04:43 | 05:42 | 925 | 1856 | 10 | EXT |  | 0.96 | (c)
13394.344 | 9.729 | 9.327 | -1.556 | -1.958 | -201 | 455 | 675 | 0 | 1152 | 1218 |  | CORR | GENE | 03:19 | 05:04 | 05:40 | 806 | 1751 | 11 | EXT |  | 0.96 | (c)
13394.979 | 10.364 | 10.291 | -0.921 | -0.994 | -9 | 958 | 867 | 0 | 55 | 1218 |  | CORR | GENE | 03:50 | 06:26 | 06:11 | 939 | 1751 | 13 | EXT |  | 0.98 | (c)
13395.9 | 0 | -0.039 | -11.45 | -11.489 | 535 | 964 | 1249 | 535 |  | 1219 | Нарушение формы кольцевого шва | GWAN |  | 11:42 | 00:51 | 13:37 | 0 | 1429 |  | EXT | Нарушение формы кольцевого шва |  | (c)
13395.974 | 0.074 | 0.022 | -11.376 | -11.428 | -570 | -453 | -254 | 0 | 22 | 1219 |  | CORR | GENE | 08:44 | 09:03 | 09:35 | 103 | 632 | 13 | EXT |  | 0.9 | (c)
13396.534 | 0.634 | 0.041 | -10.816 | -11.409 | 1939 | -1454 | -1748 | 974 | 41 | 1219 |  | CORR | GENE | 03:29 | 06:21 | 05:34 | 670 | 1548 | 14 | EXT |  | 0.97 | (c)
13396.779 | 0.879 | 0.788 | -10.571 | -10.662 | 2027 | -2007 | -1881 | 1329 | 788 | 1219 |  | CORR | GENE | 03:43 | 04:52 | 05:12 | 186 | 1106 | 15 | EXT |  | 0.91 | (c)
13397.019 | 1.119 | 0.978 | -10.331 | -10.472 | -2034 | -1978 | -1977 | 1920 | 978 | 1219 |  | CORR | GENE | 04:48 | 04:57 | 04:57 | 174 | 114 | 11 | EXT |  | 0.9 | (c)
13397.04 | 1.14 | 0.975 | -10.31 | -10.475 | -1724 | -1700 | -1693 | 1662 | 975 | 1219 |  | CORR | GENE | 05:38 | 05:42 | 05:43 | 192 | 62 | 12 | EXT |  | 0.91 | (c)
13397.137 | 1.237 | 1.172 | -10.213 | -10.278 | -2225 | -1861 | -1923 | 1622 | 1172 | 1219 |  | CORR | GENE | 04:17 | 05:15 | 05:05 | 102 | 603 | 13 | EXT |  | 0.9 | (c)
13397.153 | 1.253 | 1.022 | -10.197 | -10.428 | 1932 | 1989 | 1987 | 1932 | 1022 | 1219 |  | CORR | GENE | 03:28 | 03:37 | 03:36 | 326 | 109 | 11 | EXT |  | 0.92 | (c)
13397.514 | 1.614 | 1.357 | -9.836 | -10.093 | 1766 | -1702 | -1676 | 657 | 1357 | 1219 |  | CORR | GENE | 03:01 | 05:41 | 05:45 | 1042 | 2038 | 18 | EXT |  | 1.03 | (b)
13398.549 | 2.649 | 2.458 | -8.801 | -8.992 | 1664 | -1646 | -1836 | 875 | 2458 | 1219 |  | CORR | GENE | 02:44 | 05:50 | 05:20 | 903 | 1922 | 13 | EXT |  | 0.98 | (c)
13400.015 | 4.115 | 3.436 | -7.335 | -8.014 | 2075 | -1201 | -1678 | 971 | 3436 | 1219 |  | CORR | GENE | 03:51 | 07:02 | 05:45 | 972 | 1415 | 13 | EXT |  | 0.98 | (c)
13400.583 | 4.683 | 4.482 | -6.767 | -6.968 | 1894 | -1760 | -1759 | 952 | 4482 | 1219 |  | CORR | GENE | 03:22 | 05:32 | 05:32 | 330 | 1615 | 12 | EXT |  | 0.93 | (c)
13400.991 | 5.091 | 4.943 | -6.359 | -6.507 | -2162 | -1788 | -1849 | 1536 | 4943 | 1219 |  | CORR | GENE | 04:27 | 05:27 | 05:17 | 169 | 626 | 15 | EXT |  | 0.91 | (c)
13401.244 | 5.344 | 5.316 | -6.106 | -6.134 | -1707 | -1545 | -1550 | 1392 | 5316 | 1219 |  | CORR | GENE | 05:40 | 06:07 | 06:06 | 71 | 315 | 10 | EXT |  | 0.89 | (c)
13401.658 | 5.758 | 5.556 | -5.692 | -5.894 | -1927 | -1517 | -1675 | 1423 | 5556 | 1219 |  | CORR | GENE | 05:05 | 06:11 | 05:46 | 224 | 504 | 15 | EXT |  | 0.92 | (c)
13401.892 | 5.992 | 5.974 | -5.458 | -5.476 | 2101 | -1486 | -1876 | 1393 | 5401 | 1219 |  | CORR | GENE | 03:55 | 06:16 | 05:13 | 75 | 967 | 11 | EXT |  | 0.89 | (c)
13402.148 | 6.248 | 6.175 | -5.202 | -5.275 | -1910 | -1772 | -1714 | 1518 | 5160 | 1219 |  | CORR | GENE | 05:08 | 05:30 | 05:39 | 115 | 392 | 10 | EXT |  | 0.89 | (c)
13402.303 | 6.403 | 6.34 | -5.047 | -5.11 | -1591 | -1481 | -1425 | 1260 | 5029 | 1219 |  | CORR | GENE | 05:59 | 06:17 | 06:26 | 81 | 331 | 11 | EXT |  | 0.89 | (c)
13402.516 | 6.616 | 6.592 | -4.834 | -4.858 | -1884 | -1781 | -1618 | 1352 | 4798 | 1219 |  | CORR | GENE | 05:12 | 05:28 | 05:55 | 60 | 531 | 15 | EXT |  | 0.89 | (c)
13402.649 | 6.749 | 6.707 | -4.701 | -4.743 | -1834 | -1572 | -1668 | 1503 | 4662 | 1219 |  | CORR | GENE | 05:20 | 06:02 | 05:47 | 81 | 331 | 10 | EXT |  | 0.89 | (c)
13402.791 | 6.891 | 6.863 | -4.559 | -4.587 | -2133 | -1943 | -1832 | 1532 | 4466 | 1219 |  | CORR | GENE | 04:32 | 05:02 | 05:20 | 121 | 601 | 11 | EXT |  | 0.9 | (c)
13403.105 | 7.205 | 7.099 | -4.245 | -4.351 | -2216 | -2127 | -1898 | 1580 | 4205 | 1219 |  | CORR | GENE | 04:18 | 04:33 | 05:10 | 146 | 636 | 14 | EXT |  | 0.9 | (c)
13403.46 | 7.56 | 7.522 | -3.89 | -3.928 | -1812 | -1587 | -1653 | 1494 | 3856 | 1219 |  | CORR | GENE | 05:23 | 05:60 | 05:49 | 72 | 318 | 15 | EXT |  | 0.89 | (c)
13403.76 | 7.86 | 7.79 | -3.59 | -3.66 | 2142 | -1592 | -1883 | 1448 | 3566 | 1219 |  | CORR | GENE | 04:02 | 05:59 | 05:12 | 94 | 871 | 15 | EXT |  | 0.9 | (c)
13403.905 | 8.005 | 7.906 | -3.445 | -3.544 | -1534 | -1493 | -1506 | 1478 | 3311 | 1219 |  | CORR | AXGR | 06:08 | 06:15 | 06:13 | 233 | 56 | 14 | EXT |  | 0.92 | (c)
13404.072 | 8.172 | 8.151 | -3.278 | -3.299 | -1778 | -1603 | -1589 | 1401 | 3242 | 1219 |  | CORR | GENE | 05:29 | 05:57 | 05:59 | 57 | 377 | 13 | EXT |  | 0.89 | (c)
13404.083 | 8.183 | 8.028 | -3.267 | -3.422 | -2221 | -2195 | -2195 | 2168 | 3200 | 1219 |  | CORR | AXGR | 04:17 | 04:22 | 04:22 | 222 | 54 | 13 | EXT |  | 0.91 | (c)
13404.226 | 8.326 | 8.259 | -3.124 | -3.191 | -2185 | -1821 | -1818 | 1451 | 3096 | 1219 |  | CORR | GENE | 04:23 | 05:22 | 05:22 | 95 | 734 | 18 | EXT |  | 0.9 | (c)
13404.343 | 8.443 | 8.375 | -3.007 | -3.075 | -1967 | -1960 | -1953 | 1940 | 2916 | 1219 |  | CORR | AXGR | 04:58 | 04:60 | 05:01 | 159 | 27 | 12 | EXT |  | 0.9 | (c)
13404.696 | 8.796 | 8.563 | -2.654 | -2.887 | -2036 | -1357 | -1565 | 1094 | 2515 | 1219 |  | CORR | GENE | 04:47 | 06:37 | 06:03 | 372 | 942 | 15 | EXT |  | 0.95 | (c)
13405.142 | 9.242 | 9.047 | -2.208 | -2.403 | -2150 | -1777 | -1715 | 1281 | 2152 | 1219 |  | CORR | GENE | 04:29 | 05:29 | 05:39 | 251 | 869 | 14 | EXT |  | 0.92 | (c)
13405.569 | 9.669 | 9.559 | -1.781 | -1.891 | 2141 | -1630 | -1826 | 1333 | 1729 | 1219 |  | CORR | GENE | 04:01 | 05:53 | 05:21 | 162 | 987 | 12 | EXT |  | 0.9 | (c)
13406.487 | 10.587 | 10.529 | -0.863 | -0.921 | -1942 | -1783 | -1665 | 1388 | 779 | 1219 |  | CORR | GENE | 05:02 | 05:28 | 05:47 | 142 | 554 | 14 | EXT |  | 0.9 | (c)
13406.724 | 10.824 | 10.725 | -0.626 | -0.725 | -1952 | -1926 | -1928 | 1903 | 612 | 1219 |  | CORR | AXGR | 05:01 | 05:05 | 05:05 | 113 | 49 | 15 | EXT |  | 0.9 | (c)
13406.823 | 10.923 | 10.865 | -0.527 | -0.585 | -2169 | -1995 | -1692 | 1215 | 470 | 1219 |  | CORR | GENE | 04:26 | 04:54 | 05:43 | 115 | 954 | 11 | EXT |  | 0.9 | (c)
13407.286 | 11.386 | 11.268 | -0.064 | -0.182 | -2032 | -1664 | -1583 | 1134 | 35 | 1219 |  | CORR | GENE | 04:48 | 05:47 | 06:00 | 147 | 897 | 13 | EXT |  | 0.9 | (c)
13407.509 | 0.159 | 0.015 | -11.111 | -11.255 | 2063 | -1405 | -1695 | 993 | 15 | 1220 |  | CORR | GENE | 03:38 | 06:18 | 05:31 | 190 | 1405 | 14 | EXT |  | 0.91 | (c)
13407.838 | 0.488 | 0.332 | -10.782 | -10.938 | 1972 | -1602 | -1705 | 921 | 332 | 1220 |  | CORR | GENE | 03:23 | 05:46 | 05:30 | 338 | 1568 | 15 | EXT |  | 0.94 | (c)
13408.103 | 0.753 | 0.725 | -10.517 | -10.545 | -1711 | -1602 | -1607 | 1502 | 725 | 1220 |  | CORR | CIGR | 05:29 | 05:47 | 05:46 | 51 | 210 | 10 | EXT |  | 0.89 | (c)
13408.592 | 1.242 | 1.218 | -10.028 | -10.052 | -1705 | -1626 | -1619 | 1533 | 1218 | 1220 |  | CORR | CIGR | 05:30 | 05:43 | 05:44 | 41 | 171 | 11 | EXT |  | 0.89 | (c)
13408.645 | 1.295 | 1.292 | -9.975 | -9.978 | -1696 | -1664 | -1665 | 1635 | 1292 | 1220 |  | CORR | GENE | 05:31 | 05:36 | 05:36 | 266 | 61 | 11 | EXT |  | 0.92 | (c)
13408.79 | 1.44 | 1.392 | -9.83 | -9.878 | -2116 | -2062 | -2085 | 2054 | 1392 | 1220 |  | CORR | GENE | 04:24 | 04:32 | 04:29 | 202 | 62 | 13 | EXT |  | 0.91 | (c)
13409.173 | 1.823 | 1.774 | -9.447 | -9.496 | -2119 | -1806 | -1876 | 1633 | 1774 | 1220 |  | CORR | GENE | 04:23 | 05:14 | 05:02 | 92 | 486 | 23 | EXT |  | 0.9 | (c)
13436.586 | 6.721 | 6.656 | -4.669 | -4.734 | -568 | -556 | -557 | 547 | 4593 | 1222 |  | CORR | AXGR | 02:25 | 02:27 | 02:26 | 141 | 21 | 16 | EXT |  | 0.9 | (c)
13465.301 | 1.811 | 1.723 | -1.079 | -1.167 | 74 | 144 | 275 | 74 | 909 | 1225 |  | ARTD | GENE | 00:35 | 00:46 | 01:07 | 258 | 402 |  | EXT | Наплавка. |  | (c)
13472.176 | 2.681 | 2.656 | -1.839 | -1.864 | 378 | 446 | 443 | 378 | 1825 | 1227 |  | CORR | CIGR | 01:37 | 01:48 | 01:48 | 39 | 130 | 10 | EXT |  | 0.89 | (c)
13473.852 | 4.357 | 4.098 | -0.163 | -0.422 | 141 | 268 | 320 | 141 | 104 | 1227 |  | ARTD | GENE | 00:59 | 01:20 | 01:28 | 318 | 358 |  | EXT | Наплавка/вышлифовка 10%. |  | (c)
13567.927 | 3.492 | 3.137 | -7.423 | -7.778 | 1498 | 1740 | 1972 | 1498 | 3137 | 1236 |  | GOUG | GENE | 04:08 | 04:47 | 05:24 | 1885 | 948 | 7 | EXT | Зона задиров. |  | (c)
13590.423 | 3.448 | 3.421 | -6.657 | -6.684 | 2118 | 2222 | 2202 | 2118 | 3421 | 1238 |  | CORR | GENE | 08:37 | 08:54 | 08:50 | 55 | 169 | 10 | EXT |  | 0.89 | (c)
13592.829 | 5.854 | 5.839 | -4.251 | -4.266 | -1055 | -215 | -592 | 129 | 4178 | 1238 |  | GOUG | GENE | 00:05 | 02:20 | 01:19 | 88 | 926 | 11 | EXT | Задир. |  | (c)
13596.734 | 9.759 | 9.715 | -0.346 | -0.39 | -2025 | -1929 | -1836 | 1647 | 338 | 1238 | Металлургический дефект | MIAN | GENE | 09:28 | 09:44 | 09:59 | 52 | 377 |  | INT | Металлургический дефект Эквивалент потери металла 10%. |  | (c)
13622.408 | 7.148 | 7.074 | -4.282 | -4.356 | 587 | 630 | 631 | 587 | 4234 | 1241 |  | DENT | GENE | 06:16 | 06:23 | 06:23 | 122 | 89 | 0.4 | N/A | Глубина вмятины: 5 мм (0,4%). Линейка: 12 см в (707 см; 06:23 ч:мин) |  | (c)
13749.96 | 0 | -0.028 | -11.305 | -11.333 | 1053 | -2070 | 1973 | 1053 |  | 1253 | Нарушение формы кольцевого шва | GWAN |  | 06:18 | 09:54 | 08:47 | 0 | 1840 |  | EXT | Нарушение формы кольцевого шва |  | (c)
13975.32 | 0 | -0.022 | -11.615 | -11.637 | 2162 | -1574 | -306 | 1687 |  | 1273 | Нарушение формы кольцевого шва | GWAN |  | 06:44 | 08:42 | 12:06 | 0 | 3986 |  | EXT | Нарушение формы кольцевого шва |  | (c)
13986.935 | 0 | -0.038 | -11.425 | -11.463 | 518 | -2122 | -2028 | 112 |  | 1274 | Нарушение формы кольцевого шва | GWAN |  | 06:23 | 11:17 | 11:32 | 0 | 3830 |  | EXT | Нарушение формы кольцевого шва |  | (c)
14009.73 | 0 | -0.025 | -11.165 | -11.19 | 865 | -1661 | 1985 | 0 |  | 1276 | Нарушение формы кольцевого шва | GWAN |  | 04:37 | 09:49 | 07:38 | 0 | 2240 |  | EXT | Нарушение формы кольцевого шва |  | (c)
14020.895 | 0 | -0.023 | -11.54 | -11.563 | 255 | 1592 | 1731 | 255 |  | 1277 | Нарушение формы кольцевого шва | GWAN |  | 11:42 | 03:18 | 15:40 | 0 | 2952 |  | EXT | Нарушение формы кольцевого шва |  | (c)
14020.895 | 0 | -0.018 | -11.54 | -11.558 | -947 | -617 | -666 | 384 |  | 1277 | Нарушение формы кольцевого шва | GWAN |  | 08:28 | 09:22 | 09:14 | 0 | 563 |  | EXT | Нарушение формы кольцевого шва |  | (c)
14044.07 | 0 | -0.041 | -11.565 | -11.606 | -1737 | -107 | 162 | 0 |  | 1279 | Нарушение формы кольцевого шва | GWAN |  | 06:55 | 11:18 | 12:02 | 0 | 3798 |  | EXT | Нарушение формы кольцевого шва |  | (c)
14112.38 | 0 | -0.046 | -11.385 | -11.431 | 286 | 600 | -2064 | 0 |  | 1285 | Нарушение формы кольцевого шва | GWAN |  | 03:15 | 04:06 | 08:56 | 0 | 4221 |  | EXT | Нарушение формы кольцевого шва |  | (c)
14123.765 | 0 | -0.017 | -11.39 | -11.407 | 1304 | -588 | -982 | 0 |  | 1286 | Нарушение формы кольцевого шва | GWAN |  | 02:16 | 09:11 | 08:07 | 0 | 4350 |  | EXT | Нарушение формы кольцевого шва |  | (c)
14180.665 | 0 | -0.038 | -11.405 | -11.443 | 1450 | -1512 | -1865 | 719 |  | 1291 | Нарушение формы кольцевого шва | GWAN |  | 11:04 | 03:06 | 14:09 | 0 | 2293 |  | EXT | Нарушение формы кольцевого шва |  | (c)
14215.048 | 0.118 | 0.095 | -11.257 | -11.28 | -624 | -570 | -538 | 453 | 95 | 1294 |  | CORR | CIGR | 08:32 | 08:41 | 08:46 | 45 | 172 | 14 | EXT |  | 0.89 | (c)
14397.565 | 0 | -0.03 | -11.44 | -11.47 | -1745 | -1338 | -1294 | 844 |  | 1310 | Нарушение формы кольцевого шва | GWAN |  | 00:31 | 01:37 | 01:44 | 0 | 901 |  | EXT | Нарушение формы кольцевого шва |  | (c)
14443.03 | 0 | -0.044 | -11.4 | -11.444 | -1444 | -1141 | -1208 | 787 |  | 1314 | Нарушение формы кольцевого шва | GWAN |  | 09:52 | 10:40 | 10:30 | 0 | 471 |  | EXT | Нарушение формы кольцевого шва |  | (c)
14522.115 | 0 | -0.031 | -11.24 | -11.271 | 1244 | -2062 | 1984 | 0 |  | 1321 | Нарушение формы кольцевого шва | GWAN |  | 01:21 | 04:27 | 03:20 | 0 | 1479 |  | EXT | Нарушение формы кольцевого шва |  | (c)
14522.115 | 0 | -0.033 | -11.24 | -11.273 | -1126 | -585 | -466 | 0 |  | 1321 | Нарушение формы кольцевого шва | GWAN |  | 06:58 | 08:25 | 08:45 | 0 | 1319 |  | EXT | Нарушение формы кольцевого шва |  | (c)
14556.015 | 0 | 0 | -11.44 | -11.44 | -1062 | -998 | -930 | 798 | 0 | 1324 |  | GWAN |  | 03:32 | 03:43 | 03:54 | 0 | 264 |  | EXT | Место ремонта. |  | (c)
14598.723 | 10.758 | 10.714 | -0.837 | -0.881 | 1227 | 1286 | 1270 | 1227 | 791 | 1327 |  | DENT | GENE | 10:05 | 10:15 | 10:12 | 90 | 86 | 0.6 | N/A | Глубина вмятины: 8 мм (0,6%). Линейка: 9 см в (1071 см; 10:15 ч:мин) Аномалия находится на упругопластическом изгибе. |  | (c)
14676.91 | 9.35 | 9.292 | -1.88 | -1.938 | 1025 | 1183 | 1158 | 1025 | 1845 | 1334 |  | DENT | GENE | 07:03 | 07:29 | 07:25 | 93 | 266 | 0.4 | N/A | Глубина вмятины: 6 мм (0,4%). Линейка: 9 см в (929 см; 07:29 ч:мин) |  | (c)
14682.879 | 4.089 | 4.08 | -7.066 | -7.075 | -1780 | -1726 | -1733 | 1686 | 4080 | 1335 |  | CORR | CIGR | 05:04 | 05:13 | 05:11 | 22 | 95 | 10 | EXT |  | 0.89 | (c)
14697.903 | 7.958 | 7.891 | -3.602 | -3.669 | -1618 | -761 | -1140 | 663 | 3588 | 1336 |  | CORR | GENE | 05:09 | 07:27 | 06:26 | 81 | 955 | 10 | EXT |  | 0.89 | (c)
14707.021 | 5.516 | 5.333 | -5.814 | -5.997 | -1630 | -1287 | -1435 | 1240 | 5333 | 1337 |  | GOUG | GENE | 07:17 | 08:12 | 07:49 | 198 | 390 | 11 | EXT | Зона задиров. |  | (c)
14709.464 | 7.959 | 7.92 | -3.371 | -3.41 | -1724 | -1682 | -1666 | 1608 | 3333 | 1337 |  | DENT | GENE | 07:02 | 07:09 | 07:11 | 77 | 116 | 0.4 | N/A | Глубина вмятины: 5 мм (0,4%). Линейка: 8 см в (792 см; 07:09 ч:мин) Аномалия находится вблизи дефекта потери металла. |  | (c)
14709.467 | 7.962 | 7.959 | -3.368 | -3.371 | -1645 | -1586 | -1584 | 1524 | 3357 | 1337 |  | GOUG | CISL | 07:15 | 07:24 | 07:24 | 14 | 121 | 9 | EXT | Задир. |  | (c)
14721.874 | 9.039 | 9.029 | -2.106 | -2.116 | -1207 | -1152 | -1150 | 1092 | 2089 | 1338 |  | CORR | CIGR | 06:26 | 06:35 | 06:36 | 27 | 115 | 10 | EXT | Аномалия находится на отводе. | 0.89 | (c)
14728.279 | 4.299 | 4.128 | -6.941 | -7.112 | -12 | 192 | 243 | 0 | 4128 | 1339 |  | CORR | GENE | 03:01 | 03:34 | 03:42 | 196 | 510 | 10 | EXT | Аномалия находится на отводе. | 0.9 | (c)
14730.188 | 6.208 | 6.158 | -5.032 | -5.082 | -253 | 561 | 1080 | 0 | 4908 | 1339 |  | CORR | GENE | 02:22 | 04:34 | 05:58 | 174 | 2666 | 10 | EXT | Аномалия находится на отводе. | 0.9 | (c)
14736.489 | 1.269 | 1.175 | -10.421 | -10.515 | 1417 | 1492 | 1484 | 1417 | 1175 | 1340 |  | DENT | GENE | 08:55 | 09:07 | 09:06 | 211 | 135 | 0.7 | N/A | Глубина вмятины: 10 мм (0,7%). Линейка: 21 см в (118 см; 09:07 ч:мин) |  | (c)
14740.769 | 5.549 | 5.505 | -6.141 | -6.185 | 1061 | 1097 | 1100 | 1061 | 5505 | 1340 |  | DENT | GENE | 07:58 | 08:04 | 08:04 | 82 | 80 | 0.4 | N/A | Глубина вмятины: 6 мм (0,4%). Линейка: 8 см в (551 см; 08:04 ч:мин) |  | (c)
14813.682 | 10.322 | 10.227 | -0.683 | -0.778 | -2101 | -1967 | -1976 | 129 | 633 | 1346 |  | DENT | GENE | 06:52 | 07:14 | 07:12 | 145 | 251 | 0.6 | N/A | Глубина вмятины: 9 мм (0,6%). Линейка: 15 см в (1023 см; 07:14 ч:мин) Аномалия находится вблизи продольного шва. |  | (c)
14825.475 | 0 | -0.043 | -11.21 | -11.253 | 2044 | -789 | -1029 | 0 |  | 1348а | Нарушение формы кольцевого шва | GWAN |  | 07:14 | 11:37 | 10:58 | 0 | 2777 |  | EXT | Нарушение формы кольцевого шва |  | (c)
14836.625 | 11.15 | 11.129 | -0.06 | -0.081 | 788 | 840 | 847 | 788 | 47 | 1348а |  | CORR | CIGR | 03:51 | 03:60 | 04:01 | 34 | 118 | 10 | EXT |  | 0.89 | (c)
14836.685 | 0 | -0.034 | -2.015 | -2.049 | 2188 | -2090 | -2024 | 1775 |  | 1348б | Нарушение формы кольцевого шва | GWAN |  | 02:45 | 03:14 | 03:25 | 0 | 498 |  | EXT | Нарушение формы кольцевого шва |  | (c)
14838.7 | 0 | -0.034 | -10.6 | -10.634 | 1983 | -2215 | -2230 | 0 |  | 1349а | Нарушение формы кольцевого шва | GWAN |  | 02:52 | 03:34 | 03:32 | 0 | 495 |  | EXT | Нарушение формы кольцевого шва |  | (c)
14846.057 | 7.357 | 7.306 | -3.243 | -3.294 | -1246 | -1170 | -1148 | 984 | 3213 | 1349а |  | DENT | GENE | 06:10 | 06:23 | 06:26 | 81 | 196 | 0.4 | N/A | Глубина вмятины: 5 мм (0,4%). Линейка: 8 см в (731 см; 06:23 ч:мин) |  | (c)
14915.96 | 10.48 | 10.408 | -1.045 | -1.117 | 676 | 728 | 724 | 676 | 971 | 1355 |  | DENT | GENE | 08:38 | 08:47 | 08:46 | 146 | 97 | 0.3 | N/A | Глубина вмятины: 4 мм (0,3%). Линейка: 15 см в (1041 см; 08:47 ч:мин) Аномалия находится на упругопластическом изгибе. |  | (c)
14916.048 | 10.568 | 10.508 | -0.957 | -1.017 | 50 | 197 | 156 | 50 | 911 | 1355 |  | DENT | GENE | 06:57 | 07:21 | 07:15 | 106 | 211 | 0.6 | N/A | Глубина вмятины: 8 мм (0,6%). Линейка: 11 см в (1051 см; 07:21 ч:мин) Аномалия находится вблизи продольного шва. Аномалия находится на упругопластическом изгибе. |  | (c)
14920.255 | 3.25 | 3.146 | -8.335 | -8.439 | 294 | 790 | 583 | 294 | 3146 | 1356 |  | GOUG | GENE | 06:59 | 08:19 | 07:46 | 160 | 578 | 7 | EXT | Зона задиров. |  | (c)
14986.37 | 0 | -0.043 | -11.16 | -11.203 | -1934 | -1640 | -1484 | 1033 |  | 1362 | Нарушение формы кольцевого шва | GWAN |  | 10:56 | 11:43 | 12:09 | 0 | 901 |  | EXT | Нарушение формы кольцевого шва |  | (c)
14993.906 | 7.536 | 7.527 | -3.624 | -3.633 | 1708 | 1760 | 1758 | 1708 | 3614 | 1362 |  | CORR | CIGR | 08:44 | 08:52 | 08:52 | 19 | 99 | 15 | EXT |  | 0.89 | (c)
15003.414 | 5.884 | 5.872 | -5.516 | -5.528 | -719 | -676 | -665 | 611 | 5506 | 1363 |  | GOUG | CIGR | 06:52 | 06:59 | 07:01 | 22 | 108 | 11 | EXT | Задир. |  | (c)
15038.636 | 7.141 | 7.043 | -4.294 | -4.392 | -2002 | -1845 | -1853 | 229 | 4248 | 1366 |  | DENT | GENE | 07:32 | 07:58 | 07:56 | 144 | 297 | 0.6 | N/A | Глубина вмятины: 8 мм (0,6%). Линейка: 14 см в (704 см; 07:58 ч:мин) |  | (c)
15076.368 | 10.923 | 10.913 | -0.502 | -0.512 | -1664 | -1621 | -1624 | 567 | 501 | 1369 |  | GOUG | CISL | 07:30 | 07:37 | 07:37 | 11 | 81 | 16 | EXT | Задир. |  | (c)
15076.87 | 0 | -0.028 | -11.17 | -11.198 | -2123 | -1901 | -1841 | 108 |  | 1370 | Нарушение формы кольцевого шва | GWAN |  | 08:51 | 09:26 | 09:36 | 0 | 564 |  | EXT | Нарушение формы кольцевого шва |  | (c)
15088.04 | 0 | -0.024 | -11.325 | -11.349 | 845 | -1219 | -1596 | 0 |  | 1371 | Нарушение формы кольцевого шва | GWAN |  | 03:19 | 09:46 | 08:45 | 0 | 4040 |  | EXT | Нарушение формы кольцевого шва |  | (c)
15099.365 | 0 | -0.053 | -11.455 | -11.508 | 1625 | -376 | -976 | 0 |  | 1372 | Нарушение формы кольцевого шва | GWAN |  | 04:04 | 10:41 | 09:04 | 0 | 3719 |  | EXT | Нарушение формы кольцевого шва |  | (c)
15110.82 | 0 | -0.041 | -11.59 | -11.631 | 771 | 1125 | 1363 | 771 |  | 1373 | Нарушение формы кольцевого шва | GWAN |  | 08:59 | 09:56 | 10:34 | 0 | 1184 |  | EXT | Нарушение формы кольцевого шва |  | (c)
15283.542 | 1.502 | 1.412 | -9.943 | -10.033 | -249 | -239 | -230 | 211 | 1412 | 1388 |  | CORR | AXGR | 01:08 | 01:09 | 01:11 | 451 | 38 | 11 | EXT |  | 0.94 | (c)
15293.485 | 0 | -0.032 | -11.34 | -11.372 | 2162 | -655 | -490 | 0 |  | 1389 | Нарушение формы кольцевого шва | GWAN |  | 06:45 | 11:10 | 11:37 | 0 | 3618 |  | EXT | Нарушение формы кольцевого шва |  | (c)
15327.09 | 0 | -0.025 | -11.465 | -11.49 | 918 | 1830 | 1474 | 918 |  | 1392 | Нарушение формы кольцевого шва | GWAN |  | 07:03 | 09:30 | 08:33 | 0 | 1114 |  | EXT | Нарушение формы кольцевого шва |  | (c)
15331.266 | 4.176 | 4.147 | -7.289 | -7.318 | 1828 | 1888 | 1887 | 1828 | 4147 | 1392 |  | CORR | CIGR | 09:30 | 09:39 | 09:39 | 46 | 118 | 10 | EXT |  | 0.89 | (c)
15369.332 | 8.632 | 8.59 | -2.838 | -2.88 | 1853 | 1902 | 1885 | 1853 | 2788 | 1395 |  | CORR | GENE | 08:44 | 08:52 | 08:49 | 92 | 65 | 10 | EXT |  | 0.89 | (c)
15394.675 | 0 | -0.032 | -10.45 | -10.482 | 726 | 1318 | -2067 | 399 |  | 1398 | Нарушение формы кольцевого шва | GWAN |  | 00:14 | 01:50 | 04:44 | 0 | 3336 |  | EXT | Нарушение формы кольцевого шва |  | (c)
15394.675 | 0 | -0.033 | -10.45 | -10.483 | -156 | -35 | 176 | 0 |  | 1398 | Нарушение формы кольцевого шва | GWAN |  | 09:52 | 10:12 | 10:46 | 0 | 664 |  | EXT | Нарушение формы кольцевого шва |  | (c)
15506.005 | 0 | -0.015 | -11.39 | -11.405 | -139 | 453 | 1158 | 0 |  | 1408 | Нарушение формы кольцевого шва | GWAN |  | 02:03 | 03:38 | 05:32 | 0 | 2594 |  | EXT | Нарушение формы кольцевого шва Аномалия находится на упругопластическом изгибе: R=499 D, максимальное растяжение на 5.7 час. |  | (c)
15506.005 | 0 | -0.032 | -11.39 | -11.422 | -1942 | -1826 | -1430 | 288 |  | 1408 | Нарушение формы кольцевого шва | GWAN |  | 09:12 | 09:31 | 10:34 | 0 | 1024 |  | EXT | Нарушение формы кольцевого шва Аномалия находится на упругопластическом изгибе: R=499 D, максимальное растяжение на 5.7 час. |  | (c)
15540.3 | 0 | -0.028 | -11.08 | -11.108 | -1506 | 651 | -119 | 0 |  | 1411 | Нарушение формы кольцевого шва | GWAN |  | 04:20 | 10:08 | 08:04 | 0 | 2774 |  | EXT | Нарушение формы кольцевого шва |  | (c)
15807.779 | 6.769 | 6.687 | -4.896 | -4.978 | -1850 | -1803 | -1799 | 1748 | 4848 | 1434 |  | DENT | GENE | 06:55 | 07:02 | 07:03 | 130 | 102 | 0.7 | N/A | Глубина вмятины: 10 мм (0,7%). Линейка: 13 см в (669 см; 07:02 ч:мин) |  | (c)
15808.285 | 7.275 | 7.252 | -4.39 | -4.413 | -1465 | -1440 | -1448 | 1432 | 4318 | 1434 |  | CORR | AXGR | 07:57 | 08:01 | 07:60 | 95 | 33 | 10 | EXT |  | 0.89 | (c)
15978.674 | 5.639 | 5.63 | -5.821 | -5.83 | -658 | -608 | -608 | 558 | 5630 | 1449 |  | GOUG | CIGR | 08:49 | 08:57 | 08:57 | 19 | 100 | 12 | EXT | Задир. |  | (c)
15984.495 | 0 | -0.017 | -11.31 | -11.327 | -880 | 26 | -345 | 0 |  | 1450 | Нарушение формы кольцевого шва | GWAN |  | 04:18 | 06:44 | 05:44 | 0 | 1071 |  | EXT | Нарушение формы кольцевого шва |  | (c)
16006.663 | 10.858 | 10.834 | -0.437 | -0.461 | 1149 | 1256 | 1252 | 876 | 418 | 1451 |  | ARTD | CIGR | 02:21 | 02:38 | 02:38 | 43 | 205 |  | EXT | Эквивалент потери металла 16%. |  | (c)
16018.54 | 0 | -0.023 | -11.49 | -11.513 | 525 | 870 | 1143 | 469 |  | 1453 | Нарушение формы кольцевого шва | GWAN |  | 00:20 | 01:16 | 02:00 | 0 | 1237 |  | EXT | Нарушение формы кольцевого шва |  | (c)
16018.54 | 0 | -0.017 | -11.49 | -11.507 | 1975 | -1891 | -1530 | 0 |  | 1453 | Нарушение формы кольцевого шва | GWAN |  | 04:14 | 05:50 | 06:49 | 0 | 1913 |  | EXT | Нарушение формы кольцевого шва |  | (c)
16063.84 | 0 | -0.038 | -11.595 | -11.633 | 940 | 1098 | 1118 | 940 |  | 1457 | Нарушение формы кольцевого шва | GWAN |  | 09:11 | 09:36 | 09:40 | 0 | 356 |  | EXT | Нарушение формы кольцевого шва |  | (c)
16075.435 | 0 | -0.042 | -11.655 | -11.697 | 1967 | -2182 | -1908 | 1323 |  | 1458 | Нарушение формы кольцевого шва | GWAN |  | 02:00 | 02:50 | 03:34 | 0 | 1171 |  | EXT | Нарушение формы кольцевого шва |  | (c)
16075.435 | 0 | -0.033 | -11.655 | -11.688 | -471 | 47 | 132 | 0 |  | 1458 | Нарушение формы кольцевого шва | GWAN |  | 07:27 | 08:50 | 09:04 | 0 | 1207 |  | EXT | Нарушение формы кольцевого шва |  | (c)
16222.97 | 0 | -0.033 | -11.5 | -11.533 | -139 | 224 | 190 | 0 |  | 1471 | Нарушение формы кольцевого шва | GWAN |  | 08:11 | 09:09 | 09:04 | 0 | 657 |  | EXT | Нарушение формы кольцевого шва |  | (c)
16325.47 | 0 | -0.032 | -11.395 | -11.427 | 1045 | 1399 | 1564 | 1045 |  | 1480 | Нарушение формы кольцевого шва | GWAN |  | 05:11 | 06:08 | 06:35 | 0 | 1037 |  | EXT | Нарушение формы кольцевого шва |  | (c)
16325.47 | 0 | -0.042 | -11.395 | -11.437 | -2188 | -1550 | -1636 | 1084 |  | 1480 | Нарушение формы кольцевого шва | GWAN |  | 08:29 | 10:12 | 09:59 | 0 | 1104 |  | EXT | Нарушение формы кольцевого шва |  | (c)
16414.635 | 0 | -0.03 | -11.57 | -11.6 | 1009 | 1362 | 1554 | 1009 |  | 1488 | Нарушение формы кольцевого шва | GWAN |  | 07:02 | 07:59 | 08:30 | 0 | 1090 |  | EXT | Нарушение формы кольцевого шва |  | (c)
16426.205 | 0 | -0.017 | -11.485 | -11.502 | -1807 | -695 | -69 | 0 |  | 1489 | Нарушение формы кольцевого шва | GWAN |  | 01:03 | 04:02 | 05:43 | 0 | 3475 |  | EXT | Нарушение формы кольцевого шва |  | (c)
16468.93 | 8.64 | 8.568 | -2.56 | -2.632 | -2011 | -1970 | -1966 | 1921 | 2511 | 1492 |  | DENT | GENE | 02:56 | 03:03 | 03:04 | 121 | 90 | 0.7 | N/A | Глубина вмятины: 10 мм (0,7%). Линейка: 12 см в (857 см; 03:03 ч:мин) |  | (c)
16483.025 | 0 | -0.012 | -11.195 | -11.207 | -503 | -98 | -154 | 0 |  | 1494 | Нарушение формы кольцевого шва | GWAN |  | 03:42 | 04:47 | 04:38 | 0 | 698 |  | EXT | Нарушение формы кольцевого шва |  | (c)
16483.025 | 0 | -0.03 | -11.195 | -11.225 | 714 | 1101 | 2168 | 714 |  | 1494 | Нарушение формы кольцевого шва | GWAN |  | 06:58 | 08:01 | 10:53 | 0 | 2908 |  | EXT | Нарушение формы кольцевого шва |  | (c)
16483.442 | 0.417 | 0.405 | -10.778 | -10.79 | 279 | 328 | 326 | 279 | 405 | 1494 |  | GOUG | CIGR | 05:48 | 05:56 | 05:55 | 20 | 94 | 15 | EXT | Задир. |  | (c)
16589.044 | 6.689 | 6.561 | -4.971 | -5.099 | -1069 | -1032 | -1015 | 961 | 4934 | 1503 |  | GOUG | GENE | 06:53 | 06:59 | 07:02 | 165 | 108 | 7 | EXT | Задир. |  | (c)
16616.81 | 0 | -0.015 | -10.62 | -10.635 | -727 | 1583 | 1411 | 0 |  | 1506 | Нарушение формы кольцевого шва | GWAN |  | 06:30 | 00:43 | 12:15 | 0 | 4276 |  | EXT | Нарушение формы кольцевого шва |  | (c)
16830.025 | 0 | -0.03 | -11.05 | -11.08 | -232 | -1365 | 1907 | 0 |  | 1525 | Нарушение формы кольцевого шва | GWAN |  | 06:29 | 03:27 | 12:15 | 0 | 4279 |  | EXT | Нарушение формы кольцевого шва |  | (c)
16943.75 | 0 | -0.035 | -11.545 | -11.58 | 577 | 761 | 745 | 577 |  | 1535 | Вышлифовка на шве | GWAN | GENE | 08:51 | 09:21 | 09:18 | 67 | 335 | 15 | EXT | Вышлифовка на шве |  | (c)
17123.2 | 0 | -0.025 | -10.82 | -10.845 | -2090 | -1607 | -1517 | 943 |  | 1551 | Нарушение формы кольцевого шва | GWAN |  | 02:18 | 03:36 | 03:51 | 0 | 1147 |  | EXT | Нарушение формы кольцевого шва |  | (c)
17123.2 | 0 | -0.02 | -10.82 | -10.84 | -557 | -31 | -21 | 0 |  | 1551 | Нарушение формы кольцевого шва | GWAN |  | 06:26 | 07:51 | 07:52 | 0 | 1074 |  | EXT | Нарушение формы кольцевого шва |  | (c)
17127.021 | 3.821 | 3.657 | -6.999 | -7.163 | 6 | 16 | 24 | 6 | 3657 | 1551 |  | LWAN | AXGR | 07:57 | 07:58 | 07:60 | 302 | 35 |  | EXT | Эквивалент потери металла 11%. |  | (c)
17213.565 | 0 | -0.026 | -11.28 | -11.306 | -1661 | 997 | -154 | 570 |  | 1559 | Нарушение формы кольцевого шва | GWAN |  | 09:03 | 04:12 | 13:06 | 0 | 3015 |  | EXT | Нарушение формы кольцевого шва Аномалия находится на отводе. |  | (c)
17233.405 | 8.56 | 8.535 | -2.325 | -2.35 | -1835 | -1764 | -1757 | 396 | 2315 | 1560 |  | CORR | CIGR | 06:45 | 06:56 | 06:57 | 35 | 155 | 9 | EXT | Аномалия находится на отводе. | 0.89 | (c)
17237.775 | 2.045 | 2.026 | -8.985 | -9.004 | -1485 | -1246 | -1339 | 746 | 2026 | 1561 |  | CORR | CIGR | 05:05 | 05:44 | 05:29 | 30 | 292 | 14 | EXT |  | 0.89 | (c)
17269.795 | 0 | -0.026 | -11.035 | -11.061 | 2031 | 620 | -369 | 1691 |  | 1564 | Нарушение формы кольцевого шва | GWAN |  | 10:15 | 06:27 | 15:47 | 0 | 4121 |  | EXT | Нарушение формы кольцевого шва |  | (c)
17290.39 | 0 | -0.046 | -10.64 | -10.686 | -1582 | -1326 | -879 | 176 |  | 1566 | Нарушение формы кольцевого шва | GWAN |  | 00:09 | 00:50 | 02:02 | 0 | 1406 |  | EXT | Нарушение формы кольцевого шва |  | (c)
17370.142 | 9.577 | 9.54 | -2.078 | -2.115 | -207 | -81 | -123 | 39 | 2065 | 1573 |  | CORR | GENE | 06:12 | 06:33 | 06:26 | 50 | 168 | 11 | EXT |  | 0.89 | (c)
17372.22 | 0 | 0 | -11.475 | -11.475 | 1509 | 1619 | 1669 | 402 | 0 | 1574 | Смещение кромок | GWAN |  | 06:12 | 06:30 | 06:38 | 0 | 320 | 18 | EXT | Смещение кромок Наружу Величина смещения - 2.9 мм. |  | (c)
17372.22 | 0 | -0.016 | -11.475 | -11.491 | 863 | 1653 | 1559 | 0 |  | 1574 | Нарушение формы кольцевого шва | GWAN |  | 04:28 | 06:36 | 06:20 | 0 | 1393 |  | EXT | Нарушение формы кольцевого шва |  | (c)
17386.738 | 3.043 | 2.988 | -8.422 | -8.477 | 1102 | 1212 | 1321 | 691 | 2988 | 1575 |  | CORR | GENE | 05:35 | 05:52 | 06:10 | 66 | 437 | 10 | EXT |  | 0.89 | (c)
17387.12 | 3.425 | 3.4 | -8.04 | -8.065 | 1074 | 1172 | 1244 | 816 | 3400 | 1575 |  | CORR | GENE | 05:30 | 05:46 | 05:58 | 56 | 341 | 10 | EXT |  | 0.89 | (c)
17391.965 | 8.27 | 8.244 | -3.195 | -3.221 | 472 | 842 | 851 | 472 | 3164 | 1575 |  | CORR | GENE | 03:53 | 04:53 | 04:54 | 57 | 758 | 10 | EXT |  | 0.89 | (c)
17399.616 | 4.456 | 4.372 | -6.904 | -6.988 | 1535 | 1840 | 1718 | 330 | 4372 | 1576 |  | CORR | GENE | 03:50 | 04:39 | 04:19 | 183 | 366 | 10 | EXT |  | 0.9 | (c)
17475.62 | 0 | -0.042 | -11.63 | -11.672 | 688 | 811 | 800 | 688 |  | 1583 | Нарушение формы кольцевого шва | GWAN |  | 00:40 | 01:00 | 00:59 | 0 | 225 |  | EXT | Нарушение формы кольцевого шва |  | (c)
17475.62 | 0 | -0.039 | -11.63 | -11.669 | -562 | -263 | -248 | 0 |  | 1583 | Нарушение формы кольцевого шва | GWAN |  | 09:19 | 10:07 | 10:09 | 0 | 628 |  | EXT | Нарушение формы кольцевого шва |  | (c)
17487.25 | 0 | -0.03 | -11.195 | -11.225 | 987 | 2026 | 1636 | 987 |  | 1584 | Нарушение формы кольцевого шва | GWAN |  | 11:28 | 02:16 | 13:13 | 0 | 1298 |  | EXT | Нарушение формы кольцевого шва |  | (c)
17487.25 | 0 | -0.022 | -11.195 | -11.217 | -1707 | -408 | -670 | 0 |  | 1584 | Нарушение формы кольцевого шва | GWAN |  | 04:14 | 07:43 | 07:01 | 0 | 2074 |  | EXT | Нарушение формы кольцевого шва |  | (c)
17498.445 | 0 | -0.018 | -11.615 | -11.633 | -516 | 4 | 227 | 0 |  | 1585 | Нарушение формы кольцевого шва | GWAN |  | 03:16 | 04:40 | 05:16 | 0 | 1486 |  | EXT | Нарушение формы кольцевого шва |  | (c)
17694.655 | 0.224 | 0.198 | -9.751 | -9.777 | -977 | -839 | -873 | 770 | 198 | 1602б |  | CORR | CIGR | 04:51 | 05:13 | 05:08 | 45 | 207 | 13 | EXT |  | 0.74 | (c)
17694.884 | 0.453 | 0.431 | -9.522 | -9.544 | -1315 | -1249 | -1244 | 1172 | 431 | 1602б |  | CORR | CIGR | 03:56 | 04:07 | 04:08 | 35 | 143 | 13 | EXT |  | 0.74 | (c)
17695.228 | 0.797 | 0.759 | -9.178 | -9.216 | -1148 | -991 | -1024 | 900 | 759 | 1602б |  | CORR | GENE | 04:23 | 04:49 | 04:43 | 57 | 248 | 13 | EXT |  | 0.75 | (c)
17698.174 | 3.743 | 3.592 | -6.232 | -6.383 | -1099 | -806 | -915 | 730 | 3592 | 1602б |  | CORR | GENE | 04:31 | 05:18 | 05:01 | 151 | 369 | 11 | EXT |  | 0.75 | (c)
17722.595 | 7.325 | 7.312 | -4.085 | -4.098 | 1418 | 1483 | 1503 | 644 | 4050 | 1604 |  | GOUG | GENE | 06:46 | 06:56 | 06:59 | 48 | 168 | 11 | EXT | Зона задиров. |  | (c)
17726.68 | 0 | -0.03 | -10.41 | -10.44 | 550 | 797 | 772 | 550 |  | 1605 | Нарушение формы кольцевого шва | GWAN |  | 11:24 | 00:03 | 11:59 | 0 | 444 |  | EXT | Нарушение формы кольцевого шва |  | (c)
17726.68 | 0 | -0.03 | -10.41 | -10.44 | -45 | 307 | 244 | 0 |  | 1605 | Вышлифовка на шве | GWAN | GENE | 09:48 | 10:44 | 10:34 | 51 | 578 | 15 | EXT | Вышлифовка на шве |  | (c)
17850.321 | 0.141 | 0.073 | -11.504 | -11.572 | -2055 | -1450 | -1664 | 1273 | 73 | 1616 |  | CORR | GENE | 08:55 | 10:33 | 09:58 | 98 | 782 | 10 | EXT |  | 0.89 | (c)
17865.688 | 3.863 | 3.479 | -7.397 | -7.781 | 395 | 571 | 586 | 395 | 3479 | 1617 |  | CORR | GENE | 05:25 | 05:54 | 05:56 | 520 | 383 | 12 | EXT |  | 0.95 | (c)
17881.4 | 8.315 | 7.292 | -3.33 | -4.353 | -720 | -690 | -638 | 557 | 3017 | 1618 |  | CORR | GENE | 06:04 | 06:08 | 06:17 | 1336 | 163 | 11 | EXT |  | 0.97 | (c)
18065.3 | 0 | -0.017 | -11.58 | -11.597 | 691 | 1306 | 1558 | 691 |  | 1635 | Нарушение формы кольцевого шва | GWAN |  | 01:12 | 02:52 | 03:32 | 0 | 1734 |  | EXT | Нарушение формы кольцевого шва |  | (c)
18065.3 | 0 | -0.024 | -11.58 | -11.604 | -1859 | -1515 | -842 | 0 |  | 1635 | Нарушение формы кольцевого шва | GWAN |  | 06:21 | 07:16 | 09:05 | 0 | 2034 |  | EXT | Нарушение формы кольцевого шва |  | (c)
18069.351 | 4.051 | 3.993 | -7.529 | -7.587 | -1979 | -1925 | -1933 | 1887 | 3993 | 1635 |  | DENT | GENE | 06:01 | 06:10 | 06:09 | 105 | 92 | 0.4 | N/A | Глубина вмятины: 6 мм (0,4%). Линейка: 11 см в (399 см; 06:10 ч:мин) |  | (c)
18076.88 | 0 | -0.017 | -11.225 | -11.242 | 1949 | 2198 | 2166 | 1949 |  | 1636 | Нарушение формы кольцевого шва | GWAN |  | 02:25 | 03:05 | 02:60 | 0 | 435 |  | EXT | Нарушение формы кольцевого шва |  | (c)
18076.954 | 0.074 | 0.046 | -11.151 | -11.179 | -1861 | -1149 | -1076 | 291 | 46 | 1636 |  | CORR | GENE | 04:10 | 06:05 | 06:17 | 84 | 1570 | 14 | EXT |  | 0.89 | (c)
18091.638 | 3.533 | 3.49 | -7.902 | -7.945 | -1688 | -1649 | -1654 | 1619 | 3490 | 1637 |  | DENT | GENE | 06:39 | 06:45 | 06:44 | 80 | 70 | 0.4 | N/A | Глубина вмятины: 5 мм (0,4%). Линейка: 8 см в (349 см; 06:45 ч:мин) |  | (c)
18099.273 | 11.168 | 11.123 | -0.267 | -0.312 | -2025 | -1609 | -1752 | 1479 | 254 | 1637 |  | CORR | GENE | 05:44 | 06:51 | 06:28 | 58 | 546 | 11 | EXT |  | 0.89 | (c)
18099.465 | 11.36 | 11.266 | -0.075 | -0.169 | -1848 | -1734 | -1740 | 1632 | 11 | 1637 |  | CORR | GENE | 06:13 | 06:31 | 06:30 | 158 | 216 | 10 | EXT |  | 0.9 | (c)
18107.867 | 8.327 | 8.31 | -3.283 | -3.3 | -900 | -814 | -816 | 731 | 3277 | 1638 |  | CORR | CIGR | 05:26 | 05:39 | 05:39 | 23 | 169 | 10 | EXT |  | 0.89 | (c)
18122.58 | 0 | -0.046 | -11.235 | -11.281 | 171 | 598 | 486 | 171 |  | 1640 | Нарушение формы кольцевого шва | GWAN |  | 00:34 | 01:43 | 01:24 | 0 | 631 |  | EXT | Нарушение формы кольцевого шва |  | (c)
18156.7 | 0 | -0.026 | -11.275 | -11.301 | 539 | 755 | 781 | 539 |  | 1643 | Нарушение формы кольцевого шва | GWAN |  | 01:43 | 02:18 | 02:22 | 0 | 483 |  | EXT | Нарушение формы кольцевого шва Аномалия находится на упругопластическом изгибе: R=470 D, максимальное растяжение на 5.6 час. |  | (c)
18167.975 | 0 | -0.033 | -11.435 | -11.468 | 1246 | 1413 | 1465 | 1246 | 0 | 1644 | Внутришовный дефект | GWAN |  | 00:56 | 01:23 | 01:31 | 0 | 439 | 10 | MID | Внутришовный дефект Аномалия находится на упругопластическом изгибе: R=374 D, максимальное растяжение на 5.6 час. |  | (c)
18174.873 | 6.898 | 6.874 | -4.537 | -4.561 | -806 | -717 | -722 | 638 | 4497 | 1644 |  | GOUG | GENE | 07:25 | 07:39 | 07:38 | 64 | 168 | 9 | EXT | Задир. Аномалия находится на упругопластическом изгибе: R=655 D, максимальное растяжение на 5.4 час. |  | (c)
18175.235 | 7.26 | 7.251 | -4.175 | -4.184 | -870 | -812 | -810 | 751 | 4161 | 1644 |  | GOUG | CIGR | 07:14 | 07:24 | 07:24 | 23 | 119 | 22 | EXT | Задир. Аномалия находится на упругопластическом изгибе: R=673 D, максимальное растяжение на 5.4 час. |  | (b)
18175.481 | 7.506 | 7.494 | -3.929 | -3.941 | -978 | -875 | -886 | 795 | 3916 | 1644 |  | GOUG | CIGR | 06:57 | 07:14 | 07:12 | 25 | 183 | 21 | EXT | Задир. Аномалия находится на упругопластическом изгибе: R=692 D, максимальное растяжение на 5.5 час. |  | (b)
18202.59 | 0 | -0.039 | -11.62 | -11.659 | 1818 | -828 | -1270 | 0 |  | 1647 | Нарушение формы кольцевого шва | GWAN |  | 04:39 | 09:32 | 08:21 | 0 | 2746 |  | EXT | Нарушение формы кольцевого шва |  | (c)
18214.21 | 0 | -0.022 | -11.495 | -11.517 | -64 | 666 | 440 | 0 |  | 1648 | Нарушение формы кольцевого шва | GWAN |  | 10:24 | 00:22 | 11:45 | 0 | 1009 |  | EXT | Нарушение формы кольцевого шва |  | (c)
18214.21 | 0 | -0.015 | -11.495 | -11.51 | -2184 | -2029 | -1416 | 648 |  | 1648 | Нарушение формы кольцевого шва | GWAN |  | 04:42 | 05:07 | 06:46 | 0 | 1536 |  | EXT | Нарушение формы кольцевого шва |  | (c)
18257.97 | 9.735 | 9.708 | -1.62 | -1.647 | -1574 | -1444 | -1435 | 656 | 1602 | 1651 |  | GOUG | CIGR | 06:46 | 07:07 | 07:09 | 45 | 280 | 10 | EXT | Зона задиров. |  | (c)
18305.33 | 0 | -0.012 | -11.325 | -11.337 | -713 | -106 | 39 | 0 |  | 1656 | Нарушение формы кольцевого шва | GWAN |  | 01:49 | 03:27 | 03:50 | 0 | 1505 |  | EXT | Нарушение формы кольцевого шва |  | (c)
18305.33 | 0 | -0.02 | -11.325 | -11.345 | 1835 | -2017 | -1899 | 1171 |  | 1656 | Нарушение формы кольцевого шва | GWAN |  | 08:40 | 10:18 | 10:37 | 0 | 1455 |  | EXT | Нарушение формы кольцевого шва |  | (c)
18316.655 | 0 | -0.019 | -11.195 | -11.214 | -2223 | -1617 | -63 | 2097 |  | 1657 | Нарушение формы кольцевого шва | GWAN |  | 06:03 | 07:41 | 11:52 | 0 | 4320 |  | EXT | Нарушение формы кольцевого шва |  | (c)
18362.556 | 0.831 | 0.574 | -9.304 | -9.561 | 2142 | 2165 | 2166 | 41 | 574 | 1661 |  | CORR | AXGR | 05:49 | 05:53 | 05:53 | 488 | 47 | 11 | EXT |  | 0.94 | (c)
18394.385 | 0 | 0 | -11.465 | -11.465 | -1275 | -1262 | -1261 | 955 | 0 | 1664 | Непровар / утяжина | GWAN |  | 05:49 | 05:51 | 05:52 | 0 | 28 | 12 | INT | Непровар / утяжина |  | (c)
18488.484 | 3.179 | 3.121 | -8.286 | -8.344 | 1159 | 1725 | 1555 | 279 | 3121 | 1672 |  | CORR | GENE | 05:34 | 07:05 | 06:38 | 77 | 792 | 11 | EXT |  | 0.89 | (c)
18532.273 | 0.038 | 0.027 | -9.387 | -9.398 | -308 | -147 | -188 | 69 | 27 | 1676а |  | CORR | CIGR | 03:19 | 03:45 | 03:38 | 33 | 239 | 11 | EXT |  | 0.89 | (c)
18532.318 | 0.083 | 0.033 | -9.342 | -9.392 | 249 | 423 | 710 | 249 | 33 | 1676а |  | CORR | GENE | 04:49 | 05:17 | 06:03 | 204 | 922 | 13 | EXT |  | 0.91 | (c)
18557.732 | 6.182 | 5.438 | -5.383 | -6.127 | 361 | 454 | 488 | 361 | 5237 | 1678 |  | GOUG | GENE | 06:58 | 07:13 | 07:19 | 890 | 254 | 10 | EXT | Аномалия находится на отводе. Зона задиров. |  | (c)
18560.151 | 8.601 | 8.529 | -2.964 | -3.036 | 642 | 705 | 713 | 642 | 2917 | 1678 |  | DENT | GENE | 07:44 | 07:54 | 07:55 | 119 | 142 | 0.9 | N/A | Глубина вмятины: 13 мм (0,9%). Линейка: 12 см в (853 см; 07:54 ч:мин) Аномалия находится на отводе. |  | (c)
18563.115 | 0 | -0.017 | -11.58 | -11.597 | 1970 | -1246 | -1296 | 101 |  | 1679 | Нарушение формы кольцевого шва | GWAN |  | 11:37 | 02:58 | 14:50 | 0 | 2389 |  | EXT | Нарушение формы кольцевого шва Аномалия находится на отводе. |  | (c)
18563.115 | 0 | -0.019 | -11.58 | -11.599 | -43 | 1165 | 787 | 0 |  | 1679 | Нарушение формы кольцевого шва | GWAN |  | 06:12 | 09:27 | 08:26 | 0 | 1660 |  | EXT | Нарушение формы кольцевого шва Аномалия находится на отводе. |  | (c)
18578.326 | 3.631 | 2.585 | -8.014 | -9.06 | -898 | -747 | -789 | 679 | 2585 | 1680 |  | GOUG | GENE | 03:50 | 04:14 | 04:07 | 1919 | 220 | 9 | EXT | Аномалия находится на отводе. Зона задиров. |  | (c)
18585.562 | 10.867 | 10.804 | -0.778 | -0.841 | 594 | 631 | 627 | 594 | 727 | 1680 |  | DENT | GENE | 07:50 | 07:56 | 07:56 | 114 | 67 | 0.4 | N/A | Глубина вмятины: 6 мм (0,4%). Линейка: 11 см в (1080 см; 07:56 ч:мин) Аномалия находится на отводе. |  | (c)
18609.205 | 0 | -0.02 | -11.205 | -11.225 | 2166 | -2036 | -1677 | 1060 |  | 1683 | Нарушение формы кольцевого шва | GWAN |  | 11:38 | 00:20 | 13:18 | 0 | 1235 |  | EXT | Нарушение формы кольцевого шва Аномалия находится на отводе. |  | (c)
18609.205 | 0 | -0.005 | -11.205 | -11.21 | -816 | -573 | -664 | 513 |  | 1683 | Нарушение формы кольцевого шва | GWAN |  | 03:37 | 04:16 | 04:01 | 0 | 303 |  | EXT | Нарушение формы кольцевого шва Аномалия находится на отводе. |  | (c)
18609.205 | 0 | -0.016 | -11.205 | -11.221 | 313 | 1004 | 803 | 313 |  | 1683 | Нарушение формы кольцевого шва | GWAN |  | 06:39 | 08:30 | 07:58 | 0 | 979 |  | EXT | Нарушение формы кольцевого шва Аномалия находится на отводе. |  | (c)
18753.96 | 11.265 | 9.961 | -0.18 | -1.484 | 2230 | -2205 | -2136 | 0 | 110 | 1695 |  | CORR | GENE | 06:17 | 06:21 | 06:32 | 1374 | 190 | 10 | EXT | Аномалия находится на упругопластическом изгибе: R=482 D, максимальное растяжение на 0.4 час. | 0.97 | (c)
18778.725 | 0 | -0.045 | -3.165 | -3.21 | -746 | -487 | -141 | 464 |  | 1699 | Нарушение формы кольцевого шва | GWAN |  | 11:36 | 00:18 | 13:14 | 0 | 1210 |  | EXT | Нарушение формы кольцевого шва |  | (c)
18778.725 | 0 | -0.054 | -3.165 | -3.219 | -1949 | -1395 | -1548 | 1146 |  | 1699 | Нарушение формы кольцевого шва | GWAN |  | 08:22 | 09:51 | 09:27 | 0 | 803 |  | EXT | Нарушение формы кольцевого шва |  | (c)
18781.821 | 3.096 | 3.08 | -0.069 | -0.085 | -638 | -482 | -465 | 293 | 61 | 1699 | Металлургический дефект | MIAN | CIGR | 11:53 | 00:19 | 12:21 | 24 | 345 |  | INT | Металлургический дефект Эквивалент потери металла 25%. |  | (c)
18789.358 | 7.468 | 7.387 | -0.572 | -0.653 | 743 | 843 | 1107 | 743 | 560 | 1700 |  | CORR | GENE | 04:45 | 05:01 | 05:44 | 93 | 729 | 13 | EXT |  | 0.89 | (c)
18801.49 | 0 | -0.029 | -11.565 | -11.594 | 1586 | -660 | -1489 | 102 |  | 1702 | Нарушение формы кольцевого шва | GWAN |  | 02:01 | 07:58 | 05:44 | 0 | 2773 |  | EXT | Нарушение формы кольцевого шва |  | (c)
18820.495 | 7.44 | 7.397 | -3.695 | -3.738 | 1044 | 1461 | 1321 | 632 | 3675 | 1703 |  | CORR | GENE | 05:48 | 06:55 | 06:33 | 63 | 555 | 10 | EXT |  | 0.89 | (c)
18822.949 | 9.894 | 9.888 | -1.241 | -1.247 | 1055 | 1167 | 1149 | 988 | 1220 | 1703 |  | CORR | CIGR | 05:50 | 06:08 | 06:05 | 27 | 188 | 10 | EXT |  | 0.89 | (c)
18824 | 10.945 | 10.746 | -0.19 | -0.389 | 1038 | 1148 | 1138 | 993 | 174 | 1703 |  | CORR | GENE | 05:47 | 06:05 | 06:03 | 215 | 200 | 11 | EXT |  | 0.91 | (c)
18825.238 | 1.048 | 1.037 | -10.267 | -10.278 | -2173 | -2132 | -2120 | 58 | 1037 | 1704 |  | CORR | CIGR | 05:51 | 05:57 | 05:59 | 28 | 105 | 12 | EXT |  | 0.89 | (c)
18879.576 | 0 | -0.034 | -12.15 | -12.184 | -723 | 38 | -78 | 0 |  | 1708б | Вышлифовка на шве | GWAN | GENE | 00:17 | 02:19 | 02:01 | 57 | 1290 | 19 | EXT | Вышлифовка на шве |  | (c)
18915.275 | 0 | -0.048 | -11.26 | -11.308 | 731 | 1110 | 1020 | 731 |  | 1712 | Вышлифовка на шве | GWAN | GENE | 00:08 | 01:09 | 00:55 | 60 | 578 | 14 | EXT | Вышлифовка на шве |  | (c)
18993.655 | 0 | -0.022 | -10.745 | -10.767 | 942 | -2121 | -1981 | 0 |  | 1719а | Нарушение формы кольцевого шва | GWAN |  | 01:41 | 05:26 | 05:49 | 0 | 3075 |  | EXT | Нарушение формы кольцевого шва |  | (c)
19006.09 | 0.105 | 0.076 | -10.215 | -10.244 | -2128 | -2073 | -2069 | 102 | 76 | 1720а |  | CORR | GENE | 03:19 | 03:28 | 03:29 | 60 | 119 | 11 | EXT |  | 0.89 | (c)
19006.187 | 0.202 | 0.192 | -10.118 | -10.128 | -2143 | -2105 | -2098 | 87 | 192 | 1720а |  | CORR | CIGR | 03:17 | 03:23 | 03:24 | 26 | 89 | 11 | EXT |  | 0.89 | (c)
19008.878 | 2.893 | 2.849 | -7.427 | -7.471 | -829 | -815 | -815 | 801 | 2849 | 1720а |  | GOUG | AXGR | 06:49 | 06:51 | 06:51 | 88 | 28 | 8 | EXT | Задир. |  | (c)
19072.1 | 0 | -0.021 | -11.33 | -11.351 | 749 | 1199 | 1194 | 591 |  | 1726 | Нарушение формы кольцевого шва | GWAN |  | 11:34 | 00:46 | 12:46 | 0 | 890 |  | EXT | Нарушение формы кольцевого шва |  | (c)
19072.1 | 0 | -0.03 | -11.33 | -11.36 | -1048 | 451 | -170 | 0 |  | 1726 | Нарушение формы кольцевого шва | GWAN |  | 06:44 | 10:46 | 09:05 | 0 | 1756 |  | EXT | Нарушение формы кольцевого шва |  | (c)
19073.554 | 1.454 | 0.707 | -9.876 | -10.623 | 2085 | 2144 | 2148 | 20 | 707 | 1726 |  | CORR | GENE | 03:09 | 03:19 | 03:19 | 6123 | 126 | 10 | EXT |  | 0.98 | (c)
19094.535 | 0 | -0.018 | -11.435 | -11.453 | 1071 | 1426 | -1643 | 0 |  | 1728 | Нарушение формы кольцевого шва | GWAN |  | 01:48 | 02:46 | 06:30 | 0 | 3494 |  | EXT | Нарушение формы кольцевого шва |  | (c)
19173.19 | 0 | 0 | -11.62 | -11.62 | -726 | -475 | -503 | 279 | 0 | 1735 | Смещение кромок | GWAN |  | 03:22 | 04:03 | 03:58 | 0 | 447 | 17 | EXT | Смещение кромок Наружу Величина смещения - 2.7 мм. |  | (c)
19173.19 | 0 | -0.033 | -11.62 | -11.653 | -1683 | -405 | -219 | 0 |  | 1735 | Нарушение формы кольцевого шва | GWAN |  | 00:48 | 04:14 | 04:44 | 0 | 2928 |  | EXT | Нарушение формы кольцевого шва |  | (c)
19196.125 | 0 | -0.024 | -11.655 | -11.679 | -1073 | 298 | 242 | 0 |  | 1737 | Нарушение формы кольцевого шва | GWAN |  | 02:23 | 06:05 | 05:56 | 0 | 2629 |  | EXT | Нарушение формы кольцевого шва |  | (c)
19246.498 | 5.058 | 4.887 | -6.502 | -6.673 | -1149 | -851 | -926 | 704 | 4887 | 1741 |  | ARTD | GENE | 07:26 | 08:14 | 08:02 | 261 | 446 |  | EXT | Эквивалент потери металла 10%. |  | (c)
19264.31 | 0 | -0.038 | -11.33 | -11.368 | -1495 | -236 | -661 | 174 |  | 1743 | Нарушение формы кольцевого шва | GWAN |  | 09:07 | 00:30 | 11:21 | 0 | 1669 |  | EXT | Нарушение формы кольцевого шва |  | (c)
19285.49 | 0 | -0.05 | -11.45 | -11.5 | -833 | -620 | -639 | 446 |  | 1746 | Нарушение формы кольцевого шва | GWAN |  | 00:18 | 00:52 | 00:49 | 0 | 387 |  | EXT | Нарушение формы кольцевого шва |  | (c)
19296.94 | 0 | -0.026 | -11.095 | -11.121 | -1329 | -1088 | -336 | 656 |  | 1747 | Нарушение формы кольцевого шва | GWAN |  | 09:25 | 10:04 | 12:05 | 0 | 1985 |  | EXT | Нарушение формы кольцевого шва |  | (c)
19426.435 | 4.335 | 4.323 | -6.605 | -6.617 | -1784 | -1692 | -1723 | 446 | 4323 | 1758 |  | CORR | CIGR | 06:48 | 07:03 | 06:58 | 27 | 123 | 8 | EXT |  | 0.89 | (c)
19456.009 | 11.379 | 11.367 | -0.186 | -0.198 | 606 | 768 | 799 | 606 | 144 | 1760 |  | CORR | GENE | 04:53 | 05:19 | 05:24 | 54 | 387 | 10 | EXT |  | 0.89 | (c)
19490.595 | 0 | -0.035 | -11.415 | -11.45 | 599 | 1091 | 931 | 599 |  | 1764 | Нарушение формы кольцевого шва | GWAN |  | 01:06 | 02:25 | 01:59 | 0 | 664 |  | EXT | Нарушение формы кольцевого шва |  | (c)
19717.982 | 11.072 | 10.977 | -0.543 | -0.638 | -443 | -391 | -388 | 334 | 479 | 1783 |  | DENT | GENE | 04:48 | 04:56 | 04:57 | 159 | 110 | 0.6 | N/A | Глубина вмятины: 9 мм (0,6%). Линейка: 16 см в (1098 см; 04:56 ч:мин) |  | (c)
19722.015 | 3.49 | 3.404 | -8.055 | -8.141 | -1697 | -1650 | -1652 | 1607 | 3404 | 1784 |  | DENT | GENE | 05:55 | 06:02 | 06:02 | 134 | 90 | 0.4 | N/A | Глубина вмятины: 5 мм (0,4%). Линейка: 13 см в (340 см; 06:02 ч:мин) |  | (c)
19726.956 | 8.431 | 8.368 | -3.114 | -3.177 | -1162 | -1124 | -1127 | 1091 | 3075 | 1784 |  | DENT | GENE | 07:21 | 07:27 | 07:27 | 102 | 72 | 0.4 | N/A | Глубина вмятины: 5 мм (0,4%). Линейка: 10 см в (837 см; 07:27 ч:мин) |  | (c)
19745.475 | 4.21 | 4.191 | -7.13 | -7.149 | -1293 | -1129 | -1180 | 938 | 4191 | 1786 |  | CORR | GENE | 06:08 | 06:35 | 06:26 | 69 | 225 | 12 | EXT |  | 0.89 | (c)
19758.29 | 5.685 | 5.674 | -5.695 | -5.706 | -1837 | -1743 | -1757 | 394 | 5674 | 1787 |  | CORR | CIGR | 05:22 | 05:37 | 05:34 | 24 | 158 | 11 | EXT |  | 0.89 | (c)
19787.205 | 0 | -0.03 | -11.385 | -11.415 | -2077 | -1722 | -228 | 1621 |  | 1790 | Нарушение формы кольцевого шва | GWAN |  | 09:18 | 10:16 | 14:17 | 0 | 3698 |  | EXT | Нарушение формы кольцевого шва |  | (c)
19821.885 | 0 | -0.011 | -11.245 | -11.256 | -30 | 520 | 403 | 0 |  | 1793 | Нарушение формы кольцевого шва | GWAN |  | 05:51 | 07:20 | 07:01 | 0 | 865 |  | EXT | Нарушение формы кольцевого шва |  | (c)
19821.885 | 0 | -0.016 | -11.245 | -11.261 | 1330 | 1938 | 1718 | 1330 |  | 1793 | Нарушение формы кольцевого шва | GWAN |  | 09:30 | 11:09 | 10:33 | 0 | 777 |  | EXT | Нарушение формы кольцевого шва |  | (c)
19822.256 | 0.371 | 0.289 | -10.874 | -10.956 | -1420 | -1326 | -1283 | 1145 | 289 | 1793 |  | CORR | GENE | 02:07 | 02:22 | 02:29 | 103 | 275 | 10 | EXT |  | 0.89 | (c)
19963.854 | 6.544 | 6.467 | -4.566 | -4.643 | -182 | -127 | -138 | 94 | 4518 | 1805 |  | DENT | GENE | 03:33 | 03:42 | 03:40 | 125 | 88 | 0.4 | N/A | Глубина вмятины: 6 мм (0,4%). Линейка: 13 см в (647 см; 03:42 ч:мин) Аномалия находится вблизи продольного шва. |  | (c)
20192.37 | 0 | -0.032 | -11.16 | -11.192 | 1069 | 1630 | 1490 | 320 |  | 1826 | Нарушение формы кольцевого шва | GWAN |  | 02:08 | 03:38 | 03:16 | 0 | 842 |  | EXT | Нарушение формы кольцевого шва |  | (c)
20192.37 | 0 | -0.021 | -11.16 | -11.181 | -2071 | -1274 | -1570 | 160 |  | 1826 | Нарушение формы кольцевого шва | GWAN |  | 05:41 | 07:50 | 07:02 | 0 | 1001 |  | EXT | Нарушение формы кольцевого шва |  | (c)
20192.37 | 0 | -0.041 | -11.16 | -11.201 | -567 | -421 | 221 | 0 |  | 1826 | Нарушение формы кольцевого шва | GWAN |  | 09:44 | 10:07 | 11:51 | 0 | 1576 |  | EXT | Нарушение формы кольцевого шва |  | (c)
20217.296 | 2.621 | 2.598 | -8.789 | -8.812 | 279 | 518 | 486 | 279 | 2598 | 1829 |  | CORR | CIGR | 03:34 | 04:12 | 04:07 | 40 | 414 | 11 | EXT |  | 0.89 | (c)
20260.21 | 0 | -0.019 | -11.575 | -11.594 | -1467 | -1051 | -529 | 0 |  | 1833 | Нарушение формы кольцевого шва | GWAN |  | 00:53 | 02:00 | 03:24 | 0 | 1875 |  | EXT | Нарушение формы кольцевого шва |  | (c)
20260.21 | 0 | -0.033 | -11.575 | -11.608 | 1102 | 1829 | 1848 | 1102 |  | 1833 | Нарушение формы кольцевого шва | GWAN |  | 07:48 | 09:45 | 09:48 | 0 | 1491 |  | EXT | Нарушение формы кольцевого шва |  | (c)
20265.454 | 5.244 | 5.226 | -6.331 | -6.349 | 782 | 888 | 895 | 782 | 5226 | 1833 |  | CORR | CIGR | 06:56 | 07:13 | 07:14 | 39 | 226 | 10 | EXT |  | 0.89 | (c)
20272.994 | 1.209 | 1.161 | -9.696 | -9.744 | 1568 | 1731 | 1708 | 384 | 1161 | 1834 |  | CORR | GENE | 06:01 | 06:27 | 06:23 | 63 | 279 | 13 | EXT |  | 0.89 | (c)
20273.634 | 1.849 | 1.808 | -9.056 | -9.097 | 1553 | 1842 | 1857 | 70 | 1808 | 1834 |  | CORR | GENE | 05:58 | 06:45 | 06:47 | 69 | 607 | 11 | EXT |  | 0.89 | (c)
20276.166 | 4.381 | 3.472 | -6.524 | -7.433 | 803 | 849 | 879 | 803 | 3472 | 1834 |  | CORR | GENE | 03:57 | 04:04 | 04:09 | 2686 | 151 | 11 | EXT |  | 0.98 | (c)
20278.173 | 6.388 | 6.296 | -4.517 | -4.609 | 1258 | 1367 | 1417 | 655 | 4494 | 1834 |  | CORR | GENE | 05:11 | 05:28 | 05:36 | 115 | 317 | 10 | EXT |  | 0.89 | (c)
20278.57 | 6.785 | 6.66 | -4.12 | -4.245 | 1245 | 1382 | 1362 | 752 | 3986 | 1834 |  | CORR | GENE | 05:08 | 05:30 | 05:27 | 259 | 234 | 10 | EXT |  | 0.91 | (c)
20282.69 | 0 | -0.025 | -11.26 | -11.285 | -808 | -52 | -201 | 407 |  | 1835 | Нарушение формы кольцевого шва | GWAN |  | 10:04 | 00:06 | 11:42 | 0 | 1215 |  | EXT | Нарушение формы кольцевого шва |  | (c)
20282.69 | 0 | -0.02 | -11.26 | -11.28 | 1202 | 1740 | 1783 | 0 |  | 1835 | Нарушение формы кольцевого шва | GWAN |  | 03:28 | 04:55 | 05:02 | 0 | 1163 |  | EXT | Нарушение формы кольцевого шва |  | (c)
20285.608 | 2.918 | 2.902 | -8.342 | -8.358 | -1742 | -1496 | -1555 | 489 | 2902 | 1835 |  | CORR | CIGR | 07:33 | 08:13 | 08:03 | 32 | 374 | 14 | EXT |  | 0.89 | (c)
20288.507 | 5.817 | 5.791 | -5.443 | -5.469 | -2186 | -1475 | -1792 | 45 | 5389 | 1835 |  | CORR | GENE | 06:21 | 08:16 | 07:25 | 80 | 788 | 11 | EXT |  | 0.89 | (c)
20289.312 | 6.622 | 6.612 | -4.638 | -4.648 | -2175 | -1633 | -1851 | 56 | 4585 | 1835 |  | CORR | GENE | 06:23 | 07:50 | 07:15 | 63 | 647 | 11 | EXT |  | 0.89 | (c)
20292.531 | 9.841 | 9.798 | -1.419 | -1.462 | 2213 | -1787 | -1861 | 0 | 1388 | 1835 |  | CORR | GENE | 06:11 | 07:26 | 07:14 | 74 | 774 | 11 | EXT |  | 0.89 | (c)
20292.905 | 10.215 | 10.207 | -1.045 | -1.053 | -1598 | -1518 | -1541 | 632 | 1032 | 1835 |  | CORR | CIGR | 07:56 | 08:09 | 08:05 | 21 | 115 | 11 | EXT |  | 0.89 | (c)
20312.436 | 6.991 | 6.969 | -4.669 | -4.691 | 633 | 717 | 793 | 633 | 4662 | 1837 |  | CORR | CIGR | 04:39 | 04:53 | 05:05 | 29 | 320 | 10 | EXT |  | 0.89 | (c)
20350.85 | 0 | -0.03 | -11.44 | -11.47 | 879 | 1098 | 1752 | 879 |  | 1841 | Нарушение формы кольцевого шва | GWAN |  | 00:20 | 00:55 | 02:41 | 0 | 1746 |  | EXT | Нарушение формы кольцевого шва |  | (c)
20350.85 | 0 | -0.03 | -11.44 | -11.47 | -1396 | -995 | -532 | 0 |  | 1841 | Нарушение формы кольцевого шва | GWAN |  | 06:13 | 07:17 | 08:32 | 0 | 1729 |  | EXT | Нарушение формы кольцевого шва |  | (c)
20362.29 | 0 | -0.04 | -10.935 | -10.975 | 1520 | -267 | -782 | 1377 |  | 1842 | Нарушение формы кольцевого шва | GWAN |  | 06:11 | 01:22 | 11:59 | 0 | 4318 |  | EXT | Нарушение формы кольцевого шва |  | (c)
20373.225 | 0 | -0.03 | -11.03 | -11.06 | 737 | 914 | 1120 | 728 |  | 1843 | Нарушение формы кольцевого шва | GWAN |  | 01:11 | 01:40 | 02:13 | 0 | 765 |  | EXT | Нарушение формы кольцевого шва |  | (c)
20373.274 | 0.049 | 0.031 | -10.981 | -10.999 | 1528 | 1666 | 1647 | 465 | 31 | 1843 |  | CORR | CIGR | 03:19 | 03:41 | 03:38 | 39 | 238 | 12 | EXT |  | 0.89 | (c)
20474.448 | 0.263 | 0.059 | -11.007 | -11.211 | -2045 | -1734 | -1805 | 185 | 59 | 1852 |  | DENT | GENE | 04:26 | 05:16 | 05:05 | 367 | 480 | 0.6 | N/A | Глубина вмятины: 8 мм (0,6%). Линейка: 37 см в (6 см; 05:16 ч:мин) Аномалия находится вблизи кольцевого сварного шва. |  | (c)
20517.363 | 9.323 | 9.282 | -2.092 | -2.133 | -1900 | -1873 | -1868 | 330 | 2058 | 1855 |  | DENT | GENE | 08:00 | 08:05 | 08:05 | 75 | 64 | 0.3 | N/A | Глубина вмятины: 4 мм (0,3%). Линейка: 8 см в (928 см; 08:05 ч:мин) |  | (c)
20543.25 | 1.02 | 0.935 | -9.495 | -9.58 | -1991 | -1930 | -1925 | 240 | 935 | 1858а |  | DENT | GENE | 08:18 | 08:28 | 08:29 | 145 | 132 | 0.8 | N/A | Глубина вмятины: 12 мм (0,8%). Линейка: 15 см в (94 см; 08:28 ч:мин) |  | (c)
20561.245 | 6.96 | 6.953 | -0.92 | -0.927 | 2208 | 2226 | 2225 | 0 | 915 | 1859а |  | LWAN |  | 04:12 | 04:15 | 04:15 | 12 | 0 |  | INT | Эквивалент потери металла 20%. Внутришовный дефект на заводском сварном шве. |  | (b)
20691.585 | 4.945 | 4.913 | -6.17 | -6.202 | 1631 | 1693 | 1698 | 466 | 4913 | 1872 |  | GOUG | CIGR | 03:04 | 03:14 | 03:14 | 45 | 134 | 15 | EXT | Задир. |  | (c)
20728.725 | 0 | -0.022 | -2.73 | -2.752 | -514 | -115 | -9 | 0 |  | 1876 | Нарушение формы кольцевого шва | GWAN |  | 10:08 | 11:12 | 11:29 | 0 | 1009 |  | EXT | Нарушение формы кольцевого шва |  | (c)
20733.351 | 1.896 | 1.855 | -8.629 | -8.67 | 2123 | -2168 | -2165 | 1992 | 1855 | 1877 |  | CORR | GENE | 07:21 | 07:48 | 07:49 | 67 | 346 | 13 | EXT |  | 0.89 | (c)
20734.285 | 2.83 | 2.659 | -7.695 | -7.866 | -2140 | -2113 | -2096 | 2051 | 2659 | 1877 |  | CORR | GENE | 07:53 | 07:57 | 07:60 | 329 | 89 | 13 | EXT |  | 0.93 | (c)
20819.71 | 0 | -0.053 | -10.655 | -10.708 | -936 | 34 | 909 | 0 |  | 1885 | Нарушение формы кольцевого шва | GWAN |  | 05:14 | 07:51 | 10:12 | 0 | 3691 |  | EXT | Нарушение формы кольцевого шва |  | (c)
20852.569 | 10.554 | 10.448 | -0.766 | -0.872 | 1997 | 2190 | -2230 | 1995 | 710 | 1887 |  | CORR | GENE | 06:19 | 06:50 | 06:57 | 162 | 470 | 14 | EXT |  | 0.91 | (c)
20920.22 | 0 | -0.039 | -10.925 | -10.964 | -491 | -140 | 258 | 491 |  | 1894 | Нарушение формы кольцевого шва | GWAN |  | 11:31 | 00:28 | 13:32 | 0 | 1499 |  | EXT | Нарушение формы кольцевого шва |  | (c)
20920.22 | 0 | -0.032 | -10.925 | -10.957 | 1266 | -1577 | -2000 | 0 |  | 1894 | Нарушение формы кольцевого шва | GWAN |  | 04:15 | 08:36 | 07:28 | 0 | 2390 |  | EXT | Нарушение формы кольцевого шва |  | (c)
20920.389 | 0.169 | 0.057 | -10.756 | -10.868 | 2067 | -1748 | -1978 | 0 | 57 | 1894 |  | CORR | GENE | 06:24 | 08:08 | 07:31 | 165 | 832 | 10 | EXT |  | 0.9 | (c)
20965.733 | 0.853 | 0.773 | -9.902 | -9.982 | -2071 | -2051 | -2059 | 159 | 773 | 1898 |  | CORR | AXGR | 04:46 | 04:49 | 04:48 | 119 | 25 | 10 | EXT |  | 0.89 | (c)
20966.318 | 1.438 | 0.43 | -9.317 | -10.325 | -1020 | -873 | -937 | 854 | 430 | 1898 |  | CORR | GENE | 07:35 | 07:59 | 07:49 | 2271 | 166 | 10 | EXT |  | 0.97 | (c)
20995.613 | 8.898 | 8.818 | -1.517 | -1.597 | -1529 | -1529 | -1511 | 701 | 1442 | 1900 |  | CORR | AXGR | 07:56 | 07:56 | 07:59 | 155 | 36 | 10 | EXT |  | 0.9 | (c)
21019.725 | 0 | -0.023 | -11.375 | -11.398 | 131 | 489 | 410 | 131 |  | 1903 | Нарушение формы кольцевого шва | GWAN |  | 00:60 | 01:57 | 01:45 | 0 | 558 |  | EXT | Нарушение формы кольцевого шва |  | (c)
21019.725 | 0 | -0.026 | -11.375 | -11.401 | -1773 | -507 | -1042 | 311 |  | 1903 | Нарушение формы кольцевого шва | GWAN |  | 07:52 | 11:17 | 09:50 | 0 | 1463 |  | EXT | Нарушение формы кольцевого шва |  | (c)
21117.845 | 0 | 0 | -1.937 | -1.937 | 317 | 761 | 1200 | 317 | 0 | 1912б | Непровар / утяжина | GWAN |  | 04:33 | 05:45 | 06:56 | 0 | 1765 | 19 | INT | Непровар / утяжина |  | (b)
21120.853 | 1.071 | 1.051 | -9.862 | -9.882 | -2094 | -1684 | -1827 | 137 | 1051 | 1913а |  | CORR | GENE | 05:19 | 06:26 | 06:02 | 68 | 533 | 10 | EXT |  | 0.89 | (c)
21140.412 | 9.697 | 9.649 | -1.443 | -1.491 | 1865 | 2123 | 2177 | 0 | 1408 | 1914 |  | CORR | GENE | 07:50 | 08:31 | 08:40 | 83 | 624 | 13 | EXT |  | 0.89 | (c)
21146.279 | 4.424 | 4.409 | -6.961 | -6.976 | 1239 | 1289 | 1286 | 897 | 4409 | 1915 |  | GOUG | CIGR | 05:03 | 05:12 | 05:11 | 31 | 94 | 12 | EXT | Задир. |  | (c)
21182.14 | 5.945 | 5.935 | -5.665 | -5.675 | -1265 | -1134 | -1164 | 1063 | 5639 | 1918 |  | CORR | CIGR | 04:04 | 04:25 | 04:20 | 36 | 202 | 10 | EXT |  | 0.89 | (c)
21234.821 | 1.811 | 1.768 | -9.449 | -9.492 | 1231 | 1367 | 1390 | 681 | 1768 | 1923 |  | CORR | GENE | 04:26 | 04:48 | 04:52 | 57 | 319 | 10 | EXT |  | 0.89 | (c)
21244.27 | 0 | -0.025 | -11.5 | -11.525 | 1574 | -2016 | 2101 | 0 |  | 1924 | Нарушение формы кольцевого шва | GWAN |  | 03:02 | 05:22 | 04:27 | 0 | 1054 |  | EXT | Нарушение формы кольцевого шва |  | (c)
21244.27 | 0 | -0.029 | -11.5 | -11.529 | -386 | -37 | -121 | 0 |  | 1924 | Нарушение формы кольцевого шва | GWAN |  | 09:46 | 10:42 | 10:28 | 0 | 530 |  | EXT | Нарушение формы кольцевого шва |  | (c)
21250.363 | 6.093 | 6.081 | -5.407 | -5.419 | 1789 | 1831 | 1832 | 356 | 5399 | 1924 |  | CORR | CIGR | 03:37 | 03:43 | 03:44 | 20 | 85 | 12 | EXT |  | 0.89 | (c)
21251.96 | 7.69 | 7.675 | -3.81 | -3.825 | -1989 | -1909 | -1920 | 241 | 3792 | 1924 |  | CORR | CIGR | 05:27 | 05:40 | 05:38 | 33 | 138 | 13 | EXT |  | 0.89 | (c)
21252.282 | 8.012 | 7.95 | -3.488 | -3.55 | -2196 | -2104 | -1996 | 35 | 3461 | 1924 |  | CORR | GENE | 04:53 | 05:08 | 05:26 | 89 | 399 | 13 | EXT |  | 0.89 | (c)
21252.778 | 8.508 | 8.421 | -2.992 | -3.079 | -1954 | -1916 | -1918 | 276 | 2895 | 1924 |  | CORR | GENE | 05:32 | 05:39 | 05:38 | 184 | 73 | 14 | EXT |  | 0.91 | (c)
21252.843 | 8.573 | 8.558 | -2.927 | -2.942 | -1716 | -1645 | -1620 | 514 | 2908 | 1924 |  | CORR | CIGR | 06:11 | 06:22 | 06:26 | 34 | 193 | 12 | EXT |  | 0.89 | (c)
21252.879 | 8.609 | 7.643 | -2.891 | -3.857 | -1043 | -1007 | -881 | 719 | 2728 | 1924 |  | CORR | GENE | 07:59 | 08:05 | 08:26 | 1129 | 324 | 10 | EXT |  | 0.96 | (c)
21253.03 | 8.76 | 8.728 | -2.74 | -2.772 | -1696 | -1611 | -1563 | 535 | 2726 | 1924 |  | CORR | CIGR | 06:14 | 06:28 | 06:36 | 46 | 265 | 10 | EXT |  | 0.89 | (c)
21253.406 | 9.136 | 8.933 | -2.364 | -2.567 | -2002 | -1440 | -1468 | 229 | 2283 | 1924 |  | CORR | GENE | 05:25 | 06:55 | 06:51 | 284 | 1067 | 13 | EXT |  | 0.93 | (c)
21254.056 | 9.786 | 9.724 | -1.714 | -1.776 | 1849 | 1867 | 1865 | 349 | 1666 | 1924 |  | CORR | AXGR | 03:46 | 03:49 | 03:49 | 110 | 32 | 11 | EXT |  | 0.89 | (c)
21254.863 | 10.593 | 10.55 | -0.907 | -0.95 | -687 | -631 | -611 | 535 | 896 | 1924 |  | CORR | GENE | 08:57 | 09:06 | 09:09 | 54 | 152 | 14 | EXT |  | 0.89 | (c)
21254.893 | 10.623 | 10.42 | -0.877 | -1.08 | -1975 | -1204 | -1501 | 256 | 675 | 1924 |  | CORR | GENE | 05:29 | 07:34 | 06:46 | 405 | 948 | 12 | EXT |  | 0.94 | (c)
21254.963 | 10.693 | 10.327 | -0.807 | -1.173 | -2118 | -2084 | -2078 | 112 | 485 | 1924 |  | CORR | GENE | 05:06 | 05:12 | 05:12 | 688 | 81 | 11 | EXT |  | 0.96 | (c)
21255.062 | 10.792 | 10.718 | -0.708 | -0.782 | 1648 | 1764 | 1822 | 235 | 696 | 1924 |  | CORR | GENE | 03:14 | 03:33 | 03:42 | 86 | 348 | 10 | EXT |  | 0.89 | (c)
21255.518 | 11.248 | 11.077 | -0.252 | -0.423 | 1539 | 1626 | 1763 | 244 | 35 | 1924 |  | CORR | GENE | 02:56 | 03:10 | 03:32 | 388 | 448 | 11 | EXT |  | 0.93 | (c)
21255.77 | 0 | -0.041 | -11.275 | -11.316 | -2007 | -872 | -1022 | 36 |  | 1925 | Нарушение формы кольцевого шва | GWAN |  | 07:27 | 10:30 | 10:06 | 0 | 1971 |  | EXT | Нарушение формы кольцевого шва |  | (c)
21255.863 | 0.093 | 0.026 | -11.182 | -11.249 | 537 | 1047 | 1121 | 525 | 26 | 1925 |  | CORR | GENE | 02:17 | 03:40 | 03:51 | 104 | 1168 | 10 | EXT |  | 0.89 | (c)
21255.868 | 0.098 | 0.036 | -11.177 | -11.239 | 1777 | 2002 | 2056 | 0 | 36 | 1925 |  | CORR | GENE | 05:37 | 06:14 | 06:22 | 379 | 560 | 10 | EXT |  | 0.93 | (c)
21256.469 | 0.699 | 0.587 | -10.576 | -10.688 | -2156 | -1851 | -1844 | 75 | 587 | 1925 |  | CORR | GENE | 07:03 | 07:52 | 07:53 | 287 | 624 | 13 | EXT |  | 0.93 | (c)
21256.577 | 0.807 | 0.379 | -10.468 | -10.896 | 1414 | 1693 | 1658 | 329 | 379 | 1925 |  | CORR | GENE | 04:39 | 05:24 | 05:18 | 799 | 488 | 14 | EXT |  | 0.98 | (c)
21256.911 | 1.141 | 0.902 | -10.134 | -10.373 | 658 | 846 | 843 | 658 | 902 | 1925 |  | CORR | GENE | 02:37 | 03:07 | 03:06 | 1083 | 369 | 12 | EXT |  | 0.98 | (c)
21257.595 | 1.825 | 1.801 | -9.45 | -9.474 | 1658 | 1727 | 1717 | 455 | 1801 | 1925 |  | CORR | CIGR | 05:18 | 05:29 | 05:28 | 38 | 118 | 12 | EXT |  | 0.89 | (c)
21257.654 | 1.884 | 1.681 | -9.391 | -9.594 | -1403 | -1361 | -1360 | 828 | 1681 | 1925 |  | CORR | GENE | 09:04 | 09:11 | 09:11 | 299 | 85 | 11 | EXT |  | 0.92 | (c)
21257.781 | 2.011 | 2.005 | -9.264 | -9.27 | -1667 | -1312 | -1448 | 564 | 2005 | 1925 |  | CORR | CIGR | 08:21 | 09:19 | 08:57 | 41 | 438 | 14 | EXT |  | 0.89 | (c)
21258.097 | 2.327 | 2.295 | -8.948 | -8.98 | 976 | 1058 | 1091 | 976 | 2295 | 1925 |  | CORR | GENE | 03:28 | 03:41 | 03:47 | 56 | 230 | 10 | EXT |  | 0.89 | (c)
21258.833 | 3.063 | 2.816 | -8.212 | -8.459 | 1325 | 1759 | 1686 | 184 | 2816 | 1925 |  | CORR | GENE | 04:24 | 05:34 | 05:23 | 506 | 722 | 10 | EXT |  | 0.94 | (c)
21259.464 | 3.694 | 3.651 | -7.581 | -7.624 | -2076 | -1946 | -1946 | 155 | 3651 | 1925 |  | CORR | GENE | 07:15 | 07:36 | 07:36 | 144 | 260 | 10 | EXT |  | 0.9 | (c)
21259.468 | 3.698 | 3.634 | -7.577 | -7.641 | 796 | 1115 | 1040 | 796 | 3634 | 1925 |  | CORR | GENE | 02:59 | 03:50 | 03:38 | 84 | 488 | 11 | EXT |  | 0.89 | (c)
21259.726 | 3.956 | 3.866 | -7.319 | -7.409 | 1410 | 1430 | 1430 | 781 | 3866 | 1925 |  | CORR | AXGR | 04:38 | 04:41 | 04:41 | 169 | 40 | 15 | EXT |  | 0.91 | (c)
21259.846 | 4.076 | 4.011 | -7.199 | -7.264 | -2010 | -1881 | -1720 | 221 | 4011 | 1925 |  | CORR | GENE | 07:26 | 07:47 | 08:13 | 215 | 579 | 14 | EXT |  | 0.92 | (c)
21260.266 | 4.496 | 4.432 | -6.779 | -6.843 | -2107 | -2047 | -1928 | 124 | 4432 | 1925 |  | CORR | GENE | 07:10 | 07:20 | 07:39 | 80 | 357 | 10 | EXT |  | 0.89 | (c)
21261.329 | 5.559 | 5.395 | -5.716 | -5.88 | 844 | 962 | 925 | 844 | 5395 | 1925 |  | CORR | GENE | 03:07 | 03:26 | 03:20 | 212 | 162 | 12 | EXT |  | 0.91 | (c)
21261.58 | 5.81 | 5.735 | -5.465 | -5.54 | 1062 | 1088 | 1080 | 1062 | 5434 | 1925 |  | CORR | AXGR | 03:42 | 03:46 | 03:45 | 106 | 36 | 8 | EXT |  | 0.89 | (c)
21262.342 | 6.572 | 6.559 | -4.703 | -4.716 | 1282 | 1433 | 1380 | 753 | 4695 | 1925 |  | CORR | CIGR | 04:17 | 04:42 | 04:33 | 21 | 195 | 10 | EXT |  | 0.89 | (c)
21262.793 | 7.023 | 6.986 | -4.252 | -4.289 | 802 | 847 | 931 | 802 | 4236 | 1925 |  | CORR | GENE | 02:60 | 03:07 | 03:21 | 53 | 258 | 11 | EXT |  | 0.89 | (c)
21263.062 | 7.292 | 7.279 | -3.983 | -3.996 | 1127 | 1191 | 1186 | 986 | 3968 | 1925 |  | CORR | CIGR | 03:52 | 04:03 | 04:02 | 28 | 117 | 11 | EXT |  | 0.89 | (c)
21263.304 | 7.534 | 7.512 | -3.741 | -3.763 | 1172 | 1271 | 1270 | 863 | 3726 | 1925 |  | CORR | CIGR | 03:60 | 04:16 | 04:15 | 37 | 195 | 12 | EXT |  | 0.89 | (c)
21263.523 | 7.753 | 7.673 | -3.522 | -3.602 | 1177 | 1235 | 1296 | 816 | 3471 | 1925 |  | CORR | GENE | 04:00 | 04:10 | 04:20 | 131 | 238 | 10 | EXT |  | 0.9 | (c)
21263.881 | 8.111 | 8.093 | -3.164 | -3.182 | 1153 | 1257 | 1251 | 882 | 3090 | 1925 |  | CORR | GENE | 03:57 | 04:13 | 04:12 | 92 | 196 | 13 | EXT |  | 0.89 | (c)
21271.365 | 4.32 | 4.307 | -7.28 | -7.293 | -1603 | -1511 | -1533 | 1464 | 4307 | 1926 |  | CORR | GENE | 08:18 | 08:33 | 08:30 | 52 | 139 | 12 | EXT |  | 0.89 | (c)
21271.557 | 4.512 | 4.44 | -7.088 | -7.16 | 1351 | 1377 | 1372 | 1351 | 4440 | 1926 |  | CORR | AXGR | 04:15 | 04:19 | 04:19 | 344 | 43 | 10 | EXT |  | 0.92 | (c)
21274.682 | 7.637 | 7.624 | -3.963 | -3.976 | 991 | 1056 | 1110 | 991 | 3901 | 1926 |  | CORR | GENE | 03:17 | 03:28 | 03:36 | 75 | 238 | 15 | EXT |  | 0.89 | (c)
21282.924 | 4.279 | 4.261 | -6.851 | -6.869 | 1624 | 1675 | 1705 | 1624 | 4261 | 1927 |  | CORR | CIGR | 02:53 | 03:01 | 03:06 | 25 | 162 | 11 | EXT |  | 0.89 | (c)
21282.999 | 4.354 | 4.342 | -6.776 | -6.788 | -838 | -739 | -755 | 673 | 4342 | 1927 |  | CORR | CIGR | 08:15 | 08:31 | 08:29 | 24 | 165 | 12 | EXT |  | 0.89 | (c)
21284.704 | 6.059 | 6.042 | -5.071 | -5.088 | -798 | -744 | -657 | 516 | 5047 | 1927 |  | CORR | CIGR | 08:22 | 08:31 | 08:45 | 41 | 282 | 11 | EXT |  | 0.89 | (c)
21285.427 | 6.782 | 6.665 | -4.348 | -4.465 | 1546 | 1588 | 1725 | 1546 | 4312 | 1927 |  | CORR | GENE | 02:40 | 02:47 | 03:09 | 153 | 358 | 11 | EXT |  | 0.9 | (c)
21285.568 | 6.923 | 6.852 | -4.207 | -4.278 | 1710 | 1738 | 1725 | 1710 | 4156 | 1927 |  | CORR | AXGR | 03:07 | 03:11 | 03:09 | 122 | 29 | 10 | EXT |  | 0.89 | (c)
21287.523 | 8.878 | 8.849 | -2.252 | -2.281 | 1751 | 1884 | 1968 | 1751 | 2142 | 1927 |  | CORR | GENE | 03:13 | 03:35 | 03:48 | 139 | 433 | 10 | EXT |  | 0.9 | (c)
21288.356 | 9.711 | 9.613 | -1.419 | -1.517 | 1982 | 1983 | 1992 | 1982 | 1323 | 1927 |  | CORR | AXGR | 03:51 | 03:51 | 03:52 | 194 | 20 | 10 | EXT |  | 0.9 | (c)
21289.29 | 10.645 | 10.63 | -0.485 | -0.5 | 1890 | 1968 | 1954 | 1890 | 475 | 1927 |  | CORR | CIGR | 03:36 | 03:48 | 03:46 | 25 | 128 | 11 | EXT |  | 0.89 | (c)
21290.914 | 1.139 | 1.098 | -10.176 | -10.217 | -1622 | -1536 | -1451 | 1279 | 1098 | 1928 |  | CORR | GENE | 03:04 | 03:18 | 03:32 | 65 | 343 | 10 | EXT |  | 0.89 | (c)
21292.349 | 2.574 | 2.553 | -8.741 | -8.762 | -1656 | -1568 | -1536 | 1417 | 2553 | 1928 |  | CORR | GENE | 02:59 | 03:13 | 03:18 | 62 | 239 | 10 | EXT |  | 0.89 | (c)
21293.496 | 3.721 | 3.681 | -7.594 | -7.634 | -1614 | -1506 | -1535 | 1455 | 3681 | 1928 |  | CORR | GENE | 03:06 | 03:23 | 03:18 | 54 | 158 | 11 | EXT |  | 0.89 | (c)
21293.969 | 4.194 | 4.13 | -7.121 | -7.185 | -1464 | -1458 | -1449 | 1434 | 4130 | 1928 |  | CORR | AXGR | 03:30 | 03:31 | 03:32 | 119 | 30 | 10 | EXT |  | 0.89 | (c)
21294.53 | 4.755 | 4.746 | -6.56 | -6.569 | -1405 | -1270 | -1305 | 1205 | 4746 | 1928 |  | CORR | CIGR | 03:39 | 04:01 | 03:55 | 20 | 200 | 15 | EXT |  | 0.89 | (c)
21298.664 | 8.889 | 8.802 | -2.426 | -2.513 | -1677 | -1486 | -1455 | 1233 | 2418 | 1928 |  | CORR | GENE | 02:55 | 03:26 | 03:31 | 95 | 443 | 11 | EXT |  | 0.89 | (c)
21299.006 | 9.231 | 9.222 | -2.084 | -2.093 | -1396 | -1357 | -1352 | 1308 | 2036 | 1928 |  | CORR | GENE | 03:41 | 03:47 | 03:48 | 57 | 88 | 11 | EXT |  | 0.89 | (c)
21303.069 | 1.979 | 1.895 | -9.351 | -9.435 | 1264 | 1463 | 1525 | 445 | 1895 | 1929 |  | CORR | GENE | 02:52 | 03:24 | 03:34 | 114 | 521 | 10 | EXT |  | 0.89 | (c)
21303.29 | 2.2 | 2.123 | -9.13 | -9.207 | -1366 | -1059 | -1169 | 864 | 2123 | 1929 |  | CORR | GENE | 07:47 | 08:37 | 08:19 | 938 | 394 | 10 | EXT |  | 0.96 | (c)
21309.62 | 8.53 | 7.837 | -2.8 | -3.493 | 1119 | 1226 | 1327 | 695 | 2750 | 1929 |  | CORR | GENE | 02:28 | 02:45 | 03:02 | 743 | 416 | 10 | EXT |  | 0.95 | (c)
21314.351 | 1.931 | 1.918 | -9.519 | -9.532 | 717 | 765 | 772 | 717 | 1918 | 1930 |  | CORR | CIGR | 03:36 | 03:44 | 03:45 | 27 | 110 | 10 | EXT |  | 0.89 | (c)
21335.225 | 0 | -0.031 | -10.42 | -10.451 | -908 | -583 | -641 | 375 |  | 1932 | Вышлифовка на шве | GWAN | GENE | 08:02 | 08:55 | 08:46 | 62 | 533 | 14 | EXT | Вышлифовка на шве |  | (c)
21356.97 | 0 | -0.013 | -10.8 | -10.813 | 949 | 1258 | 1396 | 388 |  | 1934 | Нарушение формы кольцевого шва | GWAN |  | 04:47 | 05:37 | 05:59 | 0 | 894 |  | EXT | Нарушение формы кольцевого шва |  | (c)
21356.97 | 0 | -0.025 | -10.8 | -10.825 | -1203 | -1059 | -928 | 654 |  | 1934 | Нарушение формы кольцевого шва | GWAN |  | 10:60 | 11:23 | 11:44 | 0 | 549 |  | EXT | Нарушение формы кольцевого шва |  | (c)
21429.525 | 5.885 | 5.882 | -5.405 | -5.408 | 2052 | 2053 | 2070 | 143 | 5224 | 1940 |  | CORR | AXGR | 03:24 | 03:24 | 03:27 | 184 | 35 | 10 | EXT |  | 0.9 | (c)
21446.555 | 0 | -0.008 | -11.445 | -11.453 | 1851 | -2011 | -2188 | 0 |  | 1942 | Нарушение формы кольцевого шва | GWAN |  | 05:08 | 06:45 | 06:16 | 0 | 844 |  | EXT | Нарушение формы кольцевого шва |  | (c)
21446.555 | 0 | -0.03 | -11.445 | -11.475 | -1548 | -1237 | -1258 | 683 |  | 1942 | Нарушение формы кольцевого шва | GWAN |  | 07:59 | 08:49 | 08:46 | 0 | 580 |  | EXT | Нарушение формы кольцевого шва |  | (c)
21446.555 | 0 | -0.034 | -11.445 | -11.479 | -535 | -63 | 448 | 535 |  | 1942 | Нарушение формы кольцевого шва | GWAN |  | 10:43 | 11:59 | 13:21 | 0 | 1966 |  | EXT | Нарушение формы кольцевого шва |  | (c)
21457.809 | 11.254 | 11.214 | -0.191 | -0.231 | 1220 | 1349 | 1354 | 743 | 171 | 1942 |  | CORR | GENE | 03:26 | 03:47 | 03:48 | 60 | 268 | 10 | EXT |  | 0.89 | (c)
21458 | 0 | -0.041 | -11.425 | -11.466 | -1432 | -620 | -213 | 798 |  | 1943 | Нарушение формы кольцевого шва | GWAN |  | 10:24 | 00:35 | 13:41 | 0 | 2437 |  | EXT | Нарушение формы кольцевого шва |  | (c)
21458 | 0 | -0.028 | -11.425 | -11.453 | 1448 | 2020 | 1804 | 71 |  | 1943 | Нарушение формы кольцевого шва | GWAN |  | 06:09 | 07:41 | 07:06 | 0 | 712 |  | EXT | Нарушение формы кольцевого шва |  | (c)
21529.58 | 2.575 | 2.562 | -6.45 | -6.463 | -701 | -638 | -641 | 582 | 2562 | 1950 |  | CORR | GENE | 07:19 | 07:29 | 07:28 | 120 | 119 | 11 | EXT |  | 0.9 | (c)
21592.42 | 0 | -0.024 | -11.45 | -11.474 | -2222 | -886 | -527 | 8 |  | 1956 | Нарушение формы кольцевого шва | GWAN |  | 07:34 | 11:10 | 12:08 | 0 | 3391 |  | EXT | Нарушение формы кольцевого шва |  | (c)
21717.22 | 0 | -0.026 | -11.05 | -11.076 | -850 | -540 | -513 | 176 |  | 1967 | Нарушение формы кольцевого шва | GWAN |  | 00:39 | 01:29 | 01:33 | 0 | 674 |  | EXT | Нарушение формы кольцевого шва |  | (c)
21717.22 | 0 | -0.012 | -11.05 | -11.062 | 122 | 179 | 283 | 122 |  | 1967 | Нарушение формы кольцевого шва | GWAN |  | 03:16 | 03:25 | 03:42 | 0 | 322 |  | EXT | Нарушение формы кольцевого шва |  | (c)
21717.22 | 0 | -0.003 | -11.05 | -11.053 | 697 | 813 | 883 | 697 |  | 1967 | Нарушение формы кольцевого шва | GWAN |  | 04:49 | 05:07 | 05:19 | 0 | 372 |  | EXT | Нарушение формы кольцевого шва |  | (c)
21717.22 | 0 | 0 | -11.05 | -11.05 | -2061 | -1881 | -1729 | 169 | 0 | 1967 | Смещение кромок | GWAN |  | 09:23 | 09:52 | 10:17 | 0 | 663 | 16 | EXT | Смещение кромок Наружу Величина смещения - 2.5 мм. |  | (c)
21717.22 | 0 | -0.027 | -11.05 | -11.077 | 1714 | -1824 | -1870 | 0 |  | 1967 | Вышлифовка на шве | GWAN | GENE | 07:33 | 10:02 | 09:54 | 56 | 1754 | 14 | EXT | Вышлифовка на шве |  | (c)
21749.575 | 0 | -0.029 | -11.395 | -11.424 | 86 | 1227 | 1378 | 86 |  | 1970 | Вышлифовка на шве | GWAN | GENE | 11:41 | 02:45 | 15:09 | 62 | 2585 | 12 | EXT | Вышлифовка на шве Место ремонта. |  | (c)
21783.415 | 0 | -0.029 | -11.54 | -11.569 | -551 | 110 | 220 | 0 |  | 1973 | Нарушение формы кольцевого шва | GWAN |  | 01:23 | 03:10 | 03:28 | 0 | 1542 |  | EXT | Нарушение формы кольцевого шва |  | (c)
21783.415 | 0 | -0.021 | -11.54 | -11.561 | 1121 | 1562 | 1843 | 0 |  | 1973 | Нарушение формы кольцевого шва | GWAN |  | 05:53 | 07:05 | 07:50 | 0 | 1445 |  | EXT | Нарушение формы кольцевого шва |  | (c)
21783.415 | 0 | -0.032 | -11.54 | -11.572 | -1485 | -1298 | -1260 | 746 |  | 1973 | Нарушение формы кольцевого шва | GWAN |  | 10:53 | 11:23 | 11:29 | 0 | 450 |  | EXT | Нарушение формы кольцевого шва |  | (c)
21808.046 | 1.811 | 1.785 | -9.484 | -9.51 | 1510 | 1575 | 1572 | 595 | 1785 | 1975 |  | GOUG | CIGR | 04:33 | 04:43 | 04:43 | 43 | 126 | 18 | EXT | Задир. |  | (c)
21814.671 | 8.436 | 8.234 | -2.859 | -3.061 | -1786 | -1692 | -1682 | 444 | 2419 | 1975 |  | GOUG | GENE | 07:41 | 07:56 | 07:58 | 642 | 209 | 10 | EXT | Задир. |  | (c)
21857.04 | 5.61 | 5.455 | -5.41 | -5.565 | 1935 | 1958 | 1956 | 253 | 5199 | 1979 |  | CORR | AXGR | 05:10 | 05:13 | 05:13 | 366 | 43 | 12 | EXT |  | 0.94 | (c)
21889.075 | 6.57 | 6.53 | -4.575 | -4.615 | -735 | -445 | -540 | 345 | 4524 | 1982 |  | CORR | GENE | 07:13 | 08:00 | 07:45 | 91 | 390 | 12 | EXT |  | 0.89 | (c)
21893.65 | 0 | -0.017 | -11.315 | -11.332 | 1365 | 1579 | 1695 | 205 |  | 1983 | Нарушение формы кольцевого шва | GWAN |  | 04:45 | 05:19 | 05:38 | 0 | 660 |  | EXT | Нарушение формы кольцевого шва |  | (c)
21893.65 | 0 | 0 | -11.315 | -11.315 | -1852 | -1619 | -1614 | 379 | 0 | 1983 | Смещение кромок | GWAN |  | 08:05 | 08:43 | 08:44 | 0 | 475 | 18 | EXT | Смещение кромок Наружу Величина смещения - 2.8 мм. |  | (c)
21893.65 | 0 | -0.037 | -11.315 | -11.352 | -1040 | -732 | -805 | 569 |  | 1983 | Нарушение формы кольцевого шва | GWAN |  | 10:16 | 11:06 | 10:54 | 0 | 471 |  | EXT | Нарушение формы кольцевого шва |  | (c)
21894.942 | 1.292 | 1.161 | -10.023 | -10.154 | -2071 | -1637 | -1796 | 160 | 1161 | 1983 |  | CORR | GENE | 07:30 | 08:40 | 08:14 | 169 | 549 | 12 | EXT |  | 0.9 | (c)
21901.697 | 8.047 | 8.026 | -3.268 | -3.289 | -2098 | -1994 | -1954 | 132 | 3255 | 1983 |  | CORR | CIGR | 07:26 | 07:42 | 07:49 | 34 | 288 | 10 | EXT |  | 0.89 | (c)
21913.361 | 8.396 | 8.374 | -2.934 | -2.956 | 1614 | 1831 | 1813 | 218 | 2887 | 1984 |  | CORR | GENE | 03:37 | 04:12 | 04:09 | 69 | 399 | 11 | EXT |  | 0.89 | (c)
21917.247 | 0.952 | 0.911 | -10.408 | -10.449 | -2187 | -1156 | -1497 | 43 | 911 | 1985 |  | CORR | GENE | 03:57 | 06:43 | 05:48 | 172 | 1380 | 10 | EXT |  | 0.9 | (c)
21924.919 | 8.624 | 8.598 | -2.736 | -2.762 | -602 | -525 | -512 | 422 | 2735 | 1985 |  | CORR | CIGR | 08:12 | 08:25 | 08:27 | 27 | 180 | 14 | EXT |  | 0.89 | (c)
21927.655 | 0 | -0.022 | -11.375 | -11.397 | -1844 | -626 | 7 | 0 |  | 1986 | Нарушение формы кольцевого шва | GWAN |  | 04:22 | 07:39 | 09:21 | 0 | 3701 |  | EXT | Нарушение формы кольцевого шва |  | (c)
21938.114 | 10.459 | 10.443 | -0.916 | -0.932 | -423 | -279 | -281 | 139 | 460 | 1986 |  | CORR | GENE | 08:11 | 08:35 | 08:34 | 472 | 284 | 12 | EXT |  | 0.95 | (c)
21963.111 | 0.796 | 0.754 | -10.829 | -10.871 | 1210 | 1398 | 1378 | 1210 | 754 | 1989 |  | CORR | GENE | 04:05 | 04:35 | 04:32 | 49 | 336 | 10 | EXT |  | 0.89 | (c)
21965.361 | 3.046 | 1.405 | -8.579 | -10.22 | 1381 | 1467 | 1532 | 1381 | 1405 | 1989 |  | CORR | GENE | 04:33 | 04:47 | 04:57 | 3695 | 301 | 14 | EXT |  | 1.02 | (b)
21985.415 | 0 | -0.023 | -11.525 | -11.548 | -2088 | -1423 | -49 | 142 |  | 1991 | Нарушение формы кольцевого шва | GWAN |  | 07:45 | 09:33 | 13:15 | 0 | 4080 |  | EXT | Нарушение формы кольцевого шва |  | (c)
22002.051 | 5.111 | 5.099 | -6.129 | -6.141 | -2043 | -1885 | -1891 | 188 | 5099 | 1992 |  | CORR | GENE | 08:36 | 09:01 | 09:01 | 50 | 304 | 12 | EXT |  | 0.89 | (c)
22002.317 | 5.377 | 5.366 | -5.863 | -5.874 | -1906 | -1753 | -1777 | 325 | 5366 | 1992 |  | CORR | CIGR | 08:58 | 09:23 | 09:19 | 33 | 257 | 12 | EXT |  | 0.89 | (c)
22003.927 | 6.987 | 6.959 | -4.253 | -4.281 | 1789 | 2074 | 1995 | 30 | 4210 | 1992 |  | CORR | GENE | 06:54 | 07:40 | 07:28 | 71 | 411 | 10 | EXT |  | 0.89 | (c)
22005.952 | 9.012 | 8.911 | -2.228 | -2.329 | 32 | 122 | 272 | 32 | 2084 | 1992 |  | CORR | GENE | 02:11 | 02:25 | 02:50 | 245 | 480 | 11 | EXT |  | 0.91 | (c)
22012.048 | 3.868 | 3.822 | -7.452 | -7.498 | -1946 | -1794 | -1656 | 284 | 3822 | 1993 |  | CORR | GENE | 07:41 | 08:06 | 08:28 | 68 | 580 | 10 | EXT |  | 0.89 | (c)
22012.37 | 4.19 | 4.138 | -7.13 | -7.182 | -2173 | -1849 | -1802 | 57 | 4138 | 1993 |  | CORR | GENE | 07:04 | 07:57 | 08:04 | 393 | 742 | 10 | EXT |  | 0.93 | (c)
22019.5 | 0 | -0.024 | -11.225 | -11.249 | 395 | 1997 | -1952 | 0 |  | 1994 | Нарушение формы кольцевого шва | GWAN |  | 01:44 | 06:02 | 07:25 | 0 | 4228 |  | EXT | Нарушение формы кольцевого шва |  | (c)
22035.353 | 4.628 | 4.589 | -6.077 | -6.116 | 687 | 1065 | 963 | 687 | 4589 | 1995 |  | CORR | GENE | 02:20 | 03:21 | 03:04 | 121 | 552 | 10 | EXT |  | 0.89 | (c)
22041.43 | 0 | -0.03 | -11.04 | -11.07 | -1926 | -1675 | -1320 | 304 |  | 1996 | Нарушение формы кольцевого шва | GWAN |  | 04:42 | 05:23 | 06:20 | 0 | 1213 |  | EXT | Нарушение формы кольцевого шва |  | (c)
22052.47 | 0 | -0.025 | -11.32 | -11.345 | 948 | 2125 | -2192 | 0 |  | 1997 | Нарушение формы кольцевого шва | GWAN |  | 05:24 | 08:34 | 08:57 | 0 | 2641 |  | EXT | Нарушение формы кольцевого шва |  | (c)
22073.583 | 9.793 | 9.741 | -1.607 | -1.659 | -1585 | -1453 | -1270 | 645 | 1377 | 1998 |  | CORR | GENE | 04:59 | 05:20 | 05:50 | 282 | 630 | 10 | EXT |  | 0.92 | (c)
22073.951 | 10.161 | 10.135 | -1.239 | -1.265 | -1576 | -1411 | -1359 | 654 | 1199 | 1998 |  | CORR | GENE | 05:00 | 05:27 | 05:35 | 66 | 434 | 20 | EXT |  | 0.89 | (c)
22074.075 | 10.285 | 10.267 | -1.115 | -1.133 | -1707 | -1410 | -1497 | 523 | 1046 | 1998 |  | CORR | GENE | 04:39 | 05:27 | 05:13 | 87 | 421 | 11 | EXT |  | 0.89 | (c)
22080.35 | 5.16 | 5.152 | -6.3 | -6.308 | -757 | -653 | -659 | 562 | 5152 | 1999 |  | CORR | CIGR | 06:29 | 06:46 | 06:45 | 34 | 195 | 11 | EXT |  | 0.89 | (c)
22081.241 | 6.051 | 5.932 | -5.409 | -5.528 | -1243 | -999 | -931 | 620 | 5389 | 1999 |  | CORR | GENE | 05:11 | 05:50 | 06:01 | 139 | 623 | 10 | EXT |  | 0.9 | (c)
22086.98 | 0.33 | 0.025 | -10.84 | -11.145 | 8 | 605 | 502 | 8 | 25 | 2000 |  | CORR | GENE | 06:47 | 08:23 | 08:07 | 521 | 988 | 12 | EXT |  | 0.95 | (c)
22089.648 | 2.998 | 2.686 | -8.172 | -8.484 | -849 | -466 | -580 | 311 | 2686 | 2000 |  | CORR | GENE | 04:29 | 05:30 | 05:12 | 450 | 538 | 13 | EXT |  | 0.95 | (c)
22095.479 | 8.829 | 8.813 | -2.341 | -2.357 | -790 | -728 | -668 | 546 | 2332 | 2000 |  | CORR | CIGR | 04:38 | 04:48 | 04:58 | 25 | 244 | 10 | EXT |  | 0.89 | (c)
22097.82 | 0 | -0.018 | -11.025 | -11.043 | 1219 | 1544 | 1454 | 1219 |  | 2001 | Нарушение формы кольцевого шва | GWAN |  | 07:52 | 08:44 | 08:30 | 0 | 470 |  | EXT | Нарушение формы кольцевого шва |  | (c)
22097.909 | 0.089 | 0.026 | -10.936 | -10.999 | -864 | -37 | 64 | 0 | 26 | 2001 |  | CORR | GENE | 02:15 | 04:29 | 04:45 | 119 | 1855 | 12 | EXT |  | 0.9 | (c)
22108.845 | 0 | -0.021 | -11.195 | -11.216 | 1725 | 2040 | 2155 | 0 |  | 2002 | Нарушение формы кольцевого шва | GWAN |  | 03:54 | 04:45 | 05:04 | 0 | 860 |  | EXT | Нарушение формы кольцевого шва |  | (c)
22118.894 | 10.049 | 10.023 | -1.146 | -1.172 | -2206 | -2107 | -2119 | 24 | 1131 | 2002 |  | CORR | CIGR | 05:20 | 05:36 | 05:34 | 41 | 174 | 13 | EXT |  | 0.89 | (c)
22119.725 | 10.88 | 10.777 | -0.315 | -0.418 | -2207 | -2184 | -2188 | 23 | 231 | 2002 |  | CORR | AXGR | 05:20 | 05:24 | 05:23 | 187 | 38 | 11 | EXT |  | 0.91 | (c)
22120.829 | 0.789 | 0.78 | -10.271 | -10.28 | 2192 | -2221 | -2216 | 0 | 780 | 2003а |  | CORR | CIGR | 04:44 | 04:51 | 04:52 | 26 | 107 | 10 | EXT |  | 0.89 | (c)
22121 | 0.96 | 0.82 | -10.1 | -10.24 | -2145 | -2118 | -2123 | 85 | 820 | 2003а |  | CORR | AXGR | 05:04 | 05:08 | 05:07 | 199 | 44 | 10 | EXT |  | 0.91 | (c)
22121.625 | 1.585 | 1.466 | -9.475 | -9.594 | 2183 | 2214 | 2198 | 17 | 1466 | 2003а |  | CORR | AXGR | 04:42 | 04:47 | 04:45 | 221 | 31 | 13 | EXT |  | 0.92 | (c)
22122.741 | 2.701 | 2.676 | -8.359 | -8.384 | -1084 | -918 | -953 | 821 | 2676 | 2003а |  | CORR | CIGR | 07:55 | 08:22 | 08:16 | 32 | 263 | 10 | EXT |  | 0.89 | (c)
22124.03 | 3.99 | 3.967 | -7.07 | -7.093 | -2108 | -2058 | -2052 | 122 | 3967 | 2003а |  | CORR | CIGR | 05:10 | 05:18 | 05:19 | 33 | 112 | 10 | EXT |  | 0.89 | (c)
22124.784 | 4.744 | 4.717 | -6.316 | -6.343 | 1804 | 2095 | 1967 | 100 | 4717 | 2003а |  | CORR | CIGR | 03:41 | 04:28 | 04:07 | 42 | 327 | 10 | EXT |  | 0.89 | (c)
22124.853 | 4.813 | 4.805 | -6.247 | -6.255 | 1710 | 1967 | 1878 | 185 | 4805 | 2003а |  | CORR | GENE | 03:26 | 04:07 | 03:53 | 56 | 336 | 11 | EXT |  | 0.89 | (c)
22124.996 | 4.956 | 4.918 | -6.104 | -6.142 | -1126 | -1101 | -1113 | 1100 | 4918 | 2003а |  | CORR | AXGR | 07:48 | 07:52 | 07:50 | 77 | 26 | 11 | EXT |  | 0.89 | (c)
22125.531 | 5.491 | 5.341 | -5.569 | -5.719 | -1033 | -1007 | -1005 | 976 | 5341 | 2003а |  | CORR | GENE | 08:03 | 08:07 | 08:08 | 217 | 57 | 11 | EXT |  | 0.91 | (c)
22128.564 | 8.524 | 7.996 | -2.536 | -3.064 | 1983 | 2053 | 2042 | 130 | 2523 | 2003а |  | CORR | GENE | 04:10 | 04:21 | 04:19 | 541 | 118 | 10 | EXT |  | 0.94 | (c)
22129.732 | 9.692 | 9.675 | -1.368 | -1.385 | 2014 | 2073 | 2075 | 95 | 1350 | 2003а |  | CORR | CIGR | 04:15 | 04:24 | 04:25 | 35 | 121 | 10 | EXT |  | 0.89 | (c)
22129.972 | 9.932 | 9.883 | -1.128 | -1.177 | 1924 | 2148 | 2067 | 20 | 1095 | 2003а |  | CORR | GENE | 04:00 | 04:36 | 04:23 | 82 | 287 | 11 | EXT |  | 0.89 | (c)
22130.174 | 10.134 | 9.981 | -0.926 | -1.079 | 2186 | 2208 | 2201 | 14 | 883 | 2003а |  | CORR | AXGR | 04:43 | 04:46 | 04:45 | 196 | 30 | 12 | EXT |  | 0.91 | (c)
22130.614 | 10.574 | 10.44 | -0.486 | -0.62 | -2220 | -2214 | -2210 | 11 | 345 | 2003а |  | CORR | AXGR | 04:52 | 04:53 | 04:53 | 275 | 19 | 10 | EXT |  | 0.92 | (c)
22130.696 | 10.656 | 10.216 | -0.404 | -0.844 | 2158 | 2203 | 2190 | 8 | 227 | 2003а |  | CORR | GENE | 04:38 | 04:45 | 04:43 | 617 | 65 | 13 | EXT |  | 0.97 | (c)
22130.99 | 10.95 | 10.926 | -0.11 | -0.134 | 1783 | 2017 | 1946 | 121 | 85 | 2003а |  | CORR | GENE | 03:38 | 04:15 | 04:04 | 49 | 327 | 11 | EXT |  | 0.89 | (c)
22189.369 | 0.169 | 0.086 | -10.301 | -10.384 | -1869 | -1845 | -1847 | 362 | 86 | 2009а |  | CORR | AXGR | 07:42 | 07:46 | 07:46 | 161 | 44 | 10 | EXT |  | 0.9 | (c)
22193.708 | 4.508 | 4.176 | -5.962 | -6.294 | -1385 | -1363 | -1355 | 845 | 4176 | 2009а |  | CORR | GENE | 09:00 | 09:04 | 09:05 | 453 | 60 | 25 | EXT |  | 1.03 | (b)
22194.765 | 5.565 | 5.524 | -4.905 | -4.946 | -1891 | -1885 | -1878 | 339 | 4873 | 2009а |  | CORR | AXGR | 07:38 | 07:39 | 07:41 | 73 | 27 | 14 | EXT |  | 0.89 | (c)
22195.906 | 6.706 | 6.687 | -3.764 | -3.783 | -1983 | -1926 | -1927 | 247 | 3741 | 2009а |  | CORR | CIGR | 07:24 | 07:33 | 07:33 | 42 | 113 | 10 | EXT |  | 0.89 | (c)
22199.67 | 0 | -0.023 | -11.78 | -11.803 | 2172 | -2136 | -2043 | 1797 |  | 2009б | Нарушение формы кольцевого шва | GWAN |  | 03:28 | 03:53 | 04:08 | 0 | 492 |  | EXT | Нарушение формы кольцевого шва |  | (c)
22199.67 | 0 | 0 | -11.78 | -11.78 | -1247 | -1046 | -1065 | 883 | 0 | 2009б | Непровар / утяжина | GWAN |  | 06:16 | 06:48 | 06:45 | 0 | 365 | 11 | INT | Непровар / утяжина |  | (c)
22211.664 | 0.214 | 0.056 | -10.686 | -10.844 | 907 | 964 | 1039 | 907 | 56 | 2011а |  | CORR | GENE | 04:31 | 04:40 | 04:52 | 1062 | 263 | 15 | EXT |  | 1 | (b)
22211.705 | 0.255 | 0.042 | -10.645 | -10.858 | 508 | 644 | 628 | 508 | 42 | 2011а |  | CORR | GENE | 03:27 | 03:48 | 03:46 | 496 | 240 | 16 | EXT |  | 0.97 | (c)
22211.937 | 0.487 | 0.366 | -10.413 | -10.534 | -1974 | -1950 | -1930 | 1887 | 366 | 2011а |  | CORR | GENE | 08:46 | 08:50 | 08:53 | 651 | 87 | 13 | EXT |  | 0.97 | (c)
22212.703 | 1.253 | 1.181 | -9.647 | -9.719 | 1906 | 1907 | 1929 | 1906 | 1181 | 2011а |  | CORR | AXGR | 07:12 | 07:12 | 07:16 | 265 | 46 | 11 | EXT |  | 0.92 | (c)
22212.925 | 1.475 | 1.183 | -9.425 | -9.717 | 1123 | 1208 | 1236 | 1123 | 1183 | 2011а |  | CORR | GENE | 05:06 | 05:20 | 05:24 | 635 | 225 | 13 | EXT |  | 0.96 | (c)
22212.979 | 1.529 | 1.464 | -9.371 | -9.436 | 1615 | 2062 | 1885 | 1615 | 1464 | 2011а |  | CORR | GENE | 06:25 | 07:37 | 07:09 | 76 | 539 | 14 | EXT |  | 0.89 | (c)
22212.987 | 1.537 | 1.517 | -9.363 | -9.383 | 2007 | 2008 | 2020 | 2007 | 1517 | 2011а |  | CORR | AXGR | 07:29 | 07:29 | 07:31 | 122 | 25 | 14 | EXT |  | 0.9 | (c)
22213.229 | 1.779 | 1.249 | -9.121 | -9.651 | -1980 | -1855 | -1830 | 1680 | 1249 | 2011а |  | CORR | GENE | 08:45 | 09:05 | 09:09 | 947 | 300 | 10 | EXT |  | 0.96 | (c)
22213.284 | 1.834 | 1.81 | -9.066 | -9.09 | 1409 | 1856 | 1709 | 1409 | 1810 | 2011а |  | CORR | GENE | 05:52 | 07:04 | 06:40 | 131 | 599 | 15 | EXT |  | 0.9 | (c)
22213.741 | 2.291 | 2.274 | -8.609 | -8.626 | 845 | 921 | 898 | 845 | 2274 | 2011а |  | CORR | CIGR | 04:21 | 04:33 | 04:30 | 31 | 106 | 11 | EXT |  | 0.89 | (c)
22213.764 | 2.314 | 2.029 | -8.586 | -8.871 | 1222 | 1222 | 1251 | 1222 | 2029 | 2011а |  | CORR | GENE | 05:22 | 05:22 | 05:27 | 358 | 58 | 14 | EXT |  | 0.94 | (c)
22213.88 | 2.43 | 2.33 | -8.47 | -8.57 | -1843 | -1716 | -1680 | 1517 | 2330 | 2011а |  | CORR | GENE | 09:07 | 09:28 | 09:33 | 248 | 326 | 10 | EXT |  | 0.91 | (c)
22214.335 | 2.885 | 2.588 | -8.015 | -8.312 | 809 | 1030 | 960 | 809 | 2588 | 2011а |  | CORR | GENE | 04:15 | 04:51 | 04:39 | 1602 | 301 | 12 | EXT |  | 0.99 | (c)
22216.08 | 4.63 | 4.467 | -6.27 | -6.433 | 2174 | -2026 | -2137 | 1987 | 4467 | 2011а |  | CORR | GENE | 07:55 | 08:38 | 08:20 | 212 | 300 | 10 | EXT |  | 0.91 | (c)
22217.5 | 6.05 | 5.906 | -4.85 | -4.994 | 2015 | -1621 | -1978 | 1511 | 4285 | 2011а |  | CORR | GENE | 07:30 | 09:43 | 08:45 | 709 | 935 | 10 | EXT |  | 0.95 | (c)
22217.56 | 6.11 | 6.058 | -4.79 | -4.842 | 710 | 731 | 741 | 710 | 4690 | 2011а |  | CORR | GENE | 03:59 | 04:02 | 04:04 | 152 | 62 | 10 | EXT |  | 0.9 | (c)
22218.716 | 7.266 | 7.197 | -3.634 | -3.703 | 735 | 918 | 1047 | 735 | 3314 | 2011а |  | CORR | GENE | 04:03 | 04:33 | 04:54 | 389 | 624 | 14 | EXT |  | 0.95 | (c)
22219.864 | 8.414 | 7.183 | -2.486 | -3.717 | 2162 | -1829 | -2006 | 1713 | 1069 | 2011а |  | CORR | GENE | 07:54 | 09:09 | 08:41 | 2648 | 586 | 12 | EXT |  | 1 | (c)
22222.247 | 10.797 | 10.359 | -0.103 | -0.541 | 771 | 1167 | 1147 | 771 | 63 | 2011а |  | CORR | GENE | 04:09 | 05:13 | 05:10 | 478 | 752 | 14 | EXT |  | 0.96 | (c)
22222.634 | 0.284 | 0.275 | -11.326 | -11.335 | 2221 | -2180 | -2169 | 2098 | 275 | 2012 |  | CORR | CIGR | 03:26 | 03:36 | 03:38 | 23 | 142 | 11 | EXT |  | 0.89 | (c)
22223.183 | 0.833 | 0.804 | -10.777 | -10.806 | 2109 | 2198 | 2181 | 2109 | 804 | 2012 |  | CORR | CIGR | 03:08 | 03:23 | 03:20 | 29 | 144 | 11 | EXT |  | 0.89 | (c)
22223.661 | 1.311 | 1.013 | -10.299 | -10.597 | 2024 | 2182 | 2209 | 2024 | 1013 | 2012 |  | CORR | GENE | 02:54 | 03:20 | 03:24 | 671 | 370 | 12 | EXT |  | 0.96 | (c)
22223.926 | 1.576 | 0.032 | -10.034 | -11.578 | -1930 | -1560 | -1425 | 919 | 32 | 2012 |  | CORR | GENE | 04:16 | 05:16 | 05:38 | 2601 | 1011 | 14 | EXT |  | 1.02 | (b)
22229.775 | 7.425 | 7.381 | -4.185 | -4.229 | -1619 | -1516 | -1498 | 1377 | 4185 | 2012 |  | CORR | CIGR | 05:06 | 05:23 | 05:26 | 44 | 242 | 10 | EXT |  | 0.89 | (c)
22230.141 | 7.791 | 7.647 | -3.819 | -3.963 | -1624 | -1522 | -1358 | 1091 | 3819 | 2012 |  | CORR | GENE | 05:06 | 05:22 | 05:49 | 144 | 533 | 10 | EXT |  | 0.9 | (c)
22308.633 | 6.763 | 6.75 | -4.837 | -4.85 | 659 | 727 | 724 | 659 | 4805 | 2019 |  | CORR | CIGR | 03:56 | 04:07 | 04:06 | 45 | 130 | 13 | EXT |  | 0.89 | (c)
22340.766 | 4.716 | 4.693 | -6.174 | -6.197 | 737 | 820 | 839 | 737 | 4693 | 2022 |  | CORR | GENE | 06:39 | 06:53 | 06:56 | 66 | 205 | 13 | EXT |  | 0.89 | (c)
22341.864 | 5.814 | 5.658 | -5.076 | -5.232 | 1138 | 1371 | 1458 | 1138 | 4999 | 2022 |  | CORR | GENE | 07:44 | 08:22 | 08:36 | 233 | 641 | 10 | EXT |  | 0.91 | (c)
22342.881 | 6.831 | 6.798 | -4.059 | -4.092 | 798 | 963 | 1000 | 798 | 3618 | 2022 |  | CORR | GENE | 06:49 | 07:16 | 07:22 | 474 | 405 | 14 | EXT |  | 0.96 | (c)
22343.874 | 7.824 | 7.8 | -3.066 | -3.09 | 780 | 873 | 873 | 780 | 3066 | 2022 |  | CORR | CIGR | 06:46 | 07:02 | 07:01 | 24 | 187 | 12 | EXT |  | 0.89 | (c)
22344.677 | 8.627 | 8.212 | -2.263 | -2.678 | 571 | 587 | 588 | 571 | 2111 | 2022 |  | CORR | AXGR | 06:13 | 06:15 | 06:15 | 567 | 35 | 10 | EXT |  | 0.94 | (c)
22349.738 | 2.798 | 2.782 | -8.832 | -8.848 | -1007 | -907 | -926 | 844 | 2782 | 2023 |  | CORR | CIGR | 08:10 | 08:26 | 08:23 | 31 | 163 | 11 | EXT |  | 0.89 | (c)
22363.574 | 5.004 | 4.957 | -6.241 | -6.288 | 2034 | 2042 | 2043 | 2034 | 4957 | 2024а |  | CORR | AXGR | 07:44 | 07:45 | 07:45 | 98 | 19 | 13 | EXT |  | 0.89 | (c)
22369.02 | 10.45 | 10.417 | -0.795 | -0.828 | 1977 | 1977 | 1987 | 1977 | 763 | 2024а |  | CORR | AXGR | 07:34 | 07:34 | 07:36 | 65 | 20 | 11 | EXT |  | 0.89 | (c)
22369.723 | 11.153 | 11.125 | -0.092 | -0.12 | 2042 | -2164 | 2216 | 2042 | 61 | 2024а |  | CORR | GENE | 07:45 | 08:26 | 08:13 | 59 | 347 | 12 | EXT |  | 0.89 | (c)
22463.993 | 2.543 | 2.501 | -9.032 | -9.074 | 753 | 850 | 875 | 753 | 2501 | 2033а |  | CORR | GENE | 00:06 | 00:22 | 00:26 | 69 | 243 | 13 | EXT |  | 0.89 | (c)
22467.94 | 6.49 | 6.48 | -5.085 | -5.095 | 773 | 944 | 902 | 773 | 5053 | 2033а |  | CORR | CIGR | 00:09 | 00:37 | 00:30 | 42 | 257 | 11 | EXT |  | 0.89 | (c)
22480.939 | 7.914 | 7.697 | -2.876 | -3.093 | -949 | -804 | -626 | 303 | 2671 | 2034а |  | CORR | GENE | 11:14 | 11:38 | 12:06 | 422 | 646 | 10 | EXT |  | 0.93 | (c)
22481.335 | 8.31 | 8.291 | -2.48 | -2.499 | -778 | -636 | -649 | 520 | 2416 | 2034а |  | CORR | GENE | 11:42 | 00:05 | 12:02 | 83 | 258 | 10 | EXT |  | 0.89 | (c)
22481.942 | 8.917 | 8.861 | -1.873 | -1.929 | 905 | 1290 | 1210 | 905 | 1873 | 2034а |  | CORR | CIGR | 04:13 | 05:15 | 05:03 | 56 | 611 | 12 | EXT |  | 0.89 | (c)
22482.323 | 9.298 | 9.261 | -1.492 | -1.529 | 966 | 1288 | 1173 | 966 | 1481 | 2034а |  | CORR | CIGR | 04:23 | 05:15 | 04:57 | 48 | 415 | 15 | EXT |  | 0.89 | (c)
22507.225 | 0.39 | 0.286 | -10.725 | -10.829 | -1683 | -1546 | -1494 | 1305 | 286 | 2037а |  | ARTD | GENE | 08:17 | 08:39 | 08:47 | 1484 | 379 |  | EXT | Наплавка/вышлифовка 10%. |  | (c)
22538.093 | 9.228 | 9.218 | -0.132 | -0.142 | 913 | 1114 | 1265 | 913 | 51 | 2039а |  | CORR | GENE | 03:31 | 04:03 | 04:28 | 91 | 704 | 11 | EXT |  | 0.89 | (c)
22548.883 | 10.658 | 10.627 | -0.042 | -0.073 | 1042 | 1155 | 1234 | 1042 | 8 | 2039б |  | CORR | GENE | 03:30 | 03:48 | 04:01 | 65 | 384 | 14 | EXT |  | 0.89 | (c)
22548.925 | 0 | -0.025 | -10.605 | -10.63 | -1831 | -1286 | -1375 | 920 |  | 2040а | Нарушение формы кольцевого шва | GWAN |  | 09:25 | 10:53 | 10:38 | 0 | 911 |  | EXT | Нарушение формы кольцевого шва |  | (c)
22551.087 | 2.162 | 2.152 | -8.443 | -8.453 | 2187 | -2221 | -2213 | 2153 | 2152 | 2040а |  | GOUG | CIGR | 08:13 | 08:22 | 08:23 | 19 | 120 | 8 | EXT | Задир. |  | (c)
22559.481 | 10.556 | 10.543 | -0.049 | -0.062 | 471 | 563 | 563 | 471 | 9 | 2040а |  | CORR | GENE | 03:36 | 03:51 | 03:51 | 53 | 183 | 12 | EXT |  | 0.89 | (c)
22559.577 | 0.047 | 0.015 | -11.308 | -11.34 | -1456 | -1284 | -1335 | 1214 | 15 | 2041а |  | CORR | GENE | 08:03 | 08:30 | 08:22 | 55 | 242 | 11 | EXT |  | 0.89 | (c)
22661.404 | 10.774 | 10.737 | -0.676 | -0.713 | -689 | -593 | -600 | 510 | 437 | 2050а |  | CORR | GENE | 07:50 | 08:05 | 08:04 | 276 | 179 | 13 | EXT |  | 0.93 | (c)
22673.802 | 0.087 | 0.062 | -11.283 | -11.308 | 988 | 1133 | 1284 | 988 | 62 | 2052 |  | CORR | GENE | 04:35 | 04:58 | 05:23 | 67 | 592 | 14 | EXT |  | 0.89 | (c)
22721.993 | 4.233 | 4.159 | -6.597 | -6.671 | -1712 | -1682 | -1652 | 1592 | 4159 | 2056 |  | DENT | GENE | 01:15 | 01:20 | 01:25 | 130 | 120 | 0.5 | N/A | Глубина вмятины: 7 мм (0,5%). Линейка: 13 см в (416 см; 01:20 ч:мин) |  | (c)
22733.467 | 4.877 | 4.802 | -6.668 | -6.743 | -707 | -633 | -580 | 452 | 4802 | 2057 |  | CORR | GENE | 03:58 | 04:10 | 04:18 | 99 | 255 | 10 | EXT |  | 0.89 | (c)
22740.135 | 0 | -0.024 | -11.65 | -11.674 | -367 | 495 | 1688 | 0 |  | 2058 | Нарушение формы кольцевого шва | GWAN |  | 03:30 | 05:50 | 09:02 | 0 | 4111 |  | EXT | Нарушение формы кольцевого шва |  | (c)
22785.929 | 11.509 | 11.371 | -0.016 | -0.154 | 248 | 449 | 1090 | 248 | 16 | 2061 |  | CORR | GENE | 01:33 | 02:05 | 03:48 | 138 | 1683 | 11 | EXT |  | 0.9 | (c)
22797.36 | 0 | -0.015 | -11.255 | -11.27 | 603 | -1428 | -1912 | 34 |  | 2063 | Нарушение формы кольцевого шва | GWAN |  | 02:49 | 09:21 | 08:03 | 0 | 3892 |  | EXT | Нарушение формы кольцевого шва |  | (c)
22819.785 | 0 | 0 | -11.63 | -11.63 | 1443 | -2194 | -2014 | 1009 | 0 | 2065 |  | GWAN |  | 08:41 | 10:54 | 11:23 | 0 | 2008 |  | EXT | Место ремонта. |  | (c)
23067.381 | 9.496 | 9.462 | -1.699 | -1.733 | 52 | 143 | 138 | 52 | 1699 | 2086а |  | CORR | CIGR | 04:52 | 05:07 | 05:06 | 34 | 173 | 10 | EXT |  | 0.89 | (c)
23069.097 | 0.017 | 0.008 | -8.513 | -8.522 | 740 | 920 | 976 | 740 | 8 | 2086б |  | CORR | CIGR | 08:27 | 08:56 | 09:05 | 37 | 471 | 11 | EXT |  | 0.89 | (c)
23097.984 | 9.084 | 9.056 | -1.411 | -1.439 | -1476 | -1293 | -1319 | 1162 | 1394 | 2088а |  | CORR | CIGR | 07:29 | 07:58 | 07:54 | 45 | 314 | 10 | EXT |  | 0.89 | (c)
23098.261 | 9.361 | 9.345 | -1.134 | -1.15 | -1351 | -999 | -1149 | 948 | 1094 | 2088а |  | CORR | CIGR | 07:49 | 08:46 | 08:21 | 56 | 403 | 12 | EXT |  | 0.89 | (c)
23098.393 | 9.493 | 9.462 | -1.002 | -1.033 | -1311 | -1196 | -1213 | 1115 | 982 | 2088а |  | CORR | CIGR | 07:55 | 08:14 | 08:11 | 51 | 196 | 12 | EXT |  | 0.89 | (c)
23099.4 | 0.005 | 0.003 | -10.635 | -10.637 | 2118 | 2174 | 2159 | 2118 | 3 | 2089а |  | CORR | GENE | 07:06 | 07:15 | 07:13 | 122 | 82 | 12 | EXT |  | 0.9 | (c)
23099.668 | 0.273 | 0.242 | -10.367 | -10.398 | 2221 | -2166 | -2175 | 2111 | 242 | 2089а |  | CORR | CIGR | 07:23 | 07:35 | 07:34 | 44 | 129 | 11 | EXT |  | 0.89 | (c)
23100.436 | 1.041 | 1.003 | -9.599 | -9.637 | 2111 | 2228 | 2188 | 2111 | 1003 | 2089а |  | CORR | CIGR | 07:05 | 07:24 | 07:18 | 43 | 154 | 10 | EXT |  | 0.89 | (c)
23101.002 | 1.607 | 1.554 | -9.033 | -9.086 | 2194 | -2185 | -2123 | 1980 | 1554 | 2089а |  | CORR | GENE | 07:19 | 07:32 | 07:42 | 73 | 286 | 11 | EXT |  | 0.89 | (c)
23101.23 | 1.835 | 1.765 | -8.805 | -8.875 | -2106 | -1996 | -1985 | 1864 | 1765 | 2089а |  | CORR | GENE | 07:45 | 08:03 | 08:04 | 142 | 242 | 12 | EXT |  | 0.9 | (c)
23102.191 | 2.796 | 2.336 | -7.844 | -8.304 | -1833 | -1590 | -1684 | 1534 | 2336 | 2089а |  | CORR | GENE | 08:29 | 09:08 | 08:53 | 701 | 299 | 13 | EXT |  | 0.97 | (c)
23102.517 | 3.122 | 3.034 | -7.518 | -7.606 | 2211 | -2079 | -2056 | 1861 | 3034 | 2089а |  | CORR | GENE | 07:21 | 07:49 | 07:53 | 116 | 389 | 11 | EXT |  | 0.9 | (c)
23102.719 | 3.324 | 3.311 | -7.316 | -7.329 | -2180 | -1964 | -2033 | 1886 | 3311 | 2089а |  | CORR | CIGR | 07:33 | 08:08 | 07:56 | 38 | 294 | 12 | EXT |  | 0.89 | (c)
23102.887 | 3.492 | 3.477 | -7.148 | -7.163 | -2011 | -1962 | -1968 | 1925 | 3477 | 2089а |  | CORR | CIGR | 07:60 | 08:08 | 08:07 | 19 | 86 | 10 | EXT |  | 0.89 | (c)
23105.985 | 6.59 | 6.572 | -4.05 | -4.068 | 595 | 695 | 778 | 595 | 3987 | 2089а |  | CORR | GENE | 03:01 | 03:17 | 03:30 | 81 | 368 | 12 | EXT |  | 0.89 | (c)
23106.807 | 7.412 | 7.394 | -3.228 | -3.246 | 692 | 731 | 760 | 692 | 3218 | 2089а |  | CORR | CIGR | 03:16 | 03:23 | 03:27 | 28 | 137 | 13 | EXT |  | 0.89 | (c)
23107.383 | 7.988 | 7.964 | -2.652 | -2.676 | 713 | 797 | 809 | 713 | 2628 | 2089а |  | CORR | CIGR | 03:20 | 03:33 | 03:35 | 48 | 191 | 11 | EXT |  | 0.89 | (c)
23107.767 | 8.372 | 8.348 | -2.268 | -2.292 | -2157 | -2099 | -2079 | 2001 | 2258 | 2089а |  | CORR | CIGR | 07:36 | 07:46 | 07:49 | 34 | 156 | 13 | EXT |  | 0.89 | (c)
23107.935 | 8.54 | 8.529 | -2.1 | -2.111 | 2008 | 2053 | 2067 | 2008 | 2085 | 2089а |  | CORR | CIGR | 06:49 | 06:56 | 06:58 | 26 | 118 | 11 | EXT |  | 0.89 | (c)
23108.542 | 9.147 | 9.128 | -1.493 | -1.512 | -1839 | -1734 | -1760 | 1681 | 1483 | 2089а |  | CORR | CIGR | 08:28 | 08:45 | 08:41 | 29 | 158 | 15 | EXT |  | 0.89 | (c)
23108.712 | 9.317 | 9.294 | -1.323 | -1.346 | 892 | 956 | 960 | 892 | 1320 | 2089а |  | CORR | CIGR | 03:49 | 03:59 | 03:60 | 26 | 136 | 13 | EXT |  | 0.89 | (c)
23108.791 | 9.396 | 9.358 | -1.244 | -1.282 | -1274 | -1235 | -1244 | 1214 | 1002 | 2089а |  | CORR | GENE | 09:59 | 10:05 | 10:04 | 280 | 60 | 15 | EXT |  | 0.93 | (c)
23108.896 | 9.501 | 9.501 | -1.139 | -1.139 | -1372 | -1327 | -1344 | 1315 | 858 | 2089а |  | CORR | GENE | 09:43 | 09:50 | 09:48 | 281 | 57 | 14 | EXT |  | 0.93 | (c)
23108.985 | 9.59 | 9.549 | -1.05 | -1.091 | 1809 | -2071 | 2173 | 1809 | 1000 | 2089а |  | CORR | GENE | 06:17 | 07:50 | 07:15 | 91 | 729 | 11 | EXT |  | 0.89 | (c)
23109.281 | 9.886 | 9.864 | -0.754 | -0.776 | 2003 | 2066 | 2054 | 2003 | 747 | 2089а |  | CORR | CIGR | 06:48 | 06:58 | 06:56 | 29 | 103 | 10 | EXT |  | 0.89 | (c)
23109.462 | 10.067 | 9.832 | -0.573 | -0.808 | -1362 | -1336 | -1343 | 1324 | 561 | 2089а |  | CORR | AXGR | 09:45 | 09:49 | 09:48 | 247 | 38 | 13 | EXT |  | 0.92 | (c)
23109.526 | 10.131 | 10.103 | -0.509 | -0.537 | 940 | 1041 | 1029 | 940 | 498 | 2089а |  | CORR | CIGR | 03:56 | 04:13 | 04:11 | 39 | 179 | 12 | EXT |  | 0.89 | (c)
23109.98 | 10.585 | 10.561 | -0.055 | -0.079 | 1404 | 1467 | 1486 | 1404 | 43 | 2089а |  | CORR | CIGR | 05:11 | 05:21 | 05:25 | 36 | 165 | 12 | EXT |  | 0.89 | (c)
23110.13 | 0.095 | 0.038 | -11.58 | -11.637 | 477 | 650 | 640 | 477 | 38 | 2090а |  | CORR | GENE | 04:22 | 04:50 | 04:48 | 77 | 327 | 11 | EXT |  | 0.89 | (c)
23110.142 | 0.107 | 0.047 | -11.568 | -11.628 | 1070 | 1258 | 1263 | 1070 | 47 | 2090а |  | CORR | GENE | 05:58 | 06:28 | 06:29 | 73 | 387 | 12 | EXT |  | 0.89 | (c)
23112.37 | 2.335 | 2.276 | -9.34 | -9.399 | -2111 | -2094 | -2095 | 2079 | 2276 | 2090а |  | CORR | AXGR | 09:24 | 09:27 | 09:27 | 138 | 32 | 10 | EXT |  | 0.9 | (c)
23119.92 | 9.885 | 9.828 | -1.79 | -1.847 | 1331 | 1487 | 1537 | 1331 | 1790 | 2090а |  | CORR | GENE | 06:40 | 07:05 | 07:13 | 57 | 412 | 11 | EXT |  | 0.89 | (c)
23119.955 | 9.92 | 9.891 | -1.755 | -1.784 | 720 | 932 | 859 | 720 | 1742 | 2090а |  | CORR | CIGR | 05:01 | 05:36 | 05:24 | 42 | 279 | 11 | EXT |  | 0.89 | (c)
23119.991 | 9.956 | 9.948 | -1.719 | -1.727 | 277 | 463 | 440 | 277 | 1685 | 2090а |  | CORR | CIGR | 03:50 | 04:20 | 04:16 | 42 | 327 | 10 | EXT |  | 0.89 | (c)
23120.38 | 10.345 | 10.324 | -1.33 | -1.351 | 618 | 760 | 717 | 618 | 1324 | 2090а |  | CORR | CIGR | 04:45 | 05:08 | 05:01 | 27 | 198 | 11 | EXT |  | 0.89 | (c)
23130.571 | 8.861 | 8.838 | -2.114 | -2.137 | 844 | 1030 | 980 | 844 | 2094 | 2091а |  | CORR | CIGR | 05:22 | 05:52 | 05:44 | 43 | 273 | 11 | EXT |  | 0.89 | (c)
23131.535 | 9.825 | 9.666 | -1.15 | -1.309 | 264 | 293 | 297 | 264 | 1031 | 2091а |  | CORR | GENE | 03:48 | 03:53 | 03:54 | 278 | 65 | 11 | EXT |  | 0.92 | (c)
23237.317 | 11.262 | 11.172 | -0.073 | -0.163 | -1762 | -1759 | -1746 | 1731 | 20 | 2101а |  | CORR | AXGR | 08:12 | 08:12 | 08:14 | 143 | 31 | 11 | EXT |  | 0.9 | (c)
23237.49 | 0.1 | 0.081 | -11.5 | -11.519 | 494 | 693 | 631 | 494 | 81 | 2102а |  | CORR | CIGR | 04:01 | 04:33 | 04:23 | 40 | 275 | 15 | EXT |  | 0.89 | (c)
23238.893 | 1.503 | 1.481 | -10.097 | -10.119 | 903 | 1212 | 1126 | 903 | 1481 | 2102а |  | CORR | CIGR | 05:07 | 05:57 | 05:43 | 43 | 447 | 15 | EXT |  | 0.89 | (c)
23248.99 | 0 | -0.012 | -11.575 | -11.587 | 1984 | 1382 | -475 | 1527 |  | 2103а | Нарушение формы кольцевого шва | GWAN |  | 06:58 | 05:21 | 12:21 | 0 | 4003 |  | EXT | Нарушение формы кольцевого шва |  | (c)
23254.436 | 5.446 | 5.371 | -6.129 | -6.204 | 1638 | 1639 | 1661 | 1638 | 5371 | 2103а |  | CORR | AXGR | 06:02 | 06:03 | 06:06 | 174 | 46 | 10 | EXT |  | 0.9 | (c)
23261.345 | 0.78 | 0.645 | -10.45 | -10.585 | 961 | 982 | 980 | 961 | 645 | 2104а | Металлургический дефект | MIAN | AXGR | 03:57 | 04:00 | 03:60 | 226 | 38 |  | INT | Металлургический дефект Эквивалент потери металла 20%. |  | (c)
23402.777 | 10.692 | 10.645 | -0.958 | -1.005 | 1429 | 1452 | 1479 | 1429 | 908 | 2116 |  | DENT | GENE | 05:42 | 05:45 | 05:50 | 97 | 99 | 0.6 | N/A | Глубина вмятины: 8 мм (0,6%). Линейка: 10 см в (1065 см; 05:45 ч:мин) |  | (c)
23438.183 | 0.083 | 0.056 | -11.112 | -11.139 | 2105 | -1845 | -1830 | 1303 | 56 | 2120а |  | CORR | CIGR | 04:19 | 05:41 | 05:44 | 35 | 1053 | 11 | EXT |  | 0.89 | (c)
23439.109 | 1.009 | 0.989 | -10.186 | -10.206 | -858 | -762 | -779 | 700 | 989 | 2120а |  | CORR | CIGR | 08:21 | 08:36 | 08:33 | 26 | 158 | 13 | EXT |  | 0.89 | (c)
23439.224 | 1.124 | 1.093 | -10.071 | -10.102 | -1199 | -1064 | -1105 | 1010 | 1093 | 2120а |  | CORR | CIGR | 07:26 | 07:47 | 07:41 | 32 | 189 | 12 | EXT |  | 0.89 | (c)
23443.615 | 5.515 | 5.487 | -5.68 | -5.708 | -1982 | -1915 | -1903 | 1824 | 5487 | 2120а |  | GOUG | CIGR | 05:19 | 05:30 | 05:32 | 50 | 158 | 11 | EXT | Задир. |  | (c)
23450.617 | 1.322 | 1.305 | -9.753 | -9.77 | -297 | -213 | -219 | 141 | 1305 | 2121а |  | ARTD | CIGR | 08:45 | 08:59 | 08:58 | 37 | 157 |  | EXT | Эквивалент потери металла 10%. |  | (c)
23452.494 | 3.199 | 2.67 | -7.876 | -8.405 | -766 | -691 | -600 | 435 | 2670 | 2121а |  | ARTD | GENE | 07:30 | 07:42 | 07:57 | 681 | 331 |  | EXT | Эквивалент потери металла 10%. |  | (c)
23453.17 | 3.875 | 3.564 | -7.2 | -7.511 | -555 | -400 | -329 | 104 | 3564 | 2121а |  | ARTD | GENE | 08:04 | 08:29 | 08:40 | 1128 | 450 |  | EXT | Эквивалент потери металла 13%. |  | (c)
23461.001 | 0.631 | 0.624 | -11.009 | -11.016 | 1596 | 1646 | 1686 | 1596 | 624 | 2122 |  | CORR | CIGR | 08:07 | 08:15 | 08:22 | 27 | 180 | 11 | EXT |  | 0.89 | (c)
23467.964 | 7.594 | 7.578 | -4.046 | -4.062 | 1312 | 1363 | 1371 | 1312 | 4030 | 2122 |  | CORR | CIGR | 07:21 | 07:30 | 07:31 | 32 | 118 | 14 | EXT |  | 0.89 | (c)
23544.401 | 3.801 | 3.781 | -6.729 | -6.749 | 678 | 791 | 754 | 678 | 3781 | 2129 |  | GOUG | CIGR | 03:25 | 03:44 | 03:38 | 25 | 153 | 13 | EXT | Задир. |  | (c)
23544.616 | 4.016 | 3.99 | -6.514 | -6.54 | 678 | 784 | 755 | 678 | 3990 | 2129 |  | GOUG | CIGR | 03:25 | 03:42 | 03:38 | 39 | 155 | 11 | EXT | Задир. |  | (c)
23561.575 | 0 | 0 | -10.47 | -10.47 | -1250 | -1154 | -1171 | 1093 | 0 | 2131 | Непровар / утяжина | GWAN |  | 04:38 | 04:53 | 04:51 | 0 | 157 | 15 | INT | Непровар / утяжина |  | (c)
23561.575 | 0 | -0.019 | -10.47 | -10.489 | -469 | 50 | 1304 | 0 |  | 2131 | Нарушение формы кольцевого шва | GWAN |  | 06:44 | 08:08 | 11:30 | 0 | 3546 |  | EXT | Нарушение формы кольцевого шва |  | (c)
23761.803 | 11.613 | 11.504 | -0.027 | -0.136 | -1178 | -555 | -826 | 474 | 17 | 2148 |  | CORR | GENE | 06:11 | 07:52 | 07:08 | 119 | 704 | 12 | EXT |  | 0.9 | (c)
23779.236 | 5.951 | 5.91 | -4.764 | -4.805 | 542 | 629 | 642 | 542 | 4735 | 2150а |  | CORR | GENE | 03:47 | 04:01 | 04:03 | 70 | 200 | 12 | EXT |  | 0.89 | (c)
23779.293 | 6.008 | 5.987 | -4.707 | -4.728 | 222 | 296 | 294 | 222 | 4683 | 2150а |  | CORR | CIGR | 02:56 | 03:08 | 03:07 | 45 | 143 | 12 | EXT |  | 0.89 | (c)
23779.653 | 6.368 | 6.266 | -4.347 | -4.449 | 853 | 977 | 1028 | 853 | 4316 | 2150а |  | CORR | GENE | 04:37 | 04:57 | 05:06 | 133 | 351 | 10 | EXT |  | 0.9 | (c)
23782.346 | 9.061 | 9.025 | -1.654 | -1.69 | 177 | 273 | 317 | 177 | 1644 | 2150а |  | CORR | CIGR | 02:48 | 03:04 | 03:11 | 46 | 281 | 13 | EXT |  | 0.89 | (c)
23785.699 | 1.699 | 1.684 | -9.721 | -9.736 | 405 | 469 | 515 | 405 | 1684 | 2150б |  | CORR | CIGR | 07:26 | 07:37 | 07:44 | 33 | 221 | 11 | EXT |  | 0.89 | (c)
23795.42 | 0 | -0.02 | -10.96 | -10.98 | -648 | 884 | 1241 | 0 |  | 2151а | Нарушение формы кольцевого шва | GWAN |  | 01:28 | 05:36 | 06:33 | 0 | 3778 |  | EXT | Нарушение формы кольцевого шва |  | (c)
23796.049 | 0.629 | 0.601 | -10.331 | -10.359 | 1998 | -1844 | -2064 | 1665 | 601 | 2151а |  | CORR | GENE | 08:35 | 10:15 | 09:40 | 116 | 798 | 10 | EXT |  | 0.89 | (c)
23796.15 | 0.73 | 0.704 | -10.23 | -10.256 | 1573 | 1712 | 1692 | 1573 | 704 | 2151а |  | CORR | CIGR | 07:27 | 07:49 | 07:46 | 55 | 239 | 10 | EXT |  | 0.89 | (c)
23796.275 | 0.855 | 0.844 | -10.105 | -10.116 | 460 | 526 | 534 | 460 | 844 | 2151а |  | CORR | CIGR | 04:27 | 04:38 | 04:39 | 21 | 148 | 10 | EXT |  | 0.89 | (c)
23799.434 | 4.014 | 3.695 | -6.946 | -7.265 | 2036 | -2205 | -2095 | 1765 | 3695 | 2151а |  | CORR | GENE | 08:42 | 09:17 | 09:35 | 348 | 659 | 13 | EXT |  | 0.94 | (c)
23800.181 | 4.761 | 4.64 | -6.199 | -6.32 | 1786 | -2184 | -2118 | 1561 | 4640 | 2151а |  | CORR | GENE | 08:01 | 09:20 | 09:31 | 183 | 1114 | 14 | EXT |  | 0.91 | (c)
23801.555 | 6.135 | 6.105 | -4.825 | -4.855 | 2029 | -2183 | -2217 | 2002 | 4734 | 2151а |  | CORR | GENE | 08:40 | 09:21 | 09:15 | 121 | 430 | 10 | EXT |  | 0.9 | (c)
23802.35 | 6.93 | 6.916 | -4.03 | -4.044 | 373 | 455 | 457 | 373 | 4011 | 2151а |  | CORR | CIGR | 04:13 | 04:26 | 04:27 | 33 | 167 | 14 | EXT |  | 0.89 | (c)
23802.653 | 7.233 | 7.217 | -3.727 | -3.743 | 1499 | 1601 | 1670 | 1499 | 3700 | 2151а |  | CORR | CIGR | 07:15 | 07:31 | 07:42 | 43 | 342 | 13 | EXT |  | 0.89 | (c)
23803.109 | 7.689 | 7.656 | -3.271 | -3.304 | 38 | 199 | 191 | 38 | 3154 | 2151а |  | CORR | GENE | 03:19 | 03:45 | 03:44 | 150 | 306 | 10 | EXT |  | 0.9 | (c)
23805.149 | 9.729 | 9.602 | -1.231 | -1.358 | -1973 | -1924 | -1891 | 1810 | 1190 | 2151а |  | CORR | GENE | 09:55 | 10:02 | 10:08 | 168 | 163 | 11 | EXT |  | 0.9 | (c)
23805.623 | 10.203 | 10.133 | -0.757 | -0.827 | -1859 | -1730 | -1734 | 1608 | 736 | 2151а |  | CORR | GENE | 10:13 | 10:34 | 10:33 | 91 | 251 | 13 | EXT |  | 0.89 | (c)
23806.454 | 0.074 | 0.042 | -10.736 | -10.768 | -597 | -386 | -397 | 197 | 42 | 2152а |  | CORR | CIGR | 06:48 | 07:23 | 07:21 | 54 | 400 | 11 | EXT |  | 0.89 | (c)
23806.673 | 0.293 | 0.054 | -10.517 | -10.756 | -2053 | -1737 | -1479 | 904 | 54 | 2152а |  | CORR | GENE | 02:53 | 03:44 | 04:26 | 615 | 1149 | 12 | EXT |  | 0.96 | (c)
23806.83 | 0.45 | 0.417 | -10.36 | -10.393 | -520 | -374 | -169 | 0 | 417 | 2152а |  | CORR | GENE | 07:01 | 07:24 | 07:58 | 303 | 702 | 12 | EXT |  | 0.92 | (c)
23807.396 | 1.016 | 0.996 | -9.794 | -9.814 | -2062 | -1994 | -1884 | 1706 | 996 | 2152а |  | CORR | CIGR | 02:52 | 03:03 | 03:21 | 40 | 355 | 10 | EXT |  | 0.89 | (c)
23808.616 | 2.236 | 2.135 | -8.574 | -8.675 | -267 | 76 | 42 | 0 | 2135 | 2152а |  | CORR | GENE | 07:42 | 08:37 | 08:32 | 175 | 619 | 13 | EXT |  | 0.91 | (c)
23808.883 | 2.503 | 2.391 | -8.307 | -8.419 | -1700 | -1681 | -1674 | 1648 | 2391 | 2152а |  | CORR | AXGR | 03:50 | 03:53 | 03:55 | 265 | 53 | 12 | EXT |  | 0.92 | (c)
23809.107 | 2.727 | 2.702 | -8.083 | -8.108 | -775 | -605 | -532 | 290 | 2702 | 2152а |  | CORR | CIGR | 06:20 | 06:47 | 06:59 | 53 | 485 | 13 | EXT |  | 0.89 | (c)
23809.954 | 3.574 | 3.558 | -7.236 | -7.252 | -1903 | -1825 | -1793 | 1684 | 3558 | 2152а |  | CORR | CIGR | 03:18 | 03:30 | 03:35 | 29 | 219 | 11 | EXT |  | 0.89 | (c)
23810.712 | 4.332 | 3.867 | -6.478 | -6.943 | -180 | 104 | 26 | 0 | 3867 | 2152а |  | CORR | GENE | 07:56 | 08:42 | 08:29 | 757 | 412 | 12 | EXT |  | 0.97 | (c)
23810.736 | 4.356 | 4.339 | -6.454 | -6.471 | 291 | 419 | 461 | 291 | 4339 | 2152а |  | CORR | GENE | 09:12 | 09:32 | 09:39 | 67 | 339 | 10 | EXT |  | 0.89 | (c)
23811.201 | 4.821 | 4.747 | -5.989 | -6.063 | 2189 | -1805 | -1962 | 1653 | 4747 | 2152а |  | CORR | GENE | 02:18 | 03:34 | 03:08 | 115 | 619 | 12 | EXT |  | 0.9 | (c)
23811.493 | 5.113 | 4.771 | -5.697 | -6.039 | -592 | -396 | -393 | 194 | 4771 | 2152а |  | CORR | GENE | 06:49 | 07:21 | 07:21 | 495 | 398 | 12 | EXT |  | 0.95 | (c)
23811.939 | 5.559 | 5.432 | -5.251 | -5.378 | -507 | -211 | -144 | 0 | 5217 | 2152а |  | CORR | GENE | 07:03 | 07:51 | 08:02 | 161 | 727 | 14 | EXT |  | 0.91 | (c)
23812.319 | 5.939 | 5.804 | -4.871 | -5.006 | -423 | 122 | -93 | 0 | 4759 | 2152а |  | CORR | GENE | 07:16 | 08:45 | 08:10 | 247 | 661 | 13 | EXT |  | 0.92 | (c)
23812.688 | 6.308 | 6.225 | -4.502 | -4.585 | -315 | -187 | -199 | 82 | 4418 | 2152а |  | CORR | GENE | 07:34 | 07:55 | 07:53 | 167 | 232 | 13 | EXT |  | 0.91 | (c)
23812.703 | 6.323 | 6.305 | -4.487 | -4.505 | 26 | 115 | 177 | 26 | 4468 | 2152а |  | CORR | CIGR | 08:29 | 08:43 | 08:53 | 37 | 302 | 13 | EXT |  | 0.89 | (c)
23815.391 | 9.011 | 8.941 | -1.799 | -1.869 | 1934 | 2130 | 2158 | 1934 | 1765 | 2152а |  | CORR | GENE | 01:37 | 02:08 | 02:13 | 104 | 449 | 13 | EXT |  | 0.9 | (c)
23815.934 | 9.554 | 9.503 | -1.256 | -1.307 | -72 | 160 | 135 | 0 | 1233 | 2152а |  | CORR | GENE | 08:13 | 08:51 | 08:47 | 74 | 415 | 11 | EXT |  | 0.89 | (c)
23816.745 | 10.365 | 10.299 | -0.445 | -0.511 | -579 | -456 | -341 | 102 | 369 | 2152а |  | CORR | GENE | 06:51 | 07:11 | 07:30 | 142 | 477 | 11 | EXT |  | 0.9 | (c)
23817.282 | 0.092 | 0.076 | -10.743 | -10.759 | -1352 | -1063 | -1034 | 715 | 76 | 2153а |  | CORR | GENE | 02:54 | 03:41 | 03:45 | 73 | 637 | 12 | EXT |  | 0.89 | (c)
23817.546 | 0.356 | 0.325 | -10.479 | -10.51 | 75 | 435 | 497 | 75 | 325 | 2153а |  | CORR | GENE | 06:44 | 07:42 | 07:52 | 155 | 843 | 12 | EXT |  | 0.9 | (c)
23818.177 | 0.987 | 0.833 | -9.848 | -10.002 | -1438 | -1319 | -1047 | 657 | 833 | 2153а |  | CORR | GENE | 02:40 | 02:59 | 03:43 | 178 | 781 | 14 | EXT |  | 0.91 | (c)
23818.214 | 1.024 | 0.973 | -9.811 | -9.862 | 6 | 423 | 299 | 6 | 973 | 2153а |  | CORR | GENE | 06:33 | 07:40 | 07:20 | 305 | 586 | 13 | EXT |  | 0.93 | (c)
23818.732 | 1.542 | 1.511 | -9.293 | -9.324 | -1342 | -982 | -1099 | 855 | 1511 | 2153а |  | CORR | GENE | 02:56 | 03:54 | 03:35 | 72 | 486 | 12 | EXT |  | 0.89 | (c)
23818.768 | 1.578 | 1.524 | -9.257 | -9.311 | 98 | 320 | 472 | 98 | 1524 | 2153а |  | CORR | GENE | 06:48 | 07:24 | 07:48 | 144 | 749 | 10 | EXT |  | 0.9 | (c)
23818.947 | 1.757 | 1.733 | -9.078 | -9.102 | -1391 | -940 | -1116 | 841 | 1733 | 2153а |  | CORR | GENE | 02:48 | 04:00 | 03:32 | 65 | 550 | 15 | EXT |  | 0.89 | (c)
23819.242 | 2.052 | 1.808 | -8.783 | -9.027 | 956 | 978 | 995 | 956 | 1808 | 2153а |  | CORR | GENE | 09:06 | 09:10 | 09:13 | 279 | 79 | 12 | EXT |  | 0.92 | (c)
23819.44 | 2.25 | 2.125 | -8.585 | -8.71 | 88 | 300 | 556 | 88 | 2125 | 2153а |  | CORR | GENE | 06:46 | 07:20 | 08:02 | 138 | 937 | 16 | EXT |  | 0.9 | (c)
23819.657 | 2.467 | 2.448 | -8.368 | -8.387 | 29 | 240 | 176 | 29 | 2448 | 2153а |  | CORR | GENE | 06:37 | 07:11 | 07:01 | 146 | 295 | 11 | EXT |  | 0.9 | (c)
23820.03 | 2.84 | 2.801 | -7.995 | -8.034 | 261 | 556 | 457 | 261 | 2801 | 2153а |  | CORR | GENE | 07:14 | 08:02 | 07:46 | 112 | 393 | 15 | EXT |  | 0.9 | (c)
23820.466 | 3.276 | 3.224 | -7.559 | -7.611 | 262 | 414 | 430 | 262 | 3224 | 2153а |  | CORR | GENE | 07:14 | 07:39 | 07:42 | 88 | 338 | 14 | EXT |  | 0.89 | (c)
23820.621 | 3.431 | 3.249 | -7.404 | -7.586 | -1522 | -945 | -739 | 0 | 3249 | 2153а |  | CORR | GENE | 02:26 | 03:60 | 04:33 | 378 | 1567 | 12 | EXT |  | 0.93 | (c)
23820.895 | 3.705 | 3.665 | -7.13 | -7.17 | -832 | -777 | -790 | 747 | 3665 | 2153а |  | CORR | GENE | 04:18 | 04:27 | 04:25 | 201 | 86 | 10 | EXT |  | 0.91 | (c)
23821.29 | 4.1 | 4.081 | -6.735 | -6.754 | -1127 | -1022 | -1028 | 929 | 4081 | 2153а |  | CORR | CIGR | 03:30 | 03:47 | 03:46 | 34 | 198 | 10 | EXT |  | 0.89 | (c)
23822.417 | 5.227 | 4.372 | -5.608 | -6.463 | -760 | -705 | -631 | 501 | 4372 | 2153а |  | CORR | GENE | 04:29 | 04:38 | 04:50 | 1363 | 259 | 10 | EXT |  | 0.97 | (c)
23825.744 | 8.554 | 8.482 | -2.281 | -2.353 | 115 | 455 | 316 | 115 | 2266 | 2153а |  | CORR | GENE | 06:51 | 07:46 | 07:23 | 87 | 402 | 15 | EXT |  | 0.89 | (c)
23825.894 | 8.704 | 8.653 | -2.131 | -2.182 | 32 | 94 | 98 | 32 | 2116 | 2153а |  | CORR | GENE | 06:37 | 06:47 | 06:48 | 66 | 133 | 11 | EXT |  | 0.89 | (c)
23826.285 | 9.095 | 9.083 | -1.74 | -1.752 | -27 | 119 | 97 | 0 | 1693 | 2153а |  | CORR | GENE | 06:28 | 06:51 | 06:48 | 59 | 247 | 11 | EXT |  | 0.89 | (c)
23826.431 | 9.241 | 9.219 | -1.594 | -1.616 | 257 | 378 | 393 | 257 | 1571 | 2153а |  | CORR | CIGR | 07:14 | 07:33 | 07:36 | 45 | 272 | 15 | EXT |  | 0.89 | (c)
23826.858 | 9.668 | 9.657 | -1.167 | -1.178 | 597 | 671 | 664 | 597 | 1148 | 2153а |  | CORR | CIGR | 08:09 | 08:20 | 08:19 | 30 | 133 | 12 | EXT |  | 0.89 | (c)
23827.245 | 10.055 | 9.997 | -0.78 | -0.838 | 75 | 580 | 421 | 75 | 756 | 2153а |  | CORR | GENE | 06:44 | 08:06 | 07:40 | 82 | 692 | 14 | EXT |  | 0.89 | (c)
23829.892 | 1.867 | 1.851 | -8.923 | -8.939 | 1193 | 1278 | 1283 | 1193 | 1851 | 2154а |  | CORR | CIGR | 07:36 | 07:50 | 07:51 | 33 | 181 | 10 | EXT |  | 0.89 | (c)
23830.1 | 2.075 | 2.055 | -8.715 | -8.735 | -409 | -342 | -351 | 292 | 2055 | 2154а |  | CORR | CIGR | 03:17 | 03:28 | 03:27 | 38 | 117 | 12 | EXT |  | 0.89 | (c)
23834.427 | 6.402 | 6.371 | -4.388 | -4.419 | -450 | -330 | -334 | 218 | 4366 | 2154а |  | CORR | CIGR | 03:11 | 03:30 | 03:30 | 53 | 232 | 15 | EXT |  | 0.89 | (c)
23873.355 | 0.065 | 0.035 | -10.585 | -10.615 | 229 | 499 | 442 | 229 | 35 | 2159а |  | CORR | GENE | 09:12 | 09:56 | 09:46 | 66 | 425 | 11 | EXT |  | 0.89 | (c)
23873.549 | 0.259 | 0.18 | -10.391 | -10.47 | 636 | 797 | 988 | 636 | 180 | 2159а |  | CORR | GENE | 10:18 | 10:44 | 11:15 | 119 | 704 | 10 | EXT |  | 0.9 | (c)
23873.907 | 0.617 | 0.572 | -10.033 | -10.078 | 517 | 1180 | 997 | 517 | 572 | 2159а |  | CORR | GENE | 09:59 | 11:46 | 11:16 | 148 | 959 | 14 | EXT |  | 0.9 | (c)
23873.913 | 0.623 | 0.592 | -10.027 | -10.058 | 46 | 412 | 264 | 46 | 592 | 2159а |  | CORR | GENE | 08:43 | 09:41 | 09:18 | 62 | 436 | 10 | EXT |  | 0.89 | (c)
23874.478 | 1.188 | 1.16 | -9.462 | -9.49 | 904 | 955 | 998 | 904 | 1160 | 2159а |  | CORR | CIGR | 11:01 | 11:09 | 11:16 | 36 | 188 | 11 | EXT |  | 0.89 | (c)
23874.787 | 1.497 | 1.475 | -9.153 | -9.175 | 788 | 1044 | 987 | 788 | 1475 | 2159а |  | CORR | CIGR | 10:42 | 11:24 | 11:14 | 48 | 397 | 14 | EXT |  | 0.89 | (c)
23876.75 | 3.46 | 3.43 | -7.19 | -7.22 | 906 | 1054 | 1113 | 906 | 3430 | 2159а |  | CORR | CIGR | 11:01 | 11:25 | 11:35 | 52 | 413 | 12 | EXT |  | 0.89 | (c)
23877.071 | 3.781 | 3.763 | -6.869 | -6.887 | 1917 | 1999 | 2114 | 1917 | 3763 | 2159а |  | CORR | CIGR | 01:44 | 01:58 | 02:16 | 41 | 393 | 14 | EXT |  | 0.89 | (c)
23877.465 | 4.175 | 4.153 | -6.475 | -6.497 | 1998 | 2127 | 2189 | 1998 | 4153 | 2159а |  | CORR | GENE | 01:57 | 02:18 | 02:28 | 78 | 383 | 14 | EXT |  | 0.89 | (c)
23877.85 | 4.56 | 4.527 | -6.09 | -6.123 | 1957 | 2176 | 2187 | 1957 | 4527 | 2159а |  | CORR | GENE | 01:51 | 02:26 | 02:28 | 246 | 460 | 15 | EXT |  | 0.92 | (c)
23877.997 | 4.707 | 4.62 | -5.943 | -6.03 | 619 | 846 | 964 | 619 | 4620 | 2159а |  | CORR | GENE | 10:15 | 10:52 | 11:11 | 115 | 690 | 12 | EXT |  | 0.9 | (c)
23878.25 | 4.96 | 4.929 | -5.69 | -5.721 | 676 | 954 | 916 | 676 | 4929 | 2159а |  | CORR | GENE | 10:24 | 11:09 | 11:03 | 79 | 480 | 15 | EXT |  | 0.89 | (c)
23879.701 | 6.411 | 6.391 | -4.239 | -4.259 | -412 | -183 | -224 | 36 | 4221 | 2159а |  | CORR | CIGR | 07:29 | 08:06 | 07:59 | 38 | 376 | 12 | EXT |  | 0.89 | (c)
23883.296 | 10.006 | 9.986 | -0.644 | -0.664 | -14 | 133 | 129 | 0 | 617 | 2159а |  | CORR | CIGR | 08:33 | 08:57 | 08:56 | 47 | 287 | 13 | EXT |  | 0.89 | (c)
23883.569 | 10.279 | 10.269 | -0.371 | -0.381 | 3 | 55 | 56 | 3 | 358 | 2159а |  | CORR | CIGR | 08:36 | 08:44 | 08:44 | 23 | 105 | 15 | EXT |  | 0.89 | (c)
23884.015 | 0.075 | 0.058 | -10.31 | -10.327 | -1772 | -1592 | -1600 | 1427 | 58 | 2160а |  | CORR | GENE | 08:08 | 08:37 | 08:36 | 110 | 346 | 15 | EXT |  | 0.9 | (c)
23889.22 | 5.28 | 5.032 | -5.105 | -5.353 | -1765 | -1718 | -1555 | 1345 | 5032 | 2160а |  | CORR | GENE | 08:09 | 08:17 | 08:43 | 313 | 420 | 14 | EXT |  | 0.93 | (c)
23890.298 | 6.358 | 6.349 | -4.027 | -4.036 | -1192 | -1143 | -1148 | 1104 | 4013 | 2160а |  | CORR | CIGR | 09:41 | 09:49 | 09:49 | 23 | 89 | 10 | EXT |  | 0.89 | (c)
23892.897 | 8.957 | 8.898 | -1.428 | -1.487 | 20 | 289 | 198 | 20 | 1408 | 2160а |  | CORR | GENE | 00:57 | 01:41 | 01:26 | 79 | 356 | 12 | EXT |  | 0.89 | (c)
23892.978 | 9.038 | 9.016 | -1.347 | -1.369 | -1402 | -914 | -1115 | 829 | 1294 | 2160а |  | CORR | GENE | 09:08 | 10:26 | 09:54 | 75 | 574 | 13 | EXT |  | 0.89 | (c)
23894.887 | 0.562 | 0.523 | -9.848 | -9.887 | -2068 | -1837 | -1873 | 1678 | 523 | 2161 |  | CORR | GENE | 09:52 | 10:29 | 10:23 | 70 | 389 | 12 | EXT |  | 0.89 | (c)
23894.889 | 0.564 | 0.462 | -9.846 | -9.948 | -437 | -216 | -228 | 20 | 462 | 2161 |  | CORR | GENE | 02:15 | 02:51 | 02:49 | 153 | 417 | 11 | EXT |  | 0.9 | (c)
23895.457 | 1.132 | 1.05 | -9.278 | -9.36 | 2133 | -1993 | -1966 | 1605 | 1050 | 2161 |  | CORR | GENE | 09:10 | 10:04 | 10:08 | 181 | 723 | 12 | EXT |  | 0.91 | (c)
23936.991 | 9.576 | 9.568 | -1.839 | -1.847 | -971 | -900 | -882 | 793 | 1827 | 2164 |  | CORR | CIGR | 07:45 | 07:56 | 07:59 | 20 | 178 | 14 | EXT |  | 0.89 | (c)
23975.592 | 3.002 | 2.751 | -7.738 | -7.989 | 1010 | 1193 | 1283 | 1010 | 2751 | 2167б |  | GOUG | GENE | 02:56 | 03:25 | 03:40 | 1336 | 547 | 8 | EXT | Зона задиров. |  | (c)
23977.946 | 5.356 | 5.294 | -5.384 | -5.446 | 988 | 1342 | 1248 | 988 | 4826 | 2167б |  | GOUG | GENE | 02:52 | 03:49 | 03:34 | 620 | 519 | 8 | EXT | Зона задиров. |  | (c)
23983.33 | 0 | -0.015 | -11.14 | -11.155 | -1225 | -819 | -905 | 586 |  | 2168а | Нарушение формы кольцевого шва | GWAN |  | 06:15 | 07:20 | 07:06 | 0 | 639 |  | EXT | Нарушение формы кольцевого шва |  | (c)
24006.527 | 0.837 | 0.814 | -7.303 | -7.326 | 249 | 828 | 676 | 249 | 814 | 2170а |  | CORR | GENE | 02:59 | 04:32 | 04:08 | 138 | 853 | 10 | EXT |  | 0.9 | (c)
24006.911 | 1.221 | 1.186 | -6.919 | -6.954 | 497 | 638 | 803 | 497 | 1186 | 2170а |  | CORR | GENE | 03:39 | 04:01 | 04:28 | 91 | 612 | 11 | EXT |  | 0.89 | (c)
24007.382 | 1.692 | 1.651 | -6.448 | -6.489 | 68 | 858 | 561 | 68 | 1651 | 2170а |  | CORR | GENE | 02:29 | 04:37 | 03:49 | 155 | 986 | 10 | EXT |  | 0.9 | (c)
24008.185 | 2.495 | 2.438 | -5.645 | -5.702 | -90 | -9 | -19 | 0 | 2438 | 2170а |  | ARTD | GENE | 02:04 | 02:17 | 02:15 | 110 | 142 |  | EXT | Наплавка. |  | (c)
24124.618 | 0.458 | 0.415 | -10.672 | -10.715 | 1642 | 1697 | 1725 | 1642 | 415 | 2181а |  | CORR | GENE | 04:09 | 04:18 | 04:23 | 60 | 167 | 13 | EXT |  | 0.89 | (c)
24126.021 | 1.861 | 1.74 | -9.269 | -9.39 | 2119 | -2027 | -1928 | 1515 | 1740 | 2181а |  | CORR | GENE | 05:26 | 06:17 | 06:33 | 206 | 828 | 13 | EXT |  | 0.91 | (c)
24126.466 | 2.306 | 2.221 | -8.824 | -8.909 | 1831 | 2105 | -2088 | 1546 | 2221 | 2181а |  | CORR | GENE | 04:40 | 05:24 | 06:07 | 182 | 1083 | 14 | EXT |  | 0.91 | (c)
24126.809 | 2.649 | 2.63 | -8.481 | -8.5 | -1314 | -1239 | -1217 | 1121 | 2630 | 2181а |  | CORR | GENE | 08:12 | 08:24 | 08:28 | 67 | 193 | 12 | EXT |  | 0.89 | (c)
24127.315 | 3.155 | 3.136 | -7.975 | -7.994 | -1153 | -1017 | -1049 | 944 | 3136 | 2181а |  | CORR | CIGR | 08:38 | 09:00 | 08:55 | 45 | 209 | 11 | EXT |  | 0.89 | (c)
24128.442 | 4.282 | 4.266 | -6.848 | -6.864 | 1294 | 1460 | 1460 | 1294 | 4266 | 2181а |  | CORR | GENE | 03:13 | 03:40 | 03:40 | 109 | 331 | 11 | EXT |  | 0.89 | (c)
24128.799 | 4.639 | 4.562 | -6.491 | -6.568 | 1710 | 1753 | 1749 | 1710 | 4562 | 2181а |  | CORR | GENE | 04:20 | 04:27 | 04:27 | 253 | 78 | 11 | EXT |  | 0.91 | (c)
24131.347 | 7.187 | 7.157 | -3.943 | -3.973 | -1255 | -1177 | -1180 | 1106 | 3916 | 2181а |  | CORR | GENE | 08:22 | 08:34 | 08:34 | 57 | 148 | 11 | EXT |  | 0.89 | (c)
24144.561 | 9.271 | 9.223 | -1.364 | -1.412 | 639 | 734 | 843 | 639 | 1353 | 2182 |  | CORR | GENE | 04:50 | 05:06 | 05:23 | 59 | 409 | 15 | EXT |  | 0.89 | (c)
24144.949 | 9.659 | 9.652 | -0.976 | -0.983 | 337 | 594 | 549 | 337 | 940 | 2182 |  | CORR | CIGR | 04:01 | 04:43 | 04:36 | 43 | 424 | 11 | EXT |  | 0.89 | (c)
24145.925 | 0 | -0.01 | -10.72 | -10.73 | -416 | -1188 | 1680 | 0 |  | 2183 | Нарушение формы кольцевого шва | GWAN |  | 10:44 | 08:39 | 16:22 | 0 | 4192 |  | EXT | Нарушение формы кольцевого шва |  | (c)
24156.645 | 0 | -0.019 | -10.99 | -11.009 | 1333 | 2081 | -967 | 0 |  | 2184 | Нарушение формы кольцевого шва | GWAN |  | 00:03 | 02:04 | 05:52 | 0 | 4322 |  | EXT | Нарушение формы кольцевого шва |  | (c)
24200.86 | 0 | -0.025 | -10.92 | -10.945 | -158 | -13 | 1497 | 0 |  | 2188 | Нарушение формы кольцевого шва | GWAN |  | 03:43 | 04:06 | 08:10 | 0 | 3311 |  | EXT | Нарушение формы кольцевого шва |  | (c)
24291.275 | 0 | -0.032 | -10.86 | -10.892 | -808 | 738 | 1382 | 0 |  | 2196 | Нарушение формы кольцевого шва | GWAN |  | 01:46 | 05:55 | 07:39 | 0 | 4380 |  | EXT | Нарушение формы кольцевого шва |  | (c)
24313.08 | 0 | -0.033 | -11.13 | -11.163 | -1349 | -602 | 816 | 1349 |  | 2198 | Нарушение формы кольцевого шва | GWAN |  | 09:54 | 11:55 | 15:43 | 0 | 4330 |  | EXT | Нарушение формы кольцевого шва |  | (c)
24346.83 | 0 | -0.026 | -11.61 | -11.636 | -265 | 433 | 758 | 0 |  | 2201 | Нарушение формы кольцевого шва | GWAN |  | 00:15 | 02:07 | 02:60 | 0 | 2045 |  | EXT | Нарушение формы кольцевого шва |  | (c)
24404.899 | 11.469 | 11.298 | -0.011 | -0.182 | -935 | -130 | -428 | 0 | 10 | 2205 |  | CORR | GENE | 04:30 | 06:40 | 05:52 | 172 | 1014 | 12 | EXT |  | 0.9 | (c)
24416.51 | 0 | -0.015 | -11.66 | -11.675 | -1464 | -1293 | -922 | 381 |  | 2207 | Нарушение формы кольцевого шва | GWAN |  | 09:25 | 09:53 | 10:53 | 0 | 1083 |  | EXT | Нарушение формы кольцевого шва |  | (c)
24761.676 | 8.476 | 8.451 | -3.169 | -3.194 | 1947 | 2007 | 2025 | 1947 | 3147 | 2237 |  | GOUG | CIGR | 09:24 | 09:34 | 09:37 | 47 | 157 | 15 | EXT | Задир. |  | (c)
25045.364 | 9.469 | 9.453 | -2.131 | -2.147 | -1480 | -1417 | -1434 | 1387 | 2123 | 2262 |  | CORR | CIGR | 10:33 | 10:43 | 10:40 | 24 | 93 | 13 | EXT |  | 0.89 | (c)
25081.495 | 0 | -0.012 | -11.285 | -11.297 | 867 | -1400 | -2211 | 0 |  | 2266 | Нарушение формы кольцевого шва | GWAN |  | 03:01 | 08:55 | 06:44 | 0 | 2766 |  | EXT | Нарушение формы кольцевого шва |  | (c)
25112.873 | 8.808 | 8.792 | -2.562 | -2.578 | 114 | 311 | 559 | 114 | 2535 | 2268 |  | ARTD | CIGR | 01:01 | 01:33 | 02:13 | 43 | 891 |  | EXT | Эквивалент потери металла 10%. От изолировочной машины. |  | (c)
25270.026 | 9.676 | 9.669 | -0.054 | -0.061 | 2013 | 2068 | 2099 | 46 | 32 | 2281а |  | CORR | CIGR | 04:10 | 04:19 | 04:24 | 29 | 171 | 11 | EXT | Аномалия находится на упругопластическом изгибе: R=496 D, максимальное растяжение на 0.8 час. | 0.89 | (c)
25319.279 | 2.924 | 2.914 | -8.466 | -8.476 | 1646 | 1693 | 1695 | 487 | 2914 | 2287 |  | CORR | CIGR | 04:44 | 04:51 | 04:51 | 19 | 98 | 10 | EXT |  | 0.89 | (c)
25330.468 | 2.723 | 2.719 | -8.602 | -8.606 | 824 | 890 | 885 | 824 | 2719 | 2288 |  | CORR | CIGR | 11:18 | 11:29 | 11:28 | 24 | 123 | 10 | EXT |  | 0.89 | (c)
25339.07 | 0 | -0.023 | -11.24 | -11.263 | 1701 | 878 | -759 | 0 |  | 2289 | Нарушение формы кольцевого шва | GWAN |  | 04:08 | 01:55 | 09:31 | 0 | 4003 |  | EXT | Нарушение формы кольцевого шва |  | (c)
25361.61 | 0 | -0.031 | -11.2 | -11.231 | -998 | -732 | -582 | 165 |  | 2291 | Нарушение формы кольцевого шва | GWAN |  | 11:31 | 00:14 | 12:38 | 0 | 834 |  | EXT | Нарушение формы кольцевого шва |  | (c)
25372.897 | 0.087 | 0.044 | -11.223 | -11.266 | 850 | 980 | 958 | 850 | 44 | 2292 |  | ARTD | GENE | 00:38 | 00:59 | 00:56 | 236 | 216 |  | EXT | Эквивалент потери металла 11%. |  | (c)
25406.11 | 0 | 0 | -4.09 | -4.09 | 2091 | 2142 | 2199 | 0 | 0 | 2295 |  | GWAN |  | 04:36 | 04:44 | 04:53 | 0 | 216 |  | INT | Подкладная пластина на кольцевом шве. |  | (c)
25406.11 | 0 | -0.012 | -4.09 | -4.102 | -1625 | -1430 | 191 | 0 |  | 2295 | Нарушение формы кольцевого шва | GWAN |  | 06:36 | 07:08 | 11:29 | 0 | 3632 |  | EXT | Нарушение формы кольцевого шва |  | (c)
25480.475 | 0 | -0.018 | -11.1 | -11.118 | -2082 | 356 | -778 | 0 |  | 2303 | Нарушение формы кольцевого шва | GWAN |  | 03:40 | 10:14 | 07:11 | 0 | 2608 |  | EXT | Нарушение формы кольцевого шва |  | (c)
25536.865 | 0 | -0.032 | -10.92 | -10.952 | -547 | -115 | -195 | 0 |  | 2308а | Нарушение формы кольцевого шва | GWAN |  | 00:01 | 01:10 | 00:57 | 0 | 704 |  | EXT | Нарушение формы кольцевого шва |  | (c)
25557.645 | 0 | -0.03 | -10.775 | -10.805 | -1408 | -1123 | -1182 | 823 |  | 2309а | Нарушение формы кольцевого шва | GWAN |  | 08:42 | 09:28 | 09:18 | 0 | 452 |  | EXT | Нарушение формы кольцевого шва |  | (c)
25612.89 | 0.74 | 0.715 | -10.26 | -10.285 | -1023 | -946 | -839 | 655 | 715 | 2314а |  | CORR | GENE | 10:47 | 10:59 | 11:16 | 65 | 368 | 11 | EXT |  | 0.89 | (c)
25615.437 | 3.287 | 3.254 | -7.713 | -7.746 | -172 | -4 | -43 | 0 | 3254 | 2314а |  | CORR | GENE | 01:04 | 01:31 | 01:25 | 65 | 259 | 10 | EXT |  | 0.89 | (c)
25615.761 | 3.611 | 3.58 | -7.389 | -7.42 | -1249 | -625 | -837 | 424 | 3580 | 2314а |  | CORR | GENE | 10:10 | 11:51 | 11:17 | 102 | 825 | 10 | EXT |  | 0.89 | (c)
25616.109 | 3.959 | 3.936 | -7.041 | -7.064 | 174 | 258 | 255 | 174 | 3936 | 2314а |  | CORR | CIGR | 01:60 | 02:14 | 02:13 | 40 | 162 | 11 | EXT |  | 0.89 | (c)
25616.554 | 4.404 | 4.389 | -6.596 | -6.611 | -281 | -81 | -163 | 44 | 4389 | 2314а |  | CORR | CIGR | 00:46 | 01:19 | 01:06 | 39 | 237 | 11 | EXT |  | 0.89 | (c)
25643.905 | 0 | -0.033 | -5.33 | -5.363 | -21 | 780 | 627 | 0 |  | 2317а | Нарушение формы кольцевого шва | GWAN |  | 08:25 | 10:35 | 10:10 | 0 | 1295 |  | EXT | Нарушение формы кольцевого шва |  | (c)
25655.498 | 6.263 | 6.245 | -4.667 | -4.685 | -1571 | -1509 | -1500 | 660 | 4651 | 2318а |  | CORR | CIGR | 08:47 | 08:57 | 08:58 | 34 | 141 | 14 | EXT |  | 0.89 | (c)
25658.669 | 9.434 | 9.415 | -1.496 | -1.515 | 621 | 1059 | 912 | 621 | 1441 | 2318а |  | CORR | GENE | 02:41 | 03:51 | 03:28 | 74 | 583 | 11 | EXT |  | 0.89 | (c)
25693.905 | 0 | -0.001 | -11 | -11.001 | 980 | 1623 | 1561 | 88 |  | 2322 | Нарушение формы кольцевого шва | GWAN |  | 02:42 | 04:26 | 04:16 | 0 | 1162 |  | EXT | Нарушение формы кольцевого шва |  | (c)
25693.905 | 0 | -0.008 | -11 | -11.008 | -2106 | -1818 | -1690 | 125 |  | 2322 | Нарушение формы кольцевого шва | GWAN |  | 06:24 | 07:10 | 07:31 | 0 | 832 |  | EXT | Нарушение формы кольцевого шва |  | (c)
25715.88 | 0 | -0.027 | -11.26 | -11.287 | -383 | -150 | 222 | 0 |  | 2324 | Нарушение формы кольцевого шва | GWAN |  | 00:48 | 01:25 | 02:26 | 0 | 1211 |  | EXT | Нарушение формы кольцевого шва |  | (c)
25715.88 | 0 | -0.019 | -11.26 | -11.279 | 2144 | -2216 | -1689 | 0 |  | 2324 | Нарушение формы кольцевого шва | GWAN |  | 07:36 | 07:52 | 09:17 | 0 | 1255 |  | EXT | Нарушение формы кольцевого шва |  | (c)
25793.575 | 0 | -0.018 | -11.195 | -11.213 | -681 | 1853 | 1512 | 0 |  | 2331 | Нарушение формы кольцевого шва | GWAN |  | 00:09 | 06:58 | 06:03 | 0 | 4384 |  | EXT | Нарушение формы кольцевого шва |  | (c)
25861.382 | 11.127 | 10.653 | -0.283 | -0.757 | -1740 | -1423 | -1468 | 491 | 269 | 2336 |  | GOUG | GENE | 08:06 | 08:57 | 08:50 | 488 | 544 | 6 | EXT | Зона задиров. |  | (c)
25861.665 | 0 | -0.016 | -11.015 | -11.031 | 221 | 498 | 449 | 221 |  | 2337 | Нарушение формы кольцевого шва | GWAN |  | 01:23 | 02:08 | 02:00 | 0 | 456 |  | EXT | Нарушение формы кольцевого шва |  | (c)
25861.665 | 0 | -0.015 | -11.015 | -11.03 | -2037 | -731 | -1141 | 193 |  | 2337 | Нарушение формы кольцевого шва | GWAN |  | 07:19 | 10:50 | 09:44 | 0 | 1792 |  | EXT | Нарушение формы кольцевого шва |  | (c)
25864.092 | 2.427 | 0.374 | -8.588 | -10.641 | -1753 | -1562 | -1464 | 477 | 374 | 2337 |  | GOUG | GENE | 08:05 | 08:36 | 08:51 | 3021 | 578 | 7 | EXT | Зона задиров. |  | (c)
25869.544 | 7.879 | 5.367 | -3.136 | -5.648 | -1805 | -1660 | -1485 | 425 | 1265 | 2337 |  | GOUG | GENE | 07:56 | 08:20 | 08:48 | 4383 | 640 | 7 | EXT | Зона задиров. |  | (c)
25872.68 | 0 | -0.005 | -11.43 | -11.435 | 411 | 735 | 723 | 411 |  | 2338 | Нарушение формы кольцевого шва | GWAN |  | 06:11 | 07:03 | 07:01 | 0 | 625 |  | EXT | Нарушение формы кольцевого шва |  | (c)
25874.556 | 1.876 | 1.607 | -9.554 | -9.823 | 1105 | 1480 | 1345 | 1105 | 1607 | 2338 |  | GOUG | GENE | 08:03 | 09:03 | 08:41 | 349 | 481 | 9 | EXT | Зона задиров. |  | (c)
25877.958 | 5.278 | 4.791 | -6.152 | -6.639 | 1008 | 1226 | 1340 | 1008 | 4791 | 2338 |  | GOUG | GENE | 07:47 | 08:22 | 08:41 | 1416 | 665 | 5 | EXT | Зона задиров. |  | (c)
26075.22 | 0 | 0 | -11.395 | -11.395 | -1282 | 1861 | 664 | 0 | 0 | 2356 |  | GWAN |  | 05:46 | 02:14 | 11:00 | 0 | 3893 |  | EXT | Место ремонта. |  | (c)
26086.615 | 0 | 0 | -11.415 | -11.415 | 687 | -1119 | -1650 | 0 | 0 | 2357 |  | GWAN |  | 01:28 | 08:37 | 07:11 | 0 | 4247 |  | EXT | Место ремонта. |  | (c)
26115.205 | 6.41 | 6.396 | -4.82 | -4.834 | -1101 | -1024 | -1017 | 934 | 4804 | 2359а |  | CORR | CIGR | 08:37 | 08:50 | 08:51 | 30 | 167 | 11 | EXT |  | 0.89 | (c)
26117.502 | 8.707 | 8.661 | -2.523 | -2.569 | -2188 | -1939 | -1780 | 1371 | 2438 | 2359а |  | CORR | GENE | 05:42 | 06:22 | 06:48 | 131 | 816 | 10 | EXT |  | 0.9 | (c)
26118.569 | 9.774 | 9.717 | -1.456 | -1.513 | -1461 | -1354 | -1223 | 984 | 1433 | 2359а |  | CORR | GENE | 07:39 | 07:57 | 08:18 | 80 | 477 | 18 | EXT |  | 0.89 | (c)
26123.176 | 1.516 | 1.479 | -9.419 | -9.456 | -1063 | -915 | -745 | 427 | 1479 | 2360а |  | CORR | GENE | 07:48 | 08:12 | 08:39 | 63 | 636 | 10 | EXT |  | 0.89 | (c)
26123.97 | 2.31 | 2.263 | -8.625 | -8.672 | -1064 | -623 | -595 | 125 | 2263 | 2360а |  | CORR | GENE | 07:48 | 08:59 | 09:04 | 294 | 939 | 15 | EXT |  | 0.93 | (c)
26142.965 | 0 | -0.015 | -11.04 | -11.055 | -2138 | -866 | -1194 | 92 |  | 2362а | Нарушение формы кольцевого шва | GWAN |  | 03:58 | 07:24 | 06:31 | 0 | 1888 |  | EXT | Нарушение формы кольцевого шва |  | (c)
26154.005 | 0 | 0 | -11.1 | -11.1 | 1824 | 2154 | -1659 | 0 | 0 | 2363 |  | GWAN |  | 04:06 | 04:60 | 06:44 | 0 | 1957 |  | EXT | Место ремонта. |  | (c)
26154.005 | 0 | 0 | -11.1 | -11.1 | -339 | 115 | 514 | 0 | 0 | 2363 |  | GWAN |  | 10:17 | 11:30 | 12:35 | 0 | 1705 |  | EXT | Место ремонта. |  | (c)
26208.03 | 0 | -0.017 | -11.295 | -11.312 | 870 | 400 | -1434 | 0 |  | 2368 | Нарушение формы кольцевого шва | GWAN |  | 05:17 | 04:01 | 11:05 | 0 | 4315 |  | EXT | Нарушение формы кольцевого шва |  | (c)
26219.325 | 0 | 0 | -11.31 | -11.31 | -1394 | -591 | 748 | 0 | 0 | 2369 |  | GWAN |  | 07:30 | 09:39 | 13:15 | 0 | 4284 |  | EXT | Место ремонта. |  | (c)
26223.827 | 4.502 | 4.433 | -6.808 | -6.877 | -976 | -907 | -903 | 830 | 4433 | 2369 |  | DENT | GENE | 08:37 | 08:48 | 08:49 | 130 | 146 | 0.4 | N/A | Глубина вмятины: 6 мм (0,4%). Линейка: 13 см в (443 см; 08:48 ч:мин) |  | (c)
26478.179 | 10.539 | 10.36 | -0.721 | -0.9 | -1753 | -1490 | -1527 | 478 | 584 | 2391 |  | DENT | GENE | 04:27 | 05:09 | 05:03 | 316 | 451 | 0.5 | N/A | Глубина вмятины: 7 мм (0,5%). Линейка: 32 см в (1036 см; 05:09 ч:мин) |  | (c)
26489.059 | 10.159 | 10.142 | -0.036 | -0.053 | 464 | 537 | 565 | 464 | 23 | 2392а |  | CORR | CIGR | 04:08 | 04:19 | 04:24 | 30 | 201 | 11 | EXT |  | 0.89 | (c)
26771.478 | 8.588 | 8.543 | -2.242 | -2.287 | 2033 | 2144 | 2210 | 0 | 2204 | 2417а |  | CORR | GENE | 04:52 | 05:10 | 05:21 | 83 | 354 | 13 | EXT |  | 0.89 | (c)
26841.27 | 0 | -0.025 | -11.43 | -11.455 | -1340 | -1104 | -970 | 600 |  | 2423а | Нарушение формы кольцевого шва | GWAN |  | 00:20 | 00:58 | 01:20 | 0 | 741 |  | EXT | Нарушение формы кольцевого шва |  | (c)
26841.27 | 0 | -0.009 | -11.43 | -11.439 | -64 | 1194 | 933 | 0 |  | 2423а | Нарушение формы кольцевого шва | GWAN |  | 03:46 | 07:09 | 06:27 | 0 | 1993 |  | EXT | Нарушение формы кольцевого шва |  | (c)
26942.23 | 0 | -0.019 | -11.315 | -11.334 | -197 | 1032 | 743 | 0 |  | 2432а | Нарушение формы кольцевого шва | GWAN |  | 09:23 | 00:42 | 11:55 | 0 | 1882 |  | EXT | Нарушение формы кольцевого шва |  | (c)
26950.779 | 8.549 | 8.514 | -2.766 | -2.801 | -801 | -483 | -596 | 391 | 2734 | 2432а |  | CORR | GENE | 07:46 | 08:37 | 08:19 | 67 | 410 | 11 | EXT |  | 0.89 | (c)
26950.949 | 8.719 | 8.69 | -2.596 | -2.625 | -1752 | -1162 | -1375 | 478 | 2544 | 2432а |  | CORR | GENE | 05:12 | 06:48 | 06:13 | 81 | 754 | 12 | EXT |  | 0.89 | (c)
26953.337 | 11.107 | 11.09 | -0.208 | -0.225 | -741 | -679 | -687 | 633 | 194 | 2432а |  | CORR | CIGR | 07:56 | 08:06 | 08:04 | 31 | 108 | 14 | EXT |  | 0.89 | (c)
26953.545 | 0 | 0 | -11.16 | -11.16 | -465 | 1448 | 1144 | 0 | 0 | 2434 |  | GWAN |  | 10:45 | 03:53 | 15:04 | 0 | 3217 |  | EXT | Место ремонта. Аномалия находится на отводе. |  | (c)
26987.695 | 0 | -0.03 | -11.535 | -11.565 | -1846 | -1638 | -1499 | 1151 |  | 2437 | Нарушение формы кольцевого шва | GWAN |  | 00:41 | 01:14 | 01:37 | 0 | 696 |  | EXT | Нарушение формы кольцевого шва |  | (c)
27006.513 | 7.283 | 6.345 | -4.367 | -5.305 | -619 | -471 | -441 | 263 | 2781 | 2438 |  | GOUG | GENE | 09:08 | 09:32 | 09:37 | 2524 | 357 | 8 | EXT | Зона задиров. |  | (c)
27014.72 | 3.84 | 3.812 | -7.185 | -7.213 | 1011 | 1180 | 1249 | 1011 | 3812 | 2439а |  | CORR | GENE | 03:31 | 03:58 | 04:09 | 409 | 475 | 10 | EXT |  | 0.93 | (c)
27022.987 | 1.082 | 1.062 | -10.328 | -10.348 | 125 | 222 | 211 | 125 | 1062 | 2439б |  | CORR | CIGR | 08:49 | 09:04 | 09:03 | 31 | 172 | 14 | EXT |  | 0.89 | (c)
27023.468 | 1.563 | 1.544 | -9.847 | -9.866 | 259 | 375 | 396 | 259 | 1544 | 2439б |  | CORR | CIGR | 09:11 | 09:29 | 09:33 | 36 | 272 | 12 | EXT |  | 0.89 | (c)
27023.893 | 1.988 | 1.976 | -9.422 | -9.434 | 409 | 495 | 484 | 409 | 1976 | 2439б |  | CORR | CIGR | 09:35 | 09:49 | 09:47 | 26 | 152 | 11 | EXT |  | 0.89 | (c)
27024.731 | 2.826 | 2.817 | -8.584 | -8.593 | 161 | 456 | 355 | 161 | 2817 | 2439б |  | CORR | CIGR | 08:55 | 09:42 | 09:26 | 38 | 388 | 14 | EXT |  | 0.89 | (c)
27029.032 | 7.127 | 7.092 | -4.283 | -4.318 | -943 | -678 | -716 | 489 | 4189 | 2439б |  | CORR | GENE | 05:57 | 06:39 | 06:33 | 129 | 454 | 10 | EXT |  | 0.9 | (c)
27032.828 | 10.923 | 10.913 | -0.487 | -0.497 | 119 | 381 | 293 | 119 | 442 | 2439б |  | CORR | CIGR | 08:48 | 09:30 | 09:16 | 55 | 348 | 11 | EXT |  | 0.89 | (c)
27055.945 | 0 | -0.019 | -10.945 | -10.964 | -60 | 23 | 59 | 0 |  | 2442а | Нарушение формы кольцевого шва | GWAN |  | 10:09 | 10:22 | 10:28 | 0 | 237 |  | EXT | Нарушение формы кольцевого шва |  | (c)
27063.279 | 7.334 | 7.321 | -3.611 | -3.624 | -1320 | -1044 | -1116 | 911 | 3587 | 2442а |  | CORR | CIGR | 06:46 | 07:30 | 07:19 | 37 | 408 | 10 | EXT |  | 0.89 | (c)
27066.973 | 0.083 | 0.063 | -11.267 | -11.287 | -1872 | -1716 | -1710 | 358 | 63 | 2443а |  | CORR | CIGR | 07:39 | 08:05 | 08:06 | 39 | 325 | 10 | EXT |  | 0.89 | (c)
27070.306 | 3.416 | 3.389 | -7.934 | -7.961 | 1158 | 1400 | 1348 | 692 | 3389 | 2443а |  | CORR | GENE | 03:49 | 04:28 | 04:19 | 48 | 381 | 14 | EXT |  | 0.89 | (c)
27070.92 | 4.03 | 3.982 | -7.32 | -7.368 | 2039 | -2165 | -1976 | 0 | 3982 | 2443а |  | CORR | GENE | 06:11 | 06:52 | 07:23 | 147 | 893 | 12 | EXT |  | 0.9 | (c)
27076.126 | 9.236 | 9.212 | -2.114 | -2.138 | 983 | 1121 | 1127 | 960 | 2087 | 2443а |  | CORR | GENE | 03:20 | 03:43 | 03:43 | 51 | 288 | 10 | EXT |  | 0.89 | (c)
27087.633 | 9.393 | 9.333 | -2.022 | -2.082 | 1402 | 1546 | 1515 | 603 | 1999 | 2444а |  | CORR | GENE | 04:07 | 04:30 | 04:25 | 83 | 226 | 12 | EXT |  | 0.89 | (c)
27088.498 | 10.258 | 10.239 | -1.157 | -1.176 | 1439 | 1591 | 1574 | 522 | 984 | 2444а |  | CORR | GENE | 04:13 | 04:37 | 04:35 | 192 | 269 | 15 | EXT |  | 0.91 | (c)
27089.102 | 10.862 | 10.76 | -0.553 | -0.655 | 1272 | 1371 | 1332 | 839 | 331 | 2444а |  | CORR | GENE | 03:46 | 04:02 | 03:55 | 324 | 120 | 10 | EXT |  | 0.92 | (c)
27091.057 | 1.402 | 0.093 | -9.703 | -11.012 | -1723 | -1692 | -1671 | 507 | 93 | 2445а |  | CORR | GENE | 04:47 | 04:52 | 04:56 | 2194 | 105 | 15 | EXT |  | 1.02 | (b)
27095.827 | 6.172 | 6.144 | -4.933 | -4.961 | -1834 | -1739 | -1703 | 396 | 4919 | 2445а |  | CORR | CIGR | 04:29 | 04:45 | 04:50 | 42 | 264 | 10 | EXT |  | 0.89 | (c)
27112.071 | 0.026 | 0.021 | -11.209 | -11.214 | -2019 | -1799 | -1835 | 212 | 21 | 2447а |  | CORR | GENE | 06:18 | 06:53 | 06:47 | 85 | 367 | 10 | EXT |  | 0.89 | (c)
27112.164 | 0.119 | 0.107 | -11.116 | -11.128 | 1989 | 2144 | 2119 | 0 | 107 | 2447а |  | CORR | CIGR | 05:05 | 05:30 | 05:26 | 39 | 260 | 10 | EXT |  | 0.89 | (c)
27174.73 | 4.09 | 4.073 | -6.75 | -6.767 | 320 | 452 | 423 | 320 | 4073 | 2453а |  | CORR | GENE | 10:27 | 10:48 | 10:44 | 68 | 206 | 11 | EXT |  | 0.89 | (c)
27179.414 | 8.774 | 8.748 | -2.066 | -2.092 | -972 | -890 | -860 | 748 | 2051 | 2453а |  | CORR | CIGR | 06:59 | 07:12 | 07:17 | 41 | 223 | 18 | EXT |  | 0.89 | (c)
27201.976 | 9.246 | 9.234 | -1.664 | -1.676 | 1657 | 1848 | 1867 | 154 | 1594 | 2455а |  | CORR | GENE | 04:51 | 05:22 | 05:25 | 82 | 420 | 14 | EXT |  | 0.89 | (c)
27293.075 | 0 | 0 | -11.395 | -11.395 | -928 | -553 | -616 | 303 | 0 | 2464 |  | GWAN |  | 08:38 | 09:38 | 09:28 | 0 | 625 |  | EXT | Место ремонта. |  | (c)
27306.592 | 2.122 | 2.081 | -9.293 | -9.334 | 952 | 1078 | 1099 | 952 | 2081 | 2465 |  | CORR | GENE | 04:09 | 04:29 | 04:33 | 94 | 293 | 15 | EXT |  | 0.89 | (c)
27314.801 | 10.331 | 10.22 | -1.084 | -1.195 | -2186 | -2138 | -2138 | 45 | 922 | 2465 |  | CORR | GENE | 07:43 | 07:50 | 07:50 | 273 | 95 | 12 | EXT |  | 0.92 | (c)
27316.673 | 0.788 | 0.655 | -10.467 | -10.6 | 2055 | 2078 | 2080 | 127 | 655 | 2466 |  | CORR | GENE | 04:26 | 04:30 | 04:30 | 329 | 49 | 11 | EXT |  | 0.93 | (c)
27352.346 | 2.351 | 2.096 | -8.854 | -9.109 | -1328 | -1176 | -1149 | 903 | 2096 | 2469 |  | CORR | GENE | 07:21 | 07:46 | 07:50 | 1242 | 359 | 10 | EXT |  | 0.96 | (c)
27354.1 | 4.105 | 3.922 | -7.1 | -7.283 | 2085 | -2061 | -2153 | 0 | 3922 | 2469 |  | CORR | GENE | 04:32 | 05:23 | 05:08 | 199 | 446 | 11 | EXT |  | 0.91 | (c)
27359.284 | 9.289 | 9.027 | -1.916 | -2.178 | 2035 | -2182 | 2222 | 0 | 1588 | 2469 |  | CORR | GENE | 04:24 | 05:03 | 04:54 | 590 | 373 | 12 | EXT |  | 0.96 | (c)
27372.415 | 0 | 0 | -11.415 | -11.415 | 1149 | -157 | -1422 | 0 | 0 | 2471 |  | GWAN |  | 03:53 | 00:22 | 08:58 | 0 | 3780 |  | EXT | Место ремонта. |  | (c)
27391.857 | 8.027 | 7.985 | -3.248 | -3.29 | 1262 | 1663 | 1509 | 474 | 3103 | 2472 |  | CORR | GENE | 04:60 | 06:05 | 05:40 | 187 | 495 | 12 | EXT |  | 0.91 | (c)
27400.54 | 5.435 | 5.264 | -5.4 | -5.571 | -1719 | -1519 | -1417 | 511 | 5264 | 2473а |  | CORR | GENE | 04:23 | 04:55 | 05:12 | 213 | 604 | 10 | EXT |  | 0.91 | (c)
27422.356 | 3.076 | 3.071 | -7.864 | -7.869 | -624 | -419 | -496 | 368 | 3071 | 2474аб |  | CORR | CIGR | 10:53 | 11:26 | 11:14 | 28 | 257 | 11 | EXT |  | 0.89 | (c)
27422.773 | 3.493 | 3.483 | -7.447 | -7.457 | -700 | -513 | -583 | 465 | 3483 | 2474аб |  | CORR | CIGR | 10:41 | 11:11 | 10:60 | 44 | 235 | 10 | EXT |  | 0.89 | (c)
27423.418 | 4.138 | 2.987 | -6.802 | -7.953 | 136 | 183 | 400 | 136 | 2987 | 2474аб |  | GOUG | GENE | 00:56 | 01:03 | 01:38 | 1273 | 529 | 11 | EXT | Зона задиров. |  | (c)
27442.681 | 1.641 | 1.621 | -9.704 | -9.724 | 2226 | -2119 | -2015 | 0 | 1621 | 2476а |  | CORR | GENE | 06:52 | 07:11 | 07:28 | 64 | 440 | 13 | EXT |  | 0.89 | (c)
27522.83 | 0 | 0 | -9.17 | -9.17 | 1508 | 1694 | 1673 | 392 | 0 | 2484б | Непровар / утяжина | GWAN |  | 06:13 | 06:44 | 06:40 | 0 | 331 | 31 | INT | Непровар / утяжина |  | (a)
27522.83 | 0 | -0.011 | -9.17 | -9.181 | -1657 | -1610 | -1507 | 573 |  | 2484б | Нарушение формы кольцевого шва | GWAN |  | 09:43 | 09:50 | 10:07 | 0 | 300 |  | EXT | Нарушение формы кольцевого шва |  | (c)
27532 | 0 | -0.01 | -10.265 | -10.275 | -900 | -679 | -60 | 0 |  | 2485а | Нарушение формы кольцевого шва | GWAN |  | 03:22 | 03:58 | 05:37 | 0 | 1680 |  | EXT | Нарушение формы кольцевого шва |  | (c)
27595.73 | 7.845 | 7.815 | -3.61 | -3.64 | -2182 | -2065 | -2065 | 1947 | 3591 | 2490а |  | CORR | GENE | 07:03 | 07:22 | 07:22 | 49 | 235 | 13 | EXT |  | 0.89 | (c)
27595.802 | 7.917 | 7.85 | -3.538 | -3.605 | 1127 | 1852 | 1571 | 1127 | 3476 | 2490а |  | CORR | GENE | 03:57 | 05:54 | 05:09 | 129 | 888 | 17 | EXT |  | 0.9 | (c)
27595.87 | 7.985 | 7.969 | -3.47 | -3.486 | -1816 | -1746 | -1725 | 1635 | 3456 | 2490а |  | CORR | CIGR | 08:02 | 08:13 | 08:17 | 30 | 180 | 12 | EXT |  | 0.89 | (c)
27596.552 | 8.667 | 8.644 | -2.788 | -2.811 | 1799 | 1868 | 1912 | 1799 | 2775 | 2490а |  | CORR | CIGR | 05:46 | 05:57 | 06:04 | 36 | 226 | 11 | EXT |  | 0.89 | (c)
27598.734 | 10.849 | 10.836 | -0.606 | -0.619 | 765 | 843 | 835 | 765 | 593 | 2490а |  | CORR | CIGR | 02:59 | 03:11 | 03:10 | 26 | 139 | 10 | EXT |  | 0.89 | (c)
27599.274 | 11.389 | 11.309 | -0.066 | -0.146 | 2191 | 2209 | 2214 | 2191 | 18 | 2490а |  | CORR | AXGR | 06:49 | 06:52 | 06:53 | 128 | 47 | 11 | EXT |  | 0.9 | (c)
27601.231 | 1.891 | 0.496 | -9.069 | -10.464 | -140 | -94 | -88 | 36 | 496 | 2490б |  | CORR | GENE | 04:52 | 04:59 | 05:00 | 2448 | 104 | 10 | EXT |  | 0.97 | (c)
27614.744 | 4.444 | 4.428 | -7.136 | -7.152 | 424 | 500 | 507 | 424 | 4428 | 2491а |  | CORR | CIGR | 04:48 | 05:00 | 05:01 | 29 | 166 | 12 | EXT |  | 0.89 | (c)
27659.294 | 5.199 | 5.183 | -6.191 | -6.207 | 697 | 847 | 816 | 697 | 5183 | 2495а |  | CORR | CIGR | 01:42 | 02:06 | 02:01 | 47 | 238 | 12 | EXT |  | 0.89 | (c)
27659.48 | 5.385 | 5.372 | -6.005 | -6.018 | 836 | 968 | 935 | 836 | 5372 | 2495а |  | CORR | GENE | 02:04 | 02:25 | 02:20 | 48 | 198 | 14 | EXT |  | 0.89 | (c)
27676.632 | 0.267 | 0.09 | -11.118 | -11.295 | 640 | 808 | 823 | 640 | 90 | 2497а |  | ARTD | GENE | 02:21 | 02:48 | 02:50 | 497 | 366 |  | EXT | Наплавка/вышлифовка 10%. |  | (c)
27683.742 | 7.377 | 7.34 | -4.008 | -4.045 | 1442 | 1556 | 1548 | 576 | 3998 | 2497а |  | CORR | CIGR | 04:30 | 04:49 | 04:47 | 47 | 213 | 12 | EXT |  | 0.89 | (c)
27683.894 | 7.529 | 7.47 | -3.856 | -3.915 | 1578 | 1731 | 1813 | 182 | 3821 | 2497а |  | CORR | GENE | 04:52 | 05:17 | 05:30 | 94 | 470 | 13 | EXT |  | 0.89 | (c)
27683.944 | 7.579 | 7.411 | -3.806 | -3.974 | 242 | 393 | 525 | 242 | 3589 | 2497а |  | ARTD | GENE | 01:17 | 01:41 | 02:02 | 385 | 567 |  | EXT | Наплавка/вышлифовка 10%. |  | (c)
27687.624 | 11.259 | 11.249 | -0.126 | -0.136 | 485 | 547 | 539 | 485 | 113 | 2497а |  | CORR | CIGR | 01:56 | 02:06 | 02:05 | 23 | 108 | 11 | EXT |  | 0.89 | (c)
27688.332 | 0.582 | 0.57 | -10.698 | -10.71 | 174 | 274 | 258 | 174 | 570 | 2498а |  | CORR | CIGR | 01:36 | 01:52 | 01:49 | 33 | 168 | 11 | EXT |  | 0.89 | (c)
27689.139 | 1.389 | 1.376 | -9.891 | -9.904 | 138 | 204 | 220 | 138 | 1376 | 2498а |  | CORR | CIGR | 01:30 | 01:40 | 01:43 | 24 | 165 | 11 | EXT |  | 0.89 | (c)
27691.981 | 4.231 | 4.141 | -7.049 | -7.139 | 1403 | 1585 | 1565 | 503 | 4141 | 2498а |  | CORR | GENE | 04:54 | 05:23 | 05:20 | 180 | 325 | 11 | EXT |  | 0.9 | (c)
27692.595 | 4.845 | 4.59 | -6.435 | -6.69 | 1440 | 1512 | 1502 | 667 | 4590 | 2498а |  | CORR | GENE | 04:60 | 05:12 | 05:10 | 324 | 123 | 10 | EXT |  | 0.92 | (c)
27695.965 | 8.215 | 8.168 | -3.065 | -3.112 | 55 | 128 | 127 | 55 | 3048 | 2498а |  | CORR | GENE | 01:16 | 01:28 | 01:28 | 64 | 144 | 10 | EXT |  | 0.89 | (c)
27697.568 | 9.818 | 9.775 | -1.462 | -1.505 | 100 | 170 | 353 | 100 | 1450 | 2498а |  | CORR | GENE | 01:24 | 01:35 | 02:04 | 55 | 505 | 13 | EXT |  | 0.89 | (c)
27698.267 | 10.517 | 10.501 | -0.763 | -0.779 | 1110 | 1226 | 1225 | 890 | 738 | 2498а |  | CORR | CIGR | 04:07 | 04:25 | 04:25 | 41 | 230 | 13 | EXT |  | 0.89 | (c)
27706.378 | 7.348 | 7.329 | -3.992 | -4.011 | 885 | 986 | 972 | 885 | 3961 | 2499а |  | CORR | GENE | 04:54 | 05:10 | 05:08 | 50 | 175 | 10 | EXT |  | 0.89 | (c)
27710.55 | 0.18 | 0.142 | -11.17 | -11.208 | 231 | 758 | 668 | 231 | 142 | 2500а |  | CORR | GENE | 03:30 | 04:55 | 04:41 | 87 | 875 | 12 | EXT |  | 0.89 | (c)
27710.581 | 0.211 | 0.082 | -11.139 | -11.268 | 28 | 54 | 72 | 28 | 82 | 2500а |  | CORR | GENE | 02:58 | 03:02 | 03:05 | 411 | 86 | 15 | EXT |  | 0.96 | (c)
27710.979 | 0.609 | 0.59 | -10.741 | -10.76 | 87 | 549 | 491 | 87 | 590 | 2500а |  | CORR | GENE | 03:07 | 04:22 | 04:12 | 83 | 809 | 12 | EXT |  | 0.89 | (c)
27713.22 | 2.85 | 2.774 | -8.5 | -8.576 | 1685 | 1728 | 1717 | 482 | 2774 | 2500а |  | CORR | GENE | 07:25 | 07:32 | 07:30 | 156 | 64 | 10 | EXT |  | 0.9 | (c)
27713.874 | 3.504 | 3.485 | -7.846 | -7.865 | 228 | 488 | 492 | 228 | 3485 | 2500а |  | CORR | GENE | 03:30 | 04:12 | 04:13 | 48 | 528 | 13 | EXT |  | 0.89 | (c)
27717.111 | 6.741 | 6.72 | -4.609 | -4.63 | -185 | -116 | -91 | 0 | 4589 | 2500а |  | CORR | CIGR | 02:23 | 02:34 | 02:38 | 41 | 189 | 11 | EXT |  | 0.89 | (c)
27745.632 | 1.502 | 1.449 | -9.753 | -9.806 | 1013 | 1381 | 1529 | 186 | 1449 | 2503а |  | CORR | GENE | 01:59 | 02:58 | 03:22 | 314 | 1032 | 10 | EXT |  | 0.92 | (c)
27754.693 | 10.563 | 10.467 | -0.692 | -0.788 | 939 | 978 | 966 | 939 | 30 | 2503а |  | CORR | GENE | 01:47 | 01:53 | 01:51 | 758 | 54 | 12 | EXT |  | 0.97 | (c)
27755.433 | 0.048 | 0.047 | -11.032 | -11.033 | 439 | 454 | 465 | 439 | 47 | 2504а |  | CORR | GENE | 01:47 | 01:49 | 01:51 | 950 | 53 | 12 | EXT |  | 0.97 | (c)
27758.65 | 3.265 | 3.021 | -7.815 | -8.059 | 140 | 441 | 370 | 140 | 3021 | 2504а |  | GOUG | GENE | 00:58 | 01:47 | 01:35 | 799 | 460 | 7 | EXT | Зона задиров. |  | (c)
27761.95 | 6.565 | 6.037 | -4.515 | -5.043 | 342 | 405 | 547 | 342 | 3611 | 2504а |  | GOUG | GENE | 01:31 | 01:41 | 02:04 | 1432 | 410 | 8 | EXT | Зона задиров. |  | (c)
27802.989 | 2.289 | 2.281 | -8.901 | -8.909 | -1871 | -1751 | -1787 | 360 | 2281 | 2509а |  | CORR | CIGR | 04:36 | 04:55 | 04:49 | 21 | 168 | 12 | EXT |  | 0.89 | (c)
27803.434 | 2.734 | 2.593 | -8.456 | -8.597 | -1958 | -1928 | -1937 | 272 | 2593 | 2509а |  | CORR | AXGR | 04:22 | 04:27 | 04:25 | 531 | 43 | 12 | EXT |  | 0.95 | (c)
27803.49 | 2.79 | 2.572 | -8.4 | -8.618 | -1739 | -1713 | -1704 | 491 | 2572 | 2509а |  | CORR | GENE | 04:57 | 05:01 | 05:03 | 421 | 69 | 12 | EXT |  | 0.94 | (c)
28027.485 | 1.585 | 1.369 | -1.725 | -1.941 | -2189 | -2165 | -2157 | 42 | 493 | 2528ба |  | CORR | GENE | 03:34 | 03:38 | 03:39 | 1448 | 64 | 10 | EXT |  | 0.97 | (c)
28051.99 | 0 | -0.032 | -11.315 | -11.347 | 897 | 1165 | 1161 | 806 |  | 2531 | Нарушение формы кольцевого шва | GWAN |  | 01:02 | 01:45 | 01:44 | 0 | 528 |  | EXT | Нарушение формы кольцевого шва |  | (c)
28051.99 | 0 | 0 | -11.315 | -11.315 | -2210 | -369 | -1047 | 0 | 0 | 2531 |  | GWAN |  | 04:40 | 09:37 | 07:48 | 0 | 2325 |  | EXT | Место ремонта. |  | (c)
28162.52 | 0 | -0.026 | -11.295 | -11.321 | 140 | 397 | 374 | 140 |  | 2541 | Нарушение формы кольцевого шва | GWAN |  | 01:56 | 02:38 | 02:34 | 0 | 468 |  | EXT | Нарушение формы кольцевого шва |  | (c)
28162.52 | 0 | 0 | -11.295 | -11.295 | 1969 | -1641 | -1922 | 0 | 0 | 2541 |  | GWAN |  | 06:52 | 09:09 | 08:24 | 0 | 1139 |  | EXT | Место ремонта. |  | (c)
28168.248 | 5.728 | 4.959 | -5.567 | -6.336 | 2117 | 2223 | -2203 | 0 | 4885 | 2541 |  | CORR | GENE | 07:15 | 07:33 | 07:38 | 1451 | 281 | 10 | EXT |  | 0.97 | (c)
28170.031 | 7.511 | 7.039 | -3.784 | -4.256 | 2105 | 2165 | 2135 | 65 | 2767 | 2541 |  | CORR | GENE | 07:14 | 07:23 | 07:18 | 1489 | 60 | 13 | EXT |  | 0.99 | (c)
28186.126 | 1.186 | 1.032 | -10.079 | -10.233 | 2152 | 2163 | 2167 | 50 | 1032 | 2543а |  | CORR | AXGR | 08:15 | 08:16 | 08:17 | 274 | 29 | 12 | EXT |  | 0.92 | (c)
28186.746 | 1.806 | 1.75 | -9.459 | -9.515 | 2211 | 2214 | 2217 | 7 | 1750 | 2543а |  | CORR | AXSL | 08:24 | 08:25 | 08:25 | 130 | 12 | 12 | EXT |  | 0.9 | (c)
28187.832 | 2.892 | 2.881 | -8.373 | -8.384 | -2199 | -2167 | -2154 | 32 | 2881 | 2543а |  | CORR | CIGR | 08:32 | 08:38 | 08:40 | 23 | 89 | 15 | EXT |  | 0.89 | (c)
28187.987 | 3.047 | 2.161 | -8.218 | -9.104 | 2195 | 2218 | 2212 | 1 | 2161 | 2543а |  | CORR | AXGR | 08:22 | 08:25 | 08:24 | 2426 | 34 | 10 | EXT |  | 0.97 | (c)
28191.115 | 6.175 | 6.157 | -5.09 | -5.108 | 1965 | 2161 | 2073 | 50 | 5076 | 2543а |  | CORR | CIGR | 07:44 | 08:16 | 08:02 | 32 | 215 | 11 | EXT |  | 0.89 | (c)
28191.854 | 6.914 | 6.904 | -4.351 | -4.361 | 1777 | 1871 | 1861 | 285 | 4339 | 2543а |  | CORR | CIGR | 07:14 | 07:29 | 07:28 | 22 | 169 | 11 | EXT |  | 0.89 | (c)
28192.17 | 7.23 | 7.205 | -4.035 | -4.06 | 1554 | 1698 | 1734 | 317 | 4012 | 2543а |  | CORR | GENE | 06:38 | 07:01 | 07:07 | 48 | 359 | 10 | EXT |  | 0.89 | (c)
28192.262 | 7.322 | 6.784 | -3.943 | -4.481 | 2161 | 2222 | 2199 | 0 | 3260 | 2543а |  | CORR | GENE | 08:16 | 08:26 | 08:22 | 1221 | 78 | 10 | EXT |  | 0.96 | (c)
28195.144 | 10.204 | 10.156 | -1.061 | -1.109 | 320 | 400 | 510 | 320 | 1047 | 2543а |  | CORR | GENE | 03:19 | 03:32 | 03:50 | 62 | 380 | 12 | EXT |  | 0.89 | (c)
28196.364 | 0.159 | 0.143 | -11.101 | -11.117 | -1039 | -720 | -824 | 608 | 143 | 2543б |  | CORR | GENE | 09:13 | 10:04 | 09:47 | 144 | 431 | 15 | EXT |  | 0.9 | (c)
28200.523 | 4.318 | 3.368 | -6.942 | -7.892 | 2035 | 2061 | 2062 | 141 | 3368 | 2543б |  | CORR | GENE | 05:29 | 05:33 | 05:33 | 1180 | 54 | 11 | EXT |  | 0.97 | (c)
28200.636 | 4.431 | 4.371 | -6.829 | -6.889 | -1964 | -1895 | -1766 | 266 | 4371 | 2543б |  | CORR | GENE | 06:43 | 06:54 | 07:15 | 86 | 397 | 13 | EXT |  | 0.89 | (c)
28201.002 | 4.797 | 4.648 | -6.463 | -6.612 | 2053 | 2108 | 2091 | 102 | 4648 | 2543б |  | CORR | GENE | 05:32 | 05:40 | 05:38 | 212 | 76 | 13 | EXT |  | 0.91 | (c)
28201.416 | 5.211 | 4.963 | -6.049 | -6.297 | 2029 | 2109 | 2081 | 98 | 4963 | 2543б |  | CORR | GENE | 05:28 | 05:41 | 05:36 | 681 | 104 | 11 | EXT |  | 0.96 | (c)
28201.637 | 5.432 | 5.42 | -5.828 | -5.84 | -2230 | -2165 | -2177 | 0 | 5420 | 2543б |  | CORR | CIGR | 06:00 | 06:11 | 06:09 | 29 | 107 | 10 | EXT |  | 0.89 | (c)
28203.091 | 6.886 | 6.875 | -4.374 | -4.385 | 1657 | 1697 | 1711 | 466 | 4364 | 2543б |  | CORR | CIGR | 04:28 | 04:34 | 04:36 | 21 | 108 | 11 | EXT |  | 0.89 | (c)
28205.181 | 8.976 | 8.965 | -2.284 | -2.295 | 1827 | 1862 | 1865 | 326 | 2277 | 2543б |  | CORR | CIGR | 04:55 | 05:01 | 05:01 | 18 | 77 | 12 | EXT |  | 0.89 | (c)
28207.54 | 0.075 | 0.052 | -11.23 | -11.253 | 776 | 1015 | 1008 | 776 | 52 | 2544а |  | CORR | GENE | 07:01 | 07:39 | 07:38 | 88 | 464 | 12 | EXT |  | 0.89 | (c)
28248.45 | 6.945 | 6.94 | -4.425 | -4.43 | -917 | -847 | -854 | 791 | 4402 | 2547а |  | CORR | CIGR | 11:11 | 11:23 | 11:21 | 28 | 126 | 10 | EXT |  | 0.89 | (c)
28267.538 | 3.288 | 3.276 | -8.072 | -8.084 | -2099 | -2014 | -2020 | 131 | 3276 | 2549а |  | CORR | CIGR | 08:07 | 08:21 | 08:20 | 26 | 158 | 11 | EXT |  | 0.89 | (c)
28280.943 | 5.333 | 5.318 | -5.927 | -5.942 | -145 | -96 | -94 | 43 | 5318 | 2550а |  | CORR | CIGR | 00:03 | 00:11 | 00:11 | 34 | 102 | 14 | EXT |  | 0.89 | (c)
28282.031 | 6.421 | 6.413 | -4.839 | -4.847 | -113 | -79 | -72 | 30 | 4817 | 2550а |  | CORR | CIGR | 00:08 | 00:14 | 00:15 | 30 | 83 | 13 | EXT |  | 0.89 | (c)
28297.003 | 10.133 | 10.091 | -1.202 | -1.244 | 1147 | 1148 | 1169 | 1147 | 966 | 2551а |  | CORR | AXGR | 04:13 | 04:13 | 04:17 | 278 | 43 | 12 | EXT |  | 0.92 | (c)
28298.169 | 11.299 | 10.445 | -0.036 | -0.89 | 1163 | 1240 | 1563 | 1163 | 36 | 2551а |  | CORR | GENE | 04:16 | 04:28 | 05:20 | 854 | 799 | 12 | EXT |  | 0.97 | (c)
28298.21 | 0.005 | 0.005 | -11.015 | -11.015 | -657 | -475 | 28 | 0 | 5 | 2552а |  | CORR | GENE | 03:57 | 04:27 | 05:48 | 535 | 1369 | 14 | EXT |  | 0.97 | (c)
28302.848 | 4.643 | 4.628 | -6.377 | -6.392 | 821 | 977 | 968 | 821 | 4628 | 2552а |  | CORR | CIGR | 07:56 | 08:21 | 08:19 | 25 | 293 | 10 | EXT |  | 0.89 | (c)
28304.3 | 6.095 | 6.053 | -4.925 | -4.967 | -4 | 1 | 6 | 0 | 4875 | 2552а |  | CORR | AXGR | 05:43 | 05:43 | 05:44 | 92 | 19 | 10 | EXT |  | 0.89 | (c)
28304.459 | 6.254 | 6.231 | -4.766 | -4.789 | 59 | 111 | 119 | 59 | 4760 | 2552а |  | CORR | CIGR | 05:53 | 06:01 | 06:02 | 29 | 120 | 11 | EXT |  | 0.89 | (c)
28317.469 | 8.244 | 8.185 | -3.206 | -3.265 | -1887 | -1786 | -1811 | 344 | 3168 | 2553а |  | CORR | GENE | 05:14 | 05:30 | 05:26 | 97 | 152 | 12 | EXT |  | 0.89 | (c)
28317.626 | 8.401 | 8.344 | -3.049 | -3.106 | -931 | -580 | -685 | 439 | 3028 | 2553а |  | CORR | GENE | 07:48 | 08:45 | 08:28 | 78 | 492 | 13 | EXT |  | 0.89 | (c)
28317.937 | 8.712 | 8.631 | -2.738 | -2.819 | -426 | -340 | -334 | 243 | 2554 | 2553а |  | CORR | GENE | 09:10 | 09:23 | 09:24 | 265 | 183 | 15 | EXT |  | 0.93 | (c)
28355.272 | 0.492 | 0.344 | -10.338 | -10.486 | -1192 | -1109 | -1136 | 1039 | 344 | 2557а |  | CORR | GENE | 07:29 | 07:43 | 07:38 | 260 | 112 | 14 | EXT |  | 0.93 | (c)
28355.308 | 0.528 | 0.344 | -10.302 | -10.486 | 2011 | 2138 | 2208 | 0 | 344 | 2557а |  | CORR | GENE | 04:06 | 04:27 | 04:38 | 460 | 394 | 13 | EXT |  | 0.95 | (c)
28355.971 | 1.191 | 1.178 | -9.639 | -9.652 | -2122 | -2081 | -2077 | 108 | 1178 | 2557а |  | CORR | GENE | 04:59 | 05:06 | 05:06 | 56 | 90 | 13 | EXT |  | 0.89 | (c)
28380.98 | 4.15 | 4.138 | -7.095 | -7.107 | -1305 | -1235 | -1236 | 925 | 4138 | 2559а |  | CORR | CIGR | 07:24 | 07:35 | 07:35 | 25 | 139 | 10 | EXT |  | 0.89 | (c)
28381.732 | 4.902 | 4.886 | -6.343 | -6.359 | -1274 | -1204 | -1143 | 956 | 4886 | 2559а |  | CORR | CIGR | 07:29 | 07:40 | 07:50 | 30 | 263 | 10 | EXT |  | 0.89 | (c)
28382.315 | 5.485 | 5.476 | -5.76 | -5.769 | -984 | -885 | -917 | 849 | 5476 | 2559а |  | GOUG | CIGR | 08:16 | 08:32 | 08:27 | 36 | 135 | 9 | EXT | Задир. |  | (c)
28384.617 | 7.787 | 7.676 | -3.458 | -3.569 | 1676 | 1771 | 1938 | 31 | 3000 | 2559а |  | CORR | GENE | 03:25 | 03:41 | 04:07 | 569 | 524 | 11 | EXT |  | 0.95 | (c)
28387.305 | 10.475 | 10.454 | -0.77 | -0.791 | 1936 | 2164 | 2098 | 0 | 769 | 2559а |  | CORR | CIGR | 04:07 | 04:44 | 04:33 | 22 | 324 | 10 | EXT |  | 0.89 | (c)
28388.834 | 0.759 | 0.742 | -10.396 | -10.413 | 1564 | 1584 | 1612 | 571 | 742 | 2560а |  | CORR | CIGR | 03:47 | 03:50 | 03:55 | 22 | 95 | 11 | EXT |  | 0.89 | (c)
28389.249 | 1.174 | 1.164 | -9.981 | -9.991 | 1687 | 1720 | 1711 | 495 | 1164 | 2560а |  | CORR | CIGR | 04:07 | 04:12 | 04:11 | 20 | 49 | 10 | EXT |  | 0.89 | (c)
28400.831 | 1.601 | 1.582 | -9.424 | -9.443 | 511 | 566 | 636 | 511 | 1582 | 2561а |  | CORR | CIGR | 03:17 | 03:26 | 03:37 | 45 | 250 | 13 | EXT |  | 0.89 | (c)
28401.851 | 2.621 | 2.616 | -8.404 | -8.409 | -169 | -112 | -102 | 35 | 2616 | 2561а |  | CORR | CIGR | 01:27 | 01:36 | 01:38 | 24 | 134 | 10 | EXT |  | 0.89 | (c)
28403.872 | 4.642 | 4.466 | -6.383 | -6.559 | 444 | 501 | 590 | 444 | 4466 | 2561а |  | CORR | GENE | 03:06 | 03:15 | 03:29 | 510 | 292 | 14 | EXT |  | 0.96 | (c)
28404.609 | 5.379 | 5.364 | -5.646 | -5.661 | 498 | 528 | 553 | 498 | 5364 | 2561а |  | CORR | CIGR | 03:15 | 03:20 | 03:24 | 37 | 110 | 11 | EXT |  | 0.89 | (c)
28406.938 | 7.708 | 7.49 | -3.317 | -3.535 | 1672 | 2000 | 1903 | 97 | 2720 | 2561а |  | CORR | GENE | 06:24 | 07:17 | 07:01 | 815 | 462 | 10 | EXT |  | 0.95 | (c)
28407.598 | 8.368 | 8.36 | -2.657 | -2.665 | 1902 | 1946 | 2003 | 126 | 2638 | 2561а |  | CORR | CIGR | 07:01 | 07:08 | 07:18 | 27 | 203 | 11 | EXT |  | 0.89 | (c)
28407.984 | 8.754 | 8.746 | -2.271 | -2.279 | 1643 | 2036 | 1881 | 112 | 2238 | 2561а |  | CORR | CIGR | 06:19 | 07:23 | 06:58 | 41 | 476 | 10 | EXT |  | 0.89 | (c)
28408.279 | 9.049 | 9.019 | -1.976 | -2.006 | 1924 | 2033 | 2010 | 134 | 1960 | 2561а |  | CORR | CIGR | 07:05 | 07:22 | 07:19 | 46 | 173 | 10 | EXT |  | 0.89 | (c)
28410.095 | 10.865 | 10.846 | -0.16 | -0.179 | 371 | 424 | 493 | 371 | 13 | 2561а |  | CORR | GENE | 02:54 | 03:03 | 03:14 | 166 | 244 | 21 | EXT |  | 0.92 | (c)
28410.201 | 10.971 | 10.856 | -0.054 | -0.169 | 1229 | 1839 | 1682 | 96 | 26 | 2561а |  | CORR | GENE | 05:13 | 06:51 | 06:26 | 143 | 906 | 10 | EXT |  | 0.9 | (c)
28410.321 | 0.066 | 0.016 | -10.684 | -10.734 | 607 | 971 | 1003 | 607 | 16 | 2562 |  | CORR | GENE | 02:33 | 03:32 | 03:37 | 112 | 793 | 12 | EXT |  | 0.9 | (c)
28410.368 | 0.113 | 0.106 | -10.637 | -10.644 | -1493 | -1403 | -1402 | 737 | 106 | 2562 |  | CORR | CIGR | 08:54 | 09:09 | 09:09 | 30 | 183 | 10 | EXT |  | 0.89 | (c)
28410.38 | 0.125 | 0.075 | -10.625 | -10.675 | 1848 | 2109 | 2168 | 0 | 75 | 2562 |  | CORR | GENE | 05:53 | 06:35 | 06:45 | 57 | 641 | 10 | EXT |  | 0.89 | (c)
28412.681 | 2.426 | 2.404 | -8.324 | -8.346 | 2018 | -2131 | 2192 | 0 | 2404 | 2562 |  | CORR | GENE | 06:21 | 07:11 | 06:49 | 183 | 348 | 18 | EXT |  | 0.92 | (c)
28412.707 | 2.452 | 2.437 | -8.298 | -8.313 | 974 | 1524 | 1287 | 631 | 2437 | 2562 |  | CORR | CIGR | 03:32 | 05:01 | 04:23 | 39 | 626 | 17 | EXT |  | 0.89 | (c)
28415.281 | 5.026 | 4.517 | -5.724 | -6.233 | 2068 | 2125 | -2198 | 0 | 4517 | 2562 |  | CORR | GENE | 06:29 | 06:38 | 07:00 | 1595 | 391 | 11 | EXT |  | 0.98 | (c)
28415.829 | 5.574 | 5.534 | -5.176 | -5.216 | 1046 | 1072 | 1061 | 1046 | 5110 | 2562 |  | CORR | AXGR | 03:44 | 03:48 | 03:46 | 106 | 31 | 12 | EXT |  | 0.89 | (c)
28415.967 | 5.712 | 5.617 | -5.038 | -5.133 | 1148 | 1194 | 1176 | 1026 | 4892 | 2562 |  | CORR | GENE | 04:00 | 04:08 | 04:05 | 241 | 57 | 10 | EXT |  | 0.91 | (c)
28416.392 | 6.137 | 3.532 | -4.613 | -7.218 | 220 | 287 | 506 | 220 | 2975 | 2562 |  | GOUG | GENE | 01:30 | 01:41 | 02:17 | 4243 | 572 | 7 | EXT | Зона задиров. |  | (c)
28417.625 | 7.37 | 6.76 | -3.38 | -3.99 | 2141 | 2224 | 2191 | 0 | 3151 | 2562 |  | CORR | GENE | 06:40 | 06:54 | 06:48 | 839 | 100 | 12 | EXT |  | 0.97 | (c)
28418.788 | 8.533 | 8.51 | -2.217 | -2.24 | 1909 | 2014 | 2018 | 105 | 2188 | 2562 |  | CORR | GENE | 06:03 | 06:20 | 06:21 | 52 | 216 | 10 | EXT |  | 0.89 | (c)
28419.629 | 9.374 | 6.04 | -1.376 | -4.71 | -1560 | -1203 | -1263 | 670 | 236 | 2562 |  | GOUG | GENE | 08:43 | 09:41 | 09:31 | 4474 | 594 | 9 | EXT | Зона задиров. |  | (c)
28420.064 | 9.809 | 9.65 | -0.941 | -1.1 | -2177 | -2116 | -2139 | 53 | 871 | 2562 |  | CORR | GENE | 07:04 | 07:13 | 07:10 | 229 | 76 | 11 | EXT |  | 0.91 | (c)
28420.324 | 10.069 | 10.014 | -0.681 | -0.736 | 1791 | 2045 | 2039 | 0 | 666 | 2562 |  | CORR | GENE | 05:44 | 06:25 | 06:24 | 70 | 496 | 10 | EXT |  | 0.89 | (c)
28420.717 | 10.462 | 10.42 | -0.288 | -0.33 | -141 | 148 | 97 | 0 | 271 | 2562 |  | CORR | GENE | 00:32 | 01:19 | 01:11 | 59 | 476 | 10 | EXT |  | 0.89 | (c)
28420.844 | 10.589 | 10.409 | -0.161 | -0.341 | 2200 | 2226 | 2213 | 4 | 70 | 2562 |  | CORR | AXGR | 06:50 | 06:54 | 06:52 | 271 | 27 | 12 | EXT |  | 0.92 | (c)
28420.907 | 10.652 | 10.639 | -0.098 | -0.111 | -96 | 392 | 554 | 0 | 40 | 2562 |  | CORR | GENE | 00:39 | 01:58 | 02:24 | 71 | 1300 | 11 | EXT |  | 0.89 | (c)
28421.32 | 0.315 | 0.256 | -11.11 | -11.169 | 1323 | 1458 | 1458 | 639 | 256 | 2563 |  | CORR | GENE | 03:32 | 03:54 | 03:54 | 173 | 268 | 20 | EXT |  | 0.92 | (c)
28421.422 | 0.417 | 0.406 | -11.008 | -11.019 | -837 | -788 | -769 | 700 | 406 | 2563 |  | CORR | CIGR | 09:43 | 09:51 | 09:55 | 22 | 137 | 11 | EXT |  | 0.89 | (c)
28422.256 | 1.251 | 1.234 | -10.174 | -10.191 | -1309 | -1247 | -1211 | 921 | 1234 | 2563 |  | CORR | CIGR | 08:27 | 08:37 | 08:43 | 26 | 196 | 15 | EXT |  | 0.89 | (c)
28422.305 | 1.3 | 1.225 | -10.125 | -10.2 | 1248 | 1248 | 1271 | 937 | 1225 | 2563 |  | CORR | AXGR | 03:20 | 03:20 | 03:24 | 110 | 46 | 12 | EXT |  | 0.89 | (c)
28422.505 | 1.5 | 0.191 | -9.925 | -11.234 | -1301 | -721 | -903 | 504 | 191 | 2563 |  | GOUG | GENE | 08:29 | 10:02 | 09:33 | 2446 | 796 | 9 | EXT | Зона задиров. |  | (c)
28423.035 | 2.03 | 1.975 | -9.395 | -9.45 | 1560 | 1582 | 1577 | 636 | 1975 | 2563 |  | CORR | AXGR | 04:10 | 04:14 | 04:13 | 103 | 35 | 17 | EXT |  | 0.9 | (c)
28424.134 | 3.129 | 2.99 | -8.296 | -8.435 | -1878 | -1850 | -1864 | 352 | 2990 | 2563 |  | CORR | AXGR | 06:55 | 07:00 | 06:58 | 172 | 29 | 10 | EXT |  | 0.9 | (c)
28424.789 | 3.784 | 3.659 | -7.641 | -7.766 | 1327 | 1363 | 1347 | 863 | 3659 | 2563 |  | CORR | AXGR | 03:33 | 03:39 | 03:36 | 198 | 41 | 16 | EXT |  | 0.92 | (c)
28425.497 | 4.492 | 3.842 | -6.933 | -7.583 | -2132 | -2051 | -1948 | 98 | 3842 | 2563 |  | CORR | GENE | 06:14 | 06:28 | 06:44 | 788 | 369 | 14 | EXT |  | 0.98 | (c)
28426.71 | 5.705 | 5.277 | -5.72 | -6.148 | -1849 | -1662 | -1740 | 381 | 5277 | 2563 |  | CORR | GENE | 07:00 | 07:30 | 07:18 | 497 | 219 | 12 | EXT |  | 0.95 | (c)
28429.764 | 8.759 | 8.746 | -2.666 | -2.679 | -947 | -914 | -892 | 837 | 2656 | 2563 |  | CORR | CIGR | 09:26 | 09:31 | 09:35 | 23 | 110 | 13 | EXT |  | 0.89 | (c)
28431.473 | 10.468 | 9.525 | -0.957 | -1.9 | -1250 | -1080 | -1114 | 977 | 648 | 2563 |  | CORR | GENE | 08:37 | 09:04 | 08:59 | 1252 | 274 | 12 | EXT |  | 0.98 | (c)
28432.272 | 11.267 | 11.241 | -0.158 | -0.184 | -742 | -298 | 330 | 0 | 57 | 2563 |  | CORR | GENE | 09:59 | 11:11 | 12:52 | 127 | 2144 | 10 | EXT |  | 0.9 | (c)
28432.298 | 11.293 | 11.222 | -0.132 | -0.203 | 1642 | -2029 | -2068 | 0 | 51 | 2563 |  | CORR | GENE | 04:24 | 06:31 | 06:25 | 152 | 1503 | 22 | EXT |  | 0.92 | (c)
28432.597 | 0.167 | 0.003 | -10.698 | -10.862 | -1419 | -1175 | -1107 | 796 | 3 | 2564 |  | CORR | GENE | 06:33 | 07:13 | 07:23 | 173 | 623 | 14 | EXT |  | 0.91 | (c)
28432.781 | 0.351 | 0.327 | -10.514 | -10.538 | -875 | -720 | -731 | 588 | 327 | 2564 |  | CORR | CIGR | 08:01 | 08:26 | 08:24 | 44 | 287 | 13 | EXT |  | 0.89 | (c)
28433.02 | 0.59 | 0.545 | -10.275 | -10.32 | -1241 | -1153 | -977 | 713 | 545 | 2564 |  | CORR | GENE | 07:02 | 07:16 | 07:44 | 51 | 528 | 14 | EXT |  | 0.89 | (c)
28433.362 | 0.932 | 0.86 | -9.933 | -10.005 | 1067 | 1800 | 1862 | 0 | 860 | 2564 |  | CORR | GENE | 01:14 | 03:13 | 03:23 | 217 | 1589 | 11 | EXT |  | 0.91 | (c)
28435.543 | 3.113 | 3.101 | -7.752 | -7.764 | -813 | -733 | -737 | 661 | 3101 | 2564 |  | CORR | GENE | 08:11 | 08:24 | 08:23 | 48 | 152 | 14 | EXT |  | 0.89 | (c)
28436.531 | 4.101 | 4.042 | -6.764 | -6.823 | -1168 | -1121 | -1086 | 1004 | 4042 | 2564 |  | CORR | GENE | 07:14 | 07:21 | 07:27 | 80 | 164 | 13 | EXT |  | 0.89 | (c)
28436.944 | 4.514 | 4.435 | -6.351 | -6.43 | 1634 | 1892 | 1823 | 219 | 4435 | 2564 |  | CORR | GENE | 02:46 | 03:27 | 03:16 | 109 | 377 | 13 | EXT |  | 0.9 | (c)
28437.354 | 4.924 | 4.772 | -5.941 | -6.093 | 1920 | 2000 | 2052 | 46 | 4772 | 2564 |  | CORR | GENE | 03:32 | 03:45 | 03:53 | 253 | 264 | 11 | EXT |  | 0.92 | (c)
28437.66 | 5.23 | 5.168 | -5.635 | -5.697 | 2076 | 2085 | 2086 | 135 | 5168 | 2564 |  | CORR | AXGR | 03:57 | 03:59 | 03:59 | 91 | 19 | 14 | EXT |  | 0.89 | (c)
28437.842 | 5.412 | 5.396 | -5.453 | -5.469 | 2027 | 2117 | 2130 | 0 | 5396 | 2564 |  | CORR | CIGR | 03:49 | 04:04 | 04:06 | 34 | 206 | 27 | EXT |  | 0.89 | (c)
28438.515 | 6.085 | 5.998 | -4.78 | -4.867 | 2194 | 2210 | 2208 | 9 | 4650 | 2564 |  | CORR | AXGR | 04:16 | 04:19 | 04:18 | 217 | 27 | 12 | EXT |  | 0.91 | (c)
28438.793 | 6.363 | 6.207 | -4.502 | -4.658 | -1379 | -1266 | -1260 | 852 | 4468 | 2564 |  | CORR | GENE | 06:40 | 06:58 | 06:59 | 190 | 237 | 15 | EXT |  | 0.91 | (c)
28439.144 | 6.714 | 6.688 | -4.151 | -4.177 | 1590 | 1832 | 1753 | 315 | 4131 | 2564 |  | CORR | CIGR | 02:39 | 03:18 | 03:05 | 46 | 326 | 11 | EXT |  | 0.89 | (c)
28443.35 | 0.055 | 0.032 | -10.84 | -10.863 | 1941 | 2134 | 2097 | 0 | 32 | 2565а |  | CORR | GENE | 03:17 | 03:49 | 03:42 | 51 | 311 | 14 | EXT |  | 0.89 | (c)
28445.875 | 2.58 | 1.937 | -8.315 | -8.958 | 1365 | 1660 | 1611 | 374 | 1937 | 2565а |  | GOUG | GENE | 01:44 | 02:32 | 02:24 | 1844 | 491 | 3 | EXT | Зона задиров. |  | (c)
28448.254 | 4.959 | 4.425 | -5.936 | -6.47 | 1284 | 1577 | 1606 | 302 | 4425 | 2565а |  | GOUG | GENE | 01:31 | 02:19 | 02:23 | 1447 | 644 | 14 | EXT | Зона задиров. |  | (c)
28452.544 | 9.249 | 9.226 | -1.646 | -1.669 | -881 | -819 | -800 | 719 | 1646 | 2565а |  | CORR | CIGR | 07:42 | 07:52 | 07:55 | 23 | 162 | 10 | EXT |  | 0.89 | (c)
28453.024 | 9.729 | 9.484 | -1.166 | -1.411 | -1417 | -1301 | -1286 | 814 | 1126 | 2565а |  | CORR | GENE | 06:15 | 06:34 | 06:37 | 285 | 262 | 14 | EXT |  | 0.93 | (c)
28453.195 | 9.9 | 9.847 | -0.995 | -1.048 | -1339 | -1259 | -1267 | 892 | 842 | 2565а |  | CORR | GENE | 06:28 | 06:41 | 06:40 | 206 | 144 | 14 | EXT |  | 0.92 | (c)
28454.321 | 0.131 | 0.089 | -11.044 | -11.086 | -25 | 80 | 121 | 0 | 89 | 2566а |  | CORR | GENE | 02:41 | 02:57 | 03:04 | 59 | 292 | 11 | EXT |  | 0.89 | (c)
28454.368 | 0.178 | 0.057 | -10.997 | -11.118 | 1541 | 1611 | 1643 | 485 | 57 | 2566а |  | GOUG | GENE | 06:53 | 07:05 | 07:10 | 197 | 204 | 4 | EXT | Задир. |  | (b)
28454.575 | 0.385 | 0.213 | -10.79 | -10.962 | -13 | 53 | 40 | 0 | 213 | 2566а |  | CORR | GENE | 02:43 | 02:53 | 02:51 | 737 | 105 | 15 | EXT |  | 0.99 | (c)
28455.311 | 1.121 | 1.022 | -10.054 | -10.153 | -584 | -96 | -193 | 0 | 1022 | 2566а |  | CORR | GENE | 01:10 | 02:29 | 02:13 | 191 | 782 | 10 | EXT |  | 0.9 | (c)
28455.608 | 1.418 | 1.397 | -9.757 | -9.778 | -442 | -220 | -189 | 0 | 1397 | 2566а |  | CORR | CIGR | 01:33 | 02:09 | 02:14 | 47 | 506 | 13 | EXT |  | 0.89 | (c)
28455.868 | 1.678 | 1.655 | -9.497 | -9.52 | -515 | -159 | -112 | 0 | 1655 | 2566а |  | CORR | GENE | 01:22 | 02:19 | 02:26 | 178 | 805 | 10 | EXT |  | 0.9 | (c)
28458.983 | 4.793 | 4.782 | -6.382 | -6.393 | 1760 | 1807 | 1809 | 372 | 4782 | 2566а |  | CORR | CIGR | 07:29 | 07:36 | 07:37 | 24 | 98 | 10 | EXT |  | 0.89 | (c)
28459.504 | 5.314 | 5.273 | -5.861 | -5.902 | 4 | 114 | 91 | 4 | 5273 | 2566а |  | CORR | GENE | 02:45 | 03:03 | 02:59 | 54 | 173 | 11 | EXT |  | 0.89 | (c)
28463.154 | 8.964 | 8.946 | -2.211 | -2.229 | 1268 | 1325 | 1404 | 690 | 2162 | 2566а |  | GOUG | GENE | 06:09 | 06:19 | 06:31 | 67 | 272 | 11 | EXT | Задир. |  | (c)
28468.481 | 3.116 | 2.315 | -8.089 | -8.89 | 1975 | 2162 | -2199 | 0 | 2315 | 2567а |  | GOUG | GENE | 06:56 | 07:26 | 07:42 | 1569 | 575 | 9 | EXT | Зона задиров. |  | (c)
28474.617 | 9.252 | 9.22 | -1.953 | -1.985 | -2189 | -2108 | -2119 | 41 | 1942 | 2567а |  | CORR | CIGR | 07:44 | 07:57 | 07:55 | 43 | 140 | 11 | EXT |  | 0.89 | (c)
28475.235 | 9.87 | 9.841 | -1.335 | -1.364 | -131 | -81 | -38 | 0 | 902 | 2567а |  | CORR | GENE | 01:16 | 01:24 | 01:31 | 462 | 187 | 20 | EXT |  | 1 | (c)
28475.561 | 10.196 | 9.537 | -1.009 | -1.668 | -2121 | -2002 | -1959 | 109 | 619 | 2567а |  | GOUG | GENE | 07:55 | 08:14 | 08:21 | 1049 | 325 | 3 | EXT | Зона задиров. |  | (c)
28476.067 | 10.702 | 10.692 | -0.503 | -0.513 | -200 | -9 | -27 | 0 | 315 | 2567а |  | CORR | GENE | 01:05 | 01:36 | 01:33 | 198 | 347 | 11 | EXT |  | 0.91 | (c)
28476.08 | 10.715 | 10.607 | -0.49 | -0.598 | 1739 | 1790 | 1778 | 414 | 424 | 2567а |  | CORR | GENE | 06:18 | 06:26 | 06:24 | 174 | 78 | 24 | EXT |  | 0.93 | (c)
28476.129 | 10.764 | 10.655 | -0.441 | -0.55 | 633 | 653 | 714 | 633 | 300 | 2567а |  | CORR | GENE | 03:19 | 03:23 | 03:32 | 250 | 162 | 21 | EXT |  | 0.95 | (c)
28476.405 | 11.04 | 11.004 | -0.165 | -0.201 | -14 | 38 | 49 | 0 | 163 | 2567а |  | CORR | CIGR | 01:35 | 01:43 | 01:45 | 38 | 127 | 12 | EXT |  | 0.89 | (c)
28476.461 | 11.096 | 11.05 | -0.109 | -0.155 | 1781 | 1869 | 1907 | 198 | 97 | 2567а |  | CORR | GENE | 06:25 | 06:39 | 06:45 | 58 | 252 | 14 | EXT |  | 0.89 | (c)
28476.57 | 0 | -0.03 | -11.12 | -11.15 | 763 | 1025 | 1182 | 630 |  | 2568а | Нарушение формы кольцевого шва | GWAN |  | 01:07 | 01:50 | 02:15 | 0 | 837 |  | EXT | Нарушение формы кольцевого шва |  | (c)
28477.799 | 1.229 | 1.168 | -9.891 | -9.952 | -1459 | -1253 | -1312 | 772 | 1168 | 2568а |  | GOUG | GENE | 07:09 | 07:42 | 07:33 | 409 | 294 | 8 | EXT | Задир. |  | (c)
28482.276 | 5.706 | 4.526 | -5.414 | -6.594 | -1483 | -1469 | -1213 | 748 | 4526 | 2568а |  | GOUG | GENE | 07:05 | 07:07 | 07:49 | 1994 | 540 | 7 | EXT | Зона задиров. |  | (c)
28484.1 | 7.53 | 7.508 | -3.59 | -3.612 | 993 | 1051 | 1116 | 992 | 3582 | 2568а |  | CORR | CIGR | 01:45 | 01:54 | 02:04 | 30 | 246 | 10 | EXT |  | 0.89 | (c)
28487.121 | 10.551 | 10.458 | -0.569 | -0.662 | 719 | 753 | 778 | 719 | 559 | 2568а |  | CORR | GENE | 01:00 | 01:06 | 01:10 | 103 | 118 | 15 | EXT |  | 0.9 | (c)
28487.508 | 10.938 | 10.921 | -0.182 | -0.199 | 545 | 736 | 744 | 545 | 156 | 2568а |  | CORR | CIGR | 00:32 | 01:03 | 01:04 | 43 | 398 | 21 | EXT |  | 0.89 | (c)
28488.539 | 0.849 | 0.369 | -8.981 | -9.461 | 368 | 410 | 437 | 368 | 369 | 2569а |  | CORR | GENE | 01:43 | 01:50 | 01:54 | 716 | 138 | 14 | EXT |  | 0.98 | (c)
28495.845 | 8.155 | 8.059 | -1.675 | -1.771 | 2176 | 2202 | 2214 | 0 | 1651 | 2569а |  | CORR | GENE | 06:35 | 06:39 | 06:41 | 120 | 75 | 10 | EXT |  | 0.89 | (c)
28496.665 | 8.975 | 8.968 | -0.855 | -0.862 | 2112 | -2125 | -2205 | 0 | 842 | 2569а |  | CORR | CIGR | 06:24 | 07:01 | 06:48 | 20 | 288 | 14 | EXT |  | 0.89 | (c)
28496.945 | 9.255 | 9.247 | -0.575 | -0.583 | -1324 | -1286 | -1273 | 907 | 555 | 2569а |  | CORR | CIGR | 09:10 | 09:16 | 09:18 | 28 | 102 | 14 | EXT |  | 0.89 | (c)
28509.496 | 0.256 | 0.232 | -11.194 | -11.218 | 574 | 687 | 693 | 574 | 232 | 2571а |  | CORR | CIGR | 03:58 | 04:17 | 04:18 | 44 | 239 | 10 | EXT |  | 0.89 | (c)
28509.522 | 0.282 | 0.223 | -11.168 | -11.227 | 300 | 347 | 342 | 300 | 223 | 2571а |  | CORR | GENE | 03:14 | 03:22 | 03:21 | 84 | 85 | 12 | EXT |  | 0.89 | (c)
28509.676 | 0.436 | 0.429 | -11.014 | -11.021 | 505 | 561 | 555 | 505 | 429 | 2571а |  | CORR | CIGR | 03:47 | 03:56 | 03:55 | 21 | 101 | 23 | EXT |  | 0.89 | (c)
28510.106 | 0.866 | 0.863 | -10.584 | -10.587 | 174 | 251 | 247 | 174 | 863 | 2571а |  | CORR | CIGR | 02:54 | 03:06 | 03:06 | 24 | 147 | 10 | EXT |  | 0.89 | (c)
28510.447 | 1.207 | 1.197 | -10.243 | -10.253 | 1820 | 1861 | 1869 | 1820 | 1197 | 2571а |  | CORR | GENE | 07:19 | 07:26 | 07:27 | 108 | 98 | 13 | EXT |  | 0.9 | (c)
28510.667 | 1.427 | 1.417 | -10.023 | -10.033 | 1600 | 1664 | 1660 | 1600 | 1417 | 2571а |  | CORR | CIGR | 06:44 | 06:54 | 06:54 | 30 | 120 | 10 | EXT |  | 0.89 | (c)
28510.743 | 1.503 | 1.484 | -9.947 | -9.966 | 759 | 833 | 828 | 759 | 1484 | 2571а |  | CORR | CIGR | 04:28 | 04:40 | 04:39 | 49 | 138 | 23 | EXT |  | 0.89 | (c)
28512.048 | 2.808 | 2.715 | -8.642 | -8.735 | 619 | 651 | 646 | 619 | 2715 | 2571а |  | CORR | AXGR | 04:06 | 04:11 | 04:10 | 164 | 54 | 11 | EXT |  | 0.9 | (c)
28512.852 | 3.612 | 3.489 | -7.838 | -7.961 | 669 | 720 | 704 | 669 | 3489 | 2571а |  | CORR | GENE | 04:14 | 04:22 | 04:19 | 169 | 71 | 11 | EXT |  | 0.9 | (c)
28514.675 | 5.435 | 5.431 | -6.015 | -6.019 | 294 | 476 | 421 | 294 | 5431 | 2571а |  | CORR | GENE | 03:13 | 03:43 | 03:34 | 143 | 255 | 11 | EXT |  | 0.9 | (c)
28515.182 | 5.942 | 5.867 | -5.508 | -5.583 | 646 | 671 | 659 | 646 | 5508 | 2571а |  | CORR | AXGR | 04:10 | 04:14 | 04:12 | 75 | 26 | 14 | EXT |  | 0.89 | (c)
28516.744 | 7.504 | 7.421 | -3.946 | -4.029 | 246 | 749 | 614 | 246 | 3375 | 2571а |  | ARTD | GENE | 03:05 | 04:27 | 04:05 | 654 | 736 |  | EXT | Эквивалент потери металла 23%. |  | (c)
28516.864 | 7.624 | 7.62 | -3.826 | -3.83 | 1483 | 1578 | 1577 | 1483 | 3801 | 2571а |  | CORR | CIGR | 06:25 | 06:40 | 06:40 | 29 | 188 | 12 | EXT |  | 0.89 | (c)
28517.028 | 7.788 | 7.747 | -3.662 | -3.703 | 2065 | 2176 | 2137 | 2065 | 3600 | 2571а |  | ARTD | GENE | 07:59 | 08:17 | 08:11 | 103 | 144 |  | EXT | Эквивалент потери металла 11%. |  | (c)
28517.928 | 8.688 | 8.619 | -2.762 | -2.831 | -2080 | -2035 | -2042 | 2003 | 2693 | 2571а |  | CORR | GENE | 08:50 | 08:57 | 08:56 | 138 | 77 | 14 | EXT |  | 0.9 | (c)
28518.027 | 8.787 | 8.78 | -2.663 | -2.67 | 407 | 502 | 576 | 407 | 2587 | 2571а |  | CORR | GENE | 03:31 | 03:47 | 03:59 | 83 | 339 | 12 | EXT |  | 0.89 | (c)
28525.689 | 0.614 | 0.594 | -10.536 | -10.556 | -355 | -267 | -271 | 186 | 594 | 2573а |  | CORR | CIGR | 03:36 | 03:51 | 03:50 | 38 | 169 | 13 | EXT |  | 0.89 | (c)
28526.363 | 1.288 | 1.27 | -9.862 | -9.88 | -459 | -380 | -393 | 326 | 1270 | 2573а |  | CORR | CIGR | 03:19 | 03:32 | 03:30 | 25 | 133 | 31 | EXT |  | 0.89 | (c)
28526.381 | 1.306 | 1.226 | -9.844 | -9.924 | 51 | 71 | 70 | 51 | 1226 | 2573а |  | CORR | AXGR | 04:42 | 04:45 | 04:45 | 143 | 38 | 12 | EXT |  | 0.9 | (c)
28526.707 | 1.632 | 1.506 | -9.518 | -9.644 | -302 | -70 | -21 | 0 | 1506 | 2573а |  | CORR | GENE | 03:45 | 04:22 | 04:30 | 260 | 561 | 21 | EXT |  | 0.95 | (c)
28527.128 | 2.053 | 2.03 | -9.097 | -9.12 | -338 | -189 | -164 | 0 | 2030 | 2573а |  | CORR | GENE | 03:39 | 04:03 | 04:07 | 66 | 349 | 31 | EXT |  | 0.9 | (c)
28527.551 | 2.476 | 2.408 | -8.674 | -8.742 | -76 | 48 | -6 | 0 | 2408 | 2573а |  | CORR | GENE | 04:21 | 04:41 | 04:33 | 213 | 141 | 16 | EXT |  | 0.92 | (c)
28528.678 | 3.603 | 3.525 | -7.547 | -7.625 | -42 | -32 | -23 | 3 | 3525 | 2573а |  | CORR | AXGR | 04:27 | 04:28 | 04:30 | 109 | 39 | 11 | EXT |  | 0.89 | (c)
28528.873 | 3.798 | 3.756 | -7.352 | -7.394 | -94 | -45 | -17 | 0 | 3756 | 2573а |  | CORR | GENE | 04:18 | 04:26 | 04:31 | 306 | 155 | 15 | EXT |  | 0.94 | (c)
28529.296 | 4.221 | 4.203 | -6.929 | -6.947 | -112 | -16 | -31 | 0 | 4203 | 2573а |  | CORR | CIGR | 04:15 | 04:31 | 04:29 | 42 | 162 | 11 | EXT |  | 0.89 | (c)
28552.765 | 5.215 | 5.201 | -5.41 | -5.424 | 565 | 617 | 623 | 565 | 5201 | 2575а |  | CORR | CIGR | 04:49 | 04:58 | 04:59 | 27 | 116 | 10 | EXT |  | 0.89 | (c)
28556.936 | 9.386 | 9.373 | -1.239 | -1.252 | 1700 | 1838 | 1781 | 1700 | 1226 | 2575а |  | CORR | CIGR | 07:53 | 08:15 | 08:06 | 26 | 162 | 14 | EXT |  | 0.89 | (c)
28557.607 | 10.057 | 9.996 | -0.568 | -0.629 | 239 | 344 | 327 | 239 | 470 | 2575а |  | CORR | GENE | 03:57 | 04:14 | 04:11 | 159 | 175 | 13 | EXT |  | 0.9 | (c)
28571.783 | 2.538 | 2.528 | -8.742 | -8.752 | 571 | 712 | 674 | 571 | 2528 | 2578 |  | CORR | GENE | 08:19 | 08:41 | 08:35 | 76 | 207 | 11 | EXT |  | 0.89 | (c)
28571.971 | 2.726 | 2.708 | -8.554 | -8.572 | 563 | 680 | 666 | 563 | 2708 | 2578 |  | CORR | GENE | 08:17 | 08:36 | 08:34 | 58 | 207 | 10 | EXT |  | 0.89 | (c)
28573.418 | 4.173 | 4.162 | -7.107 | -7.118 | -1191 | -1113 | -1118 | 1045 | 4162 | 2578 |  | CORR | CIGR | 03:34 | 03:47 | 03:46 | 42 | 146 | 12 | EXT |  | 0.89 | (c)
28575.045 | 5.8 | 5.791 | -5.48 | -5.489 | 312 | 415 | 404 | 312 | 5454 | 2578 |  | CORR | CIGR | 07:37 | 07:54 | 07:52 | 35 | 185 | 10 | EXT |  | 0.89 | (c)
28575.53 | 6.285 | 6.265 | -4.995 | -5.015 | -1364 | -1116 | -1144 | 924 | 4921 | 2578 |  | CORR | GENE | 03:06 | 03:47 | 03:42 | 94 | 440 | 15 | EXT |  | 0.9 | (c)
28575.785 | 6.54 | 6.522 | -4.74 | -4.758 | -1163 | -1088 | -1083 | 1003 | 4719 | 2578 |  | CORR | CIGR | 03:39 | 03:51 | 03:52 | 39 | 160 | 12 | EXT |  | 0.89 | (c)
28576.274 | 7.029 | 6.97 | -4.251 | -4.31 | -1210 | -1129 | -1156 | 1101 | 4133 | 2578 |  | CORR | GENE | 03:31 | 03:44 | 03:40 | 177 | 109 | 29 | EXT |  | 0.94 | (c)
28576.946 | 7.701 | 7.659 | -3.579 | -3.621 | -1240 | -1102 | -1115 | 990 | 3532 | 2578 |  | CORR | GENE | 03:26 | 03:49 | 03:47 | 89 | 250 | 14 | EXT |  | 0.89 | (c)
28578.352 | 9.107 | 8.616 | -2.173 | -2.664 | -1267 | -436 | -532 | 0 | 1379 | 2578 |  | CORR | GENE | 03:22 | 05:36 | 05:21 | 1285 | 1470 | 13 | EXT |  | 0.99 | (c)
28579.303 | 10.058 | 10.049 | -1.222 | -1.231 | -968 | -914 | -919 | 871 | 1212 | 2578 |  | CORR | CIGR | 04:10 | 04:19 | 04:18 | 19 | 97 | 11 | EXT |  | 0.89 | (c)
28579.318 | 10.073 | 10.058 | -1.207 | -1.222 | 299 | 391 | 357 | 299 | 1178 | 2578 |  | CORR | CIGR | 07:35 | 07:50 | 07:44 | 44 | 117 | 11 | EXT |  | 0.89 | (c)
28579.43 | 10.185 | 10.161 | -1.095 | -1.119 | 220 | 336 | 314 | 220 | 1071 | 2578 |  | CORR | CIGR | 07:22 | 07:41 | 07:37 | 48 | 187 | 10 | EXT |  | 0.89 | (c)
28579.491 | 10.246 | 10.189 | -1.034 | -1.091 | -952 | -929 | -931 | 910 | 819 | 2578 |  | CORR | AXGR | 04:13 | 04:17 | 04:16 | 272 | 42 | 14 | EXT |  | 0.93 | (c)
28579.832 | 10.587 | 10.525 | -0.693 | -0.755 | -990 | -917 | -872 | 754 | 649 | 2578 |  | CORR | GENE | 04:07 | 04:19 | 04:26 | 106 | 236 | 14 | EXT |  | 0.9 | (c)
28580.198 | 10.953 | 10.934 | -0.327 | -0.346 | -998 | -870 | -882 | 765 | 285 | 2578 |  | CORR | GENE | 04:05 | 04:26 | 04:24 | 61 | 233 | 12 | EXT |  | 0.89 | (c)
28580.231 | 10.986 | 10.968 | -0.294 | -0.312 | 97 | 171 | 167 | 97 | 276 | 2578 |  | CORR | CIGR | 07:02 | 07:14 | 07:14 | 36 | 140 | 15 | EXT |  | 0.89 | (c)
28580.366 | 11.121 | 11.11 | -0.159 | -0.17 | -1218 | -1031 | -1076 | 934 | 144 | 2578 |  | CORR | CIGR | 03:30 | 04:00 | 03:53 | 26 | 284 | 12 | EXT |  | 0.89 | (c)
28581.394 | 0.869 | 0.811 | -10.636 | -10.694 | 545 | 746 | 694 | 545 | 811 | 2579 |  | CORR | GENE | 03:48 | 04:20 | 04:12 | 177 | 298 | 10 | EXT |  | 0.9 | (c)
28582.011 | 1.486 | 1.448 | -10.019 | -10.057 | 192 | 349 | 311 | 192 | 1448 | 2579 |  | CORR | CIGR | 02:51 | 03:16 | 03:10 | 49 | 237 | 12 | EXT |  | 0.89 | (c)
28582.361 | 1.836 | 1.717 | -9.669 | -9.788 | 669 | 702 | 696 | 669 | 1717 | 2579 |  | CORR | AXGR | 04:08 | 04:13 | 04:12 | 382 | 53 | 13 | EXT |  | 0.94 | (c)
28582.712 | 2.187 | 2.073 | -9.318 | -9.432 | 824 | 856 | 863 | 824 | 2073 | 2579 |  | CORR | GENE | 04:33 | 04:38 | 04:39 | 169 | 77 | 11 | EXT |  | 0.9 | (c)
28583.039 | 2.514 | 2.487 | -8.991 | -9.018 | 675 | 740 | 789 | 675 | 2487 | 2579 |  | CORR | CIGR | 04:09 | 04:20 | 04:27 | 43 | 228 | 14 | EXT |  | 0.89 | (c)
28583.759 | 3.234 | 2.806 | -8.271 | -8.699 | 831 | 922 | 935 | 831 | 2806 | 2579 |  | CORR | GENE | 04:34 | 04:49 | 04:51 | 934 | 209 | 17 | EXT |  | 1.02 | (b)
28584.371 | 3.846 | 3.397 | -7.659 | -8.108 | 2001 | 2187 | -2053 | 1646 | 3397 | 2579 |  | CORR | GENE | 07:43 | 08:13 | 08:49 | 774 | 814 | 12 | EXT |  | 0.97 | (c)
28584.396 | 3.871 | 3.827 | -7.634 | -7.678 | 725 | 1197 | 1114 | 725 | 3827 | 2579 |  | CORR | CIGR | 04:17 | 05:33 | 05:20 | 44 | 777 | 12 | EXT |  | 0.89 | (c)
28584.619 | 4.094 | 4.019 | -7.411 | -7.486 | 704 | 998 | 1018 | 704 | 4019 | 2579 |  | CORR | GENE | 04:14 | 05:01 | 05:04 | 75 | 628 | 14 | EXT |  | 0.89 | (c)
28584.806 | 4.281 | 4.236 | -7.224 | -7.269 | 894 | 1066 | 1293 | 894 | 4236 | 2579 |  | CORR | CIGR | 04:44 | 05:12 | 05:49 | 53 | 798 | 14 | EXT |  | 0.89 | (c)
28584.893 | 4.368 | 4.299 | -7.137 | -7.206 | 1530 | 1535 | 1548 | 1530 | 4299 | 2579 |  | CORR | AXGR | 06:27 | 06:28 | 06:30 | 135 | 36 | 10 | EXT |  | 0.9 | (c)
28584.984 | 4.459 | 4.406 | -7.046 | -7.099 | 830 | 1132 | 1113 | 830 | 4406 | 2579 |  | CORR | GENE | 04:34 | 05:23 | 05:20 | 118 | 567 | 13 | EXT |  | 0.9 | (c)
28585.472 | 4.947 | 4.922 | -6.558 | -6.583 | 1446 | 1550 | 1531 | 1446 | 4922 | 2579 |  | CORR | CIGR | 06:13 | 06:30 | 06:27 | 28 | 169 | 13 | EXT |  | 0.89 | (c)
28585.511 | 4.986 | 4.912 | -6.519 | -6.593 | 888 | 914 | 921 | 888 | 4912 | 2579 |  | CORR | GENE | 04:43 | 04:48 | 04:49 | 181 | 66 | 11 | EXT |  | 0.9 | (c)
28585.762 | 5.237 | 5.163 | -6.268 | -6.342 | 1168 | 1247 | 1404 | 1168 | 5163 | 2579 |  | CORR | GENE | 05:29 | 05:41 | 06:07 | 84 | 472 | 13 | EXT |  | 0.89 | (c)
28585.982 | 5.457 | 5.434 | -6.048 | -6.071 | 1433 | 1870 | 1723 | 1433 | 5434 | 2579 |  | CORR | CIGR | 06:11 | 07:22 | 06:58 | 23 | 579 | 12 | EXT |  | 0.89 | (c)
28586.061 | 5.536 | 5.473 | -5.969 | -6.032 | 803 | 1112 | 1049 | 803 | 5473 | 2579 |  | CORR | GENE | 04:30 | 05:20 | 05:09 | 207 | 491 | 13 | EXT |  | 0.91 | (c)
28586.109 | 5.584 | 5.565 | -5.921 | -5.94 | 1382 | 1567 | 1532 | 1382 | 5565 | 2579 |  | CORR | GENE | 06:03 | 06:33 | 06:27 | 75 | 299 | 10 | EXT |  | 0.89 | (c)
28586.287 | 5.762 | 5.712 | -5.743 | -5.793 | 1425 | 1541 | 1602 | 1425 | 5601 | 2579 |  | CORR | GENE | 06:10 | 06:29 | 06:39 | 192 | 353 | 11 | EXT |  | 0.91 | (c)
28586.446 | 5.921 | 5.906 | -5.584 | -5.599 | 1126 | 1198 | 1209 | 1126 | 5569 | 2579 |  | CORR | CIGR | 05:22 | 05:33 | 05:35 | 30 | 165 | 11 | EXT |  | 0.89 | (c)
28586.639 | 6.114 | 6.102 | -5.391 | -5.403 | 1514 | 1591 | 1581 | 1514 | 5376 | 2579 |  | CORR | CIGR | 06:24 | 06:37 | 06:35 | 27 | 135 | 12 | EXT |  | 0.89 | (c)
28587.565 | 7.04 | 7.032 | -4.465 | -4.473 | 1887 | 1952 | 1945 | 1887 | 4448 | 2579 |  | CORR | CIGR | 07:25 | 07:35 | 07:34 | 25 | 116 | 10 | EXT |  | 0.89 | (c)
28587.618 | 7.093 | 7.072 | -4.412 | -4.433 | 1050 | 1174 | 1189 | 1050 | 4412 | 2579 |  | CORR | CIGR | 05:10 | 05:30 | 05:32 | 21 | 278 | 13 | EXT |  | 0.89 | (c)
28587.804 | 7.279 | 7.219 | -4.226 | -4.286 | 1375 | 1619 | 1604 | 1375 | 4026 | 2579 |  | CORR | GENE | 06:02 | 06:41 | 06:39 | 260 | 458 | 10 | EXT |  | 0.91 | (c)
28588.058 | 7.533 | 7.521 | -3.972 | -3.984 | 1429 | 1566 | 1655 | 1429 | 3950 | 2579 |  | CORR | CIGR | 06:11 | 06:33 | 06:47 | 34 | 451 | 11 | EXT |  | 0.89 | (c)
28588.33 | 7.805 | 7.792 | -3.7 | -3.713 | 1468 | 1537 | 1655 | 1468 | 3657 | 2579 |  | CORR | CIGR | 06:17 | 06:28 | 06:47 | 56 | 376 | 13 | EXT |  | 0.89 | (c)
28588.692 | 8.167 | 8.135 | -3.338 | -3.37 | 1455 | 1664 | 1610 | 1455 | 3338 | 2579 |  | CORR | CIGR | 06:15 | 06:49 | 06:40 | 32 | 309 | 11 | EXT |  | 0.89 | (c)
28588.813 | 8.288 | 8.262 | -3.217 | -3.243 | 1045 | 1192 | 1166 | 1045 | 3173 | 2579 |  | CORR | GENE | 05:09 | 05:32 | 05:28 | 70 | 240 | 11 | EXT |  | 0.89 | (c)
28588.838 | 8.313 | 8.297 | -3.192 | -3.208 | 1469 | 1602 | 1613 | 1469 | 3096 | 2579 |  | CORR | GENE | 06:17 | 06:39 | 06:40 | 112 | 289 | 13 | EXT |  | 0.9 | (c)
28589.477 | 8.952 | 8.918 | -2.553 | -2.587 | 965 | 1118 | 1104 | 965 | 2549 | 2579 |  | CORR | CIGR | 04:56 | 05:20 | 05:18 | 38 | 278 | 11 | EXT |  | 0.89 | (c)
28589.997 | 9.472 | 9.451 | -2.033 | -2.054 | 987 | 1032 | 1145 | 987 | 2015 | 2579 |  | CORR | CIGR | 04:59 | 05:07 | 05:25 | 39 | 316 | 12 | EXT |  | 0.89 | (c)
28590.903 | 10.378 | 10.349 | -1.127 | -1.156 | 963 | 1054 | 1115 | 963 | 1079 | 2579 |  | CORR | GENE | 04:56 | 05:10 | 05:20 | 77 | 303 | 12 | EXT |  | 0.89 | (c)
28591.942 | 11.417 | 11.375 | -0.088 | -0.13 | -1833 | -1478 | -1588 | 1344 | 58 | 2579 |  | CORR | GENE | 09:24 | 10:21 | 10:04 | 72 | 489 | 10 | EXT |  | 0.89 | (c)
28592.03 | 0 | -0.035 | -10.49 | -10.525 | 995 | 1614 | 1477 | 995 |  | 2580 | Нарушение формы кольцевого шва | GWAN |  | 00:51 | 02:31 | 02:09 | 0 | 963 |  | EXT | Нарушение формы кольцевого шва |  | (c)
28592.03 | 0 | -0.02 | -10.49 | -10.51 | 1973 | -1769 | -980 | 0 |  | 2580 | Нарушение формы кольцевого шва | GWAN |  | 03:29 | 05:25 | 07:32 | 0 | 3017 |  | EXT | Нарушение формы кольцевого шва |  | (c)
28598.469 | 6.439 | 6.431 | -4.051 | -4.059 | -1392 | -1287 | -1310 | 1227 | 4033 | 2580 |  | CORR | CIGR | 06:26 | 06:43 | 06:39 | 26 | 165 | 11 | EXT |  | 0.89 | (c)
28598.793 | 6.763 | 6.687 | -3.727 | -3.803 | -1826 | -1775 | -1583 | 1339 | 3715 | 2580 |  | CORR | GENE | 05:16 | 05:24 | 05:55 | 88 | 487 | 11 | EXT |  | 0.89 | (c)
28600.012 | 7.982 | 7.954 | -2.508 | -2.536 | 1808 | 1875 | 1879 | 1808 | 2503 | 2580 |  | CORR | CIGR | 03:02 | 03:13 | 03:14 | 33 | 141 | 12 | EXT |  | 0.89 | (c)
28601.523 | 9.493 | 8.263 | -0.997 | -2.227 | 1683 | 1938 | -1975 | 1172 | 980 | 2580 |  | CORR | GENE | 02:42 | 03:23 | 04:52 | 1247 | 1606 | 10 | EXT |  | 0.96 | (c)
28603.069 | 0.549 | 0.511 | -10.831 | -10.869 | 1358 | 1503 | 1503 | 1358 | 511 | 2581 |  | CORR | GENE | 03:20 | 03:43 | 03:43 | 65 | 290 | 11 | EXT |  | 0.89 | (c)
28604.202 | 1.682 | 1.585 | -9.698 | -9.795 | -1394 | -1314 | -1208 | 1023 | 1585 | 2581 |  | CORR | GENE | 07:56 | 08:09 | 08:26 | 124 | 371 | 10 | EXT |  | 0.9 | (c)
28604.438 | 1.918 | 1.902 | -9.462 | -9.478 | -1208 | -1147 | -1119 | 1029 | 1902 | 2581 |  | CORR | CIGR | 08:26 | 08:36 | 08:40 | 34 | 179 | 10 | EXT |  | 0.89 | (c)
28608.167 | 5.647 | 5.633 | -5.733 | -5.747 | 2182 | -2211 | -2202 | 2125 | 5633 | 2581 |  | CORR | CIGR | 05:33 | 05:44 | 05:45 | 32 | 154 | 13 | EXT |  | 0.89 | (c)
28619.954 | 6.054 | 6.042 | -5.596 | -5.608 | -226 | -149 | -156 | 86 | 5581 | 2582 |  | CORR | CIGR | 03:25 | 03:38 | 03:36 | 27 | 141 | 10 | EXT |  | 0.89 | (c)
28625.495 | 11.595 | 11.577 | -0.055 | -0.073 | -804 | -704 | -665 | 527 | 31 | 2582 |  | CORR | CIGR | 01:52 | 02:08 | 02:14 | 42 | 277 | 11 | EXT |  | 0.89 | (c)
28635.313 | 9.763 | 9.664 | -1.647 | -1.746 | 388 | 421 | 452 | 388 | 1569 | 2583 |  | DENT | GENE | 05:37 | 05:42 | 05:47 | 177 | 128 | 0.8 | N/A | Глубина вмятины: 11 мм (0,8%). Линейка: 18 см в (966 см; 05:42 ч:мин) |  | (c)
28667.73 | 9.17 | 9.149 | -2.425 | -2.446 | 75 | 141 | 157 | 75 | 2357 | 2586 |  | CORR | GENE | 03:44 | 03:55 | 03:57 | 89 | 163 | 11 | EXT |  | 0.89 | (c)
28667.921 | 9.361 | 9.325 | -2.234 | -2.27 | 479 | 551 | 544 | 479 | 2226 | 2586 |  | CORR | CIGR | 04:49 | 05:01 | 04:59 | 44 | 129 | 10 | EXT |  | 0.89 | (c)
28674.931 | 4.776 | 4.744 | -6.774 | -6.806 | -244 | -160 | -100 | 0 | 4744 | 2587 |  | CORR | CIGR | 05:17 | 05:31 | 05:40 | 37 | 288 | 15 | EXT |  | 0.89 | (c)
28675.555 | 5.4 | 5.354 | -6.15 | -6.196 | -414 | -121 | -77 | 0 | 5354 | 2587 |  | CORR | GENE | 04:50 | 05:37 | 05:44 | 62 | 674 | 11 | EXT |  | 0.89 | (c)
28679.803 | 9.648 | 9.605 | -1.902 | -1.945 | -925 | -674 | -713 | 501 | 1896 | 2587 |  | CORR | CIGR | 03:27 | 04:08 | 04:01 | 49 | 424 | 14 | EXT |  | 0.89 | (c)
28684.672 | 2.967 | 2.911 | -7.958 | -8.014 | -162 | -148 | -146 | 130 | 2911 | 2588 |  | CORR | AXGR | 04:26 | 04:29 | 04:29 | 107 | 32 | 10 | EXT |  | 0.89 | (c)
28690.393 | 8.688 | 8.656 | -2.237 | -2.269 | 190 | 661 | 471 | 190 | 2233 | 2588 |  | CORR | CIGR | 05:23 | 06:39 | 06:08 | 36 | 562 | 15 | EXT |  | 0.89 | (c)
28691.68 | 9.975 | 9.931 | -0.95 | -0.994 | 210 | 214 | 224 | 210 | 782 | 2588 |  | CORR | AXGR | 05:26 | 05:27 | 05:29 | 212 | 28 | 11 | EXT |  | 0.91 | (c)
28692.63 | 0 | -0.031 | -11.58 | -11.611 | -745 | 1730 | 1028 | 0 |  | 2589 | Нарушение формы кольцевого шва | GWAN |  | 01:53 | 08:32 | 06:39 | 0 | 3548 |  | EXT | Нарушение формы кольцевого шва |  | (c)
28692.936 | 0.306 | 0.136 | -11.274 | -11.444 | 832 | 968 | 1068 | 832 | 136 | 2589 |  | CORR | GENE | 06:08 | 06:29 | 06:46 | 359 | 472 | 13 | EXT |  | 0.94 | (c)
28693.466 | 0.836 | 0.796 | -10.744 | -10.784 | -394 | -310 | -291 | 188 | 796 | 2589 |  | CORR | GENE | 02:50 | 03:03 | 03:06 | 59 | 206 | 11 | EXT |  | 0.89 | (c)
28693.624 | 0.994 | 0.981 | -10.586 | -10.599 | 302 | 348 | 414 | 302 | 981 | 2589 |  | CORR | CIGR | 04:42 | 04:49 | 05:00 | 54 | 224 | 11 | EXT |  | 0.89 | (c)
28694.03 | 1.4 | 1.267 | -10.18 | -10.313 | 433 | 469 | 474 | 433 | 1267 | 2589 |  | CORR | GENE | 05:03 | 05:09 | 05:10 | 238 | 81 | 10 | EXT |  | 0.91 | (c)
28694.282 | 1.652 | 1.632 | -9.928 | -9.948 | 206 | 380 | 321 | 206 | 1632 | 2589 |  | CORR | CIGR | 04:26 | 04:55 | 04:45 | 28 | 229 | 13 | EXT |  | 0.89 | (c)
28695.068 | 2.438 | 2.253 | -9.142 | -9.327 | -640 | -559 | -559 | 478 | 2253 | 2589 |  | CORR | GENE | 02:10 | 02:23 | 02:23 | 462 | 162 | 10 | EXT |  | 0.93 | (c)
28702.637 | 10.007 | 9.987 | -1.573 | -1.593 | 117 | 188 | 196 | 117 | 1546 | 2589 |  | CORR | CIGR | 04:12 | 04:24 | 04:25 | 47 | 158 | 10 | EXT |  | 0.89 | (c)
28703.337 | 10.707 | 10.688 | -0.873 | -0.892 | 216 | 527 | 436 | 216 | 862 | 2589 |  | CORR | CIGR | 04:28 | 05:18 | 05:04 | 30 | 440 | 10 | EXT |  | 0.89 | (c)
28704.21 | 0 | -0.025 | -11.245 | -11.27 | -595 | 142 | -20 | 0 |  | 2590 | Нарушение формы кольцевого шва | GWAN |  | 02:46 | 04:45 | 04:19 | 0 | 1150 |  | EXT | Нарушение формы кольцевого шва |  | (c)
28706.777 | 2.567 | 2.551 | -8.678 | -8.694 | -99 | 169 | 72 | 0 | 2551 | 2590 |  | CORR | CIGR | 04:06 | 04:49 | 04:34 | 33 | 341 | 14 | EXT |  | 0.89 | (c)
28708.064 | 3.854 | 3.839 | -7.391 | -7.406 | -125 | -47 | -38 | 0 | 3839 | 2590 |  | CORR | CIGR | 04:02 | 04:15 | 04:16 | 34 | 173 | 11 | EXT |  | 0.89 | (c)
28710.371 | 6.161 | 6.144 | -5.084 | -5.101 | -303 | -116 | -101 | 0 | 5062 | 2590 |  | CORR | CIGR | 03:33 | 04:03 | 04:06 | 39 | 403 | 14 | EXT |  | 0.89 | (c)
28715.726 | 0.271 | 0.253 | -11.329 | -11.347 | 51 | 103 | 133 | 51 | 253 | 2591 |  | CORR | CIGR | 03:37 | 03:46 | 03:51 | 31 | 165 | 11 | EXT |  | 0.89 | (c)
28730.815 | 3.76 | 3.567 | -6.96 | -7.153 | 1157 | 1218 | 1198 | 1157 | 3567 | 2592 |  | CORR | GENE | 05:11 | 05:21 | 05:18 | 576 | 81 | 10 | EXT |  | 0.94 | (c)
28732.313 | 5.258 | 5.245 | -5.462 | -5.475 | 1423 | 1472 | 1488 | 1423 | 5245 | 2592 |  | CORR | CIGR | 05:54 | 06:02 | 06:04 | 30 | 128 | 13 | EXT |  | 0.89 | (c)
28802.263 | 9.503 | 9.151 | -1.932 | -2.284 | -1573 | -1188 | -1333 | 658 | 1773 | 2598 |  | GOUG | GENE | 08:57 | 09:59 | 09:36 | 511 | 480 | 7 | EXT | Задир. |  | (c)
28815.415 | 0 | -0.018 | -11.525 | -11.543 | -188 | 143 | 216 | 188 |  | 2600 | Нарушение формы кольцевого шва | GWAN |  | 11:57 | 00:50 | 13:02 | 0 | 807 |  | EXT | Нарушение формы кольцевого шва |  | (c)
28815.415 | 0 | -0.007 | -11.525 | -11.532 | 1137 | 1441 | 1964 | 1137 |  | 2600 | Нарушение формы кольцевого шва | GWAN |  | 03:31 | 04:20 | 05:44 | 0 | 1653 |  | EXT | Нарушение формы кольцевого шва |  | (c)
28816.578 | 1.163 | 1.02 | -10.362 | -10.505 | 1654 | 1788 | 1819 | 1654 | 1020 | 2600 |  | CORR | GENE | 04:54 | 05:16 | 05:21 | 363 | 330 | 13 | EXT |  | 0.94 | (c)
28826.087 | 10.672 | 10.645 | -0.853 | -0.88 | 1661 | 1714 | 1751 | 1661 | 818 | 2600 |  | CORR | GENE | 04:55 | 05:04 | 05:10 | 62 | 180 | 10 | EXT |  | 0.89 | (c)
28832.308 | 5.368 | 4.47 | -6.162 | -7.06 | -1186 | -880 | -1033 | 880 | 4470 | 2601 |  | GOUG | GENE | 02:17 | 03:07 | 02:42 | 1225 | 306 | 6 | EXT | Зона задиров. |  | (c)
28837.129 | 10.189 | 10.089 | -1.341 | -1.441 | 1819 | 1870 | 1884 | 1819 | 1271 | 2601 |  | DENT | GENE | 10:22 | 10:30 | 10:33 | 170 | 131 | 0.7 | N/A | Глубина вмятины: 10 мм (0,7%). Линейка: 17 см в (1009 см; 10:30 ч:мин) |  | (c)
28886.765 | 3.285 | 3.195 | -7.695 | -7.785 | 750 | 1048 | 1016 | 750 | 3195 | 2606 |  | CORR | GENE | 04:47 | 05:36 | 05:30 | 560 | 532 | 18 | EXT |  | 1 | (c)
28917.235 | 0 | -0.017 | -11.055 | -11.072 | -434 | -259 | -261 | 88 |  | 2609 | Нарушение формы кольцевого шва | GWAN |  | 10:14 | 10:42 | 10:42 | 0 | 346 |  | EXT | Нарушение формы кольцевого шва |  | (c)
28939.625 | 0 | -0.024 | -8.24 | -8.264 | -811 | 76 | -156 | 0 |  | 2611а | Нарушение формы кольцевого шва | GWAN |  | 08:16 | 10:39 | 10:02 | 0 | 1310 |  | EXT | Нарушение формы кольцевого шва |  | (c)
28947.569 | 7.944 | 7.916 | -0.296 | -0.324 | -1976 | -1471 | -1588 | 254 | 180 | 2611а |  | CORR | GENE | 05:08 | 06:29 | 06:11 | 144 | 776 | 10 | EXT |  | 0.9 | (c)
28947.907 | 0.042 | 0.016 | -2.253 | -2.279 | -1827 | -1504 | -1326 | 404 | 16 | 2611б |  | CORR | GENE | 04:45 | 05:38 | 06:06 | 307 | 1002 | 10 | EXT | Аномалия находится на отводе. | 0.92 | (c)
28949.909 | 2.044 | 1.918 | -0.251 | -0.377 | -1732 | -1441 | -1356 | 499 | 220 | 2611б |  | CORR | GENE | 05:01 | 05:48 | 06:01 | 157 | 750 | 10 | EXT | Аномалия находится на отводе. | 0.9 | (c)
28950.149 | 2.284 | 2.234 | -0.011 | -0.061 | -1627 | -1119 | -1279 | 604 | 9 | 2611б |  | CORR | GENE | 05:18 | 06:40 | 06:14 | 52 | 696 | 13 | EXT | Аномалия находится на отводе. | 0.89 | (c)
28950.16 | 0 | -0.005 | -3.73 | -3.735 | -1752 | -1513 | -1079 | 407 |  | 2611в | Нарушение формы кольцевого шва | GWAN |  | 05:29 | 06:07 | 07:17 | 0 | 1345 |  | EXT | Нарушение формы кольцевого шва Аномалия находится на отводе. |  | (c)
28951.455 | 1.295 | 1.268 | -2.435 | -2.462 | -1522 | -1382 | -1348 | 709 | 1268 | 2611в |  | CORR | GENE | 06:06 | 06:28 | 06:34 | 129 | 347 | 13 | EXT | Аномалия находится на отводе. | 0.9 | (c)
28953.882 | 3.722 | 3.623 | -0.008 | -0.107 | -1797 | -1287 | -1496 | 434 | 5 | 2611в |  | CORR | GENE | 05:21 | 06:44 | 06:10 | 102 | 601 | 11 | EXT | Аномалия находится на отводе. | 0.89 | (c)
28953.922 | 0.032 | 0.031 | -8.198 | -8.199 | 1707 | -2202 | 2159 | 1707 | 31 | 2612а |  | CORR | GENE | 04:50 | 06:20 | 06:03 | 119 | 904 | 10 | EXT |  | 0.89 | (c)
28954.121 | 0.231 | 0.184 | -7.999 | -8.046 | 1726 | -1877 | 2221 | 1726 | 184 | 2612а |  | CORR | GENE | 04:53 | 07:12 | 06:13 | 537 | 991 | 12 | EXT |  | 0.95 | (c)
28971.888 | 9.768 | 9.713 | -1.602 | -1.657 | -268 | -221 | -164 | 60 | 1532 | 2613 |  | DENT | GENE | 01:19 | 01:26 | 01:35 | 125 | 208 | 0.6 | N/A | Глубина вмятины: 8 мм (0,6%). Линейка: 13 см в (971 см; 01:26 ч:мин) Аномалия находится вблизи продольного шва. |  | (c)
29032.339 | 1.599 | 1.581 | -9.816 | -9.834 | 2058 | 2116 | 2119 | 51 | 1581 | 2619 | Металлургический дефект | MIAN | CIGR | 08:19 | 08:29 | 08:29 | 35 | 122 |  | INT | Металлургический дефект Эквивалент потери металла 11%. |  | (c)
29039.754 | 9.014 | 8.957 | -2.401 | -2.458 | 924 | 1051 | 1241 | 673 | 2353 | 2619 |  | CORR | GENE | 05:16 | 05:37 | 06:07 | 105 | 634 | 12 | EXT |  | 0.89 | (c)
29040.972 | 10.232 | 9.888 | -1.183 | -1.527 | 291 | 1131 | 1033 | 291 | 1092 | 2619 |  | CORR | GENE | 03:34 | 05:50 | 05:34 | 435 | 1483 | 10 | EXT |  | 0.93 | (c)
29047.965 | 5.81 | 5.709 | -5.61 | -5.711 | 1918 | 2070 | -2193 | 0 | 5555 | 2620 |  | CORR | GENE | 05:37 | 06:01 | 06:33 | 156 | 699 | 11 | EXT |  | 0.9 | (c)
29064.965 | 0 | -0.013 | -11.02 | -11.033 | 201 | -1657 | -2207 | 0 |  | 2622 | Нарушение формы кольцевого шва | GWAN |  | 00:53 | 07:54 | 06:25 | 0 | 4106 |  | EXT | Нарушение формы кольцевого шва |  | (c)
29088.155 | 0.91 | 0.885 | -10.285 | -10.31 | 1374 | 1412 | 1393 | 819 | 885 | 2624 |  | CORR | AXGR | 03:28 | 03:34 | 03:31 | 145 | 38 | 10 | EXT |  | 0.9 | (c)
29090.007 | 2.762 | 2.745 | -8.433 | -8.45 | 1559 | 1771 | 2006 | 0 | 2745 | 2624 |  | CORR | GENE | 03:58 | 04:32 | 05:10 | 150 | 895 | 10 | EXT |  | 0.9 | (c)
29104.517 | 6.077 | 6.056 | -5.173 | -5.194 | -1992 | -1843 | -1892 | 239 | 5173 | 2625 |  | CORR | CIGR | 06:06 | 06:30 | 06:22 | 21 | 199 | 10 | EXT |  | 0.89 | (c)
29105.061 | 6.621 | 6.03 | -4.629 | -5.22 | -2215 | -2190 | -2172 | 16 | 3089 | 2625 |  | CORR | GENE | 05:30 | 05:34 | 05:37 | 2131 | 85 | 14 | EXT |  | 1.01 | (b)
29158.864 | 3.944 | 3.866 | -7.246 | -7.324 | 1585 | 2078 | 2083 | 0 | 3866 | 2630 |  | CORR | GENE | 04:20 | 05:39 | 05:40 | 138 | 997 | 10 | EXT |  | 0.9 | (c)
29235.466 | 3.486 | 3.451 | -7.859 | -7.894 | -1941 | -1810 | -1775 | 290 | 3451 | 2637 |  | CORR | GENE | 05:01 | 05:22 | 05:28 | 56 | 331 | 10 | EXT |  | 0.89 | (c)
29252.09 | 8.765 | 8.745 | -2.53 | -2.55 | 1479 | 1628 | 1575 | 560 | 2521 | 2638 |  | CORR | CIGR | 06:42 | 07:06 | 06:57 | 29 | 191 | 10 | EXT |  | 0.89 | (c)
29280.128 | 2.608 | 2.577 | -6.25 | -6.281 | 383 | 546 | 538 | 383 | 2577 | 2641аа |  | CORR | GENE | 04:58 | 05:24 | 05:23 | 55 | 310 | 10 | EXT |  | 0.89 | (c)
29280.539 | 3.019 | 2.923 | -5.839 | -5.935 | 304 | 467 | 692 | 304 | 2923 | 2641аа |  | CORR | GENE | 04:45 | 05:11 | 05:48 | 307 | 776 | 10 | EXT |  | 0.92 | (c)
29286.378 | 0 | -0.024 | -2.539 | -2.563 | -1038 | -34 | 869 | 1038 |  | 2641аб | Нарушение формы кольцевого шва | GWAN |  | 09:33 | 00:15 | 14:40 | 0 | 3812 |  | INT | Нарушение формы кольцевого шва |  | (c)
29288.917 | 0 | -0.009 | -10.558 | -10.567 | 1592 | 1785 | 2207 | 1592 |  | 2642а | Нарушение формы кольцевого шва | GWAN |  | 03:40 | 04:12 | 05:20 | 0 | 1230 |  | EXT | Нарушение формы кольцевого шва |  | (c)
29288.917 | 0 | 0 | -10.558 | -10.558 | -1370 | -730 | -821 | 272 | 0 | 2642а | Непровар / утяжина | GWAN |  | 07:42 | 09:26 | 09:11 | 0 | 1097 | 28 | INT | Непровар / утяжина Толщины: 18,7 / 15,7 мм |  | (a)
29310.92 | 0 | -0.015 | -11.515 | -11.53 | 232 | 826 | 839 | 232 |  | 2644 | Нарушение формы кольцевого шва | GWAN |  | 06:15 | 07:51 | 07:53 | 0 | 1214 |  | EXT | Нарушение формы кольцевого шва |  | (c)
29333.678 | 11.243 | 11.136 | -0.312 | -0.419 | 1425 | 1593 | 1601 | 1425 | 288 | 2645 |  | CORR | GENE | 05:43 | 06:11 | 06:12 | 131 | 354 | 10 | EXT |  | 0.9 | (c)
29401.448 | 11.168 | 11.16 | -0.152 | -0.16 | 2201 | 2228 | -2225 | 0 | 144 | 2651 |  | LWAN | CIGR | 06:21 | 06:26 | 06:27 | 16 | 70 |  | INT | Эквивалент потери металла 16%. |  | (c)
29545.868 | 8.033 | 7.977 | -3.217 | -3.273 | -1735 | -1695 | -1689 | 495 | 3169 | 2664 |  | DENT | GENE | 06:01 | 06:08 | 06:09 | 104 | 91 | 0.4 | N/A | Глубина вмятины: 6 мм (0,4%). Линейка: 10 см в (798 см; 06:08 ч:мин) |  | (c)
29881.25 | 0 | -0.02 | -11.11 | -11.13 | -1377 | -923 | -903 | 429 |  | 2695 | Нарушение формы кольцевого шва | GWAN |  | 09:38 | 10:51 | 10:54 | 0 | 948 |  | EXT | Нарушение формы кольцевого шва |  | (c)
29882.784 | 1.534 | 1.337 | -9.576 | -9.773 | 1226 | 1388 | 1364 | 729 | 1337 | 2695 |  | CORR | GENE | 04:38 | 05:04 | 04:60 | 246 | 276 | 13 | EXT |  | 0.92 | (c)
29889.716 | 8.466 | 8.409 | -2.644 | -2.701 | 1594 | 1627 | 1673 | 478 | 2622 | 2695 |  | CORR | GENE | 05:37 | 05:42 | 05:50 | 79 | 159 | 10 | EXT |  | 0.89 | (c)
29889.782 | 8.532 | 8.532 | -2.578 | -2.578 | 1719 | 1734 | 1737 | 476 | 2560 | 2695 |  | CORR | PITT | 05:57 | 05:60 | 06:00 | 18 | 35 | 16 | EXT |  | 0.89 | (c)
29890.118 | 8.868 | 8.824 | -2.242 | -2.286 | 1798 | 1806 | 1808 | 412 | 2206 | 2695 |  | CORR | AXGR | 06:10 | 06:11 | 06:12 | 80 | 20 | 28 | EXT |  | 0.9 | (c)
29890.286 | 9.036 | 9.026 | -2.074 | -2.084 | 1769 | 1785 | 1786 | 428 | 2062 | 2695 |  | CORR | PITT | 06:05 | 06:08 | 06:08 | 22 | 34 | 16 | EXT |  | 0.89 | (c)
29890.55 | 9.3 | 9.3 | -1.81 | -1.81 | 1891 | 1891 | 1903 | 316 | 1752 | 2695 |  | CORR | AXGR | 06:25 | 06:25 | 06:27 | 58 | 24 | 13 | EXT |  | 0.89 | (c)
29890.641 | 9.391 | 9.39 | -1.719 | -1.72 | 1832 | 1832 | 1845 | 372 | 1662 | 2695 |  | CORR | AXGR | 06:15 | 06:15 | 06:18 | 58 | 27 | 10 | EXT |  | 0.89 | (c)
29891.152 | 9.902 | 9.854 | -1.208 | -1.256 | 1777 | 1786 | 1792 | 424 | 1168 | 2695 |  | CORR | AXGR | 06:07 | 06:08 | 06:09 | 88 | 29 | 15 | EXT |  | 0.89 | (c)
29903.922 | 0.097 | 0.032 | -11.453 | -11.518 | -1817 | -1351 | -1290 | 763 | 32 | 2697 |  | CORR | GENE | 04:33 | 05:48 | 05:58 | 139 | 1054 | 10 | EXT |  | 0.9 | (c)
29904.065 | 0.24 | 0.223 | -11.31 | -11.327 | -1243 | -928 | -1060 | 877 | 223 | 2697 |  | CORR | CIGR | 06:05 | 06:56 | 06:35 | 31 | 366 | 10 | EXT |  | 0.89 | (c)
29912.248 | 8.423 | 7.651 | -3.127 | -3.899 | -2006 | -1379 | -1423 | 841 | 3108 | 2697 |  | CORR | GENE | 04:02 | 05:44 | 05:36 | 791 | 1165 | 11 | EXT |  | 0.96 | (c)
29912.77 | 8.945 | 8.913 | -2.605 | -2.637 | -1698 | -1452 | -1452 | 1206 | 2580 | 2697 |  | CORR | GENE | 04:52 | 05:32 | 05:32 | 57 | 493 | 11 | EXT |  | 0.89 | (c)
29918.035 | 0 | -0.005 | -0.48 | -0.485 | -59 | 480 | 689 | 0 |  | 2700 | Нарушение формы кольцевого шва | GWAN |  | 01:46 | 03:13 | 03:47 | 0 | 1496 |  | EXT | Нарушение формы кольцевого шва |  | (c)
29940.925 | 0 | -0.013 | -11.54 | -11.553 | -936 | 1628 | 1244 | 0 |  | 2703 | Нарушение формы кольцевого шва | GWAN |  | 07:33 | 02:27 | 13:25 | 0 | 4361 |  | EXT | Нарушение формы кольцевого шва |  | (c)
29952.465 | 0 | -0.019 | -11.575 | -11.594 | 1392 | -1714 | -1328 | 0 |  | 2704 | Нарушение формы кольцевого шва | GWAN |  | 01:09 | 04:48 | 05:50 | 0 | 3482 |  | EXT | Нарушение формы кольцевого шва |  | (c)
29975.225 | 0 | -0.017 | -11.64 | -11.657 | -278 | -1028 | 1728 | 0 |  | 2706 | Нарушение формы кольцевого шва | GWAN |  | 06:55 | 04:54 | 12:19 | 0 | 4012 |  | EXT | Нарушение формы кольцевого шва |  | (c)
29986.865 | 0 | -0.017 | -10.935 | -10.952 | 1726 | -2084 | -1873 | 1011 |  | 2707 | Нарушение формы кольцевого шва | GWAN |  | 11:17 | 01:02 | 13:36 | 0 | 1725 |  | EXT | Нарушение формы кольцевого шва |  | (c)
29990.969 | 4.104 | 4.02 | -6.831 | -6.915 | 359 | 428 | 437 | 359 | 4020 | 2707 |  | DENT | GENE | 07:36 | 07:47 | 07:49 | 286 | 157 | 0.3 | N/A | Глубина вмятины: 4 мм (0,3%). Линейка: 29 см в (402 см; 07:47 ч:мин) |  | (c)
30091.52 | 0 | -0.003 | -0.81 | -0.813 | -2202 | -1337 | -306 | 1590 |  | 2720 | Нарушение формы кольцевого шва | GWAN |  | 08:48 | 11:07 | 13:54 | 0 | 3792 |  | EXT | Нарушение формы кольцевого шва |  | (c)
30092.33 | 0 | -0.031 | -1.065 | -1.096 | -498 | 859 | 1548 | 0 |  | 2721 | Нарушение формы кольцевого шва | GWAN |  | 06:18 | 09:57 | 11:48 | 0 | 4091 |  | EXT | Нарушение формы кольцевого шва |  | (c)
30097.18 | 0 | -0.025 | -0.8 | -0.825 | 150 | 1548 | -2198 | 86 |  | 2724 | Нарушение формы кольцевого шва | GWAN |  | 03:27 | 07:12 | 09:08 | 0 | 4225 |  | EXT | Нарушение формы кольцевого шва |  | (c)
30097.98 | 0 | -0.013 | -0.51 | -0.523 | -413 | 2210 | 1429 | 0 |  | 2725 | Нарушение формы кольцевого шва | GWAN |  | 08:01 | 03:04 | 12:58 | 0 | 3684 |  | EXT | Нарушение формы кольцевого шва |  | (c)
30098.49 | 0 | -0.015 | -11.55 | -11.565 | -2170 | -2014 | -11 | 0 |  | 2726 | Нарушение формы кольцевого шва | GWAN |  | 00:58 | 01:23 | 06:46 | 0 | 4319 |  | EXT | Нарушение формы кольцевого шва |  | (c)
30110.04 | 0 | -0.022 | -11.65 | -11.672 | 968 | -2059 | -1672 | 0 |  | 2727 | Нарушение формы кольцевого шва | GWAN |  | 02:18 | 06:09 | 07:12 | 0 | 3643 |  | EXT | Нарушение формы кольцевого шва |  | (c)
30131.23 | 0 | -0.027 | -2.343 | -2.37 | -107 | -1133 | 1611 | 0 |  | 2728б | Нарушение формы кольцевого шва | GWAN |  | 06:54 | 04:08 | 11:31 | 0 | 3435 |  | EXT | Нарушение формы кольцевого шва |  | (c)
30131.23 | 0 | 0 | -2.343 | -2.343 | -1083 | -801 | -730 | 377 | 0 | 2728б | Непровар / утяжина | GWAN |  | 04:16 | 05:02 | 05:13 | 0 | 706 | 25 | INT | Непровар / утяжина |  | (a)
30155.77 | 0 | -0.018 | -11.46 | -11.478 | 1924 | -2020 | -632 | 1272 |  | 2731 | Нарушение формы кольцевого шва | GWAN |  | 05:43 | 07:07 | 10:51 | 0 | 3809 |  | EXT | Нарушение формы кольцевого шва |  | (c)
30187.154 | 1.609 | 1.542 | -10.026 | -10.093 | 2172 | -2000 | -2090 | 1890 | 1542 | 2734 |  | CORR | GENE | 05:03 | 05:49 | 05:35 | 96 | 399 | 15 | EXT |  | 0.9 | (c)
30198.893 | 1.713 | 1.698 | -8.882 | -8.897 | 1978 | 2135 | 2109 | 1978 | 1698 | 2735 |  | CORR | CIGR | 05:28 | 05:54 | 05:49 | 32 | 262 | 11 | EXT |  | 0.89 | (c)
30199.311 | 2.131 | 2.117 | -8.464 | -8.478 | 1978 | 2083 | 2085 | 1978 | 2117 | 2735 |  | CORR | CIGR | 05:28 | 05:45 | 05:46 | 39 | 214 | 13 | EXT |  | 0.89 | (c)
30209.488 | 1.713 | 1.688 | -9.597 | -9.622 | -653 | -548 | -577 | 500 | 1688 | 2736 |  | CORR | CIGR | 06:02 | 06:19 | 06:14 | 27 | 153 | 14 | EXT |  | 0.89 | (c)
30223.143 | 4.058 | 4.043 | -7.317 | -7.332 | 4 | 78 | 108 | 4 | 4043 | 2737 |  | CORR | CIGR | 05:23 | 05:35 | 05:40 | 28 | 209 | 10 | EXT |  | 0.89 | (c)
30223.591 | 4.506 | 4.486 | -6.869 | -6.889 | -58 | 50 | 26 | 0 | 4486 | 2737 |  | CORR | CIGR | 05:13 | 05:31 | 05:27 | 27 | 169 | 10 | EXT |  | 0.89 | (c)
30230.236 | 11.151 | 11.132 | -0.224 | -0.243 | -106 | -32 | 34 | 0 | 206 | 2737 |  | CORR | CIGR | 05:06 | 05:17 | 05:28 | 37 | 279 | 11 | EXT |  | 0.89 | (c)
30230.46 | 0 | -0.02 | -11.02 | -11.04 | 1189 | 1621 | -2127 | 981 |  | 2738 | Нарушение формы кольцевого шва | GWAN |  | 02:23 | 03:33 | 05:28 | 0 | 2291 |  | EXT | Нарушение формы кольцевого шва |  | (c)
30230.46 | 0 | -0.032 | -11.02 | -11.052 | -574 | -176 | -285 | 0 |  | 2738 | Нарушение формы кольцевого шва | GWAN |  | 09:38 | 10:43 | 10:25 | 0 | 578 |  | EXT | Нарушение формы кольцевого шва |  | (c)
30241.48 | 0 | -0.01 | -11.38 | -11.39 | 810 | -113 | -1462 | 727 |  | 2739 | Нарушение формы кольцевого шва | GWAN |  | 02:32 | 00:03 | 08:26 | 0 | 4379 |  | EXT | Нарушение формы кольцевого шва |  | (c)
30263.56 | 0 | -0.019 | -11.645 | -11.664 | -766 | 178 | 638 | 0 |  | 2741 | Нарушение формы кольцевого шва | GWAN |  | 03:21 | 05:54 | 07:08 | 0 | 2808 |  | EXT | Нарушение формы кольцевого шва |  | (c)
30275.205 | 0 | -0.031 | -11.32 | -11.351 | 1221 | 113 | -1486 | 267 |  | 2742 | Нарушение формы кольцевого шва | GWAN |  | 11:57 | 08:58 | 16:40 | 0 | 3507 |  | EXT | Нарушение формы кольцевого шва |  | (c)
30286.525 | 0 | -0.02 | -11.29 | -11.31 | 2114 | 311 | -141 | 2065 |  | 2743 | Нарушение формы кольцевого шва | GWAN |  | 08:44 | 03:53 | 14:40 | 0 | 4412 |  | EXT | Нарушение формы кольцевого шва |  | (c)
30297.815 | 0 | -0.031 | -9.98 | -10.011 | -58 | 1883 | 1716 | 0 |  | 2744 | Нарушение формы кольцевого шва | GWAN |  | 00:21 | 05:34 | 05:07 | 0 | 3548 |  | EXT | Нарушение формы кольцевого шва |  | (c)
30309.3 | 1.505 | 1.423 | -9.235 | -9.317 | 359 | 397 | 417 | 359 | 1423 | 2745 |  | DENT | GENE | 10:38 | 10:44 | 10:47 | 147 | 117 | 0.4 | N/A | Глубина вмятины: 5 мм (0,4%). Линейка: 15 см в (142 см; 10:44 ч:мин) |  | (c)
30310.361 | 2.566 | 2.499 | -8.174 | -8.241 | -747 | -712 | -707 | 667 | 2499 | 2745 |  | DENT | GENE | 07:39 | 07:45 | 07:46 | 129 | 80 | 0.4 | N/A | Глубина вмятины: 5 мм (0,4%). Линейка: 13 см в (250 см; 07:45 ч:мин) |  | (c)
30320.948 | 2.413 | 2.396 | -6.302 | -6.319 | 1575 | 1959 | 1905 | 1575 | 2396 | 2746 |  | CORR | CIGR | 07:34 | 08:36 | 08:28 | 50 | 659 | 11 | EXT |  | 0.89 | (c)
30345.312 | 7.542 | 7.526 | -3.178 | -3.194 | -2174 | -2029 | -2054 | 1934 | 3136 | 2748 |  | CORR | GENE | 09:09 | 09:32 | 09:28 | 58 | 240 | 13 | EXT |  | 0.89 | (c)
30357.955 | 9.465 | 9.444 | -1.88 | -1.901 | 18 | 128 | 99 | 18 | 1872 | 2749 |  | CORR | CIGR | 03:02 | 03:19 | 03:15 | 29 | 162 | 15 | EXT |  | 0.89 | (c)
30369.01 | 9.175 | 9.072 | -2.42 | -2.523 | 1069 | 1259 | 1220 | 1069 | 2397 | 2750 |  | CORR | GENE | 07:46 | 08:17 | 08:10 | 126 | 302 | 13 | EXT |  | 0.9 | (c)
30373.099 | 1.669 | 1.57 | -9.941 | -10.04 | -1290 | -1282 | -1259 | 1229 | 1570 | 2751 |  | CORR | GENE | 03:36 | 03:37 | 03:41 | 245 | 61 | 11 | EXT |  | 0.91 | (c)
30375.707 | 4.277 | 4.215 | -7.333 | -7.395 | 354 | 438 | 483 | 354 | 4215 | 2751 |  | CORR | GENE | 08:01 | 08:14 | 08:22 | 76 | 259 | 12 | EXT |  | 0.89 | (c)
30376.072 | 4.642 | 4.628 | -6.968 | -6.982 | 569 | 681 | 662 | 569 | 4628 | 2751 |  | CORR | CIGR | 08:36 | 08:54 | 08:51 | 35 | 186 | 10 | EXT |  | 0.89 | (c)
30376.191 | 4.761 | 4.739 | -6.849 | -6.871 | -1129 | -1088 | -1104 | 1079 | 4739 | 2751 |  | CORR | AXGR | 04:02 | 04:08 | 04:06 | 110 | 50 | 14 | EXT |  | 0.9 | (c)
30376.487 | 5.057 | 4.992 | -6.553 | -6.618 | -1122 | -1092 | -1107 | 1092 | 4992 | 2751 |  | CORR | AXGR | 04:03 | 04:08 | 04:05 | 90 | 30 | 10 | EXT |  | 0.89 | (c)
30376.642 | 5.212 | 5.205 | -6.398 | -6.405 | -24 | 43 | 26 | 0 | 5205 | 2751 |  | CORR | CIGR | 06:60 | 07:11 | 07:08 | 21 | 100 | 11 | EXT |  | 0.89 | (c)
30377.511 | 6.081 | 6.069 | -5.529 | -5.541 | -58 | 63 | 37 | 0 | 5513 | 2751 |  | CORR | CIGR | 06:54 | 07:14 | 07:10 | 28 | 190 | 10 | EXT |  | 0.89 | (c)
30380.13 | 8.7 | 8.463 | -2.91 | -3.147 | 559 | 573 | 600 | 559 | 2910 | 2751 |  | CORR | GENE | 08:34 | 08:36 | 08:41 | 237 | 82 | 10 | EXT |  | 0.91 | (c)
30383.599 | 0.559 | 0.523 | -10.596 | -10.632 | 47 | 96 | 116 | 47 | 523 | 2752 |  | GOUG | GENE | 11:50 | 11:58 | 12:01 | 74 | 137 | 11 | EXT | Задир. |  | (b)
30384.217 | 1.177 | 1.156 | -9.978 | -9.999 | 154 | 202 | 219 | 154 | 1156 | 2752 |  | GOUG | CIGR | 00:07 | 00:15 | 00:18 | 34 | 129 | 8 | EXT | Задир. |  | (c)
30384.23 | 1.19 | 1.138 | -9.965 | -10.017 | 166 | 180 | 211 | 166 | 1138 | 2752 |  | DENT | GENE | 00:09 | 00:11 | 00:16 | 90 | 90 | 0.4 | N/A | Глубина вмятины: 5 мм (0,4%). Линейка: 9 см в (114 см; 00:11 ч:мин) Аномалия находится вблизи дефекта потери металла. |  | (c)
30392.783 | 9.743 | 9.274 | -1.412 | -1.881 | -1039 | -895 | -871 | 702 | 1373 | 2752 |  | CORR | GENE | 08:54 | 09:18 | 09:22 | 508 | 337 | 11 | EXT |  | 0.94 | (c)
30394.195 | 0 | -0.021 | -11.505 | -11.526 | 1476 | 2118 | -2206 | 1427 |  | 2753 | Нарушение формы кольцевого шва | GWAN |  | 00:24 | 02:07 | 02:29 | 0 | 1558 |  | EXT | Нарушение формы кольцевого шва |  | (c)
30399.464 | 5.269 | 5.258 | -6.236 | -6.247 | -2188 | -2140 | -2136 | 2083 | 5258 | 2753 |  | CORR | CIGR | 02:32 | 02:40 | 02:41 | 20 | 105 | 10 | EXT |  | 0.89 | (c)
30399.765 | 5.57 | 5.456 | -5.935 | -6.049 | -2222 | -2190 | -2206 | 2190 | 5456 | 2753 |  | CORR | AXGR | 02:27 | 02:32 | 02:29 | 186 | 32 | 12 | EXT |  | 0.91 | (c)
30400.418 | 6.223 | 6.043 | -5.282 | -5.462 | 2205 | -2225 | 2230 | 2205 | 5237 | 2753 |  | CORR | AXGR | 02:21 | 02:26 | 02:25 | 225 | 49 | 10 | EXT |  | 0.91 | (c)
30408.264 | 2.564 | 2.489 | -8.846 | -8.921 | -832 | -605 | -686 | 540 | 2489 | 2754 |  | CORR | GENE | 08:39 | 09:16 | 09:02 | 88 | 292 | 10 | EXT |  | 0.89 | (c)
30411.393 | 5.693 | 5.681 | -5.717 | -5.729 | 1324 | 1379 | 1396 | 1324 | 5681 | 2754 |  | CORR | CIGR | 02:27 | 02:36 | 02:38 | 30 | 145 | 11 | EXT |  | 0.89 | (c)
30412.977 | 7.277 | 7.259 | -4.133 | -4.151 | 1091 | 1158 | 1157 | 1091 | 4115 | 2754 |  | CORR | CIGR | 01:49 | 01:60 | 01:60 | 36 | 133 | 10 | EXT |  | 0.89 | (c)
30415.641 | 9.941 | 9.927 | -1.469 | -1.483 | 1234 | 1329 | 1292 | 1234 | 1462 | 2754 |  | CORR | CIGR | 02:12 | 02:28 | 02:22 | 21 | 115 | 12 | EXT |  | 0.89 | (c)
30428.755 | 0 | -0.02 | -10.835 | -10.855 | 580 | -1054 | -1920 | 41 |  | 2756 | Нарушение формы кольцевого шва | GWAN |  | 07:10 | 02:46 | 12:26 | 0 | 3922 |  | EXT | Нарушение формы кольцевого шва |  | (c)
30436.607 | 7.852 | 7.831 | -2.983 | -3.004 | -1025 | -918 | -954 | 882 | 2966 | 2756 |  | CORR | CIGR | 02:51 | 03:08 | 03:02 | 38 | 143 | 11 | EXT |  | 0.89 | (c)
30475.253 | 4.198 | 4.166 | -6.932 | -6.964 | 2040 | -1998 | -2190 | 1959 | 4166 | 2760 |  | CORR | GENE | 08:25 | 09:33 | 09:02 | 64 | 462 | 12 | EXT |  | 0.89 | (c)
30480.971 | 9.916 | 9.796 | -1.214 | -1.334 | 27 | 38 | 36 | 27 | 1089 | 2760 |  | LWAN | AXGR | 02:60 | 03:02 | 03:01 | 245 | 19 |  | EXT | Эквивалент потери металла 11%. |  | (c)
30481.146 | 10.091 | 9.974 | -1.039 | -1.156 | -177 | -151 | -163 | 150 | 1039 | 2760 |  | CORR | AXGR | 02:27 | 02:31 | 02:29 | 117 | 27 | 10 | EXT |  | 0.89 | (c)
30481.149 | 10.094 | 10.065 | -1.036 | -1.065 | -61 | 23 | -6 | 0 | 1036 | 2760 |  | CORR | CIGR | 02:46 | 02:59 | 02:54 | 29 | 110 | 12 | EXT |  | 0.89 | (c)
30491.245 | 9.06 | 9.036 | -2.21 | -2.234 | -1478 | -1366 | -1303 | 1128 | 2200 | 2761 |  | CORR | CIGR | 02:55 | 03:13 | 03:23 | 34 | 350 | 11 | EXT |  | 0.89 | (c)
30503.045 | 9.59 | 9.578 | -1.52 | -1.532 | -1648 | -1509 | -1573 | 1497 | 1507 | 2762 |  | CORR | CIGR | 08:45 | 09:08 | 08:57 | 25 | 151 | 11 | EXT |  | 0.89 | (c)
30503.86 | 10.405 | 10.344 | -0.705 | -0.766 | 397 | 508 | 502 | 397 | 672 | 2762 |  | CORR | GENE | 02:15 | 02:33 | 02:32 | 94 | 211 | 12 | EXT |  | 0.89 | (c)
30506.18 | 1.615 | 1.53 | -9.985 | -10.07 | -1728 | -1447 | -1442 | 1156 | 1530 | 2763 |  | CORR | GENE | 03:17 | 04:02 | 04:03 | 148 | 572 | 11 | EXT |  | 0.9 | (c)
30527.15 | 0 | -0.036 | -10.165 | -10.201 | -375 | 1630 | 1592 | 0 |  | 2765 | Нарушение формы кольцевого шва | GWAN |  | 06:16 | 11:40 | 11:33 | 0 | 3933 |  | EXT | Нарушение формы кольцевого шва |  | (c)
30569.762 | 0.477 | 0.461 | -11.078 | -11.094 | -1086 | -1003 | -1008 | 931 | 461 | 2769 |  | CORR | CIGR | 06:08 | 06:22 | 06:21 | 45 | 155 | 11 | EXT |  | 0.89 | (c)
30723.69 | 0 | -0.022 | -10.98 | -11.002 | -2220 | -271 | -960 | 301 |  | 2783 | Нарушение формы кольцевого шва | GWAN |  | 09:39 | 02:53 | 13:02 | 0 | 2521 |  | EXT | Нарушение формы кольцевого шва |  | (c)
30857.925 | 0 | -0.027 | -10.84 | -10.867 | -1534 | -199 | -345 | 0 |  | 2795 | Нарушение формы кольцевого шва | GWAN |  | 05:01 | 08:37 | 08:13 | 0 | 2379 |  | EXT | Нарушение формы кольцевого шва Аномалия находится на отводе. |  | (c)
30868.765 | 0 | -0.049 | -11.61 | -11.659 | -982 | 375 | 114 | 982 |  | 2796 | Нарушение формы кольцевого шва | GWAN |  | 09:45 | 01:24 | 12:42 | 0 | 2190 |  | EXT | Нарушение формы кольцевого шва Аномалия находится на отводе. |  | (c)
30868.765 | 0 | -0.027 | -11.61 | -11.637 | 1247 | 1551 | -2203 | 1191 |  | 2796 | Нарушение формы кольцевого шва | GWAN |  | 03:45 | 04:34 | 06:28 | 0 | 2022 |  | EXT | Нарушение формы кольцевого шва Аномалия находится на отводе. |  | (c)
30937.451 | 2.086 | 1.969 | -7.959 | -8.076 | 2071 | -2113 | -2143 | 1895 | 1969 | 2802 |  | DENT | GENE | 05:11 | 05:56 | 05:51 | 1332 | 495 | 0.6 | N/A | Глубина вмятины: 8 мм (0,6%). Линейка: 133 см в (197 см; 05:56 ч:мин) |  | (c)
30956.47 | 0 | -0.021 | -11.125 | -11.146 | -1235 | 343 | -45 | 1145 |  | 2804 | Нарушение формы кольцевого шва | GWAN |  | 10:56 | 03:11 | 14:08 | 0 | 2380 |  | EXT | Нарушение формы кольцевого шва |  | (c)
30990.12 | 0 | -0.023 | -11.665 | -11.688 | -411 | 321 | 165 | 0 |  | 2807 | Нарушение формы кольцевого шва | GWAN |  | 06:19 | 08:17 | 07:52 | 0 | 1152 |  | EXT | Нарушение формы кольцевого шва |  | (c)
30994.876 | 4.756 | 4.694 | -6.909 | -6.971 | 177 | 213 | 220 | 177 | 4694 | 2807 |  | DENT | GENE | 07:54 | 07:60 | 08:01 | 118 | 86 | 0.2 | N/A | Глубина вмятины: 3 мм (0,2%). Линейка: 12 см в (469 см; 07:60 ч:мин) |  | (c)
31002.528 | 0.743 | 0.729 | -9.777 | -9.791 | -192 | -101 | -107 | 22 | 729 | 2808 |  | CORR | CIGR | 01:26 | 01:40 | 01:39 | 30 | 170 | 10 | EXT |  | 0.89 | (c)
31003.192 | 1.407 | 1.396 | -9.113 | -9.124 | -2132 | -1960 | -2021 | 1910 | 1396 | 2808 |  | CORR | CIGR | 08:13 | 08:40 | 08:30 | 39 | 222 | 11 | EXT |  | 0.89 | (c)
31014.809 | 2.504 | 2.484 | -8.896 | -8.916 | 1700 | 1877 | 1893 | 1700 | 2484 | 2809 |  | CORR | CIGR | 08:36 | 09:04 | 09:07 | 36 | 386 | 10 | EXT |  | 0.89 | (c)
31035.335 | 0 | -0.025 | -11.655 | -11.68 | 1937 | -1967 | -2066 | 1608 |  | 2811 | Нарушение формы кольцевого шва | GWAN |  | 00:07 | 01:37 | 01:21 | 0 | 916 |  | EXT | Нарушение формы кольцевого шва |  | (c)
31035.335 | 0 | -0.018 | -11.655 | -11.673 | -317 | 1638 | 756 | 0 |  | 2811 | Нарушение формы кольцевого шва | GWAN |  | 06:03 | 11:19 | 08:56 | 0 | 2145 |  | EXT | Нарушение формы кольцевого шва |  | (c)
31048.098 | 1.108 | 1.093 | -10.207 | -10.222 | -1514 | -1440 | -1408 | 1302 | 1093 | 2812 |  | CORR | CIGR | 06:34 | 06:46 | 06:52 | 43 | 212 | 15 | EXT |  | 0.89 | (c)
31048.248 | 1.258 | 1.162 | -10.057 | -10.153 | -1392 | -1389 | -1366 | 1341 | 1162 | 2812 |  | CORR | AXGR | 06:54 | 06:55 | 06:58 | 196 | 51 | 11 | EXT |  | 0.91 | (c)
31049.647 | 2.657 | 2.645 | -8.658 | -8.67 | -2161 | -2063 | -2042 | 1923 | 2645 | 2812 |  | CORR | GENE | 04:50 | 05:06 | 05:09 | 59 | 239 | 11 | EXT |  | 0.89 | (c)
31058.305 | 0 | -0.022 | -11.63 | -11.652 | 1945 | -1732 | -972 | 572 |  | 2813 | Нарушение формы кольцевого шва | GWAN |  | 06:43 | 08:49 | 10:52 | 0 | 3088 |  | EXT | Нарушение формы кольцевого шва |  | (c)
31088.593 | 7.053 | 6.98 | -4.572 | -4.645 | 1945 | 1946 | 1963 | 1945 | 4442 | 2815 |  | CORR | AXGR | 03:21 | 03:21 | 03:24 | 203 | 36 | 10 | EXT |  | 0.91 | (c)
31094.85 | 1.685 | 0.968 | -9.865 | -10.582 | -564 | -534 | -518 | 472 | 968 | 2816 |  | CORR | GENE | 03:10 | 03:14 | 03:17 | 842 | 92 | 10 | EXT |  | 0.95 | (c)
31094.858 | 1.693 | 1.561 | -9.857 | -9.989 | -433 | -384 | -389 | 345 | 1561 | 2816 |  | CORR | GENE | 03:31 | 03:39 | 03:38 | 661 | 89 | 10 | EXT |  | 0.95 | (c)
31095.508 | 2.343 | 2.08 | -9.207 | -9.47 | -553 | -521 | -533 | 513 | 2080 | 2816 |  | CORR | AXGR | 03:11 | 03:16 | 03:15 | 360 | 40 | 11 | EXT |  | 0.93 | (c)
31096.33 | 3.165 | 3.144 | -8.385 | -8.406 | -259 | -223 | -230 | 202 | 3144 | 2816 |  | CORR | CIGR | 03:59 | 04:05 | 04:03 | 25 | 57 | 11 | EXT |  | 0.89 | (c)
31183.169 | 2.789 | 2.768 | -8.821 | -8.842 | 484 | 822 | 766 | 484 | 2768 | 2824 |  | CORR | GENE | 06:56 | 07:50 | 07:41 | 77 | 565 | 10 | EXT | Аномалия находится на упругопластическом изгибе: R=553 D, максимальное растяжение на 5.4 час. | 0.89 | (c)
31226.28 | 0 | -0.017 | -11.7 | -11.717 | 706 | 1164 | 1542 | 706 |  | 2828 | Нарушение формы кольцевого шва | GWAN |  | 11:49 | 01:03 | 14:04 | 0 | 1671 |  | EXT | Нарушение формы кольцевого шва |  | (c)
31226.28 | 0 | -0.008 | -11.7 | -11.708 | -2043 | -533 | -694 | 0 |  | 2828 | Нарушение формы кольцевого шва | GWAN |  | 04:26 | 08:29 | 08:03 | 0 | 2698 |  | EXT | Нарушение формы кольцевого шва |  | (c)
31241.493 | 3.513 | 3.483 | -8.172 | -8.202 | -937 | -743 | -738 | 539 | 3483 | 2829 |  | CORR | GENE | 04:36 | 05:07 | 05:08 | 88 | 398 | 10 | EXT |  | 0.89 | (c)
31246.522 | 8.542 | 8.512 | -3.143 | -3.173 | 639 | 1046 | 936 | 639 | 3087 | 2829 |  | CORR | GENE | 08:50 | 09:56 | 09:38 | 86 | 595 | 11 | EXT |  | 0.89 | (c)
31249.708 | 0.043 | 0.016 | -7.785 | -7.812 | 1136 | 1336 | 1476 | 1136 | 16 | 2830а |  | CORR | CIGR | 08:04 | 08:36 | 08:59 | 54 | 681 | 15 | EXT | Аномалия находится на отводе. | 0.89 | (c)
31264.679 | 1.486 | 0.463 | -8.376 | -9.399 | 287 | 747 | 588 | 287 | 463 | 2831а |  | GOUG | GENE | 02:39 | 03:53 | 03:27 | 1277 | 601 | 9 | EXT | Зона задиров. |  | (c)
31311.092 | 4.457 | 4.242 | -5.993 | -6.208 | -1726 | -1702 | -1710 | 1694 | 4242 | 2835 |  | CORR | AXGR | 08:00 | 08:04 | 08:03 | 305 | 32 | 11 | EXT | Аномалия находится на упругопластическом изгибе: R=454 D, максимальное растяжение на 11.3 час. | 0.92 | (c)
31325.515 | 0 | -0.029 | -11.315 | -11.344 | -244 | 328 | 470 | 0 |  | 2837 | Нарушение формы кольцевого шва | GWAN |  | 09:40 | 11:12 | 11:35 | 0 | 1428 |  | EXT | Нарушение формы кольцевого шва Аномалия находится на упругопластическом изгибе: R=943 D, максимальное растяжение на 10.2 час. |  | (c)
31336.83 | 0 | -0.015 | -11.495 | -11.51 | -1073 | 1517 | 751 | 0 |  | 2838 | Нарушение формы кольцевого шва | GWAN |  | 06:32 | 01:30 | 11:26 | 0 | 3647 |  | EXT | Нарушение формы кольцевого шва |  | (c)
31496.764 | 6.859 | 6.854 | -4.581 | -4.586 | -167 | -138 | -128 | 90 | 4553 | 2852 |  | CORR | CIGR | 01:47 | 01:52 | 01:53 | 33 | 77 | 10 | EXT | Аномалия находится на отводе. | 0.89 | (c)
31522.971 | 1.641 | 1.309 | -9.999 | -10.331 | 1924 | 2014 | 2000 | 1924 | 1309 | 2855 |  | DENT | GENE | 01:34 | 01:48 | 01:46 | 583 | 153 | 0.6 | N/A | Глубина вмятины: 8 мм (0,6%). Линейка: 58 см в (131 см; 01:48 ч:мин) |  | (c)
31572.983 | 6.333 | 6.306 | -5.162 | -5.189 | -157 | -46 | -70 | 0 | 5154 | 2859 |  | CORR | CIGR | 01:56 | 02:14 | 02:10 | 35 | 175 | 10 | EXT |  | 0.89 | (c)
31611.7 | 0 | -0.038 | -11.22 | -11.258 | 25 | 783 | 1200 | 25 |  | 2863 | Нарушение формы кольцевого шва | GWAN |  | 00:50 | 02:52 | 03:60 | 0 | 2350 |  | EXT | Нарушение формы кольцевого шва |  | (c)
31634.045 | 0 | -0.016 | -11.53 | -11.546 | 1868 | -1490 | -446 | 1702 |  | 2865 | Нарушение формы кольцевого шва | GWAN |  | 11:49 | 02:47 | 17:35 | 0 | 4295 |  | EXT | Нарушение формы кольцевого шва |  | (c)
31657.235 | 0 | -0.033 | -11.47 | -11.503 | 546 | -811 | -1781 | 352 |  | 2867 | Нарушение формы кольцевого шва | GWAN |  | 01:57 | 10:18 | 07:41 | 0 | 4267 |  | EXT | Нарушение формы кольцевого шва |  | (c)
31668.705 | 0 | -0.021 | -11.415 | -11.436 | -1075 | 1657 | 1112 | 0 |  | 2868 | Нарушение формы кольцевого шва | GWAN |  | 00:45 | 08:06 | 06:38 | 0 | 4373 |  | EXT | Нарушение формы кольцевого шва |  | (c)
31861.195 | 0 | -0.02 | -11.615 | -11.635 | 475 | 1300 | 1092 | 475 |  | 2885 | Нарушение формы кольцевого шва | GWAN |  | 06:50 | 09:03 | 08:30 | 0 | 1235 |  | EXT | Нарушение формы кольцевого шва Аномалия находится на упругопластическом изгибе: R=846 D, максимальное растяжение на 0.4 час. |  | (c)
31901.451 | 5.866 | 5.851 | -5.699 | -5.714 | -1579 | -1511 | -1485 | 1391 | 5680 | 2888 |  | CORR | CIGR | 06:16 | 06:27 | 06:31 | 34 | 188 | 10 | EXT |  | 0.89 | (c)
31913.535 | 6.385 | 5.856 | -5.005 | -5.534 | 2063 | -2086 | -2146 | 1894 | 4854 | 2889 |  | DENT | GENE | 04:34 | 05:24 | 05:14 | 680 | 505 | 0.5 | N/A | Глубина вмятины: 7 мм (0,5%). Линейка: 68 см в (586 см; 05:24 ч:мин) |  | (c)
31929.874 | 11.334 | 11.281 | -0.321 | -0.374 | 1074 | 1176 | 1228 | 1074 | 293 | 2890 |  | CORR | GENE | 04:20 | 04:36 | 04:45 | 81 | 309 | 14 | EXT |  | 0.89 | (c)
32016.184 | 6.669 | 6.647 | -4.771 | -4.793 | 505 | 565 | 560 | 505 | 4750 | 2898 |  | CORR | CIGR | 08:50 | 08:60 | 08:59 | 43 | 110 | 10 | EXT |  | 0.89 | (c)
32016.325 | 6.81 | 6.787 | -4.63 | -4.653 | 710 | 749 | 753 | 710 | 4623 | 2898 |  | CORR | CIGR | 09:23 | 09:30 | 09:30 | 30 | 86 | 11 | EXT |  | 0.89 | (c)
32086.302 | 8.572 | 8.434 | -2.818 | -2.956 | -961 | -769 | -661 | 362 | 2753 | 2904 |  | CORR | GENE | 03:06 | 03:37 | 03:54 | 203 | 599 | 10 | EXT |  | 0.91 | (c)
32086.681 | 8.951 | 8.778 | -2.439 | -2.612 | -1053 | -411 | -483 | 0 | 2362 | 2904 |  | CORR | GENE | 02:51 | 04:35 | 04:23 | 250 | 1140 | 14 | EXT |  | 0.92 | (c)
32086.748 | 9.018 | 8.959 | -2.372 | -2.431 | 836 | 1240 | 1107 | 836 | 2253 | 2904 |  | CORR | GENE | 07:56 | 09:01 | 08:40 | 178 | 542 | 10 | EXT |  | 0.9 | (c)
32090.662 | 1.542 | 1.519 | -8.998 | -9.021 | -596 | -524 | -533 | 471 | 1519 | 2905 |  | CORR | GENE | 05:01 | 05:12 | 05:11 | 75 | 125 | 10 | EXT |  | 0.89 | (c)
32091.088 | 1.968 | 1.873 | -8.572 | -8.667 | -670 | -532 | -358 | 46 | 1873 | 2905 |  | CORR | GENE | 04:49 | 05:11 | 05:39 | 114 | 624 | 10 | EXT |  | 0.89 | (c)
32095.377 | 6.257 | 6.094 | -4.283 | -4.446 | -832 | -751 | -234 | 0 | 4256 | 2905 |  | CORR | GENE | 04:23 | 04:36 | 05:59 | 190 | 1196 | 11 | EXT |  | 0.91 | (c)
32117.274 | 6.874 | 6.724 | -3.756 | -3.906 | 1921 | 2011 | 2122 | 1921 | 3337 | 2907 |  | GOUG | GENE | 08:32 | 08:47 | 09:05 | 569 | 402 | 8 | EXT | Зона задиров. Аномалия находится на упругопластическом изгибе: R=490 D, максимальное растяжение на 6.1 час. |  | (c)
32137.237 | 4.542 | 4.505 | -6.943 | -6.98 | -538 | -455 | -419 | 301 | 4505 | 2909 |  | CORR | GENE | 08:40 | 08:54 | 08:59 | 106 | 237 | 10 | EXT |  | 0.89 | (c)
32138.557 | 5.862 | 5.843 | -5.623 | -5.642 | -659 | -584 | -506 | 353 | 5556 | 2909 |  | CORR | GENE | 08:21 | 08:33 | 08:45 | 86 | 306 | 10 | EXT |  | 0.89 | (c)
32144.18 | 0 | -0.021 | -11.45 | -11.471 | -1165 | 1354 | 1036 | 0 |  | 2910 | Нарушение формы кольцевого шва | GWAN |  | 01:50 | 08:37 | 07:46 | 0 | 4403 |  | EXT | Нарушение формы кольцевого шва |  | (c)
32167.175 | 0 | -0.009 | -10.72 | -10.729 | -924 | -756 | 1267 | 0 |  | 2912 | Нарушение формы кольцевого шва | GWAN |  | 09:30 | 09:57 | 15:23 | 0 | 4381 |  | EXT | Нарушение формы кольцевого шва |  | (c)
32175.477 | 8.302 | 8.194 | -2.418 | -2.526 | -1349 | -1289 | -1281 | 1213 | 2310 | 2912 |  | GOUG | GENE | 08:21 | 08:31 | 08:32 | 216 | 136 | 9 | EXT | Задир. |  | (c)
32207.804 | 0.479 | 0.462 | -11.156 | -11.173 | 675 | 740 | 747 | 675 | 462 | 2922 |  | CORR | CIGR | 09:09 | 09:20 | 09:21 | 41 | 143 | 14 | EXT |  | 0.89 | (c)
32212.831 | 5.506 | 4.709 | -6.129 | -6.926 | 1913 | -2207 | 2181 | 1913 | 4709 | 2922 |  | ARTD | GENE | 00:29 | 01:24 | 01:12 | 1388 | 535 |  | EXT | Эквивалент потери металла 10%. |  | (c)
32251.19 | 0 | -0.039 | -0.98 | -1.019 | -1975 | 628 | 125 | 0 |  | 2926 | Нарушение формы кольцевого шва | GWAN |  | 01:19 | 08:19 | 06:58 | 0 | 4200 |  | EXT | Нарушение формы кольцевого шва |  | (c)
32273.35 | 0 | -0.039 | -6.275 | -6.314 | 646 | -1723 | -2035 | 256 |  | 2932 | Нарушение формы кольцевого шва | GWAN |  | 01:04 | 06:42 | 05:51 | 0 | 3559 |  | EXT | Нарушение формы кольцевого шва |  | (c)
32273.35 | 0 | -0.062 | -6.275 | -6.337 | -140 | 149 | 217 | 0 |  | 2932 | Нарушение формы кольцевого шва | GWAN |  | 10:57 | 11:44 | 11:55 | 0 | 714 |  | EXT | Нарушение формы кольцевого шва |  | (c)
32284.21 | 4.585 | 4.294 | -6.79 | -7.081 | -294 | 124 | 75 | 0 | 4294 | 2933 |  | CORR | GENE | 06:06 | 07:13 | 07:05 | 317 | 738 | 12 | EXT |  | 0.93 | (c)
32286.905 | 7.28 | 6.738 | -4.095 | -4.637 | 22 | 67 | 67 | 22 | 3480 | 2933 |  | CORR | GENE | 06:57 | 07:04 | 07:04 | 1157 | 89 | 11 | EXT |  | 0.97 | (c)
32289.264 | 9.639 | 9.576 | -1.736 | -1.799 | -824 | -400 | -479 | 134 | 1727 | 2933 |  | CORR | GENE | 04:40 | 05:49 | 05:36 | 72 | 690 | 13 | EXT |  | 0.89 | (c)
32303.1 | 0.5 | 0.486 | -11.185 | -11.199 | -1916 | -1794 | -1807 | 1698 | 486 | 2935 |  | CORR | CIGR | 07:48 | 08:07 | 08:05 | 40 | 218 | 10 | EXT |  | 0.89 | (c)
32319.178 | 4.893 | 4.861 | -5.467 | -5.499 | -1311 | -1125 | -1119 | 927 | 4861 | 2936 |  | CORR | GENE | 08:55 | 09:25 | 09:26 | 116 | 384 | 10 | EXT | Аномалия находится на упругопластическом изгибе: R=481 D, максимальное растяжение на 6 час. | 0.89 | (c)
32320.482 | 6.197 | 5.789 | -4.163 | -4.571 | -1088 | -1014 | -1024 | 960 | 3512 | 2936 |  | CORR | GENE | 09:31 | 09:43 | 09:41 | 1059 | 128 | 10 | EXT | Аномалия находится на упругопластическом изгибе: R=503 D, максимальное растяжение на 6.2 час. | 0.96 | (c)
32324.95 | 0.305 | 0.293 | -11.19 | -11.202 | 1678 | 1738 | 1737 | 1678 | 293 | 2937 |  | CORR | CIGR | 03:28 | 03:38 | 03:38 | 22 | 117 | 13 | EXT | Аномалия находится на упругопластическом изгибе: R=502 D, максимальное растяжение на 6.4 час. | 0.89 | (c)
32326.34 | 1.695 | 1.658 | -9.8 | -9.837 | -889 | -769 | -788 | 688 | 1658 | 2937 |  | CORR | GENE | 08:34 | 08:53 | 08:50 | 79 | 201 | 15 | EXT | Аномалия находится на упругопластическом изгибе: R=512 D, максимальное растяжение на 6.4 час. | 0.89 | (c)
32326.597 | 1.952 | 1.911 | -9.543 | -9.584 | 1520 | 1615 | 1582 | 1520 | 1911 | 2937 |  | CORR | CIGR | 03:03 | 03:18 | 03:13 | 46 | 125 | 10 | EXT | Аномалия находится на упругопластическом изгибе: R=515 D, максимальное растяжение на 6.4 час. | 0.89 | (c)
32326.986 | 2.341 | 2.165 | -9.154 | -9.33 | -642 | -584 | -589 | 535 | 2165 | 2937 |  | CORR | GENE | 09:14 | 09:23 | 09:22 | 344 | 107 | 15 | EXT | Аномалия находится на упругопластическом изгибе: R=525 D, максимальное растяжение на 6.4 час. | 0.94 | (c)
32327.502 | 2.857 | 2.773 | -8.638 | -8.722 | -571 | -429 | -474 | 377 | 2773 | 2937 |  | CORR | GENE | 09:25 | 09:48 | 09:41 | 196 | 194 | 14 | EXT | Аномалия находится на упругопластическом изгибе: R=538 D, максимальное растяжение на 6.5 час. | 0.91 | (c)
32327.792 | 3.147 | 3.029 | -8.348 | -8.466 | -939 | -646 | -731 | 522 | 3029 | 2937 |  | CORR | GENE | 08:26 | 09:13 | 08:59 | 177 | 417 | 15 | EXT | Аномалия находится на упругопластическом изгибе: R=547 D, максимальное растяжение на 6.5 час. | 0.91 | (c)
32327.85 | 3.205 | 3.188 | -8.29 | -8.307 | -244 | -172 | -197 | 149 | 3188 | 2937 |  | CORR | CIGR | 10:18 | 10:30 | 10:26 | 24 | 95 | 10 | EXT | Аномалия находится на упругопластическом изгибе: R=547 D, максимальное растяжение на 6.5 час. | 0.89 | (c)
32328.479 | 3.834 | 3.528 | -7.661 | -7.967 | -624 | -534 | -522 | 421 | 3528 | 2937 |  | CORR | GENE | 09:17 | 09:31 | 09:33 | 326 | 203 | 11 | EXT | Аномалия находится на упругопластическом изгибе: R=574 D, максимальное растяжение на 6.5 час. | 0.92 | (c)
32328.636 | 3.991 | 3.916 | -7.504 | -7.579 | -1015 | -1000 | -1001 | 986 | 3916 | 2937 |  | CORR | AXGR | 08:14 | 08:16 | 08:16 | 161 | 29 | 10 | EXT | Аномалия находится на упругопластическом изгибе: R=574 D, максимальное растяжение на 6.5 час. | 0.9 | (c)
32328.969 | 4.324 | 4.145 | -7.171 | -7.35 | -1060 | -951 | -912 | 764 | 4145 | 2937 |  | CORR | GENE | 08:06 | 08:24 | 08:30 | 252 | 296 | 14 | EXT | Аномалия находится на упругопластическом изгибе: R=590 D, максимальное растяжение на 6.6 час. | 0.92 | (c)
32329.27 | 4.625 | 4.446 | -6.87 | -7.049 | -634 | -499 | -558 | 481 | 4446 | 2937 |  | CORR | GENE | 09:15 | 09:37 | 09:27 | 618 | 153 | 15 | EXT | Аномалия находится на упругопластическом изгибе: R=595 D, максимальное растяжение на 6.6 час. | 0.98 | (c)
32329.273 | 4.628 | 4.619 | -6.867 | -6.876 | -874 | -836 | -836 | 799 | 4619 | 2937 |  | CORR | CIGR | 08:36 | 08:43 | 08:42 | 20 | 74 | 14 | EXT | Аномалия находится на упругопластическом изгибе: R=595 D, максимальное растяжение на 6.6 час. | 0.89 | (c)
32329.35 | 4.705 | 4.676 | -6.79 | -6.819 | -876 | -780 | -761 | 645 | 4676 | 2937 |  | CORR | CIGR | 08:36 | 08:51 | 08:55 | 40 | 231 | 25 | EXT | Аномалия находится на упругопластическом изгибе: R=595 D, максимальное растяжение на 6.6 час. | 0.89 | (c)
32329.455 | 4.81 | 4.469 | -6.685 | -7.026 | -1011 | -1011 | -946 | 881 | 4469 | 2937 |  | CORR | GENE | 08:14 | 08:14 | 08:25 | 409 | 130 | 12 | EXT | Аномалия находится на упругопластическом изгибе: R=600 D, максимальное растяжение на 6.6 час. | 0.94 | (c)
32329.766 | 5.121 | 5.088 | -6.374 | -6.407 | -888 | -543 | -698 | 507 | 5088 | 2937 |  | CORR | GENE | 08:34 | 09:30 | 09:05 | 61 | 381 | 12 | EXT | Аномалия находится на упругопластическом изгибе: R=603 D, максимальное растяжение на 6.6 час. | 0.89 | (c)
32329.991 | 5.346 | 5.297 | -6.149 | -6.198 | -728 | -560 | -608 | 488 | 5297 | 2937 |  | CORR | GENE | 08:60 | 09:27 | 09:19 | 127 | 240 | 11 | EXT | Аномалия находится на упругопластическом изгибе: R=608 D, максимальное растяжение на 6.6 час. | 0.9 | (c)
32330.108 | 5.463 | 5.45 | -6.032 | -6.045 | -1009 | -964 | -957 | 905 | 5450 | 2937 |  | CORR | CIGR | 08:15 | 08:22 | 08:23 | 26 | 104 | 12 | EXT | Аномалия находится на упругопластическом изгибе: R=608 D, максимальное растяжение на 6.6 час. | 0.89 | (c)
32330.614 | 5.969 | 5.957 | -5.526 | -5.538 | -784 | -673 | -660 | 536 | 5518 | 2937 |  | CORR | CIGR | 08:51 | 09:09 | 09:11 | 20 | 248 | 12 | EXT | Аномалия находится на упругопластическом изгибе: R=619 D, максимальное растяжение на 6.6 час. | 0.89 | (c)
32330.764 | 6.119 | 6.082 | -5.376 | -5.413 | -692 | -662 | -667 | 641 | 5282 | 2937 |  | CORR | AXGR | 09:06 | 09:11 | 09:10 | 131 | 51 | 15 | EXT | Аномалия находится на упругопластическом изгибе: R=623 D, максимальное растяжение на 6.6 час. | 0.9 | (c)
32330.79 | 6.145 | 6.117 | -5.35 | -5.378 | -1004 | -805 | -885 | 766 | 5304 | 2937 |  | CORR | GENE | 08:15 | 08:47 | 08:35 | 74 | 238 | 13 | EXT | Аномалия находится на упругопластическом изгибе: R=623 D, максимальное растяжение на 6.6 час. | 0.89 | (c)
32330.975 | 6.33 | 6.252 | -5.165 | -5.243 | -1024 | -712 | -803 | 581 | 5147 | 2937 |  | CORR | GENE | 08:12 | 09:03 | 08:48 | 96 | 443 | 11 | EXT | Аномалия находится на упругопластическом изгибе: R=627 D, максимальное растяжение на 6.6 час. | 0.89 | (c)
32331.381 | 6.736 | 6.719 | -4.759 | -4.776 | -1001 | -764 | -853 | 705 | 4741 | 2937 |  | CORR | CIGR | 08:16 | 08:54 | 08:40 | 35 | 296 | 11 | EXT | Аномалия находится на упругопластическом изгибе: R=631 D, максимальное растяжение на 6.6 час. | 0.89 | (c)
32332.842 | 8.197 | 8.185 | -3.298 | -3.31 | -794 | -541 | -640 | 486 | 3249 | 2937 |  | CORR | GENE | 08:49 | 09:30 | 09:14 | 61 | 308 | 11 | EXT | Аномалия находится на упругопластическом изгибе: R=656 D, максимальное растяжение на 6.7 час. | 0.89 | (c)
32332.99 | 8.345 | 8.325 | -3.15 | -3.17 | -716 | -599 | -632 | 547 | 3146 | 2937 |  | CORR | CIGR | 09:02 | 09:21 | 09:15 | 24 | 169 | 13 | EXT | Аномалия находится на упругопластическом изгибе: R=657 D, максимальное растяжение на 6.7 час. | 0.89 | (c)
32333.149 | 8.504 | 8.333 | -2.991 | -3.162 | -1226 | -1225 | -1199 | 1172 | 2817 | 2937 |  | CORR | AXGR | 07:39 | 07:40 | 07:44 | 345 | 54 | 12 | EXT | Аномалия находится на упругопластическом изгибе: R=657 D, максимальное растяжение на 6.7 час. | 0.93 | (c)
32333.407 | 8.762 | 8.68 | -2.733 | -2.815 | -1260 | -1120 | -872 | 483 | 2704 | 2937 |  | CORR | GENE | 07:34 | 07:57 | 08:37 | 111 | 777 | 11 | EXT | Аномалия находится на упругопластическом изгибе: R=660 D, максимальное растяжение на 6.7 час. | 0.89 | (c)
32333.5 | 8.855 | 8.838 | -2.64 | -2.657 | -871 | -816 | -836 | 800 | 2638 | 2937 |  | CORR | CIGR | 08:37 | 08:46 | 08:43 | 19 | 71 | 10 | EXT | Аномалия находится на упругопластическом изгибе: R=660 D, максимальное растяжение на 6.7 час. | 0.89 | (c)
32333.688 | 9.043 | 8.889 | -2.452 | -2.606 | -751 | -734 | -732 | 712 | 2239 | 2937 |  | CORR | AXGR | 08:56 | 08:59 | 08:59 | 367 | 39 | 13 | EXT | Аномалия находится на упругопластическом изгибе: R=660 D, максимальное растяжение на 6.7 час. | 0.94 | (c)
32334.262 | 9.617 | 9.591 | -1.878 | -1.904 | -928 | -406 | -578 | 227 | 1831 | 2937 |  | CORR | GENE | 08:28 | 09:52 | 09:24 | 73 | 701 | 13 | EXT | Аномалия находится на упругопластическом изгибе: R=662 D, максимальное растяжение на 6.8 час. | 0.89 | (c)
32334.599 | 9.954 | 9.954 | -1.541 | -1.541 | -219 | -128 | -142 | 65 | 1516 | 2937 |  | CORR | CIGR | 10:22 | 10:37 | 10:34 | 25 | 154 | 11 | EXT | Аномалия находится на упругопластическом изгибе: R=663 D, максимальное растяжение на 6.8 час. | 0.89 | (c)
32335.762 | 11.117 | 11.103 | -0.378 | -0.392 | 1163 | 1215 | 1220 | 1163 | 363 | 2937 |  | CORR | CIGR | 02:05 | 02:13 | 02:14 | 29 | 115 | 12 | EXT | Аномалия находится на упругопластическом изгибе: R=701 D, максимальное растяжение на 6.8 час. | 0.89 | (c)
32336.14 | 0 | -0.019 | -11 | -11.019 | 826 | -1799 | -1639 | 358 |  | 2938 | Нарушение формы кольцевого шва | GWAN |  | 11:20 | 04:17 | 16:43 | 0 | 3993 |  | EXT | Нарушение формы кольцевого шва Аномалия находится на упругопластическом изгибе: R=709 D, максимальное растяжение на 6.8 час. |  | (c)
32338.026 | 1.886 | 1.775 | -9.114 | -9.225 | 153 | 249 | 303 | 153 | 1775 | 2938 |  | CORR | GENE | 09:32 | 09:47 | 09:56 | 120 | 299 | 11 | EXT | Аномалия находится на упругопластическом изгибе: R=787 D, максимальное растяжение на 6.8 час. | 0.9 | (c)
32338.921 | 2.781 | 2.745 | -8.219 | -8.255 | 10 | 469 | 350 | 10 | 2745 | 2938 |  | CORR | GENE | 09:09 | 10:23 | 10:04 | 82 | 679 | 12 | EXT | Аномалия находится на упругопластическом изгибе: R=796 D, максимальное растяжение на 6.8 час. | 0.89 | (c)
32340.759 | 4.619 | 4.55 | -6.381 | -6.45 | -64 | 14 | 6 | 0 | 4550 | 2938 |  | CORR | GENE | 08:57 | 09:09 | 09:08 | 97 | 139 | 15 | EXT | Аномалия находится на упругопластическом изгибе: R=847 D, максимальное растяжение на 6.8 час. | 0.9 | (c)
32348.745 | 1.605 | 1.54 | -9.815 | -9.88 | -1712 | -1613 | -1587 | 1462 | 1540 | 2939 |  | CORR | GENE | 09:26 | 09:42 | 09:46 | 110 | 250 | 12 | EXT |  | 0.9 | (c)
32355.375 | 8.235 | 8.222 | -3.185 | -3.198 | -1731 | -1594 | -1624 | 1516 | 3142 | 2939 |  | CORR | CIGR | 09:23 | 09:45 | 09:40 | 56 | 215 | 12 | EXT |  | 0.89 | (c)
32356.38 | 9.24 | 9.226 | -2.18 | -2.194 | -51 | -2 | 1 | 0 | 2167 | 2939 |  | CORR | CIGR | 01:54 | 02:02 | 02:03 | 27 | 103 | 11 | EXT |  | 0.89 | (c)
32356.744 | 9.604 | 9.551 | -1.816 | -1.869 | 403 | 479 | 528 | 403 | 1776 | 2939 |  | CORR | GENE | 03:08 | 03:20 | 03:28 | 93 | 251 | 11 | EXT |  | 0.89 | (c)
32356.818 | 9.678 | 9.59 | -1.742 | -1.83 | -1789 | -1673 | -1664 | 1538 | 1709 | 2939 |  | CORR | GENE | 09:14 | 09:32 | 09:34 | 121 | 251 | 13 | EXT |  | 0.9 | (c)
32357.192 | 10.052 | 10.019 | -1.368 | -1.401 | -1715 | -1587 | -1529 | 1342 | 1321 | 2939 |  | CORR | GENE | 09:26 | 09:46 | 09:56 | 80 | 373 | 15 | EXT |  | 0.89 | (c)
32357.454 | 10.314 | 10.29 | -1.106 | -1.13 | -1502 | -1358 | -1415 | 1328 | 1095 | 2939 |  | CORR | CIGR | 10:00 | 10:23 | 10:14 | 35 | 174 | 10 | EXT |  | 0.89 | (c)
32358.361 | 11.221 | 11.069 | -0.199 | -0.351 | 118 | 256 | 356 | 118 | 80 | 2939 |  | CORR | GENE | 02:22 | 02:44 | 02:60 | 271 | 476 | 10 | EXT |  | 0.91 | (c)
32358.611 | 0.051 | 0.04 | -10.479 | -10.49 | -115 | -9 | -24 | 0 | 40 | 2940 |  | CORR | CIGR | 02:38 | 02:56 | 02:53 | 26 | 181 | 11 | EXT |  | 0.89 | (c)
32358.916 | 0.356 | 0.323 | -10.174 | -10.207 | 2034 | -2146 | -2158 | 1889 | 323 | 2940 |  | CORR | GENE | 08:25 | 09:11 | 09:09 | 74 | 538 | 10 | EXT |  | 0.89 | (c)
32359.202 | 0.642 | 0.229 | -9.888 | -10.301 | -200 | 97 | -10 | 0 | 229 | 2940 |  | CORR | GENE | 02:25 | 03:13 | 02:55 | 680 | 380 | 13 | EXT |  | 0.97 | (c)
32359.373 | 0.813 | 0.786 | -9.717 | -9.744 | 2194 | -2062 | -2075 | 1883 | 786 | 2940 |  | CORR | CIGR | 08:51 | 09:24 | 09:22 | 45 | 385 | 11 | EXT |  | 0.89 | (c)
32359.603 | 1.043 | 1 | -9.487 | -9.53 | -2160 | -1984 | -2023 | 1885 | 1000 | 2940 |  | CORR | GENE | 09:08 | 09:37 | 09:31 | 75 | 275 | 10 | EXT |  | 0.89 | (c)
32360.5 | 1.94 | 1.921 | -8.59 | -8.609 | -78 | -16 | -15 | 0 | 1921 | 2940 |  | CORR | CIGR | 02:44 | 02:54 | 02:55 | 31 | 125 | 12 | EXT |  | 0.89 | (c)
32360.916 | 2.356 | 2.291 | -8.174 | -8.239 | -721 | -310 | -411 | 101 | 2291 | 2940 |  | CORR | GENE | 01:01 | 02:07 | 01:51 | 118 | 620 | 10 | EXT |  | 0.89 | (c)
32361.213 | 2.653 | 2.594 | -7.877 | -7.936 | -556 | -479 | -373 | 191 | 2594 | 2940 |  | CORR | GENE | 01:27 | 01:40 | 01:57 | 83 | 365 | 10 | EXT |  | 0.89 | (c)
32361.551 | 2.991 | 2.724 | -7.539 | -7.806 | -304 | -294 | -260 | 216 | 2724 | 2940 |  | CORR | GENE | 02:08 | 02:10 | 02:15 | 352 | 88 | 11 | EXT |  | 0.93 | (c)
32361.971 | 3.411 | 3.183 | -7.119 | -7.347 | -1810 | -1809 | -1758 | 1707 | 3183 | 2940 |  | CORR | GENE | 10:05 | 10:05 | 10:13 | 333 | 103 | 11 | EXT |  | 0.93 | (c)
32361.981 | 3.421 | 3.321 | -7.109 | -7.209 | -115 | -19 | 108 | 0 | 3321 | 2940 |  | CORR | GENE | 02:38 | 02:54 | 03:14 | 124 | 447 | 11 | EXT |  | 0.9 | (c)
32362.183 | 3.623 | 3.578 | -6.907 | -6.952 | -605 | -418 | -485 | 365 | 3578 | 2940 |  | CORR | GENE | 01:19 | 01:50 | 01:39 | 75 | 240 | 10 | EXT |  | 0.89 | (c)
32362.454 | 3.894 | 3.818 | -6.636 | -6.712 | -2163 | -2020 | -1808 | 1453 | 3818 | 2940 |  | CORR | GENE | 09:08 | 09:31 | 10:05 | 161 | 710 | 13 | EXT |  | 0.9 | (c)
32362.503 | 3.943 | 3.916 | -6.587 | -6.614 | -639 | -256 | -278 | 0 | 3916 | 2940 |  | CORR | GENE | 01:14 | 02:16 | 02:12 | 269 | 720 | 11 | EXT |  | 0.92 | (c)
32362.672 | 4.112 | 4.081 | -6.418 | -6.449 | 2184 | -1998 | -2033 | 1790 | 4081 | 2940 |  | CORR | GENE | 08:50 | 09:35 | 09:29 | 115 | 487 | 15 | EXT |  | 0.9 | (c)
32362.865 | 4.305 | 4.255 | -6.225 | -6.275 | -2180 | -2001 | -1960 | 1740 | 4255 | 2940 |  | CORR | GENE | 09:05 | 09:34 | 09:41 | 85 | 440 | 13 | EXT |  | 0.89 | (c)
32363.389 | 4.829 | 4.807 | -5.701 | -5.723 | -2139 | -2017 | -2040 | 1940 | 4807 | 2940 |  | CORR | GENE | 09:12 | 09:32 | 09:28 | 105 | 199 | 11 | EXT |  | 0.89 | (c)
32363.494 | 4.934 | 4.909 | -5.596 | -5.621 | -1896 | -1751 | -1736 | 1577 | 4909 | 2940 |  | CORR | CIGR | 09:51 | 10:14 | 10:17 | 55 | 319 | 15 | EXT |  | 0.89 | (c)
32368.365 | 9.805 | 9.774 | -0.725 | -0.756 | -2127 | -1960 | -1822 | 1517 | 689 | 2940 |  | CORR | GENE | 09:14 | 09:41 | 10:03 | 67 | 610 | 10 | EXT |  | 0.89 | (c)
32369.829 | 0.739 | 0.666 | -10.936 | -11.009 | -367 | -296 | -238 | 109 | 666 | 2941 |  | CORR | GENE | 02:14 | 02:26 | 02:35 | 99 | 258 | 11 | EXT |  | 0.89 | (c)
32370.084 | 0.994 | 0.966 | -10.681 | -10.709 | -117 | 1 | 91 | 0 | 966 | 2941 |  | CORR | CIGR | 02:55 | 03:14 | 03:28 | 49 | 416 | 23 | EXT |  | 0.89 | (c)
32370.392 | 1.302 | 1.276 | -10.373 | -10.399 | -36 | -3 | 11 | 0 | 1276 | 2941 |  | CORR | CIGR | 03:08 | 03:13 | 03:15 | 30 | 94 | 14 | EXT |  | 0.89 | (c)
32371.436 | 2.346 | 2.3 | -9.329 | -9.375 | -1990 | -1898 | -1873 | 1757 | 2300 | 2941 |  | CORR | GENE | 09:53 | 10:07 | 10:11 | 72 | 233 | 15 | EXT |  | 0.89 | (c)
32373.621 | 4.531 | 4.276 | -7.144 | -7.399 | 1627 | 2067 | 2110 | 1627 | 4276 | 2941 |  | CORR | GENE | 07:36 | 08:47 | 08:54 | 292 | 966 | 11 | EXT |  | 0.92 | (c)
32374.997 | 5.907 | 5.867 | -5.768 | -5.808 | 1538 | 1849 | 1765 | 1538 | 5745 | 2941 |  | CORR | GENE | 07:22 | 08:12 | 07:59 | 63 | 455 | 11 | EXT |  | 0.89 | (c)
32375.129 | 6.039 | 6.011 | -5.636 | -5.664 | 118 | 193 | 229 | 118 | 5625 | 2941 |  | CORR | CIGR | 03:33 | 03:45 | 03:51 | 39 | 222 | 11 | EXT |  | 0.89 | (c)
32375.202 | 6.112 | 6.027 | -5.563 | -5.648 | 1613 | 1950 | 2009 | 1613 | 5546 | 2941 |  | CORR | GENE | 07:34 | 08:28 | 08:38 | 102 | 793 | 11 | EXT |  | 0.89 | (c)
32375.549 | 6.459 | 6.433 | -5.216 | -5.242 | 92 | 160 | 179 | 92 | 5208 | 2941 |  | CORR | CIGR | 03:29 | 03:39 | 03:43 | 34 | 175 | 10 | EXT |  | 0.89 | (c)
32375.626 | 6.536 | 6.459 | -5.139 | -5.216 | -567 | 1 | -251 | 0 | 5119 | 2941 |  | CORR | GENE | 01:42 | 03:14 | 02:33 | 97 | 633 | 13 | EXT |  | 0.89 | (c)
32376.526 | 7.436 | 7.419 | -4.239 | -4.256 | -53 | -9 | -10 | 0 | 4225 | 2941 |  | CORR | CIGR | 03:05 | 03:12 | 03:12 | 31 | 85 | 11 | EXT |  | 0.89 | (c)
32379.281 | 10.191 | 9.565 | -1.484 | -2.11 | 1696 | 2018 | 2211 | 1696 | 1172 | 2941 |  | CORR | GENE | 07:47 | 08:40 | 09:11 | 938 | 1029 | 10 | EXT |  | 0.96 | (c)
32380.559 | 11.469 | 11.438 | -0.206 | -0.237 | 2163 | -2174 | -2132 | 1966 | 161 | 2941 |  | CORR | GENE | 09:03 | 09:23 | 09:30 | 76 | 333 | 10 | EXT |  | 0.89 | (c)
32380.756 | 11.666 | 11.59 | -0.009 | -0.085 | -220 | 345 | 196 | 0 | 9 | 2941 |  | CORR | GENE | 02:38 | 04:09 | 03:45 | 76 | 832 | 10 | EXT |  | 0.89 | (c)
32380.849 | 0.084 | 0.022 | -11.591 | -11.653 | -1031 | -791 | -815 | 600 | 22 | 2942 |  | CORR | GENE | 02:32 | 03:11 | 03:07 | 163 | 431 | 11 | EXT |  | 0.9 | (c)
32381.139 | 0.374 | 0.361 | -11.301 | -11.314 | -685 | -635 | -633 | 581 | 361 | 2942 |  | CORR | CIGR | 03:28 | 03:36 | 03:36 | 35 | 104 | 13 | EXT |  | 0.89 | (c)
32381.17 | 0.405 | 0.188 | -11.27 | -11.487 | 1270 | 1318 | 1319 | 1270 | 188 | 2942 |  | CORR | GENE | 08:43 | 08:51 | 08:51 | 532 | 97 | 10 | EXT |  | 0.94 | (c)
32381.935 | 1.17 | 1.152 | -10.505 | -10.523 | 1484 | 1725 | 1630 | 1484 | 1152 | 2942 |  | CORR | CIGR | 09:18 | 09:57 | 09:41 | 52 | 291 | 11 | EXT |  | 0.89 | (c)
32382.467 | 1.702 | 1.658 | -9.973 | -10.017 | -1091 | -971 | -974 | 857 | 1658 | 2942 |  | CORR | GENE | 02:22 | 02:42 | 02:41 | 58 | 233 | 11 | EXT |  | 0.89 | (c)
32383.446 | 2.681 | 2.643 | -8.994 | -9.032 | 1595 | 1692 | 1770 | 1595 | 2643 | 2942 |  | CORR | GENE | 09:36 | 09:51 | 10:04 | 142 | 350 | 12 | EXT |  | 0.9 | (c)
32383.758 | 2.993 | 2.88 | -8.682 | -8.795 | 1300 | 1878 | 1647 | 1300 | 2880 | 2942 |  | CORR | GENE | 08:48 | 10:22 | 09:44 | 178 | 693 | 11 | EXT |  | 0.9 | (c)
32384.252 | 3.487 | 3.222 | -8.188 | -8.453 | 1159 | 1774 | 1573 | 1159 | 3222 | 2942 |  | CORR | GENE | 08:25 | 10:05 | 09:32 | 406 | 827 | 13 | EXT |  | 0.94 | (c)
32384.647 | 3.882 | 3.564 | -7.793 | -8.111 | 952 | 1026 | 1022 | 952 | 3564 | 2942 |  | CORR | GENE | 07:52 | 08:04 | 08:03 | 822 | 139 | 15 | EXT |  | 0.99 | (c)
32384.714 | 3.949 | 3.904 | -7.726 | -7.771 | -525 | -245 | -242 | 0 | 3904 | 2942 |  | CORR | GENE | 03:54 | 04:39 | 04:39 | 78 | 565 | 10 | EXT |  | 0.89 | (c)
32384.744 | 3.979 | 3.819 | -7.696 | -7.856 | 1202 | 1436 | 1635 | 1202 | 3819 | 2942 |  | CORR | GENE | 08:32 | 09:10 | 09:42 | 195 | 865 | 12 | EXT |  | 0.91 | (c)
32385.115 | 4.35 | 4.136 | -7.325 | -7.539 | 1231 | 1388 | 1645 | 1231 | 4136 | 2942 |  | CORR | GENE | 08:37 | 09:02 | 09:44 | 296 | 828 | 10 | EXT |  | 0.92 | (c)
32385.433 | 4.668 | 4.627 | -7.007 | -7.048 | 1200 | 1236 | 1219 | 1200 | 4627 | 2942 |  | CORR | AXGR | 08:32 | 08:38 | 08:35 | 80 | 37 | 13 | EXT |  | 0.89 | (c)
32385.666 | 4.901 | 4.549 | -6.774 | -7.126 | 1307 | 1646 | 1497 | 1307 | 4549 | 2942 |  | CORR | GENE | 08:49 | 09:44 | 09:20 | 424 | 379 | 10 | EXT |  | 0.93 | (c)
32385.705 | 4.94 | 4.832 | -6.735 | -6.843 | 967 | 1024 | 1011 | 967 | 4832 | 2942 |  | CORR | GENE | 07:55 | 08:04 | 08:02 | 615 | 87 | 10 | EXT |  | 0.94 | (c)
32386.417 | 5.652 | 5.508 | -6.023 | -6.167 | 1402 | 1418 | 1419 | 1402 | 5508 | 2942 |  | CORR | AXGR | 09:05 | 09:07 | 09:07 | 228 | 33 | 19 | EXT |  | 0.93 | (c)
32386.442 | 5.677 | 5.645 | -5.998 | -6.03 | -1435 | -1212 | -1221 | 1007 | 5645 | 2942 |  | CORR | GENE | 01:27 | 02:03 | 02:01 | 76 | 428 | 14 | EXT |  | 0.89 | (c)
32386.809 | 6.044 | 5.959 | -5.631 | -5.716 | -350 | -177 | -107 | 0 | 5604 | 2942 |  | CORR | GENE | 04:22 | 04:50 | 05:01 | 112 | 485 | 10 | EXT |  | 0.89 | (c)
32386.824 | 6.059 | 6.025 | -5.616 | -5.65 | 1077 | 1358 | 1281 | 1077 | 5591 | 2942 |  | CORR | GENE | 08:12 | 08:57 | 08:45 | 59 | 408 | 10 | EXT |  | 0.89 | (c)
32387.432 | 6.667 | 6.636 | -5.008 | -5.039 | 955 | 1139 | 1086 | 955 | 4974 | 2942 |  | CORR | GENE | 07:52 | 08:22 | 08:14 | 65 | 263 | 10 | EXT |  | 0.89 | (c)
32387.954 | 7.189 | 7.172 | -4.486 | -4.503 | 1348 | 1405 | 1408 | 1348 | 4475 | 2942 |  | CORR | CIGR | 08:56 | 09:05 | 09:06 | 28 | 119 | 10 | EXT |  | 0.89 | (c)
32388.521 | 7.756 | 7.693 | -3.919 | -3.982 | -1193 | -1105 | -1018 | 843 | 3733 | 2942 |  | CORR | GENE | 02:06 | 02:20 | 02:34 | 249 | 350 | 11 | EXT |  | 0.91 | (c)
32388.549 | 7.784 | 7.755 | -3.891 | -3.92 | -711 | -528 | -595 | 479 | 3873 | 2942 |  | GOUG | CIGR | 03:24 | 03:53 | 03:42 | 47 | 232 | 9 | EXT | Задир. |  | (c)
32389.997 | 9.232 | 9.019 | -2.443 | -2.656 | -1399 | -1127 | -1076 | 754 | 2404 | 2942 |  | CORR | GENE | 01:33 | 02:16 | 02:25 | 252 | 645 | 11 | EXT |  | 0.91 | (c)
32390.317 | 9.552 | 9.455 | -2.123 | -2.22 | -1150 | -823 | -897 | 644 | 2046 | 2942 |  | CORR | GENE | 02:13 | 03:05 | 02:54 | 174 | 506 | 10 | EXT |  | 0.9 | (c)
32390.398 | 9.633 | 9.538 | -2.042 | -2.137 | 1259 | 1653 | 1473 | 1259 | 1999 | 2942 |  | CORR | GENE | 08:42 | 09:45 | 09:16 | 138 | 427 | 10 | EXT |  | 0.9 | (c)
32390.604 | 9.839 | 9.799 | -1.836 | -1.876 | 1224 | 1305 | 1500 | 1224 | 1747 | 2942 |  | CORR | GENE | 08:36 | 08:49 | 09:21 | 129 | 553 | 9 | EXT |  | 0.9 | (c)
32397.564 | 5.124 | 5.047 | -6.346 | -6.423 | 2097 | -2182 | -2145 | 1927 | 5047 | 2943 |  | CORR | GENE | 02:05 | 02:34 | 02:40 | 177 | 437 | 12 | EXT |  | 0.91 | (c)
32398.263 | 5.823 | 5.765 | -5.647 | -5.705 | 21 | 283 | 271 | 21 | 5602 | 2943 |  | CORR | GENE | 08:30 | 09:12 | 09:10 | 103 | 502 | 10 | EXT |  | 0.89 | (c)
32398.482 | 6.042 | 6.021 | -5.428 | -5.449 | -112 | -1 | 201 | 0 | 5327 | 2943 |  | CORR | GENE | 08:08 | 08:26 | 08:59 | 122 | 626 | 10 | EXT |  | 0.9 | (c)
32399.06 | 6.62 | 6.412 | -4.85 | -5.058 | 73 | 346 | 242 | 73 | 4823 | 2943 |  | CORR | GENE | 08:38 | 09:22 | 09:05 | 235 | 338 | 13 | EXT |  | 0.92 | (c)
32399.304 | 6.864 | 6.35 | -4.606 | -5.12 | -154 | -68 | -90 | 26 | 3831 | 2943 |  | CORR | GENE | 08:01 | 08:15 | 08:12 | 1289 | 128 | 11 | EXT |  | 0.97 | (c)
32399.597 | 7.157 | 7.072 | -4.313 | -4.398 | 1953 | 2205 | 2204 | 1953 | 4247 | 2943 |  | CORR | GENE | 01:41 | 02:22 | 02:22 | 151 | 501 | 11 | EXT |  | 0.9 | (c)
32400.464 | 8.024 | 7.315 | -3.446 | -4.155 | -2081 | -1759 | -1869 | 1658 | 3190 | 2943 |  | CORR | GENE | 02:50 | 03:42 | 03:25 | 965 | 423 | 10 | EXT |  | 0.96 | (c)
32400.656 | 8.216 | 7.734 | -3.254 | -3.736 | -185 | -158 | -108 | 32 | 2138 | 2943 |  | CORR | GENE | 07:56 | 08:01 | 08:09 | 1598 | 153 | 13 | EXT |  | 1 | (c)
32400.889 | 8.449 | 7.42 | -3.021 | -4.05 | 18 | 141 | 331 | 18 | 2957 | 2943 |  | CORR | GENE | 08:29 | 08:49 | 09:20 | 1093 | 625 | 14 | EXT |  | 0.99 | (c)
32401.258 | 8.818 | 8.702 | -2.652 | -2.768 | 419 | 611 | 580 | 419 | 2612 | 2943 |  | CORR | GENE | 09:34 | 10:05 | 09:60 | 156 | 321 | 13 | EXT |  | 0.9 | (c)
32401.545 | 9.105 | 8.713 | -2.365 | -2.757 | 5 | 6 | 181 | 5 | 1877 | 2943 |  | CORR | GENE | 08:27 | 08:27 | 08:55 | 880 | 351 | 11 | EXT |  | 0.96 | (c)
32402.198 | 9.758 | 9.664 | -1.712 | -1.806 | 176 | 292 | 353 | 176 | 1701 | 2943 |  | CORR | GENE | 08:55 | 09:13 | 09:23 | 105 | 355 | 10 | EXT |  | 0.89 | (c)
32403.816 | 11.376 | 9.577 | -0.094 | -1.893 | -1948 | -1899 | -1747 | 1547 | 42 | 2943 |  | CORR | GENE | 03:12 | 03:20 | 03:44 | 1851 | 401 | 11 | EXT |  | 0.98 | (c)
32403.891 | 11.451 | 11.353 | -0.019 | -0.117 | 2122 | -2189 | -2149 | 1959 | 19 | 2943 |  | CORR | GENE | 02:09 | 02:33 | 02:39 | 98 | 380 | 13 | EXT |  | 0.89 | (c)
32404.841 | 0.931 | 0.693 | -10.704 | -10.942 | 148 | 297 | 289 | 148 | 693 | 2944 |  | CORR | GENE | 01:48 | 02:12 | 02:11 | 309 | 282 | 10 | EXT |  | 0.92 | (c)
32405.74 | 1.83 | 0.166 | -9.805 | -11.469 | 446 | 836 | 707 | 446 | 166 | 2944 |  | CORR | GENE | 02:36 | 03:39 | 03:18 | 2116 | 522 | 11 | EXT |  | 0.98 | (c)
32406.546 | 2.636 | 2.501 | -8.999 | -9.134 | -2142 | -1947 | -1948 | 1753 | 2501 | 2944 |  | CORR | GENE | 07:38 | 08:10 | 08:10 | 161 | 389 | 10 | EXT |  | 0.9 | (c)
32407.036 | 3.126 | 2.755 | -8.509 | -8.88 | 250 | 793 | 642 | 250 | 2755 | 2944 |  | CORR | GENE | 02:04 | 03:32 | 03:08 | 386 | 784 | 15 | EXT |  | 0.95 | (c)
32407.727 | 3.817 | 3.413 | -7.818 | -8.222 | -1980 | -1568 | -1757 | 1534 | 3413 | 2944 |  | CORR | GENE | 08:05 | 09:11 | 08:41 | 616 | 446 | 10 | EXT |  | 0.94 | (c)
32408.119 | 4.209 | 4.156 | -7.426 | -7.479 | -1611 | -1483 | -1496 | 1381 | 4156 | 2944 |  | CORR | GENE | 09:04 | 09:25 | 09:23 | 76 | 230 | 11 | EXT |  | 0.89 | (c)
32408.304 | 4.394 | 4.367 | -7.241 | -7.268 | -1245 | -1134 | -1128 | 1012 | 4367 | 2944 |  | CORR | GENE | 10:03 | 10:21 | 10:22 | 68 | 233 | 10 | EXT |  | 0.89 | (c)
32408.967 | 5.057 | 5.029 | -6.578 | -6.606 | -1749 | -1598 | -1518 | 1287 | 5029 | 2944 |  | CORR | GENE | 08:42 | 09:06 | 09:19 | 85 | 461 | 10 | EXT |  | 0.89 | (c)
32410.289 | 6.379 | 6.272 | -5.256 | -5.363 | 611 | 677 | 696 | 611 | 5055 | 2944 |  | DENT | GENE | 03:03 | 03:13 | 03:17 | 308 | 171 | 0.4 | N/A | Глубина вмятины: 6 мм (0,4%). Линейка: 31 см в (627 см; 03:13 ч:мин) |  | (c)
32412.123 | 8.213 | 8.037 | -3.422 | -3.598 | 1962 | 2223 | 2149 | 1962 | 3129 | 2944 |  | DENT | GENE | 06:41 | 07:23 | 07:11 | 469 | 373 | 0.4 | N/A | Глубина вмятины: 6 мм (0,4%). Линейка: 47 см в (804 см; 07:23 ч:мин) |  | (c)
32417.603 | 2.058 | 2.049 | -9.242 | -9.251 | 1199 | 1304 | 1370 | 1199 | 2049 | 2945 |  | CORR | GENE | 09:17 | 09:34 | 09:44 | 78 | 343 | 12 | EXT |  | 0.89 | (c)
32423.169 | 7.624 | 7.497 | -3.676 | -3.803 | -1427 | -985 | -1145 | 864 | 3657 | 2945 |  | CORR | GENE | 02:13 | 03:24 | 02:58 | 146 | 563 | 10 | EXT |  | 0.9 | (c)
32424.787 | 9.242 | 9.208 | -2.058 | -2.092 | -1434 | -1264 | -1231 | 1028 | 2048 | 2945 |  | CORR | CIGR | 02:12 | 02:39 | 02:44 | 44 | 406 | 13 | EXT |  | 0.89 | (c)
32429.702 | 2.857 | 2.427 | -7.983 | -8.413 | -990 | -363 | -544 | 97 | 2427 | 2946 |  | CORR | GENE | 08:10 | 09:51 | 09:22 | 489 | 893 | 10 | EXT |  | 0.94 | (c)
32430.318 | 3.473 | 3.341 | -7.367 | -7.499 | -362 | -326 | -304 | 246 | 3341 | 2946 |  | CORR | GENE | 09:52 | 09:57 | 10:01 | 338 | 116 | 11 | EXT |  | 0.93 | (c)
32431.234 | 4.389 | 4.328 | -6.451 | -6.512 | -468 | -303 | -275 | 83 | 4328 | 2946 |  | CORR | GENE | 09:34 | 10:01 | 10:05 | 91 | 385 | 11 | EXT |  | 0.89 | (c)
32432.445 | 5.6 | 5.048 | -5.24 | -5.792 | -921 | -692 | -542 | 164 | 5048 | 2946 |  | CORR | GENE | 08:21 | 08:58 | 09:22 | 597 | 757 | 13 | EXT |  | 0.96 | (c)
32432.806 | 5.961 | 5.94 | -4.879 | -4.9 | -1026 | -645 | -796 | 565 | 4817 | 2946 |  | CORR | GENE | 08:04 | 09:06 | 08:41 | 83 | 461 | 10 | EXT |  | 0.89 | (c)
32433.223 | 6.378 | 6.315 | -4.462 | -4.525 | -934 | -642 | -685 | 436 | 4425 | 2946 |  | CORR | GENE | 08:19 | 09:06 | 08:59 | 100 | 499 | 10 | EXT |  | 0.89 | (c)
32434.077 | 7.232 | 6.499 | -3.608 | -4.341 | -590 | -336 | -371 | 152 | 3044 | 2946 |  | CORR | GENE | 09:15 | 09:56 | 09:50 | 1297 | 438 | 12 | EXT |  | 0.98 | (c)
32434.375 | 7.53 | 7.511 | -3.31 | -3.329 | -79 | -39 | -20 | 0 | 3235 | 2946 |  | CORR | GENE | 10:37 | 10:44 | 10:47 | 94 | 117 | 15 | EXT |  | 0.9 | (c)
32434.867 | 8.022 | 7.861 | -2.818 | -2.979 | -943 | -583 | -682 | 421 | 2773 | 2946 |  | CORR | GENE | 08:18 | 09:16 | 08:60 | 206 | 522 | 10 | EXT |  | 0.91 | (c)
32435.593 | 8.748 | 8.72 | -2.092 | -2.12 | -92 | -42 | -38 | 0 | 1979 | 2946 |  | CORR | GENE | 10:35 | 10:43 | 10:44 | 141 | 108 | 11 | EXT |  | 0.9 | (c)
32435.907 | 9.062 | 9.03 | -1.778 | -1.81 | -661 | -556 | -541 | 421 | 1748 | 2946 |  | CORR | GENE | 09:03 | 09:20 | 09:23 | 62 | 240 | 10 | EXT |  | 0.89 | (c)
32437.232 | 10.387 | 10.244 | -0.453 | -0.596 | 974 | 1843 | 1761 | 974 | 384 | 2946 |  | CORR | GENE | 01:27 | 03:47 | 03:34 | 212 | 1573 | 13 | EXT |  | 0.91 | (c)
32437.236 | 10.391 | 10.328 | -0.449 | -0.512 | -739 | -148 | -356 | 0 | 403 | 2946 |  | CORR | GENE | 08:51 | 10:26 | 09:52 | 109 | 766 | 11 | EXT |  | 0.89 | (c)
32437.655 | 10.81 | 10.722 | -0.03 | -0.118 | -1114 | -570 | -780 | 447 | 9 | 2946 |  | CORR | GENE | 07:50 | 09:18 | 08:44 | 109 | 667 | 12 | EXT |  | 0.9 | (c)
32438.314 | 0.629 | 0.601 | -10.106 | -10.134 | 1366 | 1642 | 1611 | 1366 | 601 | 2947 |  | CORR | GENE | 07:45 | 08:30 | 08:25 | 63 | 491 | 14 | EXT |  | 0.89 | (c)
32438.894 | 1.209 | 1.184 | -9.526 | -9.551 | 2059 | 2125 | 2128 | 2059 | 1184 | 2947 |  | CORR | CIGR | 09:37 | 09:48 | 09:48 | 41 | 137 | 10 | EXT |  | 0.89 | (c)
32439.589 | 1.904 | 1.824 | -8.831 | -8.911 | 1441 | 1607 | 1693 | 1441 | 1824 | 2947 |  | CORR | GENE | 07:57 | 08:24 | 08:38 | 125 | 504 | 10 | EXT |  | 0.9 | (c)
32439.895 | 2.21 | 2.177 | -8.525 | -8.558 | 1960 | 2173 | 2149 | 1960 | 2177 | 2947 |  | CORR | GENE | 09:21 | 09:55 | 09:52 | 93 | 379 | 11 | EXT |  | 0.89 | (c)
32440.368 | 2.683 | 2.363 | -8.052 | -8.372 | 1493 | 1649 | 1781 | 1493 | 2363 | 2947 |  | CORR | GENE | 08:06 | 08:31 | 08:52 | 492 | 576 | 13 | EXT |  | 0.95 | (c)
32440.692 | 3.007 | 2.908 | -7.728 | -7.827 | 1539 | 2031 | 1845 | 1539 | 2908 | 2947 |  | CORR | GENE | 08:13 | 09:33 | 09:02 | 150 | 611 | 11 | EXT |  | 0.9 | (c)
32441.028 | 3.343 | 3.232 | -7.392 | -7.503 | 1341 | 1648 | 1662 | 1341 | 3232 | 2947 |  | CORR | GENE | 07:41 | 08:31 | 08:33 | 336 | 641 | 12 | EXT |  | 0.93 | (c)
32444.086 | 6.401 | 3.618 | -4.334 | -7.117 | 1686 | 1971 | 1949 | 1686 | 3618 | 2947 |  | CORR | GENE | 08:37 | 09:23 | 09:19 | 2910 | 525 | 12 | EXT |  | 1 | (c)
32448.42 | 0 | -0.015 | -11.67 | -11.685 | -1369 | -1289 | 728 | 0 |  | 2948 | Нарушение формы кольцевого шва | GWAN |  | 01:07 | 01:20 | 06:45 | 0 | 4195 |  | EXT | Нарушение формы кольцевого шва |  | (c)
32449.912 | 1.492 | 1.457 | -10.178 | -10.213 | 1714 | 1839 | 1836 | 1714 | 1457 | 2948 |  | CORR | GENE | 09:24 | 09:45 | 09:44 | 63 | 244 | 15 | EXT |  | 0.89 | (c)
32450.094 | 1.674 | 1.613 | -9.996 | -10.057 | 1648 | 1856 | 1820 | 1648 | 1613 | 2948 |  | CORR | GENE | 09:14 | 09:47 | 09:42 | 82 | 344 | 12 | EXT |  | 0.89 | (c)
32450.351 | 1.931 | 1.792 | -9.739 | -9.878 | 1115 | 1653 | 1567 | 1115 | 1792 | 2948 |  | CORR | GENE | 07:48 | 09:15 | 09:01 | 299 | 905 | 10 | EXT |  | 0.92 | (c)
32451.738 | 3.318 | 3.3 | -8.352 | -8.37 | 1671 | 1810 | 1792 | 1671 | 3300 | 2948 |  | CORR | GENE | 09:17 | 09:40 | 09:37 | 59 | 241 | 11 | EXT |  | 0.89 | (c)
32455.087 | 6.667 | 6.55 | -5.003 | -5.12 | 1897 | 2011 | 1976 | 1897 | 4819 | 2948 | Дефект проката | MIAN | GENE | 09:54 | 10:12 | 10:07 | 301 | 158 |  | INT | Дефект проката Эквивалент потери металла 12%. |  | (c)
32455.487 | 7.067 | 6.705 | -4.603 | -4.965 | 1395 | 1781 | 1677 | 1395 | 4303 | 2948 |  | CORR | GENE | 08:33 | 09:35 | 09:18 | 662 | 564 | 10 | EXT |  | 0.95 | (c)
32455.719 | 7.299 | 6.966 | -4.371 | -4.704 | 1959 | 2113 | 2094 | 1959 | 4328 | 2948 |  | CORR | GENE | 10:04 | 10:29 | 10:26 | 376 | 269 | 12 | EXT |  | 0.93 | (c)
32456.146 | 7.726 | 7.382 | -3.944 | -4.288 | 1586 | 1928 | 1817 | 1586 | 3693 | 2948 |  | CORR | GENE | 09:04 | 09:59 | 09:41 | 595 | 461 | 12 | EXT |  | 0.96 | (c)
32463.065 | 2.975 | 2.948 | -8.255 | -8.282 | 1355 | 1449 | 1448 | 1355 | 2948 | 2949 |  | CORR | CIGR | 10:30 | 10:45 | 10:45 | 54 | 187 | 12 | EXT |  | 0.89 | (c)
32463.155 | 3.065 | 3.014 | -8.165 | -8.216 | 1351 | 1396 | 1376 | 1351 | 3014 | 2949 |  | CORR | AXGR | 10:29 | 10:37 | 10:34 | 185 | 51 | 12 | EXT |  | 0.91 | (c)
32471.78 | 0.46 | 0.443 | -10.575 | -10.592 | -1665 | -1608 | -1606 | 1548 | 443 | 2950 |  | CORR | CIGR | 04:29 | 04:38 | 04:39 | 32 | 117 | 10 | EXT |  | 0.89 | (c)
32473.208 | 1.888 | 1.87 | -9.147 | -9.165 | -255 | -160 | -119 | 0 | 1870 | 2950 |  | CORR | CIGR | 08:17 | 08:32 | 08:39 | 31 | 272 | 10 | EXT |  | 0.89 | (c)
32473.495 | 2.175 | 2.148 | -8.86 | -8.887 | -56 | 17 | 44 | 0 | 2148 | 2950 |  | CORR | CIGR | 08:49 | 09:01 | 09:05 | 44 | 201 | 11 | EXT |  | 0.89 | (c)
32476.909 | 5.589 | 5.571 | -5.446 | -5.464 | 11 | 49 | 67 | 11 | 5410 | 2950 |  | CORR | CIGR | 08:60 | 09:06 | 09:09 | 54 | 113 | 11 | EXT |  | 0.89 | (c)
32479.905 | 8.585 | 8.355 | -2.45 | -2.68 | -75 | -56 | -58 | 40 | 2173 | 2950 |  | CORR | AXGR | 08:46 | 08:49 | 08:48 | 507 | 35 | 11 | EXT |  | 0.94 | (c)
32480.653 | 9.333 | 9.185 | -1.702 | -1.85 | -2144 | -2026 | -2061 | 1978 | 1269 | 2950 |  | CORR | GENE | 03:12 | 03:31 | 03:25 | 581 | 166 | 15 | EXT |  | 0.97 | (c)
32492.296 | 9.941 | 9.788 | -1.464 | -1.617 | -4 | 24 | 28 | 0 | 1168 | 2951 |  | CORR | GENE | 06:19 | 06:23 | 06:24 | 449 | 64 | 15 | EXT |  | 0.96 | (c)
32496.798 | 3.038 | 3.013 | -8.282 | -8.307 | 1622 | 1701 | 1694 | 1622 | 3013 | 2952 |  | CORR | CIGR | 07:28 | 07:41 | 07:40 | 48 | 144 | 11 | EXT |  | 0.89 | (c)
32496.863 | 3.103 | 3.064 | -8.217 | -8.256 | 1833 | 1910 | 1929 | 1833 | 3064 | 2952 |  | CORR | CIGR | 08:02 | 08:15 | 08:18 | 42 | 191 | 10 | EXT |  | 0.89 | (c)
32497.031 | 3.271 | 3.209 | -8.049 | -8.111 | 1368 | 1803 | 1649 | 1368 | 3209 | 2952 |  | CORR | GENE | 06:47 | 07:58 | 07:33 | 87 | 562 | 19 | EXT |  | 0.9 | (c)
32497.151 | 3.391 | 3.066 | -7.929 | -8.254 | 1268 | 1307 | 1293 | 1268 | 3066 | 2952 |  | CORR | AXGR | 06:31 | 06:37 | 06:35 | 888 | 50 | 10 | EXT |  | 0.96 | (c)
32497.237 | 3.477 | 3.445 | -7.843 | -7.875 | 2071 | 2212 | 2190 | 2071 | 3445 | 2952 |  | CORR | GENE | 08:41 | 09:04 | 08:60 | 61 | 238 | 12 | EXT |  | 0.89 | (c)
32502.494 | 8.734 | 8.688 | -2.586 | -2.632 | 1905 | 1948 | 1944 | 1905 | 2085 | 2952 |  | CORR | GENE | 08:14 | 08:21 | 08:20 | 547 | 78 | 10 | EXT |  | 0.94 | (c)
32503.496 | 9.736 | 9.685 | -1.584 | -1.635 | 924 | 1042 | 1136 | 924 | 1557 | 2952 |  | CORR | GENE | 05:36 | 05:55 | 06:10 | 78 | 423 | 10 | EXT |  | 0.89 | (c)
32503.772 | 10.012 | 9.96 | -1.308 | -1.36 | 590 | 990 | 869 | 590 | 1251 | 2952 |  | CORR | GENE | 04:42 | 05:46 | 05:27 | 109 | 557 | 12 | EXT |  | 0.9 | (c)
32537.099 | 11.124 | 11.104 | -0.176 | -0.196 | 1949 | 2019 | 2081 | 1949 | 133 | 2955 |  | CORR | GENE | 03:52 | 04:03 | 04:13 | 63 | 263 | 10 | EXT |  | 0.89 | (c)
32569.052 | 8.822 | 8.732 | -2.643 | -2.733 | -85 | 211 | 344 | 0 | 2588 | 2958 |  | CORR | GENE | 05:07 | 05:54 | 06:16 | 145 | 857 | 11 | EXT |  | 0.9 | (c)
32569.602 | 9.372 | 9.273 | -2.093 | -2.192 | 105 | 212 | 457 | 105 | 2025 | 2958 |  | CORR | GENE | 05:37 | 05:55 | 06:34 | 167 | 703 | 10 | EXT |  | 0.9 | (c)
32569.646 | 9.416 | 9.347 | -2.049 | -2.118 | -328 | -182 | -138 | 0 | 1734 | 2958 |  | CORR | GENE | 04:27 | 04:51 | 04:58 | 384 | 380 | 10 | EXT |  | 0.93 | (c)
32583.496 | 0.861 | 0.806 | -1.349 | -1.404 | 84 | 470 | 451 | 84 | 806 | 2960 |  | CORR | GENE | 04:34 | 05:36 | 05:33 | 205 | 733 | 10 | EXT |  | 0.91 | (c)
32587.95 | 0 | -0.031 | -7.43 | -7.461 | 1088 | 1587 | 1934 | 1088 |  | 2964 | Нарушение формы кольцевого шва | GWAN |  | 07:11 | 08:32 | 09:28 | 0 | 1691 |  | EXT | Нарушение формы кольцевого шва |  | (c)
32588.624 | 0.674 | 0.642 | -6.756 | -6.788 | 741 | 1075 | 1050 | 741 | 642 | 2964 |  | CORR | GENE | 06:15 | 07:09 | 07:05 | 82 | 619 | 10 | EXT |  | 0.89 | (c)
32593.012 | 5.062 | 4.981 | -2.368 | -2.449 | 18 | 456 | 627 | 18 | 2292 | 2964 |  | CORR | GENE | 04:19 | 05:29 | 05:57 | 157 | 1218 | 11 | EXT |  | 0.9 | (c)
32600.022 | 4.642 | 4.609 | -5.488 | -5.521 | 1463 | 1649 | 1616 | 1463 | 4609 | 2965 |  | CORR | GENE | 06:31 | 07:01 | 06:56 | 62 | 307 | 10 | EXT |  | 0.89 | (c)
32600.744 | 5.364 | 5.319 | -4.766 | -4.811 | 1492 | 1647 | 1620 | 1492 | 4713 | 2965 |  | CORR | GENE | 06:35 | 07:00 | 06:56 | 98 | 256 | 13 | EXT |  | 0.89 | (c)
32601.42 | 6.04 | 6.021 | -4.09 | -4.109 | -1656 | -1588 | -1568 | 1480 | 4055 | 2965 |  | CORR | CIGR | 10:07 | 10:18 | 10:22 | 54 | 176 | 10 | EXT |  | 0.89 | (c)
32612.286 | 6.776 | 6.749 | -4.744 | -4.771 | -22 | 53 | 36 | 0 | 4736 | 2966 |  | CORR | CIGR | 03:15 | 03:27 | 03:25 | 35 | 116 | 10 | EXT |  | 0.89 | (c)
32617.03 | 0 | -0.008 | -10.875 | -10.883 | -419 | -2029 | 1719 | 0 |  | 2967а | Нарушение формы кольцевого шва | GWAN |  | 05:35 | 01:15 | 11:20 | 0 | 4275 |  | EXT | Нарушение формы кольцевого шва Аномалия находится на отводе. |  | (c)
32623.484 | 6.454 | 6.401 | -4.421 | -4.474 | -25 | 95 | 91 | 0 | 4419 | 2967а |  | CORR | CIGR | 06:38 | 06:58 | 06:57 | 55 | 231 | 10 | EXT | Аномалия находится на отводе. | 0.89 | (c)
32625.442 | 8.412 | 8.377 | -2.463 | -2.498 | 677 | 766 | 749 | 677 | 2461 | 2967а |  | CORR | CIGR | 08:32 | 08:46 | 08:43 | 37 | 144 | 11 | EXT | Аномалия находится на отводе. | 0.89 | (c)
32725.46 | 0 | -0.034 | -11.78 | -11.814 | -2139 | -919 | -1081 | 23 |  | 2979а | Нарушение формы кольцевого шва | GWAN |  | 00:19 | 03:35 | 03:09 | 0 | 2116 |  | EXT | Нарушение формы кольцевого шва Аномалия находится на отводе. |  | (c)
32725.46 | 0 | -0.025 | -11.78 | -11.805 | 286 | 965 | 1044 | 286 |  | 2979а | Нарушение формы кольцевого шва | GWAN |  | 06:50 | 08:40 | 08:52 | 0 | 1515 |  | EXT | Нарушение формы кольцевого шва Аномалия находится на отводе. |  | (c)
32866.61 | 0 | -0.015 | -2.925 | -2.94 | -437 | 579 | 451 | 0 |  | 2992аа | Нарушение формы кольцевого шва | GWAN |  | 10:32 | 01:16 | 12:56 | 0 | 1775 |  | EXT | Нарушение формы кольцевого шва |  | (c)
32896.214 | 4.429 | 4.314 | -6.141 | -6.256 | -1723 | -1677 | -1636 | 1550 | 4314 | 2994аа |  | DENT | GENE | 10:23 | 10:30 | 10:37 | 198 | 173 | 0.4 | N/A | Глубина вмятины: 5 мм (0,4%). Линейка: 20 см в (431 см; 10:30 ч:мин) |  | (c)
32928.638 | 4.548 | 4.533 | -6.327 | -6.342 | -936 | -853 | -864 | 791 | 4533 | 2997а |  | CORR | CIGR | 07:27 | 07:40 | 07:38 | 27 | 145 | 10 | EXT |  | 0.89 | (c)
32929.851 | 5.761 | 5.228 | -5.114 | -5.647 | 341 | 602 | 482 | 341 | 4666 | 2997а |  | GOUG | GENE | 10:53 | 11:35 | 11:16 | 981 | 283 | 8 | EXT | Зона задиров. |  | (c)
32968.209 | 1.629 | 1.591 | -9.616 | -9.654 | -352 | -320 | -312 | 272 | 1591 | 3001аа |  | CORR | GENE | 06:09 | 06:14 | 06:16 | 185 | 80 | 12 | EXT |  | 0.91 | (c)
33084.985 | 7.975 | 7.953 | -2.81 | -2.832 | 625 | 696 | 683 | 625 | 2804 | 3009аа |  | CORR | CIGR | 06:45 | 06:56 | 06:54 | 28 | 115 | 10 | EXT |  | 0.89 | (c)
33091.831 | 4.036 | 3.851 | -6.659 | -6.844 | 1448 | 1815 | 1691 | 1448 | 3851 | 3011аа |  | GOUG | GENE | 03:40 | 04:39 | 04:19 | 261 | 486 | 9 | EXT | Задир. |  | (c)
33092.835 | 5.04 | 5.02 | -5.655 | -5.675 | 1772 | 1830 | 1829 | 1772 | 5020 | 3011аа |  | CORR | CIGR | 04:32 | 04:42 | 04:41 | 34 | 114 | 10 | EXT |  | 0.89 | (c)
33110.742 | 1.637 | 1.614 | -9.628 | -9.651 | -2077 | 285 | 144 | 0 | 1614 | 3013аа |  | ARTD | CIGR | 04:24 | 10:45 | 10:22 | 45 | 4441 |  | EXT | Эквивалент потери металла 12%. От изолировочной машины. |  | (c)
33121.242 | 0.872 | 0.842 | -9.288 | -9.318 | -1668 | 985 | 486 | 410 | 842 | 3014аа |  | ARTD | CIGR | 07:39 | 02:47 | 13:26 | 48 | 4308 |  | EXT | Эквивалент потери металла 12%. От изолировочной машины. |  | (c)
33177.399 | 0.639 | 0.607 | -10.966 | -10.998 | 1140 | 1248 | 1222 | 1140 | 607 | 3019аа |  | CORR | CIGR | 00:56 | 01:13 | 01:09 | 45 | 163 | 15 | EXT |  | 0.89 | (c)
33182.042 | 5.282 | 5.212 | -6.323 | -6.393 | -1574 | -1552 | -1563 | 1552 | 5212 | 3019аа |  | CORR | AXGR | 05:37 | 05:41 | 05:39 | 129 | 22 | 12 | EXT |  | 0.9 | (c)
33182.697 | 5.937 | 5.894 | -5.668 | -5.711 | 551 | 642 | 627 | 551 | 5655 | 3019аа |  | CORR | CIGR | 11:20 | 11:35 | 11:33 | 56 | 152 | 10 | EXT |  | 0.89 | (c)
33185.118 | 8.358 | 8.318 | -3.247 | -3.287 | -1073 | -965 | -967 | 860 | 3212 | 3019аа |  | CORR | GENE | 06:58 | 07:16 | 07:15 | 75 | 212 | 10 | EXT |  | 0.89 | (c)
33186.451 | 9.691 | 9.665 | -1.914 | -1.94 | -1045 | -959 | -962 | 878 | 1898 | 3019аа |  | CORR | CIGR | 07:03 | 07:17 | 07:16 | 42 | 167 | 20 | EXT |  | 0.89 | (c)
33186.733 | 9.973 | 9.908 | -1.632 | -1.697 | -935 | -882 | -871 | 808 | 1440 | 3019аа |  | CORR | GENE | 07:21 | 07:29 | 07:31 | 257 | 127 | 15 | EXT |  | 0.93 | (c)
33187.89 | 11.13 | 11.102 | -0.475 | -0.503 | -1272 | -1227 | -1218 | 1165 | 475 | 3019аа |  | CORR | CIGR | 06:26 | 06:34 | 06:35 | 28 | 107 | 10 | EXT |  | 0.89 | (c)
33256.749 | 4.999 | 4.947 | -5.911 | -5.963 | -137 | 141 | 188 | 0 | 4947 | 3025аб |  | CORR | GENE | 02:14 | 02:59 | 03:06 | 143 | 651 | 10 | EXT |  | 0.9 | (c)
33262.756 | 0.096 | 0.084 | -11.074 | -11.086 | -11 | 108 | 84 | 0 | 84 | 3026аа |  | CORR | CIGR | 05:47 | 06:06 | 06:02 | 22 | 189 | 13 | EXT |  | 0.89 | (c)
33349.396 | 9.146 | 9.132 | -2.319 | -2.333 | -140 | 722 | 678 | 0 | 2291 | 3033аа |  | ARTD | CIGR | 01:08 | 03:27 | 03:20 | 42 | 1636 |  | EXT | Эквивалент потери металла 18%. От изолировочной машины. |  | (c)
33384.43 | 0 | -0.012 | -9.21 | -9.222 | 423 | 1066 | 1556 | 423 |  | 3037аа | Нарушение формы кольцевого шва | GWAN |  | 00:39 | 02:22 | 03:41 | 0 | 2266 |  | EXT | Нарушение формы кольцевого шва |  | (c)
33384.43 | 0 | -0.025 | -9.21 | -9.235 | -1171 | -714 | -558 | 0 |  | 3037аа | Нарушение формы кольцевого шва | GWAN |  | 08:21 | 09:35 | 10:00 | 0 | 1226 |  | EXT | Нарушение формы кольцевого шва |  | (c)
33391.916 | 7.486 | 7.473 | -1.724 | -1.737 | -2112 | -2033 | -2037 | 1963 | 1707 | 3037аа |  | CORR | CIGR | 05:49 | 06:02 | 06:01 | 30 | 149 | 10 | EXT |  | 0.89 | (c)
33404.195 | 0 | -0.073 | -11.115 | -11.188 | -1781 | -1355 | -1328 | 876 |  | 3039аа | Нарушение формы кольцевого шва | GWAN |  | 11:06 | 00:14 | 12:19 | 0 | 905 |  | EXT | Нарушение формы кольцевого шва |  | (c)
33432.664 | 7.604 | 7.378 | -2.921 | -3.147 | -1039 | -646 | -687 | 335 | 2897 | 3040аа |  | CORR | GENE | 05:10 | 06:13 | 06:06 | 250 | 704 | 11 | EXT |  | 0.91 | (c)
33477.23 | 0 | -0.05 | -10.485 | -10.535 | 264 | 514 | 575 | 264 |  | 3045аа | Вышлифовка на шве | GWAN | GENE | 05:03 | 05:44 | 05:54 | 107 | 622 | 20 | EXT | Вышлифовка на шве |  | (c)
33487.715 | 0 | -0.034 | -10.9 | -10.934 | -179 | 372 | 513 | 0 |  | 3046аа | Нарушение формы кольцевого шва | GWAN |  | 06:48 | 08:17 | 08:39 | 0 | 1385 |  | EXT | Нарушение формы кольцевого шва |  | (c)
33512.665 | 2.7 | 2.687 | -8.83 | -8.843 | 1086 | 1152 | 1152 | 1086 | 2687 | 3048аа |  | CORR | CIGR | 08:04 | 08:14 | 08:14 | 28 | 131 | 11 | EXT |  | 0.89 | (c)
33596.317 | 7.852 | 7.832 | -0.793 | -0.813 | 1886 | 1933 | 1929 | 1886 | 763 | 3055аа |  | ARTD | PITT | 05:60 | 06:07 | 06:06 | 50 | 86 |  | EXT | Эквивалент потери металла 10%. |  | (c)
33597.11 | 0 | 0 | -11.275 | -11.275 | -456 | 86 | 156 | 0 | 0 | 3055аб | Непровар / утяжина | GWAN |  | 05:23 | 06:51 | 07:02 | 0 | 1224 | 17 | INT | Непровар / утяжина |  | (b)
33632.33 | 0 | -0.035 | -12.09 | -12.125 | -1692 | -836 | -721 | 0 |  | 3058ба | Нарушение формы кольцевого шва | GWAN |  | 05:29 | 07:48 | 08:06 | 0 | 1943 |  | EXT | Нарушение формы кольцевого шва |  | (c)
33644.42 | 0 | -0.052 | -11.8 | -11.852 | 66 | 236 | 1323 | 66 |  | 3059аа | Нарушение формы кольцевого шва | GWAN |  | 09:00 | 09:28 | 12:23 | 0 | 2514 |  | EXT | Нарушение формы кольцевого шва |  | (c)
33656.22 | 0 | -0.021 | -12.115 | -12.136 | -40 | 825 | 1256 | 0 |  | 3060аа | Нарушение формы кольцевого шва | GWAN |  | 05:11 | 07:31 | 08:40 | 0 | 2591 |  | EXT | Нарушение формы кольцевого шва |  | (c)
33908.22 | 0 | -0.05 | -11.975 | -12.025 | -1442 | -367 | -313 | 816 |  | 3083а | Нарушение формы кольцевого шва | GWAN |  | 08:23 | 11:17 | 11:25 | 0 | 2258 |  | EXT | Нарушение формы кольцевого шва |  | (c)
33943.88 | 0 | -0.031 | -11.84 | -11.871 | 533 | -2205 | 1609 | 533 |  | 3086а | Нарушение формы кольцевого шва | GWAN |  | 07:56 | 00:34 | 10:50 | 0 | 2152 |  | EXT | Нарушение формы кольцевого шва |  | (c)
33979.85 | 0 | -0.063 | -12.09 | -12.153 | -793 | -527 | -408 | 23 |  | 3089а | Нарушение формы кольцевого шва | GWAN |  | 02:29 | 03:12 | 03:31 | 0 | 770 |  | EXT | Нарушение формы кольцевого шва |  | (c)
33979.85 | 0 | -0.049 | -12.09 | -12.139 | 1997 | -2033 | -2014 | 1564 |  | 3089а | Нарушение формы кольцевого шва | GWAN |  | 09:59 | 11:09 | 11:12 | 0 | 900 |  | EXT | Нарушение формы кольцевого шва |  | (c)
33991.94 | 0 | -0.038 | -11.995 | -12.033 | -2135 | -1528 | -1320 | 506 |  | 3090а | Нарушение формы кольцевого шва | GWAN |  | 06:49 | 08:27 | 09:01 | 0 | 1629 |  | EXT | Нарушение формы кольцевого шва |  | (c)
34015.62 | 0 | -0.025 | -11.575 | -11.6 | -1418 | -996 | -838 | 258 |  | 3092а | Нарушение формы кольцевого шва | GWAN |  | 04:27 | 05:35 | 06:01 | 0 | 1160 |  | EXT | Нарушение формы кольцевого шва |  | (c)
34015.62 | 0 | -0.048 | -11.575 | -11.623 | 41 | 594 | 729 | 41 |  | 3092а | Нарушение формы кольцевого шва | GWAN |  | 08:23 | 09:52 | 10:14 | 0 | 1376 |  | EXT | Нарушение формы кольцевого шва |  | (c)
34051.125 | 0 | -0.042 | -11.945 | -11.987 | -690 | -306 | -121 | 0 |  | 3096а | Нарушение формы кольцевого шва | GWAN |  | 01:59 | 03:01 | 03:31 | 0 | 1137 |  | EXT | Нарушение формы кольцевого шва |  | (c)
34063.07 | 0 | -0.044 | -11.975 | -12.019 | 1883 | 2222 | -1551 | 523 |  | 3097а | Нарушение формы кольцевого шва | GWAN |  | 07:21 | 08:16 | 10:07 | 0 | 2055 |  | EXT | Нарушение формы кольцевого шва |  | (c)
34075.045 | 0 | -0.044 | -11.96 | -12.004 | 2081 | -1862 | -1798 | 1215 |  | 3098а | Нарушение формы кольцевого шва | GWAN |  | 00:24 | 01:48 | 01:58 | 0 | 1165 |  | EXT | Нарушение формы кольцевого шва |  | (c)
34205.595 | 0 | -0.044 | -11.785 | -11.829 | -1851 | -591 | 150 | 0 |  | 3109а | Нарушение формы кольцевого шва | GWAN |  | 06:38 | 10:02 | 12:01 | 0 | 4002 |  | EXT | Нарушение формы кольцевого шва |  | (c)
34252.51 | 0 | -0.031 | -12.08 | -12.111 | 119 | 2083 | 1442 | 119 |  | 3114а | Нарушение формы кольцевого шва | GWAN |  | 03:04 | 08:21 | 06:38 | 0 | 2646 |  | EXT | Нарушение формы кольцевого шва |  | (c)
34252.51 | 0 | -0.044 | -12.08 | -12.124 | -1588 | -1141 | -815 | 42 |  | 3114а | Нарушение формы кольцевого шва | GWAN |  | 10:29 | 11:41 | 12:33 | 0 | 1547 |  | EXT | Нарушение формы кольцевого шва |  | (c)
34335.74 | 0 | -0.042 | -11.96 | -12.002 | 1125 | -666 | -1393 | 0 |  | 3121а | Нарушение формы кольцевого шва | GWAN |  | 01:25 | 08:36 | 06:39 | 0 | 3886 |  | EXT | Нарушение формы кольцевого шва |  | (c)
34347.7 | 0 | -0.018 | -10.38 | -10.398 | -1213 | -729 | -466 | 0 |  | 3122а | Нарушение формы кольцевого шва | GWAN |  | 02:50 | 04:08 | 04:50 | 0 | 1494 |  | EXT | Нарушение формы кольцевого шва |  | (c)
34358.08 | 0 | -0.056 | -12.11 | -12.166 | -343 | 847 | 541 | 0 |  | 3123а | Нарушение формы кольцевого шва | GWAN |  | 07:32 | 10:44 | 09:55 | 0 | 1768 |  | EXT | Нарушение формы кольцевого шва |  | (c)
34525.51 | 0 | -0.035 | -10.6 | -10.635 | 1435 | 951 | -935 | 1157 |  | 3139а | Нарушение формы кольцевого шва | GWAN |  | 07:49 | 06:31 | 13:27 | 0 | 4183 |  | EXT | Нарушение формы кольцевого шва |  | (c)
34557.785 | 0 | -0.03 | -10.57 | -10.6 | -2184 | -1653 | -721 | 742 |  | 3141б | Нарушение формы кольцевого шва | GWAN |  | 10:01 | 11:27 | 13:58 | 0 | 2927 |  | EXT | Нарушение формы кольцевого шва |  | (c)
34590.975 | 0 | -0.058 | -10.365 | -10.423 | -1551 | -885 | -574 | 403 |  | 3144аа | Нарушение формы кольцевого шва | GWAN |  | 10:18 | 00:05 | 12:56 | 0 | 1954 |  | EXT | Нарушение формы кольцевого шва |  | (c)
34610.575 | 9.235 | 9.187 | -1.04 | -1.088 | 1957 | 2096 | 2082 | 1957 | 983 | 3144ба |  | CORR | GENE | 06:20 | 06:42 | 06:40 | 105 | 250 | 10 | EXT |  | 0.89 | (c)
34610.697 | 9.357 | 9.305 | -0.918 | -0.97 | 2178 | -2126 | -2099 | 1914 | 902 | 3144ба |  | CORR | GENE | 06:55 | 07:21 | 07:25 | 68 | 369 | 11 | EXT |  | 0.89 | (c)
34612.814 | 1.199 | 1.168 | -10.196 | -10.227 | -792 | -722 | -715 | 639 | 1168 | 3146аа |  | CORR | CIGR | 08:25 | 08:36 | 08:37 | 44 | 153 | 14 | EXT |  | 0.89 | (c)
34613.009 | 1.394 | 1.363 | -10.001 | -10.032 | -1134 | -1034 | -1029 | 925 | 1363 | 3146аа |  | CORR | CIGR | 07:30 | 07:46 | 07:47 | 48 | 209 | 10 | EXT |  | 0.89 | (c)
34613.272 | 1.657 | 1.637 | -9.738 | -9.758 | -1057 | -750 | -756 | 456 | 1637 | 3146аа |  | CORR | GENE | 07:42 | 08:32 | 08:31 | 494 | 601 | 20 | EXT |  | 1 | (c)
34613.44 | 1.825 | 1.813 | -9.57 | -9.582 | 1639 | -1919 | -1920 | 1018 | 1813 | 3146аа |  | ARTD | CIGR | 02:57 | 05:23 | 05:23 | 30 | 1804 |  | EXT | Эквивалент потери металла 11%. От изолировочной машины. |  | (c)
34617.101 | 5.486 | 5.359 | -5.909 | -6.036 | -797 | -686 | -725 | 653 | 5359 | 3146аа |  | ARTD | GENE | 08:24 | 08:42 | 08:36 | 297 | 144 |  | EXT | Эквивалент потери металла 21%. |  | (c)
34638.126 | 4.306 | 4.217 | -4.409 | -4.498 | 2009 | 2143 | 2108 | 2009 | 4217 | 3148а |  | CORR | GENE | 09:54 | 10:15 | 10:10 | 144 | 198 | 11 | EXT |  | 0.9 | (c)
34663.81 | 0 | -0.033 | -10.255 | -10.288 | -1225 | 177 | 96 | 0 |  | 3151а | Нарушение формы кольцевого шва | GWAN |  | 05:01 | 08:47 | 08:34 | 0 | 2643 |  | EXT | Нарушение формы кольцевого шва |  | (c)
34665.092 | 1.282 | 1.272 | -8.973 | -8.983 | -1776 | -1684 | -1701 | 1626 | 1272 | 3151а |  | CORR | CIGR | 03:32 | 03:47 | 03:44 | 40 | 150 | 12 | EXT |  | 0.89 | (c)
34674.065 | 0 | -0.037 | -11.005 | -11.042 | 87 | 1200 | 1190 | 87 |  | 3152а | Нарушение формы кольцевого шва | GWAN |  | 05:17 | 08:16 | 08:15 | 0 | 2206 |  | EXT | Нарушение формы кольцевого шва |  | (c)
34696.53 | 0 | -0.045 | -10.565 | -10.61 | 1239 | 2129 | -1514 | 195 |  | 3154а | Нарушение формы кольцевого шва | GWAN |  | 06:08 | 08:32 | 10:44 | 0 | 3417 |  | EXT | Нарушение формы кольцевого шва |  | (c)
34739.767 | 10.972 | 10.945 | -0.008 | -0.035 | 1518 | 1867 | 1859 | 1518 | 8 | 3157а |  | CORR | CIGR | 08:05 | 09:01 | 08:60 | 27 | 681 | 10 | EXT |  | 0.89 | (c)
34741.299 | 1.524 | 1.41 | -9.736 | -9.85 | 1868 | 1965 | 1928 | 1868 | 1410 | 3158а |  | CORR | GENE | 02:33 | 02:49 | 02:43 | 137 | 120 | 10 | EXT |  | 0.9 | (c)
34741.341 | 1.566 | 1.536 | -9.694 | -9.724 | -498 | -369 | -391 | 285 | 1536 | 3158а |  | CORR | GENE | 08:11 | 08:32 | 08:28 | 58 | 213 | 10 | EXT |  | 0.89 | (c)
34741.352 | 1.577 | 1.559 | -9.683 | -9.701 | 2097 | -2113 | -2146 | 1928 | 1559 | 3158а |  | CORR | GENE | 03:10 | 03:51 | 03:45 | 181 | 436 | 13 | EXT |  | 0.91 | (c)
34741.565 | 1.79 | 1.771 | -9.47 | -9.489 | -417 | -112 | -240 | 64 | 1771 | 3158а |  | CORR | GENE | 08:24 | 09:14 | 08:53 | 73 | 353 | 11 | EXT |  | 0.89 | (c)
34741.82 | 2.045 | 2.023 | -9.215 | -9.237 | 2107 | -2183 | -2033 | 1712 | 2023 | 3158а |  | CORR | CIGR | 03:12 | 03:39 | 04:04 | 54 | 642 | 11 | EXT |  | 0.89 | (c)
34742.601 | 2.826 | 2.811 | -8.434 | -8.449 | 1759 | 1886 | 1938 | 1759 | 2811 | 3158а |  | CORR | CIGR | 02:16 | 02:36 | 02:44 | 36 | 357 | 10 | EXT |  | 0.89 | (c)
34745.899 | 6.124 | 5.982 | -5.136 | -5.278 | -211 | 92 | -30 | 0 | 4652 | 3158а |  | CORR | GENE | 08:58 | 09:46 | 09:27 | 626 | 362 | 10 | EXT |  | 0.94 | (c)
34746.263 | 6.488 | 6.277 | -4.772 | -4.983 | 1623 | 1847 | -1590 | 342 | 4744 | 3158а |  | CORR | GENE | 01:54 | 02:30 | 05:15 | 239 | 2496 | 19 | EXT |  | 0.93 | (c)
34747.848 | 8.073 | 7.973 | -3.187 | -3.287 | 1996 | 2012 | 2047 | 1996 | 2976 | 3158а |  | CORR | GENE | 02:54 | 02:56 | 03:02 | 311 | 101 | 13 | EXT |  | 0.93 | (c)
34748.811 | 9.036 | 8.768 | -2.224 | -2.492 | 2030 | 2044 | 2069 | 2030 | 2021 | 3158а |  | CORR | GENE | 02:59 | 03:02 | 03:06 | 471 | 78 | 12 | EXT |  | 0.94 | (c)
34750.508 | 10.733 | 10.64 | -0.527 | -0.62 | -55 | -55 | -31 | 8 | 360 | 3158а |  | CORR | AXGR | 09:23 | 09:23 | 09:27 | 260 | 47 | 11 | EXT |  | 0.92 | (c)
34751.035 | 0 | -0.048 | -11.48 | -11.528 | -1744 | -532 | -677 | 0 |  | 3159а | Нарушение формы кольцевого шва | GWAN |  | 07:07 | 10:23 | 09:59 | 0 | 2134 |  | EXT | Нарушение формы кольцевого шва |  | (c)
34751.357 | 0.322 | 0.139 | -11.158 | -11.341 | 1227 | 1248 | 1248 | 1227 | 139 | 3159а |  | CORR | AXGR | 03:07 | 03:10 | 03:10 | 190 | 42 | 11 | EXT |  | 0.91 | (c)
34751.486 | 0.451 | 0.429 | -11.029 | -11.051 | 520 | 662 | 864 | 520 | 429 | 3159а |  | CORR | CIGR | 01:13 | 01:36 | 02:08 | 55 | 688 | 12 | EXT |  | 0.89 | (c)
34751.576 | 0.541 | 0.4 | -10.939 | -11.08 | 1215 | 1244 | 1231 | 1215 | 400 | 3159а |  | CORR | AXGR | 03:05 | 03:09 | 03:07 | 142 | 33 | 12 | EXT |  | 0.9 | (c)
34752.412 | 1.377 | 1.267 | -10.103 | -10.213 | 1084 | 1097 | 1110 | 1084 | 1267 | 3159а |  | CORR | AXGR | 02:44 | 02:46 | 02:48 | 296 | 52 | 10 | EXT |  | 0.92 | (c)
34753.769 | 2.734 | 2.37 | -8.746 | -9.11 | 1067 | 1087 | 1103 | 1067 | 2370 | 3159а |  | CORR | GENE | 02:41 | 02:44 | 02:47 | 1465 | 73 | 12 | EXT |  | 0.99 | (c)
34754.112 | 3.077 | 3.036 | -8.403 | -8.444 | -1124 | -979 | -992 | 861 | 3036 | 3159а |  | CORR | GENE | 08:47 | 09:11 | 09:09 | 68 | 263 | 10 | EXT |  | 0.89 | (c)
34754.256 | 3.221 | 3.175 | -8.259 | -8.305 | 527 | 923 | 763 | 527 | 3175 | 3159а |  | CORR | GENE | 01:14 | 02:18 | 01:52 | 114 | 472 | 11 | EXT |  | 0.9 | (c)
34755.788 | 4.753 | 4.718 | -6.727 | -6.762 | -1480 | -1065 | -1156 | 831 | 4718 | 3159а |  | CORR | GENE | 07:50 | 08:57 | 08:42 | 199 | 649 | 14 | EXT |  | 0.91 | (c)
34755.897 | 4.862 | 4.828 | -6.618 | -6.652 | 1203 | 1317 | 1324 | 1203 | 4828 | 3159а |  | CORR | GENE | 03:03 | 03:21 | 03:22 | 58 | 243 | 10 | EXT |  | 0.89 | (c)
34756.284 | 5.249 | 5.224 | -6.231 | -6.256 | 1119 | 1198 | 1221 | 1119 | 5224 | 3159а |  | CORR | CIGR | 02:49 | 03:02 | 03:06 | 41 | 204 | 11 | EXT |  | 0.89 | (c)
34756.465 | 5.43 | 5.39 | -6.05 | -6.09 | -1079 | -916 | -848 | 617 | 5390 | 3159а |  | CORR | GENE | 08:55 | 09:21 | 09:32 | 73 | 462 | 10 | EXT |  | 0.89 | (c)
34756.772 | 5.737 | 5.711 | -5.743 | -5.769 | 424 | 916 | 744 | 424 | 5558 | 3159а |  | CORR | GENE | 00:57 | 02:17 | 01:49 | 211 | 640 | 12 | EXT |  | 0.91 | (c)
34756.87 | 5.835 | 5.425 | -5.645 | -6.055 | 1090 | 1090 | 1122 | 1090 | 5425 | 3159а |  | CORR | GENE | 02:45 | 02:45 | 02:50 | 620 | 65 | 12 | EXT |  | 0.96 | (c)
34758.868 | 7.833 | 7.755 | -3.647 | -3.725 | 1211 | 1232 | 1237 | 1211 | 3210 | 3159а |  | CORR | AXGR | 03:04 | 03:08 | 03:08 | 515 | 53 | 14 | EXT |  | 0.96 | (c)
34762.223 | 11.188 | 10.258 | -0.292 | -1.222 | -1019 | -960 | -964 | 908 | 149 | 3159а |  | CORR | GENE | 09:04 | 09:14 | 09:13 | 1073 | 111 | 11 | EXT |  | 0.97 | (c)
34771.374 | 8.859 | 8.824 | -1.481 | -1.516 | 950 | 1076 | 1179 | 950 | 1460 | 3160а |  | CORR | CIGR | 08:41 | 09:01 | 09:18 | 56 | 458 | 11 | EXT |  | 0.89 | (c)
34771.406 | 8.891 | 8.826 | -1.449 | -1.514 | -663 | -651 | -633 | 604 | 1395 | 3160а |  | CORR | GENE | 04:21 | 04:23 | 04:26 | 119 | 59 | 15 | EXT |  | 0.9 | (c)
34773.269 | 0.414 | 0.279 | -10.466 | -10.601 | 1702 | 1856 | 1828 | 1702 | 279 | 3160б |  | CORR | GENE | 00:58 | 01:23 | 01:19 | 184 | 252 | 11 | EXT |  | 0.9 | (c)
34773.432 | 0.577 | 0.453 | -10.303 | -10.427 | -1054 | -972 | -671 | 289 | 453 | 3160б |  | CORR | GENE | 05:34 | 05:47 | 06:35 | 124 | 765 | 11 | EXT |  | 0.9 | (c)
34773.549 | 0.694 | 0.677 | -10.186 | -10.203 | 1692 | 1884 | 2014 | 1692 | 677 | 3160б |  | CORR | GENE | 00:57 | 01:28 | 01:49 | 115 | 644 | 12 | EXT |  | 0.9 | (c)
34773.91 | 1.055 | 0.95 | -9.825 | -9.93 | -2072 | -1989 | -1162 | 252 | 950 | 3160б |  | CORR | GENE | 02:49 | 03:03 | 05:16 | 357 | 1820 | 14 | EXT |  | 0.94 | (c)
34774.093 | 1.238 | 1.169 | -9.642 | -9.711 | 2122 | -2170 | -2225 | 2112 | 1169 | 3160б |  | CORR | GENE | 02:06 | 02:33 | 02:25 | 90 | 227 | 11 | EXT |  | 0.89 | (c)
34774.632 | 1.777 | 1.482 | -9.103 | -9.398 | -1944 | -994 | -1045 | 146 | 1482 | 3160б |  | CORR | GENE | 03:10 | 05:43 | 05:35 | 355 | 1798 | 13 | EXT |  | 0.94 | (c)
34776.499 | 3.644 | 3.609 | -7.236 | -7.271 | -294 | -155 | -166 | 38 | 3609 | 3160б |  | CORR | CIGR | 07:36 | 07:59 | 07:57 | 51 | 256 | 11 | EXT |  | 0.89 | (c)
34777.113 | 4.258 | 4.235 | -6.622 | -6.645 | -241 | -140 | -162 | 84 | 4235 | 3160б |  | CORR | CIGR | 07:45 | 08:01 | 07:57 | 31 | 157 | 10 | EXT |  | 0.89 | (c)
34779.103 | 6.248 | 4.754 | -4.632 | -6.126 | -119 | -115 | -86 | 53 | 4402 | 3160б |  | CORR | GENE | 08:05 | 08:05 | 08:10 | 1724 | 65 | 13 | EXT |  | 1 | (c)
34779.18 | 6.325 | 6.303 | -4.555 | -4.577 | 2209 | -2149 | -2164 | 2077 | 4530 | 3160б |  | CORR | CIGR | 02:20 | 02:37 | 02:34 | 47 | 175 | 11 | EXT |  | 0.89 | (c)
34779.807 | 6.952 | 6.91 | -3.928 | -3.97 | 1794 | 2076 | 2070 | 1794 | 3831 | 3160б |  | CORR | GENE | 01:13 | 01:59 | 01:58 | 139 | 551 | 21 | EXT |  | 0.91 | (c)
34780.5 | 7.645 | 7.269 | -3.235 | -3.611 | -104 | -90 | -83 | 62 | 2866 | 3160б |  | CORR | AXGR | 08:07 | 08:09 | 08:10 | 745 | 42 | 12 | EXT |  | 0.96 | (c)
34781.433 | 8.578 | 8.303 | -2.302 | -2.577 | -239 | -216 | -211 | 183 | 1915 | 3160б |  | CORR | GENE | 07:45 | 07:49 | 07:50 | 662 | 57 | 12 | EXT |  | 0.96 | (c)
34782.602 | 9.747 | 9.672 | -1.133 | -1.208 | -118 | -98 | -101 | 84 | 1007 | 3160б |  | CORR | AXGR | 08:05 | 08:08 | 08:07 | 201 | 34 | 11 | EXT |  | 0.91 | (c)
34782.72 | 9.865 | 9.407 | -1.015 | -1.473 | 1989 | 2055 | 2053 | 1989 | 488 | 3160б |  | CORR | GENE | 01:45 | 01:55 | 01:55 | 985 | 128 | 13 | EXT |  | 0.98 | (c)
34782.869 | 10.014 | 9.961 | -0.866 | -0.919 | -112 | -98 | -92 | 72 | 352 | 3160б |  | CORR | AXGR | 08:06 | 08:08 | 08:09 | 567 | 40 | 11 | EXT |  | 0.95 | (c)
34788.943 | 5.208 | 5.004 | -6.032 | -6.236 | 619 | 735 | 758 | 619 | 5004 | 3161а |  | CORR | GENE | 02:02 | 02:20 | 02:24 | 245 | 278 | 14 | EXT |  | 0.92 | (c)
34794.815 | 11.08 | 11.061 | -0.16 | -0.179 | 356 | 829 | 681 | 356 | 80 | 3161а |  | CORR | GENE | 01:19 | 02:36 | 02:12 | 99 | 650 | 13 | EXT |  | 0.89 | (c)
34803.188 | 8.213 | 8.186 | -2.982 | -3.009 | -553 | -329 | -296 | 39 | 2965 | 3162а |  | CORR | CIGR | 04:53 | 05:29 | 05:35 | 44 | 515 | 9 | EXT |  | 0.89 | (c)
34803.588 | 8.613 | 8.567 | -2.582 | -2.628 | -407 | -334 | -231 | 55 | 2570 | 3162а |  | CORR | GENE | 05:17 | 05:28 | 05:45 | 58 | 352 | 10 | EXT |  | 0.89 | (c)
34806.17 | 0 | -0.035 | -10.865 | -10.9 | 141 | 1080 | 1094 | 141 |  | 3163а | Нарушение формы кольцевого шва | GWAN |  | 05:25 | 07:57 | 07:59 | 0 | 1906 |  | EXT | Нарушение формы кольцевого шва |  | (c)
34807.681 | 1.511 | 1.488 | -9.354 | -9.377 | 1987 | -2048 | -2153 | 1832 | 1488 | 3163а |  | CORR | GENE | 10:23 | 11:32 | 11:15 | 72 | 642 | 13 | EXT |  | 0.89 | (c)
34812.126 | 5.956 | 5.929 | -4.909 | -4.936 | 1887 | -1988 | -2209 | 1844 | 4848 | 3163а |  | CORR | GENE | 10:07 | 11:41 | 11:06 | 88 | 730 | 12 | EXT |  | 0.89 | (c)
34813.887 | 7.717 | 7.693 | -3.148 | -3.172 | 64 | 140 | 148 | 64 | 3140 | 3163а |  | CORR | CIGR | 05:13 | 05:25 | 05:26 | 32 | 168 | 15 | EXT |  | 0.89 | (c)
34813.91 | 7.74 | 7.695 | -3.125 | -3.17 | 420 | 539 | 563 | 420 | 3103 | 3163а |  | CORR | GENE | 06:10 | 06:29 | 06:33 | 67 | 285 | 10 | EXT |  | 0.89 | (c)
34912.715 | 0 | -0.038 | -11.525 | -11.563 | 1000 | 1337 | 1284 | 1000 |  | 3173а | Нарушение формы кольцевого шва | GWAN |  | 11:42 | 00:37 | 12:28 | 0 | 570 |  | EXT | Нарушение формы кольцевого шва |  | (c)
34912.715 | 0 | -0.046 | -11.525 | -11.571 | 1684 | 2028 | 2078 | 1684 |  | 3173а | Нарушение формы кольцевого шва | GWAN |  | 01:33 | 02:28 | 02:36 | 0 | 788 |  | EXT | Нарушение формы кольцевого шва |  | (c)
34972.71 | 0 | -0.053 | -12.07 | -12.123 | 50 | 441 | 366 | 50 |  | 3178а | Нарушение формы кольцевого шва | GWAN |  | 11:06 | 00:09 | 11:57 | 0 | 632 |  | EXT | Нарушение формы кольцевого шва |  | (c)
35115.395 | 0 | -0.054 | -12.015 | -12.069 | 260 | 688 | 711 | 260 |  | 3191а | Нарушение формы кольцевого шва | GWAN |  | 00:30 | 01:39 | 01:43 | 0 | 901 |  | EXT | Нарушение формы кольцевого шва |  | (c)
35151.655 | 0 | -0.038 | -12.095 | -12.133 | 1456 | -2227 | -2172 | 1339 |  | 3194а | Нарушение формы кольцевого шва | GWAN |  | 00:32 | 02:38 | 02:47 | 0 | 1666 |  | EXT | Нарушение формы кольцевого шва |  | (c)
35151.655 | 0 | -0.041 | -12.095 | -12.136 | -351 | 1 | 190 | 0 |  | 3194а | Нарушение формы кольцевого шва | GWAN |  | 07:41 | 08:37 | 09:08 | 0 | 1081 |  | EXT | Нарушение формы кольцевого шва |  | (c)
35163.75 | 0 | -0.033 | -12.12 | -12.153 | 1746 | -1717 | -2007 | 1299 |  | 3195а | Нарушение формы кольцевого шва | GWAN |  | 03:08 | 05:49 | 05:02 | 0 | 1416 |  | EXT | Нарушение формы кольцевого шва |  | (c)
35296.105 | 0 | -0.036 | -11.805 | -11.841 | 534 | 1149 | 1153 | 534 |  | 3207а | Нарушение формы кольцевого шва | GWAN |  | 11:38 | 01:17 | 13:18 | 0 | 1238 |  | EXT | Нарушение формы кольцевого шва |  | (c)
35296.105 | 0 | -0.035 | -11.805 | -11.84 | -890 | -381 | -408 | 0 |  | 3207а | Нарушение формы кольцевого шва | GWAN |  | 07:48 | 09:10 | 09:06 | 0 | 965 |  | EXT | Нарушение формы кольцевого шва |  | (c)
35307.91 | 0 | -0.034 | -12.1 | -12.134 | -563 | 15 | -148 | 0 |  | 3208а | Нарушение формы кольцевого шва | GWAN |  | 02:39 | 04:12 | 03:46 | 0 | 829 |  | EXT | Нарушение формы кольцевого шва |  | (c)
35307.91 | 0 | -0.046 | -12.1 | -12.146 | -1882 | -1578 | -1552 | 1222 |  | 3208а | Нарушение формы кольцевого шва | GWAN |  | 11:06 | 11:55 | 11:59 | 0 | 660 |  | EXT | Нарушение формы кольцевого шва |  | (c)
35320.01 | 0 | -0.037 | -12.09 | -12.127 | -1749 | -1369 | -1383 | 1018 |  | 3209а | Нарушение формы кольцевого шва | GWAN |  | 05:27 | 06:29 | 06:26 | 0 | 732 |  | EXT | Нарушение формы кольцевого шва |  | (c)
35344.18 | 0 | -0.02 | -11.835 | -11.855 | 1812 | -2158 | -2164 | 1679 |  | 3211аа | Нарушение формы кольцевого шва | GWAN |  | 05:13 | 06:32 | 06:31 | 0 | 970 |  | EXT | Нарушение формы кольцевого шва |  | (c)
35509.97 | 0 | -0.039 | -12.095 | -12.134 | 645 | 916 | 1173 | 645 |  | 3228а | Нарушение формы кольцевого шва | GWAN |  | 09:17 | 10:01 | 10:43 | 0 | 1055 |  | EXT | Нарушение формы кольцевого шва |  | (c)
35617.803 | 0.083 | 0.064 | -6.682 | -6.701 | 915 | 1194 | 1081 | 915 | 64 | 3237а |  | CORR | CIGR | 06:07 | 06:52 | 06:34 | 43 | 331 | 7 | EXT |  | 0.89 | (c)
35620.024 | 2.304 | 2.289 | -4.461 | -4.476 | 345 | 571 | 591 | 345 | 2289 | 3237а |  | CORR | CIGR | 04:36 | 05:12 | 05:15 | 40 | 492 | 10 | EXT |  | 0.89 | (c)
35646.62 | 0 | -0.042 | -10.185 | -10.227 | -2000 | -1366 | -1588 | 1177 |  | 3240а | Нарушение формы кольцевого шва | GWAN |  | 11:13 | 00:56 | 12:20 | 0 | 823 |  | EXT | Нарушение формы кольцевого шва |  | (c)
35646.62 | 0 | -0.039 | -10.185 | -10.224 | 688 | 1158 | 1084 | 688 |  | 3240а | Нарушение формы кольцевого шва | GWAN |  | 06:27 | 07:43 | 07:31 | 0 | 791 |  | EXT | Нарушение формы кольцевого шва |  | (c)
35656.805 | 0 | -0.042 | -11.085 | -11.127 | 1236 | 1904 | 2144 | 1236 |  | 3241а | Нарушение формы кольцевого шва | GWAN |  | 11:54 | 01:42 | 14:20 | 0 | 1816 |  | EXT | Нарушение формы кольцевого шва |  | (c)
35667.89 | 0 | -0.036 | -9.005 | -9.041 | -1453 | -837 | -922 | 391 |  | 3242а | Нарушение формы кольцевого шва | GWAN |  | 00:24 | 02:04 | 01:50 | 0 | 1062 |  | EXT | Нарушение формы кольцевого шва |  | (c)
35667.89 | 0 | -0.031 | -9.005 | -9.036 | 1817 | 2208 | 2180 | 1817 |  | 3242а | Нарушение формы кольцевого шва | GWAN |  | 09:12 | 10:15 | 10:11 | 0 | 726 |  | EXT | Нарушение формы кольцевого шва |  | (c)
35676.895 | 0 | -0.055 | -11.185 | -11.24 | 552 | 1025 | 1017 | 552 |  | 3243а | Нарушение формы кольцевого шва | GWAN |  | 08:34 | 09:50 | 09:49 | 0 | 930 |  | EXT | Нарушение формы кольцевого шва |  | (c)
35727.038 | 4.728 | 4.169 | -5.897 | -6.456 | 783 | 1010 | 990 | 783 | 4169 | 3248а |  | ARTD | GENE | 11:27 | 00:03 | 12:00 | 1397 | 413 |  | EXT | Эквивалент потери металла 10%. |  | (c)
35732.935 | 0 | -0.03 | -11.245 | -11.275 | 8 | 719 | 1125 | 8 |  | 3248б | Нарушение формы кольцевого шва | GWAN |  | 03:40 | 05:35 | 06:41 | 0 | 2234 |  | EXT | Нарушение формы кольцевого шва |  | (c)
35732.935 | 0 | -0.055 | -11.245 | -11.3 | -1841 | -1406 | -1506 | 1172 |  | 3248б | Нарушение формы кольцевого шва | GWAN |  | 10:42 | 11:52 | 11:36 | 0 | 670 |  | EXT | Нарушение формы кольцевого шва |  | (c)
35744.18 | 0 | -0.056 | -11.085 | -11.141 | -1496 | -675 | -824 | 152 |  | 3249а | Нарушение формы кольцевого шва | GWAN |  | 08:11 | 10:24 | 09:60 | 0 | 1344 |  | EXT | Нарушение формы кольцевого шва |  | (c)
35752.777 | 8.597 | 8.543 | -2.488 | -2.542 | 495 | 610 | 703 | 495 | 2184 | 3249а |  | GOUG | GENE | 01:33 | 01:51 | 02:06 | 358 | 415 | 12 | EXT | Зона задиров. |  | (c)
35766.3 | 0 | -0.033 | -10.67 | -10.703 | -1255 | -572 | -542 | 0 |  | 3251а | Нарушение формы кольцевого шва | GWAN |  | 01:47 | 03:37 | 03:42 | 0 | 1427 |  | EXT | Нарушение формы кольцевого шва |  | (c)
35785.919 | 8.949 | 8.94 | -0.786 | -0.795 | -1415 | -1374 | -1379 | 1343 | 771 | 3252а |  | CORR | CIGR | 05:06 | 05:13 | 05:12 | 24 | 72 | 10 | EXT |  | 0.89 | (c)
35809.475 | 0 | -0.056 | -11.39 | -11.446 | -2186 | -969 | -1355 | 524 |  | 3255а | Нарушение формы кольцевого шва | GWAN |  | 09:11 | 00:27 | 11:25 | 0 | 1662 |  | EXT | Нарушение формы кольцевого шва |  | (c)
35820.865 | 0 | -0.063 | -11.055 | -11.118 | -328 | 126 | 192 | 0 |  | 3256а | Нарушение формы кольцевого шва | GWAN |  | 09:51 | 11:04 | 11:15 | 0 | 1040 |  | EXT | Нарушение формы кольцевого шва |  | (c)
35838.23 | 6.31 | 6.269 | -4.97 | -5.011 | 1556 | 1651 | 1615 | 1556 | 4956 | 3257а |  | CORR | GENE | 01:23 | 01:39 | 01:33 | 55 | 119 | 11 | EXT |  | 0.89 | (c)
35843.2 | 0 | -0.024 | -10.765 | -10.789 | 842 | 1763 | 1675 | 842 |  | 3258а | Нарушение формы кольцевого шва | GWAN |  | 08:15 | 10:43 | 10:29 | 0 | 1667 |  | EXT | Нарушение формы кольцевого шва |  | (c)
35853.965 | 0 | -0.029 | -11.425 | -11.454 | -188 | -16 | -4 | 0 |  | 3259а | Нарушение формы кольцевого шва | GWAN |  | 04:11 | 04:39 | 04:40 | 0 | 367 |  | EXT | Нарушение формы кольцевого шва |  | (c)
35853.965 | 0 | -0.034 | -11.425 | -11.459 | 1613 | -2074 | -1768 | 689 |  | 3259а | Нарушение формы кольцевого шва | GWAN |  | 09:01 | 11:06 | 11:56 | 0 | 2160 |  | EXT | Нарушение формы кольцевого шва |  | (c)
35865.39 | 0 | -0.042 | -11.305 | -11.347 | -1737 | -1167 | -1105 | 472 |  | 3260а | Нарушение формы кольцевого шва | GWAN |  | 07:45 | 09:17 | 09:27 | 0 | 1265 |  | EXT | Нарушение формы кольцевого шва |  | (c)
35883.505 | 6.81 | 6.783 | -4.615 | -4.642 | -655 | -588 | -583 | 511 | 4615 | 3261а |  | CORR | CIGR | 05:42 | 05:53 | 05:53 | 27 | 144 | 11 | EXT |  | 0.89 | (c)
35883.635 | 6.94 | 6.785 | -4.485 | -4.64 | 1688 | 2135 | 2019 | 1688 | 4439 | 3261а |  | CORR | GENE | 11:60 | 01:12 | 12:53 | 201 | 662 | 10 | EXT |  | 0.91 | (c)
35888.12 | 0 | -0.035 | -11.495 | -11.53 | 1134 | 1953 | 1960 | 1134 |  | 3262а | Нарушение формы кольцевого шва | GWAN |  | 00:02 | 02:14 | 02:15 | 0 | 1651 |  | EXT | Нарушение формы кольцевого шва |  | (c)
35888.21 | 0.09 | 0.007 | -11.405 | -11.488 | -869 | -655 | -63 | 0 | 7 | 3262а |  | CORR | GENE | 06:39 | 07:13 | 08:49 | 100 | 1611 | 10 | EXT |  | 0.89 | (c)
35888.289 | 0.169 | 0.134 | -11.326 | -11.361 | -1662 | -1560 | -1488 | 1314 | 134 | 3262а |  | CORR | CIGR | 04:31 | 04:47 | 04:59 | 44 | 348 | 12 | EXT |  | 0.89 | (c)
35888.418 | 0.298 | 0.136 | -11.197 | -11.359 | 259 | 427 | 523 | 259 | 136 | 3262а |  | CORR | GENE | 09:41 | 10:08 | 10:23 | 264 | 527 | 13 | EXT |  | 0.92 | (c)
35888.574 | 0.454 | 0.332 | -11.041 | -11.163 | -921 | -908 | -899 | 878 | 332 | 3262а |  | CORR | AXGR | 06:30 | 06:32 | 06:34 | 233 | 43 | 12 | EXT |  | 0.91 | (c)
35899.615 | 0 | -0.046 | -11.245 | -11.291 | -251 | 469 | 591 | 0 |  | 3263а | Нарушение формы кольцевого шва | GWAN |  | 06:41 | 08:37 | 08:57 | 0 | 1685 |  | EXT | Нарушение формы кольцевого шва |  | (c)
35910.315 | 10.7 | 10.678 | -0.545 | -0.567 | 2158 | -2123 | -2139 | 1976 | 532 | 3263а |  | CORR | CIGR | 01:10 | 01:39 | 01:36 | 35 | 327 | 11 | EXT |  | 0.89 | (c)
35911.322 | 0.462 | 0.426 | -10.928 | -10.964 | -401 | -273 | -229 | 56 | 426 | 3264а |  | CORR | GENE | 00:00 | 00:21 | 00:28 | 63 | 345 | 13 | EXT |  | 0.89 | (c)
35911.681 | 0.821 | 0.783 | -10.569 | -10.607 | -403 | -51 | 88 | 0 | 783 | 3264а |  | CORR | GENE | 00:00 | 00:57 | 01:19 | 495 | 983 | 15 | EXT |  | 0.96 | (c)
35912.111 | 1.251 | 1.232 | -10.139 | -10.158 | 1016 | 1059 | 1170 | 1016 | 1232 | 3264а |  | CORR | CIGR | 03:49 | 03:56 | 04:14 | 35 | 307 | 11 | EXT |  | 0.89 | (c)
35912.545 | 1.685 | 1.642 | -9.705 | -9.748 | -40 | 140 | 170 | 0 | 1642 | 3264а |  | CORR | GENE | 00:59 | 01:28 | 01:33 | 79 | 421 | 15 | EXT |  | 0.89 | (c)
35912.956 | 2.096 | 2.08 | -9.294 | -9.31 | -727 | -553 | -567 | 407 | 2080 | 3264а |  | CORR | CIGR | 11:08 | 11:36 | 11:34 | 39 | 320 | 12 | EXT |  | 0.89 | (c)
35922.25 | 0 | -0.037 | -10.905 | -10.942 | -995 | -537 | -78 | 0 |  | 3265а | Нарушение формы кольцевого шва | GWAN |  | 00:35 | 01:49 | 03:03 | 0 | 1833 |  | EXT | Нарушение формы кольцевого шва |  | (c)
35922.942 | 0.692 | 0.35 | -10.213 | -10.555 | -1897 | -1505 | -1643 | 1390 | 350 | 3265а |  | CORR | GENE | 10:10 | 11:13 | 10:51 | 627 | 507 | 10 | EXT |  | 0.94 | (c)
35925.626 | 3.376 | 3.246 | -7.529 | -7.659 | -1870 | -1590 | -1648 | 1427 | 3246 | 3265а |  | CORR | GENE | 10:14 | 10:59 | 10:50 | 1101 | 443 | 12 | EXT |  | 0.98 | (c)
35928.004 | 5.754 | 5.698 | -5.151 | -5.207 | -2148 | -2039 | -1893 | 1637 | 5136 | 3265а |  | CORR | GENE | 09:29 | 09:47 | 10:10 | 71 | 511 | 10 | EXT |  | 0.89 | (c)
35928.757 | 6.507 | 6.485 | -4.398 | -4.42 | -1565 | -1398 | -1437 | 1310 | 4374 | 3265а |  | CORR | CIGR | 11:03 | 11:30 | 11:24 | 46 | 255 | 14 | EXT |  | 0.89 | (c)
35929.181 | 6.931 | 6.693 | -3.974 | -4.212 | -1480 | -1447 | -1449 | 1418 | 3328 | 3265а |  | CORR | GENE | 11:17 | 11:22 | 11:22 | 884 | 62 | 11 | EXT |  | 0.96 | (c)
35929.973 | 7.723 | 7.7 | -3.182 | -3.205 | -2111 | -1489 | -1719 | 1327 | 3115 | 3265а |  | CORR | GENE | 09:35 | 11:15 | 10:38 | 90 | 784 | 13 | EXT |  | 0.89 | (c)
35931.084 | 8.834 | 8.794 | -2.071 | -2.111 | -1114 | -176 | -516 | 0 | 1990 | 3265а |  | CORR | GENE | 00:16 | 02:48 | 01:53 | 121 | 1195 | 11 | EXT |  | 0.9 | (c)
35931.583 | 9.333 | 9.261 | -1.572 | -1.644 | -1802 | -1300 | -1174 | 546 | 1535 | 3265а |  | CORR | GENE | 10:25 | 11:46 | 12:06 | 109 | 1256 | 10 | EXT |  | 0.89 | (c)
35932.27 | 10.02 | 9.819 | -0.885 | -1.086 | -1735 | -1309 | -1006 | 277 | 323 | 3265а |  | CORR | GENE | 10:36 | 11:45 | 12:34 | 763 | 1458 | 15 | EXT |  | 0.99 | (c)
35932.485 | 10.235 | 10.198 | -0.67 | -0.707 | -2106 | -2060 | -2055 | 2004 | 641 | 3265а |  | CORR | GENE | 09:36 | 09:43 | 09:44 | 66 | 102 | 12 | EXT |  | 0.89 | (c)
35933.155 | 0 | -0.016 | -10.95 | -10.966 | 1273 | -879 | -1795 | 402 |  | 3266а | Нарушение формы кольцевого шва | GWAN |  | 02:07 | 08:20 | 05:52 | 0 | 2786 |  | EXT | Нарушение формы кольцевого шва |  | (c)
35933.155 | 0 | -0.046 | -10.95 | -10.996 | -287 | 55 | 92 | 0 |  | 3266а | Вышлифовка на шве | GWAN | GENE | 09:56 | 10:51 | 10:57 | 99 | 759 | 23 | EXT | Вышлифовка на шве |  | (c)
35952.875 | 8.77 | 8.737 | -2.46 | -2.493 | 956 | 1042 | 1021 | 956 | 2444 | 3267а |  | CORR | CIGR | 02:20 | 02:34 | 02:30 | 49 | 130 | 10 | EXT |  | 0.89 | (c)
35953.176 | 9.071 | 9.057 | -2.159 | -2.173 | 904 | 995 | 983 | 904 | 2139 | 3267а |  | CORR | CIGR | 02:11 | 02:26 | 02:24 | 34 | 156 | 10 | EXT |  | 0.89 | (c)
35969.838 | 3.463 | 3.422 | -4.712 | -4.753 | -1725 | -1626 | -1525 | 1325 | 3422 | 3269а |  | CORR | CIGR | 06:26 | 06:42 | 06:59 | 52 | 400 | 10 | EXT |  | 0.89 | (c)
35969.848 | 3.473 | 3.464 | -4.702 | -4.711 | -1215 | -1151 | -1153 | 1091 | 3464 | 3269а |  | CORR | CIGR | 07:49 | 07:59 | 07:59 | 31 | 124 | 11 | EXT |  | 0.89 | (c)
35970.069 | 3.694 | 3.683 | -4.481 | -4.492 | -638 | -554 | -557 | 476 | 3683 | 3269а |  | CORR | CIGR | 09:22 | 09:35 | 09:35 | 31 | 162 | 13 | EXT |  | 0.89 | (c)
35970.514 | 4.139 | 3.996 | -4.036 | -4.179 | 1960 | -2053 | -1906 | 1312 | 3797 | 3269а |  | CORR | GENE | 04:21 | 05:33 | 05:57 | 382 | 1189 | 12 | EXT |  | 0.94 | (c)
35973.651 | 7.276 | 7.248 | -0.899 | -0.927 | -1372 | -1261 | -1251 | 1130 | 826 | 3269а |  | CORR | GENE | 07:23 | 07:41 | 07:43 | 101 | 242 | 13 | EXT |  | 0.9 | (c)
35974.55 | 0 | -0.025 | -10.95 | -10.975 | -869 | 227 | -93 | 0 |  | 3270а | Нарушение формы кольцевого шва | GWAN |  | 02:30 | 05:27 | 04:36 | 0 | 1551 |  | EXT | Нарушение формы кольцевого шва |  | (c)
35974.55 | 0 | -0.046 | -10.95 | -10.996 | 931 | -2159 | 1800 | 931 |  | 3270а | Нарушение формы кольцевого шва | GWAN |  | 07:21 | 11:02 | 09:41 | 0 | 1737 |  | EXT | Нарушение формы кольцевого шва |  | (c)
35989.488 | 3.988 | 3.935 | -6.862 | -6.915 | 1057 | 1313 | 1320 | 1057 | 3935 | 3271а |  | CORR | GENE | 03:37 | 04:18 | 04:19 | 65 | 527 | 10 | EXT |  | 0.89 | (c)
35989.922 | 4.422 | 4.149 | -6.428 | -6.701 | 912 | 995 | 1053 | 912 | 4149 | 3271а |  | CORR | GENE | 03:13 | 03:27 | 03:36 | 500 | 283 | 10 | EXT |  | 0.94 | (c)
35990.334 | 4.834 | 4.339 | -6.016 | -6.511 | -1072 | -970 | -974 | 875 | 4339 | 3271а |  | CORR | GENE | 09:53 | 10:10 | 10:09 | 559 | 197 | 11 | EXT |  | 0.95 | (c)
36007.479 | 11.129 | 11.014 | -0.386 | -0.501 | 2065 | -1940 | -2114 | 1832 | 363 | 3272а |  | CORR | GENE | 06:56 | 08:10 | 07:42 | 138 | 564 | 11 | EXT |  | 0.9 | (c)
36010.043 | 2.178 | 2.152 | -9.097 | -9.123 | 1924 | 2038 | 2036 | 1924 | 2152 | 3273а |  | CORR | CIGR | 05:23 | 05:42 | 05:41 | 44 | 225 | 11 | EXT |  | 0.89 | (c)
36016.155 | 8.29 | 8.277 | -2.985 | -2.998 | 2008 | 2164 | 2127 | 2008 | 2973 | 3273а |  | CORR | CIGR | 05:37 | 06:02 | 05:56 | 25 | 239 | 10 | EXT |  | 0.89 | (c)
36016.382 | 8.517 | 8.464 | -2.758 | -2.811 | 1903 | 2076 | 2050 | 1903 | 2744 | 3273а |  | CORR | GENE | 05:20 | 05:48 | 05:44 | 67 | 295 | 10 | EXT |  | 0.89 | (c)
36019.14 | 0 | -0.047 | -11.33 | -11.377 | 1169 | -53 | -1268 | 757 |  | 3274а | Нарушение формы кольцевого шва | GWAN |  | 05:58 | 02:41 | 11:25 | 0 | 4049 |  | EXT | Нарушение формы кольцевого шва |  | (c)
36031.792 | 1.322 | 1.314 | -10.178 | -10.186 | -208 | -121 | -138 | 68 | 1314 | 3275а |  | CORR | CIGR | 06:42 | 06:56 | 06:53 | 24 | 140 | 12 | EXT |  | 0.89 | (c)
36041.97 | 0 | -0.046 | -11.055 | -11.101 | 1596 | 2089 | 1972 | 1596 |  | 3276а | Нарушение формы кольцевого шва | GWAN |  | 05:46 | 07:06 | 06:47 | 0 | 752 |  | EXT | Нарушение формы кольцевого шва |  | (c)
36041.97 | 0 | -0.046 | -11.055 | -11.101 | -2024 | -1164 | -1312 | 600 |  | 3276а | Нарушение формы кольцевого шва | GWAN |  | 08:02 | 10:21 | 09:57 | 0 | 1424 |  | EXT | Нарушение формы кольцевого шва |  | (c)
36061.113 | 8.088 | 8.081 | -2.942 | -2.949 | -2099 | -2051 | -2064 | 2028 | 2927 | 3277а |  | CORR | CIGR | 09:19 | 09:26 | 09:24 | 22 | 71 | 13 | EXT |  | 0.89 | (c)
36075.585 | 0 | -0.044 | -10.33 | -10.374 | 753 | 2101 | 1697 | 753 |  | 3279а | Нарушение формы кольцевого шва | GWAN |  | 06:14 | 09:52 | 08:47 | 0 | 1888 |  | EXT | Нарушение формы кольцевого шва |  | (c)
36076.791 | 1.206 | 1.127 | -9.124 | -9.203 | -533 | -482 | -486 | 440 | 1127 | 3279а |  | ARTD | GENE | 02:47 | 02:55 | 02:54 | 98 | 93 |  | EXT | Наплавка. |  | (c)
36083.194 | 7.609 | 7.395 | -2.721 | -2.935 | 854 | 867 | 866 | 854 | 2622 | 3279а |  | CORR | AXGR | 06:31 | 06:33 | 06:32 | 313 | 23 | 12 | EXT |  | 0.93 | (c)
36083.421 | 7.836 | 7.769 | -2.494 | -2.561 | 717 | 780 | 778 | 717 | 2415 | 3279а |  | CORR | GENE | 06:08 | 06:19 | 06:18 | 146 | 122 | 12 | EXT |  | 0.9 | (c)
36085.915 | 0 | -0.031 | -9.99 | -10.021 | -134 | 289 | 241 | 0 |  | 3280а | Нарушение формы кольцевого шва | GWAN |  | 01:28 | 02:37 | 02:29 | 0 | 750 |  | EXT | Нарушение формы кольцевого шва |  | (c)
36085.915 | 0 | -0.026 | -9.99 | -10.016 | 1555 | 1807 | 1774 | 1555 |  | 3280а | Нарушение формы кольцевого шва | GWAN |  | 06:01 | 06:41 | 06:36 | 0 | 439 |  | EXT | Нарушение формы кольцевого шва |  | (c)
36094.056 | 8.141 | 8.128 | -1.849 | -1.862 | 783 | 1161 | 1192 | 783 | 1784 | 3280а |  | CORR | GENE | 03:56 | 04:57 | 05:02 | 78 | 816 | 12 | EXT |  | 0.89 | (c)
36097.653 | 1.748 | 1.662 | -9.787 | -9.873 | -910 | -719 | -745 | 580 | 1662 | 3281а |  | CORR | GENE | 06:28 | 06:59 | 06:55 | 206 | 330 | 10 | EXT |  | 0.91 | (c)
36103.916 | 8.011 | 7.964 | -3.524 | -3.571 | -1938 | -1875 | -1865 | 1792 | 3495 | 3281а |  | GOUG | GENE | 03:42 | 03:52 | 03:54 | 76 | 146 | 10 | EXT | Задир. |  | (c)
36104.786 | 8.881 | 8.858 | -2.654 | -2.677 | -1125 | -789 | -819 | 512 | 2639 | 3281а |  | CORR | CIGR | 05:53 | 06:48 | 06:43 | 38 | 613 | 12 | EXT |  | 0.89 | (c)
36107.449 | 0.009 | 0.009 | -9.801 | -9.801 | -1051 | 32 | -48 | 0 | 9 | 3282а |  | CORR | GENE | 07:02 | 09:57 | 09:44 | 332 | 2007 | 14 | EXT |  | 0.94 | (c)
36108.979 | 1.539 | 1.461 | -8.271 | -8.349 | -975 | -751 | -554 | 133 | 1461 | 3282а |  | CORR | GENE | 07:14 | 07:50 | 08:22 | 90 | 842 | 13 | EXT |  | 0.89 | (c)
36109.176 | 1.736 | 0.51 | -8.074 | -9.3 | 448 | 1370 | 962 | 448 | 510 | 3282а |  | CORR | GENE | 11:04 | 01:33 | 12:27 | 1978 | 1029 | 10 | EXT |  | 0.97 | (c)
36109.368 | 1.928 | 1.871 | -7.882 | -7.939 | -1074 | -528 | -551 | 27 | 1871 | 3282а |  | CORR | GENE | 06:58 | 08:26 | 08:23 | 115 | 1047 | 10 | EXT |  | 0.89 | (c)
36109.752 | 2.312 | 2.255 | -7.498 | -7.555 | -1042 | -326 | -523 | 3 | 2255 | 3282а |  | CORR | GENE | 07:03 | 08:59 | 08:27 | 133 | 1039 | 10 | EXT |  | 0.9 | (c)
36110.869 | 3.429 | 3.344 | -6.381 | -6.466 | 396 | 681 | 905 | 396 | 3344 | 3282а |  | CORR | GENE | 10:55 | 11:41 | 12:18 | 135 | 1019 | 10 | EXT |  | 0.9 | (c)
36110.964 | 3.524 | 3.502 | -6.286 | -6.308 | -631 | -374 | -336 | 40 | 3502 | 3282а |  | CORR | GENE | 08:10 | 08:51 | 08:57 | 74 | 592 | 10 | EXT |  | 0.89 | (c)
36111.854 | 4.414 | 4.318 | -5.396 | -5.492 | 573 | 929 | 927 | 573 | 4318 | 3282а |  | CORR | GENE | 11:24 | 00:21 | 12:21 | 209 | 708 | 13 | EXT |  | 0.91 | (c)
36112.002 | 4.562 | 3.909 | -5.248 | -5.901 | -1073 | -320 | -421 | 0 | 3909 | 3282а |  | CORR | GENE | 06:58 | 08:60 | 08:44 | 679 | 1304 | 12 | EXT |  | 0.96 | (c)
36112.227 | 4.787 | 4.698 | -5.023 | -5.112 | -980 | 222 | -148 | 0 | 4698 | 3282а |  | CORR | GENE | 07:13 | 10:27 | 09:28 | 125 | 1665 | 11 | EXT |  | 0.9 | (c)
36113.275 | 5.835 | 5.821 | -3.975 | -3.989 | 1125 | 1164 | 1175 | 1125 | 3965 | 3282а |  | CORR | CIGR | 00:53 | 00:59 | 01:01 | 24 | 101 | 9 | EXT |  | 0.89 | (c)
36120.292 | 3.042 | 3.013 | -6.948 | -6.977 | 1563 | -1127 | -704 | 0 | 3013 | 3283а |  | ARTD | CIGR | 03:10 | 07:56 | 09:04 | 47 | 4388 |  | EXT | Эквивалент потери металла 18%. От изолировочной машины. |  | (c)
36136.478 | 9.238 | 9.06 | -1.332 | -1.51 | -326 | -298 | -304 | 283 | 1212 | 3284а |  | CORR | AXGR | 06:42 | 06:46 | 06:45 | 298 | 43 | 10 | EXT |  | 0.92 | (c)
36149.31 | 0 | -0.025 | -11.305 | -11.33 | 1160 | -2175 | -2036 | 772 |  | 3285ба | Нарушение формы кольцевого шва | GWAN |  | 10:33 | 01:34 | 13:57 | 0 | 2529 |  | EXT | Нарушение формы кольцевого шва |  | (c)
36149.31 | 0 | -0.024 | -11.305 | -11.329 | -416 | -45 | 45 | 0 |  | 3285ба | Нарушение формы кольцевого шва | GWAN |  | 06:18 | 07:18 | 07:33 | 0 | 923 |  | EXT | Нарушение формы кольцевого шва |  | (c)
36153.664 | 4.354 | 4.334 | -6.951 | -6.971 | -1159 | -1078 | -1066 | 972 | 4334 | 3285ба |  | CORR | CIGR | 04:18 | 04:31 | 04:33 | 35 | 187 | 11 | EXT |  | 0.89 | (c)
36157.264 | 7.954 | 7.915 | -3.351 | -3.39 | -1809 | -1539 | -1534 | 1259 | 3344 | 3285ба |  | CORR | CIGR | 02:33 | 03:17 | 03:18 | 46 | 550 | 13 | EXT |  | 0.89 | (c)
36157.469 | 8.159 | 8.034 | -3.146 | -3.271 | -1559 | -1539 | -1533 | 1506 | 2965 | 3285ба |  | CORR | AXGR | 03:14 | 03:17 | 03:18 | 306 | 53 | 13 | EXT |  | 0.93 | (c)
36157.748 | 8.438 | 8.377 | -2.867 | -2.928 | 2174 | -2126 | -1858 | 1429 | 2850 | 3285ба |  | CORR | GENE | 01:16 | 01:42 | 02:25 | 78 | 858 | 11 | EXT |  | 0.89 | (c)
36160.615 | 0 | -0.053 | -11.42 | -11.473 | 2085 | -1612 | -1630 | 884 |  | 3287а | Нарушение формы кольцевого шва | GWAN |  | 00:12 | 02:15 | 02:12 | 0 | 1491 |  | EXT | Нарушение формы кольцевого шва |  | (c)
36166.229 | 5.614 | 5.605 | -5.806 | -5.815 | 620 | 709 | 695 | 620 | 5605 | 3287а |  | CORR | CIGR | 08:16 | 08:30 | 08:28 | 42 | 150 | 13 | EXT |  | 0.89 | (c)
36181.769 | 9.734 | 9.545 | -1.446 | -1.635 | -838 | -692 | -745 | 652 | 1412 | 3288а |  | CORR | GENE | 08:03 | 08:27 | 08:18 | 223 | 186 | 12 | EXT |  | 0.91 | (c)
36181.957 | 9.922 | 9.918 | -1.258 | -1.262 | -618 | -495 | -508 | 397 | 1225 | 3288а |  | CORR | CIGR | 08:39 | 08:59 | 08:57 | 37 | 221 | 11 | EXT |  | 0.89 | (c)
36182.008 | 9.973 | 9.962 | -1.207 | -1.218 | -1236 | -919 | -1021 | 806 | 1167 | 3288а |  | CORR | CIGR | 06:59 | 07:50 | 07:34 | 51 | 429 | 11 | EXT |  | 0.89 | (c)
36182.624 | 10.589 | 10.541 | -0.591 | -0.639 | 730 | 990 | 990 | 730 | 563 | 3288а |  | CORR | GENE | 00:17 | 00:58 | 00:58 | 76 | 518 | 10 | EXT |  | 0.89 | (c)
36183.215 | 0 | -0.038 | -10.79 | -10.828 | 2079 | -191 | -1207 | 32 |  | 3289а | Нарушение формы кольцевого шва | GWAN |  | 11:53 | 05:47 | 15:03 | 0 | 2350 |  | EXT | Нарушение формы кольцевого шва |  | (c)
36183.215 | 0 | -0.054 | -10.79 | -10.844 | 46 | 593 | 818 | 46 |  | 3289а | Нарушение формы кольцевого шва | GWAN |  | 06:25 | 07:53 | 08:30 | 0 | 1543 |  | EXT | Нарушение формы кольцевого шва |  | (c)
36196.832 | 2.827 | 2.82 | -7.573 | -7.58 | 1081 | -1969 | 1907 | 1081 | 2820 | 3290а |  | CORR | GENE | 07:23 | 11:11 | 09:36 | 164 | 1651 | 12 | EXT |  | 0.9 | (c)
36197.396 | 3.391 | 3.114 | -7.009 | -7.286 | 642 | 887 | 1125 | 642 | 3114 | 3290а |  | CORR | GENE | 06:12 | 06:52 | 07:30 | 308 | 966 | 12 | EXT |  | 0.93 | (c)
36206.537 | 2.132 | 2.132 | -8.723 | -8.723 | -1226 | -1154 | -1144 | 1063 | 2132 | 3291а |  | CORR | CIGR | 11:32 | 11:43 | 11:45 | 28 | 163 | 15 | EXT |  | 0.89 | (c)
36210.217 | 5.812 | 5.419 | -5.043 | -5.436 | 1631 | 1859 | 1793 | 1631 | 4821 | 3291а |  | CORR | GENE | 07:13 | 07:49 | 07:39 | 615 | 323 | 13 | EXT |  | 0.96 | (c)
36210.793 | 6.388 | 6.343 | -4.467 | -4.512 | 9 | 253 | 169 | 9 | 4452 | 3291а |  | CORR | GENE | 02:51 | 03:30 | 03:17 | 60 | 322 | 10 | EXT |  | 0.89 | (c)
36212.053 | 7.648 | 7.381 | -3.207 | -3.474 | 1610 | 1931 | 1872 | 1610 | 2905 | 3291а |  | CORR | GENE | 07:09 | 08:01 | 07:52 | 569 | 524 | 11 | EXT |  | 0.95 | (c)
36212.439 | 8.034 | 8.019 | -2.821 | -2.836 | 1591 | 1891 | 1873 | 1591 | 2361 | 3291а |  | CORR | GENE | 07:06 | 07:55 | 07:52 | 475 | 564 | 15 | EXT |  | 0.96 | (c)
36214.525 | 10.12 | 10.081 | -0.735 | -0.774 | 819 | 1093 | 1198 | 819 | 562 | 3291а |  | CORR | GENE | 05:02 | 05:46 | 06:03 | 212 | 758 | 11 | EXT |  | 0.91 | (c)
36215.26 | 0 | -0.045 | -11.51 | -11.555 | 1170 | -766 | -1798 | 306 |  | 3292а | Нарушение формы кольцевого шва | GWAN |  | 03:02 | 09:49 | 07:03 | 0 | 2985 |  | EXT | Нарушение формы кольцевого шва |  | (c)
36222.679 | 7.419 | 7.413 | -4.091 | -4.097 | 1368 | 1516 | 1465 | 1368 | 4073 | 3292а |  | CORR | CIGR | 03:34 | 03:58 | 03:50 | 24 | 194 | 10 | EXT |  | 0.89 | (c)
36229.433 | 2.663 | 2.663 | -8.662 | -8.662 | 1776 | 1906 | 1889 | 1776 | 2663 | 3293а |  | CORR | CIGR | 10:54 | 11:15 | 11:12 | 31 | 225 | 11 | EXT |  | 0.89 | (c)
36232.298 | 5.528 | 5.507 | -5.797 | -5.818 | 1729 | 1796 | 1900 | 1729 | 5507 | 3293а |  | CORR | CIGR | 10:47 | 10:57 | 11:14 | 44 | 341 | 10 | EXT |  | 0.89 | (c)
36237.997 | 11.227 | 11.18 | -0.098 | -0.145 | 1581 | 1679 | 1747 | 1581 | 78 | 3293а |  | CORR | GENE | 10:23 | 10:38 | 10:49 | 67 | 331 | 10 | EXT |  | 0.89 | (c)
36238.078 | 11.308 | 11.259 | -0.017 | -0.066 | 1925 | 2066 | 2075 | 1925 | 12 | 3293а |  | CORR | CIGR | 11:18 | 11:41 | 11:42 | 54 | 300 | 13 | EXT |  | 0.89 | (c)
36238.095 | 0 | -0.032 | -11.19 | -11.222 | 1642 | 1783 | -1642 | 465 |  | 3294а | Нарушение формы кольцевого шва | GWAN |  | 00:37 | 00:60 | 03:47 | 0 | 2354 |  | EXT | Нарушение формы кольцевого шва |  | (c)
36238.095 | 0 | -0.032 | -11.19 | -11.222 | -440 | 569 | 299 | 0 |  | 3294а | Нарушение формы кольцевого шва | GWAN |  | 07:01 | 09:44 | 09:00 | 0 | 1478 |  | EXT | Нарушение формы кольцевого шва |  | (c)
36247.475 | 9.38 | 9.339 | -1.81 | -1.851 | -2086 | -1783 | -1547 | 1008 | 1709 | 3294а |  | CORR | GENE | 02:35 | 03:24 | 04:02 | 142 | 1077 | 10 | EXT |  | 0.9 | (c)
36248.403 | 10.308 | 10.267 | -0.882 | -0.923 | 1102 | 1335 | 1394 | 1102 | 814 | 3294а |  | CORR | GENE | 11:10 | 11:47 | 11:57 | 109 | 584 | 12 | EXT |  | 0.9 | (c)
36248.957 | 10.862 | 10.817 | -0.328 | -0.373 | 1194 | 1320 | 1492 | 1194 | 277 | 3294а |  | CORR | GENE | 11:24 | 11:45 | 12:13 | 96 | 597 | 10 | EXT |  | 0.89 | (c)
36248.963 | 10.868 | 10.838 | -0.322 | -0.352 | -1731 | -1608 | -1529 | 1326 | 303 | 3294а |  | CORR | CIGR | 03:32 | 03:52 | 04:05 | 49 | 405 | 13 | EXT |  | 0.89 | (c)
36250.044 | 0.759 | 0.747 | -9.216 | -9.228 | 1365 | 1529 | 1486 | 1365 | 747 | 3295а |  | CORR | CIGR | 09:24 | 09:50 | 09:44 | 48 | 243 | 12 | EXT |  | 0.89 | (c)
36250.091 | 0.806 | 0.783 | -9.169 | -9.192 | 1684 | 1742 | 1772 | 1684 | 783 | 3295а |  | CORR | CIGR | 10:15 | 10:25 | 10:30 | 50 | 178 | 10 | EXT |  | 0.89 | (c)
36259.26 | 0 | -0.033 | -11.475 | -11.508 | 850 | 1626 | 1766 | 850 |  | 3295б | Нарушение формы кольцевого шва | GWAN |  | 01:22 | 03:28 | 03:50 | 0 | 1831 |  | EXT | Нарушение формы кольцевого шва |  | (c)
36259.26 | 0 | -0.041 | -11.475 | -11.516 | -613 | -25 | -44 | 0 |  | 3295б | Нарушение формы кольцевого шва | GWAN |  | 09:26 | 11:01 | 10:58 | 0 | 1138 |  | EXT | Нарушение формы кольцевого шва |  | (c)
36262.451 | 3.191 | 3.175 | -8.284 | -8.3 | -212 | -106 | -115 | 19 | 3175 | 3295б |  | CORR | CIGR | 10:31 | 10:48 | 10:47 | 31 | 193 | 8 | EXT |  | 0.89 | (c)
36270.804 | 0.069 | 0.025 | -11.111 | -11.155 | 1151 | 1214 | 1281 | 1151 | 25 | 3296а |  | CORR | GENE | 11:57 | 00:07 | 12:18 | 68 | 261 | 11 | EXT |  | 0.89 | (c)
36277.81 | 7.075 | 7.055 | -4.105 | -4.125 | -520 | -388 | -373 | 226 | 4093 | 3296а |  | CORR | CIGR | 07:28 | 07:49 | 07:51 | 32 | 294 | 14 | EXT |  | 0.89 | (c)
36278.245 | 7.51 | 7.5 | -3.67 | -3.68 | -661 | -592 | -583 | 505 | 3648 | 3296а |  | CORR | CIGR | 07:05 | 07:16 | 07:17 | 32 | 156 | 10 | EXT |  | 0.89 | (c)
36278.388 | 7.653 | 7.642 | -3.527 | -3.538 | 1965 | 2101 | -1929 | 1361 | 3470 | 3296а |  | CORR | GENE | 02:09 | 02:31 | 03:40 | 68 | 1135 | 12 | EXT |  | 0.89 | (c)
36278.72 | 7.985 | 7.959 | -3.195 | -3.221 | -1644 | -1492 | -1396 | 1148 | 3173 | 3296а |  | CORR | CIGR | 04:26 | 04:51 | 05:06 | 48 | 496 | 13 | EXT |  | 0.89 | (c)
36281.915 | 0 | -0.048 | -11.205 | -11.253 | -1066 | -132 | 351 | 0 |  | 3297а | Нарушение формы кольцевого шва | GWAN |  | 09:03 | 11:34 | 12:52 | 0 | 2835 |  | EXT | Нарушение формы кольцевого шва |  | (c)
36282.721 | 0.806 | 0.784 | -10.399 | -10.421 | -1709 | -1631 | -1596 | 1483 | 784 | 3297а |  | CORR | CIGR | 07:20 | 07:32 | 07:38 | 39 | 226 | 10 | EXT |  | 0.89 | (c)
36293.12 | 0 | -0.051 | -11.33 | -11.381 | -300 | -54 | -68 | 0 |  | 3298а | Нарушение формы кольцевого шва | GWAN |  | 06:58 | 07:38 | 07:35 | 0 | 463 |  | EXT | Нарушение формы кольцевого шва |  | (c)
36293.12 | 0 | -0.052 | -11.33 | -11.382 | 300 | 648 | 1741 | 300 |  | 3298а | Нарушение формы кольцевого шва | GWAN |  | 08:35 | 09:31 | 12:27 | 0 | 2882 |  | EXT | Нарушение формы кольцевого шва |  | (c)
36304.45 | 0 | -0.051 | -10.855 | -10.906 | 1803 | -1984 | -1953 | 1249 |  | 3299а | Нарушение формы кольцевого шва | GWAN |  | 07:07 | 08:56 | 09:01 | 0 | 1409 |  | EXT | Нарушение формы кольцевого шва |  | (c)
36308.508 | 4.058 | 4.004 | -6.797 | -6.851 | -1383 | -1220 | -1241 | 1099 | 4004 | 3299а |  | CORR | GENE | 10:33 | 10:59 | 10:56 | 63 | 284 | 10 | EXT |  | 0.89 | (c)
36308.835 | 4.385 | 4.342 | -6.47 | -6.513 | -454 | -232 | -267 | 80 | 4342 | 3299а |  | CORR | GENE | 01:03 | 01:39 | 01:33 | 71 | 374 | 14 | EXT |  | 0.89 | (c)
36490.325 | 0 | 0 | -12.1 | -12.1 | -1987 | -1456 | -1486 | 985 | 0 | 3316а | Смещение кромок | GWAN |  | 07:03 | 08:28 | 08:23 | 0 | 1001 | 23 | EXT | Смещение кромок Наружу Величина смещения - 3.6 мм. |  | (c)
36641.709 | 8.344 | 8.244 | -3.341 | -3.441 | 19 | 119 | 119 | 19 | 3241 | 3329а |  | EXCA |  | 06:02 | 06:18 | 06:18 | 0 | 0 |  | EXT | Аномалия находится в зоне расположения футляра. |  | (c)
36657.83 | 0 | -0.024 | -11.51 | -11.534 | -1697 | -1562 | -1529 | 1361 |  | 3331б | Нарушение формы кольцевого шва | GWAN |  | 02:44 | 03:06 | 03:11 | 0 | 336 |  | EXT | Нарушение формы кольцевого шва Аномалия находится на отводе. |  | (c)
36681.02 | 0 | -0.052 | -11.64 | -11.692 | 1000 | 1395 | 1599 | 1000 |  | 3333а | Нарушение формы кольцевого шва | GWAN |  | 11:40 | 00:44 | 13:17 | 0 | 1199 |  | EXT | Нарушение формы кольцевого шва |  | (c)
36727.46 | 0 | -0.042 | -11.28 | -11.322 | 1735 | 2135 | 2091 | 1735 |  | 3337а | Нарушение формы кольцевого шва | GWAN |  | 01:55 | 02:59 | 02:52 | 0 | 713 |  | EXT | Нарушение формы кольцевого шва |  | (c)
36810 | 0 | -0.033 | -11.67 | -11.703 | -294 | 587 | 501 | 0 |  | 3345а | Нарушение формы кольцевого шва | GWAN |  | 01:49 | 04:11 | 03:57 | 0 | 1591 |  | EXT | Нарушение формы кольцевого шва |  | (c)
37001.02 | 0 | -0.036 | -11.77 | -11.806 | 1505 | 1819 | 1987 | 1505 |  | 3361а | Нарушение формы кольцевого шва | GWAN |  | 02:29 | 03:19 | 03:47 | 0 | 964 |  | EXT | Нарушение формы кольцевого шва |  | (c)
37048.64 | 0 | -0.024 | -12.09 | -12.114 | 2027 | -2090 | -2068 | 1702 |  | 3366а | Нарушение формы кольцевого шва | GWAN |  | 04:41 | 05:37 | 05:40 | 0 | 732 |  | EXT | Нарушение формы кольцевого шва |  | (c)
37084.46 | 0 | -0.051 | -11.875 | -11.926 | 1222 | -1710 | -1971 | 703 |  | 3369а | Нарушение формы кольцевого шва | GWAN |  | 06:22 | 10:29 | 09:47 | 0 | 2536 |  | EXT | Нарушение формы кольцевого шва |  | (c)
37120.495 | 0 | -0.054 | -11.585 | -11.639 | 137 | 1217 | 1151 | 137 |  | 3372а | Нарушение формы кольцевого шва | GWAN |  | 08:52 | 11:46 | 11:35 | 0 | 2028 |  | EXT | Нарушение формы кольцевого шва |  | (c)
37144.165 | 0 | -0.058 | -12.1 | -12.158 | 203 | 1535 | 1139 | 203 |  | 3374а | Нарушение формы кольцевого шва | GWAN |  | 11:38 | 03:13 | 14:09 | 0 | 1871 |  | EXT | Нарушение формы кольцевого шва |  | (c)
37144.165 | 0 | -0.059 | -12.1 | -12.159 | -2034 | -1559 | -987 | 0 |  | 3374а | Нарушение формы кольцевого шва | GWAN |  | 05:37 | 06:54 | 08:26 | 0 | 2094 |  | EXT | Нарушение формы кольцевого шва |  | (c)
37168.355 | 0 | -0.047 | -11.735 | -11.782 | 87 | 957 | 1210 | 87 |  | 3376а | Нарушение формы кольцевого шва | GWAN |  | 10:41 | 01:01 | 13:42 | 0 | 2246 |  | EXT | Нарушение формы кольцевого шва |  | (c)
37239.925 | 0 | -0.05 | -11.875 | -11.925 | 1087 | 1680 | 1530 | 1087 |  | 3382а | Нарушение формы кольцевого шва | GWAN |  | 01:02 | 02:38 | 02:14 | 0 | 887 |  | EXT | Нарушение формы кольцевого шва |  | (c)
37275.34 | 0 | -0.065 | -12.105 | -12.17 | -279 | 20 | 88 | 279 |  | 3386а | Нарушение формы кольцевого шва | GWAN |  | 11:45 | 00:34 | 12:45 | 0 | 734 |  | EXT | Нарушение формы кольцевого шва |  | (c)
37275.34 | 0 | -0.034 | -12.105 | -12.139 | 910 | 1609 | 1576 | 910 |  | 3386а | Нарушение формы кольцевого шва | GWAN |  | 02:57 | 04:50 | 04:45 | 0 | 1332 |  | EXT | Нарушение формы кольцевого шва |  | (c)
37275.34 | 0 | -0.05 | -12.105 | -12.155 | -1290 | -803 | -837 | 384 |  | 3386а | Нарушение формы кольцевого шва | GWAN |  | 09:02 | 10:21 | 10:15 | 0 | 906 |  | EXT | Нарушение формы кольцевого шва |  | (c)
37493.21 | 0 | -0.043 | -12.065 | -12.108 | -380 | -27 | 250 | 380 |  | 3405а | Нарушение формы кольцевого шва | GWAN |  | 11:34 | 00:31 | 13:15 | 0 | 1259 |  | EXT | Нарушение формы кольцевого шва |  | (c)
37637.93 | 0 | -0.038 | -11.66 | -11.698 | 2085 | -859 | -575 | 1227 |  | 3418а | Нарушение формы кольцевого шва | GWAN |  | 06:23 | 10:28 | 11:14 | 0 | 3603 |  | EXT | Нарушение формы кольцевого шва |  | (c)
37649.59 | 0 | -0.026 | -10.685 | -10.711 | -765 | 768 | 251 | 0 |  | 3419а | Нарушение формы кольцевого шва | GWAN |  | 00:06 | 04:14 | 02:51 | 0 | 2032 |  | EXT | Нарушение формы кольцевого шва |  | (c)
37649.59 | 0 | -0.032 | -10.685 | -10.717 | 1395 | -1413 | -2000 | 933 |  | 3419а | Нарушение формы кольцевого шва | GWAN |  | 05:55 | 10:22 | 08:47 | 0 | 2133 |  | EXT | Нарушение формы кольцевого шва |  | (c)
37707.26 | 0 | -0.051 | -11.82 | -11.871 | -137 | 891 | 591 | 0 |  | 3424а | Нарушение формы кольцевого шва | GWAN |  | 07:19 | 10:05 | 09:17 | 0 | 1455 |  | EXT | Нарушение формы кольцевого шва |  | (c)
37719.08 | 0 | -0.033 | -11.8 | -11.833 | 711 | 1401 | 1485 | 711 |  | 3425а | Нарушение формы кольцевого шва | GWAN |  | 11:03 | 00:55 | 13:08 | 0 | 1549 |  | EXT | Нарушение формы кольцевого шва |  | (c)
37719.08 | 0 | -0.045 | -11.8 | -11.845 | -1677 | -792 | -602 | 0 |  | 3425а | Нарушение формы кольцевого шва | GWAN |  | 04:38 | 07:01 | 07:32 | 0 | 2151 |  | EXT | Нарушение формы кольцевого шва |  | (c)
37802.39 | 0 | -0.051 | -12.025 | -12.076 | 1101 | 1698 | 1890 | 1101 |  | 3433а | Нарушение формы кольцевого шва | GWAN |  | 08:52 | 10:28 | 10:59 | 0 | 1577 |  | EXT | Нарушение формы кольцевого шва |  | (c)
37826.505 | 0 | -0.05 | -11.96 | -12.01 | 855 | 2123 | -1643 | 320 |  | 3435а | Нарушение формы кольцевого шва | GWAN |  | 04:22 | 07:46 | 09:39 | 0 | 3926 |  | EXT | Нарушение формы кольцевого шва |  | (c)
37922.46 | 0 | -0.037 | -11.535 | -11.572 | -725 | 1689 | 868 | 0 |  | 3443а | Нарушение формы кольцевого шва | GWAN |  | 08:51 | 03:21 | 13:08 | 0 | 3184 |  | EXT | Нарушение формы кольцевого шва |  | (c)
37945.09 | 0 | -0.033 | -12.07 | -12.103 | 1045 | 1561 | 1627 | 1045 |  | 3445а | Нарушение формы кольцевого шва | GWAN |  | 11:33 | 00:57 | 13:07 | 0 | 1165 |  | EXT | Нарушение формы кольцевого шва |  | (c)
37968.97 | 0 | -0.036 | -11.715 | -11.751 | -205 | 974 | 765 | 0 |  | 3448а | Нарушение формы кольцевого шва | GWAN |  | 09:06 | 00:16 | 11:42 | 0 | 1939 |  | EXT | Нарушение формы кольцевого шва |  | (c)
37980.685 | 0 | 0 | -11.535 | -11.535 | -745 | -657 | -667 | 588 | 0 | 3449а | Непровар / утяжина | GWAN |  | 03:44 | 03:58 | 03:57 | 0 | 157 | 17 | INT | Непровар / утяжина |  | (c)
37980.685 | 0 | 0 | -11.535 | -11.535 | 147 | 244 | 243 | 147 | 0 | 3449а | Непровар / утяжина | GWAN |  | 06:08 | 06:23 | 06:23 | 0 | 193 | 34 | INT | Непровар / утяжина |  | (a)
37980.685 | 0 | -0.052 | -11.535 | -11.587 | 607 | 1376 | 1699 | 607 |  | 3449а | Нарушение формы кольцевого шва | GWAN |  | 07:22 | 09:26 | 10:18 | 0 | 2183 |  | EXT | Нарушение формы кольцевого шва |  | (c)
38005.928 | 1.698 | 1.501 | -10.347 | -10.544 | -2172 | -2084 | -1966 | 1760 | 1501 | 3451а |  | DENT | GENE | 06:33 | 06:47 | 07:06 | 322 | 412 | 1.1 | N/A | Глубина вмятины: 16 мм (1,1%). Линейка: 32 см в (150 см; 06:47 ч:мин) |  | (c)
38028.365 | 0 | -0.047 | -11.92 | -11.967 | 449 | 1159 | 1477 | 449 |  | 3453а | Нарушение формы кольцевого шва | GWAN |  | 07:25 | 09:20 | 10:11 | 0 | 2056 |  | EXT | Нарушение формы кольцевого шва |  | (c)
38252.025 | 0 | -0.034 | -11.85 | -11.884 | 340 | 2187 | 1498 | 340 |  | 3473а | Нарушение формы кольцевого шва | GWAN |  | 06:09 | 11:08 | 09:16 | 0 | 2316 |  | EXT | Нарушение формы кольцевого шва |  | (c)
38478.36 | 0 | -0.059 | -12.01 | -12.069 | 976 | 1461 | 1388 | 976 |  | 3492а | Нарушение формы кольцевого шва | GWAN |  | 11:34 | 00:52 | 12:40 | 0 | 823 |  | EXT | Нарушение формы кольцевого шва |  | (c)
38478.36 | 0 | -0.045 | -12.01 | -12.055 | -259 | 687 | 280 | 0 |  | 3492а | Нарушение формы кольцевого шва | GWAN |  | 08:14 | 10:47 | 09:41 | 0 | 1078 |  | EXT | Нарушение формы кольцевого шва |  | (c)
38538.56 | 0 | -0.045 | -12.095 | -12.14 | 1703 | -2044 | -1874 | 990 |  | 3498а | Нарушение формы кольцевого шва | GWAN |  | 09:30 | 11:26 | 11:53 | 0 | 1768 |  | EXT | Нарушение формы кольцевого шва |  | (c)
38610.68 | 0 | -0.062 | -12.03 | -12.092 | 738 | 1445 | 1277 | 738 |  | 3504а | Нарушение формы кольцевого шва | GWAN |  | 08:21 | 10:15 | 09:48 | 0 | 1077 |  | EXT | Нарушение формы кольцевого шва |  | (c)
38634.675 | 0 | -0.057 | -11.97 | -12.027 | -928 | -283 | -417 | 93 |  | 3506а | Нарушение формы кольцевого шва | GWAN |  | 11:45 | 01:29 | 13:08 | 0 | 1021 |  | EXT | Нарушение формы кольцевого шва |  | (c)
38657.95 | 0 | -0.03 | -11.95 | -11.98 | 13 | -1691 | 1936 | 13 |  | 3508а | Нарушение формы кольцевого шва | GWAN |  | 00:53 | 08:18 | 06:04 | 0 | 3845 |  | EXT | Нарушение формы кольцевого шва |  | (c)
38681.7 | 0 | -0.032 | -12.07 | -12.102 | 2202 | -1515 | -1374 | 488 |  | 3511а | Нарушение формы кольцевого шва | GWAN |  | 00:45 | 02:45 | 03:08 | 0 | 1770 |  | EXT | Нарушение формы кольцевого шва |  | (c)
38693.77 | 0 | -0.031 | -11.825 | -11.856 | -66 | 658 | 544 | 0 |  | 3512а | Нарушение формы кольцевого шва | GWAN |  | 10:36 | 00:33 | 12:15 | 0 | 1219 |  | EXT | Нарушение формы кольцевого шва |  | (c)
38753.36 | 0 | -0.051 | -12 | -12.051 | 872 | 1355 | 1420 | 872 |  | 3517аа | Нарушение формы кольцевого шва | GWAN |  | 00:41 | 01:59 | 02:09 | 0 | 1097 |  | EXT | Нарушение формы кольцевого шва |  | (c)
38753.36 | 0 | -0.043 | -12 | -12.043 | -378 | 513 | 182 | 0 |  | 3517аа | Нарушение формы кольцевого шва | GWAN |  | 09:19 | 11:43 | 10:50 | 0 | 1120 |  | EXT | Нарушение формы кольцевого шва |  | (c)
38825.3 | 0 | -0.04 | -11.715 | -11.755 | -1272 | -393 | -599 | 0 |  | 3523а | Нарушение формы кольцевого шва | GWAN |  | 04:55 | 07:17 | 06:43 | 0 | 1346 |  | EXT | Нарушение формы кольцевого шва |  | (c)
38837.015 | 0 | -0.054 | -11.66 | -11.714 | -1037 | -169 | -173 | 0 |  | 3524а | Нарушение формы кольцевого шва | GWAN |  | 07:26 | 09:46 | 09:45 | 0 | 1729 |  | EXT | Нарушение формы кольцевого шва |  | (c)
38900.275 | 0 | -0.03 | -11.99 | -12.02 | -352 | -52 | -36 | 0 |  | 3530а | Нарушение формы кольцевого шва | GWAN |  | 03:47 | 04:35 | 04:38 | 0 | 633 |  | EXT | Нарушение формы кольцевого шва |  | (c)
39119.765 | 0 | -0.042 | -12.065 | -12.107 | -1896 | -1472 | -1534 | 1172 |  | 3551а | Нарушение формы кольцевого шва | GWAN |  | 00:40 | 01:49 | 01:39 | 0 | 725 |  | EXT | Нарушение формы кольцевого шва |  | (c)
39119.765 | 0 | -0.045 | -12.065 | -12.11 | 1672 | 2143 | 2032 | 1672 |  | 3551а | Нарушение формы кольцевого шва | GWAN |  | 10:16 | 11:32 | 11:14 | 0 | 719 |  | EXT | Нарушение формы кольцевого шва |  | (c)
39391.24 | 6.91 | 6.695 | -5.16 | -5.375 | 2085 | -2211 | -2108 | 1841 | 5020 | 3575а |  | DENT | GENE | 06:28 | 06:55 | 07:12 | 355 | 535 | 0.7 | N/A | Глубина вмятины: 10 мм (0,7%). Линейка: 36 см в (670 см; 06:55 ч:мин) Аномалия находится на упругопластическом изгибе. |  | (c)
39393.334 | 9.004 | 8.837 | -3.066 | -3.233 | 2030 | 2224 | -2213 | 1996 | 2915 | 3575а |  | DENT | GENE | 06:19 | 06:51 | 06:55 | 318 | 435 | 0.6 | N/A | Глубина вмятины: 9 мм (0,6%). Линейка: 32 см в (884 см; 06:51 ч:мин) Аномалия находится на упругопластическом изгибе. |  | (c)
39456.765 | 0 | -0.044 | -12.075 | -12.119 | -2048 | -1107 | -1278 | 507 |  | 3581а | Нарушение формы кольцевого шва | GWAN |  | 07:08 | 09:40 | 09:12 | 0 | 1542 |  | EXT | Нарушение формы кольцевого шва |  | (c)
39661.835 | 0 | -0.044 | -11.765 | -11.809 | -1692 | -1410 | -1426 | 1161 |  | 3600а | Вышлифовка на шве | GWAN | GENE | 08:45 | 09:30 | 09:28 | 84 | 532 | 18 | EXT | Вышлифовка на шве |  | (c)
39661.835 | 0 | -0.048 | -11.765 | -11.813 | -1075 | -797 | -780 | 486 |  | 3600а | Вышлифовка на шве | GWAN | GENE | 10:24 | 11:09 | 11:12 | 106 | 589 | 13 | EXT | Вышлифовка на шве |  | (c)
39817.015 | 0 | -0.044 | -12.07 | -12.114 | 942 | 1392 | 1410 | 942 |  | 3614а | Нарушение формы кольцевого шва | GWAN |  | 01:24 | 02:37 | 02:39 | 0 | 936 |  | EXT | Нарушение формы кольцевого шва |  | (c)
39817.015 | 0 | -0.038 | -12.07 | -12.108 | -1028 | -191 | -407 | 0 |  | 3614а | Нарушение формы кольцевого шва | GWAN |  | 08:06 | 10:21 | 09:46 | 0 | 1241 |  | EXT | Нарушение формы кольцевого шва |  | (c)
39841.175 | 0 | -0.046 | -12.095 | -12.141 | 141 | 872 | 668 | 141 |  | 3617а | Нарушение формы кольцевого шва | GWAN |  | 00:34 | 02:32 | 01:59 | 0 | 1054 |  | EXT | Нарушение формы кольцевого шва |  | (c)
40010.04 | 0 | -0.054 | -12.08 | -12.134 | 1024 | 1502 | 1458 | 1024 |  | 3632а | Вышлифовка на шве | GWAN | GENE | 00:58 | 02:15 | 02:08 | 102 | 867 | 16 | EXT | Вышлифовка на шве |  | (c)
40010.04 | 0 | -0.04 | -12.08 | -12.12 | -1055 | -848 | -773 | 491 |  | 3632а | Нарушение формы кольцевого шва | GWAN |  | 07:22 | 07:56 | 08:08 | 0 | 564 |  | EXT | Нарушение формы кольцевого шва |  | (c)
40143.035 | 0 | -0.035 | -12.07 | -12.105 | -82 | 341 | 380 | 0 |  | 3643а | Нарушение формы кольцевого шва | GWAN |  | 00:37 | 01:45 | 01:51 | 0 | 924 |  | EXT | Нарушение формы кольцевого шва |  | (c)
40286.725 | 0 | -0.041 | -11.99 | -12.031 | 1138 | 1798 | 1850 | 1138 |  | 3657а | Нарушение формы кольцевого шва | GWAN |  | 11:49 | 01:35 | 13:44 | 0 | 1425 |  | EXT | Нарушение формы кольцевого шва |  | (c)
40607.92 | 0 | -0.056 | -12.07 | -12.126 | -605 | -193 | -155 | 295 |  | 3686а | Нарушение формы кольцевого шва | GWAN |  | 11:23 | 00:30 | 12:36 | 0 | 900 |  | EXT | Нарушение формы кольцевого шва |  | (c)
40607.92 | 0 | -0.033 | -12.07 | -12.103 | 1963 | 2188 | -2100 | 1702 |  | 3686а | Нарушение формы кольцевого шва | GWAN |  | 06:18 | 06:54 | 07:22 | 0 | 795 |  | EXT | Нарушение формы кольцевого шва |  | (c)
40644.105 | 0 | -0.046 | -12.08 | -12.126 | -88 | 157 | 279 | 88 |  | 3689а | Нарушение формы кольцевого шва | GWAN |  | 11:55 | 00:35 | 12:54 | 0 | 733 |  | EXT | Нарушение формы кольцевого шва |  | (c)
40800.595 | 0 | -0.065 | -12.1 | -12.165 | -563 | 240 | 93 | 0 |  | 3703а | Нарушение формы кольцевого шва | GWAN |  | 09:52 | 00:01 | 11:38 | 0 | 1312 |  | EXT | Нарушение формы кольцевого шва |  | (c)
40885.125 | 0 | -0.044 | -12.09 | -12.134 | 1857 | 2170 | 2201 | 1857 |  | 3712а | Вышлифовка на шве | GWAN | GENE | 08:10 | 09:01 | 09:06 | 87 | 688 | 14 | EXT | Вышлифовка на шве |  | (c)
41125.455 | 0 | -0.043 | -10.66 | -10.703 | 1888 | -2133 | -2117 | 1660 |  | 3733а | Нарушение формы кольцевого шва | GWAN |  | 00:56 | 02:07 | 02:09 | 0 | 913 |  | EXT | Нарушение формы кольцевого шва |  | (c)
41148.115 | 0 | -0.043 | -12.09 | -12.133 | -1781 | -1414 | -1443 | 1104 |  | 3735а | Нарушение формы кольцевого шва | GWAN |  | 11:51 | 00:50 | 12:45 | 0 | 677 |  | EXT | Нарушение формы кольцевого шва |  | (c)
41160.205 | 0 | -0.043 | -12.075 | -12.118 | -596 | -262 | -294 | 0 |  | 3736а | Нарушение формы кольцевого шва | GWAN |  | 01:13 | 02:07 | 02:02 | 0 | 604 |  | EXT | Нарушение формы кольцевого шва |  | (c)
41196.445 | 0 | -0.048 | -11.28 | -11.328 | 314 | 590 | 702 | 314 |  | 3739а | Нарушение формы кольцевого шва | GWAN |  | 08:46 | 09:31 | 09:49 | 0 | 775 |  | EXT | Нарушение формы кольцевого шва |  | (c)
41231.57 | 0 | -0.032 | -12.065 | -12.097 | -376 | 516 | 421 | 0 |  | 3742а | Нарушение формы кольцевого шва | GWAN |  | 07:35 | 09:59 | 09:44 | 0 | 1595 |  | EXT | Нарушение формы кольцевого шва |  | (c)
41376.75 | 0 | -0.043 | -12.165 | -12.208 | 401 | 816 | 783 | 401 |  | 3755ба | Нарушение формы кольцевого шва | GWAN |  | 06:22 | 07:29 | 07:24 | 0 | 764 |  | EXT | Нарушение формы кольцевого шва |  | (c)
41401.05 | 0 | -0.094 | -11.56 | -11.654 | -618 | -325 | -310 | 2 |  | 3757аа | Нарушение формы кольцевого шва | GWAN |  | 09:29 | 10:17 | 10:19 | 0 | 616 |  | EXT | Нарушение формы кольцевого шва |  | (c)
41654.81 | 0 | -0.045 | -12.145 | -12.19 | 1226 | 1768 | 1682 | 1226 |  | 3780а | Нарушение формы кольцевого шва | GWAN |  | 08:42 | 10:10 | 09:56 | 0 | 912 |  | EXT | Нарушение формы кольцевого шва |  | (c)
41991.655 | 0 | 0 | -11.785 | -11.785 | -1282 | -833 | -836 | 389 | 0 | 3810а | Смещение кромок | GWAN |  | 09:48 | 11:01 | 11:00 | 0 | 892 | 17 | EXT | Смещение кромок Вовнутрь Величина смещения - 2.7 мм. |  | (c)
42365.2 | 0 | -0.048 | -12.12 | -12.168 | -449 | -67 | -37 | 0 |  | 3845а | Нарушение формы кольцевого шва | GWAN |  | 09:40 | 10:41 | 10:46 | 0 | 823 |  | EXT | Нарушение формы кольцевого шва |  | (c)
42544.42 | 0 | -0.064 | -7.805 | -7.869 | 903 | 1227 | 1300 | 903 |  | 3863а | Нарушение формы кольцевого шва | GWAN |  | 11:04 | 11:57 | 12:09 | 0 | 794 |  | EXT | Нарушение формы кольцевого шва |  | (c)
42782.175 | 0 | -0.029 | -11.735 | -11.764 | 695 | -1272 | -1941 | 116 |  | 3885а | Нарушение формы кольцевого шва | GWAN |  | 06:45 | 01:28 | 11:40 | 0 | 3650 |  | EXT | Нарушение формы кольцевого шва |  | (c)
43077.04 | 0 | -0.054 | -11.995 | -12.049 | -92 | 1512 | 1300 | 0 |  | 3911а | Нарушение формы кольцевого шва | GWAN |  | 08:39 | 00:58 | 12:24 | 0 | 2785 |  | EXT | Нарушение формы кольцевого шва |  | (c)
43184.695 | 0 | -0.047 | -11.66 | -11.707 | 2059 | -1769 | -1499 | 594 |  | 3921а | Нарушение формы кольцевого шва | GWAN |  | 11:37 | 01:19 | 14:03 | 0 | 1808 |  | EXT | Нарушение формы кольцевого шва |  | (c)
43244.18 | 0 | -0.041 | -11.98 | -12.021 | 1344 | 2099 | -2129 | 1142 |  | 3926а | Нарушение формы кольцевого шва | GWAN |  | 09:50 | 11:52 | 12:29 | 0 | 1976 |  | EXT | Нарушение формы кольцевого шва |  | (c)
43352.09 | 0 | -0.051 | -11.34 | -11.391 | -2027 | -1204 | -889 | 0 |  | 3936а | Нарушение формы кольцевого шва | GWAN |  | 06:04 | 08:17 | 09:08 | 0 | 2275 |  | EXT | Нарушение формы кольцевого шва |  | (c)
43960.51 | 0 | -0.038 | -12.03 | -12.068 | -1550 | -1192 | -1150 | 749 |  | 3991а | Нарушение формы кольцевого шва | GWAN |  | 06:44 | 07:42 | 07:49 | 0 | 801 |  | EXT | Нарушение формы кольцевого шва |  | (c)
44165.335 | 0 | -0.028 | -11.35 | -11.378 | [5 empty] | 4009а | Нарушение формы кольцевого шва | GWAN |  | 11:46 | 00:35 | 14:17 | 0 | 1868 |  | EXT | Нарушение формы кольцевого шва Аномалия находится на упругопластическом изгибе: R=304 D, максимальное растяжение на 6 час. |  | (c)
44232.675 | 0 | -0.01 | -12.15 | -12.16 | 619 | 1449 | 1468 | 619 |  | 4015а | Нарушение формы кольцевого шва | GWAN |  | 05:04 | 07:18 | 07:21 | 0 | 1698 |  | EXT | Нарушение формы кольцевого шва Аномалия находится на отводе. |  | (c)
44244.825 | 0 | -0.036 | -10.615 | -10.651 | [5 empty] | 4016а | Нарушение формы кольцевого шва | GWAN |  | 11:24 | 01:51 | 13:03 | 0 | 1222 |  | EXT | Нарушение формы кольцевого шва Аномалия находится на отводе. |  | (c)
44458.52 | 0 | -0.024 | -11.345 | -11.369 | [5 empty] | 4034аа | Нарушение формы кольцевого шва | GWAN |  | 04:08 | 04:29 | 04:33 | 0 | 313 |  | EXT | Нарушение формы кольцевого шва |  | (c)
44458.536 | 0.016 | 0.004 | -11.329 | -11.341 |  |  |  |  | 4 | 4034аа |  | SWAN | CIGR | 00:10 | 00:24 | 00:29 | 33 | 235 |  | INT | Эквивалент потери металла 19%. |  | (c)
44471.28 | 1.415 | 1.354 | -10.075 | -10.136 |  |  |  |  | 1354 | 4035аа |  | SWAN | GENE | 00:27 | 00:51 | 00:47 | 147 | 249 |  | INT | Эквивалент потери металла 10%. |  | (c)
44840.445 | 0 | -0.041 | -12.025 | -12.066 | -7 | 153 | 126 | 0 |  | 4069а | Нарушение формы кольцевого шва | GWAN |  | 11:57 | 00:23 | 12:19 | 0 | 266 |  | EXT | Нарушение формы кольцевого шва |  | (c)
44840.445 | 0 | -0.041 | -12.025 | -12.066 | -619 | -420 | -414 | 209 |  | 4069а | Нарушение формы кольцевого шва | GWAN |  | 10:18 | 10:51 | 10:52 | 0 | 410 |  | EXT | Нарушение формы кольцевого шва |  | (c)
45420.935 | 0 | -0.042 | -12.105 | -12.147 | -208 | 81 | 28 | 0 |  | 4122а | Нарушение формы кольцевого шва | GWAN |  | 00:51 | 01:37 | 01:29 | 0 | 472 |  | EXT | Нарушение формы кольцевого шва |  | (c)
45420.935 | 0 | -0.023 | -12.105 | -12.128 | 1822 | 2226 | -2219 | 1800 |  | 4122а | Нарушение формы кольцевого шва | GWAN |  | 06:18 | 07:23 | 07:26 | 0 | 839 |  | EXT | Нарушение формы кольцевого шва |  | (c)
45420.935 | 0 | -0.045 | -12.105 | -12.15 | -1010 | -814 | -793 | 575 |  | 4122а | Нарушение формы кольцевого шва | GWAN |  | 10:41 | 11:13 | 11:16 | 0 | 435 |  | EXT | Нарушение формы кольцевого шва |  | (c)
45445.02 | 0 | -0.027 | -12.09 | -12.117 | 1224 | 1603 | 1550 | 1224 |  | 4124а | Нарушение формы кольцевого шва | GWAN |  | 00:40 | 01:41 | 01:33 | 0 | 651 |  | EXT | Нарушение формы кольцевого шва |  | (c)
45445.02 | 0 | -0.036 | -12.09 | -12.126 | -5 | 322 | 326 | 0 |  | 4124а | Нарушение формы кольцевого шва | GWAN |  | 09:22 | 10:14 | 10:15 | 0 | 662 |  | EXT | Нарушение формы кольцевого шва |  | (c)
45671.585 | 0 | -0.01 | -12.045 | -12.055 | -93 | 1121 | 938 | 0 |  | 4144а | Нарушение формы кольцевого шва | GWAN |  | 03:07 | 06:23 | 05:53 | 0 | 2062 |  | EXT | Нарушение формы кольцевого шва |  | (c)
45803.64 | 0 | -0.04 | -11.715 | -11.755 | 1656 | 2175 | -2175 | 1545 |  | 4156а | Нарушение формы кольцевого шва | GWAN |  | 11:10 | 00:33 | 12:51 | 0 | 1259 |  | EXT | Нарушение формы кольцевого шва |  | (c)
45803.64 | 0 | -0.043 | -11.715 | -11.758 | -486 | 229 | 477 | 0 |  | 4156а | Нарушение формы кольцевого шва | GWAN |  | 05:24 | 07:19 | 07:59 | 0 | 1925 |  | EXT | Нарушение формы кольцевого шва |  | (c)
45909.98 | 0 | -0.021 | -12.06 | -12.081 | 239 | 683 | 634 | 239 |  | 4165а | Нарушение формы кольцевого шва | GWAN |  | 03:06 | 04:18 | 04:10 | 0 | 790 |  | EXT | Нарушение формы кольцевого шва |  | (c)
46087.975 | 0 | -0.035 | -11.675 | -11.71 | 75 | 1775 | 1660 | 75 |  | 4181а | Нарушение формы кольцевого шва | GWAN |  | 08:17 | 00:52 | 12:33 | 0 | 3170 |  | EXT | Нарушение формы кольцевого шва |  | (c)
46170.93 | 0 | -0.03 | -11.695 | -11.725 | 1660 | -2220 | -821 | 1159 |  | 4188а | Нарушение формы кольцевого шва | GWAN |  | 07:53 | 09:26 | 13:12 | 0 | 3960 |  | EXT | Нарушение формы кольцевого шва |  | (c)
46252.955 | 0 | -0.05 | -11.72 | -11.77 | 32 | 539 | 1783 | 32 |  | 4197а | Нарушение формы кольцевого шва | GWAN |  | 06:23 | 07:45 | 11:06 | 0 | 3502 |  | EXT | Нарушение формы кольцевого шва |  | (c)
46311.44 | 0 | -0.048 | -11.33 | -11.378 | -363 | -49 | -10 | 0 |  | 4202а | Нарушение формы кольцевого шва | GWAN |  | 00:17 | 01:08 | 01:14 | 0 | 706 |  | EXT | Нарушение формы кольцевого шва |  | (c)
46311.44 | 0 | -0.015 | -11.33 | -11.345 | 1069 | 1422 | 1418 | 1069 |  | 4202а | Нарушение формы кольцевого шва | GWAN |  | 04:08 | 05:06 | 05:05 | 0 | 698 |  | EXT | Нарушение формы кольцевого шва |  | (c)
46311.44 | 0 | -0.035 | -11.33 | -11.365 | -2099 | -1574 | -1343 | 588 |  | 4202а | Нарушение формы кольцевого шва | GWAN |  | 07:37 | 09:02 | 09:39 | 0 | 1511 |  | EXT | Нарушение формы кольцевого шва |  | (c)
46350.955 | 5.465 | 5.432 | -6.035 | -6.068 | -954 | -911 | -868 | 782 | 5432 | 4205а |  | CORR | CIGR | 00:21 | 00:28 | 00:35 | 47 | 172 | 10 | EXT |  | 0.89 | (c)
46351.711 | 6.221 | 5.926 | -5.279 | -5.574 | -931 | -884 | -893 | 855 | 5142 | 4205а |  | CORR | GENE | 00:24 | 00:32 | 00:31 | 432 | 77 | 13 | EXT |  | 0.95 | (c)
46351.971 | 6.481 | 6.468 | -5.019 | -5.032 | -97 | -63 | -58 | 19 | 5009 | 4205а |  | CORR | CIGR | 02:39 | 02:45 | 02:45 | 23 | 78 | 10 | EXT |  | 0.89 | (c)
46352.262 | 6.772 | 6.409 | -4.728 | -5.091 | -944 | -897 | -901 | 859 | 4611 | 4205а |  | CORR | GENE | 00:23 | 00:30 | 00:29 | 480 | 85 | 12 | EXT |  | 0.95 | (c)
46359.338 | 2.348 | 2.331 | -8.222 | -8.239 | 1980 | 2066 | 2054 | 1980 | 2331 | 4206а |  | CORR | CIGR | 06:52 | 07:06 | 07:04 | 27 | 147 | 12 | EXT |  | 0.89 | (c)
46359.498 | 2.508 | 2.486 | -8.062 | -8.084 | 1998 | 2063 | 2058 | 1998 | 2486 | 4206а |  | CORR | CIGR | 06:55 | 07:05 | 07:05 | 37 | 119 | 10 | EXT |  | 0.89 | (c)
46418.341 | 6.681 | 6.485 | -4.284 | -4.48 | 1566 | 1631 | 1627 | 1566 | 4216 | 4211а |  | DENT | GENE | 01:37 | 01:47 | 01:47 | 264 | 123 | 0.4 | N/A | Глубина вмятины: 6 мм (0,4%). Линейка: 26 см в (649 см; 01:47 ч:мин) Аномалия находится на упругопластическом изгибе. |  | (c)
46466.92 | 0 | -0.041 | -10.54 | -10.581 | 2192 | -1930 | -2051 | 1833 |  | 4216а | Нарушение формы кольцевого шва | GWAN |  | 01:04 | 01:58 | 01:39 | 0 | 436 |  | EXT | Нарушение формы кольцевого шва |  | (c)
46466.92 | 0 | -0.051 | -10.54 | -10.591 | 773 | 1269 | 1401 | 773 |  | 4216а | Нарушение формы кольцевого шва | GWAN |  | 09:15 | 10:35 | 10:56 | 0 | 1255 |  | EXT | Нарушение формы кольцевого шва |  | (c)
46477.46 | 0 | 0 | -11.18 | -11.18 | 1673 | 1848 | 1840 | 1673 | 0 | 4216б | Непровар / утяжина | GWAN |  | 05:46 | 06:14 | 06:13 | 0 | 334 | 13 | INT | Непровар / утяжина |  | (c)
46499.79 | 0 | -0.035 | -7.32 | -7.355 | -1783 | -1715 | -1433 | 1083 |  | 4218а | Нарушение формы кольцевого шва | GWAN |  | 04:19 | 04:30 | 05:16 | 0 | 701 |  | EXT | Нарушение формы кольцевого шва |  | (c)
46499.79 | 0 | -0.028 | -7.32 | -7.348 | -714 | -514 | -160 | 0 |  | 4218а | Нарушение формы кольцевого шва | GWAN |  | 07:12 | 07:44 | 08:41 | 0 | 1107 |  | EXT | Нарушение формы кольцевого шва |  | (c)
46518.695 | 0 | -0.031 | -11.945 | -11.976 | -1246 | -354 | -408 | 430 |  | 4220а | Нарушение формы кольцевого шва | GWAN |  | 09:51 | 00:15 | 12:06 | 0 | 1675 |  | EXT | Нарушение формы кольцевого шва |  | (c)
46823.2 | 0 | -0.037 | -11.775 | -11.812 | 484 | 616 | 664 | 484 |  | 4247а | Нарушение формы кольцевого шва | GWAN |  | 01:48 | 02:09 | 02:17 | 0 | 359 |  | EXT | Нарушение формы кольцевого шва |  | (c)
46823.2 | 0 | -0.049 | -11.775 | -11.824 | 1088 | 1234 | 1342 | 1088 |  | 4247а | Нарушение формы кольцевого шва | GWAN |  | 03:26 | 03:49 | 04:07 | 0 | 509 |  | EXT | Нарушение формы кольцевого шва |  | (c)
46894.231 | 0.606 | 0.595 | -3.434 | -3.445 | -2208 | -2160 | -2163 | 23 | 595 | 4253а |  | CORR | CIGR | 06:01 | 06:09 | 06:08 | 22 | 91 | 12 | EXT |  | 0.89 | (c)
46896.396 | 2.771 | 2.748 | -1.269 | -1.292 | 921 | 945 | 945 | 921 | 1251 | 4253а |  | DENT | PITT | 02:26 | 02:30 | 02:30 | 41 | 48 | 0.4 | N/A | Глубина вмятины: 5 мм (0,4%). Линейка: 4 см в (275 см; 02:30 ч:мин) |  | (c)
46901.373 | 3.708 | 3.499 | -3.577 | -3.786 | -508 | -344 | -415 | 322 | 3180 | 4254а |  | CORR | GENE | 01:27 | 01:54 | 01:42 | 606 | 186 | 13 | EXT |  | 0.96 | (c)
46901.382 | 3.717 | 3.675 | -3.568 | -3.61 | -316 | -316 | -130 | 0 | 3376 | 4254а |  | CORR | GENE | 01:58 | 01:58 | 02:28 | 234 | 372 | 11 | EXT |  | 0.91 | (c)
46901.679 | 4.014 | 3.942 | -3.271 | -3.343 | -842 | -631 | -693 | 545 | 3255 | 4254а |  | CORR | GENE | 00:33 | 01:07 | 00:57 | 88 | 297 | 15 | EXT |  | 0.89 | (c)
46902.11 | 4.445 | 4.412 | -2.84 | -2.873 | -482 | -283 | -295 | 108 | 2807 | 4254а |  | CORR | GENE | 01:32 | 02:04 | 02:02 | 66 | 374 | 11 | EXT |  | 0.89 | (c)
46902.268 | 4.603 | 4.585 | -2.682 | -2.7 | -545 | -429 | -454 | 363 | 2664 | 4254а |  | CORR | CIGR | 01:21 | 01:40 | 01:36 | 36 | 182 | 10 | EXT |  | 0.89 | (c)
46903.1 | 5.435 | 5.415 | -1.85 | -1.87 | -1287 | -1199 | -1174 | 944 | 1830 | 4254а |  | CORR | CIGR | 11:22 | 11:36 | 11:40 | 40 | 226 | 11 | EXT |  | 0.89 | (c)
46903.413 | 5.748 | 5.718 | -1.537 | -1.567 | -1365 | -1177 | -1193 | 866 | 1453 | 4254а |  | CORR | GENE | 11:09 | 11:39 | 11:37 | 114 | 344 | 13 | EXT |  | 0.9 | (c)
46903.438 | 5.773 | 5 | -1.512 | -2.285 | -1509 | -1441 | -1463 | 722 | 1406 | 4254а |  | CORR | GENE | 10:46 | 10:57 | 10:53 | 879 | 91 | 10 | EXT |  | 0.96 | (c)
46904.097 | 6.432 | 6.405 | -0.853 | -0.88 | -506 | -407 | -364 | 223 | 803 | 4254а |  | CORR | GENE | 01:28 | 01:44 | 01:50 | 77 | 283 | 10 | EXT |  | 0.89 | (c)
46971.103 | 4.558 | 4.472 | -6.607 | -6.693 | 407 | 609 | 573 | 407 | 4472 | 4260а |  | CORR | GENE | 00:10 | 00:42 | 00:37 | 104 | 331 | 11 | EXT |  | 0.89 | (c)
46988.552 | 0.752 | 0.747 | -10.323 | -10.328 | 518 | 703 | 667 | 518 | 747 | 4262а |  | CORR | GENE | 09:44 | 10:13 | 10:08 | 51 | 298 | 12 | EXT |  | 0.89 | (c)
46988.658 | 0.858 | 0.841 | -10.217 | -10.234 | -1094 | -1028 | -1033 | 972 | 841 | 4262а |  | CORR | CIGR | 05:23 | 05:34 | 05:33 | 36 | 122 | 11 | EXT |  | 0.89 | (c)
46989.217 | 1.417 | 1.392 | -9.658 | -9.683 | 597 | 789 | 755 | 597 | 1392 | 4262а |  | CORR | GENE | 09:56 | 10:27 | 10:22 | 58 | 316 | 10 | EXT |  | 0.89 | (c)
46992.987 | 5.187 | 5.163 | -5.888 | -5.912 | 378 | 509 | 487 | 378 | 5163 | 4262а |  | CORR | GENE | 09:21 | 09:42 | 09:39 | 51 | 217 | 20 | EXT |  | 0.89 | (c)
46993.834 | 6.034 | 6.017 | -5.041 | -5.058 | 591 | 639 | 646 | 591 | 5029 | 4262а |  | CORR | CIGR | 09:55 | 10:03 | 10:04 | 29 | 110 | 11 | EXT |  | 0.89 | (c)
46996.189 | 8.389 | 8.37 | -2.686 | -2.705 | 312 | 407 | 411 | 312 | 2669 | 4262а |  | CORR | CIGR | 09:10 | 09:26 | 09:26 | 36 | 199 | 11 | EXT |  | 0.89 | (c)
46996.942 | 9.142 | 9.124 | -1.933 | -1.951 | 431 | 547 | 507 | 431 | 1914 | 4262а |  | CORR | CIGR | 09:30 | 09:48 | 09:42 | 37 | 152 | 10 | EXT |  | 0.89 | (c)
46998.694 | 10.894 | 10.778 | -0.181 | -0.297 | -927 | -685 | -698 | 469 | 122 | 4262а |  | CORR | GENE | 05:50 | 06:29 | 06:27 | 175 | 458 | 13 | EXT |  | 0.91 | (c)
47016.113 | 6.158 | 6.104 | -4.997 | -5.051 | -134 | 118 | 84 | 0 | 4892 | 4264а |  | CORR | GENE | 08:41 | 09:22 | 09:17 | 159 | 436 | 15 | EXT |  | 0.91 | (c)
47021.051 | 11.096 | 11.072 | -0.059 | -0.083 | 694 | 909 | 901 | 694 | 48 | 4264а |  | CORR | CIGR | 10:55 | 11:30 | 11:29 | 35 | 415 | 13 | EXT |  | 0.89 | (c)
47021.11 | 0 | -0.03 | -11.1 | -11.13 | 898 | 1198 | 1071 | 898 |  | 4265а | Нарушение формы кольцевого шва | GWAN |  | 01:11 | 01:59 | 01:39 | 0 | 345 |  | EXT | Нарушение формы кольцевого шва |  | (c)
47021.11 | 0 | -0.017 | -11.1 | -11.117 | -1549 | -1122 | -1241 | 682 |  | 4265а | Нарушение формы кольцевого шва | GWAN |  | 06:36 | 07:45 | 07:26 | 0 | 617 |  | EXT | Нарушение формы кольцевого шва |  | (c)
47021.11 | 0 | -0.032 | -11.1 | -11.132 | -682 | 141 | -113 | 0 |  | 4265а | Нарушение формы кольцевого шва | GWAN |  | 08:56 | 11:09 | 10:28 | 0 | 1138 |  | EXT | Нарушение формы кольцевого шва |  | (c)
47022.032 | 0.922 | 0.91 | -10.178 | -10.19 | -463 | -413 | -410 | 356 | 910 | 4265а |  | CORR | CIGR | 09:31 | 09:39 | 09:40 | 33 | 107 | 10 | EXT |  | 0.89 | (c)
47022.331 | 1.221 | 1.155 | -9.879 | -9.945 | -1162 | -630 | -838 | 514 | 1155 | 4265а |  | CORR | GENE | 07:38 | 09:04 | 08:30 | 92 | 648 | 13 | EXT |  | 0.89 | (c)
47022.967 | 1.857 | 1.797 | -9.243 | -9.303 | 1467 | 1623 | 1597 | 503 | 1797 | 4265а |  | CORR | GENE | 02:43 | 03:08 | 03:04 | 66 | 261 | 10 | EXT |  | 0.89 | (c)
47024.958 | 3.848 | 3.83 | -7.252 | -7.27 | 1446 | 1501 | 1504 | 668 | 3830 | 4265а |  | CORR | CIGR | 02:39 | 02:48 | 02:49 | 31 | 117 | 11 | EXT |  | 0.89 | (c)
47025.285 | 4.175 | 4.158 | -6.925 | -6.942 | 1510 | 1557 | 1565 | 610 | 4158 | 4265а |  | CORR | CIGR | 02:49 | 02:57 | 02:58 | 36 | 111 | 10 | EXT |  | 0.89 | (c)
47025.596 | 4.486 | 4.456 | -6.614 | -6.644 | 1564 | 1637 | 1668 | 458 | 4456 | 4265а |  | CORR | CIGR | 02:58 | 03:10 | 03:15 | 43 | 209 | 13 | EXT |  | 0.89 | (c)
47028.262 | 7.152 | 6.816 | -3.948 | -4.284 | -554 | -491 | -502 | 449 | 3823 | 4265а |  | CORR | GENE | 09:16 | 09:27 | 09:25 | 461 | 105 | 10 | EXT |  | 0.93 | (c)
47029.071 | 7.961 | 7.634 | -3.139 | -3.466 | -637 | -484 | -521 | 405 | 730 | 4265а |  | CORR | GENE | 09:03 | 09:28 | 09:22 | 2736 | 232 | 15 | EXT |  | 1.03 | (b)
47032.139 | 11.029 | 10.422 | -0.071 | -0.678 | -586 | -542 | -534 | 482 | 28 | 4265а |  | CORR | GENE | 09:11 | 09:18 | 09:20 | 650 | 104 | 10 | EXT |  | 0.95 | (c)
47042.23 | 10.02 | 10.006 | -1.52 | -1.534 | 1283 | 1612 | 1497 | 1283 | 1481 | 4266а |  | CORR | GENE | 04:48 | 05:41 | 05:23 | 53 | 427 | 11 | EXT |  | 0.89 | (c)
47046.412 | 2.662 | 2.647 | -8.858 | -8.873 | 2161 | 2221 | 2218 | 2161 | 2647 | 4267а |  | CORR | CIGR | 08:35 | 08:44 | 08:44 | 43 | 114 | 10 | EXT |  | 0.89 | (c)
47066.525 | 0 | -0.036 | -11.555 | -11.591 | -1696 | -1499 | -1430 | 1164 |  | 4269а | Нарушение формы кольцевого шва | GWAN |  | 02:23 | 02:55 | 03:06 | 0 | 532 |  | EXT | Нарушение формы кольцевого шва |  | (c)
47066.525 | 0 | -0.054 | -11.555 | -11.609 | 1299 | 1459 | 1590 | 1299 |  | 4269а | Нарушение формы кольцевого шва | GWAN |  | 10:27 | 10:52 | 11:13 | 0 | 581 |  | EXT | Нарушение формы кольцевого шва |  | (c)
47078.08 | 0 | -0.062 | -11.33 | -11.392 | 687 | 1018 | 1025 | 687 |  | 4270а | Нарушение формы кольцевого шва | GWAN |  | 11:34 | 00:27 | 12:28 | 0 | 675 |  | EXT | Нарушение формы кольцевого шва |  | (c)
47078.08 | 0 | -0.054 | -11.33 | -11.384 | 29 | 197 | 195 | 29 |  | 4270а | Нарушение формы кольцевого шва | GWAN |  | 09:47 | 10:15 | 10:14 | 0 | 331 |  | EXT | Нарушение формы кольцевого шва |  | (c)
47124.336 | 1.411 | 1.384 | -10.014 | -10.041 | -2138 | -2040 | -2045 | 1953 | 1384 | 4274а |  | CORR | GENE | 04:24 | 04:40 | 04:39 | 52 | 185 | 15 | EXT |  | 0.89 | (c)
47124.736 | 1.811 | 1.693 | -9.614 | -9.732 | 2145 | -2212 | -2048 | 1780 | 1693 | 4274а |  | ARTD | GENE | 03:56 | 04:12 | 04:39 | 148 | 536 |  | EXT | Наплавка. |  | (c)
47128.759 | 5.834 | 5.788 | -5.591 | -5.637 | -2020 | -1978 | -1976 | 1933 | 5543 | 4274а |  | DENT | GENE | 04:43 | 04:50 | 04:50 | 94 | 88 | 0.4 | N/A | Глубина вмятины: 5 мм (0,4%). Линейка: 9 см в (579 см; 04:50 ч:мин) |  | (c)
47140.146 | 5.796 | 5.77 | -5.454 | -5.48 | -1410 | -1330 | -1327 | 1243 | 5427 | 4275а |  | CORR | GENE | 09:03 | 09:16 | 09:16 | 53 | 167 | 10 | EXT |  | 0.89 | (c)
47156.82 | 0 | -0.037 | -11.405 | -11.442 | -1320 | -1153 | -1170 | 1020 |  | 4277а | Нарушение формы кольцевого шва | GWAN |  | 01:26 | 01:52 | 01:50 | 0 | 299 |  | EXT | Нарушение формы кольцевого шва |  | (c)
47156.82 | 0 | -0.049 | -11.405 | -11.454 | 1862 | 2045 | -2086 | 1574 |  | 4277а | Нарушение формы кольцевого шва | GWAN |  | 09:59 | 10:29 | 11:22 | 0 | 1026 |  | EXT | Нарушение формы кольцевого шва |  | (c)
47231.811 | 8.001 | 7.831 | -3.039 | -3.209 | 571 | 678 | 643 | 571 | 2796 | 4282б |  | CORR | GENE | 07:16 | 07:33 | 07:28 | 413 | 143 | 13 | EXT |  | 0.95 | (c)
47251.092 | 5.077 | 4.88 | -6.208 | -6.405 | 934 | 2063 | 1620 | 0 | 4880 | 4284а |  | CORR | GENE | 02:59 | 06:02 | 04:50 | 993 | 1371 | 15 | EXT |  | 1 | (b)
47256.705 | 10.69 | 10.668 | -0.595 | -0.617 | 1942 | 2038 | 2048 | 76 | 583 | 4284а |  | CORR | CIGR | 05:42 | 05:58 | 05:59 | 34 | 212 | 15 | EXT |  | 0.89 | (c)
47257.222 | 11.207 | 11.155 | -0.078 | -0.13 | 742 | 909 | 1172 | 629 | 64 | 4284а |  | CORR | GENE | 02:28 | 02:55 | 03:38 | 66 | 859 | 13 | EXT |  | 0.89 | (c)
47268.595 | 0 | -0.029 | -7.57 | -7.599 | -1384 | -1189 | -933 | 482 |  | 4286а | Нарушение формы кольцевого шва | GWAN |  | 07:14 | 07:45 | 08:26 | 0 | 902 |  | EXT | Нарушение формы кольцевого шва |  | (c)
47268.595 | 0 | -0.045 | -7.57 | -7.615 | -329 | 194 | 494 | 0 |  | 4286а | Нарушение формы кольцевого шва | GWAN |  | 10:04 | 11:28 | 12:17 | 0 | 1645 |  | EXT | Нарушение формы кольцевого шва |  | (c)
47287.951 | 8.341 | 8.28 | -2.804 | -2.865 |  |  |  |  | 2724 | 4287б |  | SWAN | GENE | 01:48 | 02:08 | 02:06 | 141 | 223 |  | INT | Эквивалент потери металла 10%. |  | (c)
47301.93 | 0 | -0.006 | -11.16 | -11.166 | [5 empty] | 4289а | Нарушение формы кольцевого шва | GWAN |  | 00:33 | 00:49 | 00:57 | 0 | 303 |  | EXT | Нарушение формы кольцевого шва |  | (c)
47301.93 | 0 | -0.025 | -11.16 | -11.185 | [5 empty] | 4289а | Нарушение формы кольцевого шва | GWAN |  | 01:55 | 03:25 | 02:44 | 0 | 610 |  | EXT | Нарушение формы кольцевого шва |  | (c)
47313.09 | 0 | -0.032 | -11.545 | -11.577 | [5 empty] | 4290а | Нарушение формы кольцевого шва | GWAN |  | 02:18 | 02:55 | 03:06 | 0 | 605 |  | EXT | Нарушение формы кольцевого шва |  | (c)
47313.09 | 0 | -0.043 | -11.545 | -11.588 | [5 empty] | 4290а | Нарушение формы кольцевого шва | GWAN |  | 09:28 | 11:45 | 10:51 | 0 | 1026 |  | EXT | Нарушение формы кольцевого шва |  | (c)
47324.635 | 0 | -0.043 | -11.425 | -11.468 | [5 empty] | 4291а | Нарушение формы кольцевого шва | GWAN |  | 11:50 | 00:29 | 12:24 | 0 | 420 |  | EXT | Нарушение формы кольцевого шва |  | (c)
47401.81 | 0 | -0.039 | -11.54 | -11.579 | [5 empty] | 4298а | Нарушение формы кольцевого шва | GWAN |  | 01:27 | 01:58 | 01:54 | 0 | 342 |  | EXT | Нарушение формы кольцевого шва |  | (c)
47491.655 | 0 | -0.033 | -11.225 | -11.258 | [5 empty] | 4306а | Нарушение формы кольцевого шва | GWAN |  | 05:14 | 06:21 | 06:07 | 0 | 659 |  | EXT | Нарушение формы кольцевого шва |  | (c)
47545.17 | 0 | -0.03 | -11.455 | -11.485 | [5 empty] | 4311б | Нарушение формы кольцевого шва | GWAN |  | 08:49 | 10:43 | 09:57 | 0 | 848 |  | EXT | Нарушение формы кольцевого шва |  | (c)
47561.475 | 0 | -0.005 | -11.185 | -11.19 | 2027 | -2207 | -1631 | 0 |  | 4313 | Нарушение формы кольцевого шва | GWAN |  | 03:30 | 04:07 | 05:40 | 0 | 1607 |  | EXT | Нарушение формы кольцевого шва |  | (c)
47572.183 | 10.708 | 10.696 | -0.477 | -0.489 | -1130 | -1083 | -1087 | 1043 | 466 | 4313 |  | CORR | CIGR | 07:01 | 07:08 | 07:08 | 23 | 87 | 10 | EXT |  | 0.89 | (c)
47572.66 | 0 | -0.011 | -11.065 | -11.076 | 1434 | 1780 | 2112 | 0 |  | 4314 | Нарушение формы кольцевого шва | GWAN |  | 05:04 | 06:00 | 06:54 | 0 | 1358 |  | EXT | Нарушение формы кольцевого шва |  | (c)
47575.876 | 3.216 | 3.207 | -7.849 | -7.858 | 1581 | 1620 | 1626 | 560 | 3207 | 4314 |  | CORR | CIGR | 05:28 | 05:34 | 05:35 | 19 | 89 | 10 | EXT |  | 0.89 | (c)
47576.07 | 3.41 | 3.388 | -7.655 | -7.677 | 1407 | 1534 | 1514 | 609 | 3388 | 4314 |  | CORR | CIGR | 04:60 | 05:20 | 05:17 | 37 | 215 | 10 | EXT |  | 0.89 | (c)
47609.065 | 2.395 | 2.372 | -9.065 | -9.088 | -399 | -341 | -310 | 222 | 2372 | 4317 |  | CORR | GENE | 06:15 | 06:24 | 06:29 | 68 | 177 | 10 | EXT | Аномалия находится на упругопластическом изгибе: R=488 D, максимальное растяжение на 6.3 час. | 0.89 | (c)
47619.026 | 0.896 | 0.871 | -10.334 | -10.359 | 2027 | 2115 | 2113 | 2027 | 871 | 4318 |  | CORR | GENE | 04:37 | 04:52 | 04:51 | 54 | 172 | 14 | EXT |  | 0.89 | (c)
47637.875 | 8.515 | 8.492 | -2.375 | -2.398 | 376 | 429 | 425 | 376 | 2358 | 4319 |  | ARTD | CIGR | 07:18 | 07:27 | 07:26 | 40 | 98 |  | EXT | Эквивалент потери металла 10%. |  | (c)
47651.68 | 0 | -0.015 | -5.37 | -5.385 | -754 | 833 | 597 | 0 |  | 4321 | Нарушение формы кольцевого шва | GWAN |  | 02:45 | 07:01 | 06:23 | 0 | 2702 |  | EXT | Нарушение формы кольцевого шва |  | (c)
47657.05 | 0 | -0.028 | -5.925 | -5.953 | -1706 | -1199 | -355 | 525 |  | 4322 | Нарушение формы кольцевого шва | GWAN |  | 09:03 | 10:25 | 12:41 | 0 | 2702 |  | EXT | Нарушение формы кольцевого шва |  | (c)
47657.58 | 0.53 | 0.479 | -5.395 | -5.446 | 2086 | 2097 | 2101 | 116 | 479 | 4322 |  | CORR | AXGR | 07:15 | 07:17 | 07:18 | 103 | 29 | 13 | EXT |  | 0.89 | (c)
47658.198 | 1.148 | 1.074 | -4.777 | -4.851 | 2086 | 2108 | 2109 | 98 | 1074 | 4322 |  | CORR | AXGR | 07:15 | 07:19 | 07:19 | 207 | 47 | 12 | EXT |  | 0.91 | (c)
47659.113 | 2.063 | 1.99 | -3.862 | -3.935 | 1292 | 1392 | 1450 | 622 | 1990 | 4322 |  | CORR | GENE | 05:07 | 05:23 | 05:33 | 91 | 317 | 10 | EXT |  | 0.89 | (c)
47685.52 | 0.25 | 0.229 | -10.865 | -10.886 | 689 | 1011 | 903 | 689 | 229 | 4325 |  | CORR | GENE | 03:17 | 04:09 | 03:52 | 75 | 429 | 10 | EXT |  | 0.89 | (c)
47686.211 | 0.941 | 0.908 | -10.174 | -10.207 | 618 | 786 | 770 | 618 | 908 | 4325 |  | CORR | GENE | 03:06 | 03:33 | 03:31 | 50 | 305 | 10 | EXT |  | 0.89 | (c)
47702.725 | 6.34 | 6.281 | -5.26 | -5.319 | 1596 | 1642 | 1642 | 1596 | 5203 | 4326 |  | DENT | GENE | 05:35 | 05:42 | 05:42 | 116 | 93 | 0.4 | N/A | Глубина вмятины: 6 мм (0,4%). Линейка: 12 см в (628 см; 05:42 ч:мин) |  | (c)
47764.275 | 10.88 | 10.796 | -0.53 | -0.614 | 387 | 414 | 424 | 387 | 467 | 4331 |  | GOUG | GENE | 07:52 | 07:56 | 07:58 | 147 | 74 | 17 | EXT | Задир. |  | (c)
47784.76 | 9.06 | 9.05 | -2.36 | -2.37 | -1143 | -1104 | -1105 | 1066 | 2351 | 4333 |  | CORR | CIGR | 05:05 | 05:11 | 05:11 | 19 | 77 | 12 | EXT |  | 0.89 | (c)
47785.006 | 9.306 | 9.293 | -2.114 | -2.127 | -1106 | -1050 | -1054 | 1002 | 2102 | 4333 |  | CORR | CIGR | 05:11 | 05:20 | 05:19 | 25 | 104 | 10 | EXT |  | 0.89 | (c)
47785.252 | 9.552 | 9.544 | -1.868 | -1.876 | -1050 | -1005 | -1002 | 955 | 1853 | 4333 |  | CORR | CIGR | 05:20 | 05:27 | 05:28 | 23 | 95 | 10 | EXT |  | 0.89 | (c)
47785.364 | 9.664 | 9.642 | -1.756 | -1.778 | -642 | -594 | -549 | 456 | 1748 | 4333 |  | CORR | CIGR | 06:26 | 06:34 | 06:41 | 30 | 187 | 12 | EXT |  | 0.89 | (c)
47785.914 | 10.214 | 10.18 | -1.206 | -1.24 | -1082 | -939 | -957 | 831 | 1171 | 4333 |  | CORR | GENE | 05:15 | 05:38 | 05:35 | 69 | 250 | 10 | EXT |  | 0.89 | (c)
47786.136 | 10.436 | 10.424 | -0.984 | -0.996 | -1248 | -1017 | -1076 | 905 | 861 | 4333 |  | CORR | GENE | 04:48 | 05:25 | 05:16 | 135 | 344 | 11 | EXT |  | 0.9 | (c)
47786.386 | 10.686 | 10.652 | -0.734 | -0.768 | -1370 | -1054 | -1085 | 801 | 655 | 4333 |  | CORR | GENE | 04:28 | 05:19 | 05:14 | 113 | 569 | 11 | EXT |  | 0.89 | (c)
47786.735 | 11.035 | 11.005 | -0.385 | -0.415 | -239 | -114 | -95 | 0 | 372 | 4333 |  | CORR | CIGR | 07:31 | 07:51 | 07:54 | 43 | 288 | 10 | EXT |  | 0.89 | (c)
47786.811 | 11.111 | 11.101 | -0.309 | -0.319 | -375 | -328 | -322 | 270 | 296 | 4333 |  | CORR | CIGR | 07:09 | 07:17 | 07:17 | 23 | 105 | 11 | EXT |  | 0.89 | (c)
47787.035 | 11.335 | 11.125 | -0.085 | -0.295 | -1338 | -1135 | -1014 | 691 | 44 | 4333 |  | CORR | GENE | 04:34 | 05:06 | 05:26 | 251 | 647 | 12 | EXT |  | 0.92 | (c)
47787.065 | 11.365 | 10.332 | -0.055 | -1.088 | -637 | -462 | -538 | 439 | 13 | 4333 |  | CORR | GENE | 06:27 | 06:55 | 06:43 | 1075 | 198 | 12 | EXT |  | 0.98 | (c)
47803.921 | 5.446 | 5.393 | -5.934 | -5.987 | 1281 | 1293 | 1293 | 926 | 5393 | 4335 |  | CORR | AXGR | 05:26 | 05:28 | 05:28 | 98 | 24 | 10 | EXT |  | 0.89 | (c)
47810.062 | 0.207 | 0.196 | -11.183 | -11.194 | 749 | 890 | 843 | 749 | 196 | 4336 |  | CORR | CIGR | 03:48 | 04:11 | 04:03 | 30 | 187 | 10 | EXT |  | 0.89 | (c)
47813.479 | 3.624 | 3.555 | -7.766 | -7.835 | 1229 | 1237 | 1241 | 977 | 3555 | 4336 |  | CORR | AXGR | 05:06 | 05:07 | 05:08 | 131 | 25 | 12 | EXT |  | 0.9 | (c)
47821.245 | 0 | -0.029 | -10.81 | -10.839 | -789 | -419 | -471 | 153 |  | 4337 | Нарушение формы кольцевого шва | GWAN |  | 00:47 | 01:46 | 01:38 | 0 | 636 |  | EXT | Нарушение формы кольцевого шва |  | (c)
47823.764 | 2.519 | 2.443 | -8.291 | -8.367 | 1666 | 1725 | 1803 | 290 | 2443 | 4337 |  | CORR | GENE | 07:23 | 07:33 | 07:45 | 87 | 275 | 10 | EXT |  | 0.89 | (c)
47826.811 | 5.566 | 5.554 | -5.244 | -5.256 | 1488 | 1525 | 1532 | 655 | 5233 | 4337 |  | CORR | CIGR | 06:54 | 07:00 | 07:01 | 23 | 87 | 10 | EXT |  | 0.89 | (c)
47827.109 | 5.864 | 5.822 | -4.946 | -4.988 | 222 | 521 | 459 | 222 | 4870 | 4337 |  | CORR | GENE | 03:30 | 04:18 | 04:08 | 118 | 474 | 12 | EXT |  | 0.9 | (c)
47827.283 | 6.038 | 6.017 | -4.772 | -4.793 | 1571 | 1718 | 1671 | 460 | 4742 | 4337 |  | CORR | GENE | 07:08 | 07:31 | 07:24 | 51 | 200 | 12 | EXT |  | 0.89 | (c)
47830.874 | 9.629 | 9.608 | -1.181 | -1.202 | -159 | -104 | -91 | 23 | 1166 | 4337 |  | CORR | CIGR | 02:29 | 02:37 | 02:39 | 36 | 136 | 10 | EXT |  | 0.89 | (c)
47831.996 | 10.751 | 10.671 | -0.059 | -0.139 | -281 | 47 | 202 | 0 | 49 | 4337 |  | CORR | GENE | 02:09 | 03:02 | 03:27 | 90 | 965 | 13 | EXT |  | 0.89 | (c)
47838.248 | 6.193 | 6.17 | -5.022 | -5.045 | -1935 | -1842 | -1843 | 296 | 5008 | 4338 |  | CORR | CIGR | 08:36 | 08:52 | 08:51 | 37 | 184 | 11 | EXT |  | 0.89 | (c)
47838.495 | 6.44 | 6.295 | -4.775 | -4.92 | 407 | 543 | 650 | 407 | 4744 | 4338 |  | CORR | GENE | 02:54 | 03:16 | 03:34 | 176 | 486 | 11 | EXT |  | 0.9 | (c)
47844.032 | 0.762 | 0.712 | -10.928 | -10.978 | 407 | 770 | 730 | 407 | 712 | 4339 |  | CORR | GENE | 02:56 | 03:55 | 03:49 | 93 | 646 | 11 | EXT |  | 0.89 | (c)
47846.09 | 2.82 | 2.637 | -8.87 | -9.053 | 2220 | -2225 | -2226 | 0 | 2637 | 4339 |  | LWAN | AXGR | 07:49 | 07:52 | 07:51 | 374 | 31 |  | INT | Эквивалент потери металла 14%. |  | (c)
47848.196 | 4.926 | 4.895 | -6.764 | -6.795 | 747 | 888 | 888 | 747 | 4895 | 4339 |  | CORR | GENE | 03:51 | 04:14 | 04:14 | 61 | 282 | 11 | EXT |  | 0.89 | (c)
47888.561 | 11.246 | 11.199 | -0.294 | -0.341 | 1846 | -2186 | 2141 | 1846 | 270 | 4342 |  | CORR | GENE | 04:06 | 05:15 | 04:54 | 71 | 591 | 10 | EXT |  | 0.89 | (c)
47900.44 | 0 | -0.023 | -11.58 | -11.603 | -1382 | -510 | -231 | 0 |  | 4344 | Нарушение формы кольцевого шва | GWAN |  | 02:45 | 05:06 | 05:51 | 0 | 2303 |  | EXT | Нарушение формы кольцевого шва |  | (c)
47900.44 | 0 | -0.036 | -11.58 | -11.616 | 1067 | 1340 | 1408 | 1067 |  | 4344 | Нарушение формы кольцевого шва | GWAN |  | 09:21 | 10:05 | 10:16 | 0 | 681 |  | EXT | Нарушение формы кольцевого шва |  | (c)
47912.02 | 0 | -0.019 | -11.005 | -11.024 | -164 | -57 | 4 | 0 |  | 4345 | Нарушение формы кольцевого шва | GWAN |  | 04:39 | 04:56 | 05:06 | 0 | 337 |  | EXT | Нарушение формы кольцевого шва |  | (c)
47912.02 | 0 | -0.032 | -11.005 | -11.037 | 1073 | 1341 | -2021 | 655 |  | 4345 | Нарушение формы кольцевого шва | GWAN |  | 07:59 | 08:42 | 11:39 | 0 | 2733 |  | EXT | Нарушение формы кольцевого шва |  | (c)
47923.025 | 0 | -0.064 | -10.725 | -10.789 | -548 | -325 | 75 | 0 |  | 4346 | Нарушение формы кольцевого шва | GWAN |  | 07:51 | 08:27 | 09:32 | 0 | 1246 |  | EXT | Нарушение формы кольцевого шва |  | (c)
47927.319 | 4.294 | 4.26 | -6.431 | -6.465 | 2194 | -1973 | -1928 | 0 | 4260 | 4346 |  | CORR | GENE | 03:14 | 04:01 | 04:09 | 143 | 680 | 10 | EXT |  | 0.9 | (c)
47929.613 | 6.588 | 6.561 | -4.137 | -4.164 | -2048 | -1803 | -1859 | 183 | 4067 | 4346 |  | CORR | GENE | 03:49 | 04:29 | 04:20 | 97 | 377 | 11 | EXT |  | 0.89 | (c)
47930.301 | 7.276 | 7.202 | -3.449 | -3.523 | -1899 | -1898 | -1881 | 332 | 3399 | 4346 |  | CORR | AXGR | 04:13 | 04:13 | 04:16 | 124 | 36 | 11 | EXT |  | 0.9 | (c)
47931.154 | 8.129 | 8.098 | -2.596 | -2.627 | -1955 | -1863 | -1801 | 276 | 2560 | 4346 |  | CORR | GENE | 04:04 | 04:19 | 04:29 | 67 | 307 | 12 | EXT |  | 0.89 | (c)
47931.326 | 8.301 | 8.292 | -2.424 | -2.433 | -1750 | -1708 | -1709 | 481 | 2416 | 4346 |  | CORR | CIGR | 04:37 | 04:44 | 04:44 | 17 | 83 | 14 | EXT |  | 0.89 | (c)
47932.158 | 9.133 | 9.05 | -1.592 | -1.675 | -1546 | -1541 | -1525 | 685 | 1316 | 4346 |  | CORR | AXGR | 05:10 | 05:11 | 05:14 | 359 | 42 | 11 | EXT |  | 0.93 | (c)
47932.998 | 9.973 | 9.957 | -0.752 | -0.768 | -1881 | -1827 | -1779 | 349 | 739 | 4346 |  | CORR | CIGR | 04:16 | 04:25 | 04:33 | 29 | 205 | 11 | EXT |  | 0.89 | (c)
47933.872 | 0.122 | 0.096 | -11.333 | -11.359 | 1645 | 1909 | 1851 | 1645 | 96 | 4347 |  | CORR | GENE | 07:52 | 08:35 | 08:25 | 57 | 411 | 11 | EXT |  | 0.89 | (c)
47933.882 | 0.132 | 0.098 | -11.323 | -11.357 | 94 | 350 | 262 | 94 | 98 | 4347 |  | CORR | GENE | 03:42 | 04:23 | 04:09 | 83 | 337 | 13 | EXT |  | 0.89 | (c)
47935.03 | 1.28 | 1.158 | -10.175 | -10.297 | 353 | 432 | 400 | 353 | 1158 | 4347 |  | CORR | GENE | 04:24 | 04:36 | 04:31 | 241 | 95 | 13 | EXT |  | 0.92 | (c)
47935.932 | 2.182 | 1.66 | -9.273 | -9.795 | 380 | 454 | 465 | 380 | 1660 | 4347 |  | CORR | GENE | 04:28 | 04:40 | 04:42 | 1078 | 171 | 12 | EXT |  | 0.98 | (c)
47936.848 | 3.098 | 3.047 | -8.357 | -8.408 | 265 | 338 | 415 | 265 | 3047 | 4347 |  | CORR | GENE | 04:09 | 04:21 | 04:34 | 91 | 301 | 11 | EXT |  | 0.89 | (c)
47936.97 | 3.22 | 3.209 | -8.235 | -8.246 | 397 | 445 | 454 | 397 | 3209 | 4347 |  | CORR | CIGR | 04:31 | 04:39 | 04:40 | 25 | 116 | 11 | EXT |  | 0.89 | (c)
47937.372 | 3.622 | 3.598 | -7.833 | -7.857 | 359 | 437 | 468 | 359 | 3598 | 4347 |  | CORR | CIGR | 04:25 | 04:37 | 04:42 | 37 | 218 | 10 | EXT |  | 0.89 | (c)
47939.728 | 5.978 | 4.397 | -5.477 | -7.058 | 48 | 298 | 190 | 48 | 4397 | 4347 |  | CORR | GENE | 03:34 | 04:15 | 03:57 | 2064 | 284 | 15 | EXT |  | 1.02 | (b)
47941.105 | 7.355 | 6.548 | -4.1 | -4.907 | 170 | 335 | 259 | 170 | 3843 | 4347 |  | CORR | GENE | 03:54 | 04:21 | 04:09 | 1064 | 178 | 12 | EXT |  | 0.98 | (c)
47943.171 | 9.421 | 7.967 | -2.034 | -3.488 | 146 | 344 | 271 | 146 | 1599 | 4347 |  | CORR | GENE | 03:50 | 04:22 | 04:10 | 1889 | 250 | 11 | EXT |  | 0.98 | (c)
47943.963 | 10.213 | 10.069 | -1.242 | -1.386 | 1601 | 1680 | 1647 | 1601 | 1005 | 4347 |  | CORR | GENE | 07:45 | 07:58 | 07:53 | 381 | 92 | 13 | EXT |  | 0.94 | (c)
47951.03 | 5.825 | 5.696 | -5.805 | -5.934 | -2214 | -1583 | -1838 | 1462 | 5696 | 4348 |  | CORR | GENE | 03:04 | 04:46 | 04:05 | 214 | 752 | 10 | EXT |  | 0.91 | (c)
47951.783 | 6.578 | 6.562 | -5.052 | -5.068 | -567 | -508 | -484 | 401 | 5014 | 4348 |  | CORR | GENE | 07:30 | 07:39 | 07:43 | 54 | 166 | 10 | EXT |  | 0.89 | (c)
47951.918 | 6.713 | 6.439 | -4.917 | -5.191 | 1786 | -1807 | -1970 | 1265 | 4744 | 4348 |  | CORR | GENE | 01:49 | 04:10 | 03:43 | 447 | 1410 | 10 | EXT |  | 0.93 | (c)
47952.789 | 7.584 | 7.522 | -4.046 | -4.108 | -2042 | -1700 | -1827 | 1611 | 4024 | 4348 |  | CORR | GENE | 03:32 | 04:27 | 04:06 | 84 | 431 | 10 | EXT |  | 0.89 | (c)
47956.966 | 0.131 | 0.055 | -10.954 | -11.03 | 1678 | -1745 | -1926 | 1069 | 55 | 4349 |  | CORR | GENE | 03:13 | 06:00 | 05:31 | 112 | 1714 | 11 | EXT |  | 0.89 | (c)
47996.62 | 6.175 | 5.949 | -4.735 | -4.961 | 1964 | 2174 | -1790 | 1083 | 4625 | 4352 |  | CORR | GENE | 03:57 | 04:31 | 05:51 | 336 | 1414 | 11 | EXT |  | 0.93 | (c)
47997.617 | 7.172 | 7.137 | -3.738 | -3.773 | 1921 | -2225 | 2146 | 1921 | 3722 | 4352 |  | CORR | GENE | 03:50 | 04:41 | 04:26 | 51 | 450 | 13 | EXT |  | 0.89 | (c)
48001.959 | 0.604 | 0.537 | -10.801 | -10.868 | -563 | -238 | -220 | 0 | 537 | 4353 |  | CORR | GENE | 06:40 | 07:33 | 07:36 | 206 | 687 | 10 | EXT |  | 0.91 | (c)
48027.188 | 2.863 | 2.802 | -7.912 | -7.973 | 64 | 603 | 499 | 64 | 2802 | 4355 |  | CORR | GENE | 04:42 | 06:09 | 05:52 | 151 | 871 | 11 | EXT |  | 0.9 | (c)
48058.419 | 0.134 | 0.093 | -11.226 | -11.267 | -1280 | -1188 | -1103 | 926 | 93 | 4358 |  | CORR | GENE | 06:34 | 06:49 | 07:02 | 84 | 355 | 12 | EXT |  | 0.89 | (c)
48058.424 | 0.139 | 0.114 | -11.221 | -11.246 | -1926 | -1639 | -1739 | 305 | 114 | 4358 |  | CORR | GENE | 04:50 | 05:36 | 05:20 | 61 | 374 | 14 | EXT |  | 0.89 | (c)
48059.724 | 1.439 | 1.296 | -9.921 | -10.064 | 2189 | -1787 | -1888 | 0 | 1296 | 4358 |  | CORR | GENE | 03:54 | 05:12 | 04:56 | 277 | 768 | 13 | EXT |  | 0.93 | (c)
48092.659 | 0.459 | 0.29 | -10.301 | -10.47 | 1021 | 1242 | 1302 | 1021 | 290 | 4361 |  | CORR | GENE | 05:59 | 06:35 | 06:45 | 194 | 562 | 10 | EXT |  | 0.9 | (c)
48109.183 | 6.223 | 5.973 | -5.362 | -5.612 | 556 | 898 | 815 | 556 | 5347 | 4362 |  | CORR | GENE | 05:13 | 06:08 | 05:54 | 265 | 518 | 10 | EXT |  | 0.91 | (c)
48122.297 | 7.752 | 7.74 | -3.513 | -3.525 | 1317 | 1381 | 1384 | 780 | 3502 | 4363 |  | CORR | CIGR | 05:26 | 05:37 | 05:37 | 23 | 134 | 10 | EXT |  | 0.89 | (c)
48135.265 | 9.455 | 9.418 | -2.145 | -2.182 | -2145 | -1961 | -2018 | 1891 | 2126 | 4364 |  | CORR | GENE | 07:04 | 07:34 | 07:25 | 56 | 254 | 14 | EXT |  | 0.89 | (c)
48147.809 | 10.399 | 10.389 | -0.981 | -0.991 | -1712 | -1665 | -1666 | 519 | 970 | 4365 |  | CORR | CIGR | 06:32 | 06:40 | 06:39 | 21 | 91 | 10 | EXT |  | 0.89 | (c)
48240.522 | 1.527 | 1.43 | -9.648 | -9.745 | -32 | -23 | -23 | 15 | 1430 | 4374 |  | LWAN | AXGR | 04:34 | 04:35 | 04:35 | 160 | 17 |  | EXT | Эквивалент потери металла 10%. |  | (c)
48241.441 | 2.446 | 2.359 | -8.729 | -8.816 | -138 | -113 | -113 | 89 | 2359 | 4374 |  | CORR | GENE | 04:17 | 04:21 | 04:21 | 178 | 49 | 12 | EXT |  | 0.91 | (c)
48274.177 | 1.392 | 1.368 | -9.173 | -9.197 | -512 | -267 | -301 | 90 | 1368 | 4377 |  | CORR | GENE | 04:03 | 04:42 | 04:37 | 60 | 422 | 12 | EXT |  | 0.89 | (c)
48277.326 | 4.541 | 4.442 | -6.024 | -6.123 | -1895 | -1576 | -1503 | 1112 | 4442 | 4377 |  | CORR | GENE | 00:19 | 01:11 | 01:23 | 141 | 783 | 11 | EXT |  | 0.9 | (c)
48279.882 | 7.097 | 7.053 | -3.468 | -3.512 | -789 | 767 | 55 | 0 | 3170 | 4377 |  | CORR | GENE | 03:18 | 07:29 | 05:34 | 342 | 1687 | 22 | EXT |  | 0.98 | (c)
48281.798 | 9.013 | 8.988 | -1.552 | -1.577 | -743 | -267 | -379 | 14 | 1478 | 4377 |  | CORR | GENE | 03:25 | 04:42 | 04:24 | 99 | 729 | 10 | EXT |  | 0.89 | (c)
48282.458 | 9.673 | 9.655 | -0.892 | -0.91 | -749 | -681 | -492 | 234 | 859 | 4377 |  | CORR | GENE | 03:24 | 03:35 | 04:06 | 51 | 515 | 10 | EXT |  | 0.89 | (c)
48284.282 | 0.932 | 0.911 | -10.548 | -10.569 | 1356 | 1608 | 1557 | 1356 | 911 | 4378 |  | CORR | GENE | 03:31 | 04:12 | 04:03 | 94 | 402 | 10 | EXT |  | 0.89 | (c)
48287.625 | 4.275 | 4.241 | -7.205 | -7.239 | 1946 | 1988 | 1994 | 1946 | 4241 | 4378 |  | DENT | GENE | 05:06 | 05:13 | 05:14 | 72 | 96 | 0.4 | N/A | Глубина вмятины: 5 мм (0,4%). Линейка: 7 см в (424 см; 05:13 ч:мин) |  | (c)
48287.966 | 4.616 | 4.6 | -6.864 | -6.88 | -216 | -147 | -153 | 91 | 4600 | 4378 |  | CORR | CIGR | 11:17 | 11:28 | 11:27 | 35 | 125 | 10 | EXT |  | 0.89 | (c)
48293.868 | 10.518 | 10.5 | -0.962 | -0.98 | 1794 | 1876 | 1905 | 1794 | 946 | 4378 |  | CORR | CIGR | 04:42 | 04:55 | 04:60 | 34 | 223 | 10 | EXT |  | 0.89 | (c)
48294.138 | 10.788 | 10.751 | -0.692 | -0.729 | 2216 | -1993 | -2084 | 1923 | 653 | 4378 |  | CORR | GENE | 05:50 | 06:30 | 06:16 | 76 | 322 | 10 | EXT |  | 0.89 | (c)
48295.436 | 0.606 | 0.123 | -10.629 | -11.112 | -2206 | -2186 | -2173 | 25 | 123 | 4379 |  | CORR | GENE | 06:31 | 06:34 | 06:36 | 1004 | 65 | 11 | EXT |  | 0.97 | (c)
48301.59 | 6.76 | 6.74 | -4.475 | -4.495 | -2152 | -2102 | -2102 | 79 | 4457 | 4379 |  | CORR | CIGR | 06:40 | 06:48 | 06:48 | 38 | 98 | 10 | EXT |  | 0.89 | (c)
48319.516 | 2.201 | 2.191 | -8.959 | -8.969 | -2018 | -1986 | -1976 | 213 | 2191 | 4381 |  | CORR | CIGR | 06:18 | 06:23 | 06:25 | 22 | 83 | 10 | EXT |  | 0.89 | (c)
48324.637 | 7.322 | 7.244 | -3.838 | -3.916 | 1891 | 2095 | 2084 | 0 | 3787 | 4381 |  | CORR | GENE | 04:49 | 05:22 | 05:20 | 129 | 386 | 14 | EXT |  | 0.9 | (c)
48342.194 | 2.964 | 2.923 | -8.401 | -8.442 | 1643 | 1726 | 1727 | 419 | 2923 | 4383 |  | CORR | CIGR | 05:49 | 06:03 | 06:03 | 41 | 169 | 10 | EXT |  | 0.89 | (c)
48344.678 | 5.448 | 5.433 | -5.917 | -5.932 | 1335 | 1376 | 1395 | 775 | 5433 | 4383 |  | CORR | CIGR | 04:60 | 05:06 | 05:09 | 30 | 121 | 12 | EXT |  | 0.89 | (c)
48351.764 | 1.169 | 1.158 | -9.476 | -9.487 | 1905 | 1958 | 1975 | 186 | 1158 | 4384 |  | CORR | GENE | 05:47 | 05:55 | 05:58 | 76 | 140 | 10 | EXT |  | 0.89 | (c)
48353.556 | 2.961 | 2.922 | -7.684 | -7.723 | 1995 | -2092 | 2225 | 0 | 2922 | 4384 |  | CORR | GENE | 06:01 | 07:01 | 06:38 | 93 | 460 | 13 | EXT |  | 0.89 | (c)
48356.313 | 5.718 | 5.599 | -4.927 | -5.046 | 1204 | 1228 | 1233 | 968 | 4671 | 4384 |  | CORR | GENE | 03:53 | 03:57 | 03:58 | 375 | 59 | 13 | EXT |  | 0.94 | (c)
48385.122 | 1.467 | 1.364 | -9.843 | -9.946 | -2179 | -2080 | -1997 | 51 | 1364 | 4387 |  | CORR | GENE | 05:06 | 05:22 | 05:36 | 131 | 366 | 10 | EXT |  | 0.9 | (c)
48385.972 | 2.317 | 2.3 | -8.993 | -9.01 | -1971 | -1914 | -1915 | 260 | 2300 | 4387 |  | CORR | CIGR | 05:40 | 05:49 | 05:49 | 27 | 111 | 11 | EXT |  | 0.89 | (c)
48387.629 | 3.974 | 3.958 | -7.336 | -7.352 | -2140 | -2106 | -2101 | 91 | 3958 | 4387 |  | CORR | CIGR | 05:13 | 05:18 | 05:19 | 27 | 78 | 10 | EXT |  | 0.89 | (c)
48387.892 | 4.237 | 4.193 | -7.073 | -7.117 | -2111 | -2034 | -2044 | 120 | 4193 | 4387 |  | CORR | GENE | 05:17 | 05:30 | 05:28 | 110 | 133 | 11 | EXT |  | 0.89 | (c)
48389.035 | 5.38 | 5.356 | -5.93 | -5.954 | -2090 | -2011 | -1964 | 141 | 5356 | 4387 |  | CORR | CIGR | 05:21 | 05:34 | 05:41 | 45 | 251 | 10 | EXT |  | 0.89 | (c)
48389.34 | 5.685 | 5.672 | -5.625 | -5.638 | -1977 | -1909 | -1898 | 253 | 5609 | 4387 |  | CORR | CIGR | 05:39 | 05:50 | 05:52 | 29 | 158 | 10 | EXT |  | 0.89 | (c)
48406.58 | 0 | -0.014 | -11.43 | -11.444 | -1315 | -955 | -1033 | 751 |  | 4389 | Нарушение формы кольцевого шва | GWAN |  | 03:49 | 04:47 | 04:34 | 0 | 564 |  | EXT | Нарушение формы кольцевого шва |  | (c)
48406.647 | 0.067 | 0.028 | -11.363 | -11.402 | -1587 | -1281 | -1358 | 1128 | 28 | 4389 |  | CORR | GENE | 03:05 | 03:54 | 03:42 | 70 | 459 | 15 | EXT |  | 0.89 | (c)
48406.67 | 0.09 | 0.047 | -11.34 | -11.383 | -874 | -466 | -389 | 0 | 47 | 4389 |  | CORR | GENE | 05:00 | 06:06 | 06:18 | 112 | 970 | 15 | EXT |  | 0.9 | (c)
48406.83 | 0.25 | 0.238 | -11.18 | -11.192 | -773 | -669 | -617 | 460 | 238 | 4389 |  | CORR | GENE | 05:16 | 05:33 | 05:42 | 85 | 313 | 10 | EXT |  | 0.89 | (c)
48407.215 | 0.635 | 0.617 | -10.795 | -10.813 | -265 | -141 | -108 | 0 | 617 | 4389 |  | CORR | CIGR | 06:38 | 06:58 | 07:04 | 44 | 315 | 11 | EXT |  | 0.89 | (c)
48407.951 | 1.371 | 1.312 | -10.059 | -10.118 | -634 | -437 | -486 | 339 | 1312 | 4389 |  | CORR | GENE | 05:39 | 06:11 | 06:03 | 74 | 295 | 12 | EXT |  | 0.89 | (c)
48408.294 | 1.714 | 1.594 | -9.716 | -9.836 | -373 | -360 | -357 | 342 | 1594 | 4389 |  | CORR | AXGR | 06:21 | 06:23 | 06:23 | 345 | 31 | 10 | EXT |  | 0.92 | (c)
48409.473 | 2.893 | 2.875 | -8.537 | -8.555 | -494 | -333 | -371 | 248 | 2875 | 4389 |  | CORR | GENE | 06:01 | 06:27 | 06:21 | 56 | 246 | 11 | EXT |  | 0.89 | (c)
48412.079 | 5.499 | 4.295 | -5.931 | -7.135 | -1492 | -1467 | -1422 | 1351 | 4295 | 4389 |  | CORR | GENE | 03:20 | 03:24 | 03:32 | 1389 | 141 | 13 | EXT |  | 0.99 | (c)
48412.217 | 5.637 | 5.08 | -5.793 | -6.35 | -1170 | -1145 | -1134 | 1097 | 5080 | 4389 |  | CORR | GENE | 04:12 | 04:16 | 04:18 | 643 | 73 | 15 | EXT |  | 0.98 | (c)
48430.694 | 1.409 | 1.286 | -9.616 | -9.739 | 1851 | 1892 | 1885 | 311 | 1286 | 4391 |  | CORR | GENE | 04:22 | 04:28 | 04:27 | 276 | 68 | 10 | EXT |  | 0.92 | (c)
48441.105 | 0.795 | 0.714 | -9.905 | -9.986 | -2195 | -2187 | -2178 | 35 | 714 | 4392 |  | CORR | AXGR | 04:14 | 04:15 | 04:17 | 293 | 34 | 11 | EXT |  | 0.92 | (c)
48442.405 | 2.095 | 2.034 | -8.605 | -8.666 | -1620 | -1451 | -1439 | 611 | 2034 | 4392 |  | CORR | GENE | 05:47 | 06:14 | 06:16 | 73 | 362 | 10 | EXT |  | 0.89 | (c)
48442.614 | 2.304 | 2.291 | -8.396 | -8.409 | -1482 | -1429 | -1428 | 749 | 2291 | 4392 |  | CORR | CIGR | 06:09 | 06:18 | 06:18 | 25 | 107 | 10 | EXT |  | 0.89 | (c)
48452.979 | 1.969 | 1.947 | -9.251 | -9.273 | 1676 | 1823 | 1794 | 318 | 1947 | 4393 |  | CORR | GENE | 05:48 | 06:12 | 06:08 | 379 | 237 | 12 | EXT |  | 0.94 | (c)
48459.297 | 8.287 | 8.271 | -2.933 | -2.949 | 1656 | 1795 | 1765 | 356 | 2896 | 4393 |  | CORR | GENE | 05:45 | 06:08 | 06:03 | 53 | 218 | 10 | EXT |  | 0.89 | (c)
48461.263 | 10.253 | 10.211 | -0.967 | -1.009 | 1558 | 1797 | 1714 | 362 | 953 | 4393 |  | CORR | GENE | 05:29 | 06:08 | 05:55 | 56 | 311 | 10 | EXT |  | 0.89 | (c)
48461.807 | 10.797 | 10.617 | -0.423 | -0.603 | 1394 | 1585 | 1723 | 178 | 360 | 4393 |  | CORR | GENE | 05:03 | 05:34 | 05:56 | 243 | 659 | 12 | EXT |  | 0.92 | (c)
48463.264 | 1.034 | 1.026 | -10.466 | -10.474 | -544 | -504 | -497 | 449 | 1026 | 4394 |  | CORR | CIGR | 06:16 | 06:23 | 06:24 | 21 | 95 | 11 | EXT |  | 0.89 | (c)
48463.695 | 1.465 | 1.429 | -10.035 | -10.071 | -910 | -827 | -771 | 633 | 1429 | 4394 |  | CORR | GENE | 05:17 | 05:31 | 05:40 | 65 | 277 | 10 | EXT |  | 0.89 | (c)
48466.657 | 4.427 | 4.307 | -7.073 | -7.193 | -919 | -768 | -630 | 342 | 4307 | 4394 |  | CORR | GENE | 05:16 | 05:40 | 06:03 | 147 | 577 | 14 | EXT |  | 0.9 | (c)
48466.826 | 4.596 | 4.574 | -6.904 | -6.926 | -670 | -542 | -502 | 334 | 4574 | 4394 |  | CORR | CIGR | 05:56 | 06:17 | 06:23 | 38 | 336 | 15 | EXT |  | 0.89 | (c)
48472.151 | 9.921 | 9.805 | -1.579 | -1.695 | -772 | -544 | -593 | 414 | 1569 | 4394 |  | CORR | GENE | 05:40 | 06:17 | 06:09 | 126 | 358 | 11 | EXT |  | 0.9 | (c)
48473.654 | 11.424 | 11.366 | -0.076 | -0.134 | -861 | -660 | -670 | 478 | 58 | 4394 |  | CORR | GENE | 05:25 | 05:58 | 05:56 | 76 | 383 | 12 | EXT |  | 0.89 | (c)
48486.366 | 1.296 | 1.078 | -10.044 | -10.262 | 1553 | 1900 | 1879 | 26 | 1078 | 4396 |  | CORR | GENE | 04:51 | 05:47 | 05:43 | 269 | 651 | 14 | EXT |  | 0.93 | (c)
48488.035 | 2.965 | 2.942 | -8.375 | -8.398 | 1465 | 1889 | 1781 | 134 | 2942 | 4396 |  | CORR | GENE | 04:36 | 05:45 | 05:27 | 138 | 631 | 11 | EXT |  | 0.9 | (c)
48488.308 | 3.238 | 3.227 | -8.102 | -8.113 | 1769 | 2006 | 1945 | 110 | 3227 | 4396 |  | CORR | GENE | 05:26 | 06:04 | 05:54 | 183 | 351 | 11 | EXT |  | 0.9 | (c)
48512.334 | 5.129 | 5.109 | -6.011 | -6.031 | 1915 | 1967 | 1977 | 193 | 5109 | 4398 |  | ARTD | CIGR | 02:23 | 02:31 | 02:33 | 42 | 122 |  | EXT | Эквивалент потери металла 10%. |  | (c)
48516.107 | 8.902 | 8.884 | -2.238 | -2.256 | -1263 | -1199 | -1184 | 967 | 2219 | 4398 |  | CORR | CIGR | 05:50 | 06:00 | 06:03 | 37 | 160 | 12 | EXT |  | 0.89 | (c)
48532.682 | 3.037 | 3.026 | -8.503 | -8.514 | -657 | -352 | -437 | 216 | 3026 | 4400 |  | CORR | CIGR | 04:08 | 04:57 | 04:44 | 38 | 442 | 11 | EXT |  | 0.89 | (c)
48533.79 | 4.145 | 4.11 | -7.395 | -7.43 | 1 | 146 | 156 | 1 | 4110 | 4400 |  | CORR | CIGR | 05:54 | 06:18 | 06:20 | 45 | 310 | 10 | EXT |  | 0.89 | (c)
48540.457 | 10.812 | 10.798 | -0.728 | -0.742 | 558 | 650 | 631 | 558 | 718 | 4400 |  | CORR | CIGR | 07:24 | 07:39 | 07:36 | 24 | 146 | 13 | EXT |  | 0.89 | (c)
48540.819 | 11.174 | 11.162 | -0.366 | -0.378 | -87 | 24 | -8 | 0 | 337 | 4400 |  | CORR | CIGR | 05:40 | 05:58 | 05:53 | 41 | 158 | 10 | EXT |  | 0.89 | (c)
48540.935 | 11.29 | 11.268 | -0.25 | -0.272 | -100 | 73 | 23 | 0 | 237 | 4400 |  | CORR | CIGR | 05:38 | 06:06 | 05:58 | 35 | 247 | 10 | EXT |  | 0.89 | (c)
48541.263 | 0.078 | 0.071 | -11.507 | -11.514 | 785 | 894 | 873 | 785 | 71 | 4401 |  | CORR | CIGR | 05:45 | 06:03 | 05:60 | 36 | 176 | 10 | EXT |  | 0.89 | (c)
48544.44 | 3.255 | 3.151 | -8.33 | -8.434 | 762 | 782 | 789 | 762 | 3151 | 4401 |  | CORR | GENE | 05:42 | 05:45 | 05:46 | 456 | 53 | 10 | EXT |  | 0.93 | (c)
48545.991 | 4.806 | 4.765 | -6.779 | -6.82 | 1208 | 1320 | 1310 | 1208 | 4765 | 4401 |  | CORR | GENE | 06:54 | 07:12 | 07:10 | 66 | 203 | 13 | EXT |  | 0.89 | (c)
48549.535 | 8.35 | 8.295 | -3.235 | -3.29 | 130 | 494 | 550 | 130 | 3182 | 4401 |  | CORR | GENE | 03:60 | 04:58 | 05:07 | 108 | 840 | 12 | EXT |  | 0.89 | (c)
48550.721 | 9.536 | 9.221 | -2.049 | -2.364 | 873 | 905 | 897 | 873 | 1985 | 4401 |  | CORR | GENE | 05:60 | 06:05 | 06:04 | 379 | 49 | 10 | EXT |  | 0.93 | (c)
48552.703 | 11.518 | 11.473 | -0.067 | -0.112 | 295 | 563 | 599 | 295 | 28 | 4401 |  | CORR | GENE | 04:26 | 05:09 | 05:15 | 84 | 607 | 10 | EXT |  | 0.89 | (c)
48562.076 | 9.306 | 9.292 | -2.204 | -2.218 | 267 | 800 | 586 | 267 | 2108 | 4402 |  | CORR | GENE | 05:20 | 06:46 | 06:11 | 110 | 637 | 13 | EXT |  | 0.9 | (c)
48563.227 | 10.457 | 10.438 | -1.053 | -1.072 | 782 | 857 | 854 | 782 | 1039 | 4402 |  | CORR | CIGR | 06:43 | 06:55 | 06:54 | 33 | 145 | 10 | EXT |  | 0.89 | (c)
48563.715 | 10.945 | 10.908 | -0.565 | -0.602 | -95 | 298 | 212 | 0 | 520 | 4402 |  | CORR | GENE | 04:21 | 05:25 | 05:11 | 82 | 613 | 11 | EXT |  | 0.89 | (c)
48563.857 | 11.087 | 11.066 | -0.423 | -0.444 | -63 | 9 | 51 | 0 | 412 | 4402 |  | CORR | CIGR | 04:26 | 04:38 | 04:45 | 32 | 228 | 10 | EXT |  | 0.89 | (c)
48566.516 | 2.236 | 2.227 | -8.664 | -8.673 | 1964 | 1995 | 1999 | 1964 | 2227 | 4403 |  | CORR | CIGR | 04:37 | 04:42 | 04:43 | 18 | 69 | 12 | EXT |  | 0.89 | (c)
48566.646 | 2.366 | 2.357 | -8.534 | -8.543 | -1690 | -1636 | -1641 | 1591 | 2357 | 4403 |  | CORR | CIGR | 06:47 | 06:56 | 06:55 | 17 | 99 | 11 | EXT |  | 0.89 | (c)
48566.84 | 2.56 | 2.504 | -8.34 | -8.396 | 2120 | -2166 | -2070 | 1799 | 2504 | 4403 |  | CORR | GENE | 05:02 | 05:31 | 05:46 | 97 | 543 | 12 | EXT |  | 0.89 | (c)
48567.16 | 2.88 | 2.862 | -8.02 | -8.038 | 2194 | -1570 | -1847 | 1427 | 2862 | 4403 |  | CORR | GENE | 05:14 | 07:07 | 06:22 | 316 | 841 | 11 | EXT |  | 0.92 | (c)
48568.819 | 4.539 | 4.492 | -6.361 | -6.408 | 1989 | 2031 | 2076 | 1989 | 4492 | 4403 |  | CORR | GENE | 04:41 | 04:48 | 04:55 | 172 | 174 | 10 | EXT |  | 0.9 | (c)
48568.958 | 4.678 | 4.663 | -6.222 | -6.237 | -1917 | -1813 | -1819 | 1721 | 4663 | 4403 |  | CORR | CIGR | 06:11 | 06:27 | 06:26 | 31 | 195 | 11 | EXT |  | 0.89 | (c)
48571.141 | 6.861 | 6.743 | -4.039 | -4.157 | 1773 | 1890 | -2213 | 1737 | 3698 | 4403 |  | CORR | GENE | 04:06 | 04:25 | 05:23 | 459 | 952 | 15 | EXT |  | 0.96 | (c)
48571.187 | 6.907 | 6.899 | -3.993 | -4.001 | -1112 | -1017 | -1053 | 995 | 3976 | 4403 |  | CORR | CIGR | 08:21 | 08:36 | 08:30 | 25 | 117 | 10 | EXT |  | 0.89 | (c)
48572.521 | 8.241 | 7.616 | -2.659 | -3.284 | -1651 | -1607 | -1564 | 1478 | 1853 | 4403 |  | CORR | GENE | 06:54 | 07:01 | 07:08 | 1431 | 173 | 13 | EXT |  | 0.99 | (c)
48572.925 | 8.645 | 8.626 | -2.255 | -2.274 | -1392 | -1300 | -1321 | 1250 | 2244 | 4403 |  | CORR | CIGR | 07:35 | 07:50 | 07:47 | 30 | 142 | 10 | EXT |  | 0.89 | (c)
48576.018 | 0.838 | 0.79 | -10.702 | -10.75 | 97 | 137 | 133 | 97 | 790 | 4404 |  | DENT | GENE | 01:14 | 01:21 | 01:20 | 84 | 74 | 0.3 | N/A | Глубина вмятины: 4 мм (0,3%). Линейка: 8 см в (79 см; 01:21 ч:мин) Аномалия находится вблизи продольного шва. |  | (c)
48593.479 | 6.759 | 6.745 | -4.166 | -4.18 | -791 | -741 | -736 | 680 | 4155 | 4405 |  | CORR | CIGR | 06:22 | 06:30 | 06:31 | 25 | 111 | 12 | EXT |  | 0.89 | (c)
48611.66 | 2.625 | 2.611 | -8.305 | -8.319 | -1469 | -1411 | -1379 | 761 | 2611 | 4407 |  | CORR | CIGR | 06:58 | 07:07 | 07:12 | 33 | 180 | 10 | EXT |  | 0.89 | (c)
48611.799 | 2.764 | 2.734 | -8.166 | -8.196 | 1799 | 2027 | 2042 | 0 | 2734 | 4407 |  | CORR | GENE | 03:45 | 04:22 | 04:24 | 97 | 487 | 12 | EXT |  | 0.89 | (c)
48611.984 | 2.949 | 2.678 | -7.981 | -8.252 | -1580 | -1488 | -1527 | 650 | 2678 | 4407 |  | CORR | GENE | 06:40 | 06:55 | 06:48 | 808 | 107 | 15 | EXT |  | 0.99 | (c)
48612.002 | 2.967 | 2.958 | -7.963 | -7.972 | -1444 | -1421 | -1407 | 786 | 2958 | 4407 |  | CORR | CIGR | 07:02 | 07:05 | 07:08 | 18 | 74 | 16 | EXT |  | 0.89 | (c)
48612.031 | 2.996 | 2.966 | -7.934 | -7.964 | -1927 | -1722 | -1773 | 303 | 2966 | 4407 |  | CORR | GENE | 05:44 | 06:17 | 06:09 | 94 | 308 | 15 | EXT |  | 0.89 | (c)
48612.331 | 3.296 | 3.243 | -7.634 | -7.687 | -1170 | -998 | -1047 | 923 | 3243 | 4407 |  | CORR | GENE | 07:46 | 08:14 | 08:06 | 57 | 247 | 13 | EXT |  | 0.89 | (c)
48612.435 | 3.4 | 3.315 | -7.53 | -7.615 | -979 | -951 | -957 | 934 | 3315 | 4407 |  | CORR | AXGR | 08:17 | 08:21 | 08:20 | 159 | 45 | 11 | EXT |  | 0.9 | (c)
48612.477 | 3.442 | 3.409 | -7.488 | -7.521 | -1194 | -1104 | -1104 | 1013 | 3409 | 4407 |  | CORR | CIGR | 07:42 | 07:57 | 07:57 | 43 | 181 | 10 | EXT |  | 0.89 | (c)
48612.558 | 3.523 | 3.293 | -7.407 | -7.637 | 1738 | 2060 | -2172 | 0 | 3293 | 4407 |  | CORR | GENE | 03:35 | 04:27 | 05:04 | 284 | 1102 | 24 | EXT |  | 0.97 | (c)
48612.842 | 3.807 | 3.609 | -7.123 | -7.321 | 2190 | -1818 | -2009 | 0 | 3609 | 4407 |  | CORR | GENE | 04:48 | 06:01 | 05:31 | 225 | 522 | 16 | EXT |  | 0.93 | (c)
48612.902 | 3.867 | 3.839 | -7.063 | -7.091 | -1796 | -1178 | -1421 | 434 | 3839 | 4407 |  | CORR | GENE | 06:05 | 07:45 | 07:06 | 121 | 751 | 11 | EXT |  | 0.9 | (c)
48613.135 | 4.1 | 4.019 | -6.83 | -6.911 | 1788 | 2139 | -2175 | 0 | 4019 | 4407 |  | CORR | GENE | 03:43 | 04:40 | 05:04 | 223 | 997 | 22 | EXT |  | 0.94 | (c)
48613.514 | 4.479 | 4.443 | -6.451 | -6.487 | -1914 | -1849 | -1796 | 316 | 4443 | 4407 |  | CORR | GENE | 05:46 | 05:57 | 06:05 | 48 | 237 | 11 | EXT |  | 0.89 | (c)
48614.628 | 5.593 | 5.58 | -5.337 | -5.35 | -1814 | -1778 | -1710 | 416 | 5267 | 4407 |  | CORR | GENE | 06:02 | 06:08 | 06:19 | 83 | 209 | 13 | EXT |  | 0.89 | (c)
48614.758 | 5.723 | 5.598 | -5.207 | -5.332 | -1880 | -1853 | -1852 | 350 | 4893 | 4407 |  | CORR | GENE | 05:51 | 05:56 | 05:56 | 439 | 57 | 13 | EXT |  | 0.95 | (c)
48615.139 | 6.104 | 6.086 | -4.826 | -4.844 | -2128 | -2054 | -2005 | 102 | 4805 | 4407 |  | CORR | CIGR | 05:11 | 05:23 | 05:31 | 39 | 248 | 10 | EXT |  | 0.89 | (c)
48615.237 | 6.202 | 6.184 | -4.728 | -4.746 | 1754 | 1866 | 1862 | 261 | 4697 | 4407 |  | CORR | GENE | 03:38 | 03:56 | 03:55 | 49 | 215 | 10 | EXT |  | 0.89 | (c)
48615.781 | 6.746 | 6.717 | -4.184 | -4.213 | -1865 | -1479 | -1598 | 365 | 4049 | 4407 |  | CORR | GENE | 05:54 | 06:56 | 06:37 | 164 | 535 | 13 | EXT |  | 0.91 | (c)
48616.194 | 7.159 | 7.1 | -3.771 | -3.83 | -1837 | -1707 | -1656 | 393 | 3724 | 4407 |  | CORR | GENE | 05:58 | 06:19 | 06:28 | 106 | 362 | 19 | EXT |  | 0.9 | (c)
48616.223 | 7.188 | 7.008 | -3.742 | -3.922 | -1327 | -1071 | -1155 | 903 | 3731 | 4407 |  | CORR | GENE | 07:21 | 08:02 | 07:48 | 191 | 345 | 21 | EXT |  | 0.93 | (c)
48616.525 | 7.49 | 7.476 | -3.44 | -3.454 | -1274 | -1127 | -1168 | 956 | 3427 | 4407 |  | CORR | CIGR | 07:29 | 07:53 | 07:46 | 27 | 213 | 15 | EXT |  | 0.89 | (c)
48616.656 | 7.621 | 7.584 | -3.309 | -3.346 | -1779 | -1625 | -1630 | 451 | 3301 | 4407 |  | CORR | CIGR | 06:08 | 06:33 | 06:32 | 45 | 298 | 15 | EXT |  | 0.89 | (c)
48616.782 | 7.747 | 7.678 | -3.183 | -3.252 | 1837 | -2202 | 2115 | 0 | 3130 | 4407 |  | CORR | GENE | 03:51 | 04:59 | 04:36 | 122 | 556 | 11 | EXT |  | 0.9 | (c)
48616.811 | 7.776 | 7.481 | -3.154 | -3.449 | -2046 | -1990 | -1981 | 184 | 2628 | 4407 |  | CORR | GENE | 05:25 | 05:34 | 05:35 | 821 | 131 | 12 | EXT |  | 0.97 | (c)
48616.923 | 7.888 | 7.839 | -3.042 | -3.091 | -1308 | -1093 | -1153 | 922 | 3015 | 4407 |  | CORR | GENE | 07:24 | 07:58 | 07:49 | 76 | 310 | 12 | EXT |  | 0.89 | (c)
48617.023 | 7.988 | 7.968 | -2.942 | -2.962 | -1884 | -1739 | -1785 | 347 | 2913 | 4407 |  | CORR | GENE | 05:51 | 06:14 | 06:07 | 49 | 198 | 10 | EXT |  | 0.89 | (c)
48617.122 | 8.087 | 8.068 | -2.843 | -2.862 | 1998 | 2152 | 2150 | 0 | 2831 | 4407 |  | CORR | CIGR | 04:17 | 04:42 | 04:42 | 31 | 304 | 10 | EXT |  | 0.89 | (c)
48617.883 | 8.848 | 8.476 | -2.082 | -2.454 | -2020 | -1992 | -1970 | 210 | 1712 | 4407 |  | CORR | GENE | 05:29 | 05:33 | 05:37 | 742 | 100 | 11 | EXT |  | 0.96 | (c)
48618.234 | 9.199 | 9.019 | -1.731 | -1.911 | -1519 | -1222 | -1353 | 711 | 1717 | 4407 |  | CORR | GENE | 06:50 | 07:38 | 07:16 | 194 | 333 | 12 | EXT |  | 0.91 | (c)
48619.042 | 10.007 | 9.895 | -0.923 | -1.035 | -1828 | -1234 | -1293 | 402 | 816 | 4407 |  | CORR | GENE | 05:60 | 07:36 | 07:26 | 219 | 1070 | 24 | EXT |  | 0.95 | (c)
48619.291 | 10.256 | 10.199 | -0.674 | -0.731 | 1535 | 1923 | 1821 | 124 | 617 | 4407 |  | CORR | GENE | 03:03 | 04:05 | 03:49 | 114 | 572 | 10 | EXT |  | 0.89 | (c)
48619.352 | 10.317 | 10.23 | -0.613 | -0.7 | -789 | -652 | -706 | 622 | 264 | 4407 |  | CORR | GENE | 08:47 | 09:10 | 09:01 | 436 | 167 | 10 | EXT |  | 0.93 | (c)
48619.441 | 10.406 | 10.363 | -0.524 | -0.567 | -1727 | -1484 | -1561 | 503 | 470 | 4407 |  | CORR | GENE | 06:16 | 06:55 | 06:43 | 97 | 333 | 12 | EXT |  | 0.89 | (c)
48625.685 | 5.72 | 5.691 | -5.53 | -5.559 | 1973 | 2041 | 2079 | 45 | 5512 | 4408 |  | CORR | CIGR | 05:27 | 05:38 | 05:44 | 47 | 212 | 11 | EXT |  | 0.89 | (c)
48632.68 | 1.465 | 1.392 | -8.18 | -8.253 | -122 | 326 | 373 | 0 | 1392 | 4409 |  | CORR | GENE | 06:04 | 07:16 | 07:23 | 218 | 989 | 12 | EXT |  | 0.91 | (c)
48651.801 | 10.941 | 9.228 | -0.204 | -1.917 | 944 | 1011 | 1076 | 944 | 40 | 4410а |  | CORR | GENE | 04:35 | 04:46 | 04:56 | 1877 | 263 | 11 | EXT |  | 0.98 | (c)
48664.545 | 0 | 0 | -10.685 | -10.685 | 1646 | 1968 | 1952 | 1646 | 0 | 4412а | Непровар / утяжина | GWAN |  | 04:46 | 05:38 | 05:36 | 0 | 612 | 13 | INT | Непровар / утяжина |  | (c)
48666.451 | 1.906 | 1.652 | -8.779 | -9.033 | 1819 | 1944 | 2037 | 1819 | 1652 | 4412а |  | CORR | GENE | 05:14 | 05:35 | 05:49 | 281 | 436 | 10 | EXT |  | 0.92 | (c)
48666.93 | 2.385 | 2.371 | -8.3 | -8.314 | 1947 | 2072 | 2043 | 1947 | 2371 | 4412а |  | CORR | CIGR | 05:35 | 05:55 | 05:50 | 41 | 193 | 10 | EXT |  | 0.89 | (c)
48703.218 | 5.058 | 5.041 | -6.357 | -6.374 | -1810 | -1768 | -1762 | 420 | 5041 | 4415 |  | CORR | CIGR | 04:09 | 04:16 | 04:17 | 31 | 96 | 10 | EXT |  | 0.89 | (c)
48821.329 | 10.709 | 10.578 | -0.781 | -0.912 | 348 | 1015 | 779 | 348 | 725 | 4425 |  | CORR | GENE | 03:03 | 04:50 | 04:12 | 187 | 863 | 12 | EXT |  | 0.91 | (c)
48821.966 | 11.346 | 11.329 | -0.144 | -0.161 | 337 | 735 | 610 | 337 | 119 | 4425 |  | CORR | CIGR | 03:01 | 04:05 | 03:45 | 42 | 546 | 11 | EXT |  | 0.89 | (c)
48821.979 | 11.359 | 11.354 | -0.131 | -0.136 | 1860 | 2207 | 2181 | 0 | 98 | 4425 |  | CORR | CIGR | 07:07 | 08:03 | 07:59 | 38 | 642 | 12 | EXT |  | 0.89 | (c)
48827.459 | 5.349 | 5.309 | -6.076 | -6.116 | -1692 | -1628 | -1531 | 539 | 5309 | 4426 |  | CORR | GENE | 07:06 | 07:16 | 07:32 | 57 | 322 | 13 | EXT |  | 0.89 | (c)
48828.246 | 6.136 | 6.09 | -5.289 | -5.335 | 2179 | -2020 | -2073 | 0 | 5268 | 4426 |  | CORR | GENE | 05:31 | 06:13 | 06:04 | 67 | 419 | 11 | EXT |  | 0.89 | (c)
48828.589 | 6.479 | 6.291 | -4.946 | -5.134 | 1111 | 1611 | 1547 | 248 | 4802 | 4426 |  | CORR | GENE | 02:38 | 03:59 | 03:49 | 332 | 872 | 13 | EXT |  | 0.93 | (c)
48828.88 | 6.77 | 6.741 | -4.655 | -4.684 | 1510 | 1796 | 1739 | 262 | 4605 | 4426 |  | CORR | GENE | 03:43 | 04:29 | 04:20 | 79 | 459 | 15 | EXT |  | 0.89 | (c)
48829.813 | 7.703 | 7.686 | -3.722 | -3.739 | -1878 | -1791 | -1782 | 353 | 3700 | 4426 |  | CORR | CIGR | 06:36 | 06:50 | 06:51 | 39 | 191 | 10 | EXT |  | 0.89 | (c)
48830.203 | 8.093 | 8.022 | -3.332 | -3.403 | -1515 | -1338 | -1304 | 715 | 3317 | 4426 |  | CORR | GENE | 07:34 | 08:03 | 08:09 | 86 | 423 | 10 | EXT |  | 0.89 | (c)
48832.884 | 10.774 | 10.571 | -0.651 | -0.854 | 1706 | 1770 | 1760 | 416 | 421 | 4426 |  | CORR | GENE | 04:14 | 04:25 | 04:23 | 433 | 109 | 10 | EXT |  | 0.93 | (c)
48843.204 | 9.669 | 9.6 | -1.481 | -1.55 | 814 | 1015 | 1106 | 814 | 1446 | 4427 |  | CORR | GENE | 02:53 | 03:25 | 03:40 | 104 | 584 | 13 | EXT |  | 0.89 | (c)
48843.462 | 9.927 | 9.91 | -1.223 | -1.24 | 1182 | 1225 | 1234 | 1182 | 1210 | 4427 |  | CORR | CIGR | 03:52 | 03:59 | 04:00 | 30 | 104 | 10 | EXT |  | 0.89 | (c)
48845.615 | 0.93 | 0.915 | -10.645 | -10.66 | -1183 | -1140 | -1134 | 1085 | 915 | 4428 |  | CORR | CIGR | 08:22 | 08:29 | 08:30 | 27 | 98 | 13 | EXT |  | 0.89 | (c)
48864.316 | 8.056 | 8.005 | -3.594 | -3.645 | -62 | 129 | 54 | 0 | 3586 | 4429 |  | CORR | GENE | 08:15 | 08:46 | 08:34 | 59 | 233 | 12 | EXT |  | 0.89 | (c)
48868.076 | 0.166 | 0.087 | -11.044 | -11.123 | -1193 | -963 | -990 | 787 | 87 | 4430 |  | CORR | GENE | 08:18 | 08:55 | 08:51 | 119 | 407 | 10 | EXT |  | 0.89 | (c)
48873.417 | 5.507 | 5.457 | -5.703 | -5.753 | -1385 | -1239 | -1120 | 845 | 5457 | 4430 |  | CORR | GENE | 07:47 | 08:10 | 08:30 | 85 | 530 | 14 | EXT |  | 0.89 | (c)
48878.386 | 10.476 | 9.087 | -0.734 | -2.123 | -1226 | -1164 | -1097 | 968 | 93 | 4430 |  | CORR | GENE | 08:12 | 08:22 | 08:33 | 2030 | 258 | 10 | EXT |  | 0.97 | (c)
48888.912 | 9.792 | 9.772 | -1.328 | -1.348 | -936 | -828 | -851 | 766 | 1310 | 4431 |  | CORR | CIGR | 08:05 | 08:23 | 08:19 | 38 | 170 | 13 | EXT |  | 0.89 | (c)
48889.344 | 10.224 | 9.828 | -0.896 | -1.292 | -1042 | -1010 | -994 | 946 | 54 | 4431 |  | CORR | GENE | 07:48 | 07:53 | 07:56 | 1238 | 96 | 10 | EXT |  | 0.96 | (c)
48890.442 | 0.202 | 0.124 | -11.208 | -11.286 | 2112 | 2186 | 2154 | 34 | 124 | 4432 |  | CORR | GENE | 07:51 | 08:03 | 07:57 | 2076 | 85 | 10 | EXT |  | 0.97 | (c)
48890.493 | 0.253 | 0.058 | -11.157 | -11.352 | -2161 | -1730 | -1917 | 69 | 58 | 4432 |  | CORR | GENE | 08:21 | 09:31 | 09:00 | 211 | 490 | 10 | EXT |  | 0.91 | (c)
48890.814 | 0.574 | 0.42 | -10.836 | -10.99 | 2223 | -2226 | -1972 | 0 | 420 | 4432 |  | CORR | GENE | 08:09 | 08:11 | 08:52 | 169 | 531 | 13 | EXT |  | 0.91 | (c)
48894.956 | 4.716 | 4.677 | -6.694 | -6.733 | 1625 | 1962 | 1895 | 65 | 4677 | 4432 |  | CORR | GENE | 06:32 | 07:26 | 07:16 | 89 | 541 | 10 | EXT |  | 0.89 | (c)
48919.258 | 6.473 | 6.089 | -5.072 | -5.456 | 969 | 1230 | 1109 | 969 | 4674 | 4434 |  | CORR | GENE | 06:51 | 07:33 | 07:14 | 782 | 280 | 15 | EXT |  | 0.99 | (c)
48920.659 | 7.874 | 7.842 | -3.671 | -3.703 | -411 | -40 | -170 | 0 | 3625 | 4434 |  | CORR | GENE | 03:08 | 04:08 | 03:47 | 78 | 480 | 11 | EXT |  | 0.89 | (c)
48922.071 | 9.286 | 8.97 | -2.259 | -2.575 | 1420 | 1479 | 1548 | 1420 | 1765 | 4434 |  | CORR | GENE | 08:04 | 08:13 | 08:24 | 810 | 255 | 12 | EXT |  | 0.97 | (c)
48924.557 | 0.227 | 0.203 | -10.753 | -10.777 | -2200 | -2115 | -2110 | 30 | 203 | 4435 |  | CORR | CIGR | 07:09 | 07:23 | 07:23 | 38 | 180 | 23 | EXT |  | 0.89 | (c)
48924.68 | 0.35 | 0.278 | -10.63 | -10.702 | 967 | 994 | 986 | 967 | 278 | 4435 |  | CORR | AXGR | 03:40 | 03:44 | 03:43 | 410 | 39 | 12 | EXT |  | 0.94 | (c)
48931.699 | 7.369 | 7.338 | -3.611 | -3.642 | -2193 | -1337 | -1682 | 37 | 3532 | 4435 |  | CORR | GENE | 07:10 | 09:28 | 08:32 | 110 | 1023 | 11 | EXT |  | 0.89 | (c)
48935.31 | 0 | -0.016 | -11.3 | -11.316 | -859 | -440 | 48 | 0 |  | 4436 | Нарушение формы кольцевого шва | GWAN |  | 04:22 | 05:29 | 06:48 | 0 | 1815 |  | EXT | Нарушение формы кольцевого шва |  | (c)
48935.31 | 0 | -0.033 | -11.3 | -11.333 | 1343 | 1542 | 1494 | 1343 |  | 4436 | Нарушение формы кольцевого шва | GWAN |  | 10:17 | 10:49 | 10:41 | 0 | 302 |  | EXT | Нарушение формы кольцевого шва |  | (c)
48936.745 | 1.435 | 1.394 | -9.865 | -9.906 | -104 | 298 | 211 | 0 | 1394 | 4436 |  | CORR | GENE | 06:23 | 07:28 | 07:14 | 101 | 631 | 13 | EXT |  | 0.9 | (c)
48937.451 | 2.141 | 2.059 | -9.159 | -9.241 | -1076 | -611 | -507 | 0 | 2059 | 4436 |  | CORR | GENE | 03:47 | 05:02 | 05:18 | 136 | 1138 | 12 | EXT |  | 0.9 | (c)
48946.501 | 11.191 | 11.133 | -0.109 | -0.167 | 304 | 465 | 422 | 304 | 91 | 4436 |  | CORR | GENE | 07:29 | 07:55 | 07:48 | 76 | 236 | 11 | EXT |  | 0.89 | (c)
48958.021 | 0.631 | 0.616 | -10.839 | -10.854 | 1535 | 1657 | 1638 | 1535 | 616 | 4438 |  | CORR | CIGR | 05:24 | 05:44 | 05:40 | 40 | 205 | 10 | EXT |  | 0.89 | (c)
48988.608 | 8.163 | 8.121 | -2.917 | -2.959 | 1828 | 1989 | 2093 | 1828 | 2887 | 4440 |  | CORR | GENE | 03:07 | 03:33 | 03:50 | 72 | 530 | 11 | EXT |  | 0.89 | (c)
48991.525 | 0 | -0.033 | -11.065 | -11.098 | 168 | 930 | 962 | 168 |  | 4441 | Нарушение формы кольцевого шва | GWAN |  | 00:52 | 02:55 | 03:00 | 0 | 1587 |  | EXT | Нарушение формы кольцевого шва |  | (c)
48991.525 | 0 | -0.03 | -11.065 | -11.095 | -2153 | -832 | -1382 | 611 |  | 4441 | Нарушение формы кольцевого шва | GWAN |  | 06:38 | 10:11 | 08:42 | 0 | 1542 |  | EXT | Нарушение формы кольцевого шва |  | (c)
49000.511 | 8.986 | 8.919 | -2.079 | -2.146 | 1184 | 1382 | 1391 | 1184 | 2034 | 4441 |  | CORR | GENE | 03:36 | 04:08 | 04:10 | 112 | 413 | 11 | EXT |  | 0.9 | (c)
49002.59 | 0 | -0.029 | -11.1 | -11.129 | 1068 | -2208 | 1872 | 1068 |  | 4442 | Нарушение формы кольцевого шва | GWAN |  | 05:17 | 08:28 | 07:26 | 0 | 1607 |  | EXT | Нарушение формы кольцевого шва |  | (c)
49005.408 | 2.818 | 2.76 | -8.282 | -8.34 | 209 | 720 | 604 | 209 | 2760 | 4442 |  | CORR | GENE | 02:58 | 04:21 | 04:02 | 129 | 789 | 12 | EXT |  | 0.9 | (c)
49027.288 | 2.708 | 2.637 | -8.302 | -8.373 | 1561 | 1776 | 1744 | 1561 | 2637 | 4444 |  | CORR | GENE | 03:36 | 04:11 | 04:06 | 117 | 366 | 11 | EXT |  | 0.9 | (c)
49027.745 | 3.165 | 3.059 | -7.845 | -7.951 | 1269 | 1425 | 1583 | 1269 | 3059 | 4444 |  | CORR | GENE | 02:49 | 03:14 | 03:40 | 125 | 628 | 10 | EXT |  | 0.9 | (c)
49028.387 | 3.807 | 3.593 | -7.203 | -7.417 | 1726 | 1964 | 1913 | 1726 | 3593 | 4444 |  | CORR | GENE | 04:03 | 04:41 | 04:33 | 542 | 374 | 11 | EXT |  | 0.95 | (c)
49051.52 | 4.705 | 4.686 | -6.17 | -6.189 | 422 | 1047 | 785 | 422 | 4686 | 4446 |  | CORR | GENE | 02:48 | 04:29 | 03:47 | 64 | 726 | 10 | EXT |  | 0.89 | (c)
49071.875 | 2.935 | 2.921 | -8.365 | -8.379 | -1300 | -1116 | -1157 | 1015 | 2921 | 4448 |  | CORR | CIGR | 02:29 | 02:59 | 02:52 | 39 | 284 | 10 | EXT |  | 0.89 | (c)
49074.65 | 5.71 | 5.693 | -5.59 | -5.607 | -1018 | -949 | -833 | 648 | 5540 | 4448 |  | CORR | GENE | 03:15 | 03:26 | 03:45 | 67 | 370 | 11 | EXT |  | 0.89 | (c)
49101.542 | 10.012 | 9.949 | -1.278 | -1.341 | 280 | 479 | 537 | 280 | 1248 | 4450 |  | CORR | GENE | 03:32 | 04:04 | 04:14 | 93 | 515 | 11 | EXT |  | 0.89 | (c)
49102.338 | 10.808 | 10.723 | -0.482 | -0.567 | 113 | 497 | 575 | 113 | 392 | 4450 |  | CORR | GENE | 03:05 | 04:07 | 04:20 | 175 | 924 | 10 | EXT |  | 0.9 | (c)
49120.366 | 6.421 | 6.142 | -4.184 | -4.463 | 1545 | 1797 | 1739 | 1545 | 4153 | 4452 |  | CORR | GENE | 04:15 | 04:56 | 04:46 | 310 | 387 | 10 | EXT |  | 0.92 | (c)
49145.33 | 9.675 | 9.449 | -1.77 | -1.996 | 2061 | 2098 | 2104 | 2061 | 1064 | 4454 |  | CORR | GENE | 08:20 | 08:26 | 08:27 | 932 | 86 | 12 | EXT |  | 0.97 | (c)
49147.1 | 0 | -0.029 | -10.98 | -11.009 | -2048 | 490 | -278 | 1491 |  | 4455 | Нарушение формы кольцевого шва | GWAN |  | 07:33 | 02:23 | 12:19 | 0 | 3539 |  | EXT | Нарушение формы кольцевого шва |  | (c)
49180.131 | 10.431 | 10.396 | -1.204 | -1.239 | -873 | -541 | -617 | 361 | 1136 | 4457 |  | CORR | GENE | 03:56 | 04:49 | 04:37 | 103 | 512 | 10 | EXT |  | 0.89 | (c)
49180.398 | 10.698 | 10.67 | -0.937 | -0.965 | -992 | -577 | -587 | 182 | 843 | 4457 |  | CORR | GENE | 03:37 | 04:43 | 04:42 | 122 | 810 | 10 | EXT |  | 0.9 | (c)
49180.712 | 11.012 | 10.971 | -0.623 | -0.664 | -750 | -664 | -603 | 456 | 610 | 4457 |  | CORR | CIGR | 04:16 | 04:29 | 04:39 | 54 | 294 | 10 | EXT |  | 0.89 | (c)
49204.285 | 0 | -0.032 | -11.01 | -11.042 | 2023 | 784 | -537 | 0 |  | 4460 | Нарушение формы кольцевого шва | GWAN |  | 02:41 | 11:21 | 07:48 | 0 | 3802 |  | EXT | Нарушение формы кольцевого шва |  | (c)
49262.157 | 2.712 | 1.922 | -8.623 | -9.413 | -737 | -633 | -662 | 587 | 1922 | 4465 |  | CORR | GENE | 04:19 | 04:36 | 04:31 | 1576 | 150 | 15 | EXT |  | 1.02 | (b)
49270.481 | 11.036 | 10.883 | -0.299 | -0.452 | -1364 | -1123 | -1111 | 858 | 176 | 4465 |  | CORR | GENE | 02:38 | 03:17 | 03:19 | 276 | 507 | 11 | EXT |  | 0.92 | (c)
49276.672 | 5.892 | 5.81 | -5.728 | -5.81 | 712 | 992 | 1055 | 712 | 5681 | 4466 |  | CORR | GENE | 02:28 | 03:13 | 03:24 | 129 | 686 | 12 | EXT |  | 0.9 | (c)
49305.758 | 0.233 | 0.202 | -10.432 | -10.463 | 1312 | 1504 | 1561 | 1312 | 202 | 4469 |  | CORR | GENE | 02:54 | 03:26 | 03:35 | 133 | 498 | 11 | EXT |  | 0.9 | (c)
49308.409 | 2.884 | 2.825 | -7.781 | -7.84 | 1301 | 1506 | 1601 | 1301 | 2825 | 4469 |  | CORR | GENE | 02:53 | 03:26 | 03:41 | 79 | 601 | 14 | EXT |  | 0.89 | (c)
49310.199 | 4.674 | 4.656 | -5.991 | -6.009 | 1991 | 2132 | 2092 | 1991 | 4656 | 4469 |  | CORR | GENE | 04:44 | 05:07 | 05:00 | 63 | 202 | 10 | EXT |  | 0.89 | (c)
49317.247 | 1.057 | 1.036 | -9.718 | -9.739 | -1334 | -1256 | -1188 | 1043 | 1036 | 4470 |  | CORR | GENE | 03:20 | 03:32 | 03:43 | 92 | 291 | 10 | EXT |  | 0.89 | (c)
49332.46 | 5.495 | 5.399 | -4.93 | -5.026 | 1214 | 1512 | 1536 | 1214 | 4856 | 4471 |  | CORR | GENE | 02:58 | 03:46 | 03:50 | 170 | 644 | 10 | EXT |  | 0.9 | (c)
49332.788 | 5.823 | 5.772 | -4.602 | -4.653 | 1342 | 1533 | 1540 | 1342 | 4582 | 4471 |  | CORR | GENE | 03:19 | 03:50 | 03:51 | 71 | 396 | 12 | EXT |  | 0.89 | (c)
49333.382 | 6.417 | 6.125 | -4.008 | -4.3 | 1315 | 1654 | 1555 | 1315 | 3915 | 4471 |  | CORR | GENE | 03:15 | 04:09 | 03:53 | 385 | 479 | 11 | EXT |  | 0.93 | (c)
49333.746 | 6.781 | 6.748 | -3.644 | -3.677 | 1358 | 1521 | 1547 | 1358 | 3622 | 4471 |  | CORR | CIGR | 03:22 | 03:48 | 03:52 | 55 | 377 | 10 | EXT |  | 0.89 | (c)
49334.969 | 8.004 | 6.863 | -2.421 | -3.562 | 1494 | 1708 | 1663 | 1494 | 1109 | 4471 |  | CORR | GENE | 03:44 | 04:18 | 04:11 | 2453 | 337 | 15 | EXT |  | 1.03 | (b)
49354.047 | 5.057 | 5.041 | -6.563 | -6.579 | -1532 | -1476 | -1468 | 1404 | 5041 | 4473 |  | CORR | CIGR | 03:47 | 03:56 | 03:57 | 31 | 127 | 10 | EXT |  | 0.89 | (c)
49356.911 | 7.921 | 7.875 | -3.699 | -3.745 | 4 | 154 | 244 | 4 | 3570 | 4473 |  | CORR | GENE | 07:55 | 08:19 | 08:33 | 175 | 480 | 20 | EXT |  | 0.92 | (c)
49376.532 | 5.327 | 5.295 | -6.238 | -6.27 | -1403 | -965 | -1101 | 799 | 5295 | 4475 |  | CORR | GENE | 03:15 | 04:26 | 04:04 | 109 | 604 | 10 | EXT |  | 0.89 | (c)
49378.93 | 7.725 | 7.657 | -3.84 | -3.908 | -1159 | -1013 | -937 | 715 | 3804 | 4475 |  | CORR | GENE | 03:54 | 04:18 | 04:30 | 104 | 444 | 10 | EXT |  | 0.89 | (c)
49383.722 | 0.952 | 0.939 | -10.648 | -10.661 | -618 | -472 | -490 | 363 | 939 | 4476 |  | CORR | CIGR | 03:02 | 03:26 | 03:23 | 54 | 255 | 11 | EXT |  | 0.89 | (c)
49387.287 | 4.517 | 4.482 | -7.083 | -7.118 | -782 | 126 | 11 | 0 | 4482 | 4476 |  | CORR | GENE | 02:36 | 05:02 | 04:44 | 432 | 1587 | 12 | EXT |  | 0.94 | (c)
49388.269 | 5.499 | 5.471 | -6.101 | -6.129 | -679 | -567 | -526 | 372 | 5471 | 4476 |  | CORR | GENE | 02:52 | 03:11 | 03:17 | 58 | 307 | 10 | EXT |  | 0.89 | (c)
49389.505 | 6.735 | 6.708 | -4.865 | -4.892 | 1179 | 1420 | 1439 | 1179 | 4769 | 4476 |  | CORR | GENE | 07:52 | 08:31 | 08:34 | 123 | 520 | 11 | EXT |  | 0.9 | (c)
49406.769 | 0.969 | 0.908 | -10.346 | -10.407 | 1746 | 1932 | 1965 | 1746 | 908 | 4478 |  | CORR | GENE | 02:48 | 03:18 | 03:23 | 81 | 437 | 10 | EXT |  | 0.89 | (c)
49412.441 | 6.641 | 6.347 | -4.674 | -4.968 | 1739 | 1979 | 2118 | 1739 | 4656 | 4478 |  | CORR | GENE | 02:47 | 03:26 | 03:48 | 312 | 757 | 10 | EXT |  | 0.92 | (c)
49424.509 | 7.394 | 7.316 | -3.986 | -4.064 | 2053 | -2212 | -2106 | 1805 | 3945 | 4479 |  | CORR | GENE | 08:06 | 08:38 | 08:55 | 119 | 603 | 15 | EXT |  | 0.9 | (c)
49431.86 | 3.365 | 3.185 | -8.255 | -8.435 | -1381 | -1236 | -956 | 530 | 3185 | 4480 |  | CORR | GENE | 01:59 | 02:23 | 03:08 | 239 | 851 | 10 | EXT |  | 0.91 | (c)
49433.381 | 4.886 | 4.761 | -6.734 | -6.859 | -1057 | -544 | -714 | 370 | 4761 | 4480 |  | CORR | GENE | 02:52 | 04:15 | 03:47 | 152 | 687 | 10 | EXT |  | 0.9 | (c)
49447.352 | 7.237 | 7.181 | -4.333 | -4.389 | 78 | 195 | 407 | 78 | 3067 | 4481 |  | CORR | GENE | 07:04 | 07:23 | 07:58 | 1322 | 658 | 11 | EXT |  | 0.97 | (c)
49482.041 | 7.296 | 7.258 | -3.374 | -3.412 | -1751 | -1594 | -1577 | 1403 | 3351 | 4484 |  | CORR | GENE | 06:28 | 06:53 | 06:56 | 61 | 348 | 14 | EXT |  | 0.89 | (c)
49486.442 | 1.027 | 1.016 | -10.553 | -10.564 | 20 | 64 | 65 | 20 | 1016 | 4485 |  | CORR | CIGR | 05:24 | 05:31 | 05:31 | 22 | 90 | 11 | EXT |  | 0.89 | (c)
49487.049 | 1.634 | 1.597 | -9.946 | -9.983 | 44 | 182 | 136 | 44 | 1597 | 4485 |  | CORR | GENE | 05:28 | 05:50 | 05:43 | 60 | 183 | 11 | EXT |  | 0.89 | (c)
49489.833 | 4.418 | 4.015 | -7.162 | -7.565 | 25 | 56 | 55 | 25 | 4015 | 4485 |  | CORR | GENE | 05:25 | 05:30 | 05:30 | 615 | 60 | 10 | EXT |  | 0.94 | (c)
49490.546 | 5.131 | 5.107 | -6.449 | -6.473 | -12 | 143 | 136 | 0 | 5107 | 4485 |  | CORR | GENE | 05:19 | 05:44 | 05:43 | 148 | 295 | 14 | EXT |  | 0.9 | (c)
49491.459 | 6.044 | 6.015 | -5.536 | -5.565 | -291 | 57 | -52 | 0 | 5485 | 4485 |  | CORR | GENE | 04:34 | 05:30 | 05:12 | 80 | 477 | 10 | EXT |  | 0.89 | (c)
49496.948 | 11.533 | 11.49 | -0.047 | -0.09 | 354 | 608 | 597 | 354 | 26 | 4485 |  | CORR | GENE | 06:18 | 06:59 | 06:57 | 64 | 485 | 13 | EXT |  | 0.89 | (c)
49497.706 | 0.711 | 0.696 | -10.294 | -10.309 | -532 | -414 | -370 | 207 | 696 | 4486 |  | CORR | CIGR | 06:42 | 07:01 | 07:08 | 39 | 325 | 10 | EXT |  | 0.89 | (c)
49512.364 | 4.364 | 2.163 | -6.726 | -8.927 | -757 | -506 | -569 | 381 | 2163 | 4487 |  | CORR | GENE | 05:28 | 06:08 | 05:58 | 2683 | 376 | 11 | EXT |  | 0.99 | (c)
49519.09 | 0 | -0.017 | -10.995 | -11.012 | -763 | -356 | 13 | 0 |  | 4488 | Нарушение формы кольцевого шва | GWAN |  | 02:44 | 03:50 | 04:49 | 0 | 1552 |  | EXT | Нарушение формы кольцевого шва |  | (c)
49539.035 | 0 | -0.027 | -11.3 | -11.327 | 820 | 2192 | 2073 | 820 |  | 4490 | Нарушение формы кольцевого шва | GWAN |  | 06:14 | 09:55 | 09:36 | 0 | 2506 |  | EXT | Нарушение формы кольцевого шва |  | (c)
49550.335 | 0 | -0.018 | -11.195 | -11.213 | -1935 | 95 | -358 | 1220 |  | 4491 | Нарушение формы кольцевого шва | GWAN |  | 08:06 | 01:34 | 12:21 | 0 | 3155 |  | EXT | Нарушение формы кольцевого шва |  | (c)
49561.53 | 0 | -0.033 | -11.405 | -11.438 | 1829 | 2185 | -868 | 0 |  | 4492 | Нарушение формы кольцевого шва | GWAN |  | 00:20 | 01:17 | 05:05 | 0 | 3528 |  | EXT | Нарушение формы кольцевого шва |  | (c)
49636.053 | 8.028 | 6.899 | -3.567 | -4.696 | 2093 | 2110 | 2144 | 2093 | 3356 | 4498 |  | CORR | GENE | 05:31 | 05:34 | 05:39 | 1340 | 102 | 10 | EXT |  | 0.97 | (c)
49650.547 | 1.697 | 1.669 | -9.133 | -9.161 | -1504 | -1422 | -1398 | 1292 | 1669 | 4500 |  | CORR | CIGR | 04:34 | 04:47 | 04:51 | 47 | 211 | 10 | EXT |  | 0.89 | (c)
49654.679 | 5.829 | 4.582 | -5.001 | -6.248 | 2170 | -2135 | -2055 | 1818 | 4582 | 4500 |  | ARTD | GENE | 02:27 | 02:52 | 03:05 | 1273 | 473 |  | EXT | Наплавка. |  | (c)
49659.793 | 0.113 | 0.09 | -10.532 | -10.555 | -1081 | -907 | -870 | 658 | 90 | 4501 |  | CORR | CIGR | 04:21 | 04:49 | 04:55 | 51 | 423 | 10 | EXT |  | 0.89 | (c)
49704.77 | 0.17 | 0.148 | -11.405 | -11.427 | 207 | 293 | 400 | 207 | 148 | 4505 |  | CORR | CIGR | 05:23 | 05:37 | 05:55 | 22 | 385 | 15 | EXT |  | 0.89 | (c)
49716.175 | 0 | -0.033 | -11.485 | -11.518 | -512 | -2047 | 1459 | 0 |  | 4506 | Нарушение формы кольцевого шва | GWAN |  | 03:19 | 11:11 | 08:37 | 0 | 3941 |  | EXT | Нарушение формы кольцевого шва |  | (c)
49776.775 | 3.84 | 3.793 | -7.765 | -7.812 | -437 | -331 | -363 | 289 | 3793 | 4511 |  | CORR | GENE | 05:58 | 06:15 | 06:10 | 83 | 148 | 10 | EXT |  | 0.89 | (c)
49778.478 | 5.543 | 5.422 | -6.062 | -6.183 | -312 | -284 | -291 | 271 | 5422 | 4511 |  | CORR | AXGR | 06:18 | 06:22 | 06:21 | 214 | 41 | 16 | EXT |  | 0.92 | (c)
49781.247 | 8.312 | 8.239 | -3.293 | -3.366 | -343 | -244 | -267 | 192 | 3076 | 4511 |  | CORR | GENE | 06:13 | 06:29 | 06:25 | 290 | 151 | 14 | EXT |  | 0.93 | (c)
49783.968 | 11.033 | 11.019 | -0.572 | -0.586 | -868 | -775 | -806 | 744 | 561 | 4511 |  | CORR | CIGR | 04:48 | 05:03 | 04:58 | 25 | 124 | 11 | EXT |  | 0.89 | (c)
49784.197 | 11.262 | 11.254 | -0.343 | -0.351 | -993 | -942 | -909 | 825 | 305 | 4511 |  | CORR | CIGR | 04:28 | 04:36 | 04:41 | 46 | 168 | 10 | EXT |  | 0.89 | (c)
49784.335 | 11.4 | 11.346 | -0.205 | -0.259 | -944 | -858 | -877 | 810 | 191 | 4511 |  | CORR | GENE | 04:36 | 04:50 | 04:47 | 68 | 135 | 14 | EXT |  | 0.89 | (c)
49784.52 | 11.585 | 11.537 | -0.02 | -0.068 | -70 | 80 | 21 | 0 | 19 | 4511 |  | CORR | CIGR | 06:57 | 07:21 | 07:11 | 49 | 181 | 10 | EXT |  | 0.89 | (c)
49793.273 | 8.733 | 8.224 | -1.982 | -2.491 | 1397 | 1406 | 1414 | 1397 | 1858 | 4512 |  | CORR | AXGR | 06:02 | 06:04 | 06:05 | 633 | 34 | 11 | EXT |  | 0.95 | (c)
49795.237 | 10.697 | 10.548 | -0.018 | -0.167 | 1075 | 1238 | 1257 | 1075 | 4 | 4512 |  | CORR | GENE | 05:10 | 05:37 | 05:40 | 163 | 363 | 10 | EXT |  | 0.9 | (c)
49795.377 | 0.122 | 0.058 | -11.183 | -11.247 | -2090 | -2001 | -1953 | 1817 | 58 | 4513 |  | CORR | GENE | 05:32 | 05:47 | 05:54 | 78 | 273 | 10 | EXT |  | 0.89 | (c)
49796.089 | 0.834 | 0.799 | -10.471 | -10.506 | 2189 | -2015 | -2038 | 1804 | 799 | 4513 |  | CORR | GENE | 05:03 | 05:44 | 05:41 | 129 | 468 | 11 | EXT |  | 0.9 | (c)
49800.499 | 5.244 | 5.194 | -6.061 | -6.111 | 2206 | 2219 | 2218 | 2206 | 5194 | 4513 |  | CORR | AXGR | 05:06 | 05:08 | 05:08 | 88 | 25 | 10 | EXT |  | 0.89 | (c)
49813.023 | 6.463 | 6.415 | -5.092 | -5.14 | 592 | 798 | 775 | 592 | 5058 | 4514 |  | CORR | GENE | 07:27 | 08:00 | 07:56 | 82 | 365 | 10 | EXT |  | 0.89 | (c)
49813.878 | 7.318 | 7.278 | -4.237 | -4.277 | 880 | 892 | 896 | 880 | 4158 | 4514 |  | CORR | AXGR | 08:14 | 08:15 | 08:16 | 119 | 32 | 10 | EXT |  | 0.9 | (c)
49814.199 | 7.639 | 7.578 | -3.916 | -3.977 | 545 | 591 | 702 | 545 | 3900 | 4514 |  | CORR | GENE | 07:19 | 07:27 | 07:45 | 77 | 315 | 11 | EXT |  | 0.89 | (c)
49814.337 | 7.777 | 7.743 | -3.778 | -3.812 | 222 | 376 | 352 | 222 | 3736 | 4514 |  | CORR | GENE | 06:27 | 06:52 | 06:48 | 76 | 260 | 13 | EXT |  | 0.89 | (c)
49816.021 | 9.461 | 9.343 | -2.094 | -2.212 | 47 | 115 | 242 | 47 | 2087 | 4514 |  | CORR | GENE | 05:59 | 06:10 | 06:30 | 125 | 389 | 10 | EXT |  | 0.9 | (c)
49816.261 | 9.701 | 9.667 | -1.854 | -1.888 | 94 | 177 | 304 | 94 | 1852 | 4514 |  | CORR | CIGR | 06:07 | 06:20 | 06:41 | 36 | 420 | 10 | EXT |  | 0.89 | (c)
49816.59 | 10.03 | 10.013 | -1.525 | -1.542 | -175 | -121 | -103 | 32 | 1500 | 4514 |  | CORR | CIGR | 05:23 | 05:32 | 05:35 | 42 | 144 | 11 | EXT |  | 0.89 | (c)
49817.098 | 10.538 | 10.525 | -1.017 | -1.03 | 566 | 676 | 722 | 566 | 998 | 4514 |  | CORR | CIGR | 07:23 | 07:40 | 07:48 | 32 | 312 | 10 | EXT |  | 0.89 | (c)
49817.504 | 10.944 | 10.882 | -0.611 | -0.673 | -501 | -193 | -289 | 77 | 542 | 4514 |  | CORR | GENE | 04:31 | 05:20 | 05:05 | 131 | 424 | 10 | EXT |  | 0.9 | (c)
49817.654 | 11.094 | 11.061 | -0.461 | -0.494 | 186 | 473 | 433 | 186 | 407 | 4514 |  | CORR | GENE | 06:21 | 07:08 | 07:01 | 87 | 493 | 11 | EXT |  | 0.89 | (c)
49817.786 | 11.226 | 11.181 | -0.329 | -0.374 | -319 | -67 | -160 | 1 | 318 | 4514 |  | CORR | CIGR | 05:00 | 05:41 | 05:26 | 56 | 318 | 11 | EXT |  | 0.89 | (c)
49818.019 | 11.459 | 11.368 | -0.096 | -0.187 | -316 | -162 | -152 | 0 | 74 | 4514 |  | CORR | GENE | 05:01 | 05:25 | 05:27 | 113 | 327 | 14 | EXT |  | 0.9 | (c)
49818.218 | 0.103 | 0.042 | -11.517 | -11.578 | -1592 | -1374 | -1302 | 1012 | 42 | 4515 |  | CORR | GENE | 04:50 | 05:25 | 05:36 | 111 | 580 | 15 | EXT |  | 0.9 | (c)
49818.916 | 0.801 | 0.772 | -10.819 | -10.848 | -1477 | -1306 | -1382 | 1287 | 772 | 4515 |  | CORR | GENE | 05:08 | 05:36 | 05:23 | 58 | 190 | 11 | EXT |  | 0.89 | (c)
49819.36 | 1.245 | 1.152 | -10.375 | -10.468 | -1569 | -1282 | -1390 | 1212 | 1152 | 4515 |  | CORR | GENE | 04:53 | 05:39 | 05:22 | 170 | 357 | 12 | EXT |  | 0.9 | (c)
49820.186 | 2.071 | 2.041 | -9.549 | -9.579 | -1511 | -1279 | -1367 | 1223 | 2041 | 4515 |  | CORR | GENE | 05:03 | 05:40 | 05:26 | 223 | 288 | 10 | EXT |  | 0.91 | (c)
49821.906 | 3.791 | 3.736 | -7.829 | -7.884 | -607 | -375 | -466 | 325 | 3736 | 4515 |  | CORR | GENE | 07:29 | 08:06 | 07:51 | 73 | 282 | 11 | EXT |  | 0.89 | (c)
49821.994 | 3.879 | 3.869 | -7.741 | -7.751 | -941 | -879 | -857 | 773 | 3869 | 4515 |  | CORR | GENE | 06:35 | 06:45 | 06:48 | 314 | 168 | 12 | EXT |  | 0.93 | (c)
49822.48 | 4.365 | 4.327 | -7.255 | -7.293 | -850 | -502 | -579 | 309 | 4327 | 4515 |  | CORR | GENE | 06:49 | 07:45 | 07:33 | 83 | 541 | 10 | EXT |  | 0.89 | (c)
49828.028 | 9.913 | 9.891 | -1.707 | -1.729 | -1602 | -1512 | -1539 | 1477 | 1698 | 4515 |  | CORR | CIGR | 04:48 | 05:02 | 04:58 | 31 | 125 | 13 | EXT |  | 0.89 | (c)
49828.209 | 10.094 | 10.044 | -1.526 | -1.576 | -1957 | -1882 | -1815 | 1674 | 1469 | 4515 |  | CORR | GENE | 03:51 | 04:03 | 04:13 | 107 | 283 | 12 | EXT |  | 0.9 | (c)
49828.605 | 10.49 | 10.481 | -1.13 | -1.139 | -1769 | -1622 | -1673 | 1577 | 1110 | 4515 |  | CORR | CIGR | 04:21 | 04:45 | 04:36 | 29 | 192 | 10 | EXT |  | 0.89 | (c)
49830.874 | 1.139 | 1.04 | -10.231 | -10.33 | -2197 | -2082 | -2070 | 1942 | 1040 | 4516 |  | CORR | GENE | 04:59 | 05:17 | 05:19 | 263 | 254 | 11 | EXT |  | 0.92 | (c)
49859.018 | 6.448 | 6.432 | -4.982 | -4.998 | 1471 | 1522 | 1526 | 650 | 4965 | 4518 |  | CORR | CIGR | 02:54 | 03:03 | 03:03 | 33 | 109 | 11 | EXT |  | 0.89 | (c)
49861.836 | 9.266 | 9.239 | -2.164 | -2.191 | -2206 | -2111 | -2097 | 25 | 2163 | 4518 |  | CORR | CIGR | 05:01 | 05:16 | 05:19 | 28 | 218 | 10 | EXT |  | 0.89 | (c)
49862.501 | 9.931 | 9.911 | -1.499 | -1.519 | -2191 | -2025 | -2093 | 40 | 1484 | 4518 |  | CORR | CIGR | 05:03 | 05:30 | 05:19 | 35 | 196 | 11 | EXT |  | 0.89 | (c)
49862.758 | 10.188 | 9.738 | -1.242 | -1.692 | -1994 | -1952 | -1950 | 237 | 1011 | 4518 |  | CORR | GENE | 05:35 | 05:42 | 05:42 | 681 | 87 | 10 | EXT |  | 0.95 | (c)
49863.399 | 10.829 | 10.813 | -0.601 | -0.617 | -2187 | -2013 | -2072 | 44 | 572 | 4518 |  | CORR | CIGR | 05:04 | 05:32 | 05:23 | 45 | 229 | 10 | EXT |  | 0.89 | (c)
49864.118 | 0.118 | 0.037 | -11.357 | -11.438 | 1183 | 1206 | 1203 | 1006 | 37 | 4519 |  | CORR | AXGR | 05:37 | 05:41 | 05:40 | 314 | 42 | 10 | EXT |  | 0.92 | (c)
49880.088 | 4.613 | 4.597 | -6.327 | -6.343 | 2095 | 2176 | 2196 | 0 | 4597 | 4520 |  | CORR | CIGR | 04:38 | 04:51 | 04:54 | 23 | 201 | 10 | EXT |  | 0.89 | (c)
49880.169 | 4.694 | 4.623 | -6.246 | -6.317 | -2077 | -1660 | -1824 | 154 | 4623 | 4520 |  | CORR | GENE | 05:25 | 06:32 | 06:05 | 124 | 505 | 11 | EXT |  | 0.9 | (c)
49880.407 | 4.932 | 4.868 | -6.008 | -6.072 | 1796 | 1881 | 1988 | 50 | 4868 | 4520 |  | CORR | GENE | 03:50 | 04:03 | 04:21 | 72 | 385 | 10 | EXT |  | 0.89 | (c)
49880.558 | 5.083 | 5.051 | -5.857 | -5.889 | -2208 | -1940 | -1874 | 22 | 5051 | 4520 |  | CORR | GENE | 05:03 | 05:47 | 05:57 | 96 | 668 | 12 | EXT |  | 0.89 | (c)
49881.486 | 6.011 | 6.004 | -4.929 | -4.936 | 1769 | 1859 | 1837 | 325 | 4915 | 4520 |  | CORR | CIGR | 03:45 | 03:60 | 03:56 | 21 | 137 | 10 | EXT |  | 0.89 | (c)
49887.399 | 0.984 | 0.859 | -10.391 | -10.516 | -1803 | -1789 | -1790 | 428 | 859 | 4521 |  | CORR | AXGR | 06:42 | 06:44 | 06:44 | 169 | 25 | 14 | EXT |  | 0.91 | (c)
49887.77 | 1.355 | 1.243 | -10.02 | -10.132 | -1953 | -1815 | -1820 | 277 | 1243 | 4521 |  | CORR | GENE | 06:18 | 06:40 | 06:39 | 214 | 266 | 10 | EXT |  | 0.91 | (c)
49893.349 | 6.934 | 6.906 | -4.441 | -4.469 | 989 | 1070 | 1065 | 989 | 4266 | 4521 |  | ARTD | GENE | 02:13 | 02:26 | 02:25 | 203 | 152 |  | EXT | Наплавка. |  | (c)
49894.94 | 8.525 | 8.516 | -2.85 | -2.859 | 2070 | 2129 | 2128 | 44 | 2831 | 4521 |  | CORR | CIGR | 05:07 | 05:17 | 05:17 | 28 | 117 | 10 | EXT |  | 0.89 | (c)
49898.019 | 0.229 | 0.038 | -11.116 | -11.307 | 2132 | 2146 | 2160 | 43 | 38 | 4522 |  | CORR | GENE | 06:12 | 06:14 | 06:16 | 410 | 55 | 10 | EXT |  | 0.93 | (c)
49898.347 | 0.557 | 0.517 | -10.788 | -10.828 | 2025 | 2076 | 2062 | 132 | 517 | 4522 |  | CORR | GENE | 05:54 | 06:03 | 06:00 | 60 | 73 | 24 | EXT |  | 0.89 | (c)
49902.306 | 4.516 | 4.505 | -6.829 | -6.84 | 989 | 1450 | 1305 | 609 | 4505 | 4522 |  | CORR | GENE | 03:07 | 04:22 | 03:58 | 89 | 633 | 13 | EXT |  | 0.89 | (c)
49902.824 | 5.034 | 4.999 | -6.311 | -6.346 | 1840 | 2107 | 2021 | 29 | 4999 | 4522 |  | CORR | GENE | 05:25 | 06:08 | 05:54 | 62 | 361 | 12 | EXT |  | 0.89 | (c)
49917.198 | 8.063 | 8.047 | -3.122 | -3.138 | 1738 | 1917 | 1854 | 260 | 3113 | 4523 |  | CORR | CIGR | 05:57 | 06:26 | 06:16 | 25 | 232 | 10 | EXT |  | 0.89 | (c)
49919.455 | 10.32 | 10.288 | -0.865 | -0.897 | 1353 | 1983 | 1725 | 134 | 780 | 4523 |  | CORR | GENE | 04:55 | 06:37 | 05:55 | 117 | 743 | 11 | EXT |  | 0.89 | (c)
49920.349 | 0.029 | 0.01 | -10.821 | -10.84 | 2145 | -1769 | -1951 | 0 | 10 | 4524 |  | CORR | GENE | 04:28 | 05:56 | 05:27 | 86 | 730 | 15 | EXT |  | 0.89 | (c)
49923.025 | 2.705 | 2.686 | -8.145 | -8.164 | -1822 | -1691 | -1731 | 409 | 2686 | 4524 |  | CORR | CIGR | 05:47 | 06:09 | 06:02 | 22 | 181 | 11 | EXT |  | 0.89 | (c)
49923.376 | 3.056 | 3.051 | -7.794 | -7.799 | -1725 | -1682 | -1679 | 506 | 3051 | 4524 |  | CORR | CIGR | 06:03 | 06:10 | 06:11 | 18 | 92 | 10 | EXT |  | 0.89 | (c)
49928.601 | 8.281 | 8.204 | -2.569 | -2.646 | -2188 | -2173 | -2176 | 43 | 2524 | 4524 |  | CORR | AXGR | 04:48 | 04:51 | 04:50 | 122 | 24 | 12 | EXT |  | 0.9 | (c)
49929.498 | 9.178 | 9.105 | -1.672 | -1.745 | -1685 | -1590 | -1567 | 546 | 1653 | 4524 |  | CORR | GENE | 06:10 | 06:25 | 06:29 | 92 | 236 | 11 | EXT |  | 0.89 | (c)
49930.249 | 9.929 | 9.922 | -0.921 | -0.928 | -1078 | -1037 | -1034 | 989 | 904 | 4524 |  | CORR | CIGR | 07:47 | 07:54 | 07:55 | 24 | 89 | 12 | EXT |  | 0.89 | (c)
49949.764 | 7.179 | 7.163 | -4.126 | -4.142 | -777 | -505 | -575 | 374 | 4100 | 4526 |  | CORR | CIGR | 07:33 | 08:16 | 08:05 | 42 | 402 | 10 | EXT |  | 0.89 | (c)
49953.228 | 10.643 | 10.564 | -0.662 | -0.741 | -1523 | -1474 | -1490 | 707 | 538 | 4526 |  | CORR | GENE | 05:32 | 05:40 | 05:37 | 203 | 67 | 13 | EXT |  | 0.91 | (c)
49953.797 | 11.212 | 11.18 | -0.093 | -0.125 | -1542 | -1471 | -1417 | 688 | 59 | 4526 |  | CORR | GENE | 05:29 | 05:40 | 05:49 | 66 | 250 | 13 | EXT |  | 0.89 | (c)
49954.283 | 0.393 | 0.369 | -2.402 | -2.426 | -1610 | -1543 | -1542 | 620 | 369 | 4527 |  | CORR | CIGR | 05:21 | 05:32 | 05:32 | 24 | 136 | 12 | EXT |  | 0.89 | (c)
49956.62 | 2.73 | 2.694 | -0.065 | -0.101 | -1819 | -1648 | -1602 | 411 | 36 | 4527 |  | CORR | GENE | 04:47 | 05:15 | 05:23 | 65 | 435 | 11 | EXT |  | 0.89 | (c)
49976.954 | 0.754 | 0.745 | -10.876 | -10.885 | -1470 | -1361 | -1382 | 1295 | 745 | 4530 |  | CORR | CIGR | 06:13 | 06:31 | 06:27 | 33 | 176 | 12 | EXT |  | 0.89 | (c)
49977.698 | 1.498 | 1.492 | -10.132 | -10.138 | -1481 | -1329 | -1383 | 1285 | 1492 | 4530 |  | CORR | CIGR | 06:11 | 06:36 | 06:27 | 40 | 196 | 14 | EXT |  | 0.89 | (c)
49978.076 | 1.876 | 1.876 | -9.754 | -9.754 | -1476 | -1329 | -1352 | 1229 | 1876 | 4530 |  | CORR | CIGR | 06:12 | 06:36 | 06:32 | 37 | 247 | 14 | EXT |  | 0.89 | (c)
49983.504 | 7.304 | 7.236 | -4.326 | -4.394 | -1379 | -1363 | -1320 | 1261 | 4253 | 4530 |  | DENT | GENE | 06:28 | 06:30 | 06:37 | 141 | 118 | 0.4 | N/A | Глубина вмятины: 6 мм (0,4%). Линейка: 14 см в (724 см; 06:30 ч:мин) |  | (c)
49984.653 | 8.453 | 8.444 | -3.177 | -3.186 | -1703 | -1604 | -1590 | 1476 | 3152 | 4530 |  | CORR | CIGR | 05:35 | 05:51 | 05:54 | 34 | 227 | 10 | EXT |  | 0.89 | (c)
49992.605 | 4.775 | 4.696 | -6.755 | -6.834 | -1608 | -1588 | -1547 | 1487 | 4696 | 4531 |  | DENT | GENE | 07:13 | 07:16 | 07:22 | 149 | 121 | 0.4 | N/A | Глубина вмятины: 6 мм (0,4%). Линейка: 15 см в (470 см; 07:16 ч:мин) |  | (c)
49996.934 | 9.104 | 9.099 | -2.426 | -2.431 | -917 | -866 | -869 | 821 | 2408 | 4531 |  | CORR | CIGR | 09:04 | 09:12 | 09:12 | 23 | 96 | 13 | EXT |  | 0.89 | (c)
49997.264 | 9.434 | 9.356 | -2.096 | -2.174 | 1482 | 1531 | 1546 | 1482 | 2023 | 4531 |  | DENT | GENE | 03:31 | 03:39 | 03:42 | 151 | 127 | 0.8 | N/A | Глубина вмятины: 12 мм (0,8%). Линейка: 15 см в (936 см; 03:39 ч:мин) |  | (c)
50007.902 | 8.542 | 8.523 | -3.063 | -3.082 | 1564 | 1642 | 1683 | 1564 | 3041 | 4532 |  | CORR | CIGR | 06:55 | 07:07 | 07:14 | 41 | 238 | 10 | EXT |  | 0.89 | (c)
50010.176 | 10.816 | 10.774 | -0.789 | -0.831 | 656 | 692 | 788 | 656 | 788 | 4532 |  | CORR | CIGR | 04:28 | 04:34 | 04:49 | 43 | 264 | 10 | EXT |  | 0.89 | (c)
50031.814 | 9.854 | 9.843 | -1.201 | -1.212 | -1720 | -1588 | -1625 | 510 | 1170 | 4534 |  | CORR | CIGR | 06:31 | 06:52 | 06:46 | 42 | 190 | 15 | EXT |  | 0.89 | (c)
50038.393 | 5.378 | 5.374 | -5.542 | -5.546 | 1946 | 1990 | 1991 | 196 | 5374 | 4535 |  | CORR | CIGR | 05:20 | 05:27 | 05:27 | 19 | 89 | 10 | EXT |  | 0.89 | (c)
50038.572 | 5.557 | 5.546 | -5.363 | -5.374 | 1575 | 1811 | 1714 | 379 | 5332 | 4535 |  | CORR | CIGR | 04:20 | 04:58 | 04:42 | 42 | 276 | 10 | EXT |  | 0.89 | (c)
50038.663 | 5.648 | 5.567 | -5.272 | -5.353 | 1521 | 1535 | 1540 | 672 | 5179 | 4535 |  | CORR | AXGR | 04:11 | 04:13 | 04:14 | 174 | 38 | 11 | EXT |  | 0.9 | (c)
50039.038 | 6.023 | 5.986 | -4.897 | -4.934 | 1384 | 1495 | 1515 | 585 | 4876 | 4535 |  | CORR | GENE | 03:49 | 04:07 | 04:10 | 58 | 261 | 13 | EXT |  | 0.89 | (c)
50043.746 | 10.731 | 10.724 | -0.189 | -0.196 | 1512 | 1570 | 1569 | 604 | 178 | 4535 |  | CORR | CIGR | 04:10 | 04:19 | 04:19 | 18 | 114 | 11 | EXT |  | 0.89 | (c)
50044.16 | 0.225 | 0.17 | -11.045 | -11.1 | -2123 | -1904 | -1965 | 1806 | 170 | 4536 |  | CORR | GENE | 03:43 | 04:19 | 04:09 | 73 | 317 | 11 | EXT |  | 0.89 | (c)
50044.984 | 1.049 | 1.01 | -10.221 | -10.26 | 1620 | 1695 | 1791 | 1620 | 1010 | 4536 |  | CORR | GENE | 01:47 | 01:60 | 02:15 | 67 | 342 | 10 | EXT |  | 0.89 | (c)
50045.009 | 1.074 | 1.052 | -10.196 | -10.218 | -2159 | -2116 | -2122 | 2085 | 1052 | 4536 |  | CORR | CIGR | 03:38 | 03:45 | 03:44 | 30 | 74 | 10 | EXT |  | 0.89 | (c)
50055.659 | 0.454 | 0.446 | -11.136 | -11.144 | 1416 | 1480 | 1468 | 1416 | 446 | 4537 |  | CORR | CIGR | 04:59 | 05:09 | 05:07 | 24 | 104 | 10 | EXT |  | 0.89 | (c)
50056.106 | 0.901 | 0.844 | -10.689 | -10.746 | 1683 | 1736 | 1735 | 1683 | 844 | 4537 |  | CORR | GENE | 05:42 | 05:50 | 05:50 | 67 | 104 | 13 | EXT |  | 0.89 | (c)
50067.604 | 0.809 | 0.752 | -9.656 | -9.713 | -2012 | -1957 | -1957 | 1903 | 752 | 4538 |  | DENT | GENE | 01:11 | 01:20 | 01:20 | 117 | 109 | 0.5 | N/A | Глубина вмятины: 7 мм (0,5%). Линейка: 12 см в (75 см; 01:20 ч:мин) |  | (c)
50070.287 | 3.492 | 3.436 | -6.973 | -7.029 | -211 | -189 | -194 | 178 | 3436 | 4538 |  | CORR | AXGR | 06:01 | 06:05 | 06:04 | 155 | 33 | 14 | EXT |  | 0.91 | (c)
50070.406 | 3.611 | 3.404 | -6.854 | -7.061 | -79 | -37 | -20 | 0 | 3404 | 4538 |  | CORR | GENE | 06:23 | 06:29 | 06:32 | 221 | 117 | 12 | EXT |  | 0.91 | (c)
50076.216 | 9.421 | 9.414 | -1.044 | -1.051 | -544 | -510 | -505 | 466 | 1034 | 4538 |  | CORR | CIGR | 05:08 | 05:13 | 05:14 | 17 | 78 | 11 | EXT |  | 0.89 | (c)
50076.274 | 9.479 | 9.422 | -0.986 | -1.043 | -344 | -293 | -311 | 278 | 827 | 4538 |  | CORR | GENE | 05:40 | 05:48 | 05:45 | 216 | 66 | 12 | EXT |  | 0.91 | (c)
50076.578 | 9.783 | 9.724 | -0.682 | -0.741 | -610 | -520 | -464 | 319 | 630 | 4538 |  | CORR | GENE | 04:57 | 05:12 | 05:21 | 111 | 291 | 28 | EXT |  | 0.91 | (c)
50095.968 | 7.288 | 7.268 | -4.142 | -4.162 | -2080 | -2017 | -2017 | 1953 | 4124 | 4540 |  | CORR | CIGR | 06:13 | 06:23 | 06:23 | 38 | 127 | 17 | EXT |  | 0.89 | (c)
50104.638 | 4.528 | 4.502 | -6.787 | -6.813 | 1274 | 1327 | 1333 | 1274 | 4502 | 4541 |  | CORR | CIGR | 05:48 | 05:56 | 05:57 | 27 | 118 | 10 | EXT |  | 0.89 | (c)
50171.361 | 3.421 | 3.408 | -7.564 | -7.577 | 1451 | 1497 | 1495 | 691 | 3408 | 4547 |  | CORR | CIGR | 06:13 | 06:20 | 06:20 | 27 | 89 | 14 | EXT |  | 0.89 | (c)
50191.55 | 1.345 | 1.278 | -10.095 | -10.162 | -2173 | -2169 | -2155 | 58 | 1278 | 4549 |  | CORR | AXGR | 06:35 | 06:36 | 06:38 | 150 | 35 | 10 | EXT |  | 0.9 | (c)
50193.126 | 2.921 | 2.867 | -8.519 | -8.573 | 1485 | 1735 | 1740 | 236 | 2867 | 4549 |  | CORR | GENE | 04:26 | 05:06 | 05:07 | 79 | 509 | 11 | EXT |  | 0.89 | (c)
50196.207 | 6.002 | 5.949 | -5.438 | -5.491 | 1834 | 1925 | 2021 | 23 | 5416 | 4549 |  | CORR | GENE | 05:22 | 05:37 | 05:52 | 75 | 374 | 14 | EXT |  | 0.89 | (c)
50196.717 | 6.512 | 6.487 | -4.928 | -4.953 | 1571 | 1624 | 1683 | 435 | 4898 | 4549 |  | CORR | GENE | 04:40 | 04:48 | 04:58 | 55 | 225 | 10 | EXT |  | 0.89 | (c)
50201.443 | 11.238 | 11.23 | -0.202 | -0.21 | 1513 | 1541 | 1550 | 644 | 190 | 4549 |  | CORR | CIGR | 04:30 | 04:35 | 04:36 | 20 | 74 | 10 | EXT |  | 0.89 | (c)
50202.501 | 0.856 | 0.847 | -10.064 | -10.073 | 1401 | 1526 | 1505 | 622 | 847 | 4550 |  | CORR | CIGR | 04:17 | 04:37 | 04:34 | 33 | 207 | 14 | EXT |  | 0.89 | (c)
50203.738 | 2.093 | 2.078 | -8.827 | -8.842 | 1451 | 1530 | 1517 | 648 | 2078 | 4550 |  | CORR | CIGR | 04:25 | 04:38 | 04:36 | 37 | 131 | 10 | EXT |  | 0.89 | (c)
50210.177 | 8.532 | 8.514 | -2.388 | -2.406 | 2219 | -2190 | -2187 | 0 | 2374 | 4550 |  | CORR | CIGR | 06:29 | 06:37 | 06:38 | 32 | 110 | 10 | EXT |  | 0.89 | (c)
50214.384 | 1.819 | 1.819 | -9.176 | -9.176 | -1098 | -1039 | -1036 | 974 | 1819 | 4551 |  | CORR | CIGR | 07:12 | 07:21 | 07:22 | 24 | 124 | 10 | EXT |  | 0.89 | (c)
50214.454 | 1.889 | 1.573 | -9.106 | -9.422 | -1769 | -1700 | -1699 | 1629 | 1573 | 4551 |  | CORR | GENE | 05:23 | 05:34 | 05:35 | 438 | 140 | 12 | EXT |  | 0.94 | (c)
50215.987 | 3.422 | 3.412 | -7.573 | -7.583 | -1931 | -1877 | -1886 | 1840 | 3412 | 4551 |  | CORR | CIGR | 04:57 | 05:06 | 05:04 | 25 | 91 | 11 | EXT |  | 0.89 | (c)
50218.054 | 5.489 | 5.433 | -5.506 | -5.562 | -1710 | -1523 | -1590 | 1470 | 5433 | 4551 |  | CORR | GENE | 05:33 | 06:03 | 05:52 | 69 | 240 | 11 | EXT |  | 0.89 | (c)
50218.308 | 5.743 | 5.733 | -5.252 | -5.262 | -1801 | -1671 | -1727 | 1654 | 5236 | 4551 |  | CORR | CIGR | 05:18 | 05:39 | 05:30 | 26 | 147 | 11 | EXT |  | 0.89 | (c)
50218.395 | 5.83 | 5.583 | -5.165 | -5.412 | -1647 | -1569 | -1525 | 1403 | 4992 | 4551 |  | CORR | GENE | 05:43 | 05:56 | 06:03 | 420 | 244 | 13 | EXT |  | 0.95 | (c)
50219.052 | 6.487 | 6.275 | -4.508 | -4.72 | -1545 | -1387 | -1381 | 1217 | 4427 | 4551 |  | CORR | GENE | 05:59 | 06:25 | 06:26 | 293 | 328 | 13 | EXT |  | 0.93 | (c)
50220.054 | 7.489 | 7.223 | -3.506 | -3.772 | -1839 | -1770 | -1724 | 1608 | 2734 | 4551 |  | CORR | GENE | 05:12 | 05:23 | 05:31 | 1038 | 231 | 10 | EXT |  | 0.96 | (c)
50220.696 | 8.131 | 7.905 | -2.864 | -3.09 | -1428 | -1314 | -1319 | 1211 | 2435 | 4551 |  | CORR | GENE | 06:18 | 06:37 | 06:36 | 655 | 217 | 11 | EXT |  | 0.95 | (c)
50221.221 | 8.656 | 8.65 | -2.339 | -2.345 | -911 | -899 | -900 | 889 | 2327 | 4551 |  | CORR | PITT | 07:42 | 07:44 | 07:44 | 18 | 22 | 16 | EXT |  | 0.89 | (c)
50221.377 | 8.812 | 8.721 | -2.183 | -2.274 | -1768 | -1635 | -1683 | 1599 | 2034 | 4551 |  | CORR | GENE | 05:24 | 05:45 | 05:37 | 240 | 169 | 11 | EXT |  | 0.91 | (c)
50222.482 | 9.917 | 9.89 | -1.078 | -1.105 | -1537 | -1412 | -1455 | 1373 | 1013 | 4551 |  | CORR | GENE | 06:01 | 06:21 | 06:14 | 92 | 164 | 10 | EXT |  | 0.89 | (c)
50222.742 | 10.177 | 10.089 | -0.818 | -0.906 | -1761 | -1735 | -1711 | 1660 | 798 | 4551 |  | CORR | GENE | 05:25 | 05:29 | 05:33 | 108 | 101 | 10 | EXT |  | 0.89 | (c)
50222.872 | 10.307 | 10.13 | -0.688 | -0.865 | -1492 | -1383 | -1411 | 1330 | 452 | 4551 |  | CORR | GENE | 06:08 | 06:26 | 06:21 | 413 | 162 | 11 | EXT |  | 0.94 | (c)
50233.606 | 10.046 | 10.033 | -1.534 | -1.547 | 1608 | 1762 | 1700 | 1608 | 1510 | 4552 |  | CORR | CIGR | 05:47 | 06:11 | 06:01 | 37 | 184 | 13 | EXT |  | 0.89 | (c)
50241.862 | 6.722 | 6.703 | -4.688 | -4.707 | 1965 | 2064 | 2093 | 1965 | 4634 | 4553 |  | CORR | GENE | 06:11 | 06:27 | 06:32 | 73 | 256 | 10 | EXT |  | 0.89 | (c)
50241.963 | 6.823 | 6.815 | -4.587 | -4.595 | 2004 | 2073 | 2059 | 2004 | 4574 | 4553 |  | CORR | CIGR | 06:18 | 06:29 | 06:26 | 21 | 109 | 15 | EXT |  | 0.89 | (c)
50242.774 | 7.634 | 7.619 | -3.776 | -3.791 | 1578 | 1639 | 1643 | 1578 | 3767 | 4553 |  | CORR | CIGR | 05:09 | 05:19 | 05:19 | 24 | 131 | 15 | EXT |  | 0.89 | (c)
50243.601 | 8.461 | 8.431 | -2.949 | -2.979 | 1168 | 1353 | 1363 | 1168 | 2934 | 4553 |  | CORR | CIGR | 04:03 | 04:32 | 04:34 | 45 | 391 | 10 | EXT |  | 0.89 | (c)
50243.973 | 8.833 | 8.823 | -2.577 | -2.587 | 1661 | 1766 | 1803 | 1661 | 2555 | 4553 |  | CORR | CIGR | 05:22 | 05:39 | 05:45 | 32 | 285 | 12 | EXT |  | 0.89 | (c)
50246.55 | 0 | -0.045 | -11.355 | -11.4 | 1701 | -2173 | 2056 | 1701 |  | 4554 | Нарушение формы кольцевого шва | GWAN |  | 03:52 | 05:26 | 04:49 | 0 | 710 |  | EXT | Нарушение формы кольцевого шва |  | (c)
50246.55 | 0 | -0.037 | -11.355 | -11.392 | -1638 | -1512 | -1485 | 1331 |  | 4554 | Вышлифовка на шве | GWAN | GENE | 06:53 | 07:13 | 07:17 | 69 | 306 | 11 | EXT | Вышлифовка на шве |  | (c)
50246.55 | 0 | -0.035 | -11.355 | -11.39 | -1896 | -1511 | -1413 | 930 |  | 4554 | Нарушение формы кольцевого шва | GWAN |  | 06:11 | 07:13 | 07:29 | 0 | 967 |  | EXT | Нарушение формы кольцевого шва |  | (c)
50247.014 | 0.464 | 0.443 | -10.891 | -10.912 | -1603 | -1502 | -1497 | 1390 | 443 | 4554 |  | CORR | CIGR | 06:58 | 07:15 | 07:16 | 37 | 213 | 10 | EXT |  | 0.89 | (c)
50251.699 | 5.149 | 5.124 | -6.206 | -6.231 | 2145 | 2170 | 2183 | 2145 | 5124 | 4554 |  | CORR | CIGR | 05:03 | 05:07 | 05:09 | 25 | 76 | 10 | EXT |  | 0.89 | (c)
50252.372 | 5.822 | 5.812 | -5.533 | -5.543 | 1831 | 2030 | 1974 | 1831 | 5509 | 4554 |  | CORR | CIGR | 04:13 | 04:45 | 04:36 | 34 | 286 | 10 | EXT |  | 0.89 | (c)
50253.412 | 6.862 | 6.846 | -4.493 | -4.509 | -1756 | -1659 | -1685 | 1613 | 4482 | 4554 |  | CORR | CIGR | 06:34 | 06:49 | 06:45 | 27 | 143 | 10 | EXT |  | 0.89 | (c)
50255.209 | 8.659 | 8.653 | -2.696 | -2.702 | 2199 | -2169 | -2163 | 2064 | 2669 | 4554 |  | CORR | CIGR | 05:12 | 05:27 | 05:28 | 33 | 199 | 10 | EXT |  | 0.89 | (c)
50257.132 | 10.582 | 10.453 | -0.773 | -0.902 | 2082 | 2120 | 2116 | 2082 | 604 | 4554 |  | CORR | GENE | 04:53 | 04:59 | 04:59 | 298 | 68 | 10 | EXT |  | 0.92 | (c)
50257.709 | 11.159 | 10.945 | -0.196 | -0.41 | -1609 | -1523 | -1558 | 1506 | 141 | 4554 |  | CORR | GENE | 06:57 | 07:11 | 07:06 | 269 | 103 | 13 | EXT |  | 0.92 | (c)
50260.345 | 2.44 | 2.292 | -9.15 | -9.298 | 49 | 320 | 217 | 49 | 2292 | 4555 |  | CORR | GENE | 06:10 | 06:53 | 06:37 | 285 | 337 | 11 | EXT |  | 0.92 | (c)
50260.755 | 2.85 | 2.715 | -8.74 | -8.875 | -16 | 263 | 212 | 0 | 2715 | 4555 |  | CORR | GENE | 05:59 | 06:44 | 06:36 | 193 | 456 | 16 | EXT |  | 0.92 | (c)
50260.974 | 3.069 | 2.964 | -8.521 | -8.626 | 88 | 185 | 166 | 88 | 2964 | 4555 |  | CORR | GENE | 06:16 | 06:32 | 06:29 | 294 | 157 | 11 | EXT |  | 0.92 | (c)
50262.068 | 4.163 | 3.991 | -7.427 | -7.599 | -257 | -186 | -138 | 19 | 3991 | 4555 |  | CORR | GENE | 05:20 | 05:32 | 05:39 | 177 | 238 | 10 | EXT |  | 0.9 | (c)
50262.438 | 4.533 | 4.313 | -7.057 | -7.277 | -180 | -127 | -118 | 56 | 4313 | 4555 |  | CORR | GENE | 05:33 | 05:41 | 05:43 | 668 | 124 | 10 | EXT |  | 0.95 | (c)
50262.716 | 4.811 | 4.797 | -6.779 | -6.793 | -39 | 52 | 33 | 0 | 4797 | 4555 |  | CORR | CIGR | 05:55 | 06:10 | 06:07 | 28 | 144 | 13 | EXT |  | 0.89 | (c)
50262.995 | 5.09 | 5.081 | -6.5 | -6.509 | 59 | 103 | 116 | 59 | 5081 | 4555 |  | CORR | GENE | 06:11 | 06:18 | 06:20 | 100 | 113 | 11 | EXT |  | 0.89 | (c)
50263.223 | 5.318 | 5.285 | -6.272 | -6.305 | 70 | 179 | 140 | 70 | 5285 | 4555 |  | CORR | CIGR | 06:13 | 06:31 | 06:24 | 33 | 141 | 11 | EXT |  | 0.89 | (c)
50263.651 | 5.746 | 5.514 | -5.844 | -6.076 | 28 | 85 | 128 | 28 | 5514 | 4555 |  | CORR | GENE | 06:06 | 06:15 | 06:22 | 272 | 200 | 10 | EXT |  | 0.92 | (c)
50263.873 | 5.968 | 5.926 | -5.622 | -5.664 | 41 | 145 | 135 | 41 | 5619 | 4555 |  | CORR | CIGR | 06:08 | 06:25 | 06:24 | 45 | 189 | 10 | EXT |  | 0.89 | (c)
50263.932 | 6.027 | 5.225 | -5.563 | -6.365 | -195 | -114 | -125 | 54 | 5225 | 4555 |  | CORR | GENE | 05:30 | 05:43 | 05:42 | 890 | 141 | 12 | EXT |  | 0.97 | (c)
50264.027 | 6.122 | 6.087 | -5.468 | -5.503 | 535 | 795 | 705 | 535 | 5468 | 4555 |  | CORR | CIGR | 07:28 | 08:10 | 07:55 | 35 | 340 | 10 | EXT |  | 0.89 | (c)
50264.847 | 6.942 | 6.907 | -4.648 | -4.683 | -410 | -147 | -242 | 74 | 4593 | 4555 |  | CORR | GENE | 04:55 | 05:38 | 05:23 | 90 | 337 | 10 | EXT |  | 0.89 | (c)
50265.146 | 7.241 | 7.217 | -4.349 | -4.373 | 68 | 207 | 166 | 68 | 4328 | 4555 |  | CORR | CIGR | 06:13 | 06:35 | 06:29 | 45 | 196 | 10 | EXT |  | 0.89 | (c)
50269.376 | 11.471 | 10.628 | -0.119 | -0.962 | 61 | 121 | 165 | 61 | 81 | 4555 |  | CORR | GENE | 06:12 | 06:21 | 06:28 | 881 | 208 | 13 | EXT |  | 0.98 | (c)
50274.345 | 4.85 | 4.784 | -6.43 | -6.496 | 635 | 686 | 678 | 635 | 4784 | 4556 |  | CORR | GENE | 04:23 | 04:31 | 04:30 | 276 | 87 | 10 | EXT |  | 0.92 | (c)
50274.998 | 5.503 | 5.493 | -5.777 | -5.787 | 1123 | 1167 | 1171 | 1011 | 5493 | 4556 |  | CORR | CIGR | 05:42 | 05:49 | 05:50 | 31 | 97 | 12 | EXT |  | 0.89 | (c)
50280.775 | 0 | -0.05 | -11.485 | -11.535 | -844 | -511 | -467 | 89 |  | 4557 | Нарушение формы кольцевого шва | GWAN |  | 09:14 | 10:08 | 10:15 | 0 | 754 |  | EXT | Нарушение формы кольцевого шва |  | (c)
50284.361 | 3.586 | 3.58 | -7.899 | -7.905 | 1949 | -2157 | -2175 | 0 | 3580 | 4557 |  | CORR | GENE | 04:45 | 05:42 | 05:39 | 98 | 675 | 10 | EXT |  | 0.89 | (c)
50284.703 | 3.928 | 3.866 | -7.557 | -7.619 | -2215 | -2180 | -2195 | 16 | 3866 | 4557 |  | CORR | AXGR | 05:33 | 05:38 | 05:36 | 150 | 41 | 14 | EXT |  | 0.9 | (c)
50285.605 | 4.83 | 4.818 | -6.655 | -6.667 | -2175 | -1926 | -2020 | 56 | 4818 | 4557 |  | CORR | CIGR | 05:39 | 06:19 | 06:04 | 40 | 311 | 10 | EXT |  | 0.89 | (c)
50289.109 | 8.334 | 8.323 | -3.151 | -3.162 | -2116 | -2060 | -2062 | 115 | 3069 | 4557 |  | CORR | GENE | 05:49 | 05:58 | 05:58 | 93 | 108 | 11 | EXT |  | 0.89 | (c)
50289.99 | 9.215 | 9.206 | -2.27 | -2.279 | -2121 | -2084 | -2059 | 109 | 2256 | 4557 |  | CORR | CIGR | 05:48 | 05:54 | 05:58 | 23 | 125 | 14 | EXT |  | 0.89 | (c)
50293.387 | 1.127 | 1.046 | -10.118 | -10.199 | 2207 | -2016 | -1979 | 0 | 1046 | 4558 |  | CORR | GENE | 08:12 | 08:50 | 08:56 | 176 | 550 | 14 | EXT |  | 0.91 | (c)
50294.132 | 1.872 | 1.856 | -9.373 | -9.389 | 2220 | -2160 | -2155 | 0 | 1856 | 4558 |  | CORR | GENE | 08:14 | 08:27 | 08:28 | 88 | 173 | 10 | EXT |  | 0.89 | (c)
50319.166 | 5.401 | 5.389 | -5.954 | -5.966 | 966 | 1016 | 1011 | 966 | 5389 | 4560 |  | CORR | CIGR | 05:01 | 05:09 | 05:08 | 28 | 90 | 10 | EXT |  | 0.89 | (c)
50319.296 | 5.531 | 5.516 | -5.824 | -5.839 | 1127 | 1220 | 1195 | 967 | 5516 | 4560 |  | CORR | GENE | 05:27 | 05:42 | 05:38 | 260 | 137 | 10 | EXT |  | 0.91 | (c)
50320.681 | 6.916 | 6.897 | -4.439 | -4.458 | 1581 | 1780 | 1701 | 410 | 4414 | 4560 |  | CORR | CIGR | 06:40 | 07:12 | 06:59 | 44 | 239 | 17 | EXT |  | 0.89 | (c)
50320.895 | 7.13 | 7.119 | -4.225 | -4.236 | 446 | 480 | 492 | 446 | 4214 | 4560 |  | CORR | CIGR | 03:37 | 03:42 | 03:44 | 22 | 91 | 12 | EXT |  | 0.89 | (c)
50323.895 | 10.13 | 10.108 | -1.225 | -1.247 | 1240 | 1557 | 1414 | 643 | 1213 | 4560 |  | CORR | CIGR | 05:45 | 06:36 | 06:13 | 34 | 348 | 11 | EXT |  | 0.89 | (c)
50324.243 | 10.478 | 10.447 | -0.877 | -0.908 | 1664 | 1721 | 1729 | 437 | 849 | 4560 |  | CORR | GENE | 06:53 | 07:02 | 07:04 | 59 | 130 | 14 | EXT |  | 0.89 | (c)
50324.366 | 10.601 | 10.579 | -0.754 | -0.776 | 1501 | 1559 | 1609 | 512 | 703 | 4560 |  | CORR | GENE | 06:27 | 06:36 | 06:44 | 73 | 217 | 16 | EXT |  | 0.89 | (c)
50324.665 | 10.9 | 10.896 | -0.455 | -0.459 | 1129 | 1440 | 1309 | 741 | 397 | 4560 |  | CORR | GENE | 05:27 | 06:17 | 05:56 | 62 | 360 | 13 | EXT |  | 0.89 | (c)
50325.405 | 0.285 | 0.182 | -11.13 | -11.233 | 454 | 476 | 476 | 454 | 182 | 4561 |  | ARTD | AXGR | 03:60 | 04:03 | 04:03 | 275 | 45 |  | EXT | Эквивалент потери металла 11%. |  | (c)
50337.41 | 0.875 | 0.455 | -9.985 | -10.405 | 63 | 82 | 91 | 63 | 455 | 4562 |  | CORR | GENE | 02:59 | 03:02 | 03:03 | 451 | 56 | 12 | EXT |  | 0.94 | (c)
50337.569 | 1.034 | 1.019 | -9.826 | -9.841 | 127 | 190 | 208 | 127 | 1019 | 4562 |  | CORR | CIGR | 03:09 | 03:19 | 03:22 | 38 | 162 | 12 | EXT |  | 0.89 | (c)
50338.499 | 1.964 | 1.958 | -8.896 | -8.902 | 955 | 987 | 990 | 955 | 1958 | 4562 |  | CORR | CIGR | 05:23 | 05:28 | 05:28 | 27 | 70 | 11 | EXT |  | 0.89 | (c)
50338.629 | 2.094 | 2.079 | -8.766 | -8.781 | 724 | 784 | 784 | 724 | 2079 | 4562 |  | CORR | CIGR | 04:45 | 04:55 | 04:55 | 37 | 121 | 13 | EXT |  | 0.89 | (c)
50338.678 | 2.143 | 2.122 | -8.717 | -8.738 | 460 | 518 | 499 | 460 | 2122 | 4562 |  | CORR | CIGR | 04:03 | 04:12 | 04:09 | 21 | 78 | 11 | EXT |  | 0.89 | (c)
50343.724 | 7.189 | 6.993 | -3.671 | -3.867 | 780 | 830 | 917 | 780 | 3623 | 4562 |  | CORR | GENE | 04:54 | 05:02 | 05:16 | 244 | 273 | 11 | EXT |  | 0.91 | (c)
50369.184 | 10.349 | 10.313 | -1.291 | -1.327 | 402 | 616 | 566 | 402 | 1201 | 4564 |  | CORR | GENE | 04:12 | 04:46 | 04:38 | 126 | 327 | 11 | EXT |  | 0.9 | (c)
50370.566 | 0.091 | 0.084 | -11.454 | -11.461 | -1120 | -1011 | -886 | 652 | 84 | 4565 |  | CORR | CIGR | 04:14 | 04:31 | 04:52 | 41 | 468 | 11 | EXT |  | 0.89 | (c)
50372.509 | 2.034 | 1.937 | -9.511 | -9.608 | -1156 | -1121 | -1119 | 1081 | 1937 | 4565 |  | CORR | GENE | 04:08 | 04:14 | 04:14 | 168 | 76 | 13 | EXT |  | 0.91 | (c)
50382.319 | 0.299 | 0.282 | -11.356 | -11.373 | 1135 | 1210 | 1204 | 1135 | 282 | 4566 |  | CORR | CIGR | 04:35 | 04:47 | 04:46 | 27 | 138 | 10 | EXT |  | 0.89 | (c)
50383.357 | 1.337 | 1.309 | -10.318 | -10.346 | 885 | 1039 | 1144 | 885 | 1309 | 4566 |  | CORR | CIGR | 03:55 | 04:20 | 04:37 | 46 | 518 | 15 | EXT |  | 0.89 | (c)
50384.259 | 2.239 | 2.205 | -9.416 | -9.45 | 1408 | 1522 | 1496 | 1408 | 2205 | 4566 |  | CORR | GENE | 05:19 | 05:38 | 05:34 | 55 | 175 | 10 | EXT |  | 0.89 | (c)
50398.609 | 4.934 | 4.917 | -6.686 | -6.703 | -179 | -130 | -129 | 78 | 4917 | 4567 |  | CORR | CIGR | 05:22 | 05:30 | 05:30 | 17 | 101 | 10 | EXT |  | 0.89 | (c)
50435.56 | 7.68 | 7.666 | -3.075 | -3.089 | -989 | -911 | -932 | 876 | 3061 | 4570 |  | CORR | CIGR | 07:55 | 08:08 | 08:05 | 28 | 113 | 11 | EXT |  | 0.89 | (c)
50442.375 | 3.74 | 3.726 | -7.4 | -7.414 | -1549 | -1490 | -1483 | 681 | 3726 | 4571 |  | CORR | CIGR | 05:44 | 05:53 | 05:54 | 35 | 131 | 12 | EXT |  | 0.89 | (c)
50449.827 | 0.052 | 0.031 | -11.458 | -11.479 | 281 | 557 | 919 | 281 | 31 | 4572 |  | CORR | CIGR | 05:01 | 05:45 | 06:44 | 31 | 1275 | 12 | EXT |  | 0.89 | (c)
50461.412 | 0.127 | 0.043 | -11.308 | -11.392 | -476 | -194 | 13 | 0 | 43 | 4573 |  | CORR | GENE | 06:17 | 07:02 | 07:36 | 93 | 979 | 13 | EXT |  | 0.89 | (c)
50472.608 | 11.323 | 11.307 | -0.112 | -0.128 | -1222 | -960 | -1014 | 806 | 48 | 4573 |  | CORR | GENE | 04:16 | 04:58 | 04:50 | 80 | 416 | 11 | EXT |  | 0.89 | (c)
50499.88 | 4.015 | 3.992 | -7.59 | -7.613 | -2198 | -2082 | -2115 | 2032 | 3992 | 4576 |  | CORR | GENE | 05:22 | 05:41 | 05:35 | 219 | 165 | 12 | EXT |  | 0.91 | (c)
50500.201 | 4.336 | 4.299 | -7.269 | -7.306 | -2191 | -2055 | -2105 | 2020 | 4299 | 4576 |  | CORR | GENE | 05:23 | 05:45 | 05:37 | 48 | 171 | 11 | EXT |  | 0.89 | (c)
50500.809 | 4.944 | 4.877 | -6.661 | -6.728 | 2218 | -2161 | -2077 | 1911 | 4877 | 4576 |  | CORR | GENE | 05:15 | 05:28 | 05:42 | 75 | 332 | 11 | EXT |  | 0.89 | (c)
50518.31 | 0 | -0.043 | -11.35 | -11.393 | -1276 | -921 | -907 | 538 |  | 4578 | Нарушение формы кольцевого шва | GWAN |  | 08:07 | 09:05 | 09:07 | 0 | 739 |  | EXT | Нарушение формы кольцевого шва |  | (c)
50525.3 | 6.99 | 6.961 | -4.36 | -4.389 | -2184 | -2164 | -2167 | 46 | 4261 | 4578 |  | CORR | AXGR | 05:41 | 05:44 | 05:44 | 128 | 34 | 10 | EXT |  | 0.9 | (c)
50525.626 | 7.316 | 7.301 | -4.034 | -4.049 | -1982 | -1928 | -1930 | 249 | 4023 | 4578 |  | CORR | CIGR | 06:14 | 06:22 | 06:22 | 26 | 102 | 12 | EXT |  | 0.89 | (c)
50525.709 | 7.399 | 7.374 | -3.951 | -3.976 | -2150 | -2128 | -2114 | 80 | 3951 | 4578 |  | CORR | CIGR | 05:46 | 05:50 | 05:52 | 25 | 73 | 10 | EXT |  | 0.89 | (c)
50532.349 | 2.689 | 2.672 | -8.706 | -8.723 | 1397 | 1448 | 1431 | 765 | 2672 | 4579 |  | CORR | CIGR | 05:28 | 05:36 | 05:33 | 29 | 69 | 11 | EXT |  | 0.89 | (c)
50536.499 | 6.839 | 6.117 | -4.556 | -5.278 | 2035 | 2057 | 2056 | 154 | 4364 | 4579 |  | SCC | AXGR | 07:11 | 07:14 | 07:14 | 914 | 42 | 35 | EXT |  | 1.19 | (a)
50586.79 | 0 | 0 | -0.356 | -0.356 | 1607 | 2122 | 2018 | 1607 | 0 | 4584а | Непровар / утяжина | GWAN |  | 04:41 | 06:04 | 05:47 | 0 | 821 | 14 | INT | Непровар / утяжина |  | (c)
50609.64 | 0 | -0.026 | -11.395 | -11.421 | -652 | 17 | 119 | 0 |  | 4586 | Нарушение формы кольцевого шва | GWAN |  | 00:31 | 02:19 | 02:35 | 0 | 1543 |  | EXT | Нарушение формы кольцевого шва |  | (c)
50609.64 | 0 | 0 | -11.395 | -11.395 | 1205 | 1610 | 1613 | 209 | 0 | 4586 | Смещение кромок | GWAN |  | 05:30 | 06:36 | 06:36 | 0 | 816 | 20 | EXT | Смещение кромок Наружу Величина смещения - 3.1 мм. |  | (c)
50614.484 | 4.844 | 4.813 | -6.551 | -6.582 | 1165 | 1281 | 1317 | 761 | 4813 | 4586 |  | CORR | CIGR | 05:24 | 05:43 | 05:48 | 44 | 304 | 11 | EXT |  | 0.89 | (c)
50621.035 | 0 | -0.057 | -11.555 | -11.612 | 98 | 390 | 363 | 98 |  | 4587 | Вышлифовка на шве | GWAN | GENE | 00:08 | 00:55 | 00:50 | 94 | 530 | 20 | EXT | Вышлифовка на шве |  | (c)
50621.035 | 0 | -0.026 | -11.555 | -11.581 | 931 | 1178 | 1157 | 931 |  | 4587 | Нарушение формы кольцевого шва | GWAN |  | 02:22 | 03:02 | 02:59 | 0 | 451 |  | EXT | Нарушение формы кольцевого шва |  | (c)
50630.059 | 9.024 | 9.018 | -2.531 | -2.537 | 1775 | 1818 | 1824 | 1775 | 2518 | 4587 |  | CORR | CIGR | 04:38 | 04:45 | 04:46 | 19 | 98 | 11 | EXT |  | 0.89 | (c)
50632.59 | 0 | -0.029 | -11.42 | -11.449 | -1850 | -1355 | -1274 | 698 |  | 4588 | Нарушение формы кольцевого шва | GWAN |  | 03:08 | 04:28 | 04:41 | 0 | 1152 |  | EXT | Нарушение формы кольцевого шва |  | (c)
50632.673 | 0.083 | 0.063 | -11.337 | -11.357 | -1480 | -1375 | -1326 | 1173 | 63 | 4588 |  | CORR | GENE | 04:08 | 04:25 | 04:33 | 106 | 306 | 11 | EXT |  | 0.89 | (c)
50634.04 | 1.45 | 1.381 | -9.97 | -10.039 | -168 | -120 | -107 | 45 | 1381 | 4588 |  | CORR | GENE | 07:40 | 07:47 | 07:50 | 80 | 124 | 10 | EXT |  | 0.89 | (c)
50644.01 | 0 | -0.035 | -11.3 | -11.335 | -989 | -421 | -505 | 21 |  | 4589 | Нарушение формы кольцевого шва | GWAN |  | 06:53 | 08:25 | 08:12 | 0 | 968 |  | EXT | Нарушение формы кольцевого шва |  | (c)
50644.01 | 0 | -0.043 | -11.3 | -11.343 | 167 | 671 | 719 | 167 |  | 4589 | Нарушение формы кольцевого шва | GWAN |  | 10:00 | 11:21 | 11:29 | 0 | 1104 |  | EXT | Нарушение формы кольцевого шва |  | (c)
50647.862 | 3.852 | 3.815 | -7.448 | -7.485 | -2156 | -2125 | -2116 | 74 | 3815 | 4589 |  | DENT | GENE | 03:45 | 03:50 | 03:52 | 75 | 80 | 0.5 | N/A | Глубина вмятины: 7 мм (0,5%). Линейка: 8 см в (382 см; 03:50 ч:мин) Аномалия находится вблизи продольного шва. Аномалия находится вблизи дефекта потери металла. |  | (b)
50647.867 | 3.857 | 3.843 | -7.443 | -7.457 | -2129 | -2044 | -2042 | 102 | 3843 | 4589 |  | GOUG | CIGR | 03:50 | 04:03 | 04:04 | 28 | 173 | 13 | EXT | Задир. |  | (b)
50666.87 | 0 | -0.028 | -11.17 | -11.198 | 1240 | 1656 | 1688 | 1240 |  | 4591 | Нарушение формы кольцевого шва | GWAN |  | 07:32 | 08:39 | 08:44 | 0 | 895 |  | EXT | Нарушение формы кольцевого шва |  | (c)
50666.958 | 0.088 | 0.075 | -11.082 | -11.095 | 31 | 363 | 245 | 31 | 75 | 4591 |  | CORR | GENE | 04:17 | 05:10 | 04:51 | 114 | 429 | 10 | EXT |  | 0.89 | (c)
50670.194 | 3.324 | 3.314 | -7.846 | -7.856 | 218 | 254 | 260 | 218 | 3314 | 4591 |  | CORR | CIGR | 04:47 | 04:52 | 04:53 | 30 | 84 | 10 | EXT |  | 0.89 | (c)
50678.04 | 0 | -0.03 | -11.61 | -11.64 | -336 | 189 | 227 | 0 |  | 4592 | Нарушение формы кольцевого шва | GWAN |  | 00:01 | 01:26 | 01:32 | 0 | 1126 |  | EXT | Нарушение формы кольцевого шва |  | (c)
50678.04 | 0 | -0.034 | -11.61 | -11.644 | -2141 | -1507 | -1272 | 403 |  | 4592 | Нарушение формы кольцевого шва | GWAN |  | 07:10 | 08:52 | 09:30 | 0 | 1738 |  | EXT | Нарушение формы кольцевого шва |  | (c)
50689.65 | 0 | -0.053 | -11.19 | -11.243 | 652 | 994 | 949 | 652 |  | 4593 | Вышлифовка на шве | GWAN | GENE | 11:31 | 00:26 | 12:18 | 106 | 594 | 14 | EXT | Вышлифовка на шве |  | (c)
50700.84 | 0 | -0.016 | -11.465 | -11.481 | 1367 | 1693 | 1707 | 184 |  | 4594 | Нарушение формы кольцевого шва | GWAN |  | 04:18 | 05:10 | 05:12 | 0 | 680 |  | EXT | Нарушение формы кольцевого шва |  | (c)
50700.84 | 0 | -0.015 | -11.465 | -11.48 | -2141 | -738 | -1162 | 89 |  | 4594 | Нарушение формы кольцевого шва | GWAN |  | 06:51 | 10:38 | 09:29 | 0 | 1959 |  | EXT | Нарушение формы кольцевого шва |  | (c)
50712.305 | 0 | -0.039 | -10.91 | -10.949 | -389 | 750 | 465 | 0 |  | 4595 | Нарушение формы кольцевого шва | GWAN |  | 09:36 | 00:40 | 11:54 | 0 | 1708 |  | EXT | Нарушение формы кольцевого шва |  | (c)
50712.305 | 0 | -0.042 | -10.91 | -10.952 | 1669 | 1911 | 1911 | 77 |  | 4595 | Нарушение формы кольцевого шва | GWAN |  | 03:08 | 03:47 | 03:47 | 0 | 485 |  | EXT | Нарушение формы кольцевого шва |  | (c)
50715.567 | 3.262 | 3.239 | -7.648 | -7.671 | -2114 | -2059 | -2060 | 116 | 3239 | 4595 |  | CORR | GENE | 04:58 | 05:07 | 05:06 | 87 | 109 | 11 | EXT |  | 0.89 | (c)
50763.102 | 6.097 | 6.007 | -5.393 | -5.483 | -1752 | -1608 | -1654 | 479 | 5320 | 4599 |  | CORR | GENE | 05:11 | 05:35 | 05:27 | 163 | 195 | 10 | EXT |  | 0.9 | (c)
50763.235 | 6.23 | 6.014 | -5.26 | -5.476 | -1417 | -1249 | -1318 | 814 | 4852 | 4599 |  | CORR | GENE | 06:06 | 06:33 | 06:22 | 624 | 198 | 11 | EXT |  | 0.95 | (c)
50763.845 | 6.84 | 6.81 | -4.65 | -4.68 | -1664 | -1584 | -1468 | 567 | 4618 | 4599 |  | CORR | GENE | 05:26 | 05:39 | 05:57 | 62 | 392 | 15 | EXT |  | 0.89 | (c)
50764.756 | 7.751 | 7.49 | -3.739 | -4 | -1371 | -1310 | -1304 | 860 | 3735 | 4599 |  | CORR | GENE | 06:13 | 06:23 | 06:24 | 265 | 133 | 11 | EXT |  | 0.92 | (c)
50764.858 | 7.853 | 7.829 | -3.637 | -3.661 | -1665 | -1599 | -1604 | 566 | 3625 | 4599 |  | CORR | CIGR | 05:26 | 05:36 | 05:35 | 36 | 122 | 10 | EXT |  | 0.89 | (c)
50784.813 | 4.948 | 4.933 | -6.457 | -6.472 | 1590 | 1651 | 1664 | 492 | 4933 | 4601 |  | CORR | CIGR | 05:44 | 05:54 | 05:56 | 36 | 149 | 10 | EXT |  | 0.89 | (c)
50806.309 | 4.209 | 4.192 | -7.031 | -7.048 | -2180 | -2101 | -2110 | 2040 | 4192 | 4603 |  | GOUG | CIGR | 03:30 | 03:43 | 03:41 | 36 | 141 | 10 | EXT | Задир. |  | (c)
50819.713 | 6.373 | 6.372 | -4.887 | -4.888 | 165 | 166 | 177 | 165 | 4696 | 4604 |  | CORR | AXGR | 05:22 | 05:22 | 05:24 | 192 | 24 | 10 | EXT |  | 0.9 | (c)
50823.005 | 9.665 | 9.656 | -1.595 | -1.604 | 628 | 750 | 707 | 628 | 1569 | 4604 |  | CORR | CIGR | 06:37 | 06:57 | 06:50 | 35 | 157 | 12 | EXT |  | 0.89 | (c)
50861.816 | 3.491 | 3.481 | -7.759 | -7.769 | 1806 | 1868 | 1876 | 1806 | 3481 | 4608 |  | GOUG | CIGR | 06:19 | 06:29 | 06:31 | 26 | 139 | 14 | EXT | Задир. |  | (c)
50877.524 | 7.949 | 7.89 | -3.536 | -3.595 | -1024 | -855 | -801 | 579 | 3498 | 4609 |  | CORR | GENE | 05:48 | 06:15 | 06:24 | 97 | 445 | 11 | EXT |  | 0.89 | (c)
50878.181 | 8.606 | 8.588 | -2.879 | -2.897 | 1632 | 1682 | 1699 | 1632 | 2174 | 4609 |  | GOUG | GENE | 00:57 | 01:05 | 01:08 | 723 | 135 | 8 | EXT | Зона задиров. |  | (c)
50881.06 | 0 | -0.02 | -10.365 | -10.385 | -1066 | -155 | -394 | 0 |  | 4610 | Нарушение формы кольцевого шва | GWAN |  | 06:04 | 08:32 | 07:53 | 0 | 1344 |  | EXT | Нарушение формы кольцевого шва |  | (c)
50887.316 | 6.256 | 6.235 | -4.109 | -4.13 | -1802 | -1738 | -1762 | 1721 | 4097 | 4610 |  | CORR | CIGR | 04:06 | 04:16 | 04:12 | 33 | 81 | 10 | EXT |  | 0.89 | (c)
50890.309 | 9.249 | 9.207 | -1.116 | -1.158 | -1177 | -1065 | -1084 | 992 | 1038 | 4610 |  | CORR | GENE | 05:47 | 06:05 | 06:02 | 120 | 185 | 10 | EXT |  | 0.89 | (c)
50907.288 | 4.508 | 4.47 | -7.112 | -7.15 | 1778 | 1899 | 2028 | 1778 | 4470 | 4612 |  | CORR | GENE | 05:08 | 05:27 | 05:48 | 72 | 500 | 10 | EXT |  | 0.89 | (c)
50908.013 | 5.233 | 5.198 | -6.387 | -6.422 | 1850 | 1985 | 2064 | 1850 | 5198 | 4612 |  | CORR | GENE | 05:19 | 05:41 | 05:54 | 82 | 429 | 12 | EXT |  | 0.89 | (c)
50959.671 | 10.426 | 10.376 | -1.259 | -1.309 | -1887 | -1806 | -1809 | 1731 | 1230 | 4616 |  | CORR | GENE | 06:19 | 06:32 | 06:31 | 79 | 156 | 10 | EXT |  | 0.89 | (c)
50966.085 | 5.155 | 5.126 | -5.605 | -5.634 | 1162 | 1278 | 1269 | 855 | 5126 | 4617 |  | CORR | CIGR | 05:52 | 06:11 | 06:09 | 37 | 214 | 10 | EXT |  | 0.89 | (c)
50968.354 | 7.424 | 6.95 | -3.336 | -3.81 | 1108 | 1348 | 1262 | 814 | 3190 | 4617 |  | CORR | GENE | 05:43 | 06:22 | 06:08 | 620 | 308 | 11 | EXT |  | 0.95 | (c)
50968.6 | 7.67 | 7.59 | -3.09 | -3.17 | 1258 | 1341 | 1339 | 811 | 3000 | 4617 |  | CORR | GENE | 06:08 | 06:21 | 06:21 | 170 | 162 | 10 | EXT |  | 0.9 | (c)
50975.698 | 4.008 | 3.76 | -7.197 | -7.445 | 2179 | 2192 | -2188 | 0 | 3760 | 4618 |  | CORR | GENE | 05:41 | 05:43 | 05:56 | 285 | 187 | 10 | EXT |  | 0.92 | (c)
50977.415 | 5.725 | 5.711 | -5.48 | -5.494 | 2150 | 2201 | 2201 | 0 | 5468 | 4618 |  | CORR | CIGR | 05:37 | 05:45 | 05:45 | 26 | 102 | 11 | EXT |  | 0.89 | (c)
50977.727 | 6.037 | 6.022 | -5.168 | -5.183 | 2161 | 2201 | 2210 | 0 | 5155 | 4618 |  | CORR | CIGR | 05:38 | 05:45 | 05:46 | 28 | 99 | 11 | EXT |  | 0.89 | (c)
50977.818 | 6.128 | 6.067 | -5.077 | -5.138 | -2111 | -2083 | -2096 | 120 | 4928 | 4618 |  | CORR | AXGR | 06:09 | 06:13 | 06:11 | 210 | 30 | 10 | EXT |  | 0.91 | (c)
50978.89 | 7.2 | 7.051 | -4.005 | -4.154 | -2230 | -2086 | -2150 | 1 | 3866 | 4618 |  | CORR | GENE | 05:50 | 06:13 | 06:03 | 288 | 160 | 10 | EXT |  | 0.92 | (c)
50982.895 | 0 | -0.027 | -11.29 | -11.317 | 1423 | 1876 | 1838 | 0 |  | 4619 | Нарушение формы кольцевого шва | GWAN |  | 05:48 | 07:01 | 06:55 | 0 | 831 |  | EXT | Нарушение формы кольцевого шва |  | (c)
50983.367 | 0.472 | 0.257 | -10.818 | -11.033 | 1689 | 1703 | 1702 | 515 | 257 | 4619 |  | CORR | AXGR | 06:30 | 06:33 | 06:33 | 451 | 27 | 11 | EXT |  | 0.94 | (c)
50994.323 | 0.138 | 0.111 | -10.937 | -10.964 | -1505 | -1434 | -1267 | 726 | 111 | 4620 |  | CORR | CIGR | 05:43 | 05:54 | 06:21 | 34 | 475 | 10 | EXT |  | 0.89 | (c)
50994.776 | 0.591 | 0.485 | -10.484 | -10.59 | -1334 | -1265 | -1278 | 897 | 485 | 4620 |  | CORR | GENE | 06:11 | 06:22 | 06:20 | 254 | 111 | 15 | EXT |  | 0.93 | (c)
50998.758 | 4.573 | 4.393 | -6.502 | -6.682 | -1406 | -1355 | -1350 | 824 | 4393 | 4620 |  | CORR | GENE | 05:59 | 06:07 | 06:08 | 422 | 113 | 13 | EXT |  | 0.95 | (c)
51014.447 | 9.187 | 9.162 | -1.923 | -1.948 | 1696 | 1915 | 1858 | 211 | 1868 | 4621 |  | CORR | GENE | 05:24 | 05:59 | 05:50 | 80 | 324 | 10 | EXT |  | 0.89 | (c)
51015.997 | 10.737 | 10.709 | -0.373 | -0.401 | 1840 | 1940 | 1988 | 94 | 331 | 4621 |  | CORR | GENE | 05:47 | 06:03 | 06:11 | 70 | 297 | 12 | EXT |  | 0.89 | (c)
51016.51 | 0.14 | 0.101 | -11.175 | -11.214 | 1532 | 1612 | 1765 | 233 | 101 | 4622 |  | CORR | GENE | 03:38 | 03:50 | 04:15 | 67 | 465 | 12 | EXT |  | 0.89 | (c)
51017.64 | 1.27 | 1.266 | -10.045 | -10.049 | 1880 | 2035 | 2007 | 97 | 1266 | 4622 |  | CORR | CIGR | 04:34 | 04:59 | 04:54 | 32 | 254 | 10 | EXT |  | 0.89 | (c)
51037.607 | 9.922 | 9.917 | -1.093 | -1.098 | -2064 | -1997 | -1993 | 1922 | 1067 | 4623 |  | CORR | CIGR | 05:12 | 05:23 | 05:23 | 31 | 143 | 11 | EXT |  | 0.89 | (c)
51039.408 | 0.708 | 0.697 | -9.362 | -9.373 | -207 | -70 | -58 | 0 | 697 | 4624 |  | CORR | CIGR | 05:02 | 05:24 | 05:26 | 28 | 298 | 10 | EXT |  | 0.89 | (c)
51039.615 | 0.915 | 0.856 | -9.155 | -9.214 | -282 | -123 | -20 | 0 | 856 | 4624 |  | CORR | GENE | 04:50 | 05:16 | 05:33 | 128 | 524 | 10 | EXT |  | 0.9 | (c)
51043.923 | 5.223 | 5.192 | -4.847 | -4.878 | 502 | 592 | 570 | 502 | 4793 | 4624 |  | CORR | GENE | 06:57 | 07:11 | 07:08 | 85 | 136 | 13 | EXT |  | 0.89 | (c)
51045.673 | 6.973 | 6.938 | -3.097 | -3.132 | 408 | 432 | 426 | 408 | 3097 | 4624 |  | CORR | PITT | 06:42 | 06:45 | 06:45 | 35 | 37 | 12 | EXT |  | 0.89 | (c)
51047.106 | 8.406 | 8.36 | -1.664 | -1.71 | 321 | 337 | 333 | 321 | 1625 | 4624 |  | CORR | AXGR | 06:28 | 06:30 | 06:30 | 85 | 25 | 12 | EXT |  | 0.89 | (c)
51048.77 | 0 | -0.04 | -11.595 | -11.635 | -153 | 247 | 226 | 0 |  | 4625 | Нарушение формы кольцевого шва | GWAN |  | 08:48 | 09:52 | 09:49 | 0 | 758 |  | EXT | Нарушение формы кольцевого шва |  | (c)
51055.201 | 6.431 | 6.425 | -5.164 | -5.17 | -1218 | -1172 | -1169 | 1120 | 5143 | 4625 |  | CORR | CIGR | 05:56 | 06:03 | 06:04 | 27 | 98 | 11 | EXT |  | 0.89 | (c)
51055.54 | 6.77 | 6.708 | -4.825 | -4.887 | -1482 | -1424 | -1419 | 1355 | 4808 | 4625 |  | CORR | GENE | 05:13 | 05:23 | 05:23 | 79 | 127 | 15 | EXT |  | 0.89 | (c)
51060.365 | 0 | -0.046 | -11.49 | -11.536 | 229 | 456 | 545 | 229 |  | 4626 | Нарушение формы кольцевого шва | GWAN |  | 02:32 | 03:09 | 03:23 | 0 | 632 |  | EXT | Нарушение формы кольцевого шва |  | (c)
51060.365 | 0 | -0.029 | -11.49 | -11.519 | 1041 | 1352 | 1323 | 1041 |  | 4626 | Нарушение формы кольцевого шва | GWAN |  | 04:43 | 05:34 | 05:29 | 0 | 564 |  | EXT | Нарушение формы кольцевого шва |  | (c)
51094.625 | 11.475 | 11.452 | -0.12 | -0.143 | -1057 | -908 | -926 | 795 | 86 | 4628 |  | CORR | GENE | 05:26 | 05:50 | 05:47 | 57 | 262 | 11 | EXT |  | 0.89 | (c)
51120.65 | 3.245 | 3.223 | -7.735 | -7.757 | -2137 | -2066 | -2076 | 93 | 3223 | 4631 |  | CORR | CIGR | 05:21 | 05:32 | 05:30 | 40 | 122 | 10 | EXT |  | 0.89 | (c)
51121.329 | 3.924 | 3.766 | -7.056 | -7.214 | -2203 | -2164 | -2111 | 28 | 3766 | 4631 |  | CORR | GENE | 05:10 | 05:16 | 05:25 | 443 | 185 | 13 | EXT |  | 0.95 | (c)
51123.163 | 5.758 | 5.547 | -5.222 | -5.433 | -2153 | -2137 | -2129 | 78 | 5016 | 4631 |  | CORR | GENE | 05:18 | 05:21 | 05:22 | 417 | 48 | 14 | EXT |  | 0.95 | (c)
51124.105 | 6.7 | 6.626 | -4.28 | -4.354 | -2035 | -1994 | -1973 | 196 | 4209 | 4631 |  | DENT | GENE | 05:37 | 05:44 | 05:47 | 145 | 124 | 0.4 | N/A | Глубина вмятины: 5 мм (0,4%). Линейка: 15 см в (663 см; 05:44 ч:мин) |  | (c)
51125.176 | 7.771 | 7.723 | -3.209 | -3.257 | -1829 | -1709 | -1721 | 401 | 3131 | 4631 |  | CORR | GENE | 06:10 | 06:30 | 06:28 | 126 | 217 | 12 | EXT |  | 0.9 | (c)
51125.846 | 8.441 | 8.276 | -2.539 | -2.704 | -1722 | -1692 | -1660 | 509 | 2322 | 4631 |  | CORR | GENE | 06:28 | 06:32 | 06:38 | 382 | 124 | 15 | EXT |  | 0.95 | (c)
51126.34 | 8.935 | 8.921 | -2.045 | -2.059 | -1593 | -1417 | -1482 | 638 | 2029 | 4631 |  | CORR | CIGR | 06:48 | 07:17 | 07:06 | 30 | 222 | 10 | EXT |  | 0.89 | (c)
51127.091 | 9.686 | 9.597 | -1.294 | -1.383 | -1780 | -1749 | -1764 | 451 | 1238 | 4631 |  | CORR | AXGR | 06:18 | 06:23 | 06:21 | 145 | 32 | 11 | EXT |  | 0.9 | (c)
51140.047 | 0.177 | 0.154 | -10.953 | -10.976 | 1134 | 1324 | 1544 | 1134 | 154 | 4633 |  | CORR | CIGR | 06:38 | 07:09 | 07:44 | 25 | 819 | 11 | EXT |  | 0.89 | (c)
51145.267 | 5.397 | 5.353 | -5.733 | -5.777 | 1270 | 1519 | 1405 | 1270 | 5353 | 4633 |  | GOUG | GENE | 07:00 | 07:40 | 07:22 | 61 | 270 | 7 | EXT | Задир. |  | (c)
51145.679 | 5.809 | 5.785 | -5.321 | -5.345 | 1588 | 1650 | 1639 | 1588 | 5320 | 4633 |  | CORR | CIGR | 07:52 | 08:02 | 07:60 | 25 | 102 | 10 | EXT |  | 0.89 | (c)
51163.156 | 0.541 | 0.168 | -10.634 | -11.007 | 759 | 920 | 856 | 759 | 168 | 4635 |  | CORR | GENE | 05:55 | 06:21 | 06:10 | 524 | 194 | 10 | EXT |  | 0.94 | (c)
51166.034 | 3.419 | 3.403 | -7.756 | -7.772 | 941 | 1021 | 1013 | 941 | 3403 | 4635 |  | CORR | CIGR | 06:24 | 06:37 | 06:36 | 24 | 144 | 12 | EXT |  | 0.89 | (c)
51184.81 | 0 | -0.035 | -11.545 | -11.58 | -405 | 1223 | 558 | 0 |  | 4637 | Нарушение формы кольцевого шва | GWAN |  | 06:33 | 10:56 | 09:09 | 0 | 1926 |  | EXT | Нарушение формы кольцевого шва |  | (c)
51196.355 | 0 | -0.038 | -11.435 | -11.473 | 380 | 1485 | -2123 | 164 |  | 4638 | Нарушение формы кольцевого шва | GWAN |  | 05:53 | 08:51 | 11:09 | 0 | 3917 |  | EXT | Нарушение формы кольцевого шва |  | (c)
51199.055 | 2.7 | 2.178 | -8.735 | -9.257 | 1277 | 1584 | 1473 | 1277 | 2178 | 4638 |  | ARTD | GENE | 08:18 | 09:07 | 08:50 | 1009 | 391 |  | EXT | Наплавка. |  | (c)
51207.74 | 11.385 | 11.363 | -0.05 | -0.072 | 367 | 578 | 510 | 367 | 32 | 4638 |  | CORR | CIGR | 05:51 | 06:25 | 06:14 | 40 | 287 | 10 | EXT |  | 0.89 | (c)
51207.79 | 0 | -0.019 | -11.575 | -11.594 | 359 | 915 | 890 | 359 |  | 4639 | Нарушение формы кольцевого шва | GWAN |  | 03:56 | 05:26 | 05:22 | 0 | 1062 |  | EXT | Нарушение формы кольцевого шва |  | (c)
51219.365 | 0 | -0.023 | -11.61 | -11.633 | -790 | 2078 | 1337 | 0 |  | 4640 | Нарушение формы кольцевого шва | GWAN |  | 06:41 | 02:24 | 12:24 | 0 | 4254 |  | EXT | Нарушение формы кольцевого шва |  | (c)
51277.507 | 0.687 | 0.678 | -10.273 | -10.282 | -1046 | -983 | -997 | 948 | 678 | 4645 |  | CORR | CIGR | 08:08 | 08:18 | 08:16 | 26 | 98 | 11 | EXT |  | 0.89 | (c)
51291.72 | 3.94 | 3.878 | -7.54 | -7.602 | 444 | 480 | 496 | 444 | 3878 | 4646 |  | DENT | GENE | 02:57 | 03:03 | 03:05 | 113 | 104 | 0.4 | N/A | Глубина вмятины: 5 мм (0,4%). Линейка: 11 см в (388 см; 03:03 ч:мин) |  | (c)
51308.096 | 8.836 | 8.821 | -2.594 | -2.609 | -1353 | -1305 | -1297 | 1241 | 2582 | 4647 |  | CORR | CIGR | 06:20 | 06:28 | 06:29 | 27 | 113 | 10 | EXT |  | 0.89 | (c)
51314.853 | 4.163 | 4.15 | -7.272 | -7.285 | 249 | 291 | 287 | 249 | 4150 | 4648 |  | GOUG | CIGR | 07:45 | 07:52 | 07:51 | 26 | 76 | 14 | EXT | Задир. |  | (c)
51315.805 | 5.115 | 5.108 | -6.32 | -6.327 | -184 | -108 | -133 | 82 | 5108 | 4648 |  | GOUG | CIGR | 06:35 | 06:47 | 06:43 | 17 | 102 | 6 | EXT | Задир. |  | (c)
51315.807 | 5.117 | 5.113 | -6.318 | -6.322 | -335 | -282 | -299 | 263 | 5113 | 4648 |  | GOUG | CISL | 06:11 | 06:19 | 06:17 | 14 | 71 | 6 | EXT | Задир. |  | (c)
51333.12 | 0 | -0.051 | -11.155 | -11.206 | 54 | 828 | 1027 | 54 |  | 4650 | Нарушение формы кольцевого шва | GWAN |  | 10:47 | 00:52 | 13:24 | 0 | 1946 |  | EXT | Нарушение формы кольцевого шва |  | (c)
51333.12 | 0 | -0.042 | -11.155 | -11.197 | 2165 | -1640 | -1848 | 0 |  | 4650 | Нарушение формы кольцевого шва | GWAN |  | 04:27 | 06:13 | 05:40 | 0 | 897 |  | EXT | Нарушение формы кольцевого шва |  | (c)
51344.275 | 0 | -0.025 | -11.375 | -11.4 | 73 | 966 | 662 | 73 |  | 4651 | Нарушение формы кольцевого шва | GWAN |  | 01:05 | 03:29 | 02:40 | 0 | 1176 |  | EXT | Нарушение формы кольцевого шва |  | (c)
51345.845 | 1.57 | 1.358 | -9.805 | -10.017 | 2204 | 2218 | 2215 | 4 | 1358 | 4651 |  | LWCR |  | 06:49 | 06:51 | 06:51 | 387 | 0 | 21 | EXT | Вдоль оси шва. |  | (a)
51347.698 | 3.423 | 3.335 | -7.952 | -8.04 | 1719 | 1747 | 1748 | 453 | 3335 | 4651 |  | CORR | GENE | 05:31 | 05:35 | 05:35 | 445 | 59 | 12 | EXT |  | 0.94 | (c)
51350.148 | 5.873 | 5.806 | -5.502 | -5.569 | 1339 | 1680 | 1536 | 498 | 5435 | 4651 |  | CORR | GENE | 04:29 | 05:24 | 05:01 | 134 | 394 | 10 | EXT |  | 0.9 | (c)
51351.835 | 7.56 | 7.507 | -3.815 | -3.868 | 1382 | 1590 | 1593 | 426 | 3780 | 4651 |  | CORR | GENE | 04:36 | 05:10 | 05:10 | 88 | 423 | 10 | EXT |  | 0.89 | (c)
51352.629 | 8.354 | 8.236 | -3.021 | -3.139 | -2082 | -2058 | -2046 | 149 | 2856 | 4651 |  | CORR | GENE | 07:17 | 07:21 | 07:23 | 283 | 71 | 10 | EXT |  | 0.92 | (c)
51353.564 | 9.289 | 9.003 | -2.086 | -2.372 | 2147 | 2219 | 2183 | 11 | 1766 | 4651 |  | CORR | GENE | 06:40 | 06:51 | 06:46 | 606 | 73 | 13 | EXT |  | 0.96 | (c)
51354.933 | 10.658 | 9.302 | -0.717 | -2.073 | -2080 | -1987 | -2014 | 151 | 468 | 4651 |  | CORR | GENE | 07:17 | 07:32 | 07:28 | 1605 | 132 | 10 | EXT |  | 0.97 | (c)
51359.924 | 4.274 | 4.223 | -7.171 | -7.222 | 281 | 324 | 325 | 281 | 4223 | 4652 |  | DENT | GENE | 01:08 | 01:15 | 01:16 | 95 | 89 | 0.4 | N/A | Глубина вмятины: 5 мм (0,4%). Линейка: 10 см в (422 см; 01:15 ч:мин) |  | (c)
51367.095 | 0 | -0.024 | -10.855 | -10.879 | 179 | 1658 | 1203 | 179 |  | 4653 | Нарушение формы кольцевого шва | GWAN |  | 02:54 | 06:53 | 05:40 | 0 | 2048 |  | EXT | Нарушение формы кольцевого шва |  | (c)
51371.105 | 4.01 | 3.927 | -6.845 | -6.928 | 423 | 474 | 513 | 423 | 3927 | 4653 |  | DENT | GENE | 03:34 | 03:42 | 03:48 | 175 | 181 | 0.4 | N/A | Глубина вмятины: 5 мм (0,4%). Линейка: 18 см в (393 см; 03:42 ч:мин) |  | (c)
51377.95 | 0 | 0 | -11.02 | -11.02 | -45 | 273 | 390 | 0 | 0 | 4654 | Смещение кромок | GWAN |  | 04:56 | 05:48 | 06:06 | 0 | 870 | 25 | EXT | Смещение кромок Наружу Величина смещения - 3.9 мм. |  | (c)
51381.811 | 3.861 | 3.801 | -7.159 | -7.219 | -269 | -211 | -218 | 167 | 3801 | 4654 |  | DENT | GENE | 04:20 | 04:29 | 04:28 | 115 | 102 | 0.5 | N/A | Глубина вмятины: 7 мм (0,5%). Линейка: 12 см в (380 см; 04:29 ч:мин) |  | (c)
51409.839 | 9.584 | 9.572 | -1.876 | -1.888 | 833 | 869 | 932 | 833 | 1852 | 4656 |  | CORR | CIGR | 04:17 | 04:23 | 04:33 | 36 | 199 | 10 | EXT |  | 0.89 | (c)
51454.559 | 9.329 | 9.261 | -1.971 | -2.039 | 2174 | -2071 | -2093 | 0 | 1915 | 4660 |  | CORR | GENE | 08:08 | 08:43 | 08:40 | 124 | 387 | 10 | EXT |  | 0.89 | (c)
51461.715 | 5.185 | 5.167 | -6.17 | -6.188 | 1854 | 2044 | 2025 | 35 | 5167 | 4661 |  | CORR | CIGR | 03:11 | 03:42 | 03:39 | 44 | 342 | 10 | EXT |  | 0.89 | (c)
51462.609 | 6.079 | 5.7 | -5.276 | -5.655 | 2132 | 2157 | 2155 | 52 | 5119 | 4661 |  | CORR | AXGR | 03:56 | 04:00 | 03:60 | 536 | 46 | 10 | EXT |  | 0.94 | (c)
51464.727 | 8.197 | 8.175 | -3.158 | -3.18 | 1882 | 2023 | 1984 | 144 | 3136 | 4661 |  | CORR | CIGR | 03:16 | 03:38 | 03:32 | 44 | 204 | 10 | EXT |  | 0.89 | (c)
51465.084 | 8.554 | 8.544 | -2.801 | -2.811 | 1895 | 2058 | 2020 | 86 | 2783 | 4661 |  | CORR | CIGR | 03:18 | 03:44 | 03:38 | 28 | 250 | 10 | EXT |  | 0.89 | (c)
51467.524 | 10.994 | 10.969 | -0.361 | -0.386 | -771 | -691 | -611 | 451 | 350 | 4661 |  | CORR | CIGR | 08:08 | 08:21 | 08:33 | 36 | 319 | 10 | EXT |  | 0.89 | (c)
51470.47 | 2.585 | 2.434 | -8.725 | -8.876 | -884 | -836 | -817 | 750 | 2434 | 4662 |  | CORR | GENE | 07:53 | 08:01 | 08:04 | 179 | 134 | 11 | EXT |  | 0.9 | (c)
51472.152 | 4.267 | 4.248 | -7.043 | -7.062 | 1886 | 1948 | 1950 | 217 | 4248 | 4662 |  | CORR | CIGR | 03:20 | 03:30 | 03:30 | 31 | 127 | 10 | EXT |  | 0.89 | (c)
51477.634 | 9.749 | 9.452 | -1.561 | -1.858 | 2146 | 2161 | 2167 | 42 | 1469 | 4662 |  | CORR | AXGR | 04:02 | 04:04 | 04:05 | 389 | 42 | 10 | EXT |  | 0.93 | (c)
51479.086 | 11.201 | 11.143 | -0.109 | -0.167 | 1757 | 1908 | 1950 | 87 | 53 | 4662 |  | CORR | GENE | 02:59 | 03:23 | 03:30 | 114 | 386 | 10 | EXT |  | 0.89 | (c)
51479.195 | 0 | -0.026 | -10.184 | -10.21 | 290 | 1164 | 872 | 290 |  | 4663а | Нарушение формы кольцевого шва | GWAN |  | 00:58 | 03:19 | 02:32 | 0 | 1165 |  | EXT | Нарушение формы кольцевого шва |  | (c)
51479.195 | 0 | -0.028 | -10.184 | -10.212 | 1697 | -1388 | -1439 | 0 |  | 4663а | Нарушение формы кольцевого шва | GWAN |  | 04:45 | 08:27 | 08:19 | 0 | 2651 |  | EXT | Нарушение формы кольцевого шва |  | (c)
51547.756 | 11.471 | 11.442 | -0.129 | -0.158 | -2124 | -1823 | -1819 | 1514 | 43 | 4668 |  | CORR | GENE | 05:07 | 05:56 | 05:56 | 115 | 609 | 12 | EXT |  | 0.9 | (c)
51548.33 | 0.445 | 0.433 | -11.18 | -11.192 | 1609 | 1711 | 1712 | 1609 | 433 | 4669 |  | CORR | CIGR | 03:41 | 03:58 | 03:58 | 23 | 205 | 11 | EXT |  | 0.89 | (c)
51555.292 | 7.407 | 7.377 | -4.218 | -4.248 | -2075 | -1823 | -1859 | 1643 | 4154 | 4669 |  | CORR | GENE | 05:47 | 06:28 | 06:22 | 94 | 432 | 11 | EXT |  | 0.89 | (c)
51650.317 | 11.127 | 11.112 | -0.218 | -0.233 | 782 | 792 | 789 | 782 | 183 | 4677 |  | GOUG | AXSL | 06:51 | 06:52 | 06:52 | 50 | 14 | 10 | EXT | Задир. |  | (b)
51650.331 | 11.141 | 11.096 | -0.204 | -0.249 | 670 | 744 | 742 | 670 | 155 | 4677 |  | DENT | GENE | 06:32 | 06:44 | 06:44 | 94 | 144 | 0.8 | N/A | Глубина вмятины: 12 мм (0,8%). Линейка: 9 см в (1110 см; 06:44 ч:мин) Аномалия находится вблизи дефекта потери металла. |  | (b)
51661.96 | 0 | -0.036 | -11.3 | -11.336 | 2205 | -1849 | -1948 | 1639 |  | 4679 | Нарушение формы кольцевого шва | GWAN |  | 10:32 | 11:38 | 11:22 | 0 | 616 |  | EXT | Нарушение формы кольцевого шва |  | (c)
51684.45 | 0 | -0.026 | -10.915 | -10.941 | 1919 | -1837 | -1939 | 1337 |  | 4681 | Нарушение формы кольцевого шва | GWAN |  | 05:59 | 07:53 | 07:37 | 0 | 1205 |  | EXT | Нарушение формы кольцевого шва |  | (c)
51695.737 | 0.372 | 0.116 | -10.938 | -11.194 | -2114 | -2097 | -2092 | 116 | 116 | 4682 |  | CORR | AXGR | 05:24 | 05:27 | 05:28 | 412 | 44 | 12 | EXT |  | 0.94 | (c)
51699.566 | 4.201 | 3.805 | -7.109 | -7.505 | -2209 | -2198 | -2186 | 21 | 3805 | 4682 |  | CORR | AXGR | 05:09 | 05:10 | 05:12 | 444 | 47 | 10 | EXT |  | 0.93 | (c)
51729.615 | 0 | -0.062 | -11.67 | -11.732 | -101 | 380 | 278 | 0 |  | 4685 | Нарушение формы кольцевого шва | GWAN |  | 11:40 | 00:57 | 12:41 | 0 | 758 |  | EXT | Нарушение формы кольцевого шва |  | (c)
51729.615 | 0 | -0.028 | -11.67 | -11.698 | 2068 | -1885 | -1758 | 1122 |  | 4685 | Нарушение формы кольцевого шва | GWAN |  | 05:30 | 06:52 | 07:12 | 0 | 1270 |  | EXT | Нарушение формы кольцевого шва |  | (c)
51742.601 | 1.316 | 1.192 | -9.923 | -10.047 | -337 | -196 | -140 | 0 | 1192 | 4686а |  | CORR | GENE | 05:41 | 06:04 | 06:13 | 156 | 394 | 10 | EXT |  | 0.9 | (c)
51753.424 | 0.9 | 0.877 | -9.547 | -9.57 | 737 | 811 | 792 | 737 | 877 | 4686б |  | CORR | CIGR | 04:25 | 04:37 | 04:34 | 51 | 110 | 10 | EXT |  | 0.74 | (c)
51754.434 | 1.91 | 1.773 | -8.537 | -8.674 | 994 | 1032 | 1022 | 994 | 1773 | 4686б |  | CORR | AXGR | 05:06 | 05:13 | 05:11 | 290 | 55 | 12 | EXT |  | 0.77 | (c)
51754.64 | 2.116 | 2.077 | -8.331 | -8.37 | 797 | 855 | 944 | 797 | 2077 | 4686б |  | CORR | GENE | 04:35 | 04:44 | 04:58 | 77 | 293 | 10 | EXT |  | 0.74 | (c)
51755.081 | 2.557 | 2.543 | -7.89 | -7.904 | 1168 | 1222 | 1210 | 979 | 2543 | 4686б |  | CORR | CIGR | 05:35 | 05:43 | 05:41 | 37 | 83 | 10 | EXT |  | 0.74 | (c)
51755.517 | 2.993 | 2.975 | -7.454 | -7.472 | 1217 | 1269 | 1264 | 918 | 2975 | 4686б |  | CORR | CIGR | 05:42 | 05:51 | 05:50 | 32 | 95 | 10 | EXT |  | 0.74 | (c)
51756.007 | 3.483 | 3.465 | -6.964 | -6.982 | 1301 | 1433 | 1381 | 770 | 3465 | 4686б |  | CORR | CIGR | 05:56 | 06:17 | 06:09 | 46 | 159 | 14 | EXT |  | 0.74 | (c)
51756.533 | 4.009 | 3.988 | -6.438 | -6.459 | 1319 | 1373 | 1373 | 804 | 3988 | 4686б |  | CORR | CIGR | 05:59 | 06:08 | 06:08 | 41 | 108 | 10 | EXT |  | 0.74 | (c)
51756.745 | 4.221 | 4.185 | -6.226 | -6.262 | 1114 | 1191 | 1196 | 952 | 4185 | 4686б |  | CORR | CIGR | 05:26 | 05:38 | 05:39 | 49 | 164 | 13 | EXT |  | 0.74 | (c)
51756.787 | 4.263 | 4.254 | -6.184 | -6.193 | 555 | 723 | 655 | 555 | 4254 | 4686б |  | CORR | CIGR | 03:56 | 04:23 | 04:12 | 48 | 201 | 10 | EXT |  | 0.74 | (c)
51756.89 | 4.366 | 4.347 | -6.081 | -6.1 | 1383 | 1486 | 1461 | 692 | 4347 | 4686б |  | CORR | CIGR | 06:09 | 06:26 | 06:22 | 50 | 155 | 10 | EXT |  | 0.74 | (c)
51762.971 | 0 | -0.04 | -10.905 | -10.945 | 465 | 1107 | 1374 | 465 |  | 4687а | Нарушение формы кольцевого шва | GWAN |  | 01:40 | 03:24 | 04:07 | 0 | 1818 |  | EXT | Нарушение формы кольцевого шва |  | (c)
51765.066 | 2.095 | 2.07 | -8.81 | -8.835 | -660 | -602 | -584 | 508 | 2070 | 4687а |  | CORR | CIGR | 10:39 | 10:48 | 10:51 | 43 | 152 | 11 | EXT |  | 0.74 | (c)
51765.236 | 2.265 | 2.247 | -8.64 | -8.658 | 1599 | 1672 | 1649 | 1599 | 2247 | 4687а |  | CORR | CIGR | 04:43 | 04:55 | 04:51 | 31 | 99 | 10 | EXT |  | 0.74 | (c)
51765.261 | 2.29 | 2.073 | -8.615 | -8.832 | -1075 | -1047 | -1002 | 930 | 2073 | 4687а |  | CORR | GENE | 09:32 | 09:36 | 09:43 | 313 | 145 | 10 | EXT |  | 0.77 | (c)
51765.283 | 2.312 | 2.294 | -8.593 | -8.611 | 2137 | 2221 | 2206 | 2137 | 2294 | 4687а |  | CORR | CIGR | 06:10 | 06:24 | 06:21 | 34 | 139 | 10 | EXT |  | 0.74 | (c)
51765.548 | 2.577 | 2.556 | -8.328 | -8.349 | -879 | -804 | -782 | 686 | 2556 | 4687а |  | CORR | CIGR | 10:03 | 10:15 | 10:19 | 38 | 193 | 10 | EXT |  | 0.74 | (c)
51765.608 | 2.637 | 2.617 | -8.268 | -8.288 | 1568 | 1658 | 1668 | 1568 | 2617 | 4687а |  | CORR | CIGR | 04:38 | 04:53 | 04:54 | 34 | 201 | 11 | EXT |  | 0.74 | (c)
51765.912 | 2.941 | 2.919 | -7.964 | -7.986 | -757 | -690 | -707 | 657 | 2919 | 4687а |  | CORR | CIGR | 10:23 | 10:34 | 10:31 | 48 | 100 | 10 | EXT |  | 0.74 | (c)
51766.127 | 3.156 | 3.136 | -7.749 | -7.769 | 2136 | 2212 | -2223 | 2122 | 3136 | 4687а |  | CORR | CIGR | 06:10 | 06:22 | 06:26 | 46 | 203 | 12 | EXT |  | 0.74 | (c)
51766.306 | 3.335 | 3.314 | -7.57 | -7.591 | 1600 | 1683 | 1663 | 1600 | 3314 | 4687а |  | CORR | CIGR | 04:43 | 04:57 | 04:54 | 47 | 126 | 11 | EXT |  | 0.74 | (c)
51767.454 | 4.483 | 4.347 | -6.422 | -6.558 | 1252 | 1586 | 1550 | 1252 | 4347 | 4687а |  | CORR | GENE | 03:47 | 04:41 | 04:35 | 169 | 596 | 10 | EXT |  | 0.75 | (c)
51769.668 | 6.697 | 6.627 | -4.208 | -4.278 | 1740 | 1762 | 1765 | 1740 | 4057 | 4687а |  | CORR | AXGR | 05:06 | 05:10 | 05:10 | 221 | 50 | 12 | EXT |  | 0.76 | (c)
51790.968 | 4.508 | 4.456 | -6.542 | -6.594 | 412 | 472 | 558 | 412 | 4456 | 4690 |  | CORR | GENE | 03:51 | 04:00 | 04:14 | 63 | 290 | 13 | EXT |  | 0.89 | (c)
51808.71 | 0 | -0.03 | -11.37 | -11.4 | 1000 | 1764 | 1501 | 1000 |  | 4692 | Нарушение формы кольцевого шва | GWAN |  | 07:09 | 09:12 | 08:30 | 0 | 1002 |  | EXT | Нарушение формы кольцевого шва |  | (c)
51842.905 | 0 | -0.043 | -12.093 | -12.136 | 1995 | -2101 | -2045 | 1623 |  | 4695а | Нарушение формы кольцевого шва | GWAN |  | 08:18 | 09:17 | 09:26 | 0 | 843 |  | EXT | Нарушение формы кольцевого шва |  | (c)
51912.885 | 2.19 | 2.117 | -9.295 | -9.368 | -937 | -924 | -920 | 904 | 2117 | 4701 |  | CORR | AXGR | 07:03 | 07:05 | 07:06 | 360 | 33 | 10 | EXT |  | 0.93 | (c)
51914.633 | 3.938 | 3.872 | -7.547 | -7.613 | -953 | -934 | -926 | 900 | 3872 | 4701 |  | CORR | GENE | 07:01 | 07:04 | 07:05 | 260 | 53 | 13 | EXT |  | 0.92 | (c)
51933.135 | 0 | -0.035 | -11.105 | -11.14 | -261 | 447 | 262 | 0 |  | 4703 | Нарушение формы кольцевого шва | GWAN |  | 00:05 | 01:60 | 01:30 | 0 | 1048 |  | EXT | Нарушение формы кольцевого шва |  | (c)
51970.287 | 3.962 | 3.957 | -7.098 | -7.103 | -1553 | -1380 | -1443 | 677 | 3957 | 4706 |  | CORR | CIGR | 07:03 | 07:31 | 07:21 | 35 | 221 | 11 | EXT |  | 0.89 | (c)
51970.653 | 4.328 | 4.248 | -6.732 | -6.812 | -2229 | -2217 | -2218 | 2 | 4248 | 4706 |  | LWAN | AXGR | 05:14 | 05:16 | 05:16 | 168 | 22 |  | EXT | Эквивалент потери металла 10%. |  | (c)
51972.053 | 5.728 | 5.605 | -5.332 | -5.455 | -2227 | -2215 | -2217 | 3 | 5193 | 4706 |  | LWAN | AXGR | 05:14 | 05:16 | 05:16 | 262 | 20 |  | EXT | Эквивалент потери металла 11%. |  | (c)
51976.671 | 10.346 | 10.208 | -0.714 | -0.852 | 2187 | 2204 | 2204 | 10 | 483 | 4706 |  | LWAN | AXGR | 05:07 | 05:09 | 05:09 | 369 | 34 |  | EXT | Эквивалент потери металла 12%. |  | (c)
51976.938 | 10.613 | 10.597 | -0.447 | -0.463 | -1956 | -1924 | -1909 | 274 | 398 | 4706 |  | CORR | GENE | 05:58 | 06:03 | 06:05 | 65 | 94 | 13 | EXT |  | 0.89 | (c)
51977.385 | 0 | -0.031 | -11.255 | -11.286 | -1161 | -868 | -862 | 563 |  | 4707 | Нарушение формы кольцевого шва | GWAN |  | 07:33 | 08:21 | 08:22 | 0 | 598 |  | EXT | Нарушение формы кольцевого шва |  | (c)
51988.64 | 0 | -0.033 | -11.045 | -11.078 | -1699 | -370 | -917 | 134 |  | 4708 | Нарушение формы кольцевого шва | GWAN |  | 05:26 | 09:00 | 07:32 | 0 | 1565 |  | EXT | Нарушение формы кольцевого шва |  | (c)
51995.574 | 6.934 | 6.857 | -4.111 | -4.188 | -1026 | -912 | -954 | 882 | 4097 | 4708 |  | CORR | GENE | 07:14 | 07:33 | 07:26 | 91 | 144 | 10 | EXT |  | 0.89 | (c)
51998.803 | 10.163 | 10.148 | -0.882 | -0.897 | 1648 | 1709 | 1709 | 461 | 855 | 4708 |  | CORR | CIGR | 02:26 | 02:36 | 02:36 | 42 | 121 | 10 | EXT |  | 0.89 | (c)
52009.814 | 10.129 | 10.051 | -1.256 | -1.334 | -936 | -910 | -917 | 898 | 1174 | 4709 |  | CORR | AXGR | 07:28 | 07:33 | 07:31 | 160 | 38 | 10 | EXT |  | 0.9 | (c)
52014.794 | 3.724 | 3.715 | -7.651 | -7.66 | -1177 | -1141 | -1142 | 1053 | 3715 | 4710 |  | CORR | CIGR | 07:32 | 07:38 | 07:37 | 23 | 70 | 13 | EXT |  | 0.89 | (c)
52057.967 | 1.747 | 1.631 | -9.633 | -9.749 | 1010 | 1010 | 1020 | 1010 | 1631 | 4714 |  | CORR | AXGR | 05:06 | 05:07 | 05:08 | 152 | 21 | 10 | EXT |  | 0.9 | (c)
52124.01 | 0 | -0.041 | -11.035 | -11.076 | 1352 | 1650 | 1639 | 1352 |  | 4720 | Нарушение формы кольцевого шва | GWAN |  | 02:30 | 03:18 | 03:17 | 0 | 574 |  | EXT | Нарушение формы кольцевого шва |  | (c)
52197.04 | 4.79 | 4.764 | -6.615 | -6.641 | 1752 | 1800 | 1819 | 345 | 4764 | 4726 |  | CORR | CIGR | 05:11 | 05:18 | 05:21 | 37 | 133 | 10 | EXT |  | 0.89 | (c)
52210.793 | 7.138 | 7.132 | -4.297 | -4.303 | -2032 | -1984 | -1985 | 199 | 4283 | 4727 |  | CORR | CIGR | 07:36 | 07:44 | 07:44 | 20 | 93 | 13 | EXT | Аномалия находится на упругопластическом изгибе: R=472 D, максимальное растяжение на 6.3 час. | 0.89 | (c)
52210.881 | 7.226 | 7.209 | -4.209 | -4.226 | -2008 | -1947 | -1967 | 223 | 4197 | 4727 |  | CORR | CIGR | 07:40 | 07:50 | 07:47 | 29 | 81 | 11 | EXT | Аномалия находится на упругопластическом изгибе: R=473 D, максимальное растяжение на 6.3 час. | 0.89 | (c)
52294.885 | 0 | -0.033 | -11.26 | -11.293 | -1964 | -790 | -590 | 783 |  | 4735 | Нарушение формы кольцевого шва | GWAN |  | 09:01 | 00:10 | 12:43 | 0 | 2746 |  | EXT | Нарушение формы кольцевого шва |  | (c)
52306.145 | 0 | -0.036 | -10.51 | -10.546 | -1030 | 22 | -368 | 0 |  | 4736 | Нарушение формы кольцевого шва | GWAN |  | 05:49 | 08:39 | 07:36 | 0 | 1324 |  | EXT | Нарушение формы кольцевого шва |  | (c)
52306.291 | 0.146 | 0.126 | -10.364 | -10.384 | -910 | -609 | -594 | 279 | 126 | 4736 |  | CORR | CIGR | 06:09 | 06:57 | 06:59 | 30 | 631 | 12 | EXT |  | 0.89 | (c)
52316.655 | 0 | -0.031 | -10.515 | -10.546 | 2108 | -1143 | -1182 | 12 |  | 4737 | Нарушение формы кольцевого шва | GWAN |  | 11:44 | 02:60 | 14:53 | 0 | 2341 |  | EXT | Нарушение формы кольцевого шва |  | (c)
52327.17 | 0 | -0.044 | -10.505 | -10.549 | 673 | 1160 | 1395 | 673 |  | 4738 | Нарушение формы кольцевого шва | GWAN |  | 07:19 | 08:37 | 09:15 | 0 | 1443 |  | EXT | Нарушение формы кольцевого шва |  | (c)
52328.547 | 1.377 | 1.364 | -9.128 | -9.141 | -505 | -326 | -300 | 94 | 1364 | 4738 |  | CORR | CIGR | 04:09 | 04:38 | 04:42 | 43 | 411 | 11 | EXT |  | 0.89 | (c)
52329.476 | 2.306 | 2.276 | -8.199 | -8.229 | 1232 | 1356 | 1308 | 1232 | 2276 | 4738 |  | CORR | CIGR | 08:49 | 09:09 | 09:01 | 56 | 153 | 11 | EXT |  | 0.89 | (c)
52329.655 | 2.485 | 2.435 | -8.02 | -8.07 | 650 | 833 | 872 | 650 | 2435 | 4738 |  | CORR | GENE | 07:15 | 07:44 | 07:51 | 112 | 443 | 12 | EXT |  | 0.9 | (c)
52371.425 | 0 | -0.042 | -10.41 | -10.452 | -273 | 156 | 460 | 0 |  | 4742 | Нарушение формы кольцевого шва | GWAN |  | 10:41 | 11:50 | 12:39 | 0 | 1465 |  | EXT | Нарушение формы кольцевого шва |  | (c)
52381.835 | 0 | -0.04 | -11.6 | -11.64 | 1534 | 1775 | -2207 | 1488 |  | 4743 | Нарушение формы кольцевого шва | GWAN |  | 04:26 | 05:05 | 06:22 | 0 | 1439 |  | EXT | Нарушение формы кольцевого шва |  | (c)
52389.419 | 7.584 | 7.574 | -4.016 | -4.026 | 746 | 814 | 799 | 746 | 4001 | 4743 |  | GOUG | CIGR | 02:19 | 02:30 | 02:27 | 25 | 108 | 11 | EXT | Задир. |  | (c)
52429.396 | 2.241 | 2.076 | -9.389 | -9.554 | 1712 | 1797 | 1862 | 1712 | 2076 | 4747 |  | GOUG | GENE | 02:37 | 02:51 | 03:01 | 184 | 301 | 12 | EXT | Зона задиров. |  | (c)
52434.931 | 7.776 | 7.711 | -3.854 | -3.919 | 1910 | 2010 | 1970 | 1910 | 3523 | 4747 |  | CORR | GENE | 03:09 | 03:25 | 03:19 | 396 | 120 | 13 | EXT |  | 0.94 | (c)
52441.431 | 2.646 | 2.633 | -8.984 | -8.997 | -2165 | -2108 | -2105 | 2045 | 2633 | 4748 |  | CORR | CIGR | 01:37 | 01:46 | 01:47 | 34 | 120 | 10 | EXT |  | 0.89 | (c)
52442.734 | 3.949 | 3.941 | -7.681 | -7.689 | -2170 | -2103 | -2015 | 1861 | 3941 | 4748 |  | CORR | CIGR | 01:36 | 01:47 | 02:01 | 41 | 309 | 10 | EXT |  | 0.89 | (c)
52450.415 | 0 | -0.037 | -11.43 | -11.467 | 41 | 1801 | 1401 | 41 |  | 4749 | Нарушение формы кольцевого шва | GWAN |  | 01:24 | 06:08 | 05:04 | 0 | 2721 |  | EXT | Нарушение формы кольцевого шва |  | (c)
52461.845 | 0 | -0.04 | -10.56 | -10.6 | -1290 | -24 | 832 | 1290 |  | 4750 | Нарушение формы кольцевого шва | GWAN |  | 08:39 | 00:04 | 14:22 | 0 | 4245 |  | EXT | Нарушение формы кольцевого шва |  | (c)
52491.273 | 7.778 | 7.74 | -3.827 | -3.865 | -2171 | -1930 | -2027 | 1882 | 3793 | 4752 |  | CORR | GENE | 09:26 | 10:05 | 09:49 | 72 | 289 | 15 | EXT |  | 0.89 | (c)
52506.73 | 0 | -0.044 | -11.61 | -11.654 | -594 | 258 | 257 | 0 |  | 4754 | Нарушение формы кольцевого шва | GWAN |  | 07:21 | 09:39 | 09:38 | 0 | 1703 |  | EXT | Нарушение формы кольцевого шва |  | (c)
52510.635 | 3.905 | 3.811 | -7.705 | -7.799 | -1845 | -1833 | -1829 | 1814 | 3811 | 4754 |  | CORR | AXGR | 03:59 | 04:01 | 04:02 | 276 | 31 | 12 | EXT |  | 0.92 | (c)
52510.663 | 3.933 | 3.909 | -7.677 | -7.701 | -2153 | -2119 | -2022 | 1892 | 3909 | 4754 |  | CORR | CIGR | 03:09 | 03:15 | 03:31 | 33 | 261 | 11 | EXT |  | 0.89 | (c)
52511.11 | 4.38 | 4.301 | -7.23 | -7.309 | -1851 | -1835 | -1822 | 1794 | 4301 | 4754 |  | CORR | GENE | 03:58 | 04:01 | 04:03 | 833 | 57 | 11 | EXT |  | 0.96 | (c)
52511.827 | 5.097 | 4.983 | -6.513 | -6.627 | 1966 | -2083 | -2177 | 1859 | 4983 | 4754 |  | CORR | GENE | 02:14 | 03:21 | 03:06 | 279 | 636 | 12 | EXT |  | 0.92 | (c)
52512.182 | 5.452 | 5.434 | -6.158 | -6.176 | 1767 | 1845 | 1894 | 1767 | 5434 | 4754 |  | CORR | CIGR | 01:42 | 01:55 | 02:03 | 37 | 254 | 19 | EXT |  | 0.89 | (c)
52512.486 | 5.756 | 5.672 | -5.854 | -5.938 | 1823 | 1873 | 1861 | 1823 | 5672 | 4754 |  | CORR | GENE | 01:51 | 01:59 | 01:57 | 195 | 75 | 18 | EXT |  | 0.92 | (c)
52512.661 | 5.931 | 5.907 | -5.679 | -5.703 | 1724 | 1803 | 1770 | 1724 | 5679 | 4754 |  | CORR | CIGR | 01:35 | 01:48 | 01:43 | 24 | 91 | 10 | EXT |  | 0.89 | (c)
52512.962 | 6.232 | 5.88 | -5.378 | -5.73 | 285 | 326 | 320 | 285 | 5293 | 4754 |  | CORR | GENE | 09:43 | 09:50 | 09:49 | 437 | 70 | 15 | EXT |  | 0.96 | (c)
52513.18 | 6.45 | 6.421 | -5.16 | -5.189 | 222 | 367 | 349 | 222 | 5109 | 4754 |  | CORR | GENE | 09:33 | 09:56 | 09:53 | 80 | 255 | 11 | EXT |  | 0.89 | (c)
52513.458 | 6.728 | 6.705 | -4.882 | -4.905 | 1656 | 1746 | 1750 | 1656 | 4856 | 4754 |  | CORR | CIGR | 01:24 | 01:39 | 01:39 | 49 | 187 | 11 | EXT |  | 0.89 | (c)
52517.665 | 10.935 | 10.683 | -0.675 | -0.927 | 2065 | 2136 | 2139 | 2065 | 390 | 4754 |  | CORR | GENE | 02:30 | 02:42 | 02:42 | 537 | 148 | 10 | EXT |  | 0.94 | (c)
52518.076 | 11.346 | 11.333 | -0.264 | -0.277 | 417 | 477 | 489 | 417 | 247 | 4754 |  | CORR | CIGR | 10:04 | 10:14 | 10:16 | 30 | 145 | 10 | EXT |  | 0.89 | (c)
52518.153 | 11.423 | 11.412 | -0.187 | -0.198 | -2205 | -2158 | -2151 | 2097 | 175 | 4754 |  | CORR | CIGR | 03:01 | 03:09 | 03:10 | 23 | 108 | 11 | EXT |  | 0.89 | (c)
52518.34 | 0 | -0.029 | -11.14 | -11.169 | -1270 | -538 | -207 | 0 |  | 4755 | Нарушение формы кольцевого шва | GWAN |  | 01:11 | 03:09 | 04:03 | 0 | 2126 |  | EXT | Нарушение формы кольцевого шва |  | (c)
52518.416 | 0.076 | 0.022 | -11.064 | -11.118 | -286 | -265 | -271 | 256 | 22 | 4755 |  | CORR | AXGR | 03:50 | 03:54 | 03:53 | 148 | 30 | 14 | EXT |  | 0.9 | (c)
52526.237 | 7.897 | 7.883 | -3.243 | -3.257 | -572 | -487 | -502 | 431 | 3233 | 4755 |  | CORR | CIGR | 03:04 | 03:18 | 03:15 | 24 | 141 | 14 | EXT |  | 0.89 | (c)
52544.823 | 4.343 | 4.311 | -6.947 | -6.979 | -1304 | -1136 | -1117 | 930 | 4311 | 4757 |  | CORR | CIGR | 01:29 | 01:56 | 01:59 | 49 | 374 | 11 | EXT |  | 0.89 | (c)
52546.359 | 5.879 | 5.311 | -5.411 | -5.979 | -966 | -836 | -885 | 804 | 4613 | 4757 |  | CORR | GENE | 02:23 | 02:44 | 02:36 | 1366 | 162 | 10 | EXT |  | 0.97 | (c)
52547.831 | 7.351 | 6.68 | -3.939 | -4.61 | -1002 | -947 | -951 | 900 | 3699 | 4757 |  | CORR | GENE | 02:18 | 02:26 | 02:26 | 911 | 102 | 10 | EXT |  | 0.96 | (c)
52548.933 | 8.453 | 7.642 | -2.837 | -3.648 | -960 | -885 | -890 | 820 | 2061 | 4757 |  | CORR | GENE | 02:24 | 02:36 | 02:36 | 1587 | 140 | 15 | EXT |  | 1.02 | (b)
52549.75 | 9.27 | 8.865 | -2.02 | -2.425 | -843 | -641 | -692 | 541 | 718 | 4757 |  | CORR | GENE | 02:43 | 03:16 | 03:08 | 1707 | 302 | 12 | EXT |  | 0.99 | (c)
52552.545 | 0.775 | 0.32 | -10.64 | -11.095 | -1058 | -1009 | -995 | 931 | 320 | 4758 |  | CORR | GENE | 02:58 | 03:06 | 03:09 | 1358 | 127 | 10 | EXT |  | 0.97 | (c)
52554.939 | 3.169 | 3.143 | -8.246 | -8.272 | -1103 | -936 | -974 | 844 | 3143 | 4758 |  | CORR | CIGR | 02:51 | 03:18 | 03:12 | 34 | 259 | 10 | EXT |  | 0.89 | (c)
52557.623 | 5.853 | 5.832 | -5.562 | -5.583 | -835 | -628 | -635 | 435 | 5532 | 4758 |  | CORR | CIGR | 03:34 | 04:08 | 04:07 | 51 | 400 | 10 | EXT |  | 0.89 | (c)
52561.384 | 9.614 | 8.549 | -1.801 | -2.866 | 16 | 33 | 30 | 16 | 1601 | 4758 |  | LWAN | AXGR | 05:52 | 05:54 | 05:54 | 1265 | 28 |  | EXT | Эквивалент потери металла 10%. |  | (c)
52563.185 | 0 | -0.025 | -11.595 | -11.62 | 908 | 1761 | 1891 | 908 |  | 4759 | Нарушение формы кольцевого шва | GWAN |  | 01:12 | 03:29 | 03:50 | 0 | 1967 |  | EXT | Нарушение формы кольцевого шва |  | (c)
52567.782 | 4.597 | 3.922 | -6.998 | -7.673 | 1719 | 1726 | 1753 | 1719 | 3922 | 4759 |  | CORR | GENE | 03:22 | 03:24 | 03:28 | 703 | 68 | 12 | EXT |  | 0.96 | (c)
52567.841 | 4.656 | 4.596 | -6.939 | -6.999 | 1644 | 1672 | 1666 | 1644 | 4596 | 4759 |  | CORR | AXGR | 03:10 | 03:15 | 03:14 | 505 | 44 | 14 | EXT |  | 0.96 | (c)
52570.405 | 7.22 | 5.295 | -4.375 | -6.3 | 1160 | 1226 | 1428 | 1160 | 3663 | 4759 |  | CORR | GENE | 01:52 | 02:03 | 02:36 | 2637 | 536 | 10 | EXT |  | 0.98 | (c)
52574.403 | 11.218 | 11.214 | -0.377 | -0.381 | -241 | -110 | -150 | 59 | 342 | 4759 |  | CORR | CIGR | 10:06 | 10:27 | 10:21 | 39 | 182 | 11 | EXT |  | 0.89 | (c)
52574.556 | 11.371 | 11.113 | -0.224 | -0.482 | -449 | -430 | -425 | 401 | 120 | 4759 |  | CORR | AXGR | 09:33 | 09:36 | 09:36 | 362 | 48 | 13 | EXT |  | 0.94 | (c)
52575.125 | 0.345 | 0.1 | -10.8 | -11.045 | 994 | 1017 | 1016 | 994 | 100 | 4760 |  | CORR | AXGR | 02:50 | 02:53 | 02:53 | 320 | 44 | 12 | EXT |  | 0.93 | (c)
52576.146 | 1.366 | 1.241 | -9.779 | -9.904 | 867 | 972 | 944 | 867 | 1241 | 4760 |  | CORR | GENE | 02:29 | 02:46 | 02:41 | 455 | 153 | 10 | EXT |  | 0.93 | (c)
52576.806 | 2.026 | 1.544 | -9.119 | -9.601 | 1188 | 1318 | 1295 | 1188 | 1544 | 4760 |  | CORR | GENE | 03:21 | 03:42 | 03:38 | 795 | 213 | 15 | EXT |  | 0.99 | (c)
52578.029 | 3.249 | 3.199 | -7.896 | -7.946 | 1156 | 1347 | 1315 | 1156 | 3199 | 4760 |  | CORR | GENE | 03:16 | 03:46 | 03:41 | 89 | 320 | 11 | EXT |  | 0.89 | (c)
52578.605 | 3.825 | 3.811 | -7.32 | -7.334 | 1309 | 1366 | 1391 | 1309 | 3811 | 4760 |  | CORR | GENE | 03:40 | 03:50 | 03:54 | 76 | 165 | 10 | EXT |  | 0.89 | (c)
52580.876 | 6.096 | 6.034 | -5.049 | -5.111 | 1397 | 2057 | 1803 | 1397 | 5000 | 4760 |  | CORR | GENE | 03:55 | 05:41 | 05:00 | 111 | 812 | 10 | EXT |  | 0.89 | (c)
52581.798 | 7.018 | 6.876 | -4.127 | -4.269 | 752 | 823 | 928 | 752 | 4116 | 4760 |  | CORR | GENE | 02:11 | 02:22 | 02:39 | 153 | 351 | 11 | EXT |  | 0.9 | (c)
52582.029 | 7.249 | 7.207 | -3.896 | -3.938 | 702 | 1141 | 1027 | 702 | 3365 | 4760 |  | CORR | GENE | 02:02 | 03:13 | 02:55 | 573 | 650 | 16 | EXT |  | 0.98 | (c)
52585.925 | 0 | -0.026 | -11.355 | -11.381 | 2199 | -1671 | -339 | 0 |  | 4761 | Нарушение формы кольцевого шва | GWAN |  | 01:05 | 02:40 | 06:15 | 0 | 3845 |  | EXT | Нарушение формы кольцевого шва |  | (c)
52587.01 | 1.085 | 0.959 | -10.27 | -10.396 | -820 | -757 | -774 | 728 | 959 | 4761 |  | CORR | GENE | 04:58 | 05:08 | 05:05 | 206 | 92 | 14 | EXT |  | 0.91 | (c)
52587.77 | 1.845 | 1.732 | -9.51 | -9.623 | -1216 | -1215 | -1197 | 1178 | 1732 | 4761 |  | CORR | AXGR | 03:54 | 03:54 | 03:57 | 320 | 38 | 14 | EXT |  | 0.93 | (c)
52587.967 | 2.042 | 2.009 | -9.313 | -9.346 | -1543 | -1231 | -1364 | 1186 | 2009 | 4761 |  | CORR | GENE | 03:01 | 03:51 | 03:30 | 62 | 357 | 12 | EXT |  | 0.89 | (c)
52597.565 | 0.285 | 0.145 | -10.515 | -10.655 | 1917 | 1959 | 1958 | 1917 | 145 | 4762 |  | CORR | GENE | 03:06 | 03:12 | 03:12 | 761 | 83 | 11 | EXT |  | 0.96 | (c)
52599.888 | 2.608 | 2.598 | -8.192 | -8.202 | -419 | -383 | -378 | 337 | 2598 | 4762 |  | CORR | CIGR | 08:49 | 08:54 | 08:55 | 33 | 82 | 10 | EXT |  | 0.89 | (c)
52601.018 | 3.738 | 3.69 | -7.062 | -7.11 | -900 | -309 | -471 | 41 | 3690 | 4762 |  | CORR | GENE | 07:31 | 09:06 | 08:40 | 143 | 859 | 15 | EXT |  | 0.9 | (c)
52602.09 | 4.81 | 4.789 | -5.99 | -6.011 | -880 | -723 | -760 | 640 | 4789 | 4762 |  | CORR | CIGR | 07:34 | 07:60 | 07:54 | 39 | 241 | 10 | EXT |  | 0.89 | (c)
52602.536 | 5.256 | 5.214 | -5.544 | -5.586 | -335 | -173 | -220 | 104 | 5214 | 4762 |  | CORR | GENE | 09:02 | 09:28 | 09:21 | 179 | 232 | 14 | EXT |  | 0.91 | (c)
52603.383 | 6.103 | 6.082 | -4.697 | -4.718 | -471 | -116 | -256 | 40 | 4620 | 4762 |  | CORR | GENE | 08:40 | 09:38 | 09:15 | 98 | 432 | 20 | EXT |  | 0.9 | (c)
52630.5 | 0 | -0.037 | -10.935 | -10.972 | 762 | 1004 | 1034 | 762 |  | 4765 | Нарушение формы кольцевого шва | GWAN |  | 07:40 | 08:19 | 08:24 | 0 | 542 |  | EXT | Нарушение формы кольцевого шва Аномалия находится на отводе. |  | (c)
52671.776 | 8.876 | 8.803 | -2.344 | -2.417 | 371 | 613 | 618 | 371 | 2304 | 4768 |  | CORR | GENE | 02:59 | 03:38 | 03:39 | 113 | 493 | 13 | EXT |  | 0.9 | (c)
52724.429 | 6.169 | 5.97 | -5.341 | -5.54 | -668 | -571 | -531 | 394 | 5324 | 4773 |  | CORR | GENE | 05:15 | 05:31 | 05:37 | 216 | 275 | 10 | EXT |  | 0.91 | (c)
52793.493 | 7.633 | 7.56 | -3.552 | -3.625 | -1378 | -1280 | -1068 | 758 | 3532 | 4779 |  | CORR | GENE | 05:19 | 05:35 | 06:09 | 93 | 620 | 11 | EXT |  | 0.89 | (c)
52819.765 | 11.38 | 11.354 | -0.095 | -0.121 | 1889 | 2009 | 1991 | 138 | 77 | 4781 |  | CORR | CIGR | 02:10 | 02:29 | 02:26 | 44 | 204 | 10 | EXT |  | 0.89 | (c)
52854.01 | 0 | -0.03 | -11.59 | -11.62 | 1542 | 2050 | 1975 | 1542 |  | 4785 | Нарушение формы кольцевого шва | GWAN |  | 11:06 | 00:28 | 12:16 | 0 | 867 |  | EXT | Нарушение формы кольцевого шва |  | (c)
52854.01 | 0 | -0.018 | -11.59 | -11.608 | -1912 | 873 | -423 | 0 |  | 4785 | Нарушение формы кольцевого шва | GWAN |  | 01:48 | 09:18 | 05:48 | 0 | 2978 |  | EXT | Нарушение формы кольцевого шва |  | (c)
52897.416 | 0 | -0.015 | -1.426 | -1.441 | -481 | 863 | 1114 | 0 |  | 4788б | Нарушение формы кольцевого шва | GWAN |  | 00:36 | 04:12 | 04:53 | 0 | 3190 |  | EXT | Нарушение формы кольцевого шва |  | (c)
52965.22 | 9.95 | 9.8 | -1.27 | -1.42 | -1875 | -1513 | -1623 | 356 | 1250 | 4794 |  | CORR | GENE | 09:11 | 10:10 | 09:52 | 170 | 503 | 12 | EXT |  | 0.9 | (c)
52965.79 | 10.52 | 10.504 | -0.7 | -0.716 | -248 | -155 | -186 | 124 | 687 | 4794 |  | CORR | CIGR | 01:34 | 01:49 | 01:44 | 29 | 124 | 10 | EXT |  | 0.89 | (c)
52965.986 | 10.716 | 10.662 | -0.504 | -0.558 | -250 | -92 | -108 | 0 | 471 | 4794 |  | CORR | GENE | 01:34 | 01:59 | 01:57 | 87 | 283 | 10 | EXT |  | 0.89 | (c)
52966.411 | 11.141 | 11.131 | -0.079 | -0.089 | -355 | -303 | -306 | 256 | 67 | 4794 |  | CORR | CIGR | 01:17 | 01:25 | 01:25 | 22 | 99 | 10 | EXT |  | 0.89 | (c)
52966.615 | 0.125 | 0.042 | -11.155 | -11.238 | -180 | 135 | 61 | 0 | 42 | 4795 |  | CORR | GENE | 00:40 | 01:31 | 01:19 | 102 | 482 | 10 | EXT |  | 0.89 | (c)
52966.824 | 0.334 | 0.318 | -10.946 | -10.962 | -1134 | -982 | -984 | 834 | 318 | 4795 |  | CORR | CIGR | 10:06 | 10:31 | 10:30 | 32 | 300 | 11 | EXT |  | 0.89 | (c)
52966.89 | 0.4 | 0.393 | -10.88 | -10.887 | -1366 | -1316 | -1308 | 864 | 393 | 4795 |  | CORR | CIGR | 09:29 | 09:37 | 09:38 | 32 | 116 | 10 | EXT |  | 0.89 | (c)
52966.94 | 0.45 | 0.436 | -10.83 | -10.844 | -1514 | -1419 | -1448 | 716 | 436 | 4795 |  | CORR | CIGR | 09:05 | 09:20 | 09:15 | 25 | 132 | 10 | EXT |  | 0.89 | (c)
52967.163 | 0.673 | 0.669 | -10.607 | -10.611 | -1182 | -1122 | -1103 | 1024 | 669 | 4795 |  | CORR | CIGR | 09:58 | 10:08 | 10:11 | 35 | 158 | 10 | EXT |  | 0.89 | (c)
52967.212 | 0.722 | 0.709 | -10.558 | -10.571 | 436 | 475 | 496 | 436 | 709 | 4795 |  | CORR | CIGR | 02:19 | 02:26 | 02:29 | 28 | 120 | 11 | EXT |  | 0.89 | (c)
52967.453 | 0.963 | 0.957 | -10.317 | -10.323 | -2038 | -1995 | -1986 | 193 | 957 | 4795 |  | CORR | CIGR | 07:40 | 07:47 | 07:49 | 33 | 104 | 11 | EXT |  | 0.89 | (c)
52967.457 | 0.967 | 0.767 | -10.313 | -10.513 | -1433 | -1268 | -1313 | 797 | 767 | 4795 |  | CORR | GENE | 09:18 | 09:44 | 09:37 | 275 | 240 | 12 | EXT |  | 0.92 | (c)
52967.914 | 1.424 | 1.202 | -9.856 | -10.078 | -1667 | -1516 | -1431 | 564 | 1202 | 4795 |  | CORR | GENE | 08:40 | 09:04 | 09:18 | 237 | 471 | 10 | EXT |  | 0.91 | (c)
53017.767 | 6.162 | 6.161 | -5.138 | -5.139 | 1556 | 1941 | 1778 | 231 | 5100 | 4799 |  | CORR | CIGR | 05:26 | 06:28 | 06:02 | 39 | 443 | 10 | EXT |  | 0.89 | (c)
53045.53 | 11.22 | 11.061 | -0.075 | -0.234 | -241 | -218 | -216 | 192 | 29 | 4801 |  | ARTD | GENE | 02:07 | 02:11 | 02:11 | 205 | 49 |  | EXT | Эквивалент потери металла 10%. |  | (c)
53055.138 | 9.533 | 9.52 | -1.687 | -1.7 | 223 | 279 | 297 | 223 | 1674 | 4802 |  | GOUG | CIGR | 03:05 | 03:14 | 03:17 | 26 | 148 | 15 | EXT | Задир. |  | (c)
53079.673 | 0.348 | 0.338 | -10.057 | -10.067 | -1309 | -1245 | -1242 | 921 | 338 | 4805 |  | CORR | CIGR | 06:15 | 06:25 | 06:25 | 20 | 135 | 15 | EXT |  | 0.89 | (c)
53080.666 | 1.341 | 1.327 | -9.064 | -9.078 | -1176 | -1145 | -1140 | 1055 | 1327 | 4805 |  | CORR | CIGR | 06:36 | 06:41 | 06:42 | 26 | 72 | 10 | EXT |  | 0.89 | (c)
53081.139 | 1.814 | 1.771 | -8.591 | -8.634 | -1535 | -1534 | -1519 | 695 | 1771 | 4805 |  | CORR | AXGR | 05:38 | 05:38 | 05:41 | 76 | 33 | 19 | EXT |  | 0.89 | (c)
53100.01 | 10.28 | 10.24 | -1.11 | -1.15 | 1047 | 1085 | 1100 | 1047 | 1037 | 4806 |  | CORR | GENE | 04:43 | 04:50 | 04:52 | 113 | 106 | 10 | EXT |  | 0.89 | (c)
53120.619 | 8.569 | 8.558 | -2.461 | -2.472 | 1435 | 1497 | 1500 | 1435 | 2445 | 4808 |  | CORR | CIGR | 05:46 | 05:56 | 05:57 | 27 | 130 | 10 | EXT |  | 0.89 | (c)
53221.99 | 7.35 | 7.292 | -4.165 | -4.223 | -23 | 17 | 2 | 0 | 4041 | 4817 |  | LWAN | GENE | 02:20 | 02:27 | 02:24 | 182 | 50 |  | INT | Эквивалент потери металла 10%. |  | (c)
53226.155 | 0 | -0.02 | -11.6 | -11.62 | -1450 | -458 | -405 | 0 |  | 4818 | Нарушение формы кольцевого шва | GWAN |  | 01:07 | 03:47 | 03:56 | 0 | 2091 |  | EXT | Нарушение формы кольцевого шва |  | (c)
53226.155 | 0 | -0.021 | -11.6 | -11.621 | 795 | 1677 | 1616 | 795 |  | 4818 | Нарушение формы кольцевого шва | GWAN |  | 07:09 | 09:32 | 09:22 | 0 | 1642 |  | EXT | Нарушение формы кольцевого шва |  | (c)
53237.755 | 0 | -0.046 | -11.125 | -11.171 | 460 | -1003 | 2006 | 460 |  | 4819 | Нарушение формы кольцевого шва | GWAN |  | 08:21 | 04:25 | 12:30 | 0 | 3091 |  | EXT | Нарушение формы кольцевого шва |  | (c)
53237.755 | 0 | -0.05 | -11.125 | -11.175 | -803 | -221 | -332 | 0 |  | 4819 | Нарушение формы кольцевого шва | GWAN |  | 04:57 | 06:31 | 06:13 | 0 | 942 |  | EXT | Нарушение формы кольцевого шва |  | (c)
53255.666 | 6.786 | 6.773 | -4.744 | -4.757 | -1079 | -985 | -1008 | 936 | 4725 | 4820 |  | CORR | CIGR | 06:04 | 06:19 | 06:15 | 32 | 142 | 10 | EXT | Аномалия находится на отводе. | 0.89 | (c)
53255.891 | 7.011 | 6.962 | -4.519 | -4.568 | -989 | -946 | -892 | 794 | 4513 | 4820 |  | CORR | GENE | 06:18 | 06:25 | 06:34 | 55 | 194 | 10 | EXT | Аномалия находится на отводе. | 0.89 | (c)
53259.972 | 11.092 | 10.939 | -0.438 | -0.591 | -1358 | -1225 | -1114 | 869 | 275 | 4820 |  | DENT | GENE | 05:19 | 05:40 | 05:58 | 316 | 489 | 0.6 | N/A | Глубина вмятины: 8 мм (0,6%). Линейка: 32 см в (1094 см; 05:40 ч:мин) Аномалия находится на отводе. |  | (c)
53296.755 | 0 | -0.048 | -11.27 | -11.318 | -1027 | -651 | -690 | 354 |  | 4825 | Нарушение формы кольцевого шва | GWAN |  | 08:14 | 09:14 | 09:08 | 0 | 673 |  | EXT | Нарушение формы кольцевого шва |  | (c)
53320.711 | 1.521 | 1.448 | -9.839 | -9.912 | -2187 | -2175 | -2170 | 43 | 1448 | 4827 |  | CORR | AXGR | 05:35 | 05:37 | 05:37 | 189 | 34 | 13 | EXT |  | 0.91 | (c)
53333.25 | 2.7 | 2.634 | -8.68 | -8.746 | 754 | 936 | 882 | 754 | 2634 | 4828 |  | CORR | GENE | 04:47 | 05:16 | 05:08 | 102 | 257 | 12 | EXT |  | 0.89 | (c)
53338.626 | 8.076 | 8.061 | -3.304 | -3.319 | 1150 | 1204 | 1206 | 969 | 3291 | 4828 |  | CORR | CIGR | 05:51 | 05:60 | 05:60 | 28 | 112 | 10 | EXT |  | 0.89 | (c)
53339.734 | 9.184 | 9.176 | -2.196 | -2.204 | 1141 | 1176 | 1184 | 1004 | 2182 | 4828 |  | CORR | CIGR | 05:50 | 05:55 | 05:56 | 22 | 85 | 10 | EXT |  | 0.89 | (c)
53341.756 | 11.206 | 11.197 | -0.174 | -0.183 | 1263 | 1338 | 1338 | 818 | 135 | 4828 |  | CORR | GENE | 06:09 | 06:21 | 06:21 | 48 | 150 | 11 | EXT |  | 0.89 | (c)
53360.986 | 7.601 | 7.587 | -4.039 | -4.053 | 2048 | -2153 | 2198 | 2048 | 3957 | 4830 |  | CORR | GENE | 05:27 | 06:09 | 05:51 | 96 | 299 | 10 | EXT |  | 0.89 | (c)
53370.692 | 5.667 | 5.659 | -5.943 | -5.951 | -192 | -139 | -148 | 104 | 5659 | 4831 |  | CORR | CIGR | 05:16 | 05:24 | 05:23 | 24 | 88 | 11 | EXT |  | 0.89 | (c)
53435.338 | 1.658 | 1.655 | -5.122 | -5.125 | -1483 | -1334 | -1393 | 748 | 1655 | 4837 |  | CORR | CIGR | 06:21 | 06:45 | 06:35 | 38 | 179 | 10 | EXT |  | 0.89 | (c)
53435.866 | 2.186 | 2.139 | -4.594 | -4.641 | -1608 | -1518 | -1303 | 623 | 2139 | 4837 |  | CORR | GENE | 06:01 | 06:15 | 06:50 | 111 | 609 | 12 | EXT |  | 0.89 | (c)
53447.501 | 7.041 | 6.921 | -3.824 | -3.944 | 1321 | 1616 | 1544 | 464 | 3801 | 4838 |  | CORR | GENE | 02:56 | 03:44 | 03:32 | 143 | 446 | 10 | EXT |  | 0.9 | (c)
53448.784 | 8.324 | 8.305 | -2.541 | -2.56 | -1889 | -1829 | -1844 | 342 | 2530 | 4838 |  | CORR | CIGR | 06:18 | 06:28 | 06:26 | 30 | 89 | 10 | EXT |  | 0.89 | (c)
53451.325 | 0 | -0.041 | -11.405 | -11.446 | 907 | 1121 | 1151 | 837 |  | 4839 | Нарушение формы кольцевого шва | GWAN |  | 00:34 | 01:08 | 01:13 | 0 | 487 |  | EXT | Нарушение формы кольцевого шва |  | (c)
53451.325 | 0 | -0.034 | -11.405 | -11.439 | 1399 | 1513 | 1615 | 399 |  | 4839 | Нарушение формы кольцевого шва | GWAN |  | 01:53 | 02:12 | 02:28 | 0 | 432 |  | EXT | Нарушение формы кольцевого шва |  | (c)
53451.325 | 0 | -0.052 | -11.405 | -11.457 | -1028 | -477 | -380 | 0 |  | 4839 | Нарушение формы кольцевого шва | GWAN |  | 07:22 | 08:51 | 09:06 | 0 | 1295 |  | EXT | Нарушение формы кольцевого шва |  | (c)
53453.785 | 2.46 | 2.421 | -8.945 | -8.984 | -1536 | -1449 | -1461 | 694 | 2421 | 4839 |  | CORR | CIGR | 05:60 | 06:14 | 06:12 | 40 | 151 | 14 | EXT |  | 0.89 | (c)
53455.232 | 3.907 | 3.815 | -7.498 | -7.59 | -2160 | -2111 | -1953 | 71 | 3815 | 4839 |  | CORR | GENE | 04:19 | 04:27 | 04:52 | 106 | 413 | 10 | EXT |  | 0.89 | (c)
53455.376 | 4.051 | 4.04 | -7.354 | -7.365 | -1502 | -1446 | -1456 | 729 | 4040 | 4839 |  | CORR | CIGR | 06:05 | 06:14 | 06:13 | 26 | 91 | 10 | EXT |  | 0.89 | (c)
53456.985 | 5.66 | 5.64 | -5.745 | -5.765 | -1504 | -1463 | -1453 | 726 | 5640 | 4839 |  | CORR | CIGR | 06:05 | 06:12 | 06:13 | 25 | 103 | 10 | EXT |  | 0.89 | (c)
53458.934 | 7.609 | 7.58 | -3.796 | -3.825 | -1348 | -1273 | -1280 | 882 | 3796 | 4839 |  | CORR | CIGR | 06:30 | 06:42 | 06:41 | 29 | 136 | 10 | EXT |  | 0.89 | (c)
53468.163 | 5.433 | 5.422 | -5.947 | -5.958 | -1712 | -1535 | -1603 | 518 | 5422 | 4840 |  | CORR | GENE | 04:38 | 05:07 | 04:56 | 63 | 218 | 12 | EXT |  | 0.89 | (c)
53468.433 | 5.703 | 5.671 | -5.677 | -5.709 | -1522 | -1408 | -1372 | 709 | 5613 | 4840 |  | CORR | GENE | 05:09 | 05:27 | 05:33 | 96 | 300 | 12 | EXT |  | 0.89 | (c)
53468.636 | 5.906 | 5.821 | -5.474 | -5.559 | -1653 | -1383 | -1361 | 578 | 5471 | 4840 |  | CORR | GENE | 04:48 | 05:31 | 05:35 | 88 | 583 | 14 | EXT |  | 0.89 | (c)
53470.399 | 7.669 | 7.653 | -3.711 | -3.727 | -1593 | -1512 | -1509 | 638 | 3690 | 4840 |  | CORR | CIGR | 04:57 | 05:10 | 05:11 | 37 | 168 | 10 | EXT |  | 0.89 | (c)
53473.095 | 10.365 | 10.357 | -1.015 | -1.023 | -1752 | -1715 | -1684 | 479 | 1003 | 4840 |  | CORR | CIGR | 04:32 | 04:38 | 04:43 | 20 | 135 | 13 | EXT |  | 0.89 | (c)
53475.507 | 1.397 | 1.39 | -9.923 | -9.93 | 1521 | 1550 | 1620 | 512 | 1390 | 4841 |  | CORR | GENE | 05:42 | 05:47 | 05:58 | 103 | 198 | 10 | EXT |  | 0.89 | (c)
53476.54 | 2.43 | 2.424 | -8.89 | -8.896 | 1679 | 1740 | 1726 | 457 | 2424 | 4841 |  | CORR | CIGR | 06:08 | 06:17 | 06:15 | 19 | 94 | 10 | EXT |  | 0.89 | (c)
53478.599 | 4.489 | 4.482 | -6.831 | -6.838 | 1052 | 1162 | 1126 | 1030 | 4482 | 4841 |  | CORR | CIGR | 04:26 | 04:44 | 04:38 | 32 | 149 | 10 | EXT |  | 0.89 | (c)
53483.102 | 8.992 | 8.949 | -2.328 | -2.371 | 942 | 1197 | 1142 | 888 | 2289 | 4841 |  | CORR | GENE | 04:09 | 04:50 | 04:41 | 82 | 400 | 12 | EXT |  | 0.89 | (c)
53485.43 | 0 | -0.043 | -11.25 | -11.293 | -1116 | -595 | -719 | 323 |  | 4842 | Нарушение формы кольцевого шва | GWAN |  | 08:05 | 09:29 | 09:09 | 0 | 793 |  | EXT | Нарушение формы кольцевого шва |  | (c)
53549.385 | 0 | 0 | -11.405 | -11.405 | -2050 | -1745 | -1679 | 181 | 0 | 4848 | Смещение кромок | GWAN |  | 07:28 | 08:17 | 08:28 | 0 | 742 | 19 | EXT | Смещение кромок Наружу Величина смещения - 3 мм. |  | (c)
53560.79 | 0 | 0 | -11.335 | -11.335 | -2019 | -1689 | -1699 | 211 | 0 | 4849 | Смещение кромок | GWAN |  | 06:33 | 07:26 | 07:25 | 0 | 641 | 18 | EXT | Смещение кромок Наружу Величина смещения - 2.8 мм. |  | (c)
53560.79 | 0 | 0 | -11.335 | -11.335 | -1081 | -615 | -565 | 50 | 0 | 4849 | Смещение кромок | GWAN |  | 09:04 | 10:20 | 10:28 | 0 | 1032 | 18 | EXT | Смещение кромок Наружу Величина смещения - 2.9 мм. |  | (c)
53622.322 | 5.002 | 4.987 | -6.378 | -6.393 | 1214 | 1235 | 1243 | 959 | 4987 | 4854 |  | GOUG | GENE | 06:15 | 06:19 | 06:20 | 63 | 57 | 9 | EXT | Задир. |  | (c)
53622.338 | 5.018 | 4.95 | -6.362 | -6.43 | 1170 | 1238 | 1297 | 807 | 4950 | 4854 |  | DENT | GENE | 06:08 | 06:19 | 06:28 | 136 | 253 | 0.5 | N/A | Глубина вмятины: 7 мм (0,5%). Линейка: 14 см в (495 см; 06:19 ч:мин) Аномалия находится вблизи дефекта потери металла. |  | (c)
53663.111 | 0.441 | 0.195 | -10.604 | -10.85 | 2013 | 2040 | 2043 | 158 | 195 | 4858 | Дефект проката | MIAN | GENE | 04:29 | 04:33 | 04:34 | 598 | 59 |  | EXT | Дефект проката Эквивалент потери металла 10%. |  | (c)
53667.549 | 4.879 | 4.698 | -6.166 | -6.347 | 1575 | 1817 | 1822 | 161 | 4698 | 4858 |  | DENT | GENE | 03:18 | 03:57 | 03:58 | 348 | 494 | 0.4 | N/A | Глубина вмятины: 5 мм (0,4%). Линейка: 35 см в (470 см; 03:57 ч:мин) |  | (c)
53668.252 | 5.582 | 5.574 | -5.463 | -5.471 | -2208 | -2148 | -2156 | 23 | 5451 | 4858 |  | CORR | CIGR | 05:08 | 05:17 | 05:16 | 20 | 103 | 10 | EXT |  | 0.89 | (c)
53729.05 | 0 | -0.049 | -11.275 | -11.324 | 1144 | 1507 | 1502 | 1144 |  | 4864 | Нарушение формы кольцевого шва | GWAN |  | 09:34 | 10:33 | 10:32 | 0 | 716 |  | EXT | Нарушение формы кольцевого шва |  | (c)
53759.803 | 7.838 | 7.593 | -2.737 | -2.982 | -367 | -315 | -105 | 0 | 1916 | 4866 |  | ARTD | GENE | 10:38 | 10:47 | 11:21 | 1066 | 525 |  | EXT | Наплавка. Аномалия находится на упругопластическом изгибе: R=961 D, максимальное растяжение на 5.8 час. |  | (c)
53762.54 | 0 | 0 | -11.515 | -11.515 | 109 | 581 | 536 | 109 | 0 | 4867 | Смещение кромок | GWAN |  | 06:52 | 08:08 | 08:01 | 0 | 854 | 19 | EXT | Смещение кромок Наружу Величина смещения - 3 мм. |  | (c)
53854.559 | 0.829 | 0.623 | -9.896 | -10.102 | -35 | -5 | -7 | 20 | 623 | 4875 |  | LWAN | GENE | 11:58 | 00:03 | 12:03 | 461 | 55 |  | EXT | Эквивалент потери металла 15%. |  | (c)
53872.962 | 8.507 | 8.486 | -3.103 | -3.124 | 436 | 543 | 495 | 436 | 3103 | 4876 |  | CORR | CIGR | 05:48 | 06:05 | 05:58 | 21 | 119 | 10 | EXT |  | 0.89 | (c)
53874.104 | 9.649 | 9.625 | -1.961 | -1.985 | 351 | 444 | 479 | 351 | 1945 | 4876 |  | CORR | CIGR | 05:34 | 05:49 | 05:55 | 40 | 256 | 10 | EXT |  | 0.89 | (c)
53886.904 | 10.839 | 10.818 | -0.341 | -0.362 | 821 | 1189 | 1073 | 821 | 280 | 4877 |  | CORR | GENE | 05:38 | 06:37 | 06:18 | 82 | 504 | 11 | EXT |  | 0.89 | (c)
53888.37 | 1.125 | 1.106 | -10.495 | -10.514 | -1287 | -1119 | -1143 | 999 | 1106 | 4878 |  | CORR | CIGR | 05:45 | 06:12 | 06:08 | 43 | 287 | 13 | EXT |  | 0.89 | (c)
53935.841 | 3.506 | 3.495 | -7.369 | -7.38 | -796 | -744 | -740 | 683 | 3495 | 4882 |  | CORR | CIGR | 06:51 | 06:60 | 07:00 | 24 | 113 | 11 | EXT |  | 0.89 | (c)
53953.316 | 10.106 | 10.086 | -1.064 | -1.084 | -1107 | -1065 | -1063 | 1019 | 1054 | 4883 |  | CORR | CIGR | 07:09 | 07:16 | 07:16 | 30 | 88 | 13 | EXT |  | 0.89 | (c)
53997.327 | 9.412 | 9.395 | -1.978 | -1.995 | -1041 | -848 | -914 | 786 | 1956 | 4887 |  | CORR | CIGR | 05:05 | 05:37 | 05:26 | 39 | 255 | 10 | EXT |  | 0.89 | (c)
54004.071 | 4.766 | 4.766 | -6.894 | -6.894 | -1244 | -1045 | -1130 | 1017 | 4766 | 4888 |  | GOUG | GENE | 08:07 | 08:39 | 08:25 | 66 | 227 | 10 | EXT | Задир. |  | (c)
54011.487 | 0.522 | 0.501 | -10.973 | -10.994 | 1712 | 1792 | 1807 | 1712 | 501 | 4889 |  | CORR | CIGR | 06:34 | 06:47 | 06:49 | 37 | 191 | 11 | EXT |  | 0.89 | (c)
54021.503 | 10.538 | 10.514 | -0.957 | -0.981 | 1593 | 1780 | 1715 | 1593 | 944 | 4889 |  | CORR | CIGR | 06:14 | 06:45 | 06:34 | 37 | 244 | 10 | EXT |  | 0.89 | (c)
54022.102 | 11.137 | 11.133 | -0.358 | -0.362 | 1295 | 1437 | 1482 | 1295 | 244 | 4889 |  | CORR | GENE | 05:26 | 05:49 | 05:57 | 118 | 372 | 12 | EXT |  | 0.9 | (c)
54025.667 | 3.207 | 3.197 | -7.758 | -7.768 | -1309 | -1263 | -1225 | 922 | 3197 | 4890 |  | CORR | CIGR | 05:39 | 05:47 | 05:53 | 23 | 168 | 10 | EXT |  | 0.89 | (c)
54032.009 | 9.549 | 9.508 | -1.416 | -1.457 | -1424 | -1268 | -1242 | 806 | 1381 | 4890 |  | CORR | GENE | 05:21 | 05:46 | 05:50 | 76 | 364 | 12 | EXT |  | 0.89 | (c)
54044.674 | 11.249 | 11.196 | -0.026 | -0.079 | 619 | 806 | 784 | 619 | 10 | 4891 |  | CORR | GENE | 03:50 | 04:20 | 04:16 | 69 | 330 | 13 | EXT |  | 0.89 | (c)
54055.577 | 10.877 | 10.864 | -0.083 | -0.096 | -1568 | -1484 | -1485 | 1402 | 65 | 4892 |  | CORR | CIGR | 05:16 | 05:29 | 05:29 | 31 | 167 | 10 | EXT |  | 0.89 | (c)
54250.948 | 2.868 | 2.826 | -7.832 | -7.874 | 271 | 770 | 729 | 271 | 2826 | 4911 |  | CORR | GENE | 03:22 | 04:43 | 04:36 | 140 | 917 | 12 | EXT | Аномалия находится на отводе. | 0.9 | (c)
54251.748 | 3.668 | 3.64 | -7.032 | -7.06 | 318 | 420 | 492 | 318 | 3640 | 4911 |  | CORR | CIGR | 03:30 | 03:46 | 03:58 | 42 | 348 | 11 | EXT | Аномалия находится на отводе. | 0.89 | (c)
54252.199 | 4.119 | 3.646 | -6.581 | -7.054 | 682 | 748 | 718 | 682 | 3646 | 4911 |  | CORR | GENE | 04:29 | 04:39 | 04:34 | 547 | 72 | 10 | EXT | Аномалия находится на отводе. | 0.94 | (c)
54258.634 | 10.554 | 10.528 | -0.146 | -0.172 | 277 | 472 | 485 | 277 | 129 | 4911 |  | CORR | CIGR | 03:23 | 03:55 | 03:57 | 43 | 417 | 10 | EXT | Аномалия находится на отводе. | 0.89 | (c)
54259.867 | 1.087 | 1.076 | -10.363 | -10.374 | -1073 | -768 | -887 | 701 | 1076 | 4912 |  | CORR | CIGR | 02:56 | 03:46 | 03:26 | 37 | 372 | 11 | EXT |  | 0.89 | (c)
54374.681 | 1.226 | 1.219 | -10.159 | -10.166 | 1663 | 1799 | 1754 | 385 | 1219 | 4922 |  | CORR | CIGR | 05:40 | 06:02 | 05:55 | 27 | 182 | 10 | EXT |  | 0.89 | (c)
54375.341 | 1.886 | 1.88 | -9.499 | -9.505 | 1842 | 1978 | 1930 | 213 | 1880 | 4922 |  | CORR | CIGR | 06:09 | 06:31 | 06:23 | 29 | 175 | 10 | EXT |  | 0.89 | (c)
54384.02 | 10.565 | 10.53 | -0.82 | -0.855 | 1463 | 1597 | 1639 | 415 | 792 | 4922 |  | CORR | GENE | 05:08 | 05:30 | 05:37 | 63 | 352 | 12 | EXT |  | 0.89 | (c)
54384.695 | 11.24 | 11.199 | -0.145 | -0.186 | 1555 | 1834 | 1796 | 194 | 76 | 4922 |  | CORR | GENE | 05:23 | 06:08 | 06:02 | 110 | 481 | 14 | EXT |  | 0.9 | (c)
54407.27 | 0 | 0 | -11.19 | -11.19 | -675 | -358 | -369 | 64 | 0 | 4925 | Смещение кромок | GWAN |  | 00:45 | 01:36 | 01:34 | 0 | 611 | 19 | EXT | Смещение кромок Вовнутрь Величина смещения - 2.9 мм. |  | (c)
54470.96 | 6.94 | 6.93 | -4.36 | -4.37 | 1511 | 1679 | 1641 | 459 | 4341 | 4930 |  | CORR | CIGR | 05:40 | 06:07 | 06:01 | 29 | 260 | 11 | EXT |  | 0.89 | (c)
54502.262 | 3.722 | 3.717 | -7.878 | -7.883 | -1947 | -1769 | -1839 | 1730 | 3717 | 4933 |  | GOUG | CIGR | 07:15 | 07:44 | 07:32 | 16 | 217 | 10 | EXT | Задир. |  | (c)
54526.815 | 5.275 | 4.954 | -5.895 | -6.216 | 1588 | 1925 | 1778 | 263 | 4954 | 4935 |  | GOUG | GENE | 04:08 | 05:02 | 04:39 | 336 | 379 | 6 | EXT | Зона задиров. |  | (c)
54527.249 | 5.709 | 5.604 | -5.461 | -5.566 | -949 | -886 | -917 | 886 | 4930 | 4935 |  | CORR | GENE | 09:19 | 09:29 | 09:24 | 636 | 63 | 10 | EXT |  | 0.95 | (c)
54532.71 | 0 | -0.032 | -11.41 | -11.442 | 159 | 1674 | 1100 | 159 |  | 4936 | Нарушение формы кольцевого шва | GWAN |  | 10:56 | 03:00 | 13:28 | 0 | 1883 |  | EXT | Нарушение формы кольцевого шва |  | (c)
54532.71 | 0 | -0.012 | -11.41 | -11.422 | -1878 | -602 | -1120 | 353 |  | 4936 | Нарушение формы кольцевого шва | GWAN |  | 05:27 | 08:53 | 07:30 | 0 | 1517 |  | EXT | Нарушение формы кольцевого шва |  | (c)
54534.386 | 1.676 | 1.599 | -9.734 | -9.811 | -1018 | -997 | -1005 | 993 | 1599 | 4936 |  | CORR | AXGR | 07:46 | 07:49 | 07:48 | 117 | 25 | 12 | EXT |  | 0.9 | (c)
54558.96 | 3.515 | 3.412 | -8.08 | -8.183 | -317 | -262 | -252 | 187 | 3412 | 4938 |  | DENT | GENE | 01:50 | 01:59 | 02:01 | 180 | 130 | 0.4 | N/A | Глубина вмятины: 5 мм (0,4%). Линейка: 18 см в (341 см; 01:59 ч:мин) |  | (c)
54569.88 | 2.84 | 2.83 | -8.53 | -8.54 | 10 | 56 | 60 | 10 | 2830 | 4939 |  | CORR | CIGR | 04:33 | 04:41 | 04:42 | 34 | 100 | 10 | EXT |  | 0.89 | (c)
54613.488 | 0.693 | 0.605 | -10.872 | -10.96 | 12 | 23 | 29 | 12 | 605 | 4943 |  | LWAN | AXGR | 04:49 | 04:51 | 04:52 | 162 | 34 |  | EXT | Эквивалент потери металла 10%. |  | (c)
54613.748 | 0.953 | 0.837 | -10.612 | -10.728 | -44 | -33 | -26 | 9 | 837 | 4943 |  | LWAN | AXGR | 04:40 | 04:42 | 04:43 | 183 | 35 |  | EXT | Эквивалент потери металла 10%. |  | (c)
54672.68 | 2.07 | 2.041 | -9.52 | -9.549 | 1142 | 1211 | 1200 | 1142 | 2041 | 4948 |  | CORR | CIGR | 06:10 | 06:21 | 06:19 | 41 | 117 | 10 | EXT |  | 0.89 | (c)
54733.734 | 6.719 | 6.692 | -4.571 | -4.598 | -508 | -459 | -348 | 188 | 4567 | 4953 |  | CORR | CIGR | 05:34 | 05:41 | 05:59 | 31 | 320 | 11 | EXT |  | 0.89 | (c)
54734.439 | 7.424 | 7.415 | -3.866 | -3.875 | -520 | -165 | -308 | 95 | 3802 | 4953 |  | CORR | GENE | 05:32 | 06:29 | 06:06 | 73 | 424 | 15 | EXT |  | 0.89 | (c)
54758.216 | 8.576 | 8.569 | -2.559 | -2.566 | 2187 | -2185 | -2208 | 2141 | 2529 | 4955 |  | CORR | CIGR | 06:10 | 06:25 | 06:21 | 37 | 133 | 10 | EXT |  | 0.89 | (c)
54849.545 | 10.365 | 10.318 | -0.695 | -0.742 | 2100 | -2199 | -2092 | 1822 | 673 | 4963 |  | CORR | GENE | 05:11 | 05:37 | 05:55 | 69 | 539 | 12 | EXT | Аномалия находится на упругопластическом изгибе: R=341 D, максимальное растяжение на 11.2 час. | 0.89 | (c)
54857.366 | 7.126 | 7.113 | -4.494 | -4.507 | 1560 | 1626 | 1628 | 1560 | 4480 | 4964 |  | CORR | CIGR | 06:03 | 06:13 | 06:14 | 27 | 136 | 11 | EXT | Аномалия находится на упругопластическом изгибе: R=676 D, максимальное растяжение на 11.2 час. | 0.89 | (c)
54857.433 | 7.193 | 7.15 | -4.427 | -4.47 | 1045 | 1226 | 1207 | 1045 | 4399 | 4964 |  | CORR | GENE | 04:40 | 05:09 | 05:06 | 71 | 324 | 10 | EXT | Аномалия находится на упругопластическом изгибе: R=676 D, максимальное растяжение на 11.2 час. | 0.89 | (c)
54885.14 | 0 | -0.041 | -11.415 | -11.456 | 1013 | 1323 | 1354 | 1013 |  | 4967 | Вышлифовка на шве | GWAN | GENE | 00:05 | 00:55 | 00:60 | 87 | 682 | 12 | EXT | Вышлифовка на шве |  | (c)
54904.955 | 8.4 | 8.393 | -3.24 | -3.247 | 1366 | 1911 | 1694 | 1366 | 3167 | 4968 |  | CORR | GENE | 04:54 | 06:22 | 05:46 | 80 | 655 | 11 | EXT |  | 0.89 | (c)
54912.879 | 4.684 | 4.672 | -6.681 | -6.693 | 1949 | 1961 | 1961 | 1949 | 4672 | 4969 |  | CORR | PITT | 05:01 | 05:03 | 05:03 | 27 | 24 | 17 | EXT |  | 0.89 | (c)
54923.125 | 3.565 | 3.534 | -7.58 | -7.611 | 561 | 623 | 601 | 561 | 3534 | 4970 |  | CORR | CIGR | 04:22 | 04:32 | 04:28 | 32 | 81 | 10 | EXT |  | 0.89 | (c)
54955.148 | 2.168 | 2.16 | -9.207 | -9.215 | -909 | -867 | -864 | 818 | 2160 | 4973 |  | CORR | CIGR | 04:50 | 04:57 | 04:58 | 20 | 90 | 13 | EXT |  | 0.89 | (c)
54995.932 | 9.247 | 9.137 | -1.618 | -1.728 | 1408 | 1553 | 1563 | 512 | 1592 | 4976 |  | CORR | GENE | 05:54 | 06:17 | 06:19 | 136 | 310 | 11 | EXT |  | 0.9 | (c)
55005.424 | 7.874 | 7.805 | -3.286 | -3.355 | 1423 | 1744 | 1779 | 97 | 3237 | 4977 |  | CORR | GENE | 05:33 | 06:25 | 06:31 | 118 | 711 | 10 | EXT |  | 0.89 | (c)
55005.536 | 7.986 | 7.962 | -3.174 | -3.198 | 532 | 942 | 905 | 532 | 3130 | 4977 |  | CORR | GENE | 03:09 | 04:16 | 04:10 | 68 | 746 | 10 | EXT |  | 0.89 | (c)
55006.12 | 8.57 | 8.506 | -2.59 | -2.654 | 730 | 1463 | 1292 | 376 | 2479 | 4977 |  | CORR | GENE | 03:41 | 05:40 | 05:12 | 175 | 1125 | 13 | EXT |  | 0.91 | (c)
55008.671 | 11.121 | 11.097 | -0.039 | -0.063 | 1580 | 1748 | 1735 | 340 | 13 | 4977 |  | CORR | GENE | 05:59 | 06:26 | 06:24 | 50 | 310 | 15 | EXT |  | 0.89 | (c)
55008.685 | 11.135 | 11.074 | -0.025 | -0.086 | 1186 | 1299 | 1278 | 862 | 11 | 4977 |  | CORR | GENE | 04:55 | 05:13 | 05:10 | 75 | 183 | 13 | EXT |  | 0.89 | (c)
55009.683 | 0.973 | 0.951 | -9.767 | -9.789 | 1886 | 2005 | 2049 | 19 | 951 | 4978 |  | CORR | CIGR | 03:20 | 03:39 | 03:46 | 40 | 325 | 10 | EXT |  | 0.89 | (c)
55016.457 | 7.747 | 7.708 | -2.993 | -3.032 | 2198 | -2219 | -2220 | 0 | 2976 | 4978 |  | CORR | GENE | 04:10 | 04:17 | 04:17 | 56 | 87 | 10 | EXT |  | 0.89 | (c)
55016.88 | 8.17 | 8.163 | -2.57 | -2.577 | 2198 | -2225 | -2227 | 0 | 2554 | 4978 |  | CORR | CIGR | 04:10 | 04:16 | 04:16 | 23 | 74 | 10 | EXT |  | 0.89 | (c)
55017.574 | 8.864 | 8.79 | -1.876 | -1.95 | -1755 | -1645 | -1560 | 476 | 1838 | 4978 |  | CORR | GENE | 05:32 | 05:50 | 06:04 | 112 | 389 | 10 | EXT |  | 0.89 | (c)
55020.269 | 0.819 | 0.465 | -10.591 | -10.945 | 580 | 616 | 659 | 580 | 465 | 4979 |  | CORR | GENE | 04:14 | 04:20 | 04:27 | 485 | 157 | 10 | EXT |  | 0.94 | (c)
55031.528 | 0.668 | 0.659 | -10.807 | -10.816 | -2158 | -2105 | -2111 | 72 | 659 | 4980 |  | CORR | CIGR | 07:12 | 07:21 | 07:20 | 23 | 94 | 14 | EXT |  | 0.89 | (c)
55098.015 | 0 | -0.032 | -10.945 | -10.977 | -662 | -2 | -159 | 0 |  | 4986 | Нарушение формы кольцевого шва | GWAN |  | 02:31 | 04:17 | 03:52 | 0 | 1005 |  | EXT | Нарушение формы кольцевого шва |  | (c)
55110.044 | 1.084 | 1.075 | -10.421 | -10.43 | 2050 | 2058 | 2093 | 2050 | 1075 | 4987 |  | GOUG | CISL | 06:34 | 06:36 | 06:41 | 16 | 86 | 7 | EXT | Задир. |  | (c)
55110.049 | 1.089 | 1.041 | -10.416 | -10.464 | 2015 | 2073 | 2061 | 2015 | 1041 | 4987 |  | DENT | GENE | 06:29 | 06:38 | 06:36 | 94 | 93 | 0.3 | N/A | Глубина вмятины: 4 мм (0,3%). Линейка: 9 см в (104 см; 06:38 ч:мин) Аномалия находится вблизи дефекта потери металла. |  | (c)
55119.428 | 10.468 | 10.425 | -1.037 | -1.08 | 1174 | 1405 | 1400 | 1174 | 957 | 4987 |  | CORR | GENE | 04:13 | 04:50 | 04:50 | 123 | 452 | 14 | EXT |  | 0.9 | (c)
55162.292 | 7.432 | 7.364 | -3.903 | -3.971 | -1224 | -1162 | -1170 | 1006 | 3883 | 4991 |  | CORR | GENE | 06:54 | 07:04 | 07:03 | 88 | 109 | 10 | EXT |  | 0.89 | (c)
55167.323 | 1.128 | 1.118 | -10.242 | -10.252 | 1555 | 1595 | 1599 | 587 | 1118 | 4992 |  | CORR | GENE | 04:46 | 04:52 | 04:53 | 72 | 88 | 13 | EXT |  | 0.89 | (c)
55232.38 | 0.975 | 0.938 | -9.665 | -9.702 | 1973 | 2162 | -2225 | 0 | 938 | 4998 |  | CORR | GENE | 05:08 | 05:38 | 05:50 | 68 | 525 | 15 | EXT |  | 0.89 | (c)
55247.162 | 5.117 | 5.057 | -6.268 | -6.328 | -1608 | -1468 | -1318 | 623 | 5057 | 4999 |  | CORR | GENE | 04:52 | 05:14 | 05:38 | 98 | 580 | 11 | EXT |  | 0.89 | (c)
55253.578 | 0.148 | 0.077 | -11.252 | -11.323 | 960 | 1258 | 1131 | 960 | 77 | 5000 |  | CORR | GENE | 04:15 | 05:03 | 04:42 | 473 | 341 | 13 | EXT |  | 0.95 | (c)
55276.236 | 0 | -0.02 | -12.049 | -12.069 | 1570 | 1811 | 1827 | 1570 |  | 5002а | Нарушение формы кольцевого шва | GWAN |  | 05:59 | 06:38 | 06:41 | 0 | 514 |  | EXT | Нарушение формы кольцевого шва |  | (c)
55323.843 | 2.833 | 2.786 | -8.497 | -8.544 | 1848 | 1870 | 1859 | 360 | 2786 | 5006 |  | CORR | AXGR | 05:29 | 05:32 | 05:31 | 93 | 22 | 10 | EXT |  | 0.89 | (c)
55324.591 | 3.581 | 3.556 | -7.749 | -7.774 | 2083 | 2112 | 2102 | 108 | 3556 | 5006 |  | CORR | PITT | 06:07 | 06:11 | 06:10 | 38 | 40 | 28 | EXT |  | 0.89 | (c)
55329.429 | 8.419 | 8.395 | -2.911 | -2.935 | 2184 | 2221 | 2221 | 0 | 2891 | 5006 |  | LWAN | PITT | 06:23 | 06:29 | 06:29 | 44 | 74 |  | INT | Эквивалент потери металла 10%. |  | (c)
55332.288 | 11.278 | 11.227 | -0.052 | -0.103 | -73 | 105 | 338 | 0 | 31 | 5006 |  | CORR | GENE | 00:19 | 00:47 | 01:25 | 72 | 821 | 10 | EXT |  | 0.89 | (c)
55354.968 | 11.308 | 11.279 | -0.152 | -0.181 | -936 | -869 | -833 | 730 | 137 | 5008 |  | CORR | CIGR | 08:01 | 08:12 | 08:18 | 44 | 206 | 11 | EXT |  | 0.89 | (c)
55362.36 | 7.24 | 7.213 | -3.995 | -4.022 | 2010 | 2127 | 2103 | 35 | 3972 | 5009 |  | CORR | GENE | 03:50 | 04:09 | 04:05 | 50 | 185 | 11 | EXT |  | 0.89 | (c)
55363.476 | 8.356 | 8.025 | -2.879 | -3.21 | -2183 | -2159 | -2154 | 48 | 2285 | 5009 |  | CORR | GENE | 04:33 | 04:37 | 04:38 | 925 | 58 | 7 | EXT |  | 0.93 | (c)
55383.461 | 5.881 | 5.822 | -5.559 | -5.618 | -1766 | -1424 | -1511 | 464 | 5471 | 5011 |  | CORR | GENE | 07:26 | 08:21 | 08:07 | 147 | 510 | 10 | EXT |  | 0.9 | (c)
55442.572 | 8.512 | 8.451 | -2.798 | -2.859 | 1861 | 2000 | 2033 | 25 | 2767 | 5016 |  | CORR | GENE | 03:21 | 03:43 | 03:48 | 92 | 344 | 10 | EXT |  | 0.89 | (c)
55469.172 | 0.937 | 0.917 | -10.253 | -10.273 | 2015 | 2078 | 2144 | 0 | 917 | 5019 |  | CORR | GENE | 04:42 | 04:52 | 05:03 | 84 | 258 | 11 | EXT |  | 0.89 | (c)
55492.708 | 1.843 | 1.771 | -9.542 | -9.614 | 1047 | 1062 | 1073 | 1047 | 1771 | 5021 |  | ARTD | GENE | 04:45 | 04:47 | 04:49 | 143 | 52 |  | EXT | Эквивалент потери металла 16%. |  | (c)
55511.71 | 9.46 | 9.412 | -1.805 | -1.853 | 1677 | 1906 | 1812 | 284 | 1786 | 5022 |  | CORR | GENE | 04:29 | 05:06 | 04:51 | 67 | 269 | 12 | EXT |  | 0.89 | (c)
55526.055 | 1.215 | 1.202 | -10 | -10.013 | -1846 | -1767 | -1772 | 384 | 1202 | 5024 |  | CORR | CIGR | 05:59 | 06:12 | 06:11 | 23 | 149 | 11 | EXT |  | 0.89 | (c)
55543.015 | 6.96 | 6.775 | -4.3 | -4.485 | -1969 | -1909 | -1900 | 262 | 4033 | 5025 |  | CORR | GENE | 05:29 | 05:39 | 05:40 | 452 | 137 | 10 | EXT |  | 0.93 | (c)
55574.393 | 4.413 | 4.389 | -7.017 | -7.041 | 956 | 1013 | 1051 | 956 | 4389 | 5028 |  | CORR | GENE | 04:00 | 04:10 | 04:16 | 76 | 190 | 14 | EXT |  | 0.89 | (c)
55672.195 | 0 | 0 | -11.285 | -11.285 | 1315 | 1532 | 1511 | 524 | 0 | 5037 | Смещение кромок | GWAN |  | 05:35 | 06:10 | 06:06 | 0 | 391 | 25 | EXT | Смещение кромок Наружу Величина смещения - 3.9 мм. |  | (c)
55690.872 | 7.392 | 6.789 | -3.963 | -4.566 | 1090 | 1200 | 1323 | 675 | 3385 | 5038 |  | CORR | GENE | 05:22 | 05:40 | 05:60 | 1181 | 466 | 10 | EXT |  | 0.96 | (c)
55705.89 | 0 | -0.043 | -11.395 | -11.438 | -1558 | 1548 | 473 | 0 |  | 5040 | Нарушение формы кольцевого шва | GWAN |  | 07:06 | 03:27 | 12:33 | 0 | 4061 |  | EXT | Нарушение формы кольцевого шва |  | (c)
55707.374 | 1.484 | 1.467 | -9.911 | -9.928 | -2053 | -1951 | -1947 | 1842 | 1467 | 5040 |  | CORR | CIGR | 05:46 | 06:02 | 06:03 | 46 | 211 | 11 | EXT |  | 0.89 | (c)
55708.818 | 2.928 | 2.901 | -8.467 | -8.494 | 1238 | 1314 | 1312 | 1238 | 2901 | 5040 |  | CORR | CIGR | 02:37 | 02:49 | 02:49 | 51 | 148 | 10 | EXT |  | 0.89 | (c)
55770.124 | 7.144 | 7.116 | -3.291 | -3.319 | -823 | -612 | -694 | 564 | 3252 | 5045 |  | CORR | GENE | 05:38 | 06:12 | 05:59 | 67 | 259 | 10 | EXT |  | 0.89 | (c)
55773.437 | 0.022 | 0.007 | -11.408 | -11.423 | 471 | 557 | 560 | 471 | 7 | 5046 |  | CORR | CIGR | 05:25 | 05:39 | 05:40 | 29 | 178 | 14 | EXT |  | 0.89 | (c)
55773.806 | 0.391 | 0.29 | -11.039 | -11.14 | 358 | 603 | 697 | 358 | 290 | 5046 |  | CORR | GENE | 05:07 | 05:46 | 06:02 | 120 | 678 | 15 | EXT |  | 0.9 | (c)
55798.111 | 3.046 | 3.039 | -7.959 | -7.966 | 225 | 310 | 327 | 225 | 3039 | 5048 |  | CORR | GENE | 05:40 | 05:54 | 05:56 | 217 | 204 | 13 | EXT |  | 0.91 | (c)
55802.573 | 7.508 | 7.396 | -3.497 | -3.609 | 88 | 473 | 339 | 88 | 3437 | 5048 |  | CORR | GENE | 05:18 | 06:20 | 05:58 | 172 | 502 | 10 | EXT |  | 0.9 | (c)
55819.045 | 1.875 | 1.813 | -6.415 | -6.477 | 390 | 446 | 487 | 390 | 1813 | 5050 |  | CORR | GENE | 06:23 | 06:32 | 06:39 | 77 | 195 | 11 | EXT |  | 0.89 | (c)
55819.212 | 2.042 | 2.011 | -6.248 | -6.279 | -477 | -394 | -407 | 337 | 2011 | 5050 |  | CORR | CIGR | 04:03 | 04:16 | 04:14 | 54 | 140 | 10 | EXT |  | 0.89 | (c)
55819.274 | 2.104 | 2.081 | -6.186 | -6.209 | 370 | 427 | 462 | 370 | 2081 | 5050 |  | CORR | GENE | 06:20 | 06:29 | 06:35 | 69 | 183 | 14 | EXT |  | 0.89 | (c)
55819.319 | 2.149 | 2.129 | -6.141 | -6.161 | -232 | -186 | -128 | 23 | 2129 | 5050 |  | CORR | CIGR | 04:43 | 04:50 | 04:59 | 29 | 209 | 11 | EXT |  | 0.89 | (c)
55819.385 | 2.215 | 2.203 | -6.075 | -6.087 | -92 | -28 | -44 | 0 | 2203 | 5050 |  | CORR | CIGR | 05:05 | 05:16 | 05:13 | 30 | 96 | 11 | EXT |  | 0.89 | (c)
55819.567 | 2.397 | 2.31 | -5.893 | -5.98 | -56 | 105 | 188 | 0 | 2310 | 5050 |  | CORR | GENE | 05:11 | 05:37 | 05:50 | 93 | 489 | 12 | EXT |  | 0.89 | (c)
55819.669 | 2.499 | 2.467 | -5.791 | -5.823 | -219 | -86 | -49 | 0 | 2467 | 5050 |  | CORR | CIGR | 04:45 | 05:06 | 05:12 | 48 | 341 | 15 | EXT |  | 0.89 | (c)
55823.315 | 6.145 | 6.119 | -2.145 | -2.171 | -105 | 60 | -6 | 0 | 2133 | 5050 |  | CORR | CIGR | 05:03 | 05:30 | 05:19 | 38 | 199 | 10 | EXT |  | 0.89 | (c)
55825.467 | 0.007 | 0.006 | -3.833 | -3.834 | -84 | -84 | 232 | 0 | 6 | 5051 |  | CORR | GENE | 01:27 | 01:27 | 02:17 | 89 | 631 | 13 | EXT |  | 0.89 | (c)
55826.209 | 0.749 | 0.724 | -3.091 | -3.116 | 1959 | 2123 | 2085 | 1959 | 724 | 5051 |  | CORR | CIGR | 06:56 | 07:23 | 07:17 | 45 | 251 | 11 | EXT |  | 0.89 | (c)
55827.715 | 2.255 | 2.237 | -1.585 | -1.603 | 1741 | 1831 | 1812 | 1741 | 1577 | 5051 |  | CORR | CIGR | 06:21 | 06:36 | 06:33 | 26 | 142 | 11 | EXT |  | 0.89 | (c)
55829.936 | 0.636 | 0.621 | -10.254 | -10.269 | 134 | 364 | 288 | 134 | 621 | 5052 |  | CORR | GENE | 05:39 | 06:16 | 06:04 | 149 | 309 | 14 | EXT |  | 0.9 | (c)
55831.251 | 1.951 | 1.895 | -8.939 | -8.995 | 261 | 488 | 420 | 261 | 1895 | 5052 |  | CORR | GENE | 05:59 | 06:36 | 06:25 | 108 | 317 | 12 | EXT |  | 0.9 | (c)
55834.18 | 4.88 | 4.875 | -6.01 | -6.015 | 283 | 345 | 336 | 283 | 4875 | 5052 |  | CORR | CIGR | 06:03 | 06:13 | 06:11 | 24 | 105 | 12 | EXT |  | 0.89 | (c)
55834.514 | 5.214 | 5.201 | -5.676 | -5.689 | -115 | -100 | -89 | 63 | 5201 | 5052 |  | CORR | CIGR | 04:59 | 05:01 | 05:03 | 25 | 52 | 11 | EXT |  | 0.89 | (c)
55834.518 | 5.218 | 5.201 | -5.672 | -5.689 | -196 | -135 | -165 | 135 | 5201 | 5052 |  | CORR | CIGR | 04:46 | 04:55 | 04:50 | 25 | 61 | 10 | EXT |  | 0.89 | (c)
55834.692 | 5.392 | 5.293 | -5.498 | -5.597 | -184 | -52 | -45 | 0 | 5293 | 5052 |  | CORR | GENE | 04:47 | 05:09 | 05:10 | 240 | 279 | 10 | EXT |  | 0.91 | (c)
55834.927 | 5.627 | 5.603 | -5.263 | -5.287 | 181 | 294 | 272 | 181 | 5241 | 5052 |  | CORR | CIGR | 05:46 | 06:05 | 06:01 | 46 | 182 | 12 | EXT |  | 0.89 | (c)
55840.034 | 10.734 | 10.669 | -0.156 | -0.221 | 54 | 68 | 72 | 54 | 83 | 5052 |  | CORR | AXGR | 05:26 | 05:28 | 05:29 | 138 | 35 | 13 | EXT |  | 0.9 | (c)
55840.271 | 0.081 | 0.052 | -11.029 | -11.058 | 1023 | 1277 | 1191 | 1023 | 52 | 5053 |  | CORR | CIGR | 05:31 | 06:12 | 05:58 | 38 | 335 | 10 | EXT |  | 0.89 | (c)
55860.227 | 8.927 | 8.888 | -2.063 | -2.102 | -1538 | -1358 | -1368 | 1199 | 2027 | 5054 |  | CORR | GENE | 04:46 | 05:15 | 05:13 | 75 | 339 | 13 | EXT |  | 0.89 | (c)
55862.29 | 0 | -0.029 | -11.185 | -11.214 | 2174 | -1828 | -2001 | 1714 |  | 5055 | Нарушение формы кольцевого шва | GWAN |  | 06:08 | 07:22 | 06:54 | 0 | 573 |  | EXT | Нарушение формы кольцевого шва |  | (c)
55873.482 | 0.007 | 0.007 | -11.193 | -11.193 | 1450 | 2220 | 1989 | 1450 | 7 | 5056 |  | CORR | GENE | 10:40 | 00:44 | 12:07 | 79 | 1078 | 11 | EXT |  | 0.89 | (c)
55874.145 | 0.67 | 0.644 | -10.53 | -10.556 | -649 | -501 | -492 | 335 | 644 | 5056 |  | CORR | CIGR | 05:01 | 05:25 | 05:26 | 53 | 314 | 9 | EXT |  | 0.89 | (c)
55881.673 | 8.198 | 8.185 | -3.002 | -3.015 | -586 | -437 | -490 | 394 | 2975 | 5056 |  | CORR | CIGR | 05:11 | 05:35 | 05:27 | 40 | 192 | 10 | EXT |  | 0.89 | (c)
55954.115 | 0.82 | 0.801 | -10.645 | -10.664 | -659 | -502 | -540 | 421 | 801 | 5063 |  | CORR | GENE | 03:16 | 03:41 | 03:35 | 62 | 238 | 12 | EXT |  | 0.89 | (c)
55964.838 | 0.078 | 0.026 | -11.137 | -11.189 | 474 | 1064 | 1040 | 474 | 26 | 5064 |  | CORR | GENE | 04:54 | 06:29 | 06:26 | 85 | 1132 | 10 | EXT |  | 0.89 | (c)
55967.917 | 3.157 | 3.126 | -8.058 | -8.089 | 141 | 220 | 241 | 141 | 3126 | 5064 |  | CORR | CIGR | 04:00 | 04:13 | 04:17 | 50 | 200 | 12 | EXT |  | 0.89 | (c)
55973.087 | 8.327 | 8.255 | -2.888 | -2.96 | 378 | 547 | 604 | 378 | 2868 | 5064 |  | CORR | GENE | 04:39 | 05:06 | 05:15 | 92 | 453 | 10 | EXT |  | 0.89 | (c)
55973.953 | 9.193 | 9.157 | -2.022 | -2.058 | 169 | 449 | 397 | 169 | 1976 | 5064 |  | CORR | GENE | 04:05 | 04:50 | 04:42 | 82 | 456 | 14 | EXT |  | 0.89 | (c)
56020.7 | 10.94 | 10.917 | -0.115 | -0.138 | 603 | 655 | 655 | 603 | 103 | 5068 |  | CORR | CIGR | 05:45 | 05:54 | 05:54 | 35 | 105 | 11 | EXT |  | 0.89 | (c)
56065.789 | 0.064 | 0.033 | -10.901 | -10.932 | -1584 | -1075 | -1246 | 909 | 33 | 5073 |  | CORR | GENE | 04:30 | 05:52 | 05:24 | 81 | 675 | 10 | EXT |  | 0.89 | (c)
56088.211 | 0.076 | 0.047 | -11.054 | -11.083 | 1305 | 1394 | 1591 | 1305 | 47 | 5075 |  | CORR | GENE | 09:45 | 09:59 | 10:31 | 59 | 571 | 11 | EXT |  | 0.89 | (c)
56111.387 | 0.492 | 0.406 | -11.108 | -11.194 | 1889 | 1981 | 2198 | 1889 | 406 | 5077 |  | CORR | GENE | 05:56 | 06:11 | 06:46 | 105 | 619 | 12 | EXT |  | 0.89 | (c)
56128.679 | 6.184 | 6.168 | -5.356 | -5.372 | 1789 | 1881 | 1877 | 1789 | 5262 | 5078 |  | CORR | GENE | 06:05 | 06:20 | 06:20 | 110 | 176 | 11 | EXT |  | 0.89 | (c)
56137.492 | 3.457 | 3.43 | -7.608 | -7.635 | 432 | 675 | 647 | 432 | 3430 | 5079 |  | CORR | GENE | 05:04 | 05:44 | 05:39 | 119 | 431 | 12 | EXT |  | 0.9 | (c)
56137.719 | 3.684 | 3.646 | -7.381 | -7.419 | 573 | 667 | 721 | 573 | 3646 | 5079 |  | CORR | GENE | 05:27 | 05:42 | 05:51 | 107 | 296 | 12 | EXT |  | 0.9 | (c)
56144.441 | 10.406 | 10.385 | -0.659 | -0.68 | 687 | 735 | 772 | 687 | 643 | 5079 |  | CORR | CIGR | 05:46 | 05:53 | 05:59 | 37 | 169 | 10 | EXT |  | 0.89 | (c)
56146.312 | 1.212 | 1.194 | -10.363 | -10.381 | 1919 | 2033 | 2008 | 1919 | 1194 | 5080 |  | CORR | CIGR | 05:21 | 05:40 | 05:35 | 25 | 177 | 10 | EXT |  | 0.89 | (c)
56156.411 | 11.311 | 11.293 | -0.264 | -0.282 | 1895 | 1961 | 1956 | 1895 | 259 | 5080 |  | CORR | CIGR | 05:17 | 05:28 | 05:27 | 23 | 122 | 10 | EXT |  | 0.89 | (c)
56157.809 | 1.134 | 1.088 | -9.541 | -9.587 | -18 | 261 | 196 | 0 | 1088 | 5081 |  | CORR | GENE | 05:53 | 06:38 | 06:27 | 74 | 428 | 20 | EXT |  | 0.89 | (c)
56157.884 | 1.209 | 1.195 | -9.466 | -9.48 | -418 | -309 | -327 | 235 | 1195 | 5081 |  | CORR | CIGR | 04:48 | 05:06 | 05:03 | 40 | 183 | 11 | EXT |  | 0.89 | (c)
56158.708 | 2.033 | 2.019 | -8.642 | -8.656 | -853 | -715 | -705 | 557 | 2019 | 5081 |  | CORR | GENE | 03:38 | 04:00 | 04:02 | 65 | 296 | 13 | EXT |  | 0.89 | (c)
56159.308 | 2.633 | 2.605 | -8.042 | -8.07 | 134 | 352 | 295 | 134 | 2605 | 5081 |  | CORR | GENE | 06:17 | 06:53 | 06:43 | 64 | 324 | 13 | EXT |  | 0.89 | (c)
56160.183 | 3.508 | 3.466 | -7.167 | -7.209 | -808 | -390 | -534 | 260 | 3466 | 5081 |  | CORR | GENE | 03:45 | 04:53 | 04:30 | 109 | 548 | 15 | EXT |  | 0.9 | (c)
56160.541 | 3.866 | 3.833 | -6.809 | -6.842 | -627 | -435 | -501 | 374 | 3833 | 5081 |  | CORR | GENE | 04:15 | 04:46 | 04:35 | 60 | 253 | 14 | EXT |  | 0.89 | (c)
56160.683 | 4.008 | 3.826 | -6.667 | -6.849 | 612 | 612 | 631 | 612 | 3826 | 5081 |  | CORR | AXGR | 07:34 | 07:35 | 07:38 | 196 | 39 | 11 | EXT |  | 0.91 | (c)
56160.762 | 4.087 | 4.033 | -6.588 | -6.642 | 355 | 674 | 671 | 355 | 4033 | 5081 |  | CORR | GENE | 06:53 | 07:45 | 07:44 | 113 | 633 | 28 | EXT |  | 0.91 | (c)
56160.931 | 4.256 | 4.164 | -6.419 | -6.511 | 493 | 509 | 527 | 493 | 4164 | 5081 |  | CORR | GENE | 07:15 | 07:18 | 07:21 | 356 | 68 | 15 | EXT |  | 0.94 | (c)
56160.966 | 4.291 | 4.24 | -6.384 | -6.435 | -801 | -552 | -553 | 305 | 4240 | 5081 |  | CORR | GENE | 03:46 | 04:27 | 04:26 | 105 | 496 | 13 | EXT |  | 0.9 | (c)
56161.031 | 4.356 | 4.356 | -6.319 | -6.319 | -492 | -459 | -448 | 404 | 4356 | 5081 |  | CORR | GENE | 04:36 | 04:42 | 04:43 | 193 | 88 | 12 | EXT |  | 0.91 | (c)
56161.057 | 4.382 | 4.354 | -6.293 | -6.321 | 846 | 965 | 951 | 846 | 4354 | 5081 |  | CORR | CIGR | 08:12 | 08:31 | 08:29 | 50 | 210 | 22 | EXT |  | 0.89 | (c)
56161.086 | 4.411 | 4.375 | -6.264 | -6.3 | -43 | 122 | 70 | 0 | 4375 | 5081 |  | CORR | GENE | 05:49 | 06:15 | 06:07 | 75 | 226 | 12 | EXT |  | 0.89 | (c)
56161.165 | 4.49 | 4.468 | -6.185 | -6.207 | 233 | 314 | 364 | 233 | 4468 | 5081 |  | CORR | CIGR | 06:33 | 06:46 | 06:54 | 47 | 260 | 12 | EXT |  | 0.89 | (c)
56161.167 | 4.492 | 4.458 | -6.183 | -6.217 | -400 | -124 | -226 | 51 | 4458 | 5081 |  | CORR | GENE | 04:51 | 05:36 | 05:19 | 59 | 349 | 29 | EXT |  | 0.89 | (c)
56161.797 | 5.122 | 5.11 | -5.553 | -5.565 | -390 | -336 | -336 | 282 | 5110 | 5081 |  | CORR | CIGR | 04:53 | 05:02 | 05:02 | 23 | 108 | 10 | EXT |  | 0.89 | (c)
56162.5 | 5.825 | 5.762 | -4.85 | -4.913 | -751 | -663 | -498 | 246 | 4824 | 5081 |  | CORR | GENE | 03:55 | 04:09 | 04:35 | 89 | 505 | 11 | EXT |  | 0.89 | (c)
56163.605 | 6.93 | 6.906 | -3.745 | -3.769 | -717 | -537 | -585 | 453 | 3701 | 5081 |  | CORR | GENE | 04:00 | 04:29 | 04:21 | 68 | 264 | 11 | EXT |  | 0.89 | (c)
56165.328 | 8.653 | 8.634 | -2.022 | -2.041 | -601 | -549 | -553 | 505 | 2021 | 5081 |  | CORR | CIGR | 04:19 | 04:27 | 04:26 | 20 | 96 | 10 | EXT |  | 0.89 | (c)
56167.575 | 0.225 | 0.098 | -11.29 | -11.417 | 1262 | 1292 | 1289 | 1262 | 98 | 5082 |  | CORR | AXGR | 06:23 | 06:28 | 06:28 | 235 | 55 | 10 | EXT |  | 0.91 | (c)
56181.73 | 2.865 | 2.818 | -8.59 | -8.637 | 949 | 987 | 988 | 949 | 2818 | 5083 |  | DENT | GENE | 01:59 | 02:05 | 02:05 | 89 | 77 | 0.1 | N/A | Глубина вмятины: 2 мм (0,1%). Линейка: 9 см в (282 см; 02:05 ч:мин) |  | (c)
56224.618 | 0.088 | 0.054 | -11.172 | -11.206 | -693 | -526 | -178 | 0 | 54 | 5087 |  | CORR | GENE | 06:48 | 07:15 | 08:11 | 60 | 1030 | 10 | EXT |  | 0.89 | (c)
56273.103 | 3.178 | 3.107 | -8.277 | -8.348 | 549 | 594 | 600 | 549 | 3107 | 5091 |  | DENT | GENE | 11:21 | 11:29 | 11:30 | 104 | 103 | 0.5 | N/A | Глубина вмятины: 7 мм (0,5%). Линейка: 10 см в (311 см; 11:29 ч:мин) |  | (c)
56367.397 | 6.637 | 6.621 | -4.388 | -4.404 | -998 | -945 | -919 | 841 | 4359 | 5099 |  | CORR | CIGR | 06:32 | 06:41 | 06:45 | 45 | 157 | 10 | EXT | Аномалия находится на отводе. | 0.89 | (c)
56367.457 | 6.697 | 6.669 | -4.328 | -4.356 | -1512 | -1251 | -1351 | 1190 | 4276 | 5099 |  | CORR | GENE | 05:09 | 05:51 | 05:35 | 80 | 322 | 13 | EXT | Аномалия находится на отводе. | 0.89 | (c)
56367.476 | 6.716 | 6.696 | -4.309 | -4.329 | -1835 | -1677 | -1713 | 1591 | 4270 | 5099 |  | CORR | GENE | 04:17 | 04:43 | 04:37 | 59 | 244 | 13 | EXT | Аномалия находится на отводе. | 0.89 | (c)
56379.192 | 7.407 | 7.205 | -4.273 | -4.475 | -535 | -470 | -473 | 411 | 4157 | 5100 |  | CORR | GENE | 07:59 | 08:09 | 08:09 | 318 | 125 | 11 | EXT | Аномалия находится на отводе. | 0.92 | (c)
56385.883 | 2.418 | 2.324 | -9.007 | -9.101 | -781 | -763 | -761 | 742 | 2324 | 5101 |  | CORR | AXGR | 06:46 | 06:49 | 06:49 | 294 | 39 | 10 | EXT |  | 0.92 | (c)
56386.804 | 3.339 | 3.329 | -8.086 | -8.096 | -1295 | -1227 | -1226 | 1156 | 3329 | 5101 |  | CORR | CIGR | 05:23 | 05:34 | 05:34 | 23 | 139 | 10 | EXT |  | 0.89 | (c)
56387.009 | 3.544 | 3.526 | -7.881 | -7.899 | -196 | -128 | -138 | 80 | 3526 | 5101 |  | CORR | CIGR | 08:21 | 08:32 | 08:30 | 40 | 116 | 11 | EXT |  | 0.89 | (c)
56387.435 | 3.97 | 3.945 | -7.455 | -7.48 | -1467 | -1357 | -1339 | 1210 | 3945 | 5101 |  | CORR | CIGR | 04:55 | 05:13 | 05:16 | 43 | 256 | 10 | EXT |  | 0.89 | (c)
56387.701 | 4.236 | 4.216 | -7.189 | -7.209 | -1234 | -1105 | -1142 | 1051 | 4216 | 5101 |  | CORR | CIGR | 05:33 | 05:54 | 05:48 | 35 | 183 | 11 | EXT |  | 0.89 | (c)
56403.135 | 8.245 | 8.228 | -3.41 | -3.427 | -951 | -702 | -799 | 647 | 3356 | 5102 |  | CORR | GENE | 07:31 | 08:11 | 07:55 | 71 | 304 | 10 | EXT |  | 0.89 | (c)
56416.072 | 9.527 | 9.503 | -2.083 | -2.107 | 392 | 425 | 422 | 392 | 2054 | 5103 |  | DENT | PITT | 11:43 | 11:49 | 11:48 | 53 | 60 | 0.3 | N/A | Глубина вмятины: 4 мм (0,3%). Линейка: 5 см в (950 см; 11:49 ч:мин) |  | (c)
56438.535 | 9.03 | 9.014 | -2.27 | -2.286 | 1525 | 1591 | 1591 | 1525 | 2247 | 5105 |  | CORR | CIGR | 01:08 | 01:18 | 01:18 | 39 | 132 | 10 | EXT | Аномалия находится на отводе. | 0.89 | (c)
56448.444 | 7.639 | 7.527 | -3.571 | -3.683 | -277 | -211 | -222 | 166 | 3335 | 5106 |  | CORR | GENE | 04:51 | 05:02 | 05:00 | 348 | 111 | 12 | EXT |  | 0.93 | (c)
56451.918 | 11.113 | 11.078 | -0.097 | -0.132 | -488 | -367 | -354 | 219 | 71 | 5106 |  | CORR | GENE | 04:17 | 04:37 | 04:39 | 61 | 269 | 10 | EXT |  | 0.89 | (c)
56484.64 | 9.94 | 9.877 | -1.65 | -1.713 | -689 | -628 | -637 | 585 | 1602 | 5109 |  | DENT | GENE | 03:35 | 03:44 | 03:43 | 111 | 104 | 0.1 | N/A | Глубина вмятины: 2 мм (0,1%). Линейка: 11 см в (988 см; 03:44 ч:мин) |  | (c)
56496.886 | 0.911 | 0.893 | -10.664 | -10.682 | 392 | 465 | 456 | 392 | 893 | 5111 |  | CORR | CIGR | 05:59 | 06:11 | 06:10 | 25 | 128 | 10 | EXT |  | 0.89 | (c)
56507.55 | 0 | -0.062 | -11.385 | -11.447 | 1810 | -2190 | 2213 | 1810 |  | 5112 | Нарушение формы кольцевого шва | GWAN |  | 04:34 | 05:49 | 05:39 | 0 | 807 |  | EXT | Нарушение формы кольцевого шва |  | (c)
56529.37 | 10.435 | 10.387 | -0.835 | -0.883 | -795 | -782 | -780 | 765 | 766 | 5113 |  | CORR | AXGR | 05:06 | 05:09 | 05:09 | 117 | 30 | 9 | EXT |  | 0.89 | (c)
56530.221 | 0.016 | 0.013 | -11.449 | -11.452 | 728 | -926 | -2207 | 681 | 13 | 5114 |  | CORR | GENE | 05:11 | 00:44 | 09:17 | 98 | 3052 | 14 | EXT |  | 0.9 | (c)
56530.642 | 0.437 | 0.378 | -11.028 | -11.087 | 747 | 770 | 759 | 747 | 378 | 5114 |  | CORR | AXGR | 05:14 | 05:17 | 05:16 | 140 | 23 | 10 | EXT |  | 0.9 | (c)
56531.075 | 0.87 | 0.635 | -10.595 | -10.83 | 778 | 811 | 834 | 778 | 635 | 5114 |  | CORR | GENE | 05:19 | 05:24 | 05:28 | 235 | 111 | 10 | EXT |  | 0.91 | (c)
56531.114 | 0.909 | 0.873 | -10.556 | -10.592 | 668 | 833 | 812 | 668 | 873 | 5114 |  | CORR | CIGR | 05:01 | 05:28 | 05:24 | 55 | 287 | 13 | EXT |  | 0.89 | (c)
56531.181 | 0.976 | 0.935 | -10.489 | -10.53 | 768 | 819 | 816 | 768 | 935 | 5114 |  | CORR | GENE | 05:17 | 05:25 | 05:25 | 232 | 96 | 10 | EXT |  | 0.91 | (c)
56531.81 | 1.605 | 1.597 | -9.86 | -9.868 | 568 | 614 | 647 | 568 | 1597 | 5114 |  | CORR | CIGR | 04:45 | 04:52 | 04:58 | 48 | 157 | 10 | EXT |  | 0.89 | (c)
56532.037 | 1.832 | 1.821 | -9.633 | -9.644 | 774 | 820 | 819 | 774 | 1821 | 5114 |  | CORR | CIGR | 05:18 | 05:26 | 05:25 | 23 | 92 | 10 | EXT |  | 0.89 | (c)
56532.525 | 2.32 | 2.305 | -9.145 | -9.16 | 844 | 883 | 923 | 844 | 2305 | 5114 |  | CORR | CIGR | 05:29 | 05:36 | 05:42 | 40 | 157 | 10 | EXT |  | 0.89 | (c)
56538.644 | 8.439 | 8.429 | -3.026 | -3.036 | 709 | 1007 | 884 | 709 | 2957 | 5114 |  | CORR | GENE | 05:08 | 05:56 | 05:36 | 79 | 349 | 13 | EXT |  | 0.89 | (c)
56541.695 | 0.025 | 0.025 | -10.275 | -10.275 | 111 | 194 | 201 | 111 | 25 | 5115 |  | CORR | CIGR | 02:07 | 02:21 | 02:22 | 45 | 179 | 13 | EXT |  | 0.89 | (c)
56541.758 | 0.088 | 0.01 | -10.212 | -10.29 | 991 | 1013 | 1003 | 991 | 10 | 5115 |  | CORR | AXGR | 04:29 | 04:33 | 04:31 | 162 | 24 | 11 | EXT |  | 0.9 | (c)
56548.996 | 7.326 | 7.299 | -2.974 | -3.001 | 950 | 1308 | 1225 | 950 | 2850 | 5115 |  | CORR | GENE | 04:23 | 05:21 | 05:07 | 151 | 550 | 14 | EXT |  | 0.9 | (c)
56550.496 | 8.826 | 8.791 | -1.474 | -1.509 | 1203 | 1361 | 1351 | 1203 | 1454 | 5115 |  | CORR | CIGR | 05:04 | 05:29 | 05:27 | 55 | 296 | 15 | EXT |  | 0.89 | (c)
56555.989 | 4.019 | 3.976 | -7.136 | -7.179 | 1875 | 1956 | 2013 | 1875 | 3976 | 5116 |  | CORR | GENE | 04:29 | 04:42 | 04:51 | 242 | 276 | 13 | EXT |  | 0.92 | (c)
56573.196 | 10.071 | 10.04 | -1.529 | -1.56 | -839 | -742 | -756 | 673 | 1505 | 5117 |  | CORR | CIGR | 05:12 | 05:28 | 05:26 | 55 | 166 | 13 | EXT |  | 0.89 | (c)
56585.709 | 0.799 | 0.753 | -10.776 | -10.822 | 887 | 932 | 929 | 887 | 753 | 5119 |  | DENT | GENE | 01:58 | 02:05 | 02:05 | 99 | 84 | 0.3 | N/A | Глубина вмятины: 4 мм (0,3%). Линейка: 10 см в (75 см; 02:05 ч:мин) |  | (c)
56592.272 | 7.362 | 7.338 | -4.213 | -4.237 | -1771 | -1696 | -1683 | 1596 | 4192 | 5119 |  | CORR | CIGR | 06:49 | 07:01 | 07:03 | 45 | 175 | 10 | EXT |  | 0.89 | (c)
56597.964 | 1.479 | 1.451 | -10.076 | -10.104 | 164 | 245 | 244 | 164 | 1451 | 5120 |  | CORR | CIGR | 04:37 | 04:50 | 04:50 | 39 | 160 | 10 | EXT |  | 0.89 | (c)
56612.908 | 4.868 | 4.84 | -6.552 | -6.58 | -46 | -18 | -12 | 0 | 4840 | 5121 |  | LWAN | GENE | 03:40 | 03:45 | 03:46 | 69 | 67 |  | EXT | Эквивалент потери металла 10%. |  | (c)
56642.475 | 0 | -0.05 | -11.28 | -11.33 | -475 | 447 | 227 | 0 |  | 5124 | Нарушение формы кольцевого шва | GWAN |  | 08:02 | 10:31 | 09:55 | 0 | 1402 |  | EXT | Нарушение формы кольцевого шва |  | (c)
56653.755 | 0 | -0.018 | -11.075 | -11.093 | -667 | 596 | 187 | 0 |  | 5125 | Нарушение формы кольцевого шва | GWAN |  | 06:20 | 09:44 | 08:38 | 0 | 1709 |  | EXT | Нарушение формы кольцевого шва |  | (c)
56665.593 | 0.763 | 0.746 | -8.102 | -8.119 | -611 | -558 | -552 | 494 | 746 | 5126 |  | CORR | CIGR | 04:28 | 04:36 | 04:37 | 33 | 117 | 14 | EXT |  | 0.89 | (c)
56667.63 | 2.8 | 2.744 | -6.065 | -6.121 | 247 | 247 | 258 | 247 | 2744 | 5126 |  | CORR | AXGR | 06:46 | 06:46 | 06:48 | 191 | 23 | 10 | EXT |  | 0.9 | (c)
56667.735 | 2.905 | 2.87 | -5.96 | -5.995 | 39 | 125 | 126 | 39 | 2870 | 5126 |  | CORR | CIGR | 06:13 | 06:27 | 06:27 | 40 | 174 | 10 | EXT |  | 0.89 | (c)
56669.273 | 4.443 | 4.292 | -4.422 | -4.573 | 2083 | 2200 | 2188 | 2083 | 4292 | 5126 |  | DENT | GENE | 11:43 | 00:02 | 11:60 | 245 | 209 | 0.6 | N/A | Глубина вмятины: 8 мм (0,6%). Линейка: 25 см в (429 см; 00:02 ч:мин) |  | (c)
56673.695 | 0 | -0.059 | -5.815 | -5.874 | -981 | -691 | -592 | 203 |  | 5127 | Нарушение формы кольцевого шва | GWAN |  | 00:55 | 01:42 | 01:58 | 0 | 779 |  | EXT | Нарушение формы кольцевого шва Аномалия находится на отводе. |  | (c)
56679.51 | 0 | -0.05 | -10.47 | -10.52 | 1771 | -2064 | -1758 | 826 |  | 5128 | Нарушение формы кольцевого шва | GWAN |  | 05:54 | 07:35 | 08:25 | 0 | 1865 |  | EXT | Нарушение формы кольцевого шва Аномалия находится на отводе. |  | (c)
56681.593 | 2.083 | 2.068 | -8.387 | -8.402 | 1252 | 1454 | 1373 | 1252 | 2068 | 5128 |  | CORR | CIGR | 04:31 | 05:03 | 04:50 | 50 | 242 | 11 | EXT | Аномалия находится на отводе. | 0.89 | (c)
56687.398 | 7.888 | 7.855 | -2.582 | -2.615 | 1584 | 1743 | 1761 | 1584 | 2566 | 5128 |  | CORR | CIGR | 05:24 | 05:50 | 05:53 | 49 | 355 | 10 | EXT | Аномалия находится на отводе. | 0.89 | (c)
56687.522 | 8.012 | 7.982 | -2.458 | -2.488 | 867 | 1008 | 976 | 867 | 2418 | 5128 |  | CORR | GENE | 03:29 | 03:51 | 03:46 | 70 | 218 | 10 | EXT | Аномалия находится на отводе. | 0.89 | (c)
56688.998 | 9.488 | 9.471 | -0.982 | -0.999 | 853 | 929 | 973 | 853 | 957 | 5128 |  | CORR | CIGR | 03:26 | 03:39 | 03:46 | 42 | 240 | 11 | EXT | Аномалия находится на отводе. | 0.89 | (c)
56708.856 | 8.026 | 7.996 | -3.409 | -3.439 | -796 | -582 | -598 | 399 | 3385 | 5130 |  | CORR | CIGR | 11:04 | 11:38 | 11:36 | 54 | 397 | 10 | EXT | Аномалия находится на упругопластическом изгибе: R=422 D, максимальное растяжение на 6.6 час. | 0.89 | (c)
56709.173 | 8.343 | 8.297 | -3.092 | -3.138 | 481 | 544 | 537 | 481 | 3052 | 5130 |  | DENT | GENE | 02:30 | 02:40 | 02:39 | 86 | 112 | 0.1 | N/A | Глубина вмятины: 2 мм (0,1%). Линейка: 9 см в (830 см; 02:40 ч:мин) Аномалия находится на упругопластическом изгибе. |  | (c)
56712.265 | 0 | -0.034 | -11.22 | -11.254 | 364 | 542 | 766 | 364 |  | 5131 | Нарушение формы кольцевого шва | GWAN |  | 01:06 | 01:35 | 02:11 | 0 | 804 |  | EXT | Нарушение формы кольцевого шва Аномалия находится на упругопластическом изгибе: R=355 D, максимальное растяжение на 6.5 час. |  | (c)
56712.265 | 0 | -0.063 | -11.22 | -11.283 | -924 | -594 | -673 | 421 |  | 5131 | Нарушение формы кольцевого шва | GWAN |  | 09:38 | 10:32 | 10:19 | 0 | 502 |  | EXT | Нарушение формы кольцевого шва Аномалия находится на упругопластическом изгибе: R=355 D, максимальное растяжение на 6.5 час. |  | (c)
56746.587 | 0.012 | 0.008 | -11.073 | -11.077 | 1279 | 1308 | 1590 | 1279 | 8 | 5134 |  | CORR | GENE | 07:59 | 08:03 | 08:49 | 111 | 621 | 14 | EXT |  | 0.9 | (c)
56748.593 | 2.018 | 1.986 | -9.067 | -9.099 | 12 | 65 | 103 | 12 | 1986 | 5134 |  | CORR | GENE | 04:34 | 04:43 | 04:49 | 57 | 181 | 10 | EXT |  | 0.89 | (c)
56818.487 | 3.062 | 3.051 | -8.273 | -8.284 | 1845 | 1932 | 1930 | 1845 | 3051 | 5140 |  | GOUG | CIGR | 03:21 | 03:35 | 03:34 | 25 | 169 | 13 | EXT | Задир. |  | (c)
56853.24 | 5.845 | 5.823 | -5.475 | -5.497 | 823 | 939 | 912 | 823 | 5454 | 5143 |  | CORR | CIGR | 05:03 | 05:22 | 05:18 | 43 | 178 | 10 | EXT | Аномалия находится на упругопластическом изгибе: R=382 D, максимальное растяжение на 5.7 час. | 0.89 | (c)
56870.33 | 0 | -0.044 | -11.12 | -11.164 | 1324 | 2214 | -1322 | 0 |  | 5145 | Нарушение формы кольцевого шва | GWAN |  | 00:26 | 02:49 | 05:19 | 0 | 3629 |  | EXT | Нарушение формы кольцевого шва |  | (c)
56873.352 | 3.022 | 3.008 | -8.098 | -8.112 | -41 | -1 | -2 | 0 | 3008 | 5145 |  | LWAN | CIGR | 08:45 | 08:52 | 08:52 | 28 | 80 |  | EXT | Эквивалент потери металла 15%. |  | (c)
56880.713 | 10.383 | 10.341 | -0.737 | -0.779 | -1461 | -1222 | -1249 | 1036 | 707 | 5145 |  | CORR | GENE | 04:56 | 05:35 | 05:30 | 72 | 425 | 13 | EXT |  | 0.89 | (c)
56916.435 | 0 | -0.021 | -0.35 | -0.371 | 271 | 1284 | 1630 | 271 |  | 5150а | Нарушение формы кольцевого шва | GWAN |  | 02:36 | 05:20 | 06:15 | 0 | 2718 |  | EXT | Нарушение формы кольцевого шва |  | (c)
56918.877 | 0.252 | 0.162 | -0.348 | -0.438 | -2054 | -2033 | -2043 | 177 | 162 | 5151а |  | CORR | AXGR | 06:38 | 06:42 | 06:40 | 90 | 21 | 12 | EXT |  | 0.89 | (c)
56989.382 | 0.057 | 0.021 | -7.563 | -7.599 | -603 | -479 | -502 | 401 | 21 | 5159 |  | CORR | CIGR | 04:43 | 05:03 | 04:59 | 43 | 202 | 12 | EXT | Аномалия находится на упругопластическом изгибе: R=746 D, максимальное растяжение на 3.8 час. | 0.89 | (c)
56990.344 | 1.019 | 1 | -6.601 | -6.62 | 1904 | 1963 | 1992 | 1904 | 1000 | 5159 |  | GOUG | CIGR | 11:27 | 11:37 | 11:41 | 31 | 176 | 10 | EXT | Задир. Аномалия находится на упругопластическом изгибе: R=759 D, максимальное растяжение на 3.6 час. |  | (c)
56990.348 | 1.023 | 0.984 | -6.597 | -6.636 | 1913 | 1942 | 1940 | 1913 | 984 | 5159 |  | DENT | PITT | 11:29 | 11:33 | 11:33 | 71 | 54 | 0.4 | N/A | Глубина вмятины: 6 мм (0,4%). Линейка: 7 см в (98 см; 11:33 ч:мин) Аномалия находится вблизи дефекта потери металла. Аномалия находится на упругопластическом изгибе. |  | (c)
57003.74 | 6.795 | 6.777 | -3.635 | -3.653 | 1149 | 1241 | 1212 | 1149 | 3605 | 5160 |  | CORR | CIGR | 04:31 | 04:46 | 04:41 | 48 | 126 | 9 | EXT | Аномалия находится на упругопластическом изгибе: R=482 D, максимальное растяжение на 4.6 час. | 0.89 | (c)
57006.887 | 9.942 | 9.924 | -0.488 | -0.506 | 1063 | 1163 | 1135 | 1063 | 463 | 5160 |  | CORR | CIGR | 04:17 | 04:33 | 04:29 | 43 | 144 | 11 | EXT | Аномалия находится на упругопластическом изгибе: R=598 D, максимальное растяжение на 4.6 час. | 0.89 | (c)
57007.478 | 0.103 | 0.011 | -10.807 | -10.899 | 92 | 104 | 153 | 92 | 11 | 5161 |  | CORR | GENE | 09:03 | 09:05 | 09:13 | 362 | 122 | 20 | EXT | Аномалия находится на упругопластическом изгибе: R=621 D, максимальное растяжение на 4.5 час. | 0.97 | (c)
57007.815 | 0.44 | 0.379 | -10.47 | -10.531 | 292 | 306 | 310 | 292 | 379 | 5161 |  | CORR | AXGR | 09:35 | 09:38 | 09:38 | 174 | 36 | 12 | EXT | Аномалия находится на упругопластическом изгибе: R=635 D, максимальное растяжение на 4.5 час. | 0.9 | (c)
57009.403 | 2.028 | 2.012 | -8.882 | -8.898 | -2027 | -1908 | -1944 | 1861 | 2012 | 5161 |  | CORR | GENE | 03:21 | 03:40 | 03:35 | 134 | 167 | 13 | EXT | Аномалия находится на упругопластическом изгибе: R=767 D, максимальное растяжение на 4.4 час. | 0.9 | (c)
57023.138 | 4.853 | 4.77 | -5.932 | -6.015 | -2027 | -1970 | -1989 | 1952 | 4770 | 5162 |  | CORR | GENE | 04:32 | 04:41 | 04:38 | 549 | 75 | 12 | EXT |  | 0.95 | (c)
57023.214 | 4.929 | 4.855 | -5.856 | -5.93 | -2138 | -2103 | -2120 | 2101 | 4855 | 5162 |  | CORR | AXGR | 04:14 | 04:20 | 04:17 | 140 | 37 | 14 | EXT |  | 0.9 | (c)
57025.232 | 6.947 | 6.728 | -3.838 | -4.057 | -2142 | -2088 | -2102 | 2061 | 3571 | 5162 |  | CORR | GENE | 04:13 | 04:22 | 04:20 | 486 | 81 | 11 | EXT |  | 0.94 | (c)
57027.497 | 9.212 | 9.212 | -1.573 | -1.573 | -750 | -718 | -715 | 680 | 1553 | 5162 |  | CORR | CIGR | 07:58 | 08:03 | 08:04 | 20 | 70 | 12 | EXT |  | 0.89 | (c)
57028.177 | 9.892 | 9.844 | -0.893 | -0.941 | 2159 | -2098 | -2167 | 2033 | 871 | 5162 |  | CORR | GENE | 03:48 | 04:21 | 04:09 | 70 | 268 | 10 | EXT |  | 0.89 | (c)
57031.665 | 0 | 0 | -0.495 | -0.495 | -2115 | -1629 | -1389 | 664 | 0 | 5165 | Непровар / утяжина | GWAN |  | 05:07 | 06:26 | 07:04 | 0 | 1451 | 21 | INT | Непровар / утяжина |  | (a)
57032.16 | 0 | -0.032 | -10.465 | -10.497 | 892 | 1575 | 1441 | 892 |  | 5166 | Нарушение формы кольцевого шва | GWAN |  | 04:23 | 06:14 | 05:52 | 0 | 1100 |  | EXT | Нарушение формы кольцевого шва |  | (c)
57076.69 | 0 | -0.026 | -0.55 | -0.576 | 896 | 1125 | 1630 | 896 |  | 5170 | Нарушение формы кольцевого шва | GWAN |  | 05:10 | 05:47 | 07:09 | 0 | 1468 |  | EXT | Нарушение формы кольцевого шва |  | (c)
57077.24 | 0 | -0.016 | -0.74 | -0.756 | -1331 | -713 | -915 | 499 |  | 5171 | Нарушение формы кольцевого шва | GWAN |  | 10:51 | 00:30 | 11:58 | 0 | 832 |  | EXT | Нарушение формы кольцевого шва |  | (c)
57084.09 | 0 | -0.039 | -11.19 | -11.229 | 2086 | -1185 | -1582 | 790 |  | 5177 | Нарушение формы кольцевого шва | GWAN |  | 02:31 | 05:43 | 04:39 | 0 | 1586 |  | EXT | Нарушение формы кольцевого шва |  | (c)
57084.09 | 0 | -0.037 | -11.19 | -11.227 | 720 | 1075 | 1108 | 720 |  | 5177 | Нарушение формы кольцевого шва | GWAN |  | 10:51 | 11:48 | 11:53 | 0 | 778 |  | EXT | Нарушение формы кольцевого шва |  | (c)
57133.94 | 0 | -0.037 | -10.94 | -10.977 | -2052 | -1560 | -1468 | 884 |  | 5185 | Нарушение формы кольцевого шва | GWAN |  | 00:42 | 02:01 | 02:16 | 0 | 1168 |  | EXT | Нарушение формы кольцевого шва |  | (c)
57133.94 | 0 | -0.054 | -10.94 | -10.994 | -613 | -207 | -220 | 0 |  | 5185 | Нарушение формы кольцевого шва | GWAN |  | 04:34 | 05:40 | 05:38 | 0 | 784 |  | EXT | Нарушение формы кольцевого шва |  | (c)
57166.31 | 0 | -0.055 | -11.395 | -11.45 | -1885 | -1707 | -1545 | 1206 |  | 5188 | Нарушение формы кольцевого шва | GWAN |  | 06:49 | 07:17 | 07:43 | 0 | 679 |  | EXT | Нарушение формы кольцевого шва |  | (c)
57186.131 | 8.426 | 8.383 | -3.134 | -3.177 | 129 | 169 | 166 | 129 | 3092 | 5189 |  | DENT | GENE | 01:02 | 01:08 | 01:08 | 85 | 74 | 0.1 | N/A | Глубина вмятины: 2 мм (0,1%). Линейка: 9 см в (838 см; 01:08 ч:мин) Аномалия находится вблизи продольного шва. |  | (c)
57203.343 | 2.708 | 2.694 | -6.882 | -6.896 | 497 | 612 | 618 | 497 | 2694 | 5191а |  | CORR | CIGR | 06:26 | 06:45 | 06:46 | 36 | 241 | 10 | EXT |  | 0.66 | (c)
57207.349 | 6.714 | 6.684 | -2.876 | -2.906 | -157 | -93 | -97 | 37 | 2846 | 5191а |  | CORR | CIGR | 04:41 | 04:51 | 04:50 | 60 | 120 | 12 | EXT |  | 0.66 | (c)
57222.087 | 4.127 | 4.079 | -7.363 | -7.411 | -587 | -381 | -432 | 278 | 4079 | 5195 |  | CORR | GENE | 05:43 | 06:16 | 06:08 | 75 | 309 | 12 | EXT |  | 0.89 | (c)
57229.45 | 0 | -0.056 | -2.59 | -2.646 | 1627 | -1198 | -1811 | 789 |  | 5196 | Нарушение формы кольцевого шва | GWAN |  | 03:24 | 07:48 | 06:09 | 0 | 2046 |  | EXT | Нарушение формы кольцевого шва |  | (c)
57232.04 | 0 | -0.047 | -8.535 | -8.582 | 561 | 1019 | 1180 | 561 |  | 5197 | Нарушение формы кольцевого шва | GWAN |  | 07:29 | 08:43 | 09:09 | 0 | 1238 |  | EXT | Нарушение формы кольцевого шва |  | (c)
57251.506 | 10.931 | 10.916 | -0.544 | -0.559 | 226 | 300 | 289 | 226 | 520 | 5198 |  | CORR | CIGR | 08:21 | 08:33 | 08:31 | 39 | 126 | 11 | EXT |  | 0.89 | (c)
57263.372 | 0 | -0.031 | -2.077 | -2.108 | -2067 | -1578 | -1675 | 1283 |  | 5199б | Нарушение формы кольцевого шва | GWAN |  | 07:04 | 08:23 | 08:08 | 0 | 784 |  | EXT | Нарушение формы кольцевого шва Аномалия находится на отводе. |  | (c)
57265.649 | 0.2 | 0.151 | -2.541 | -2.59 | -827 | -770 | -761 | 696 | 151 | 5200а |  | ARTD | GENE | 01:18 | 01:27 | 01:28 | 93 | 131 |  | EXT | Наплавка. |  | (c)
57277.845 | 3.265 | 3.234 | -8.135 | -8.166 | 1046 | 1121 | 1128 | 1046 | 3234 | 5201 |  | CORR | CIGR | 06:32 | 06:44 | 06:46 | 39 | 165 | 15 | EXT |  | 0.89 | (c)
57277.867 | 3.287 | 3.258 | -8.113 | -8.142 | 569 | 617 | 621 | 569 | 3258 | 5201 |  | CORR | CIGR | 05:15 | 05:23 | 05:24 | 45 | 104 | 10 | EXT |  | 0.89 | (c)
57279.021 | 4.441 | 4.289 | -6.959 | -7.111 | 419 | 511 | 497 | 419 | 4289 | 5201 |  | DENT | GENE | 04:51 | 05:06 | 05:04 | 276 | 155 | 0.4 | N/A | Глубина вмятины: 5 мм (0,4%). Линейка: 28 см в (429 см; 05:06 ч:мин) |  | (c)
57279.502 | 4.922 | 4.902 | -6.478 | -6.498 | 462 | 491 | 497 | 462 | 4902 | 5201 |  | CORR | CIGR | 04:58 | 05:03 | 05:04 | 20 | 70 | 11 | EXT |  | 0.89 | (c)
57285.98 | 0 | -0.05 | -11.495 | -11.545 | -811 | -11 | 101 | 0 |  | 5202 | Нарушение формы кольцевого шва | GWAN |  | 04:06 | 06:15 | 06:33 | 0 | 1823 |  | EXT | Нарушение формы кольцевого шва |  | (c)
57290.156 | 4.176 | 4.153 | -7.319 | -7.342 | 21 | 121 | 108 | 21 | 4153 | 5202 |  | CORR | CIGR | 06:20 | 06:36 | 06:34 | 40 | 173 | 12 | EXT |  | 0.89 | (c)
57291.233 | 5.253 | 5.223 | -6.242 | -6.272 | 344 | 405 | 409 | 344 | 5223 | 5202 |  | CORR | CIGR | 07:12 | 07:22 | 07:23 | 34 | 131 | 15 | EXT |  | 0.89 | (c)
57291.777 | 5.797 | 5.782 | -5.698 | -5.713 | 11 | 50 | 37 | 11 | 5693 | 5202 |  | CORR | CIGR | 06:18 | 06:25 | 06:23 | 20 | 52 | 11 | EXT |  | 0.89 | (c)
57291.784 | 5.804 | 5.759 | -5.691 | -5.736 | -237 | -147 | -145 | 53 | 5675 | 5202 |  | CORR | GENE | 05:38 | 05:53 | 05:53 | 61 | 184 | 11 | EXT |  | 0.89 | (c)
57291.896 | 5.916 | 5.89 | -5.579 | -5.605 | 167 | 228 | 257 | 167 | 5576 | 5202 |  | CORR | CIGR | 06:43 | 06:53 | 06:58 | 29 | 181 | 29 | EXT |  | 0.89 | (c)
57291.991 | 6.011 | 5.972 | -5.484 | -5.523 | -190 | -124 | -59 | 0 | 5474 | 5202 |  | CORR | CIGR | 05:46 | 05:57 | 06:07 | 49 | 262 | 11 | EXT |  | 0.89 | (c)
57292.478 | 6.498 | 6.47 | -4.997 | -5.025 | 220 | 241 | 294 | 220 | 4985 | 5202 |  | CORR | CIGR | 06:52 | 06:56 | 07:04 | 40 | 148 | 10 | EXT |  | 0.89 | (c)
57300.576 | 3.101 | 3.078 | -8.474 | -8.497 | 1998 | 2051 | 2065 | 1998 | 3078 | 5203 |  | CORR | CIGR | 06:08 | 06:16 | 06:18 | 41 | 134 | 10 | EXT |  | 0.89 | (c)
57303.745 | 6.27 | 6.235 | -5.305 | -5.34 | 1358 | 1412 | 1415 | 1358 | 5278 | 5203 |  | CORR | GENE | 04:24 | 04:33 | 04:34 | 62 | 114 | 11 | EXT |  | 0.89 | (c)
57315.936 | 6.886 | 6.864 | -4.369 | -4.391 | -1418 | -1349 | -1344 | 1271 | 4360 | 5204 |  | CORR | CIGR | 07:31 | 07:42 | 07:43 | 31 | 147 | 11 | EXT |  | 0.89 | (c)
57324.932 | 4.627 | 4.614 | -6.553 | -6.566 | 1076 | 1123 | 1132 | 1076 | 4614 | 5205 |  | CORR | CIGR | 03:54 | 04:01 | 04:03 | 27 | 112 | 11 | EXT |  | 0.89 | (c)
57356.193 | 1.808 | 1.749 | -9.372 | -9.431 | 251 | 285 | 284 | 251 | 1749 | 5208 |  | DENT | GENE | 02:21 | 02:27 | 02:27 | 110 | 67 | 0.2 | N/A | Глубина вмятины: 3 мм (0,2%). Линейка: 11 см в (175 см; 02:27 ч:мин) |  | (c)
57372.823 | 7.258 | 7.2 | -4.322 | -4.38 | -16 | 1 | 17 | 0 | 4248 | 5209 |  | LWAN | GENE | 09:13 | 09:15 | 09:18 | 132 | 66 |  | INT | Эквивалент потери металла 10%. |  | (c)
57375.283 | 9.718 | 9.596 | -1.862 | -1.984 | -1184 | -1109 | -1109 | 1033 | 1742 | 5209 |  | DENT | GENE | 06:04 | 06:16 | 06:16 | 242 | 150 | 0.3 | N/A | Глубина вмятины: 4 мм (0,3%). Линейка: 24 см в (960 см; 06:16 ч:мин) |  | (c)
57414.499 | 3.719 | 3.6 | -7.826 | -7.945 | -1989 | -1919 | -1899 | 1809 | 3600 | 5213 |  | DENT | GENE | 06:03 | 06:14 | 06:18 | 210 | 179 | 0.4 | N/A | Глубина вмятины: 5 мм (0,4%). Линейка: 21 см в (360 см; 06:14 ч:мин) |  | (c)
57453.686 | 8.916 | 8.863 | -2.194 | -2.247 | 840 | 1149 | 1047 | 840 | 2164 | 5216 |  | CORR | GENE | 07:09 | 07:58 | 07:42 | 83 | 415 | 12 | EXT |  | 0.89 | (c)
57457.88 | 2 | 1.99 | -9.41 | -9.42 | 1346 | 1410 | 1416 | 1346 | 1990 | 5217 |  | CORR | CIGR | 07:34 | 07:45 | 07:45 | 41 | 139 | 10 | EXT |  | 0.89 | (c)
57473.767 | 6.477 | 6.431 | -4.268 | -4.314 | 1488 | 1646 | 1710 | 1488 | 4242 | 5218 |  | CORR | GENE | 03:04 | 03:30 | 03:40 | 72 | 445 | 12 | EXT |  | 0.89 | (c)
57474.544 | 7.254 | 7.21 | -3.491 | -3.535 | 1520 | 1610 | 1606 | 1520 | 3453 | 5218 |  | CORR | GENE | 03:09 | 03:24 | 03:23 | 82 | 172 | 12 | EXT |  | 0.89 | (c)
57475.077 | 7.787 | 7.771 | -2.958 | -2.974 | 1887 | 2054 | 2005 | 1887 | 2939 | 5218 |  | CORR | CIGR | 04:08 | 04:36 | 04:28 | 35 | 236 | 10 | EXT |  | 0.89 | (c)
57475.262 | 7.972 | 7.949 | -2.773 | -2.796 | 1748 | 1921 | 1900 | 1748 | 2732 | 5218 |  | CORR | GENE | 03:46 | 04:14 | 04:11 | 64 | 304 | 12 | EXT |  | 0.89 | (c)
57487.699 | 9.664 | 9.638 | -1.541 | -1.567 | -438 | -266 | -273 | 108 | 1515 | 5219 |  | CORR | CIGR | 06:12 | 06:40 | 06:39 | 52 | 330 | 10 | EXT |  | 0.89 | (c)
57546.17 | 0 | -0.034 | -11.02 | -11.054 | 1034 | 1342 | 1345 | 1034 |  | 5225 | Нарушение формы кольцевого шва | GWAN |  | 05:24 | 06:14 | 06:14 | 0 | 622 |  | EXT | Нарушение формы кольцевого шва |  | (c)
57546.17 | 0 | -0.071 | -11.02 | -11.091 | 2197 | -2014 | -1882 | 1501 |  | 5225 | Нарушение формы кольцевого шва | GWAN |  | 08:32 | 09:12 | 09:34 | 0 | 763 |  | EXT | Нарушение формы кольцевого шва |  | (c)
57604.201 | 2.011 | 1.937 | -9.634 | -9.708 | -966 | -756 | -679 | 391 | 1937 | 5230 |  | CORR | GENE | 04:07 | 04:41 | 04:53 | 119 | 575 | 10 | EXT |  | 0.9 | (c)
57608.382 | 6.192 | 6.149 | -5.453 | -5.496 | -168 | 125 | 73 | 0 | 5414 | 5230 |  | CORR | GENE | 06:16 | 07:03 | 06:54 | 82 | 481 | 10 | EXT |  | 0.89 | (c)
57667.795 | 9.21 | 9.188 | -1.915 | -1.937 | -73 | -16 | -17 | 0 | 1865 | 5235 |  | CORR | GENE | 08:42 | 08:51 | 08:51 | 72 | 113 | 15 | EXT |  | 0.89 | (c)
57669.71 | 0 | -0.039 | -11.305 | -11.344 | -55 | 153 | 182 | 0 |  | 5236 | Вышлифовка на шве | GWAN | GENE | 07:10 | 07:43 | 07:48 | 85 | 475 | 24 | EXT | Вышлифовка на шве |  | (c)
57669.71 | 0 | -0.031 | -11.305 | -11.336 | 986 | 1172 | 1149 | 986 |  | 5236 | Нарушение формы кольцевого шва | GWAN |  | 09:58 | 10:28 | 10:24 | 0 | 327 |  | EXT | Нарушение формы кольцевого шва |  | (c)
57669.946 | 0.236 | 0.051 | -11.069 | -11.254 | 45 | 76 | 72 | 45 | 51 | 5236 |  | CORR | AXGR | 07:26 | 07:31 | 07:30 | 194 | 55 | 12 | EXT |  | 0.91 | (c)
57670.247 | 0.537 | 0.513 | -10.768 | -10.792 | -87 | 16 | -17 | 0 | 513 | 5236 |  | CORR | CIGR | 07:05 | 07:21 | 07:16 | 35 | 140 | 11 | EXT |  | 0.89 | (c)
57670.408 | 0.698 | 0.331 | -10.607 | -10.974 | 88 | 119 | 126 | 88 | 331 | 5236 |  | CORR | GENE | 07:33 | 07:38 | 07:39 | 572 | 76 | 12 | EXT |  | 0.95 | (c)
57670.707 | 0.997 | 0.963 | -10.308 | -10.342 | 148 | 238 | 270 | 148 | 963 | 5236 |  | CORR | CIGR | 07:43 | 07:57 | 08:02 | 56 | 243 | 11 | EXT |  | 0.89 | (c)
57671.951 | 2.241 | 2.209 | -9.064 | -9.096 | -1551 | -1467 | -1469 | 1387 | 2209 | 5236 |  | CORR | GENE | 03:08 | 03:22 | 03:22 | 61 | 164 | 10 | EXT |  | 0.89 | (c)
57672.423 | 2.713 | 2.697 | -8.592 | -8.608 | -1550 | -1500 | -1499 | 1447 | 2697 | 5236 |  | CORR | CIGR | 03:09 | 03:17 | 03:17 | 26 | 103 | 11 | EXT |  | 0.89 | (c)
57672.586 | 2.876 | 2.87 | -8.429 | -8.435 | -1524 | -1431 | -1455 | 1385 | 2870 | 5236 |  | CORR | CIGR | 03:13 | 03:28 | 03:24 | 30 | 139 | 10 | EXT |  | 0.89 | (c)
57675.085 | 5.375 | 5.334 | -5.93 | -5.971 | -1447 | -1436 | -1429 | 1411 | 5334 | 5236 |  | CORR | AXGR | 03:25 | 03:27 | 03:28 | 114 | 36 | 11 | EXT |  | 0.9 | (c)
57675.765 | 6.055 | 6.049 | -5.25 | -5.256 | -1367 | -1333 | -1337 | 1306 | 5236 | 5236 |  | CORR | CIGR | 03:38 | 03:44 | 03:43 | 20 | 61 | 10 | EXT |  | 0.89 | (c)
57675.916 | 6.206 | 6.117 | -5.099 | -5.188 | -1491 | -1491 | -1482 | 1472 | 5046 | 5236 |  | CORR | AXGR | 03:18 | 03:18 | 03:20 | 142 | 19 | 14 | EXT |  | 0.9 | (c)
57678.305 | 8.595 | 8.581 | -2.71 | -2.724 | 233 | 418 | 352 | 233 | 2687 | 5236 |  | CORR | CIGR | 07:56 | 08:26 | 08:16 | 37 | 239 | 10 | EXT |  | 0.89 | (c)
57683.916 | 2.901 | 2.885 | -7.119 | -7.135 | -2102 | -2047 | -2054 | 2005 | 2885 | 5237а |  | CORR | CIGR | 07:10 | 07:18 | 07:17 | 30 | 96 | 12 | EXT |  | 0.89 | (c)
57684.047 | 3.032 | 3.016 | -6.988 | -7.004 | -2202 | -2150 | -2142 | 2081 | 3016 | 5237а |  | CORR | CIGR | 06:53 | 07:02 | 07:03 | 47 | 122 | 13 | EXT |  | 0.89 | (c)
57689.096 | 8.081 | 8.061 | -1.939 | -1.959 | 1672 | 1741 | 1732 | 1672 | 1913 | 5237а |  | CORR | CIGR | 05:19 | 05:30 | 05:28 | 46 | 119 | 9 | EXT |  | 0.89 | (c)
57748.933 | 0.968 | 0.916 | -10.517 | -10.569 | 288 | 367 | 358 | 288 | 916 | 5243 |  | CORR | GENE | 03:58 | 04:11 | 04:09 | 116 | 141 | 13 | EXT |  | 0.9 | (c)
57768.967 | 9.517 | 9.482 | -1.658 | -1.693 | -755 | -547 | -624 | 492 | 1634 | 5244 |  | CORR | GENE | 05:07 | 05:41 | 05:29 | 59 | 263 | 12 | EXT |  | 0.89 | (c)
57826.268 | 9.753 | 9.741 | -1.827 | -1.839 | -2147 | -2108 | -2110 | 2074 | 1813 | 5249 |  | CORR | CIGR | 08:04 | 08:10 | 08:10 | 26 | 73 | 10 | EXT |  | 0.89 | (c)
57995.595 | 0 | -0.045 | -11.24 | -11.285 | -1897 | 68 | -165 | 0 |  | 5265 | Нарушение формы кольцевого шва | GWAN |  | 06:38 | 11:55 | 11:18 | 0 | 3463 |  | EXT | Нарушение формы кольцевого шва |  | (c)
58207.9 | 0 | -0.02 | -10.27 | -10.29 | -517 | -205 | -240 | 0 |  | 5284 | Нарушение формы кольцевого шва | GWAN |  | 10:02 | 10:52 | 10:46 | 0 | 555 |  | EXT | Нарушение формы кольцевого шва |  | (c)
58270.436 | 7.126 | 7.108 | -1.669 | -1.687 | -1479 | -1397 | -1392 | 1305 | 1650 | 5289а |  | CORR | CIGR | 07:46 | 07:59 | 08:00 | 37 | 174 | 11 | EXT |  | 0.89 | (c)
58270.924 | 7.614 | 7.582 | -1.181 | -1.213 | 1760 | 2153 | 1994 | 1760 | 1097 | 5289а |  | CORR | GENE | 04:29 | 05:32 | 05:07 | 116 | 469 | 10 | EXT |  | 0.89 | (c)
58271.183 | 7.873 | 7.873 | -0.922 | -0.922 | 1964 | 2153 | 2083 | 1964 | 877 | 5289а |  | CORR | CIGR | 05:02 | 05:32 | 05:21 | 45 | 238 | 10 | EXT |  | 0.89 | (c)
58275.34 | 3.235 | 3.2 | -6.86 | -6.895 | -1189 | -989 | -1016 | 842 | 3200 | 5290 |  | CORR | GENE | 07:33 | 08:05 | 08:01 | 60 | 347 | 10 | EXT |  | 0.89 | (c)
58286.108 | 3.908 | 3.84 | -6.922 | -6.99 | -1630 | -1483 | -1419 | 1209 | 3840 | 5291 |  | CORR | GENE | 06:53 | 07:17 | 07:27 | 82 | 421 | 10 | EXT |  | 0.89 | (c)
58302.267 | 9.237 | 9.209 | -0.578 | -0.606 | -558 | -473 | -472 | 386 | 537 | 5292а |  | CORR | GENE | 09:52 | 10:06 | 10:06 | 69 | 172 | 11 | EXT |  | 0.89 | (c)
58302.845 | 0 | -0.028 | -2.59 | -2.618 | -2046 | -1785 | -1825 | 185 |  | 5292б | Нарушение формы кольцевого шва | GWAN |  | 04:21 | 05:03 | 04:56 | 0 | 440 |  | INT | Нарушение формы кольцевого шва |  | (c)
58302.845 | 0 | -0.062 | -2.59 | -2.652 | -341 | -74 | 7 | 0 |  | 5292б | Нарушение формы кольцевого шва | GWAN |  | 08:56 | 09:39 | 09:52 | 0 | 696 |  | EXT | Нарушение формы кольцевого шва |  | (c)
58305.435 | 0 | -0.028 | -9.295 | -9.323 | -595 | -463 | -68 | 0 |  | 5293а | Нарушение формы кольцевого шва | GWAN |  | 03:42 | 04:03 | 05:07 | 0 | 1054 |  | EXT | Нарушение формы кольцевого шва |  | (c)
58311.61 | 6.175 | 6.148 | -3.12 | -3.147 | 916 | 1003 | 1127 | 916 | 3094 | 5293а |  | CORR | GENE | 07:46 | 07:60 | 08:20 | 53 | 423 | 10 | EXT |  | 0.89 | (c)
58314.73 | 0 | -0.05 | -11.6 | -11.65 | -827 | -488 | -218 | 0 |  | 5294 | Нарушение формы кольцевого шва | GWAN |  | 06:14 | 07:09 | 07:53 | 0 | 1220 |  | EXT | Нарушение формы кольцевого шва |  | (c)
58315.521 | 0.791 | 0.76 | -10.809 | -10.84 | -1005 | -878 | -867 | 728 | 760 | 5294 |  | CORR | GENE | 05:45 | 06:06 | 06:08 | 61 | 277 | 10 | EXT |  | 0.89 | (c)
58354.068 | 5.203 | 5.147 | -4.512 | -4.568 | -1662 | -1414 | -1405 | 1148 | 4477 | 5297 |  | CORR | GENE | 05:58 | 06:38 | 06:39 | 91 | 514 | 15 | EXT |  | 0.89 | (c)
58357.503 | 8.638 | 8.614 | -1.077 | -1.101 | -1776 | -1744 | -1642 | 1508 | 1077 | 5297 |  | CORR | CIGR | 05:39 | 05:45 | 06:01 | 24 | 268 | 11 | EXT |  | 0.89 | (c)
58432.303 | 6.508 | 6.494 | -4.862 | -4.876 | -1719 | -1605 | -1619 | 511 | 4827 | 5304 |  | CORR | GENE | 05:16 | 05:35 | 05:33 | 49 | 201 | 11 | EXT |  | 0.89 | (c)
58437.204 | 0.039 | 0.022 | -11.281 | -11.298 | -736 | -664 | -645 | 555 | 22 | 5305 |  | CORR | CIGR | 05:39 | 05:50 | 05:54 | 36 | 181 | 12 | EXT |  | 0.89 | (c)
58438.486 | 1.321 | 1.312 | -9.999 | -10.008 | -8 | 89 | 96 | 0 | 1312 | 5305 |  | CORR | GENE | 07:36 | 07:52 | 07:53 | 48 | 207 | 10 | EXT |  | 0.89 | (c)
58451.186 | 2.701 | 2.665 | -8.894 | -8.93 | 2053 | 2112 | 2123 | 2053 | 2665 | 5306 |  | CORR | CIGR | 05:01 | 05:11 | 05:13 | 40 | 140 | 10 | EXT |  | 0.89 | (c)
58452.028 | 3.543 | 3.51 | -8.052 | -8.085 | 2154 | 2163 | 2172 | 2154 | 3510 | 5306 |  | CORR | AXGR | 05:18 | 05:19 | 05:21 | 102 | 36 | 11 | EXT |  | 0.89 | (c)
58452.352 | 3.867 | 3.762 | -7.728 | -7.833 | 2152 | 2208 | 2201 | 2152 | 3762 | 5306 |  | CORR | GENE | 05:17 | 05:26 | 05:25 | 514 | 97 | 15 | EXT |  | 0.97 | (c)
58453.877 | 5.392 | 5.382 | -6.203 | -6.213 | 1961 | 2083 | 2054 | 1961 | 5382 | 5306 |  | CORR | CIGR | 04:47 | 05:06 | 05:02 | 38 | 187 | 10 | EXT |  | 0.89 | (c)
58456.794 | 8.309 | 8.193 | -3.286 | -3.402 | -1837 | -1157 | -1464 | 1090 | 3261 | 5306 |  | CORR | GENE | 06:34 | 08:23 | 07:34 | 141 | 747 | 10 | EXT |  | 0.9 | (c)
58460.185 | 0.105 | 0.04 | -11.105 | -11.17 | -1702 | -1205 | -1235 | 767 | 40 | 5307 |  | CORR | GENE | 05:33 | 06:53 | 06:48 | 99 | 935 | 11 | EXT |  | 0.89 | (c)
58460.413 | 0.333 | 0.308 | -10.877 | -10.902 | -2038 | -1995 | -1999 | 1960 | 308 | 5307 |  | DENT | GENE | 04:39 | 04:45 | 04:45 | 54 | 78 | 0.4 | N/A | Глубина вмятины: 5 мм (0,4%). Линейка: 5 см в (31 см; 04:45 ч:мин) |  | (c)
58482.935 | 0 | -0.034 | -11.07 | -11.104 | -1027 | -874 | -786 | 544 |  | 5309 | Нарушение формы кольцевого шва | GWAN |  | 07:45 | 08:10 | 08:24 | 0 | 483 |  | EXT | Нарушение формы кольцевого шва |  | (c)
58494.005 | 0 | -0.04 | -11.675 | -11.715 | 2044 | -2152 | -2188 | 1958 |  | 5310 | Нарушение формы кольцевого шва | GWAN |  | 08:38 | 09:21 | 09:15 | 0 | 459 |  | EXT | Нарушение формы кольцевого шва |  | (c)
58542.208 | 1.918 | 1.81 | -9.347 | -9.455 | 2087 | 2103 | 2103 | 112 | 1810 | 5314 |  | CORR | AXGR | 05:22 | 05:24 | 05:24 | 184 | 32 | 15 | EXT |  | 0.91 | (c)
58631.318 | 0.768 | 0.672 | -10.827 | -10.923 | -1049 | -955 | -862 | 675 | 672 | 5322 |  | DENT | GENE | 05:50 | 06:05 | 06:20 | 171 | 374 | 0.6 | N/A | Глубина вмятины: 8 мм (0,6%). Линейка: 17 см в (67 см; 06:05 ч:мин) |  | (c)
58690.768 | 2.873 | 2.757 | -8.332 | -8.448 | 490 | 566 | 625 | 490 | 2757 | 5327 |  | DENT | GENE | 05:39 | 05:51 | 06:01 | 254 | 270 | 0.4 | N/A | Глубина вмятины: 6 мм (0,4%). Линейка: 25 см в (276 см; 05:51 ч:мин) |  | (c)
58722.255 | 0.235 | 0.1 | -11.19 | -11.325 | -133 | -63 | -88 | 43 | 100 | 5330 |  | ARTD | GENE | 00:03 | 00:14 | 00:10 | 814 | 90 |  | INT | Эквивалент потери металла 15%. |  | (c)
58801.96 | 2.635 | 2.601 | -8.855 | -8.889 | 453 | 662 | 604 | 453 | 2601 | 5337 |  | CORR | GENE | 06:50 | 07:24 | 07:15 | 55 | 301 | 11 | EXT |  | 0.89 | (c)
58818.015 | 7.2 | 7.193 | -4.16 | -4.167 | -1091 | -1021 | -969 | 847 | 4137 | 5338 |  | CORR | CIGR | 05:45 | 05:56 | 06:04 | 30 | 244 | 10 | EXT |  | 0.89 | (c)
58818.268 | 7.453 | 7.41 | -3.907 | -3.95 | -1226 | -1197 | -1158 | 1089 | 3621 | 5338 |  | CORR | GENE | 05:23 | 05:27 | 05:34 | 329 | 137 | 13 | EXT |  | 0.93 | (c)
58846.374 | 1.584 | 1.572 | -9.531 | -9.543 | 1292 | 1393 | 1379 | 1292 | 1572 | 5341 |  | CORR | CIGR | 05:15 | 05:31 | 05:29 | 36 | 176 | 11 | EXT |  | 0.89 | (c)
58888.466 | 10.561 | 10.548 | -1.024 | -1.037 | 1743 | 1824 | 1825 | 1743 | 1015 | 5344 |  | CORR | CIGR | 05:52 | 06:04 | 06:05 | 22 | 163 | 12 | EXT |  | 0.89 | (c)
58932.233 | 10.343 | 10.329 | -0.842 | -0.856 | 1472 | 1533 | 1533 | 636 | 825 | 5348 |  | CORR | CIGR | 05:37 | 05:46 | 05:46 | 31 | 123 | 11 | EXT |  | 0.89 | (c)
58947.826 | 3.391 | 3.379 | -7.479 | -7.491 | 1590 | 1644 | 1662 | 1590 | 3379 | 5350 |  | CORR | CIGR | 08:07 | 08:16 | 08:19 | 31 | 145 | 11 | EXT |  | 0.89 | (c)
59013.936 | 2.131 | 2.108 | -8.874 | -8.897 | -1932 | -1752 | -1765 | 298 | 2108 | 5356 |  | CORR | GENE | 06:12 | 06:41 | 06:39 | 50 | 335 | 10 | EXT |  | 0.89 | (c)
59015.347 | 3.542 | 3.516 | -7.463 | -7.489 | -1638 | -1592 | -1575 | 593 | 3516 | 5356 |  | CORR | CIGR | 06:60 | 07:07 | 07:10 | 43 | 126 | 10 | EXT |  | 0.89 | (c)
59016.03 | 4.225 | 4.211 | -6.78 | -6.794 | -1540 | -1501 | -1504 | 691 | 4211 | 5356 |  | CORR | CIGR | 07:16 | 07:22 | 07:21 | 27 | 71 | 10 | EXT |  | 0.89 | (c)
59020.553 | 8.748 | 8.694 | -2.257 | -2.311 | -2121 | -1979 | -1978 | 110 | 2237 | 5356 |  | CORR | GENE | 05:42 | 06:05 | 06:05 | 74 | 286 | 11 | EXT |  | 0.89 | (c)
59030.267 | 7.457 | 7.43 | -3.993 | -4.02 | -1640 | -1551 | -1557 | 591 | 3965 | 5357 |  | CORR | GENE | 06:19 | 06:33 | 06:32 | 55 | 166 | 10 | EXT |  | 0.89 | (c)
59033.299 | 10.489 | 10.38 | -0.961 | -1.07 | -1765 | -1638 | -1608 | 466 | 942 | 5357 |  | CORR | GENE | 05:59 | 06:19 | 06:24 | 128 | 314 | 11 | EXT |  | 0.9 | (c)
59034.06 | 11.25 | 11.239 | -0.2 | -0.211 | 398 | 452 | 446 | 398 | 190 | 5357 |  | GOUG | CIGR | 11:48 | 11:56 | 11:55 | 21 | 96 | 14 | EXT | Задир. |  | (c)
59052.695 | 7.135 | 7.019 | -4.15 | -4.266 | 276 | 403 | 481 | 276 | 4063 | 5359 |  | DENT | GENE | 06:02 | 06:23 | 06:35 | 203 | 410 | 0.6 | N/A | Глубина вмятины: 9 мм (0,6%). Линейка: 20 см в (702 см; 06:23 ч:мин) |  | (c)
59056.793 | 11.233 | 11.083 | -0.052 | -0.202 | 702 | 718 | 715 | 702 | 12 | 5359 |  | ARTD | AXGR | 07:11 | 07:14 | 07:13 | 190 | 25 |  | EXT | Эквивалент потери металла 10%. |  | (c)
59117.524 | 4.164 | 4.148 | -7.021 | -7.037 | -2096 | -2045 | -2041 | 134 | 4148 | 5365 |  | CORR | CIGR | 06:02 | 06:11 | 06:11 | 33 | 110 | 12 | EXT |  | 0.89 | (c)
59120.292 | 6.932 | 6.919 | -4.253 | -4.266 | 2048 | 2105 | 2102 | 75 | 4238 | 5365 |  | CORR | CIGR | 05:11 | 05:20 | 05:20 | 28 | 108 | 12 | EXT |  | 0.89 | (c)
59120.305 | 6.945 | 6.93 | -4.24 | -4.255 | -2145 | -2091 | -2079 | 85 | 4227 | 5365 |  | CORR | CIGR | 05:54 | 06:03 | 06:05 | 28 | 133 | 11 | EXT |  | 0.89 | (c)
59120.428 | 7.068 | 7.056 | -4.117 | -4.129 | 2057 | 2123 | 2103 | 81 | 4105 | 5365 |  | CORR | CIGR | 05:13 | 05:23 | 05:20 | 24 | 93 | 10 | EXT |  | 0.89 | (c)
59133.434 | 8.889 | 8.869 | -2.316 | -2.336 | -1851 | -1794 | -1795 | 380 | 2316 | 5366 |  | CORR | CIGR | 06:02 | 06:11 | 06:11 | 20 | 112 | 10 | EXT |  | 0.89 | (c)
59134.23 | 9.685 | 9.678 | -1.52 | -1.527 | -2072 | -2033 | -2035 | 159 | 1508 | 5366 |  | CORR | CIGR | 05:26 | 05:32 | 05:32 | 19 | 73 | 10 | EXT |  | 0.89 | (c)
59137.972 | 2.222 | 2.149 | -9.063 | -9.136 | -1625 | -1423 | -1324 | 606 | 2149 | 5367 |  | CORR | GENE | 05:12 | 05:45 | 06:01 | 95 | 602 | 11 | EXT |  | 0.89 | (c)
59141.162 | 5.412 | 5.274 | -5.873 | -6.011 | 2163 | 2218 | 2200 | 0 | 5274 | 5367 |  | ARTD | GENE | 03:24 | 03:33 | 03:30 | 353 | 74 |  | EXT | Эквивалент потери металла 11%. |  | (c)
59142.696 | 6.946 | 6.929 | -4.339 | -4.356 | -1090 | -1061 | -1040 | 991 | 4168 | 5367 |  | CORR | GENE | 06:39 | 06:43 | 06:47 | 188 | 99 | 10 | EXT |  | 0.9 | (c)
59143.801 | 8.051 | 7.98 | -3.234 | -3.305 | -903 | -808 | -837 | 771 | 3096 | 5367 |  | CORR | GENE | 07:09 | 07:24 | 07:20 | 209 | 131 | 10 | EXT |  | 0.91 | (c)
59143.923 | 8.173 | 8.161 | -3.112 | -3.124 | -1804 | -1736 | -1752 | 427 | 3092 | 5367 |  | CORR | CIGR | 04:44 | 04:54 | 04:52 | 32 | 104 | 11 | EXT |  | 0.89 | (c)
59144.403 | 8.653 | 8.627 | -2.632 | -2.658 | -2003 | -1956 | -1938 | 228 | 2536 | 5367 |  | CORR | GENE | 04:11 | 04:19 | 04:22 | 122 | 129 | 11 | EXT |  | 0.9 | (c)
59146.873 | 11.123 | 9.312 | -0.162 | -1.973 | -2212 | -2110 | -2124 | 19 | 115 | 5367 |  | CORR | GENE | 03:38 | 03:54 | 03:52 | 1858 | 176 | 11 | EXT |  | 0.98 | (c)
59177.553 | 7.813 | 7.791 | -3.422 | -3.444 | -2133 | -2085 | -2065 | 97 | 3400 | 5370 |  | CORR | CIGR | 05:04 | 05:12 | 05:15 | 44 | 136 | 10 | EXT |  | 0.89 | (c)
59180.437 | 10.697 | 10.289 | -0.538 | -0.946 | -2035 | -2001 | -2008 | 195 | 106 | 5370 |  | CORR | GENE | 05:20 | 05:25 | 05:24 | 840 | 54 | 13 | EXT |  | 0.98 | (c)
59181.019 | 0.044 | 0.022 | -10.966 | -10.988 | -2103 | -2088 | -2081 | 127 | 22 | 5371 |  | CORR | AXGR | 04:00 | 04:03 | 04:04 | 401 | 44 | 10 | EXT |  | 0.93 | (c)
59189.488 | 8.513 | 8.483 | -2.497 | -2.527 | -436 | -320 | -289 | 142 | 2477 | 5371 |  | CORR | GENE | 08:29 | 08:48 | 08:53 | 50 | 294 | 11 | EXT |  | 0.89 | (c)
59204.195 | 0.63 | 0.621 | -10.745 | -10.754 | 101 | 117 | 148 | 101 | 621 | 5373 |  | CORR | CIGR | 03:19 | 03:21 | 03:27 | 30 | 94 | 10 | EXT |  | 0.89 | (c)
59211.184 | 7.619 | 7.567 | -3.756 | -3.808 | 602 | 843 | 837 | 602 | 3709 | 5373 |  | CORR | GENE | 04:40 | 05:19 | 05:18 | 99 | 470 | 11 | EXT |  | 0.89 | (c)
59212.278 | 8.713 | 8.688 | -2.662 | -2.687 | 830 | 927 | 934 | 830 | 2547 | 5373 |  | CORR | GENE | 05:17 | 05:32 | 05:33 | 140 | 208 | 10 | EXT |  | 0.9 | (c)
59212.282 | 8.717 | 8.599 | -2.658 | -2.776 | 247 | 275 | 267 | 247 | 2454 | 5373 |  | CORR | AXGR | 03:43 | 03:47 | 03:46 | 322 | 39 | 11 | EXT |  | 0.93 | (c)
59212.452 | 8.887 | 8.869 | -2.488 | -2.506 | -43 | 32 | 97 | 0 | 2427 | 5373 |  | CORR | GENE | 02:56 | 03:08 | 03:18 | 79 | 279 | 10 | EXT |  | 0.89 | (c)
59236.407 | 10.222 | 10.105 | -1.053 | -1.17 | 1000 | 1109 | 1216 | 1000 | 788 | 5375 |  | DENT | GENE | 06:31 | 06:49 | 07:06 | 382 | 433 | 0.4 | N/A | Глубина вмятины: 5 мм (0,4%). Линейка: 38 см в (1011 см; 06:49 ч:мин) |  | (c)
59237.617 | 0.157 | 0.113 | -11.428 | -11.472 | 992 | 1167 | 1152 | 992 | 113 | 5376 |  | CORR | GENE | 03:58 | 04:26 | 04:23 | 71 | 318 | 11 | EXT |  | 0.89 | (c)
59240.244 | 2.784 | 2.754 | -8.801 | -8.831 | 1250 | 1353 | 1325 | 1250 | 2754 | 5376 |  | CORR | GENE | 04:39 | 04:56 | 04:51 | 321 | 150 | 10 | EXT |  | 0.92 | (c)
59242.453 | 4.993 | 4.971 | -6.592 | -6.614 | 596 | 681 | 656 | 596 | 4971 | 5376 |  | CORR | GENE | 02:54 | 03:07 | 03:03 | 151 | 120 | 14 | EXT |  | 0.9 | (c)
59243.063 | 5.603 | 5.595 | -5.982 | -5.99 | 1281 | 1281 | 1346 | 1281 | 5595 | 5376 |  | CORR | CIGR | 04:44 | 04:44 | 04:55 | 20 | 131 | 13 | EXT |  | 0.89 | (c)
59243.167 | 5.707 | 5.613 | -5.878 | -5.972 | 1133 | 1231 | 1210 | 1133 | 5613 | 5376 |  | CORR | GENE | 04:20 | 04:36 | 04:33 | 122 | 153 | 11 | EXT |  | 0.9 | (c)
59243.243 | 5.783 | 5.771 | -5.802 | -5.814 | 1450 | 1494 | 1513 | 1450 | 5771 | 5376 |  | CORR | CIGR | 05:11 | 05:18 | 05:22 | 19 | 127 | 10 | EXT |  | 0.89 | (c)
59243.329 | 5.869 | 5.865 | -5.716 | -5.72 | 1375 | 1434 | 1427 | 1375 | 5700 | 5376 |  | CORR | CIGR | 04:59 | 05:09 | 05:08 | 20 | 104 | 11 | EXT |  | 0.89 | (c)
59245.514 | 8.054 | 8.044 | -3.531 | -3.541 | 1866 | 1932 | 1924 | 1866 | 3506 | 5376 |  | CORR | CIGR | 06:18 | 06:29 | 06:28 | 35 | 116 | 11 | EXT |  | 0.89 | (c)
59245.796 | 8.336 | 8.32 | -3.249 | -3.265 | 1185 | 1215 | 1216 | 1185 | 3236 | 5376 |  | CORR | CIGR | 04:29 | 04:33 | 04:34 | 29 | 62 | 10 | EXT |  | 0.89 | (c)
59248.393 | 10.933 | 10.739 | -0.652 | -0.846 | -1609 | -1582 | -1575 | 1541 | 444 | 5376 |  | CORR | GENE | 08:58 | 09:02 | 09:03 | 402 | 69 | 10 | EXT |  | 0.93 | (c)
59248.815 | 11.355 | 11.285 | -0.23 | -0.3 | -1873 | -1689 | -1686 | 1499 | 189 | 5376 |  | CORR | GENE | 08:15 | 08:45 | 08:45 | 111 | 374 | 11 | EXT |  | 0.89 | (c)
59250.325 | 1.28 | 1.252 | -9.935 | -9.963 | 185 | 317 | 304 | 185 | 1252 | 5377 |  | CORR | CIGR | 08:36 | 08:57 | 08:55 | 44 | 237 | 12 | EXT |  | 0.89 | (c)
59282.93 | 0 | -0.037 | -11 | -11.037 | -1533 | -1117 | -1269 | 1004 |  | 5380 | Нарушение формы кольцевого шва | GWAN |  | 03:18 | 04:25 | 04:01 | 0 | 529 |  | EXT | Нарушение формы кольцевого шва |  | (c)
59282.93 | 0 | 0 | -11 | -11 | -193 | -130 | 31 | 0 | 0 | 5380 | Смещение кромок | GWAN |  | 06:54 | 07:04 | 07:30 | 0 | 449 | 21 | EXT | Смещение кромок Наружу Величина смещения - 3.3 мм. |  | (c)
59306.489 | 1.274 | 1.26 | -10.016 | -10.03 | 782 | 820 | 823 | 782 | 1260 | 5382 |  | CORR | CIGR | 06:18 | 06:24 | 06:25 | 26 | 81 | 10 | EXT |  | 0.89 | (c)
59310.186 | 4.971 | 4.926 | -6.319 | -6.364 | 265 | 465 | 429 | 265 | 4926 | 5382 |  | CORR | GENE | 04:55 | 05:27 | 05:21 | 78 | 330 | 11 | EXT |  | 0.89 | (c)
59339.4 | 0 | -0.05 | -11.14 | -11.19 | -818 | 780 | 110 | 0 |  | 5385 | Нарушение формы кольцевого шва | GWAN |  | 04:43 | 09:00 | 07:12 | 0 | 1856 |  | EXT | Нарушение формы кольцевого шва |  | (c)
59357.758 | 7.218 | 7.161 | -4.277 | -4.334 | -426 | -226 | -197 | 0 | 4253 | 5386 | Дефект проката | MIAN | GENE | 01:33 | 02:06 | 02:10 | 81 | 457 |  | INT | Дефект проката Эквивалент потери металла 16%. |  | (c)
59362.035 | 0 | -0.06 | -11.6 | -11.66 | -1105 | -862 | -921 | 737 |  | 5387 | Нарушение формы кольцевого шва | GWAN |  | 04:50 | 05:30 | 05:20 | 0 | 368 |  | EXT | Нарушение формы кольцевого шва |  | (c)
59388.957 | 3.687 | 3.379 | -7.953 | -8.261 | 514 | 570 | 704 | 514 | 3379 | 5389 |  | DENT | GENE | 06:43 | 06:52 | 07:14 | 463 | 380 | 0.2 | N/A | Глубина вмятины: 3 мм (0,2%). Линейка: 46 см в (338 см; 06:52 ч:мин) |  | (c)
59400.1 | 3.19 | 3.059 | -7.84 | -7.971 | 1885 | 1988 | 2086 | 1885 | 3059 | 5390 |  | DENT | GENE | 06:26 | 06:42 | 06:58 | 228 | 402 | 0.4 | N/A | Глубина вмятины: 5 мм (0,4%). Линейка: 23 см в (306 см; 06:42 ч:мин) |  | (c)
59428.8 | 10.86 | 10.84 | -0.325 | -0.345 | -130 | -43 | -24 | 0 | 303 | 5392 |  | ARTD | CIGR | 05:28 | 05:42 | 05:45 | 42 | 211 |  | INT | Эквивалент потери металла 10%. |  | (c)
59430.915 | 1.79 | 0.491 | -9.63 | -10.929 | -2185 | -2154 | -2111 | 45 | 491 | 5393 |  | SCC | GENE | 03:18 | 03:23 | 03:30 | 1437 | 149 | 22 | EXT | Аномалия находится в зоне сварного шва. | 1 | (a)
59438.995 | 9.87 | 9.684 | -1.55 | -1.736 | -2175 | -2158 | -2144 | 56 | 1017 | 5393 |  | CORR | GENE | 03:19 | 03:22 | 03:24 | 719 | 61 | 15 | EXT |  | 0.99 | (c)
59440.11 | 10.985 | 10.392 | -0.435 | -1.028 | 1967 | 2121 | 2058 | 82 | 324 | 5393 |  | SCC | GENE | 02:28 | 02:53 | 02:43 | 704 | 182 | 25 | EXT | Аномалия находится в зоне сварного шва. | 1 | (a)
59442.797 | 2.252 | 2.118 | -9.098 | -9.232 | 101 | 152 | 130 | 101 | 2118 | 5394 |  | CORR | GENE | 02:54 | 03:03 | 02:59 | 383 | 58 | 10 | EXT |  | 0.93 | (c)
59445.917 | 5.372 | 5.359 | -5.978 | -5.991 | 1177 | 1418 | 1317 | 774 | 5359 | 5394 |  | CORR | GENE | 05:48 | 06:27 | 06:11 | 64 | 280 | 12 | EXT |  | 0.89 | (c)
59451.699 | 11.154 | 11.139 | -0.196 | -0.211 | -171 | -107 | -55 | 0 | 113 | 5394 |  | CORR | GENE | 02:11 | 02:21 | 02:29 | 98 | 230 | 10 | EXT |  | 0.89 | (c)
59453.364 | 1.469 | 1.451 | -9.846 | -9.864 | -1262 | -932 | -1048 | 833 | 1451 | 5395 |  | CORR | GENE | 06:33 | 07:27 | 07:08 | 57 | 429 | 12 | EXT |  | 0.89 | (c)
59456.242 | 4.347 | 4.333 | -6.968 | -6.982 | -1236 | -1144 | -1005 | 774 | 4333 | 5395 |  | CORR | GENE | 06:37 | 06:52 | 07:15 | 130 | 462 | 11 | EXT |  | 0.9 | (c)
59456.364 | 4.469 | 4.44 | -6.846 | -6.875 | -554 | -403 | -430 | 307 | 4440 | 5395 |  | CORR | GENE | 08:28 | 08:52 | 08:48 | 60 | 247 | 9 | EXT |  | 0.89 | (c)
59456.4 | 4.505 | 4.472 | -6.81 | -6.843 | -811 | -699 | -728 | 644 | 4472 | 5395 |  | CORR | GENE | 07:46 | 08:04 | 07:60 | 67 | 166 | 9 | EXT |  | 0.89 | (c)
59460.395 | 8.5 | 8.464 | -2.815 | -2.851 | -1862 | -1708 | -1594 | 369 | 2787 | 5395 |  | CORR | GENE | 04:56 | 05:21 | 05:40 | 64 | 536 | 14 | EXT |  | 0.89 | (c)
59460.417 | 8.522 | 8.498 | -2.793 | -2.817 | -751 | -498 | -578 | 406 | 2777 | 5395 |  | CORR | CIGR | 07:56 | 08:37 | 08:24 | 40 | 344 | 10 | EXT |  | 0.89 | (c)
59461.68 | 9.785 | 9.751 | -1.53 | -1.564 | -2198 | -2096 | -2117 | 33 | 1509 | 5395 |  | CORR | GENE | 04:02 | 04:19 | 04:15 | 55 | 161 | 12 | EXT |  | 0.89 | (c)
59461.951 | 10.056 | 10.044 | -1.259 | -1.271 | 2055 | 2118 | 2142 | 2 | 1238 | 5395 |  | CORR | CIGR | 03:29 | 03:39 | 03:43 | 33 | 173 | 11 | EXT |  | 0.89 | (c)
59463.68 | 0.47 | 0.434 | -10.915 | -10.951 | -576 | -386 | -435 | 293 | 434 | 5396 |  | CORR | GENE | 07:42 | 08:13 | 08:05 | 86 | 283 | 9 | EXT |  | 0.89 | (c)
59464.624 | 1.414 | 1.283 | -9.971 | -10.102 | -611 | -521 | -354 | 96 | 1283 | 5396 |  | CORR | GENE | 07:36 | 07:51 | 08:18 | 147 | 515 | 13 | EXT |  | 0.9 | (c)
59467.228 | 4.018 | 3.992 | -7.367 | -7.393 | -495 | -392 | -407 | 318 | 3992 | 5396 |  | CORR | CIGR | 07:55 | 08:12 | 08:09 | 47 | 176 | 10 | EXT |  | 0.89 | (c)
59487.873 | 1.918 | 1.899 | -9.367 | -9.386 | 620 | 1145 | 1134 | 620 | 1899 | 5398 | Дефект проката | MIAN | GENE | 07:05 | 08:29 | 08:27 | 110 | 1027 |  | INT | Дефект проката Эквивалент потери металла 10%. |  | (c)
59499.179 | 1.939 | 1.831 | -9.281 | -9.389 | 1938 | 2186 | 2099 | 1938 | 1831 | 5399 |  | CORR | GENE | 06:38 | 07:18 | 07:04 | 139 | 323 | 10 | EXT |  | 0.9 | (c)
59502.77 | 5.53 | 5.415 | -5.69 | -5.805 | 1224 | 1278 | 1407 | 1224 | 5415 | 5399 |  | CORR | GENE | 04:43 | 04:51 | 05:12 | 115 | 366 | 10 | EXT |  | 0.89 | (c)
59503.41 | 6.17 | 5.943 | -5.05 | -5.277 | 764 | 935 | 900 | 764 | 4716 | 5399 |  | CORR | GENE | 03:28 | 03:56 | 03:50 | 561 | 271 | 11 | EXT |  | 0.95 | (c)
59503.611 | 6.371 | 6.262 | -4.849 | -4.958 | 1250 | 1471 | 1525 | 1250 | 4828 | 5399 |  | CORR | GENE | 04:47 | 05:22 | 05:31 | 130 | 549 | 13 | EXT |  | 0.9 | (c)
59504.179 | 6.939 | 6.825 | -4.281 | -4.395 | 2122 | 2220 | -2178 | 2017 | 4275 | 5399 |  | CORR | GENE | 07:08 | 07:23 | 07:34 | 120 | 322 | 13 | EXT |  | 0.9 | (c)
59515.569 | 7.109 | 7.081 | -4.416 | -4.444 | -1806 | -1715 | -1677 | 1549 | 4327 | 5400 |  | CORR | GENE | 03:09 | 03:24 | 03:30 | 117 | 257 | 10 | EXT |  | 0.89 | (c)
59516.136 | 7.676 | 7.67 | -3.849 | -3.855 | -1767 | -1714 | -1671 | 1575 | 3800 | 5400 |  | CORR | GENE | 03:15 | 03:24 | 03:31 | 55 | 192 | 14 | EXT |  | 0.89 | (c)
59520.075 | 0.09 | 0.034 | -11.52 | -11.576 | -1931 | -1462 | -1597 | 1262 | 34 | 5401 |  | CORR | GENE | 07:47 | 09:03 | 08:41 | 105 | 669 | 14 | EXT |  | 0.9 | (c)
59520.213 | 0.228 | 0.058 | -11.382 | -11.552 | 1115 | 1180 | 1178 | 1115 | 58 | 5401 |  | CORR | GENE | 03:59 | 04:09 | 04:09 | 689 | 126 | 10 | EXT |  | 0.95 | (c)
59520.394 | 0.409 | 0.382 | -11.201 | -11.228 | -1928 | -1623 | -1738 | 1548 | 382 | 5401 |  | CORR | GENE | 07:48 | 08:37 | 08:18 | 102 | 379 | 12 | EXT |  | 0.89 | (c)
59521.333 | 1.348 | 1.333 | -10.262 | -10.277 | -1863 | -1724 | -1724 | 1584 | 1333 | 5401 |  | CORR | GENE | 07:58 | 08:21 | 08:21 | 70 | 279 | 10 | EXT |  | 0.89 | (c)
59521.688 | 1.703 | 1.7 | -9.907 | -9.91 | -2080 | -1724 | -1701 | 1322 | 1700 | 5401 |  | CORR | GENE | 07:23 | 08:21 | 08:24 | 135 | 758 | 13 | EXT |  | 0.9 | (c)
59521.905 | 1.92 | 1.834 | -9.69 | -9.776 | 821 | 973 | 1056 | 821 | 1834 | 5401 |  | CORR | GENE | 03:11 | 03:36 | 03:49 | 135 | 470 | 11 | EXT |  | 0.9 | (c)
59529.992 | 10.007 | 9.947 | -1.603 | -1.663 | 2026 | 2194 | -1990 | 1545 | 1521 | 5401 |  | CORR | GENE | 06:26 | 06:53 | 07:38 | 142 | 890 | 11 | EXT |  | 0.9 | (c)
59533.649 | 2.054 | 2.026 | -9.536 | -9.564 | -877 | -731 | -736 | 596 | 2026 | 5402 |  | CORR | GENE | 07:22 | 07:45 | 07:44 | 130 | 281 | 10 | EXT | Аномалия находится на упругопластическом изгибе: R=653 D, максимальное растяжение на 5 час. | 0.9 | (c)
59533.802 | 2.207 | 2.182 | -9.383 | -9.408 | -1346 | -1219 | -1199 | 1053 | 2182 | 5402 |  | CORR | CIGR | 06:06 | 06:27 | 06:30 | 46 | 293 | 11 | EXT | Аномалия находится на упругопластическом изгибе: R=653 D, максимальное растяжение на 5 час. | 0.89 | (c)
59534.288 | 2.693 | 2.652 | -8.897 | -8.938 | -1518 | -1323 | -1381 | 1243 | 2652 | 5402 |  | CORR | GENE | 05:38 | 06:10 | 06:00 | 61 | 275 | 10 | EXT | Аномалия находится на упругопластическом изгибе: R=618 D, максимальное растяжение на 5.1 час. | 0.89 | (c)
59534.632 | 3.037 | 2.957 | -8.553 | -8.633 | 1975 | 2223 | -2034 | 1582 | 2957 | 5402 |  | CORR | GENE | 03:02 | 03:42 | 04:15 | 104 | 904 | 10 | EXT | Аномалия находится на упругопластическом изгибе: R=603 D, максимальное растяжение на 5.1 час. | 0.89 | (c)
59535.277 | 3.682 | 3.515 | -7.908 | -8.075 | 2044 | 2217 | -1869 | 1320 | 3515 | 5402 |  | CORR | GENE | 03:13 | 03:41 | 04:42 | 187 | 1098 | 11 | EXT | Аномалия находится на упругопластическом изгибе: R=561 D, максимальное растяжение на 5.2 час. | 0.91 | (c)
59536.885 | 5.29 | 5.243 | -6.3 | -6.347 | -874 | -740 | -744 | 614 | 5243 | 5402 |  | CORR | GENE | 07:22 | 07:44 | 07:43 | 90 | 260 | 10 | EXT | Аномалия находится на упругопластическом изгибе: R=510 D, максимальное растяжение на 5.2 час. | 0.89 | (c)
59538.65 | 7.055 | 7.013 | -4.535 | -4.577 | 2077 | 2179 | 2168 | 2077 | 4522 | 5402 |  | CORR | GENE | 03:18 | 03:35 | 03:33 | 55 | 183 | 10 | EXT | Аномалия находится на упругопластическом изгибе: R=490 D, максимальное растяжение на 5.3 час. | 0.89 | (c)
59538.8 | 7.205 | 7.138 | -4.385 | -4.452 | 1748 | 1918 | 2067 | 1748 | 4357 | 5402 |  | CORR | GENE | 02:25 | 02:53 | 03:17 | 95 | 638 | 10 | EXT | Аномалия находится на упругопластическом изгибе: R=490 D, максимальное растяжение на 5.3 час. | 0.89 | (c)
59539.258 | 7.663 | 7.639 | -3.927 | -3.951 | -2158 | -1975 | -1915 | 1672 | 3864 | 5402 |  | CORR | GENE | 03:55 | 04:24 | 04:34 | 87 | 486 | 11 | EXT | Аномалия находится на упругопластическом изгибе: R=493 D, максимальное растяжение на 5.3 час. | 0.89 | (c)
59539.554 | 7.959 | 7.855 | -3.631 | -3.735 | -586 | -547 | -549 | 511 | 3535 | 5402 |  | CORR | GENE | 08:09 | 08:15 | 08:15 | 200 | 75 | 14 | EXT | Аномалия находится на упругопластическом изгибе: R=496 D, максимальное растяжение на 5.3 час. | 0.91 | (c)
59539.893 | 8.298 | 8.263 | -3.292 | -3.327 | -2189 | -2024 | -2051 | 1914 | 3240 | 5402 |  | CORR | GENE | 03:50 | 04:17 | 04:12 | 87 | 275 | 11 | EXT | Аномалия находится на упругопластическом изгибе: R=500 D, максимальное растяжение на 5.3 час. | 0.89 | (c)
59540.973 | 9.378 | 9.335 | -2.212 | -2.255 | -770 | -625 | -622 | 473 | 2184 | 5402 |  | CORR | GENE | 07:39 | 08:02 | 08:03 | 71 | 297 | 10 | EXT | Аномалия находится на упругопластическом изгибе: R=521 D, максимальное растяжение на 5.4 час. | 0.89 | (c)
59541.629 | 10.034 | 9.998 | -1.556 | -1.592 | -623 | -499 | -525 | 426 | 1529 | 5402 |  | CORR | GENE | 08:03 | 08:23 | 08:18 | 63 | 197 | 10 | EXT | Аномалия находится на упругопластическом изгибе: R=533 D, максимальное растяжение на 5.4 час. | 0.89 | (c)
59546.155 | 2.97 | 2.857 | -8.625 | -8.738 | 2055 | -2215 | -2205 | 2004 | 2857 | 5403 |  | CORR | GENE | 03:42 | 04:13 | 04:14 | 171 | 401 | 13 | EXT | Аномалия находится на упругопластическом изгибе: R=704 D, максимальное растяжение на 5.5 час. | 0.91 | (c)
59552.912 | 9.727 | 9.71 | -1.868 | -1.885 | -790 | -651 | -649 | 509 | 1824 | 5403 |  | CORR | GENE | 08:03 | 08:25 | 08:25 | 61 | 281 | 11 | EXT |  | 0.89 | (c)
59554.759 | 11.574 | 11.486 | -0.021 | -0.109 | -1160 | -747 | -902 | 645 | 14 | 5403 |  | CORR | GENE | 07:03 | 08:09 | 07:44 | 95 | 515 | 13 | EXT |  | 0.89 | (c)
59555.843 | 1.063 | 1.047 | -10.537 | -10.553 | -2045 | -1886 | -1915 | 1784 | 1047 | 5404 |  | CORR | GENE | 09:20 | 09:45 | 09:41 | 51 | 261 | 11 | EXT |  | 0.89 | (c)
59559.662 | 4.882 | 4.793 | -6.718 | -6.807 | 1015 | 1178 | 1494 | 1015 | 4793 | 5404 |  | CORR | GENE | 05:33 | 05:60 | 06:51 | 179 | 957 | 11 | EXT |  | 0.9 | (c)
59559.896 | 5.116 | 5.048 | -6.484 | -6.552 | 1036 | 1456 | 1332 | 1036 | 5048 | 5404 |  | CORR | GENE | 05:37 | 06:45 | 06:25 | 140 | 591 | 11 | EXT |  | 0.9 | (c)
59565.625 | 10.845 | 10.645 | -0.755 | -0.955 | 39 | 175 | 257 | 39 | 727 | 5404 |  | CORR | GENE | 02:56 | 03:18 | 03:31 | 228 | 435 | 10 | EXT |  | 0.91 | (c)
59596.225 | 6.885 | 6.835 | -4.51 | -4.56 | -1110 | -921 | -969 | 829 | 4473 | 5407 |  | CORR | GENE | 06:47 | 07:17 | 07:10 | 87 | 281 | 10 | EXT |  | 0.89 | (c)
59618.116 | 5.821 | 5.781 | -5.059 | -5.099 | 1977 | 2182 | 2219 | 1977 | 4989 | 5409 |  | CORR | GENE | 05:18 | 05:52 | 05:58 | 110 | 484 | 10 | EXT |  | 0.89 | (c)
59694.916 | 0 | -0.023 | -2.1 | -2.123 | 694 | 704 | 702 | 694 | 0 | 5416а | Внутришовный дефект | GWAN |  | 06:38 | 06:40 | 06:40 | 0 | 16 | 11 | MID | Внутришовный дефект |  | (c)
59695.265 | 0.349 | 0.335 | -1.751 | -1.765 | 1422 | 1468 | 1466 | 1422 | 335 | 5416а |  | CORR | CIGR | 08:36 | 08:43 | 08:43 | 26 | 89 | 12 | EXT |  | 0.89 | (c)
59756.305 | 0 | -0.047 | -11.415 | -11.462 | 713 | 920 | 1418 | 713 |  | 5422 | Нарушение формы кольцевого шва | GWAN |  | 02:45 | 03:19 | 04:39 | 0 | 1411 |  | EXT | Нарушение формы кольцевого шва |  | (c)
59756.305 | 0 | 0 | -11.415 | -11.415 | -1376 | -1131 | -1036 | 695 | 0 | 5422 | Смещение кромок | GWAN |  | 09:08 | 09:48 | 10:03 | 0 | 681 | 19 | EXT | Смещение кромок Вовнутрь Величина смещения - 3 мм. |  | (c)
59763.053 | 6.748 | 6.687 | -4.667 | -4.728 | 1682 | 1720 | 1724 | 1682 | 4620 | 5422 |  | DENT | GENE | 05:22 | 05:28 | 05:28 | 108 | 84 | 0.2 | N/A | Глубина вмятины: 3 мм (0,2%). Линейка: 11 см в (669 см; 05:28 ч:мин) |  | (c)
59779.24 | 0 | -0.058 | -11.605 | -11.663 | 1182 | 1514 | 1462 | 1182 |  | 5424 | Нарушение формы кольцевого шва | GWAN |  | 07:58 | 08:51 | 08:43 | 0 | 559 |  | EXT | Нарушение формы кольцевого шва |  | (c)
59790.845 | 0 | -0.057 | -11.555 | -11.612 | -1346 | 1525 | 310 | 0 |  | 5425 | Нарушение формы кольцевого шва | GWAN |  | 02:19 | 10:03 | 06:47 | 0 | 3311 |  | EXT | Нарушение формы кольцевого шва |  | (c)
59851.328 | 2.928 | 2.875 | -8.267 | -8.32 | -2193 | -2157 | -2155 | 2118 | 2875 | 5430 |  | DENT | GENE | 08:50 | 08:55 | 08:56 | 115 | 75 | 0.2 | N/A | Глубина вмятины: 3 мм (0,2%). Линейка: 12 см в (288 см; 08:55 ч:мин) |  | (c)
59905.153 | 1.213 | 1.19 | -10.182 | -10.205 | -102 | -43 | -50 | 0 | 1190 | 5435 |  | LWAN | GENE | 00:03 | 00:12 | 00:11 | 52 | 103 |  | INT | Эквивалент потери металла 10%. |  | (c)
59915.335 | 0 | -0.027 | -11.505 | -11.532 | 431 | 653 | 652 | 431 |  | 5436 | Нарушение формы кольцевого шва | GWAN |  | 03:54 | 04:30 | 04:29 | 0 | 442 |  | EXT | Нарушение формы кольцевого шва |  | (c)
59917.136 | 1.801 | 1.76 | -9.704 | -9.745 | 1825 | 1873 | 1872 | 1825 | 1760 | 5436 |  | DENT | GENE | 07:39 | 07:46 | 07:46 | 88 | 95 | 0.3 | N/A | Глубина вмятины: 4 мм (0,3%). Линейка: 9 см в (176 см; 07:46 ч:мин) |  | (c)
59937.606 | 0.026 | 0.004 | -11.609 | -11.631 | -529 | -394 | -292 | 55 | 4 | 5438 |  | CORR | GENE | 08:00 | 08:22 | 08:39 | 76 | 474 | 13 | EXT |  | 0.89 | (c)
59937.612 | 0.032 | 0.017 | -11.603 | -11.618 | -1617 | -1118 | -1152 | 687 | 17 | 5438 |  | CORR | GENE | 05:05 | 06:25 | 06:20 | 50 | 930 | 15 | EXT |  | 0.89 | (c)
59970.909 | 0.934 | 0.916 | -10.661 | -10.679 | 1299 | 1367 | 1363 | 1299 | 916 | 5441 |  | CORR | CIGR | 05:40 | 05:51 | 05:50 | 21 | 128 | 12 | EXT |  | 0.89 | (c)
59980.893 | 10.918 | 10.912 | -0.677 | -0.683 | 1346 | 1391 | 1390 | 1346 | 663 | 5441 |  | CORR | CIGR | 05:48 | 05:55 | 05:55 | 20 | 87 | 11 | EXT |  | 0.89 | (c)
60060.41 | 0 | -0.055 | -11.215 | -11.27 | -100 | 162 | 967 | 0 |  | 5449 | Нарушение формы кольцевого шва | GWAN |  | 09:08 | 09:51 | 12:01 | 0 | 2135 |  | EXT | Нарушение формы кольцевого шва |  | (c)
60077.838 | 6.213 | 6.169 | -5.172 | -5.216 | -777 | -526 | -597 | 418 | 5095 | 5450 |  | CORR | GENE | 06:58 | 07:38 | 07:27 | 121 | 359 | 12 | EXT | Аномалия находится на отводе. | 0.9 | (c)
60078.352 | 6.727 | 6.391 | -4.658 | -4.994 | -184 | -144 | -136 | 88 | 4207 | 5450 |  | CORR | GENE | 08:33 | 08:40 | 08:41 | 787 | 96 | 10 | EXT | Аномалия находится на отводе. | 0.95 | (c)
60079.457 | 7.832 | 7.762 | -3.553 | -3.623 | -577 | -426 | -354 | 132 | 3499 | 5450 |  | CORR | GENE | 07:30 | 07:54 | 08:06 | 124 | 445 | 13 | EXT | Аномалия находится на отводе. | 0.9 | (c)
60079.87 | 8.245 | 8.097 | -3.14 | -3.288 | -116 | -94 | -87 | 59 | 2681 | 5450 |  | CORR | GENE | 08:44 | 08:48 | 08:49 | 607 | 57 | 12 | EXT | Аномалия находится на отводе. | 0.96 | (c)
60080.479 | 8.854 | 8.834 | -2.531 | -2.551 | -699 | -620 | -627 | 555 | 2510 | 5450 |  | CORR | CIGR | 07:10 | 07:23 | 07:22 | 41 | 144 | 10 | EXT | Аномалия находится на отводе. | 0.89 | (c)
60080.854 | 9.229 | 9.201 | -2.156 | -2.184 | -498 | -447 | -411 | 324 | 2139 | 5450 |  | CORR | CIGR | 07:43 | 07:51 | 07:57 | 45 | 174 | 11 | EXT | Аномалия находится на отводе. | 0.89 | (c)
60089.34 | 6.33 | 6.313 | -5.075 | -5.092 | 1880 | 2078 | 2008 | 95 | 5033 | 5451 |  | CORR | GENE | 06:28 | 06:60 | 06:48 | 59 | 256 | 11 | EXT | Аномалия находится на упругопластическом изгибе: R=532 D, максимальное растяжение на 5.4 час. | 0.89 | (c)
60094.683 | 0.268 | 0.102 | -11.112 | -11.278 | 2194 | 2197 | 2215 | 0 | 102 | 5452 |  | CORR | AXGR | 07:49 | 07:49 | 07:52 | 330 | 43 | 10 | EXT | Аномалия находится на упругопластическом изгибе: R=370 D, максимальное растяжение на 5.3 час. | 0.92 | (c)
60095.132 | 0.717 | 0.678 | -10.663 | -10.702 | 1101 | 1265 | 1393 | 546 | 678 | 5452 |  | CORR | GENE | 04:53 | 05:19 | 05:40 | 151 | 583 | 11 | EXT | Аномалия находится на упругопластическом изгибе: R=363 D, максимальное растяжение на 5.3 час. | 1.03 | (b)
60101.073 | 6.658 | 6.644 | -4.722 | -4.736 | 1525 | 1566 | 1562 | 631 | 4706 | 5452 |  | CORR | CIGR | 06:01 | 06:08 | 06:07 | 30 | 74 | 11 | EXT | Аномалия находится на упругопластическом изгибе: R=357 D, максимальное растяжение на 5.3 час. | 0.92 | (c)
60103.407 | 8.992 | 8.935 | -2.388 | -2.445 | 1194 | 1466 | 1343 | 738 | 2373 | 5452 |  | CORR | GENE | 05:07 | 05:51 | 05:32 | 72 | 299 | 10 | EXT | Аномалия находится на упругопластическом изгибе: R=382 D, максимальное растяжение на 5.3 час. | 0.94 | (c)
60105.405 | 10.99 | 10.973 | -0.39 | -0.407 | 1509 | 1543 | 1547 | 646 | 370 | 5452 |  | CORR | CIGR | 05:58 | 06:04 | 06:04 | 37 | 76 | 12 | EXT | Аномалия находится на упругопластическом изгибе: R=429 D, максимальное растяжение на 5.1 час. | 0.89 | (c)
60132.182 | 4.287 | 4.278 | -6.608 | -6.617 | -1614 | -1580 | -1576 | 617 | 4278 | 5455 |  | CORR | CIGR | 06:59 | 07:04 | 07:05 | 31 | 75 | 10 | EXT | Аномалия находится на упругопластическом изгибе: R=811 D, максимальное растяжение на 0.2 час. | 0.89 | (c)
60134.358 | 6.463 | 6.419 | -4.432 | -4.476 | -1381 | -1328 | -1337 | 850 | 4397 | 5455 |  | DENT | GENE | 07:36 | 07:45 | 07:43 | 79 | 89 | 0.5 | N/A | Глубина вмятины: 7 мм (0,5%). Линейка: 8 см в (642 см; 07:45 ч:мин) Аномалия находится на упругопластическом изгибе. |  | (c)
60151.391 | 1.241 | 1.035 | -10.204 | -10.41 | 2004 | 2009 | 2032 | 170 | 1035 | 5457 |  | CORR | GENE | 03:05 | 03:06 | 03:10 | 379 | 57 | 11 | EXT | Аномалия находится на упругопластическом изгибе: R=440 D, максимальное растяжение на 0.1 час. | 0.93 | (c)
60158.701 | 8.551 | 8.424 | -2.894 | -3.021 | -1018 | -977 | -938 | 858 | 2871 | 5457 |  | CORR | GENE | 06:58 | 07:04 | 07:10 | 150 | 160 | 13 | EXT | Аномалия находится на упругопластическом изгибе: R=442 D, максимальное растяжение на 0.2 час. | 0.9 | (c)
60164.292 | 2.697 | 2.68 | -8.733 | -8.75 | 1958 | 2025 | 2014 | 160 | 2680 | 5458 |  | CORR | CIGR | 06:17 | 06:28 | 06:26 | 23 | 113 | 11 | EXT | Аномалия находится на упругопластическом изгибе: R=444 D, максимальное растяжение на 0 час. | 0.89 | (c)
60164.941 | 3.346 | 3.333 | -8.084 | -8.097 | 1765 | 1829 | 1841 | 313 | 3333 | 5458 |  | CORR | GENE | 05:46 | 05:57 | 05:59 | 100 | 152 | 11 | EXT | Аномалия находится на упругопластическом изгибе: R=445 D, максимальное растяжение на 11.9 час. | 0.89 | (c)
60167.184 | 5.589 | 5.576 | -5.841 | -5.854 | 1714 | 1787 | 1781 | 382 | 5576 | 5458 |  | CORR | CIGR | 05:38 | 05:50 | 05:49 | 45 | 135 | 11 | EXT | Аномалия находится на упругопластическом изгибе: R=446 D, максимальное растяжение на 11.7 час. | 0.89 | (c)
60167.861 | 6.266 | 6.259 | -5.164 | -5.171 | 1829 | 1880 | 1877 | 307 | 5146 | 5458 |  | CORR | CIGR | 05:57 | 06:05 | 06:04 | 25 | 94 | 10 | EXT | Аномалия находится на упругопластическом изгибе: R=447 D, максимальное растяжение на 11.7 час. | 0.89 | (c)
60167.931 | 6.336 | 6.322 | -5.094 | -5.108 | 1790 | 1814 | 1837 | 346 | 5083 | 5458 |  | CORR | CIGR | 05:50 | 05:54 | 05:58 | 25 | 95 | 11 | EXT | Аномалия находится на упругопластическом изгибе: R=447 D, максимальное растяжение на 11.7 час. | 0.89 | (c)
60167.986 | 6.391 | 6.38 | -5.039 | -5.05 | 1746 | 1781 | 1820 | 337 | 5025 | 5458 |  | CORR | CIGR | 05:43 | 05:49 | 05:55 | 25 | 148 | 11 | EXT | Аномалия находится на упругопластическом изгибе: R=447 D, максимальное растяжение на 11.7 час. | 0.89 | (c)
60168.873 | 7.278 | 7.265 | -4.152 | -4.165 | 1700 | 1735 | 1733 | 464 | 4133 | 5458 |  | CORR | CIGR | 05:36 | 05:41 | 05:41 | 32 | 66 | 10 | EXT | Аномалия находится на упругопластическом изгибе: R=448 D, максимальное растяжение на 11.7 час. | 0.89 | (c)
60179.957 | 6.932 | 6.902 | -4.438 | -4.468 | -2211 | -2158 | -2076 | 19 | 4383 | 5459 |  | CORR | GENE | 05:02 | 05:11 | 05:24 | 85 | 270 | 14 | EXT | Аномалия находится на упругопластическом изгибе: R=547 D, максимальное растяжение на 11.6 час. | 0.89 | (c)
60181.337 | 8.312 | 8.305 | -3.058 | -3.065 | -2141 | -2079 | -2089 | 89 | 3040 | 5459 |  | CORR | CIGR | 05:14 | 05:24 | 05:22 | 25 | 105 | 10 | EXT | Аномалия находится на упругопластическом изгибе: R=608 D, максимальное растяжение на 11.6 час. | 0.89 | (c)
60185.392 | 0.997 | 0.986 | -9.398 | -9.409 | -1249 | -1167 | -1182 | 1115 | 986 | 5460 |  | CORR | CIGR | 06:38 | 06:51 | 06:48 | 20 | 134 | 10 | EXT | Аномалия находится на упругопластическом изгибе: R=772 D, максимальное растяжение на 11.5 час. | 0.89 | (c)
60186.367 | 1.972 | 1.934 | -8.423 | -8.461 | -1385 | -1209 | -1211 | 1036 | 1934 | 5460 |  | CORR | GENE | 06:15 | 06:44 | 06:44 | 90 | 349 | 10 | EXT | Аномалия находится на упругопластическом изгибе: R=783 D, максимальное растяжение на 11.4 час. | 0.89 | (c)
60198.041 | 3.251 | 3.221 | -8.144 | -8.174 | 1495 | 1892 | 1725 | 1495 | 3221 | 5461 |  | CORR | GENE | 06:17 | 07:22 | 06:55 | 107 | 460 | 9 | EXT |  | 0.89 | (c)
60217.31 | 0 | -0.062 | -10.93 | -10.992 | 1641 | 1945 | 1856 | 159 |  | 5463 | Вышлифовка на шве | GWAN | GENE | 05:03 | 05:52 | 05:37 | 83 | 431 | 10 | EXT | Вышлифовка на шве |  | (c)
60221.065 | 3.755 | 3.67 | -7.175 | -7.26 | -1709 | -1505 | -1529 | 522 | 3670 | 5463 |  | CORR | GENE | 08:02 | 08:35 | 08:31 | 99 | 360 | 10 | EXT |  | 0.89 | (c)
60221.514 | 4.204 | 4.15 | -6.726 | -6.78 | -1668 | -1605 | -1625 | 563 | 4150 | 5463 |  | CORR | GENE | 08:09 | 08:19 | 08:16 | 533 | 86 | 13 | EXT |  | 0.96 | (c)
60221.821 | 4.511 | 4.48 | -6.419 | -6.45 | -1620 | -1549 | -1511 | 611 | 4480 | 5463 |  | CORR | CIGR | 08:16 | 08:28 | 08:34 | 45 | 218 | 14 | EXT |  | 0.89 | (c)
60223.094 | 5.784 | 5.762 | -5.146 | -5.168 | -1732 | -1672 | -1679 | 499 | 5138 | 5463 |  | CORR | CIGR | 07:58 | 08:08 | 08:07 | 30 | 105 | 10 | EXT |  | 0.89 | (c)
60224.822 | 7.512 | 7.482 | -3.418 | -3.448 | -1445 | -1362 | -1307 | 786 | 3391 | 5463 |  | CORR | GENE | 08:45 | 08:58 | 09:07 | 57 | 277 | 11 | EXT |  | 0.89 | (c)
60225.958 | 8.648 | 8.625 | -2.282 | -2.305 | 1685 | 1750 | 1752 | 412 | 2259 | 5463 |  | CORR | CIGR | 05:10 | 05:20 | 05:21 | 46 | 133 | 11 | EXT |  | 0.89 | (c)
60230.786 | 2.546 | 2.465 | -8.659 | -8.74 | -1378 | -1334 | -1336 | 853 | 2465 | 5464 |  | DENT | GENE | 08:60 | 09:07 | 09:07 | 138 | 83 | 0.2 | N/A | Глубина вмятины: 3 мм (0,2%). Линейка: 14 см в (247 см; 09:07 ч:мин) |  | (c)
60247.134 | 7.689 | 7.668 | -3.696 | -3.717 | -970 | -890 | -898 | 825 | 3649 | 5465 |  | CORR | GENE | 06:36 | 06:49 | 06:48 | 68 | 146 | 10 | EXT |  | 0.89 | (c)
60260.994 | 10.164 | 10.081 | -1.416 | -1.499 | 1279 | 1389 | 1517 | 1279 | 1395 | 5466 |  | CORR | GENE | 06:11 | 06:29 | 06:49 | 104 | 476 | 10 | EXT | Аномалия находится на отводе. | 0.89 | (c)
60317.505 | 0 | 0 | -11.325 | -11.325 | -31 | 161 | 240 | 0 | 0 | 5472 | Смещение кромок | GWAN |  | 10:43 | 11:14 | 11:27 | 0 | 543 | 21 | EXT | Смещение кромок Вовнутрь Величина смещения - 3.3 мм. |  | (c)
60333.694 | 4.864 | 4.844 | -6.556 | -6.576 | -1345 | -1085 | -1106 | 868 | 4844 | 5473 |  | CORR | GENE | 06:53 | 07:34 | 07:31 | 129 | 477 | 10 | EXT |  | 0.9 | (c)
60359.774 | 8.189 | 8.174 | -3.211 | -3.226 | 2077 | 2124 | 2126 | 56 | 3192 | 5475 |  | CORR | CIGR | 07:32 | 07:40 | 07:40 | 34 | 98 | 10 | EXT |  | 0.89 | (c)
60364.402 | 1.417 | 1.161 | -10.183 | -10.439 | -1646 | -1591 | -1606 | 1567 | 1161 | 5476 | Дефект проката | MIAN | GENE | 09:30 | 09:39 | 09:36 | 668 | 80 |  | INT | Дефект проката Эквивалент потери металла 17%. |  | (c)
60365.456 | 2.471 | 2.118 | -9.129 | -9.482 | -1848 | -1826 | -1808 | 1768 | 2118 | 5476 | Дефект проката | MIAN | GENE | 08:57 | 09:01 | 09:04 | 742 | 80 |  | INT | Дефект проката Эквивалент потери металла 11%. |  | (c)
60369.874 | 6.889 | 6.576 | -4.711 | -5.024 | 1618 | 1644 | 1645 | 1618 | 4442 | 5476 | Дефект проката | MIAN | GENE | 06:17 | 06:21 | 06:21 | 582 | 53 |  | INT | Дефект проката Эквивалент потери металла 13%. |  | (c)
60376.487 | 1.902 | 1.803 | -9.708 | -9.807 | 38 | 49 | 59 | 38 | 1803 | 5477 |  | CORR | AXGR | 05:24 | 05:25 | 05:27 | 190 | 42 | 12 | EXT |  | 0.91 | (c)
60408.911 | 0.346 | 0.326 | -11.254 | -11.274 | 144 | 569 | 377 | 144 | 326 | 5480 |  | CORR | GENE | 05:12 | 06:21 | 05:50 | 81 | 466 | 11 | EXT |  | 0.89 | (c)
60411.162 | 2.597 | 2.574 | -9.003 | -9.026 | 302 | 472 | 409 | 302 | 2574 | 5480 |  | CORR | GENE | 05:37 | 06:05 | 05:55 | 57 | 214 | 12 | EXT |  | 0.89 | (c)
60416.395 | 7.83 | 7.707 | -3.77 | -3.893 | 277 | 415 | 397 | 277 | 3631 | 5480 |  | DENT | GENE | 05:33 | 05:56 | 05:53 | 262 | 240 | 0.8 | N/A | Глубина вмятины: 12 мм (0,8%). Линейка: 26 см в (771 см; 05:56 ч:мин) |  | (c)
60421.946 | 1.781 | 1.768 | -9.164 | -9.177 | 222 | 258 | 282 | 222 | 1768 | 5481 |  | CORR | CIGR | 05:19 | 05:25 | 05:29 | 38 | 120 | 10 | EXT |  | 0.89 | (c)
60422.2 | 2.035 | 2.018 | -8.91 | -8.927 | 182 | 237 | 230 | 182 | 2018 | 5481 |  | CORR | CIGR | 05:13 | 05:21 | 05:20 | 37 | 96 | 11 | EXT |  | 0.89 | (c)
60429.265 | 9.1 | 9.082 | -1.845 | -1.863 | 559 | 617 | 629 | 559 | 1827 | 5481 |  | CORR | CIGR | 06:13 | 06:23 | 06:25 | 36 | 139 | 10 | EXT |  | 0.89 | (c)
60479.574 | 1.889 | 1.852 | -9.356 | -9.393 | -1605 | -1597 | -1581 | 626 | 1852 | 5486 |  | CORR | AXGR | 06:21 | 06:22 | 06:24 | 235 | 47 | 11 | EXT |  | 0.91 | (c)
60507.278 | 6.973 | 6.958 | -4.502 | -4.517 | 1407 | 1465 | 1461 | 717 | 4482 | 5488 |  | CORR | CIGR | 04:51 | 05:01 | 04:60 | 35 | 107 | 10 | EXT |  | 0.89 | (c)
60513.888 | 2.108 | 2.091 | -8.827 | -8.844 | -1068 | -1007 | -1019 | 970 | 2091 | 5489 |  | CORR | CIGR | 05:39 | 05:48 | 05:47 | 17 | 98 | 11 | EXT |  | 0.89 | (c)
60514.163 | 2.383 | 2.316 | -8.552 | -8.619 | -372 | -351 | -356 | 341 | 2316 | 5489 |  | CORR | AXGR | 07:31 | 07:34 | 07:33 | 169 | 31 | 11 | EXT |  | 0.9 | (c)
60514.86 | 3.08 | 3.063 | -7.855 | -7.872 | -983 | -941 | -943 | 903 | 3063 | 5489 |  | CORR | CIGR | 05:52 | 05:59 | 05:59 | 30 | 80 | 10 | EXT |  | 0.89 | (c)
60572.284 | 4.274 | 4.246 | -7.066 | -7.094 | 1416 | 1454 | 1488 | 671 | 4246 | 5494 |  | CORR | CIGR | 05:39 | 05:45 | 05:50 | 31 | 143 | 10 | EXT |  | 0.89 | (c)
60623.598 | 0.043 | 0.005 | -5.407 | -5.445 | 965 | 1103 | 1087 | 965 | 5 | 5499 |  | CORR | GENE | 03:38 | 04:01 | 03:58 | 52 | 243 | 11 | EXT |  | 0.89 | (c)
60718.013 | 10.518 | 10.499 | -0.927 | -0.946 | 1940 | 2119 | 2064 | 41 | 861 | 5507 |  | CORR | GENE | 05:27 | 05:56 | 05:47 | 85 | 250 | 10 | EXT |  | 0.89 | (c)
60719.899 | 0.959 | 0.924 | -10.141 | -10.176 | 782 | 891 | 946 | 782 | 924 | 5508 |  | CORR | GENE | 04:55 | 05:12 | 05:21 | 141 | 329 | 15 | EXT |  | 0.9 | (c)
60727.335 | 8.395 | 8.38 | -2.705 | -2.72 | 722 | 792 | 795 | 722 | 2693 | 5508 |  | CORR | CIGR | 04:45 | 04:56 | 04:57 | 27 | 145 | 10 | EXT |  | 0.89 | (c)
60741.235 | 0 | 0 | -11.43 | -11.43 | -1934 | -1845 | -1769 | 297 | 0 | 5510 | Смещение кромок | GWAN |  | 07:34 | 07:48 | 08:00 | 0 | 330 | 18 | EXT | Смещение кромок Вовнутрь Величина смещения - 2.9 мм. |  | (c)
60741.235 | 0 | -0.055 | -11.43 | -11.485 | -1251 | -523 | -759 | 267 |  | 5510 | Нарушение формы кольцевого шва | GWAN |  | 09:24 | 11:21 | 10:43 | 0 | 985 |  | EXT | Нарушение формы кольцевого шва |  | (c)
60775.134 | 0.954 | 0.861 | -10.651 | -10.744 | 1518 | 1587 | 1585 | 1518 | 861 | 5513 |  | DENT | GENE | 06:19 | 06:30 | 06:30 | 183 | 134 | 0.9 | N/A | Глубина вмятины: 13 мм (0,9%). Линейка: 18 см в (86 см; 06:30 ч:мин) |  | (c)
60812.879 | 4.644 | 4.58 | -6.761 | -6.825 | 77 | 110 | 112 | 77 | 4580 | 5516 |  | DENT | GENE | 02:58 | 03:04 | 03:04 | 137 | 71 | 0.4 | N/A | Глубина вмятины: 6 мм (0,4%). Линейка: 14 см в (458 см; 03:04 ч:мин) Аномалия находится вблизи продольного шва. |  | (c)
60830.94 | 0 | -0.055 | -11.34 | -11.395 | 1842 | 2006 | 2138 | 0 |  | 5518 | Нарушение формы кольцевого шва | GWAN |  | 02:19 | 02:46 | 03:07 | 0 | 592 |  | EXT | Нарушение формы кольцевого шва |  | (c)
60841.336 | 10.396 | 10.38 | -0.944 | -0.96 | -1158 | -1137 | -1109 | 1061 | 936 | 5518 |  | GOUG | CIGR | 06:15 | 06:18 | 06:23 | 24 | 98 | 8 | EXT | Задир. |  | (c)
60916.976 | 9.456 | 9.355 | -2.149 | -2.25 | -1874 | -1598 | -1679 | 1483 | 2064 | 5525 |  | DENT | GENE | 01:60 | 02:44 | 02:31 | 186 | 391 | 0.6 | N/A | Глубина вмятины: 8 мм (0,6%). Линейка: 19 см в (936 см; 02:44 ч:мин) |  | (c)
60941.255 | 11.115 | 11.107 | -0.47 | -0.478 | -1960 | -1898 | -1875 | 1789 | 453 | 5527 |  | CORR | CIGR | 06:30 | 06:40 | 06:44 | 25 | 171 | 10 | EXT |  | 0.89 | (c)
60949.951 | 8.226 | 8.136 | -3.394 | -3.484 | 1926 | 1967 | 1992 | 1926 | 3319 | 5528 |  | DENT | GENE | 09:42 | 09:48 | 09:52 | 165 | 131 | 0.6 | N/A | Глубина вмятины: 8 мм (0,6%). Линейка: 17 см в (814 см; 09:48 ч:мин) |  | (c)
61001.727 | 2.637 | 2.621 | -8.588 | -8.604 | -1701 | -1690 | -1686 | 529 | 2621 | 5533 |  | CORR | PITT | 06:02 | 06:03 | 06:04 | 40 | 32 | 12 | EXT |  | 0.89 | (c)
61018.57 | 8.255 | 8.239 | -2.845 | -2.861 | -1887 | -1840 | -1794 | 344 | 2780 | 5534 |  | CORR | GENE | 05:39 | 05:46 | 05:54 | 81 | 186 | 10 | EXT |  | 0.89 | (c)
61018.908 | 8.593 | 8.506 | -2.507 | -2.594 | 1614 | 1659 | 1655 | 535 | 2435 | 5534 |  | DENT | GENE | 03:04 | 03:11 | 03:10 | 159 | 81 | 0.4 | N/A | Глубина вмятины: 6 мм (0,4%). Линейка: 16 см в (851 см; 03:11 ч:мин) |  | (c)
61042.716 | 10.016 | 10.006 | -1.239 | -1.249 | -1318 | -1243 | -1265 | 1211 | 1225 | 5536 |  | GOUG | CIGR | 06:39 | 06:51 | 06:47 | 24 | 107 | 8 | EXT | Задир. |  | (c)
61042.717 | 10.017 | 9.96 | -1.238 | -1.295 | -1375 | -1324 | -1323 | 1271 | 1172 | 5536 |  | DENT | GENE | 06:29 | 06:38 | 06:38 | 123 | 104 | 0.5 | N/A | Глубина вмятины: 7 мм (0,5%). Линейка: 12 см в (996 см; 06:38 ч:мин) Аномалия находится вблизи дефекта потери металла. |  | (c)
61146.61 | 1.465 | 1.408 | -10.075 | -10.132 | -1382 | -1345 | -1344 | 1306 | 1408 | 5547 |  | DENT | GENE | 03:26 | 03:32 | 03:32 | 124 | 76 | 0.4 | N/A | Глубина вмятины: 6 мм (0,4%). Линейка: 12 см в (141 см; 03:32 ч:мин) Аномалия находится вблизи дефекта потери металла. |  | (c)
61146.615 | 1.47 | 1.463 | -10.07 | -10.077 | -1351 | -1321 | -1324 | 1296 | 1463 | 5547 |  | GOUG | CIGR | 03:31 | 03:36 | 03:35 | 22 | 55 | 7 | EXT | Задир. |  | (c)
61199.942 | 9.202 | 9.19 | -1.664 | -1.676 | 767 | 810 | 824 | 767 | 1656 | 5551а |  | CORR | CIGR | 07:48 | 07:55 | 07:58 | 20 | 115 | 10 | EXT |  | 0.89 | (c)
61200.258 | 9.518 | 9.503 | -1.348 | -1.363 | 878 | 913 | 930 | 878 | 1341 | 5551а |  | CORR | CIGR | 08:06 | 08:12 | 08:15 | 22 | 104 | 11 | EXT |  | 0.89 | (c)
61213.678 | 0 | -0.059 | -10.917 | -10.976 | 83 | 323 | 248 | 83 |  | 5553а | Нарушение формы кольцевого шва | GWAN |  | 11:58 | 00:37 | 12:24 | 0 | 328 |  | EXT | Нарушение формы кольцевого шва |  | (c)
61213.678 | 0 | -0.05 | -10.917 | -10.967 | 496 | 686 | 718 | 496 |  | 5553а | Нарушение формы кольцевого шва | GWAN |  | 01:05 | 01:35 | 01:40 | 0 | 444 |  | EXT | Нарушение формы кольцевого шва |  | (c)
61238.497 | 2.522 | 2.507 | -8.683 | -8.698 | -1935 | -1874 | -1871 | 296 | 2507 | 5555 |  | CORR | CIGR | 08:54 | 09:03 | 09:04 | 31 | 127 | 10 | EXT |  | 0.89 | (c)
61252.637 | 5.457 | 5.439 | -5.838 | -5.856 | -968 | -888 | -894 | 820 | 5439 | 5556 |  | CORR | CIGR | 07:24 | 07:37 | 07:36 | 34 | 148 | 17 | EXT |  | 0.89 | (c)
61266.275 | 7.8 | 7.776 | -3.475 | -3.499 | 1353 | 1444 | 1449 | 686 | 3446 | 5557 |  | CORR | GENE | 03:12 | 03:26 | 03:27 | 53 | 191 | 11 | EXT |  | 0.89 | (c)
61269.706 | 11.231 | 11.057 | -0.044 | -0.218 | 1217 | 1508 | 1426 | 595 | 28 | 5557 |  | CORR | GENE | 02:49 | 03:36 | 03:23 | 190 | 419 | 10 | EXT |  | 0.9 | (c)
61280.035 | 10.285 | 10.258 | -1.205 | -1.232 | 1097 | 1183 | 1186 | 955 | 1182 | 5558 |  | CORR | GENE | 04:13 | 04:27 | 04:27 | 50 | 179 | 10 | EXT |  | 0.89 | (c)
61281.046 | 11.296 | 11.134 | -0.194 | -0.356 | 1322 | 1348 | 1355 | 843 | 85 | 5558 |  | ARTD | GENE | 04:49 | 04:53 | 04:54 | 271 | 66 |  | EXT | Эквивалент потери металла 10%. |  | (c)
61303.791 | 11.096 | 11.073 | -0.034 | -0.057 | -1670 | -1624 | -1563 | 560 | 22 | 5560 |  | CORR | CIGR | 09:27 | 09:34 | 09:44 | 35 | 214 | 13 | EXT |  | 0.89 | (c)
61324.035 | 0.04 | 0.022 | -2.8 | -2.818 | -193 | 92 | 0 | 0 | 22 | 5563 |  | CORR | CIGR | 00:47 | 01:33 | 01:18 | 33 | 386 | 15 | EXT |  | 0.89 | (c)
61349.997 | 0.867 | 0.845 | -10.188 | -10.21 | -1857 | -1673 | -1697 | 373 | 845 | 5566 |  | CORR | GENE | 04:19 | 04:49 | 04:45 | 59 | 319 | 10 | EXT |  | 0.89 | (c)
61351.995 | 2.865 | 2.782 | -8.19 | -8.273 | -1652 | -1557 | -1601 | 579 | 2782 | 5566 |  | CORR | GENE | 04:52 | 05:08 | 05:01 | 231 | 102 | 12 | EXT |  | 0.91 | (c)
61392.161 | 9.096 | 9.072 | -2.449 | -2.473 | 1701 | 1719 | 1720 | 491 | 2426 | 5569 |  | CORR | PITT | 04:45 | 04:48 | 04:48 | 47 | 38 | 14 | EXT | Аномалия находится на упругопластическом изгибе: R=468 D, максимальное растяжение на 10.2 час. | 0.89 | (c)
61395.998 | 1.388 | 0.65 | -10.082 | -10.82 | 683 | 722 | 746 | 683 | 650 | 5570 |  | CORR | GENE | 04:47 | 04:53 | 04:57 | 942 | 127 | 12 | EXT | Аномалия находится на упругопластическом изгибе: R=644 D, максимальное растяжение на 10.5 час. | 0.97 | (c)
61396.916 | 2.306 | 1.717 | -9.164 | -9.753 | 672 | 726 | 788 | 672 | 1717 | 5570 |  | CORR | GENE | 04:45 | 04:54 | 05:04 | 655 | 233 | 12 | EXT | Аномалия находится на упругопластическом изгибе: R=679 D, максимальное растяжение на 10.5 час. | 0.96 | (c)
61398.428 | 3.818 | 3.806 | -7.652 | -7.664 | -729 | -679 | -667 | 605 | 3806 | 5570 |  | CORR | CIGR | 00:59 | 01:07 | 01:09 | 33 | 125 | 11 | EXT | Аномалия находится на упругопластическом изгибе: R=759 D, максимальное растяжение на 10.4 час. | 0.89 | (c)
61399.967 | 5.357 | 5.343 | -6.113 | -6.127 | -1168 | -1128 | -1130 | 1062 | 5343 | 5570 |  | GOUG | CIGR | 11:48 | 11:55 | 11:54 | 28 | 76 | 8 | EXT | Задир. Аномалия находится на упругопластическом изгибе: R=866 D, максимальное растяжение на 10.4 час. |  | (c)
61400.159 | 5.549 | 5.539 | -5.921 | -5.931 | 709 | 749 | 757 | 709 | 5539 | 5570 |  | CORR | GENE | 04:51 | 04:58 | 04:59 | 73 | 96 | 10 | EXT | Аномалия находится на упругопластическом изгибе: R=866 D, максимальное растяжение на 10.4 час. | 0.89 | (c)
61400.52 | 5.91 | 5.899 | -5.56 | -5.571 | 186 | 205 | 238 | 186 | 5541 | 5570 |  | CORR | CIGR | 03:27 | 03:30 | 03:35 | 30 | 104 | 11 | EXT | Аномалия находится на упругопластическом изгибе: R=902 D, максимальное растяжение на 10.3 час. | 0.89 | (c)
61401.077 | 6.467 | 6.46 | -5.003 | -5.01 | -1400 | -1350 | -1359 | 830 | 4989 | 5570 |  | GOUG | CIGR | 11:11 | 11:19 | 11:17 | 21 | 82 | 9 | EXT | Задир. Аномалия находится на упругопластическом изгибе: R=919 D, максимальное растяжение на 10.2 час. |  | (c)
61401.161 | 6.551 | 6.531 | -4.919 | -4.939 | -694 | -646 | -643 | 592 | 4906 | 5570 |  | GOUG | CIGR | 01:05 | 01:12 | 01:13 | 33 | 102 | 10 | EXT | Задир. Аномалия находится на упругопластическом изгибе: R=919 D, максимальное растяжение на 10.2 час. |  | (c)
61401.258 | 6.648 | 6.633 | -4.822 | -4.837 | 421 | 468 | 470 | 421 | 4814 | 5570 |  | GOUG | CIGR | 04:05 | 04:12 | 04:13 | 23 | 99 | 12 | EXT | Задир. Аномалия находится на упругопластическом изгибе: R=920 D, максимальное растяжение на 10.2 час. |  | (c)
61401.409 | 6.799 | 6.776 | -4.671 | -4.694 | 613 | 807 | 774 | 613 | 4458 | 5570 |  | CORR | GENE | 04:36 | 05:07 | 05:02 | 236 | 323 | 11 | EXT | Аномалия находится на упругопластическом изгибе: R=920 D, максимальное растяжение на 10.2 час. | 0.91 | (c)
61401.474 | 6.864 | 6.844 | -4.606 | -4.626 | 306 | 350 | 368 | 306 | 4571 | 5570 |  | CORR | GENE | 03:46 | 03:53 | 03:56 | 55 | 125 | 10 | EXT | Аномалия находится на упругопластическом изгибе: R=915 D, максимальное растяжение на 10.2 час. | 0.89 | (c)
61407.294 | 1.214 | 1.143 | -9.871 | -9.942 | 1472 | 1545 | 1622 | 458 | 1143 | 5571 |  | CORR | GENE | 04:48 | 04:60 | 05:12 | 89 | 301 | 11 | EXT | Аномалия находится на упругопластическом изгибе: R=585 D, максимальное растяжение на 10 час. | 0.89 | (c)
61417.146 | 11.066 | 11.012 | -0.019 | -0.073 | 886 | 1289 | 1176 | 764 | 16 | 5571 |  | CORR | GENE | 03:13 | 04:18 | 04:00 | 57 | 580 | 10 | EXT | Аномалия находится на упругопластическом изгибе: R=927 D, максимальное растяжение на 10.1 час. | 0.89 | (c)
61432.671 | 4.061 | 4.047 | -6.844 | -6.858 | 1427 | 1474 | 1477 | 704 | 4047 | 5573 |  | CORR | CIGR | 04:31 | 04:38 | 04:39 | 30 | 99 | 10 | EXT |  | 0.89 | (c)
61511.152 | 3.432 | 3.382 | -8.103 | -8.153 | 2098 | 2136 | 2141 | 2098 | 3382 | 5580 |  | CORR | GENE | 04:01 | 04:07 | 04:08 | 94 | 85 | 13 | EXT |  | 0.89 | (c)
61539.932 | 9.007 | 8.962 | -2.333 | -2.378 | -1385 | -1360 | -1315 | 846 | 2333 | 5582 |  | CORR | CIGR | 06:23 | 06:26 | 06:34 | 45 | 139 | 11 | EXT |  | 0.89 | (c)
61540.057 | 9.132 | 9.11 | -2.208 | -2.23 | -1393 | -1335 | -1310 | 838 | 2192 | 5582 |  | CORR | CIGR | 06:21 | 06:31 | 06:35 | 38 | 166 | 10 | EXT |  | 0.89 | (c)
61576.415 | 0 | 0 | -11.475 | -11.475 | 1830 | 2031 | 2059 | 0 | 0 | 5586 | Смещение кромок | GWAN |  | 03:50 | 04:23 | 04:27 | 0 | 459 | 22 | EXT | Смещение кромок Вовнутрь Величина смещения - 3.4 мм. |  | (c)
61587.89 | 0 | 0 | -11.12 | -11.12 | -2099 | -1891 | -1849 | 131 | 0 | 5587 | Смещение кромок | GWAN |  | 03:44 | 04:18 | 04:25 | 0 | 500 | 21 | EXT | Смещение кромок Наружу Величина смещения - 3.3 мм. |  | (c)
61647.319 | 3.359 | 3.145 | -7.966 | -8.18 | -1 | 17 | 13 | 0 | 3145 | 5592 |  | LWAN | AXGR | 06:17 | 06:20 | 06:20 | 416 | 30 |  | INT | Эквивалент потери металла 10%. |  | (c)
61742.82 | 8.765 | 8.751 | -2.395 | -2.409 | -319 | -219 | -241 | 163 | 2349 | 5600 |  | CORR | GENE | 05:44 | 06:00 | 05:57 | 60 | 156 | 11 | EXT |  | 0.89 | (c)
61776.965 | 8.885 | 8.877 | -2.27 | -2.278 | -848 | -817 | -811 | 773 | 2258 | 5603 |  | CORR | CIGR | 06:33 | 06:38 | 06:39 | 20 | 75 | 10 | EXT |  | 0.89 | (c)
61851.015 | 3.465 | 3.399 | -7.74 | -7.806 | 1188 | 1239 | 1238 | 943 | 3399 | 5610 |  | DENT | GENE | 01:09 | 01:17 | 01:17 | 116 | 99 | 0.6 | N/A | Глубина вмятины: 9 мм (0,6%). Линейка: 12 см в (340 см; 01:17 ч:мин) |  | (c)
61856.521 | 8.971 | 8.86 | -2.234 | -2.345 | -1666 | -1584 | -1551 | 564 | 1859 | 5610 |  | DENT | GENE | 05:29 | 05:42 | 05:47 | 486 | 230 | 0.4 | N/A | Глубина вмятины: 6 мм (0,4%). Линейка: 49 см в (886 см; 05:42 ч:мин) |  | (c)
61862.553 | 3.798 | 3.774 | -7.472 | -7.496 | 1306 | 1368 | 1380 | 777 | 3774 | 5611 |  | CORR | CIGR | 05:02 | 05:12 | 05:14 | 37 | 147 | 12 | EXT |  | 0.89 | (c)
61874.224 | 4.199 | 4.103 | -7.151 | -7.247 | 1452 | 1483 | 1473 | 736 | 4103 | 5612 |  | CORR | AXGR | 06:44 | 06:49 | 06:48 | 221 | 42 | 10 | EXT |  | 0.91 | (c)
61875.04 | 5.015 | 4.961 | -6.335 | -6.389 | 1328 | 1432 | 1426 | 707 | 4961 | 5612 |  | CORR | GENE | 06:24 | 06:41 | 06:40 | 69 | 195 | 10 | EXT |  | 0.89 | (c)
61882.568 | 1.193 | 1.181 | -10.182 | -10.194 | 280 | 328 | 327 | 280 | 1181 | 5613 |  | CORR | CIGR | 01:14 | 01:22 | 01:22 | 25 | 95 | 15 | EXT |  | 0.89 | (c)
61937.015 | 0 | -0.019 | -11.43 | -11.449 | 1926 | 2211 | 2174 | 1926 |  | 5618 | Нарушение формы кольцевого шва | GWAN |  | 11:10 | 11:56 | 11:50 | 0 | 497 |  | EXT | Нарушение формы кольцевого шва |  | (c)
61971.16 | 0 | -0.05 | -11.4 | -11.45 | 440 | 683 | 856 | 440 |  | 5621 | Нарушение формы кольцевого шва | GWAN |  | 11:19 | 11:58 | 12:26 | 0 | 831 |  | EXT | Нарушение формы кольцевого шва |  | (c)
61998.968 | 4.988 | 4.908 | -6.512 | -6.592 | -439 | -366 | -381 | 324 | 4908 | 5623 |  | DENT | GENE | 00:38 | 00:50 | 00:47 | 140 | 115 | 0.6 | N/A | Глубина вмятины: 8 мм (0,6%). Линейка: 14 см в (491 см; 00:50 ч:мин) |  | (c)
62005.48 | 0 | -0.066 | -11.625 | -11.691 | -1915 | -1603 | -1674 | 1434 |  | 5624 | Нарушение формы кольцевого шва | GWAN |  | 09:34 | 10:24 | 10:13 | 0 | 481 |  | EXT | Нарушение формы кольцевого шва Аномалия находится на отводе. |  | (c)
62028.565 | 0 | -0.019 | -11.22 | -11.239 | 1403 | 1577 | 1799 | 35 |  | 5626 | Нарушение формы кольцевого шва | GWAN |  | 06:20 | 06:48 | 07:24 | 0 | 792 |  | EXT | Нарушение формы кольцевого шва |  | (c)
62155.461 | 0 | -0.041 | -2.348 | -2.389 | 891 | 1007 | 1229 | 891 |  | 5637а | Нарушение формы кольцевого шва | GWAN |  | 08:49 | 09:08 | 09:44 | 0 | 676 |  | EXT | Нарушение формы кольцевого шва Аномалия находится на упругопластическом изгибе: R=749 D, максимальное растяжение на 6.3 час. |  | (c)
62242.169 | 0.247 | 0.192 | -10.506 | -10.561 | 1293 | 1432 | 1514 | 1293 | 192 | 5645а |  | CORR | GENE | 01:52 | 02:14 | 02:28 | 94 | 443 | 10 | EXT |  | 0.89 | (c)
62242.89 | 0.968 | 0.097 | -9.785 | -10.656 | -1015 | -643 | -630 | 245 | 97 | 5645а |  | CORR | GENE | 07:39 | 08:39 | 08:42 | 1107 | 770 | 14 | EXT |  | 1 | (c)
62242.893 | 0.971 | 0.869 | -9.782 | -9.884 | 1440 | 1701 | 1734 | 1440 | 869 | 5645а |  | CORR | GENE | 02:16 | 02:58 | 03:03 | 154 | 588 | 15 | EXT |  | 0.91 | (c)
62243.776 | 1.854 | 1.789 | -8.899 | -8.964 | -1960 | -1680 | -1746 | 1533 | 1789 | 5645а |  | CORR | GENE | 05:07 | 05:52 | 05:41 | 102 | 427 | 11 | EXT |  | 0.89 | (c)
62244.116 | 2.194 | 1.305 | -8.559 | -9.448 | -1282 | -1108 | -942 | 602 | 1305 | 5645а |  | CORR | GENE | 06:56 | 07:24 | 07:51 | 1827 | 680 | 18 | EXT |  | 1.05 | (b)
62245.113 | 3.191 | 3.144 | -7.562 | -7.609 | 1678 | 1755 | 1788 | 1678 | 3144 | 5645а |  | CORR | GENE | 02:54 | 03:06 | 03:12 | 81 | 220 | 11 | EXT |  | 0.89 | (c)
62245.187 | 3.265 | 3.218 | -7.488 | -7.535 | -414 | -336 | -286 | 158 | 3218 | 5645а |  | CORR | GENE | 09:16 | 09:29 | 09:37 | 59 | 256 | 11 | EXT |  | 0.89 | (c)
62245.572 | 3.65 | 3.625 | -7.103 | -7.128 | -299 | -239 | -225 | 151 | 3625 | 5645а |  | CORR | CIGR | 09:35 | 09:45 | 09:47 | 41 | 148 | 10 | EXT |  | 0.89 | (c)
62247.266 | 5.344 | 3.267 | -5.409 | -7.486 | -1344 | -1092 | -938 | 533 | 3267 | 5645а |  | CORR | GENE | 06:46 | 07:27 | 07:52 | 2118 | 811 | 29 | EXT |  | 1.2 | (b)
62247.734 | 5.812 | 5.662 | -4.941 | -5.091 | -847 | -667 | -657 | 468 | 4608 | 5645а |  | CORR | GENE | 08:07 | 08:36 | 08:37 | 483 | 380 | 15 | EXT |  | 0.96 | (c)
62248.447 | 6.525 | 6.24 | -4.228 | -4.513 | 2192 | -1513 | -1336 | 403 | 3910 | 5645а |  | CORR | GENE | 04:17 | 06:19 | 06:48 | 603 | 1866 | 23 | EXT |  | 1.04 | (b)
62249.478 | 7.556 | 7.514 | -3.197 | -3.239 | 1413 | 1581 | 1610 | 1413 | 3143 | 5645а |  | CORR | GENE | 02:11 | 02:38 | 02:43 | 96 | 393 | 14 | EXT |  | 0.9 | (c)
62250.659 | 8.737 | 8.612 | -2.016 | -2.141 | 1478 | 1828 | 1710 | 1478 | 1980 | 5645а |  | CORR | GENE | 02:22 | 03:18 | 02:59 | 161 | 464 | 13 | EXT |  | 0.9 | (c)
62252.571 | 10.649 | 10.453 | -0.104 | -0.3 | -1701 | -1669 | -1676 | 1650 | 82 | 5645а |  | CORR | AXGR | 05:49 | 05:54 | 05:53 | 218 | 51 | 10 | EXT |  | 0.91 | (c)
62253.687 | 1.012 | 0.965 | -10.268 | -10.315 | -1846 | -1417 | -1263 | 680 | 965 | 5646 |  | CORR | GENE | 00:50 | 01:59 | 02:24 | 137 | 1165 | 10 | EXT |  | 0.9 | (c)
62254.482 | 1.807 | 1.797 | -9.473 | -9.483 | 1381 | 1597 | 1691 | 1381 | 1797 | 5646 |  | CORR | GENE | 09:31 | 10:06 | 10:21 | 69 | 619 | 10 | EXT |  | 0.89 | (c)
62254.613 | 1.938 | 1.925 | -9.342 | -9.355 | -796 | -754 | -734 | 673 | 1925 | 5646 |  | CORR | CIGR | 03:39 | 03:46 | 03:49 | 29 | 123 | 10 | EXT |  | 0.89 | (c)
62255.255 | 2.58 | 2.468 | -8.7 | -8.812 | -1868 | -1715 | -1641 | 1415 | 2468 | 5646 |  | CORR | GENE | 00:46 | 01:11 | 01:23 | 155 | 453 | 14 | EXT |  | 0.9 | (c)
62255.373 | 2.698 | 2.653 | -8.582 | -8.627 | -1303 | -1208 | -1055 | 807 | 2653 | 5646 |  | CORR | GENE | 02:18 | 02:33 | 02:58 | 114 | 496 | 14 | EXT |  | 0.9 | (c)
62255.463 | 2.788 | 2.28 | -8.492 | -9 | 1110 | 1111 | 1131 | 1110 | 2280 | 5646 |  | CORR | AXGR | 08:47 | 08:47 | 08:50 | 597 | 41 | 13 | EXT |  | 0.96 | (c)
62255.649 | 2.974 | 2.927 | -8.306 | -8.353 | 981 | 1185 | 1121 | 981 | 2927 | 5646 |  | CORR | GENE | 08:26 | 08:59 | 08:49 | 145 | 279 | 12 | EXT |  | 0.9 | (c)
62255.695 | 3.02 | 2.907 | -8.26 | -8.373 | -837 | -785 | -803 | 768 | 2907 | 5646 |  | CORR | GENE | 03:33 | 03:41 | 03:38 | 298 | 70 | 11 | EXT |  | 0.92 | (c)
62255.727 | 3.052 | 3.022 | -8.228 | -8.258 | -587 | -391 | -431 | 275 | 3022 | 5646 |  | CORR | GENE | 04:13 | 04:45 | 04:38 | 115 | 311 | 10 | EXT |  | 0.89 | (c)
62255.969 | 3.294 | 3.215 | -7.986 | -8.065 | -1164 | -324 | -594 | 25 | 3215 | 5646 |  | CORR | GENE | 02:40 | 04:56 | 04:12 | 126 | 1139 | 26 | EXT |  | 0.91 | (c)
62256.037 | 3.362 | 3.311 | -7.918 | -7.969 | 141 | 908 | 695 | 141 | 3311 | 5646 |  | CORR | CIGR | 06:11 | 08:14 | 07:40 | 55 | 1107 | 12 | EXT |  | 0.89 | (c)
62256.347 | 3.672 | 3.596 | -7.608 | -7.684 | -1118 | -822 | -925 | 732 | 3596 | 5646 |  | CORR | GENE | 02:47 | 03:35 | 03:19 | 110 | 386 | 15 | EXT |  | 0.9 | (c)
62258.594 | 5.919 | 4.059 | -5.361 | -7.221 | -950 | -729 | -672 | 394 | 4059 | 5646 |  | CORR | GENE | 03:15 | 03:50 | 03:59 | 2223 | 556 | 10 | EXT |  | 0.97 | (c)
62261.152 | 8.477 | 8.289 | -2.803 | -2.991 | 1381 | 1427 | 1444 | 1381 | 2409 | 5646 |  | CORR | GENE | 09:31 | 09:38 | 09:41 | 582 | 126 | 11 | EXT |  | 0.95 | (c)
62261.557 | 8.882 | 8.7 | -2.398 | -2.58 | 740 | 779 | 775 | 740 | 2224 | 5646 |  | CORR | GENE | 07:47 | 07:54 | 07:53 | 356 | 69 | 11 | EXT |  | 0.93 | (c)
62261.657 | 8.982 | 8.939 | -2.298 | -2.341 | 896 | 1094 | 1124 | 896 | 2236 | 5646 |  | CORR | GENE | 08:13 | 08:44 | 08:49 | 105 | 455 | 12 | EXT |  | 0.89 | (c)
62261.784 | 9.109 | 9.059 | -2.171 | -2.221 | 1063 | 1199 | 1351 | 1063 | 2143 | 5646 |  | CORR | GENE | 08:40 | 09:01 | 09:26 | 78 | 576 | 10 | EXT |  | 0.89 | (c)
62262.63 | 9.955 | 9.925 | -1.325 | -1.355 | 801 | 942 | 919 | 801 | 1293 | 5646 |  | CORR | GENE | 07:57 | 08:20 | 08:16 | 62 | 235 | 10 | EXT |  | 0.89 | (c)
62263.343 | 10.668 | 10.648 | -0.612 | -0.632 | 1405 | 1524 | 1516 | 1405 | 576 | 5646 |  | CORR | CIGR | 09:35 | 09:54 | 09:53 | 56 | 223 | 12 | EXT |  | 0.89 | (c)
62263.384 | 10.709 | 9.826 | -0.571 | -1.454 | 1132 | 1172 | 1172 | 1132 | 27 | 5646 |  | CORR | GENE | 08:51 | 08:57 | 08:57 | 1427 | 79 | 11 | EXT |  | 0.98 | (c)
62263.525 | 10.85 | 10.784 | -0.43 | -0.496 | 1280 | 1346 | 1472 | 1280 | 406 | 5646 |  | CORR | GENE | 09:15 | 09:25 | 09:45 | 90 | 383 | 10 | EXT |  | 0.89 | (c)
62269.454 | 5.499 | 5.473 | -6.026 | -6.052 | 767 | 911 | 975 | 767 | 5473 | 5647 |  | CORR | GENE | 02:27 | 02:50 | 03:01 | 88 | 416 | 15 | EXT |  | 0.89 | (c)
62270.105 | 6.15 | 5.63 | -5.375 | -5.895 | 1020 | 1075 | 1090 | 1020 | 4959 | 5647 |  | CORR | GENE | 03:08 | 03:17 | 03:19 | 936 | 140 | 11 | EXT |  | 0.96 | (c)
62273.43 | 9.475 | 9.456 | -2.05 | -2.069 | 864 | 999 | 964 | 864 | 1997 | 5647 |  | CORR | GENE | 02:43 | 03:05 | 02:59 | 72 | 200 | 10 | EXT |  | 0.89 | (c)
62274.299 | 10.344 | 10.319 | -1.181 | -1.206 | -1941 | -1168 | -1435 | 929 | 1124 | 5647 |  | CORR | GENE | 07:10 | 09:15 | 08:32 | 82 | 1012 | 15 | EXT |  | 0.89 | (c)
62274.347 | 10.392 | 10.367 | -1.133 | -1.158 | 1180 | 1398 | 1407 | 1180 | 1112 | 5647 |  | CORR | CIGR | 03:34 | 04:09 | 04:10 | 46 | 453 | 11 | EXT |  | 0.89 | (c)
62274.677 | 10.722 | 10.644 | -0.803 | -0.881 | -1206 | -1191 | -1192 | 1179 | 732 | 5647 |  | CORR | AXGR | 09:09 | 09:11 | 09:11 | 149 | 27 | 12 | EXT |  | 0.9 | (c)
62275.005 | 11.05 | 10.939 | -0.475 | -0.586 | 582 | 705 | 716 | 582 | 446 | 5647 |  | CORR | GENE | 01:57 | 02:17 | 02:19 | 140 | 268 | 13 | EXT |  | 0.9 | (c)
62275.171 | 11.216 | 11.186 | -0.309 | -0.339 | 942 | 1014 | 1171 | 942 | 247 | 5647 |  | CORR | GENE | 02:55 | 03:07 | 03:32 | 92 | 457 | 11 | EXT |  | 0.89 | (c)
62275.188 | 11.233 | 11.212 | -0.292 | -0.313 | -1519 | -1456 | -1456 | 1394 | 276 | 5647 |  | CORR | CIGR | 08:18 | 08:28 | 08:28 | 37 | 125 | 11 | EXT |  | 0.89 | (c)
62275.531 | 0.051 | 0.035 | -11.204 | -11.22 | 1288 | 1607 | 1689 | 1288 | 35 | 5648 |  | CORR | CIGR | 06:20 | 07:11 | 07:25 | 37 | 802 | 11 | EXT | Аномалия находится на отводе. | 0.89 | (c)
62275.553 | 0.073 | 0.052 | -11.182 | -11.203 | 461 | 606 | 743 | 461 | 52 | 5648 |  | CORR | CIGR | 04:06 | 04:30 | 04:52 | 44 | 564 | 13 | EXT | Аномалия находится на отводе. | 0.89 | (c)
62275.774 | 0.294 | 0.271 | -10.961 | -10.984 | -2148 | -2048 | -2063 | 1977 | 271 | 5648 |  | CORR | CIGR | 09:05 | 09:21 | 09:19 | 40 | 171 | 11 | EXT | Аномалия находится на отводе. | 0.89 | (c)
62276.401 | 0.921 | 0.887 | -10.334 | -10.368 | -7 | 126 | 171 | 0 | 887 | 5648 |  | CORR | GENE | 02:51 | 03:12 | 03:20 | 92 | 355 | 12 | EXT | Аномалия находится на отводе. | 0.89 | (c)
62277.473 | 1.993 | 1.972 | -9.262 | -9.283 | 358 | 460 | 474 | 358 | 1972 | 5648 |  | CORR | CIGR | 03:50 | 04:06 | 04:09 | 44 | 232 | 15 | EXT | Аномалия находится на отводе. | 0.89 | (c)
62277.484 | 2.004 | 1.96 | -9.251 | -9.295 | 2157 | -2200 | -2113 | 1921 | 1960 | 5648 |  | CORR | GENE | 08:40 | 08:57 | 09:11 | 91 | 383 | 15 | EXT | Аномалия находится на отводе. | 0.89 | (c)
62277.844 | 2.364 | 2.229 | -8.891 | -9.026 | -297 | -156 | -129 | 0 | 2229 | 5648 |  | CORR | GENE | 02:04 | 02:27 | 02:31 | 179 | 336 | 10 | EXT | Аномалия находится на отводе. | 0.9 | (c)
62278.1 | 2.62 | 2.477 | -8.635 | -8.778 | 1748 | 1966 | 2214 | 1748 | 2477 | 5648 |  | CORR | GENE | 07:34 | 08:09 | 08:49 | 474 | 933 | 18 | EXT | Аномалия находится на отводе. | 0.98 | (c)
62278.135 | 2.655 | 2.611 | -8.6 | -8.644 | -108 | 37 | 51 | 0 | 2611 | 5648 |  | CORR | GENE | 02:35 | 02:58 | 03:00 | 149 | 318 | 11 | EXT | Аномалия находится на отводе. | 0.9 | (c)
62279.143 | 3.663 | 3.613 | -7.592 | -7.642 | 1735 | 2021 | 1985 | 1735 | 3613 | 5648 |  | CORR | GENE | 07:32 | 08:18 | 08:13 | 96 | 502 | 11 | EXT | Аномалия находится на отводе. | 0.89 | (c)
62279.491 | 4.011 | 3.977 | -7.244 | -7.278 | 2013 | 2193 | 2171 | 2013 | 3977 | 5648 |  | CORR | CIGR | 08:17 | 08:46 | 08:42 | 54 | 316 | 12 | EXT | Аномалия находится на отводе. | 0.89 | (c)
62279.685 | 4.205 | 4.179 | -7.05 | -7.076 | 34 | 146 | 255 | 34 | 4179 | 5648 |  | CORR | GENE | 02:58 | 03:16 | 03:33 | 57 | 441 | 11 | EXT | Аномалия находится на отводе. | 0.89 | (c)
62279.715 | 4.235 | 4.213 | -7.02 | -7.042 | 1758 | 1945 | 1909 | 1758 | 4213 | 5648 |  | CORR | CIGR | 07:36 | 08:06 | 08:00 | 35 | 303 | 15 | EXT | Аномалия находится на отводе. | 0.89 | (c)
62279.794 | 4.314 | 4.159 | -6.941 | -7.096 | -2172 | -1981 | -2029 | 1885 | 4159 | 5648 |  | CORR | GENE | 09:01 | 09:32 | 09:25 | 179 | 287 | 11 | EXT | Аномалия находится на отводе. | 0.9 | (c)
62279.952 | 4.472 | 4.433 | -6.783 | -6.822 | 1731 | 1940 | 1840 | 1731 | 4433 | 5648 |  | CORR | GENE | 07:31 | 08:05 | 07:49 | 75 | 218 | 15 | EXT | Аномалия находится на отводе. | 0.89 | (c)
62280.647 | 5.167 | 5.146 | -6.088 | -6.109 | 56 | 114 | 124 | 56 | 5146 | 5648 |  | CORR | CIGR | 03:01 | 03:10 | 03:12 | 29 | 135 | 11 | EXT | Аномалия находится на отводе. | 0.89 | (c)
62281.531 | 6.051 | 6.033 | -5.204 | -5.222 | 2031 | 2161 | 2141 | 2031 | 5183 | 5648 |  | CORR | CIGR | 08:20 | 08:41 | 08:38 | 39 | 221 | 12 | EXT | Аномалия находится на отводе. | 0.89 | (c)
62284.075 | 8.595 | 8.577 | -2.66 | -2.678 | 192 | 252 | 242 | 192 | 2637 | 5648 |  | CORR | CIGR | 03:23 | 03:33 | 03:31 | 41 | 100 | 10 | EXT | Аномалия находится на отводе. | 0.89 | (c)
62284.455 | 8.975 | 8.954 | -2.28 | -2.301 | 1788 | 1869 | 1856 | 1788 | 2263 | 5648 |  | CORR | CIGR | 07:41 | 07:54 | 07:52 | 38 | 135 | 11 | EXT | Аномалия находится на отводе. | 0.89 | (c)
62285.956 | 10.476 | 10.448 | -0.779 | -0.807 | 122 | 177 | 186 | 122 | 763 | 5648 |  | CORR | CIGR | 03:12 | 03:21 | 03:22 | 44 | 128 | 11 | EXT | Аномалия находится на отводе. | 0.89 | (c)
62286.332 | 10.852 | 10.839 | -0.403 | -0.416 | 186 | 236 | 231 | 186 | 382 | 5648 |  | CORR | CIGR | 03:22 | 03:30 | 03:29 | 34 | 89 | 10 | EXT | Аномалия находится на отводе. | 0.89 | (c)
62286.447 | 10.967 | 10.936 | -0.288 | -0.319 | 1949 | 2078 | 2053 | 1949 | 254 | 5648 |  | CORR | GENE | 08:07 | 08:27 | 08:23 | 65 | 209 | 13 | EXT | Аномалия находится на отводе. | 0.89 | (c)
62286.535 | 11.055 | 10.993 | -0.2 | -0.262 | -2207 | -2165 | -2058 | 1908 | 162 | 5648 |  | CORR | GENE | 08:56 | 09:03 | 09:20 | 100 | 299 | 10 | EXT | Аномалия находится на отводе. | 0.89 | (c)
62286.656 | 11.176 | 11.155 | -0.079 | -0.1 | -704 | -529 | -534 | 365 | 61 | 5648 |  | CORR | CIGR | 00:58 | 01:27 | 01:26 | 39 | 339 | 12 | EXT | Аномалия находится на отводе. | 0.89 | (c)
62286.882 | 0.147 | 0.097 | -11.228 | -11.278 | -478 | -318 | -306 | 133 | 97 | 5649 |  | CORR | GENE | 01:24 | 01:50 | 01:52 | 70 | 345 | 10 | EXT |  | 0.89 | (c)
62286.98 | 0.245 | 0.21 | -11.13 | -11.165 | 2192 | -2075 | -2110 | 1951 | 210 | 5649 |  | CORR | CIGR | 08:35 | 09:07 | 09:01 | 54 | 318 | 10 | EXT |  | 0.89 | (c)
62287.159 | 0.424 | 0.409 | -10.951 | -10.966 | 409 | 460 | 477 | 409 | 409 | 5649 |  | CORR | CIGR | 03:47 | 03:56 | 03:58 | 30 | 136 | 11 | EXT |  | 0.89 | (c)
62287.327 | 0.592 | 0.42 | -10.783 | -10.955 | 1488 | 1699 | 2141 | 1488 | 420 | 5649 |  | CORR | GENE | 06:42 | 07:16 | 08:27 | 218 | 1306 | 21 | EXT |  | 0.93 | (c)
62287.511 | 0.776 | 0.717 | -10.599 | -10.658 | 232 | 250 | 252 | 232 | 717 | 5649 |  | CORR | AXGR | 03:19 | 03:22 | 03:22 | 120 | 39 | 13 | EXT |  | 0.9 | (c)
62287.587 | 0.852 | 0.816 | -10.523 | -10.559 | 1660 | -1779 | -2188 | 1575 | 816 | 5649 |  | CORR | GENE | 07:09 | 09:54 | 08:48 | 200 | 1226 | 14 | EXT |  | 0.91 | (c)
62287.6 | 0.865 | 0.816 | -10.51 | -10.559 | -108 | 308 | 228 | 0 | 816 | 5649 |  | CORR | GENE | 02:24 | 03:31 | 03:18 | 96 | 672 | 12 | EXT |  | 0.89 | (c)
62287.97 | 1.235 | 1.185 | -10.14 | -10.19 | -1738 | -1606 | -1586 | 1435 | 1185 | 5649 |  | CORR | GENE | 10:01 | 10:22 | 10:25 | 76 | 303 | 11 | EXT |  | 0.89 | (c)
62288.541 | 1.806 | 1.768 | -9.569 | -9.607 | -408 | -250 | -209 | 11 | 1768 | 5649 |  | CORR | GENE | 01:36 | 02:01 | 02:08 | 64 | 397 | 11 | EXT |  | 0.89 | (c)
62288.903 | 2.168 | 2.075 | -9.207 | -9.3 | -2072 | -2036 | -1845 | 1619 | 2075 | 5649 |  | CORR | GENE | 09:07 | 09:13 | 09:44 | 116 | 453 | 12 | EXT |  | 0.9 | (c)
62289.255 | 2.52 | 2.503 | -8.855 | -8.872 | -1907 | -1813 | -1817 | 1727 | 2503 | 5649 |  | CORR | CIGR | 09:34 | 09:49 | 09:48 | 34 | 180 | 13 | EXT |  | 0.89 | (c)
62289.726 | 2.991 | 2.968 | -8.384 | -8.407 | -2115 | -1943 | -1975 | 1836 | 2968 | 5649 |  | CORR | GENE | 09:00 | 09:28 | 09:23 | 115 | 279 | 12 | EXT |  | 0.9 | (c)
62290.074 | 3.339 | 3.327 | -8.036 | -8.048 | 1966 | 2061 | 2064 | 1966 | 3327 | 5649 |  | CORR | GENE | 07:59 | 08:14 | 08:14 | 161 | 195 | 10 | EXT |  | 0.9 | (c)
62291.846 | 5.111 | 5.061 | -6.264 | -6.314 | -259 | -185 | -125 | 0 | 5061 | 5649 |  | CORR | GENE | 01:60 | 02:11 | 02:21 | 94 | 268 | 10 | EXT | Аномалия находится на упругопластическом изгибе: R=365 D, максимальное растяжение на 6.1 час. | 0.89 | (c)
62293.539 | 6.804 | 6.768 | -4.571 | -4.607 | -260 | -155 | -150 | 41 | 4524 | 5649 |  | CORR | GENE | 01:59 | 02:16 | 02:17 | 83 | 219 | 10 | EXT | Аномалия находится на упругопластическом изгибе: R=322 D, максимальное растяжение на 6.1 час. | 0.89 | (c)
62296.955 | 10.22 | 10.135 | -1.155 | -1.24 | -2023 | -1964 | -1962 | 1900 | 940 | 5649 |  | DENT | GENE | 09:15 | 09:24 | 09:25 | 300 | 122 | 0.4 | N/A | Глубина вмятины: 5 мм (0,4%). Линейка: 30 см в (1014 см; 09:24 ч:мин) Аномалия находится на упругопластическом изгибе. |  | (c)
62297.569 | 10.834 | 10.806 | -0.541 | -0.569 | 919 | 991 | 1016 | 919 | 531 | 5649 |  | CORR | CIGR | 05:10 | 05:21 | 05:25 | 38 | 193 | 12 | EXT | Аномалия находится на упругопластическом изгибе: R=272 D, максимальное растяжение на 6.4 час. | 0.97 | (c)
62297.582 | 10.847 | 10.786 | -0.528 | -0.589 | 116 | 428 | 403 | 116 | 478 | 5649 |  | CORR | GENE | 03:00 | 03:51 | 03:46 | 111 | 574 | 10 | EXT | Аномалия находится на упругопластическом изгибе: R=272 D, максимальное растяжение на 6.4 час. | 0.89 | (c)
62297.712 | 10.977 | 10.745 | -0.398 | -0.63 | 1550 | 1707 | 1967 | 1550 | 383 | 5649 |  | CORR | GENE | 06:52 | 07:17 | 07:59 | 247 | 833 | 10 | EXT | Аномалия находится на упругопластическом изгибе: R=272 D, максимальное растяжение на 6.4 час. | 1.06 | (b)
62298.11 | 0 | -0.039 | -11.595 | -11.634 | -1943 | -1178 | -1355 | 767 |  | 5650 | Нарушение формы кольцевого шва | GWAN |  | 05:53 | 07:57 | 07:28 | 0 | 1176 |  | EXT | Нарушение формы кольцевого шва Аномалия находится на упругопластическом изгибе: R=270 D, максимальное растяжение на 6.4 час. |  | (c)
62298.281 | 0.171 | 0.12 | -11.424 | -11.475 | 1242 | 1505 | 1681 | 1242 | 120 | 5650 |  | CORR | GENE | 02:27 | 03:10 | 03:38 | 87 | 877 | 14 | EXT | Аномалия находится на упругопластическом изгибе: R=270 D, максимальное растяжение на 6.4 час. | 0.89 | (c)
62298.294 | 0.184 | 0.149 | -11.411 | -11.446 | -1214 | -655 | -838 | 461 | 149 | 5650 |  | CORR | GENE | 07:51 | 09:21 | 08:52 | 124 | 752 | 10 | EXT | Аномалия находится на упругопластическом изгибе: R=270 D, максимальное растяжение на 6.4 час. | 0.89 | (c)
62298.587 | 0.477 | 0.456 | -11.118 | -11.139 | 1846 | 1997 | 1995 | 1846 | 456 | 5650 |  | CORR | CIGR | 04:05 | 04:29 | 04:29 | 39 | 298 | 11 | EXT | Аномалия находится на упругопластическом изгибе: R=270 D, максимальное растяжение на 6.4 час. | 0.89 | (c)
62299.064 | 0.954 | 0.809 | -10.641 | -10.786 | 1129 | 1420 | 1522 | 1129 | 809 | 5650 |  | CORR | GENE | 02:09 | 02:56 | 03:12 | 211 | 785 | 13 | EXT | Аномалия находится на упругопластическом изгибе: R=273 D, максимальное растяжение на 6.4 час. | 0.91 | (c)
62299.523 | 1.413 | 1.395 | -10.182 | -10.2 | -981 | -913 | -903 | 824 | 1395 | 5650 |  | CORR | CIGR | 08:28 | 08:39 | 08:41 | 27 | 157 | 10 | EXT | Аномалия находится на упругопластическом изгибе: R=274 D, максимальное растяжение на 6.4 час. | 0.89 | (c)
62306.511 | 8.401 | 8.363 | -3.194 | -3.232 | 1322 | 1797 | 1691 | 1322 | 3132 | 5650 |  | CORR | GENE | 02:40 | 03:57 | 03:40 | 100 | 738 | 10 | EXT | Аномалия находится на упругопластическом изгибе: R=644 D, максимальное растяжение на 6.5 час. | 0.89 | (c)
62306.982 | 8.872 | 8.809 | -2.723 | -2.786 | 1486 | 1945 | 1849 | 1486 | 2666 | 5650 |  | CORR | GENE | 03:07 | 04:21 | 04:05 | 120 | 725 | 14 | EXT | Аномалия находится на упругопластическом изгибе: R=680 D, максимальное растяжение на 6.6 час. | 0.9 | (c)
62321.196 | 11.491 | 11.414 | -0.154 | -0.231 | -689 | -669 | -671 | 653 | 67 | 5651 |  | CORR | AXGR | 07:22 | 07:25 | 07:25 | 164 | 35 | 10 | EXT | Аномалия находится на отводе. | 0.9 | (c)
62322.091 | 0.741 | 0.725 | -10.754 | -10.77 | 556 | 608 | 627 | 556 | 725 | 5652 |  | CORR | CIGR | 06:43 | 06:51 | 06:54 | 36 | 143 | 10 | EXT |  | 0.89 | (c)
62332.142 | 10.792 | 10.779 | -0.703 | -0.716 | 305 | 341 | 352 | 305 | 686 | 5652 |  | CORR | CIGR | 06:02 | 06:08 | 06:10 | 30 | 94 | 10 | EXT |  | 0.89 | (c)
62335.174 | 2.329 | 2.309 | -8.906 | -8.926 | 755 | 960 | 895 | 755 | 2309 | 5653 |  | CORR | GENE | 05:39 | 06:12 | 06:02 | 52 | 281 | 10 | EXT |  | 0.89 | (c)
62409.97 | 8.71 | 8.605 | -2.465 | -2.57 | -435 | -377 | -377 | 319 | 2384 | 5659 |  | DENT | GENE | 11:56 | 00:05 | 12:05 | 186 | 116 | 0.7 | N/A | Глубина вмятины: 10 мм (0,7%). Линейка: 19 см в (861 см; 00:05 ч:мин) |  | (c)
62423.759 | 0.099 | 0.028 | -11.376 | -11.447 | -1300 | -1198 | -1118 | 936 | 28 | 5661 |  | DENT | GENE | 06:43 | 06:59 | 07:12 | 165 | 364 | 0.5 | N/A | Глубина вмятины: 7 мм (0,5%). Линейка: 17 см в (3 см; 06:59 ч:мин) Аномалия находится вблизи кольцевого сварного шва. |  | (c)
62446.513 | 11.378 | 11.115 | -0.222 | -0.485 | -703 | -520 | -566 | 430 | 92 | 5662 |  | CORR | GENE | 06:12 | 06:42 | 06:34 | 393 | 273 | 11 | EXT |  | 0.93 | (c)
62451.023 | 4.288 | 4.268 | -7.282 | -7.302 | 770 | 1009 | 917 | 770 | 4268 | 5663 |  | CORR | GENE | 05:32 | 06:10 | 05:56 | 106 | 293 | 10 | EXT |  | 0.89 | (c)
62453.124 | 6.389 | 6.342 | -5.181 | -5.228 | 1643 | 1674 | 1669 | 1643 | 5029 | 5663 |  | CORR | GENE | 07:53 | 07:58 | 07:57 | 199 | 52 | 10 | EXT |  | 0.91 | (c)
62453.868 | 7.133 | 6.987 | -4.437 | -4.583 | 1775 | 1796 | 1798 | 1775 | 4338 | 5663 |  | CORR | AXGR | 08:14 | 08:17 | 08:18 | 245 | 45 | 10 | EXT |  | 0.91 | (c)
62454.358 | 7.623 | 7.534 | -3.947 | -4.036 | 1508 | 1531 | 1528 | 1508 | 3871 | 5663 |  | CORR | AXGR | 07:31 | 07:35 | 07:34 | 165 | 41 | 13 | EXT |  | 0.91 | (c)
62454.421 | 7.686 | 7.43 | -3.884 | -4.14 | 1702 | 1827 | 1778 | 1702 | 3755 | 5663 |  | CORR | GENE | 08:02 | 08:23 | 08:15 | 385 | 152 | 10 | EXT |  | 0.93 | (c)
62454.629 | 7.894 | 7.838 | -3.676 | -3.732 | 1254 | 1320 | 1410 | 1254 | 3635 | 5663 |  | CORR | GENE | 06:50 | 07:01 | 07:15 | 97 | 313 | 11 | EXT |  | 0.89 | (c)
62455.253 | 8.518 | 8.14 | -3.052 | -3.43 | 1456 | 1507 | 1495 | 1456 | 2536 | 5663 |  | CORR | GENE | 07:23 | 07:31 | 07:29 | 894 | 78 | 19 | EXT |  | 1.03 | (b)
62455.451 | 8.716 | 8.697 | -2.854 | -2.873 | 1554 | 1583 | 1589 | 1554 | 2853 | 5663 |  | CORR | CIGR | 07:38 | 07:43 | 07:44 | 20 | 70 | 10 | EXT |  | 0.89 | (c)
62455.812 | 9.077 | 9.064 | -2.493 | -2.506 | 1340 | 1377 | 1392 | 1340 | 2477 | 5663 |  | CORR | CIGR | 07:04 | 07:10 | 07:12 | 29 | 104 | 11 | EXT |  | 0.89 | (c)
62455.904 | 9.169 | 9.159 | -2.401 | -2.411 | 2053 | 2113 | 2112 | 2053 | 2369 | 5663 |  | CORR | CIGR | 08:59 | 09:09 | 09:08 | 42 | 119 | 15 | EXT |  | 0.89 | (c)
62456.238 | 9.503 | 9.445 | -2.067 | -2.125 | 1421 | 1444 | 1432 | 1421 | 1995 | 5663 |  | CORR | AXGR | 07:17 | 07:21 | 07:19 | 130 | 23 | 14 | EXT |  | 0.9 | (c)
62456.605 | 9.87 | 9.825 | -1.7 | -1.745 | 1486 | 1503 | 1500 | 1486 | 1570 | 5663 |  | CORR | AXGR | 07:27 | 07:30 | 07:30 | 175 | 28 | 14 | EXT |  | 0.91 | (c)
62457.006 | 10.271 | 10.106 | -1.299 | -1.464 | 1424 | 1507 | 1490 | 1424 | 1192 | 5663 |  | CORR | GENE | 07:17 | 07:31 | 07:28 | 272 | 132 | 13 | EXT |  | 0.93 | (c)
62457.645 | 10.91 | 10.605 | -0.66 | -0.965 | 1300 | 1306 | 1349 | 1300 | 387 | 5663 |  | CORR | GENE | 06:57 | 06:58 | 07:05 | 578 | 98 | 10 | EXT |  | 0.94 | (c)
62457.648 | 10.913 | 10.9 | -0.657 | -0.67 | 1628 | 1682 | 1677 | 1628 | 644 | 5663 |  | CORR | CIGR | 07:50 | 07:59 | 07:58 | 26 | 99 | 12 | EXT |  | 0.89 | (c)
62458.094 | 11.359 | 11.236 | -0.211 | -0.334 | 42 | 49 | 62 | 42 | 71 | 5663 |  | CORR | AXGR | 03:34 | 03:36 | 03:38 | 263 | 41 | 10 | EXT |  | 0.91 | (c)
62463.219 | 4.914 | 4.896 | -6.706 | -6.724 | 1450 | 1497 | 1516 | 1450 | 4896 | 5664 |  | CORR | CIGR | 00:59 | 01:06 | 01:09 | 38 | 131 | 10 | EXT | Аномалия находится на отводе. | 0.89 | (c)
62468.121 | 9.816 | 9.768 | -1.804 | -1.852 | -2181 | -2065 | -2038 | 1895 | 1800 | 5664 |  | CORR | GENE | 03:13 | 03:31 | 03:36 | 52 | 286 | 12 | EXT | Аномалия находится на отводе. | 0.89 | (c)
62484.969 | 3.509 | 3.495 | -8.061 | -8.075 | 1906 | 1947 | 1963 | 1906 | 3495 | 5666 |  | CORR | CIGR | 05:52 | 05:58 | 06:01 | 20 | 114 | 10 | EXT |  | 0.89 | (c)
62513.695 | 9.005 | 8.979 | -1.87 | -1.896 | -1306 | -1199 | -1215 | 925 | 1850 | 5668 |  | CORR | CIGR | 06:06 | 06:23 | 06:20 | 46 | 181 | 11 | EXT |  | 0.89 | (c)
62515.565 | 0 | -0.05 | -11.49 | -11.54 | 255 | 531 | 503 | 255 |  | 5669 | Нарушение формы кольцевого шва | GWAN |  | 11:52 | 00:37 | 12:32 | 0 | 496 |  | EXT | Нарушение формы кольцевого шва |  | (c)
62515.565 | 0 | -0.05 | -11.49 | -11.54 | 1095 | 1657 | 1452 | 421 |  | 5669 | Нарушение формы кольцевого шва | GWAN |  | 02:08 | 03:39 | 03:06 | 0 | 714 |  | EXT | Нарушение формы кольцевого шва |  | (c)
62515.565 | 0 | -0.05 | -11.49 | -11.54 | -2198 | -1787 | -1837 | 32 |  | 5669 | Нарушение формы кольцевого шва | GWAN |  | 05:16 | 06:23 | 06:15 | 0 | 723 |  | EXT | Нарушение формы кольцевого шва |  | (c)
62527.055 | 0 | -0.056 | -11.425 | -11.481 | -839 | 1730 | 686 | 0 |  | 5670 | Нарушение формы кольцевого шва | GWAN |  | 08:41 | 03:35 | 12:47 | 0 | 3051 |  | EXT | Нарушение формы кольцевого шва |  | (c)
62549.282 | 10.802 | 10.729 | -0.028 | -0.101 | 2123 | 2229 | 2223 | 2123 | 13 | 5671 |  | CORR | GENE | 07:58 | 08:15 | 08:14 | 88 | 199 | 12 | EXT | Аномалия находится на упругопластическом изгибе: R=611 D, максимальное растяжение на 5.9 час. | 0.89 | (c)
62557.904 | 8.594 | 8.531 | -2.841 | -2.904 | 24 | 56 | 76 | 24 | 1715 | 5672 |  | CORR | GENE | 08:10 | 08:15 | 08:19 | 1189 | 104 | 12 | EXT | Аномалия находится на упругопластическом изгибе: R=465 D, максимальное растяжение на 5.8 час. | 0.98 | (c)
62617.84 | 0 | -0.045 | -11.265 | -11.31 | 968 | 1077 | 1139 | 920 |  | 5678 | Нарушение формы кольцевого шва | GWAN |  | 01:31 | 01:48 | 01:58 | 0 | 342 |  | EXT | Нарушение формы кольцевого шва |  | (c)
62617.84 | 0 | 0 | -11.265 | -11.265 | 1402 | 1681 | 1619 | 393 | 0 | 5678 | Смещение кромок | GWAN |  | 02:41 | 03:26 | 03:16 | 0 | 435 | 21 | EXT | Смещение кромок Наружу Величина смещения - 3.3 мм. |  | (c)
62617.84 | 0 | 0 | -11.265 | -11.265 | -2008 | -1689 | -1668 | 223 | 0 | 5678 | Смещение кромок | GWAN |  | 05:30 | 06:22 | 06:25 | 0 | 680 | 17 | EXT | Смещение кромок Наружу Величина смещения - 2.7 мм. |  | (c)
62617.84 | 0 | 0 | -11.265 | -11.265 | -706 | -575 | -576 | 445 | 0 | 5678 | Смещение кромок | GWAN |  | 09:01 | 09:22 | 09:22 | 0 | 260 | 18 | EXT | Смещение кромок Наружу Величина смещения - 2.8 мм. |  | (c)
62617.84 | 0 | -0.041 | -11.265 | -11.306 | 34 | 271 | 232 | 34 |  | 5678 | Нарушение формы кольцевого шва | GWAN |  | 11:00 | 11:38 | 11:32 | 0 | 396 |  | EXT | Нарушение формы кольцевого шва |  | (c)
62629.105 | 0 | 0 | -11.415 | -11.415 | 1552 | 1794 | 1755 | 273 | 0 | 5679 | Смещение кромок | GWAN |  | 04:58 | 05:37 | 05:30 | 0 | 405 | 15 | EXT | Смещение кромок Наружу Величина смещения - 2.4 мм. |  | (c)
62629.105 | 0 | -0.055 | -11.415 | -11.47 | -863 | -532 | -580 | 297 |  | 5679 | Нарушение формы кольцевого шва | GWAN |  | 10:28 | 11:21 | 11:13 | 0 | 566 |  | EXT | Нарушение формы кольцевого шва |  | (c)
62716.86 | 8.36 | 8.267 | -2.995 | -3.088 | 2220 | -2230 | -2229 | 0 | 2907 | 5686 |  | LWAN | AXGR | 04:35 | 04:37 | 04:37 | 181 | 25 |  | EXT | Эквивалент потери металла 10%. |  | (c)
62719.855 | 0 | 0 | -11.195 | -11.195 | 261 | 529 | 479 | 261 | 0 | 5687 | Смещение кромок | GWAN |  | 03:38 | 04:21 | 04:13 | 0 | 436 | 19 | EXT | Смещение кромок Наружу Величина смещения - 3 мм. |  | (c)
62719.855 | 0 | 0 | -11.195 | -11.195 | 1395 | 1586 | 1621 | 383 | 0 | 5687 | Смещение кромок | GWAN |  | 06:41 | 07:12 | 07:17 | 0 | 452 | 17 | EXT | Смещение кромок Наружу Величина смещения - 2.7 мм. |  | (c)
62731.05 | 0 | -0.05 | -11.32 | -11.37 | 268 | 589 | 612 | 268 |  | 5688 | Нарушение формы кольцевого шва | GWAN |  | 00:34 | 01:25 | 01:29 | 0 | 688 |  | EXT | Нарушение формы кольцевого шва |  | (c)
62731.05 | 0 | 0 | -11.32 | -11.32 | 1526 | 1841 | 2155 | 0 | 0 | 5688 |  | GWAN |  | 03:57 | 04:48 | 05:38 | 0 | 1258 |  | EXT | Место ремонта. |  | (c)
62745.719 | 3.349 | 3.115 | -8.331 | -8.565 | 1249 | 1353 | 1493 | 1249 | 3115 | 5689 |  | CORR | GENE | 09:53 | 10:09 | 10:32 | 267 | 488 | 15 | EXT |  | 0.93 | (c)
62786.915 | 0 | -0.027 | -11.345 | -11.372 | 1356 | 1718 | 1688 | 210 |  | 5694 | Нарушение формы кольцевого шва | GWAN |  | 05:12 | 06:10 | 06:05 | 0 | 664 |  | EXT | Нарушение формы кольцевого шва Аномалия находится на упругопластическом изгибе: R=664 D, максимальное растяжение на 11.9 час. |  | (c)
62786.915 | 0 | -0.015 | -11.345 | -11.36 | -2128 | -1724 | -1861 | 103 |  | 5694 | Нарушение формы кольцевого шва | GWAN |  | 07:49 | 08:54 | 08:32 | 0 | 533 |  | EXT | Нарушение формы кольцевого шва Аномалия находится на упругопластическом изгибе: R=664 D, максимальное растяжение на 11.9 час. |  | (c)
62786.915 | 0 | -0.05 | -11.345 | -11.395 | -1071 | -821 | -652 | 234 |  | 5694 | Нарушение формы кольцевого шва | GWAN |  | 10:40 | 11:20 | 11:47 | 0 | 836 |  | EXT | Нарушение формы кольцевого шва Аномалия находится на упругопластическом изгибе: R=664 D, максимальное растяжение на 11.9 час. |  | (c)
62790.921 | 4.006 | 3.76 | -7.339 | -7.585 | 1432 | 1700 | 1681 | 301 | 3760 | 5694 |  | DENT | GENE | 05:24 | 06:07 | 06:04 | 458 | 497 | 0.4 | N/A | Глубина вмятины: 6 мм (0,4%). Линейка: 46 см в (376 см; 06:07 ч:мин) Аномалия находится на упругопластическом изгибе. |  | (c)
62820.665 | 0 | -0.049 | -11.39 | -11.439 | 106 | 208 | 503 | 106 |  | 5697 | Нарушение формы кольцевого шва | GWAN |  | 11:44 | 00:00 | 12:48 | 0 | 792 |  | EXT | Нарушение формы кольцевого шва |  | (c)
62820.665 | 0 | -0.05 | -11.39 | -11.44 | 1079 | -1641 | 2046 | 0 |  | 5697 | Нарушение формы кольцевого шва | GWAN |  | 02:21 | 07:02 | 04:57 | 0 | 1934 |  | EXT | Нарушение формы кольцевого шва |  | (c)
62820.665 | 0 | -0.068 | -11.39 | -11.458 | -1359 | -244 | -759 | 159 |  | 5697 | Нарушение формы кольцевого шва | GWAN |  | 07:47 | 10:47 | 09:24 | 0 | 1199 |  | EXT | Нарушение формы кольцевого шва |  | (c)
62854.91 | 0 | -0.05 | -11.37 | -11.42 | 1447 | 1651 | 1847 | 0 |  | 5700 | Нарушение формы кольцевого шва | GWAN |  | 06:34 | 07:07 | 07:38 | 0 | 801 |  | EXT | Нарушение формы кольцевого шва |  | (c)
62866.28 | 0 | -0.055 | -11.375 | -11.43 | 685 | 1694 | 1591 | 0 |  | 5701 | Нарушение формы кольцевого шва | GWAN |  | 01:54 | 04:37 | 04:20 | 0 | 1812 |  | EXT | Нарушение формы кольцевого шва |  | (c)
62882.591 | 4.936 | 4.882 | -6.184 | -6.238 | 1485 | 1740 | 1743 | 229 | 4882 | 5702 |  | CORR | GENE | 05:20 | 06:01 | 06:02 | 174 | 517 | 10 | EXT |  | 0.9 | (c)
62888.775 | 0 | -0.05 | -11.365 | -11.415 | 2047 | 2074 | -1922 | 0 |  | 5703 | Нарушение формы кольцевого шва | GWAN |  | 05:04 | 05:08 | 06:23 | 0 | 985 |  | EXT | Нарушение формы кольцевого шва |  | (c)
62888.775 | 0 | -0.089 | -11.365 | -11.454 | -1242 | -1008 | -923 | 604 |  | 5703 | Нарушение формы кольцевого шва | GWAN |  | 08:13 | 08:51 | 09:04 | 0 | 638 |  | EXT | Нарушение формы кольцевого шва |  | (c)
62923.015 | 0 | -0.05 | -11.355 | -11.405 | 91 | 482 | 444 | 91 |  | 5706 | Нарушение формы кольцевого шва | GWAN |  | 01:38 | 02:42 | 02:35 | 0 | 706 |  | EXT | Нарушение формы кольцевого шва Аномалия находится на упругопластическом изгибе: R=596 D, максимальное растяжение на 6.1 час. |  | (c)
62923.015 | 0 | -0.034 | -11.355 | -11.389 | 1233 | 1721 | 1510 | 444 |  | 5706 | Нарушение формы кольцевого шва | GWAN |  | 04:43 | 06:02 | 05:28 | 0 | 553 |  | EXT | Нарушение формы кольцевого шва Аномалия находится на упругопластическом изгибе: R=596 D, максимальное растяжение на 6.1 час. |  | (c)
62923.015 | 0 | -0.028 | -11.355 | -11.383 | 2131 | -2227 | -2228 | 0 |  | 5706 | Нарушение формы кольцевого шва | GWAN |  | 07:08 | 07:24 | 07:24 | 0 | 205 |  | EXT | Нарушение формы кольцевого шва Аномалия находится на упругопластическом изгибе: R=596 D, максимальное растяжение на 6.1 час. |  | (c)
62979.256 | 11.176 | 11.142 | -0.029 | -0.063 | 1004 | 1151 | 1298 | 1004 | 12 | 5711 |  | CORR | GENE | 05:14 | 05:38 | 06:02 | 51 | 587 | 14 | EXT | Аномалия находится на упругопластическом изгибе: R=621 D, максимальное растяжение на 6.2 час. | 0.89 | (c)
62979.648 | 0.363 | 0.329 | -11.217 | -11.251 | -1121 | -1045 | -1016 | 910 | 329 | 5712 |  | CORR | GENE | 05:13 | 05:26 | 05:30 | 53 | 211 | 11 | EXT | Аномалия находится на упругопластическом изгибе: R=609 D, максимальное растяжение на 6.2 час. | 0.89 | (c)
63042.937 | 6.957 | 6.834 | -4.418 | -4.541 | 1571 | 1632 | 1651 | 499 | 4385 | 5717 |  | CORR | GENE | 05:49 | 05:59 | 06:02 | 156 | 160 | 13 | EXT |  | 0.9 | (c)
63069.9 | 0 | -0.05 | -11.36 | -11.41 | 2088 | -2214 | -2225 | 0 |  | 5720 | Нарушение формы кольцевого шва | GWAN |  | 04:06 | 04:32 | 04:30 | 0 | 296 |  | EXT | Нарушение формы кольцевого шва |  | (c)
63069.9 | 0 | -0.05 | -11.36 | -11.41 | -1257 | -790 | -817 | 377 |  | 5720 | Нарушение формы кольцевого шва | GWAN |  | 07:06 | 08:22 | 08:17 | 0 | 880 |  | EXT | Нарушение формы кольцевого шва |  | (c)
63081.26 | 0 | -0.044 | -11.46 | -11.504 | -222 | -116 | 412 | 0 |  | 5721 | Нарушение формы кольцевого шва | GWAN |  | 00:47 | 01:04 | 02:29 | 0 | 1268 |  | EXT | Нарушение формы кольцевого шва |  | (c)
63081.26 | 0 | -0.045 | -11.46 | -11.505 | 1358 | 1791 | 1680 | 228 |  | 5721 | Нарушение формы кольцевого шва | GWAN |  | 05:02 | 06:11 | 05:54 | 0 | 644 |  | EXT | Нарушение формы кольцевого шва |  | (c)
63082.178 | 0.918 | 0.886 | -10.542 | -10.574 | 1429 | 1794 | 1736 | 188 | 886 | 5721 |  | CORR | GENE | 05:13 | 06:12 | 06:03 | 75 | 613 | 10 | EXT |  | 0.89 | (c)
63086.86 | 5.6 | 5.582 | -5.86 | -5.878 | 1957 | 2007 | 2022 | 144 | 5582 | 5721 |  | CORR | CIGR | 06:38 | 06:46 | 06:49 | 38 | 129 | 10 | EXT |  | 0.89 | (c)
63115.229 | 11.074 | 10.945 | -0.296 | -0.425 | 1135 | 1401 | 1464 | 437 | 238 | 5723 |  | CORR | GENE | 05:17 | 05:60 | 06:10 | 187 | 659 | 14 | EXT |  | 0.91 | (c)
63115.525 | 0 | -0.038 | -11.39 | -11.428 | 1508 | 1689 | 1657 | 424 |  | 5724 | Вышлифовка на шве | GWAN | GENE | 02:52 | 03:22 | 03:16 | 67 | 299 | 19 | EXT | Вышлифовка на шве |  | (c)
63121.353 | 5.828 | 5.679 | -5.562 | -5.711 | 2205 | 2227 | 2224 | 0 | 5444 | 5724 |  | LWAN | AXGR | 04:45 | 04:49 | 04:48 | 267 | 38 |  | EXT | Эквивалент потери металла 10%. |  | (c)
63127.108 | 0.193 | 0.17 | -11.412 | -11.435 | 587 | 669 | 682 | 587 | 170 | 5725 |  | CORR | GENE | 04:46 | 04:59 | 05:01 | 51 | 189 | 13 | EXT | Аномалия находится на отводе. | 0.89 | (c)
63145.875 | 7.355 | 7.329 | -3.755 | -3.781 | 1501 | 1525 | 1529 | 674 | 3721 | 5726 |  | CORR | GENE | 05:51 | 05:55 | 05:56 | 60 | 55 | 11 | EXT |  | 0.89 | (c)
63146.225 | 7.705 | 7.674 | -3.405 | -3.436 | 1426 | 1601 | 1566 | 525 | 3405 | 5726 |  | CORR | CIGR | 05:39 | 06:07 | 06:02 | 31 | 279 | 14 | EXT |  | 0.89 | (c)
63154.805 | 5.175 | 5.167 | -6.145 | -6.153 | -2212 | -2172 | -2172 | 18 | 5167 | 5727 |  | CORR | CIGR | 06:57 | 07:03 | 07:03 | 20 | 81 | 12 | EXT |  | 0.89 | (c)
63160.95 | 0 | -0.055 | -11.355 | -11.41 | -383 | 150 | 596 | 0 |  | 5728 | Нарушение формы кольцевого шва | GWAN |  | 01:40 | 03:06 | 04:18 | 0 | 1958 |  | EXT | Нарушение формы кольцевого шва |  | (c)
63160.95 | 0 | -0.04 | -11.355 | -11.395 | 2019 | -2217 | 2228 | 0 |  | 5728 | Нарушение формы кольцевого шва | GWAN |  | 08:08 | 08:44 | 08:42 | 0 | 418 |  | EXT | Нарушение формы кольцевого шва |  | (c)
63160.95 | 0 | -0.045 | -11.355 | -11.4 | -1685 | -1508 | -1508 | 546 |  | 5728 | Нарушение формы кольцевого шва | GWAN |  | 10:10 | 10:39 | 10:39 | 0 | 354 |  | EXT | Нарушение формы кольцевого шва |  | (c)
63167.237 | 6.287 | 6.162 | -5.068 | -5.193 | 1302 | 1577 | 1533 | 467 | 4917 | 5728 |  | DENT | GENE | 06:12 | 06:57 | 06:49 | 276 | 461 | 0.4 | N/A | Глубина вмятины: 6 мм (0,4%). Линейка: 28 см в (616 см; 06:57 ч:мин) |  | (c)
63172.813 | 0.508 | 0.497 | -10.897 | -10.908 | 2135 | 2171 | 2177 | 11 | 497 | 5729 |  | CORR | CIGR | 06:50 | 06:55 | 06:56 | 19 | 84 | 10 | EXT |  | 0.89 | (c)
63182.529 | 10.224 | 10.215 | -1.181 | -1.19 | 1795 | 1849 | 1860 | 305 | 1162 | 5729 |  | CORR | CIGR | 05:55 | 06:03 | 06:05 | 28 | 131 | 11 | EXT |  | 0.89 | (c)
63194.67 | 0 | 0 | -11.46 | -11.46 | 1297 | 1742 | -1285 | 0 | 0 | 5731 |  | GWAN |  | 04:00 | 05:12 | 09:03 | 0 | 3757 |  | EXT | Место ремонта. |  | (c)
63229.22 | 0 | -0.044 | -11.34 | -11.384 | 1777 | 1891 | 2209 | 1777 |  | 5734 | Нарушение формы кольцевого шва | GWAN |  | 02:11 | 02:29 | 03:20 | 0 | 865 |  | EXT | Нарушение формы кольцевого шва |  | (c)
63229.22 | 0 | -0.065 | -11.34 | -11.405 | -1552 | -570 | -604 | 0 |  | 5734 | Нарушение формы кольцевого шва | GWAN |  | 05:13 | 07:52 | 07:46 | 0 | 1897 |  | EXT | Нарушение формы кольцевого шва |  | (c)
63263.355 | 0 | -0.05 | -11.52 | -11.57 | 1999 | 2216 | 2221 | 0 |  | 5737 | Нарушение формы кольцевого шва | GWAN |  | 04:44 | 05:19 | 05:20 | 0 | 444 |  | EXT | Нарушение формы кольцевого шва |  | (c)
63263.355 | 0 | -0.026 | -11.52 | -11.546 | -1052 | -304 | -536 | 19 |  | 5737 | Нарушение формы кольцевого шва | GWAN |  | 08:32 | 10:33 | 09:55 | 0 | 1032 |  | EXT | Нарушение формы кольцевого шва |  | (c)
63265.324 | 1.969 | 1.937 | -9.551 | -9.583 | 2008 | 2117 | 2174 | 0 | 1937 | 5737 |  | CORR | GENE | 04:46 | 05:03 | 05:13 | 49 | 332 | 12 | EXT |  | 0.89 | (c)
63274.875 | 0 | -0.05 | -11.365 | -11.415 | -772 | -597 | -520 | 267 |  | 5738 | Нарушение формы кольцевого шва | GWAN |  | 08:03 | 08:31 | 08:44 | 0 | 505 |  | EXT | Нарушение формы кольцевого шва |  | (c)
63297.895 | 0 | -0.029 | -11.005 | -11.034 | 258 | 1137 | 1307 | 258 |  | 5740 | Нарушение формы кольцевого шва | GWAN |  | 04:35 | 06:57 | 07:25 | 0 | 2099 |  | EXT | Нарушение формы кольцевого шва |  | (c)
63338.263 | 6.943 | 6.915 | -4.257 | -4.285 | 56 | 148 | 129 | 56 | 4092 | 5743 |  | CORR | GENE | 06:06 | 06:20 | 06:17 | 193 | 145 | 12 | EXT |  | 0.91 | (c)
63339.858 | 8.538 | 8.519 | -2.662 | -2.681 | 122 | 133 | 133 | 122 | 2645 | 5743 |  | CORR | PITT | 06:16 | 06:18 | 06:18 | 36 | 21 | 16 | EXT |  | 0.89 | (c)
63342.52 | 0 | -0.025 | -11.36 | -11.385 | -1184 | -609 | -593 | 1 |  | 5744 | Нарушение формы кольцевого шва | GWAN |  | 11:28 | 01:01 | 13:04 | 0 | 1183 |  | EXT | Нарушение формы кольцевого шва |  | (c)
63342.52 | 0 | -0.019 | -11.36 | -11.379 | 613 | 1248 | 1422 | 613 |  | 5744 | Нарушение формы кольцевого шва | GWAN |  | 04:18 | 06:01 | 06:29 | 0 | 1619 |  | EXT | Нарушение формы кольцевого шва |  | (c)
63344.539 | 2.019 | 1.961 | -9.341 | -9.399 | 1176 | 1288 | 1290 | 1176 | 1961 | 5744 |  | CORR | GENE | 05:49 | 06:07 | 06:08 | 79 | 228 | 10 | EXT |  | 0.89 | (c)
63352.66 | 10.14 | 10.119 | -1.22 | -1.241 | 65 | 100 | 134 | 65 | 1209 | 5744 |  | CORR | CIGR | 02:50 | 02:56 | 03:01 | 32 | 138 | 11 | EXT |  | 0.89 | (c)
63356.483 | 2.603 | 2.573 | -8.502 | -8.532 | 1933 | 2000 | 2035 | 93 | 2573 | 5745 |  | CORR | CIGR | 03:15 | 03:26 | 03:32 | 44 | 205 | 10 | EXT |  | 0.89 | (c)
63427.931 | 6.561 | 5.748 | -4.519 | -5.332 | 2144 | 2159 | 2173 | 29 | 3772 | 5751 |  | CORR | GENE | 05:14 | 05:17 | 05:19 | 1560 | 58 | 12 | EXT | Аномалия находится на упругопластическом изгибе: R=314 D, максимальное растяжение на 12 час. | 0.99 | (c)
63434.344 | 1.894 | 1.799 | -9.601 | -9.696 | 2109 | 2133 | 2128 | 83 | 1799 | 5752 |  | CORR | AXGR | 04:48 | 04:51 | 04:51 | 150 | 39 | 10 | EXT | Аномалия находится на упругопластическом изгибе: R=508 D, максимальное растяжение на 10.7 час. | 0.9 | (c)
63436.591 | 4.141 | 4.129 | -7.354 | -7.366 | -1980 | -1940 | -1938 | 250 | 4129 | 5752 |  | CORR | CIGR | 05:48 | 05:54 | 05:55 | 22 | 85 | 10 | EXT | Аномалия находится на упругопластическом изгибе: R=704 D, максимальное растяжение на 10 час. | 0.89 | (c)
63439.678 | 7.228 | 7.215 | -4.267 | -4.28 | -1226 | -1186 | -1177 | 1005 | 4254 | 5752 |  | CORR | CIGR | 07:49 | 07:56 | 07:57 | 26 | 98 | 10 | EXT |  | 0.89 | (c)
63450.642 | 6.697 | 5.793 | -4.678 | -5.582 | 2097 | 2180 | 2149 | 30 | 4419 | 5753 |  | CORR | GENE | 04:59 | 05:12 | 05:07 | 1163 | 103 | 12 | EXT | Аномалия находится на упругопластическом изгибе: R=420 D, максимальное растяжение на 7.5 час. | 0.98 | (c)
63453.66 | 9.715 | 9.692 | -1.66 | -1.683 | 2157 | -2180 | -2204 | 0 | 1610 | 5753 |  | CORR | GENE | 05:09 | 05:29 | 05:25 | 73 | 200 | 11 | EXT | Аномалия находится на упругопластическом изгибе: R=381 D, максимальное растяжение на 7.4 час. | 0.89 | (c)
63454.839 | 10.894 | 10.723 | -0.481 | -0.652 | 1828 | 1847 | 1860 | 339 | 411 | 5753 |  | CORR | GENE | 04:15 | 04:19 | 04:21 | 241 | 64 | 10 | EXT | Аномалия находится на упругопластическом изгибе: R=384 D, максимальное растяжение на 7.4 час. | 0.91 | (c)
63466.725 | 0 | 0 | -11.36 | -11.36 | 2181 | -2038 | -2035 | 0 | 0 | 5755 | Смещение кромок | GWAN |  | 04:12 | 04:51 | 04:51 | 0 | 491 | 20 | EXT | Смещение кромок Наружу Величина смещения - 3.1 мм. Аномалия находится на упругопластическом изгибе: R=441 D, максимальное растяжение на 7.5 час. |  | (c)
63466.725 | 0 | 0 | -11.36 | -11.36 | -1425 | -1239 | -1181 | 806 | 0 | 5755 | Смещение кромок | GWAN |  | 06:30 | 06:60 | 07:09 | 0 | 488 | 19 | EXT | Смещение кромок Вовнутрь Величина смещения - 3 мм. Аномалия находится на упругопластическом изгибе: R=441 D, максимальное растяжение на 7.5 час. |  | (c)
63523.083 | 10.988 | 10.924 | -0.422 | -0.486 | -458 | -130 | -175 | 0 | 354 | 5759 |  | CORR | GENE | 07:56 | 08:49 | 08:42 | 132 | 567 | 10 | EXT |  | 0.9 | (c)
63523.376 | 11.281 | 11.271 | -0.129 | -0.139 | -658 | -471 | -253 | 0 | 49 | 5759 |  | CORR | GENE | 07:24 | 07:54 | 08:30 | 90 | 809 | 12 | EXT |  | 0.89 | (c)
63534.83 | 0 | -0.05 | -11.125 | -11.175 | -495 | -186 | 66 | 0 |  | 5761 | Нарушение формы кольцевого шва | GWAN |  | 10:04 | 10:54 | 11:34 | 0 | 1123 |  | EXT | Нарушение формы кольцевого шва |  | (c)
63557.29 | 11.335 | 11.309 | -0.015 | -0.041 | 1653 | 1809 | 1871 | 1653 | 8 | 5762 |  | CORR | CIGR | 08:24 | 08:49 | 08:59 | 33 | 436 | 13 | EXT |  | 0.89 | (c)
63558.153 | 0.848 | 0.795 | -10.722 | -10.775 | -998 | -816 | -858 | 718 | 795 | 5763 |  | CORR | GENE | 06:30 | 06:60 | 06:53 | 73 | 280 | 12 | EXT | Аномалия находится на отводе. | 0.89 | (c)
63601.43 | 9.85 | 9.812 | -1.25 | -1.288 | -592 | -557 | -552 | 512 | 1240 | 5766 |  | CORR | GENE | 06:35 | 06:40 | 06:41 | 48 | 80 | 10 | EXT |  | 0.89 | (c)
63655.503 | 7.523 | 7.515 | -3.802 | -3.81 | 1044 | 1057 | 1061 | 1044 | 3794 | 5771 |  | CORR | CIGR | 07:25 | 07:27 | 07:28 | 16 | 34 | 12 | EXT |  | 0.89 | (c)
63656.2 | 8.22 | 8.208 | -3.105 | -3.117 | 157 | 234 | 227 | 157 | 3095 | 5771 |  | CORR | CIGR | 05:02 | 05:14 | 05:13 | 22 | 141 | 11 | EXT |  | 0.89 | (c)
63684.245 | 0 | -0.05 | -11.035 | -11.085 | 1054 | 1198 | 1625 | 35 |  | 5775 | Нарушение формы кольцевого шва | GWAN |  | 05:12 | 05:36 | 06:44 | 0 | 1141 |  | EXT | Нарушение формы кольцевого шва |  | (c)
63684.245 | 0 | -0.03 | -11.035 | -11.065 | -1658 | -1154 | -791 | 76 |  | 5775 | Нарушение формы кольцевого шва | GWAN |  | 09:54 | 11:16 | 12:14 | 0 | 1735 |  | EXT | Нарушение формы кольцевого шва |  | (c)
63692.63 | 8.385 | 8.34 | -2.65 | -2.695 | 1240 | 1290 | 1325 | 820 | 2628 | 5775 |  | CORR | GENE | 05:42 | 05:50 | 05:56 | 67 | 171 | 10 | EXT |  | 0.89 | (c)
63698.194 | 2.914 | 2.9 | -8.461 | -8.475 | 1898 | 1939 | 1944 | 240 | 2900 | 5776 |  | CORR | CIGR | 06:07 | 06:14 | 06:15 | 25 | 93 | 10 | EXT |  | 0.89 | (c)
63699.41 | 4.13 | 4.122 | -7.245 | -7.253 | 1904 | 1959 | 1956 | 222 | 4122 | 5776 |  | CORR | CIGR | 06:08 | 06:17 | 06:17 | 19 | 104 | 13 | EXT |  | 0.89 | (c)
63699.622 | 4.342 | 4.327 | -7.033 | -7.048 | 1774 | 1935 | 1913 | 179 | 4327 | 5776 |  | CORR | GENE | 05:47 | 06:13 | 06:10 | 58 | 278 | 10 | EXT |  | 0.89 | (c)
63700.14 | 4.86 | 4.844 | -6.515 | -6.531 | 1737 | 1783 | 1814 | 341 | 4844 | 5776 |  | CORR | CIGR | 05:41 | 05:49 | 05:54 | 22 | 153 | 10 | EXT |  | 0.89 | (c)
63700.338 | 5.058 | 5.038 | -6.317 | -6.337 | 1672 | 1901 | 1837 | 228 | 5038 | 5776 |  | CORR | CIGR | 05:31 | 06:08 | 05:58 | 44 | 330 | 11 | EXT |  | 0.89 | (c)
63706.753 | 0.098 | 0.089 | -11.312 | -11.321 | 1423 | 1478 | 1485 | 683 | 89 | 5777 |  | CORR | CIGR | 05:52 | 06:01 | 06:02 | 32 | 124 | 11 | EXT |  | 0.89 | (c)
63714.445 | 7.79 | 7.719 | -3.62 | -3.691 | 1357 | 1436 | 1429 | 729 | 3604 | 5777 |  | CORR | GENE | 05:41 | 05:54 | 05:53 | 87 | 144 | 12 | EXT | Аномалия находится на упругопластическом изгибе: R=572 D, максимальное растяжение на 11.5 час. | 0.89 | (c)
63717.633 | 10.978 | 10.919 | -0.432 | -0.491 | 1548 | 1627 | 1657 | 465 | 362 | 5777 |  | CORR | GENE | 06:12 | 06:25 | 06:30 | 129 | 218 | 10 | EXT | Аномалия находится на упругопластическом изгибе: R=339 D, максимальное растяжение на 11.6 час. | 0.9 | (c)
63717.826 | 11.171 | 11.157 | -0.239 | -0.253 | 1370 | 1377 | 1433 | 735 | 232 | 5777 |  | CORR | CIGR | 05:43 | 05:44 | 05:53 | 21 | 126 | 10 | EXT | Аномалия находится на упругопластическом изгибе: R=339 D, максимальное растяжение на 11.6 час. | 0.89 | (c)
63718.065 | 0 | -0.05 | -9.115 | -9.165 | 142 | 820 | 770 | 142 |  | 5778 | Нарушение формы кольцевого шва | GWAN |  | 11:36 | 01:25 | 13:17 | 0 | 1255 |  | EXT | Нарушение формы кольцевого шва Аномалия находится на упругопластическом изгибе: R=330 D, максимальное растяжение на 11.6 час. |  | (c)
63736.82 | 9.64 | 9.522 | -1.83 | -1.948 | 1490 | 1550 | 1560 | 601 | 1758 | 5779 |  | DENT | GENE | 04:33 | 04:42 | 04:44 | 190 | 140 | 0.8 | N/A | Глубина вмятины: 11 мм (0,8%). Линейка: 19 см в (952 см; 04:42 ч:мин) Аномалия находится на упругопластическом изгибе. |  | (c)
63761.31 | 0 | -0.05 | -11.34 | -11.39 | 382 | 762 | 827 | 382 |  | 5782 | Нарушение формы кольцевого шва | GWAN |  | 00:48 | 01:49 | 01:60 | 0 | 889 |  | EXT | Нарушение формы кольцевого шва |  | (c)
63761.31 | 0 | -0.05 | -11.34 | -11.39 | 1644 | -1352 | -1885 | 952 |  | 5782 | Нарушение формы кольцевого шва | GWAN |  | 04:11 | 08:08 | 06:42 | 0 | 1864 |  | EXT | Нарушение формы кольцевого шва |  | (c)
63772.65 | 0 | -0.022 | -11.445 | -11.467 | 900 | 1769 | 1657 | 900 |  | 5783 | Нарушение формы кольцевого шва | GWAN |  | 04:50 | 07:10 | 06:52 | 0 | 1515 |  | EXT | Нарушение формы кольцевого шва |  | (c)
63806.342 | 10.807 | 10.795 | -0.238 | -0.25 | 1093 | 1161 | 1200 | 1093 | 145 | 5785 |  | CORR | GENE | 04:07 | 04:18 | 04:25 | 105 | 215 | 12 | EXT | Аномалия находится на упругопластическом изгибе: R=319 D, максимальное растяжение на 6.1 час. | 0.89 | (c)
63824.759 | 7.114 | 7.1 | -4.556 | -4.57 | 576 | 612 | 630 | 576 | 4535 | 5787 |  | CORR | CIGR | 04:35 | 04:41 | 04:44 | 35 | 108 | 10 | EXT | Аномалия находится на отводе. | 0.89 | (c)
63863.69 | 0 | 0 | -11.74 | -11.74 | -1599 | -1517 | -1514 | 1428 | 0 | 5791 | Непровар / утяжина | GWAN |  | 05:35 | 05:49 | 05:49 | 0 | 171 | 16 | INT | Непровар / утяжина Аномалия находится на отводе. |  | (c)
63932.205 | 0 | 0 | -11.275 | -11.275 | 2082 | 2220 | -2218 | 2057 | 0 | 5797 |  | GWAN |  | 10:49 | 11:12 | 11:15 | 0 | 322 |  | EXT | Место ремонта. |  | (c)
63940.476 | 8.271 | 8.199 | -3.004 | -3.076 | -2194 | -2158 | -2155 | 2116 | 2943 | 5797 |  | DENT | GENE | 11:19 | 11:25 | 11:26 | 133 | 78 | 0.4 | N/A | Глубина вмятины: 6 мм (0,4%). Линейка: 13 см в (820 см; 11:25 ч:мин) |  | (c)
64061.103 | 3.998 | 3.955 | -7.097 | -7.14 | 2224 | -2122 | -2095 | 0 | 3955 | 5808 | Дефект проката | MIAN | GENE | 07:01 | 07:19 | 07:24 | 103 | 283 |  | INT | Дефект проката Эквивалент потери металла 11%. Аномалия находится на упругопластическом изгибе: R=744 D, максимальное растяжение на 6.7 час. |  | (c)
64097.381 | 6.046 | 6.018 | -5.349 | -5.377 | 470 | 996 | 861 | 470 | 5326 | 5812 |  | CORR | GENE | 02:15 | 03:39 | 03:18 | 51 | 781 | 10 | EXT |  | 0.89 | (c)
64098.833 | 7.498 | 7.488 | -3.897 | -3.907 | -1956 | -1841 | -1857 | 275 | 3871 | 5812 |  | CORR | CIGR | 07:43 | 08:02 | 07:59 | 36 | 197 | 12 | EXT |  | 0.89 | (c)
64112.012 | 9.282 | 9.062 | -2.108 | -2.328 | -372 | -357 | -339 | 305 | 2031 | 5813 |  | CORR | GENE | 08:33 | 08:36 | 08:39 | 297 | 66 | 15 | EXT |  | 0.94 | (c)
64115.034 | 0.914 | 0.807 | -10.566 | -10.673 | -1270 | -994 | -1070 | 870 | 807 | 5814 |  | CORR | GENE | 06:40 | 07:24 | 07:12 | 136 | 400 | 11 | EXT |  | 0.9 | (c)
64175.71 | 5.785 | 5.759 | -5.79 | -5.816 | 1314 | 1583 | 1529 | 1314 | 5712 | 5819 |  | CORR | GENE | 05:21 | 06:05 | 05:56 | 104 | 431 | 13 | EXT |  | 0.9 | (c)
64182.983 | 1.483 | 1.462 | -9.922 | -9.943 | 1174 | 1384 | 1317 | 1174 | 1462 | 5820 |  | CORR | GENE | 09:13 | 09:47 | 09:36 | 68 | 286 | 10 | EXT |  | 0.89 | (c)
64184.756 | 3.256 | 3.113 | -8.149 | -8.292 | -350 | -142 | -45 | 0 | 3113 | 5820 |  | CORR | GENE | 05:07 | 05:40 | 05:56 | 173 | 609 | 14 | EXT |  | 0.91 | (c)
64287.338 | 4.758 | 4.726 | -6.107 | -6.139 | -1243 | -950 | -1024 | 805 | 4726 | 5829 |  | CORR | GENE | 02:27 | 03:14 | 03:02 | 74 | 438 | 15 | EXT |  | 0.89 | (c)
64290.542 | 7.962 | 7.951 | -2.903 | -2.914 | -1126 | -1034 | -1032 | 938 | 2880 | 5829 |  | CORR | CIGR | 02:46 | 03:01 | 03:01 | 34 | 187 | 10 | EXT |  | 0.89 | (c)
64290.996 | 8.416 | 8.379 | -2.449 | -2.486 | -1585 | -1502 | -1466 | 1347 | 2436 | 5829 |  | CORR | CIGR | 01:32 | 01:45 | 01:51 | 50 | 238 | 11 | EXT |  | 0.89 | (c)
64293.348 | 10.768 | 10.699 | -0.097 | -0.166 | -1400 | -1003 | -1117 | 834 | 44 | 5829 |  | CORR | GENE | 02:02 | 03:06 | 02:47 | 122 | 566 | 11 | EXT |  | 0.9 | (c)
64294.646 | 1.201 | 1.18 | -10.434 | -10.455 | -719 | -643 | -621 | 524 | 1180 | 5830 |  | CORR | CIGR | 01:55 | 02:08 | 02:11 | 47 | 195 | 11 | EXT |  | 0.89 | (c)
64295.117 | 1.672 | 1.595 | -9.963 | -10.04 | -721 | -438 | -403 | 85 | 1595 | 5830 |  | CORR | GENE | 01:55 | 02:41 | 02:46 | 127 | 636 | 13 | EXT |  | 0.9 | (c)
64327.922 | 11.207 | 11.122 | -0.333 | -0.418 | -19 | 233 | 303 | 0 | 293 | 5832 |  | CORR | GENE | 07:22 | 08:02 | 08:14 | 125 | 644 | 10 | EXT |  | 0.9 | (c)
64328.299 | 0.044 | 0.039 | -10.746 | -10.751 | -659 | -471 | -116 | 0 | 39 | 5833 |  | CORR | GENE | 06:49 | 07:19 | 08:16 | 98 | 1086 | 11 | EXT |  | 0.89 | (c)
64328.677 | 0.422 | 0.376 | -10.368 | -10.414 | -259 | 121 | 34 | 0 | 376 | 5833 |  | CORR | GENE | 07:53 | 08:55 | 08:41 | 103 | 586 | 13 | EXT |  | 0.9 | (c)
64350.595 | 0 | 0 | -11.46 | -11.46 | 370 | 379 | 378 | 370 | 0 | 5835 | Непровар / утяжина | GWAN |  | 09:39 | 09:41 | 09:41 | 0 | 16 | 22 | INT | Непровар / утяжина |  | (c)
64363.673 | 1.618 | 1.556 | -9.287 | -9.349 | -2176 | -2134 | -2130 | 2083 | 1556 | 5836 |  | DENT | GENE | 04:31 | 04:38 | 04:39 | 118 | 93 | 0.6 | N/A | Глубина вмятины: 9 мм (0,6%). Линейка: 12 см в (156 см; 04:38 ч:мин) Аномалия находится вблизи дефекта потери металла. |  | (c)
64363.685 | 1.63 | 1.62 | -9.275 | -9.285 | -2130 | -2104 | -2105 | 2080 | 1620 | 5836 |  | GOUG | CIGR | 04:39 | 04:43 | 04:43 | 20 | 51 | 7 | EXT | Задир. |  | (c)
64413.961 | 6.406 | 6.329 | -4.599 | -4.676 | 1260 | 1297 | 1305 | 1260 | 4546 | 5840 |  | DENT | GENE | 03:46 | 03:52 | 03:54 | 130 | 91 | 0.4 | N/A | Глубина вмятины: 5 мм (0,4%). Линейка: 13 см в (633 см; 03:52 ч:мин) |  | (c)
64434.994 | 4.834 | 4.767 | -6.411 | -6.478 | -1138 | -1018 | -1033 | 928 | 4767 | 5842 |  | CORR | GENE | 03:30 | 03:50 | 03:47 | 92 | 210 | 10 | EXT |  | 0.89 | (c)
64441.405 | 0 | -0.05 | -11.47 | -11.52 | 1397 | -1693 | -1683 | 302 |  | 5843 | Нарушение формы кольцевого шва | GWAN |  | 10:43 | 02:24 | 14:26 | 0 | 2762 |  | EXT | Нарушение формы кольцевого шва |  | (c)
64441.405 | 0 | -0.067 | -11.47 | -11.537 | -25 | 157 | 554 | 0 |  | 5843 | Нарушение формы кольцевого шва | GWAN |  | 06:53 | 07:23 | 08:27 | 0 | 1158 |  | EXT | Нарушение формы кольцевого шва |  | (c)
64475.808 | 0.053 | 0.023 | -11.402 | -11.432 | -1572 | -1534 | -1527 | 1483 | 23 | 5846 |  | ARTD | GENE | 04:45 | 04:51 | 04:52 | 66 | 89 |  | EXT | Наплавка. |  | (c)
64515.735 | 7.745 | 7.556 | -3.72 | -3.909 | -1733 | -1692 | -1703 | 1672 | 3633 | 5849 |  | CORR | GENE | 04:16 | 04:23 | 04:21 | 276 | 61 | 11 | EXT | Аномалия находится на отводе. | 0.92 | (c)
64519.775 | 0.32 | 0.308 | -11 | -11.012 | 1741 | 1877 | 1842 | 1741 | 308 | 5850 |  | CORR | CIGR | 07:53 | 08:15 | 08:09 | 37 | 201 | 10 | EXT | Аномалия находится на отводе. | 0.89 | (c)
64520.984 | 1.529 | 1.512 | -9.791 | -9.808 | 1627 | 1802 | 1745 | 1627 | 1512 | 5850 |  | CORR | CIGR | 07:34 | 08:02 | 07:53 | 55 | 236 | 11 | EXT | Аномалия находится на отводе. | 0.89 | (c)
64521.35 | 1.895 | 1.666 | -9.425 | -9.654 | 1523 | 1578 | 1610 | 1523 | 1666 | 5850 |  | CORR | GENE | 07:17 | 07:26 | 07:31 | 283 | 174 | 13 | EXT | Аномалия находится на отводе. | 0.93 | (c)
64521.583 | 2.128 | 1.922 | -9.192 | -9.398 | 160 | 238 | 232 | 160 | 1922 | 5850 |  | CORR | GENE | 03:37 | 03:50 | 03:49 | 583 | 143 | 13 | EXT | Аномалия находится на отводе. | 0.96 | (c)
64521.893 | 2.438 | 2.419 | -8.882 | -8.901 | 1235 | 1344 | 1340 | 1235 | 2419 | 5850 |  | CORR | CIGR | 06:31 | 06:48 | 06:48 | 39 | 210 | 10 | EXT | Аномалия находится на отводе. | 0.89 | (c)
64523.261 | 3.806 | 3.715 | -7.514 | -7.605 | 1592 | 1742 | 1894 | 1592 | 3715 | 5850 |  | CORR | GENE | 07:29 | 07:53 | 08:17 | 107 | 603 | 11 | EXT | Аномалия находится на отводе. | 0.89 | (c)
64523.442 | 3.987 | 3.941 | -7.333 | -7.379 | 1793 | 1846 | 2007 | 1793 | 3941 | 5850 |  | CORR | GENE | 08:01 | 08:09 | 08:35 | 75 | 427 | 14 | EXT | Аномалия находится на отводе. | 0.89 | (c)
64523.799 | 4.344 | 3.946 | -6.976 | -7.374 | 22 | 68 | 90 | 22 | 3946 | 5850 |  | CORR | GENE | 03:15 | 03:22 | 03:26 | 737 | 136 | 13 | EXT | Аномалия находится на отводе. | 0.97 | (c)
64524.259 | 4.804 | 4.721 | -6.516 | -6.599 | 1777 | 2030 | 1953 | 1777 | 4721 | 5850 |  | CORR | GENE | 07:58 | 08:39 | 08:27 | 119 | 351 | 12 | EXT | Аномалия находится на отводе. | 0.9 | (c)
64525.307 | 5.852 | 5.468 | -5.468 | -5.852 | 1555 | 1605 | 1596 | 1555 | 5243 | 5850 |  | CORR | GENE | 07:23 | 07:31 | 07:29 | 609 | 82 | 13 | EXT | Аномалия находится на отводе. | 0.96 | (c)
64525.512 | 6.057 | 6.02 | -5.263 | -5.3 | 1922 | 2031 | 2028 | 1922 | 5215 | 5850 |  | CORR | GENE | 08:22 | 08:39 | 08:39 | 85 | 213 | 12 | EXT | Аномалия находится на отводе. | 0.89 | (c)
64525.519 | 6.064 | 6.045 | -5.256 | -5.275 | 1600 | 1656 | 1696 | 1600 | 5244 | 5850 |  | CORR | CIGR | 07:30 | 07:39 | 07:45 | 31 | 191 | 12 | EXT | Аномалия находится на отводе. | 0.89 | (c)
64525.97 | 6.515 | 6.492 | -4.805 | -4.828 | 1870 | 2025 | 2069 | 1870 | 4754 | 5850 |  | CORR | GENE | 08:13 | 08:38 | 08:45 | 74 | 397 | 11 | EXT | Аномалия находится на отводе. | 0.89 | (c)
64526.129 | 6.674 | 6.645 | -4.646 | -4.675 | 1506 | 1615 | 1629 | 1506 | 4606 | 5850 |  | CORR | GENE | 07:15 | 07:32 | 07:34 | 69 | 246 | 10 | EXT | Аномалия находится на отводе. | 0.89 | (c)
64526.263 | 6.808 | 6.778 | -4.512 | -4.542 | -110 | 496 | 258 | 0 | 4416 | 5850 |  | CORR | GENE | 02:54 | 04:32 | 03:53 | 126 | 736 | 13 | EXT | Аномалия находится на отводе. | 0.9 | (c)
64526.328 | 6.873 | 6.766 | -4.447 | -4.554 | 1734 | 2064 | 2022 | 1734 | 4393 | 5850 |  | CORR | GENE | 07:51 | 08:45 | 08:38 | 161 | 576 | 18 | EXT | Аномалия находится на отводе. | 0.91 | (c)
64526.494 | 7.039 | 6.738 | -4.281 | -4.582 | -2107 | -2091 | -2055 | 2004 | 4214 | 5850 |  | CORR | GENE | 09:32 | 09:34 | 09:40 | 368 | 103 | 11 | EXT | Аномалия находится на отводе. | 0.93 | (c)
64526.606 | 7.151 | 7.118 | -4.169 | -4.202 | 1531 | -2227 | 1963 | 1531 | 4030 | 5850 |  | CORR | GENE | 07:19 | 09:12 | 08:28 | 172 | 864 | 26 | EXT | Аномалия находится на отводе. | 0.93 | (c)
64526.937 | 7.482 | 7.329 | -3.838 | -3.991 | -219 | -51 | 132 | 0 | 3557 | 5850 |  | CORR | GENE | 02:36 | 03:03 | 03:33 | 434 | 703 | 12 | EXT | Аномалия находится на отводе. | 0.94 | (c)
64527.013 | 7.558 | 7.342 | -3.762 | -3.978 | 1510 | 1729 | 1927 | 1510 | 3750 | 5850 |  | CORR | GENE | 07:15 | 07:51 | 08:23 | 228 | 834 | 21 | EXT | Аномалия находится на отводе. | 0.94 | (c)
64527.301 | 7.846 | 7.79 | -3.474 | -3.53 | 1803 | 1840 | 1857 | 1803 | 3346 | 5850 |  | CORR | GENE | 08:03 | 08:09 | 08:11 | 184 | 108 | 10 | EXT | Аномалия находится на отводе. | 0.9 | (c)
64527.548 | 8.093 | 8.051 | -3.227 | -3.269 | -212 | -141 | -81 | 0 | 3218 | 5850 |  | CORR | CIGR | 02:37 | 02:49 | 02:58 | 51 | 263 | 13 | EXT | Аномалия находится на отводе. | 0.89 | (c)
64527.565 | 8.11 | 8.05 | -3.21 | -3.27 | 1967 | 2188 | 2119 | 1967 | 3169 | 5850 |  | CORR | GENE | 08:29 | 09:05 | 08:54 | 101 | 303 | 11 | EXT | Аномалия находится на отводе. | 0.89 | (c)
64527.726 | 8.271 | 8.253 | -3.049 | -3.067 | -194 | -103 | -53 | 0 | 3012 | 5850 |  | CORR | CIGR | 02:40 | 02:55 | 03:03 | 55 | 282 | 10 | EXT | Аномалия находится на отводе. | 0.89 | (c)
64540.18 | 0 | -0.011 | -10.96 | -10.971 | -948 | -595 | -655 | 362 |  | 5852 | Нарушение формы кольцевого шва | GWAN |  | 05:09 | 06:06 | 05:56 | 0 | 585 |  | EXT | Нарушение формы кольцевого шва Аномалия находится на упругопластическом изгибе: R=500 D, максимальное растяжение на 6 час. |  | (c)
64550.541 | 10.361 | 10.342 | -0.599 | -0.618 | -32 | 0 | 3 | 0 | 578 | 5852 |  | LWAN | PITT | 07:37 | 07:42 | 07:43 | 40 | 71 |  | INT | Эквивалент потери металла 12%. Аномалия находится на упругопластическом изгибе: R=416 D, максимальное растяжение на 5.8 час. |  | (c)
64553.917 | 2.777 | 2.752 | -8.673 | -8.698 | 513 | 584 | 574 | 513 | 2752 | 5853 |  | CORR | CIGR | 02:27 | 02:38 | 02:36 | 25 | 122 | 11 | EXT | Аномалия находится на упругопластическом изгибе: R=497 D, максимальное растяжение на 5.9 час. | 0.89 | (c)
64554.286 | 3.146 | 3.02 | -8.304 | -8.43 | -1793 | -1526 | -1494 | 1195 | 3020 | 5853 |  | CORR | GENE | 08:14 | 08:57 | 09:03 | 165 | 598 | 15 | EXT | Аномалия находится на упругопластическом изгибе: R=515 D, максимальное растяжение на 5.9 час. | 0.91 | (c)
64555.58 | 4.44 | 4.137 | -7.01 | -7.313 | -1720 | -1688 | -1695 | 1669 | 4137 | 5853 |  | CORR | GENE | 08:26 | 08:31 | 08:30 | 636 | 51 | 11 | EXT | Аномалия находится на упругопластическом изгибе: R=567 D, максимальное растяжение на 5.9 час. | 0.95 | (c)
64556.557 | 5.417 | 4.784 | -6.033 | -6.666 | -1713 | -1631 | -1651 | 1588 | 4784 | 5853 |  | CORR | GENE | 08:27 | 08:41 | 08:37 | 864 | 125 | 14 | EXT | Аномалия находится на упругопластическом изгибе: R=619 D, максимальное растяжение на 6 час. | 0.99 | (c)
64559.48 | 8.34 | 8.286 | -3.11 | -3.164 | 2212 | -2096 | -2090 | 1931 | 3090 | 5853 |  | CORR | GENE | 07:01 | 07:26 | 07:26 | 74 | 318 | 11 | EXT | Аномалия находится на упругопластическом изгибе: R=855 D, максимальное растяжение на 6.4 час. | 0.89 | (c)
64619.865 | 11.145 | 11.127 | -0.205 | -0.223 | -1608 | -1557 | -1558 | 622 | 188 | 5858 |  | CORR | CIGR | 07:46 | 07:55 | 07:54 | 35 | 99 | 10 | EXT |  | 0.89 | (c)
64639.592 | 9.332 | 9.318 | -1.953 | -1.967 | -1346 | -1304 | -1299 | 884 | 1940 | 5860 |  | CORR | CIGR | 07:26 | 07:33 | 07:34 | 27 | 95 | 10 | EXT |  | 0.89 | (c)
64639.968 | 9.708 | 9.699 | -1.577 | -1.586 | -1340 | -1286 | -1290 | 891 | 1567 | 5860 |  | CORR | CIGR | 07:27 | 07:36 | 07:35 | 19 | 99 | 10 | EXT |  | 0.89 | (c)
64642.43 | 0.885 | 0.826 | -10.475 | -10.534 | -2163 | -2151 | -2147 | 67 | 826 | 5861 |  | CORR | AXGR | 04:43 | 04:45 | 04:45 | 165 | 32 | 10 | EXT |  | 0.9 | (c)
64649.643 | 8.098 | 8.076 | -3.262 | -3.284 | -1666 | -1607 | -1593 | 565 | 3249 | 5861 |  | CORR | CIGR | 06:03 | 06:13 | 06:15 | 35 | 147 | 10 | EXT |  | 0.89 | (c)
64650.022 | 8.477 | 8.442 | -2.883 | -2.918 | -1975 | -1869 | -1802 | 255 | 2870 | 5861 |  | CORR | GENE | 05:13 | 05:30 | 05:41 | 48 | 347 | 12 | EXT |  | 0.89 | (c)
64660.882 | 7.977 | 7.88 | -3.448 | -3.545 | -2011 | -1995 | -1992 | 220 | 3331 | 5862 |  | CORR | AXGR | 07:58 | 08:01 | 08:01 | 214 | 37 | 10 | EXT |  | 0.91 | (c)
64672.759 | 8.429 | 8.359 | -3.186 | -3.256 | -675 | -645 | -648 | 622 | 2907 | 5863 |  | CORR | GENE | 07:48 | 07:53 | 07:52 | 349 | 53 | 10 | EXT | Аномалия находится на отводе. | 0.92 | (c)
64702.207 | 3.567 | 3.552 | -7.953 | -7.968 | -260 | -203 | -209 | 159 | 3552 | 5866 |  | CORR | CIGR | 07:29 | 07:38 | 07:37 | 29 | 101 | 10 | EXT |  | 0.89 | (c)
64783.914 | 6.864 | 6.834 | -4.551 | -4.581 | -1170 | -1042 | -1069 | 968 | 4491 | 5873 |  | CORR | GENE | 09:01 | 09:22 | 09:17 | 90 | 202 | 12 | EXT |  | 0.89 | (c)
64855.771 | 10.916 | 10.89 | -0.054 | -0.08 | 334 | 444 | 462 | 334 | 31 | 5879 |  | CORR | GENE | 07:13 | 07:31 | 07:34 | 49 | 256 | 15 | EXT | Аномалия находится на упругопластическом изгибе: R=620 D, максимальное растяжение на 9.9 час. | 0.89 | (c)
64867.209 | 0.109 | 0.071 | -11.291 | -11.329 | -1122 | -1011 | -990 | 859 | 71 | 5881 |  | CORR | GENE | 07:03 | 07:21 | 07:24 | 53 | 263 | 14 | EXT | Аномалия находится на упругопластическом изгибе: R=601 D, максимальное растяжение на 7.1 час. | 0.89 | (c)
64871.776 | 4.676 | 4.649 | -6.724 | -6.751 | -1620 | -1421 | -1423 | 610 | 4649 | 5881 |  | CORR | GENE | 05:43 | 06:15 | 06:15 | 101 | 395 | 14 | EXT | Аномалия находится на упругопластическом изгибе: R=434 D, максимальное растяжение на 6.8 час. | 0.91 | (c)
64874.898 | 7.798 | 7.769 | -3.602 | -3.631 | -1428 | -1276 | -1271 | 803 | 3570 | 5881 |  | CORR | GENE | 06:14 | 06:38 | 06:39 | 61 | 314 | 10 | EXT | Аномалия находится на упругопластическом изгибе: R=427 D, максимальное растяжение на 6.7 час. | 0.91 | (c)
64879.28 | 0.78 | 0.77 | -10.515 | -10.525 | -1811 | -1761 | -1755 | 419 | 770 | 5882 |  | CORR | CIGR | 05:32 | 05:41 | 05:42 | 23 | 113 | 11 | EXT | Аномалия находится на упругопластическом изгибе: R=482 D, максимальное растяжение на 6.6 час. | 0.89 | (c)
64885.089 | 6.589 | 6.572 | -4.706 | -4.723 | -1795 | -1598 | -1665 | 435 | 4659 | 5882 |  | CORR | GENE | 05:35 | 06:07 | 05:56 | 64 | 261 | 13 | EXT | Аномалия находится на упругопластическом изгибе: R=793 D, максимальное растяжение на 6.9 час. | 0.89 | (c)
64885.492 | 6.992 | 6.95 | -4.303 | -4.345 | -1772 | -1721 | -1650 | 458 | 4271 | 5882 |  | CORR | GENE | 05:39 | 05:47 | 05:58 | 74 | 244 | 10 | EXT | Аномалия находится на упругопластическом изгибе: R=832 D, максимальное растяжение на 7 час. | 0.89 | (c)
64885.748 | 7.248 | 7.053 | -4.047 | -4.242 | -1892 | -1774 | -1579 | 338 | 3980 | 5882 |  | CORR | GENE | 05:19 | 05:38 | 06:10 | 262 | 626 | 10 | EXT | Аномалия находится на упругопластическом изгибе: R=861 D, максимальное растяжение на 7.1 час. | 0.91 | (c)
64889.832 | 0.037 | 0.025 | -10.878 | -10.89 | 190 | 269 | 273 | 190 | 25 | 5883 |  | CORR | CIGR | 04:12 | 04:24 | 04:25 | 24 | 167 | 11 | EXT |  | 0.89 | (c)
64890.366 | 0.571 | 0.563 | -10.344 | -10.352 | 1681 | 1726 | 1728 | 1681 | 563 | 5883 |  | CORR | CIGR | 08:12 | 08:20 | 08:20 | 21 | 95 | 10 | EXT |  | 0.89 | (c)
64890.545 | 0.75 | 0.715 | -10.165 | -10.2 | 95 | 143 | 188 | 95 | 715 | 5883 |  | CORR | CIGR | 03:56 | 04:04 | 04:11 | 46 | 185 | 10 | EXT |  | 0.89 | (c)
64956.579 | 11.154 | 11.138 | -0.026 | -0.042 | -1385 | -1321 | -1318 | 1250 | 7 | 5888 |  | CORR | CIGR | 03:18 | 03:29 | 03:29 | 35 | 136 | 15 | EXT |  | 0.89 | (c)
64977.237 | 8.942 | 8.872 | -2.013 | -2.083 | 764 | 822 | 816 | 764 | 1951 | 5890 |  | DENT | GENE | 07:39 | 07:48 | 07:47 | 132 | 103 | 0.8 | N/A | Глубина вмятины: 12 мм (0,8%). Линейка: 13 см в (887 см; 07:48 ч:мин) Аномалия находится на упругопластическом изгибе. |  | (c)
64984.422 | 5.172 | 5.163 | -6.073 | -6.082 | -442 | -423 | -422 | 402 | 5163 | 5891 |  | CORR | CIGR | 07:49 | 07:52 | 07:52 | 17 | 40 | 10 | EXT | Аномалия находится на упругопластическом изгибе: R=351 D, максимальное растяжение на 6.5 час. | 0.89 | (c)
64990.559 | 0.064 | 0.052 | -10.701 | -10.713 | -1201 | -804 | -901 | 601 | 52 | 5892 |  | CORR | CIGR | 06:14 | 07:18 | 07:02 | 44 | 601 | 10 | EXT | Аномалия находится на упругопластическом изгибе: R=483 D, максимальное растяжение на 6.5 час. | 0.89 | (c)
64997.311 | 6.816 | 6.794 | -3.949 | -3.971 | -1898 | -1780 | -1795 | 1691 | 3931 | 5892 |  | CORR | CIGR | 04:21 | 04:41 | 04:38 | 40 | 206 | 10 | EXT | Аномалия находится на упругопластическом изгибе: R=940 D, максимальное растяжение на 6.3 час. | 0.89 | (c)
65001.24 | 10.745 | 10.683 | -0.02 | -0.082 | -2112 | -1459 | -1703 | 1294 | 9 | 5892 |  | CORR | GENE | 03:47 | 05:32 | 04:53 | 73 | 818 | 12 | EXT |  | 0.89 | (c)
65011.856 | 10.596 | 10.582 | -0.819 | -0.833 | -1459 | -1407 | -1403 | 1347 | 804 | 5893 |  | CORR | CIGR | 05:46 | 05:55 | 05:55 | 29 | 112 | 10 | EXT | Аномалия находится на отводе. | 0.89 | (c)
65037.154 | 2.424 | 2.41 | -8.666 | -8.68 | -1735 | -1680 | -1681 | 1626 | 2410 | 5896 |  | CORR | CIGR | 05:51 | 06:00 | 06:00 | 28 | 109 | 11 | EXT | Аномалия находится на отводе. | 0.89 | (c)
65037.779 | 3.049 | 3.044 | -8.041 | -8.046 | -1781 | -1698 | -1709 | 1636 | 3044 | 5896 |  | CORR | CIGR | 05:44 | 05:57 | 05:56 | 17 | 145 | 10 | EXT | Аномалия находится на отводе. | 0.89 | (c)
65044.044 | 9.314 | 9.301 | -1.776 | -1.789 | -1770 | -1712 | -1710 | 1649 | 1757 | 5896 |  | CORR | CIGR | 05:46 | 05:55 | 05:55 | 32 | 121 | 11 | EXT | Аномалия находится на отводе. | 0.89 | (c)
65044.465 | 9.735 | 9.726 | -1.355 | -1.364 | -1929 | -1895 | -1890 | 1852 | 1346 | 5896 |  | CORR | CIGR | 05:20 | 05:26 | 05:26 | 18 | 77 | 10 | EXT | Аномалия находится на отводе. | 0.89 | (c)
65044.74 | 10.01 | 10.006 | -1.08 | -1.084 | -1822 | -1742 | -1700 | 1578 | 1062 | 5896 |  | CORR | CIGR | 05:37 | 05:50 | 05:57 | 22 | 244 | 10 | EXT | Аномалия находится на отводе. | 0.89 | (c)
65046.02 | 0.2 | 0.17 | -2.47 | -2.5 | 1374 | 1432 | 1478 | 1374 | 170 | 5897 |  | CORR | GENE | 05:43 | 05:53 | 06:00 | 79 | 209 | 10 | EXT |  | 0.89 | (c)
65046.977 | 1.157 | 1.136 | -1.513 | -1.534 | 1343 | 1398 | 1451 | 1343 | 1136 | 5897 |  | CORR | CIGR | 05:38 | 05:47 | 05:56 | 46 | 216 | 10 | EXT |  | 0.89 | (c)
65047.115 | 1.295 | 1.249 | -1.375 | -1.421 | -1571 | -1524 | -1520 | 1469 | 1249 | 5897 |  | ARTD | GENE | 09:48 | 09:56 | 09:56 | 90 | 102 |  | EXT | Наплавка. |  | (c)
65048.43 | 2.61 | 2.585 | -0.06 | -0.085 | -2021 | -1482 | -1688 | 1356 | 24 | 5897 |  | ARTD | GENE | 08:35 | 10:02 | 09:29 | 61 | 664 |  | EXT | Наплавка/вышлифовка 10%. |  | (c)
65053.497 | 5.007 | 4.986 | -3.023 | -3.044 | 156 | 252 | 240 | 156 | 2970 | 5898 |  | CORR | GENE | 06:01 | 06:16 | 06:14 | 74 | 167 | 10 | EXT |  | 0.89 | (c)
65054.804 | 6.314 | 6.28 | -1.716 | -1.75 | 85 | 143 | 152 | 85 | 1692 | 5898 |  | CORR | GENE | 05:49 | 05:59 | 06:00 | 58 | 135 | 12 | EXT |  | 0.89 | (c)
65055.441 | 6.951 | 6.91 | -1.079 | -1.12 | 83 | 250 | 199 | 83 | 1034 | 5898 |  | CORR | GENE | 05:49 | 06:16 | 06:08 | 86 | 231 | 10 | EXT |  | 0.89 | (c)
65055.77 | 7.28 | 7.246 | -0.75 | -0.784 | 27 | 96 | 146 | 27 | 728 | 5898 |  | CORR | GENE | 05:40 | 05:51 | 05:59 | 56 | 238 | 12 | EXT |  | 0.89 | (c)
65055.978 | 7.488 | 7.455 | -0.542 | -0.575 | 305 | 348 | 420 | 305 | 533 | 5898 |  | CORR | CIGR | 06:25 | 06:32 | 06:43 | 42 | 229 | 11 | EXT |  | 0.89 | (c)
65056.365 | 7.875 | 7.818 | -0.155 | -0.212 | -119 | 91 | 90 | 0 | 124 | 5898 |  | CORR | GENE | 05:16 | 05:50 | 05:50 | 88 | 417 | 13 | EXT |  | 0.89 | (c)
65059.026 | 2.506 | 2.492 | -9.079 | -9.093 | -201 | -117 | -135 | 70 | 2492 | 5899 |  | CORR | CIGR | 06:04 | 06:17 | 06:14 | 30 | 131 | 11 | EXT |  | 0.89 | (c)
65059.255 | 2.735 | 2.723 | -8.85 | -8.862 | 160 | 201 | 207 | 160 | 2723 | 5899 |  | CORR | CIGR | 07:02 | 07:09 | 07:10 | 28 | 96 | 10 | EXT |  | 0.89 | (c)
65059.26 | 2.74 | 2.726 | -8.845 | -8.859 | -158 | -112 | -90 | 23 | 2726 | 5899 |  | CORR | CIGR | 06:11 | 06:18 | 06:21 | 25 | 135 | 10 | EXT |  | 0.89 | (c)
65062.622 | 6.102 | 6.088 | -5.483 | -5.497 | -516 | -461 | -461 | 406 | 5469 | 5899 |  | CORR | CIGR | 05:13 | 05:22 | 05:22 | 28 | 110 | 11 | EXT |  | 0.89 | (c)
65065.369 | 8.849 | 8.804 | -2.736 | -2.781 | -393 | -289 | -257 | 122 | 2718 | 5899 |  | CORR | GENE | 05:33 | 05:49 | 05:55 | 63 | 271 | 10 | EXT |  | 0.89 | (c)
65067.188 | 10.668 | 10.458 | -0.917 | -1.127 | 61 | 77 | 91 | 61 | 564 | 5899 |  | CORR | GENE | 06:46 | 06:49 | 06:51 | 563 | 60 | 13 | EXT |  | 0.96 | (c)
65067.456 | 10.936 | 10.921 | -0.649 | -0.664 | 97 | 183 | 209 | 97 | 632 | 5899 |  | CORR | CIGR | 06:52 | 07:06 | 07:10 | 32 | 223 | 10 | EXT |  | 0.89 | (c)
65067.632 | 11.112 | 11.082 | -0.473 | -0.503 | 295 | 469 | 408 | 295 | 436 | 5899 |  | CORR | GENE | 07:24 | 07:52 | 07:42 | 67 | 225 | 10 | EXT |  | 0.89 | (c)
65068.227 | 0.122 | 0.1 | -11.148 | -11.17 | 732 | 877 | 928 | 732 | 100 | 5900 |  | CORR | GENE | 07:11 | 07:34 | 07:42 | 88 | 391 | 13 | EXT |  | 0.89 | (c)
65068.567 | 0.462 | 0.381 | -10.808 | -10.889 | 759 | 875 | 955 | 759 | 381 | 5900 |  | CORR | GENE | 07:15 | 07:34 | 07:46 | 102 | 391 | 10 | EXT |  | 0.89 | (c)
65068.911 | 0.806 | 0.706 | -10.464 | -10.564 | 706 | 745 | 876 | 706 | 706 | 5900 |  | CORR | GENE | 07:06 | 07:12 | 07:34 | 112 | 340 | 10 | EXT |  | 0.89 | (c)
65070.32 | 2.215 | 2.142 | -9.055 | -9.128 | 739 | 845 | 845 | 739 | 2142 | 5900 |  | CORR | GENE | 07:12 | 07:29 | 07:29 | 95 | 211 | 10 | EXT |  | 0.89 | (c)
65070.484 | 2.379 | 2.363 | -8.891 | -8.907 | 648 | 840 | 792 | 648 | 2363 | 5900 |  | CORR | GENE | 06:57 | 07:28 | 07:20 | 52 | 286 | 10 | EXT |  | 0.89 | (c)
65071.084 | 2.979 | 2.964 | -8.291 | -8.306 | 1002 | 1154 | 1144 | 1002 | 2964 | 5900 |  | CORR | CIGR | 07:54 | 08:19 | 08:17 | 34 | 284 | 10 | EXT |  | 0.89 | (c)
65071.828 | 3.723 | 3.712 | -7.547 | -7.558 | 879 | 927 | 923 | 879 | 3712 | 5900 |  | CORR | CIGR | 07:34 | 07:42 | 07:41 | 21 | 89 | 11 | EXT |  | 0.89 | (c)
65073.087 | 4.982 | 4.94 | -6.288 | -6.33 | 879 | 968 | 997 | 879 | 4940 | 5900 |  | CORR | GENE | 07:34 | 07:49 | 07:53 | 95 | 237 | 10 | EXT |  | 0.89 | (c)
65114.144 | 11.569 | 11.551 | -0.061 | -0.079 | -1769 | -1660 | -1646 | 1523 | 38 | 5903 | Дефект проката | MIAN | CIGR | 10:10 | 10:28 | 10:30 | 41 | 247 |  | INT | Дефект проката Эквивалент потери металла 10%. Аномалия находится на отводе. |  | (c)
65148.693 | 11.203 | 11.102 | -0.062 | -0.163 | 1938 | 1956 | 1955 | 258 | 7 | 5906 |  | ARTD | AXGR | 05:37 | 05:40 | 05:40 | 156 | 34 |  | EXT | Эквивалент потери металла 10%. |  | (c)
65150.506 | 1.751 | 1.738 | -9.564 | -9.577 | 1772 | 1941 | 1881 | 241 | 1738 | 5907 |  | CORR | CIGR | 06:30 | 06:57 | 06:48 | 25 | 217 | 10 | EXT |  | 0.89 | (c)
65157.254 | 8.499 | 8.481 | -2.816 | -2.834 | 575 | 630 | 636 | 575 | 2791 | 5907 |  | CORR | CIGR | 03:17 | 03:26 | 03:27 | 43 | 122 | 10 | EXT |  | 0.89 | (c)
65163.687 | 3.617 | 3.606 | -7.703 | -7.714 | 2037 | 2076 | 2085 | 96 | 3606 | 5908 |  | CORR | CIGR | 07:34 | 07:40 | 07:42 | 26 | 98 | 10 | EXT |  | 0.89 | (c)
65168.341 | 8.271 | 8.235 | -3.049 | -3.085 | 544 | 731 | 688 | 544 | 3024 | 5908 |  | CORR | GENE | 03:33 | 04:03 | 03:56 | 61 | 289 | 10 | EXT |  | 0.89 | (c)
65171.337 | 11.267 | 11.232 | -0.053 | -0.088 | 86 | 206 | 264 | 86 | 44 | 5908 |  | CORR | CIGR | 02:19 | 02:39 | 02:48 | 44 | 355 | 10 | EXT |  | 0.89 | (c)
65177.026 | 5.636 | 5.612 | -5.969 | -5.993 | 595 | 791 | 780 | 595 | 5612 | 5909 | Дефект проката | MIAN | GENE | 04:27 | 04:59 | 04:57 | 61 | 370 |  | EXT | Дефект проката Эквивалент потери металла 10%. Аномалия находится на отводе. |  | (c)
65182.929 | 11.539 | 11.511 | -0.066 | -0.094 | 409 | 450 | 471 | 409 | 66 | 5909 |  | CORR | CIGR | 03:57 | 04:04 | 04:08 | 28 | 125 | 10 | EXT | Аномалия находится на отводе. | 0.89 | (c)
65183.029 | 0.034 | 0.023 | -11.311 | -11.322 | -354 | -255 | -193 | 32 | 23 | 5910 |  | CORR | GENE | 09:13 | 09:29 | 09:39 | 57 | 322 | 10 | EXT |  | 0.89 | (c)
65183.48 | 0.485 | 0.46 | -10.86 | -10.885 | -704 | -638 | -624 | 545 | 460 | 5910 |  | CORR | CIGR | 08:17 | 08:27 | 08:29 | 44 | 159 | 10 | EXT |  | 0.89 | (c)
65189.388 | 6.393 | 6.276 | -4.952 | -5.069 | -2213 | -1946 | -1833 | 18 | 4781 | 5910 |  | CORR | GENE | 04:13 | 04:56 | 05:14 | 288 | 759 | 11 | EXT |  | 0.92 | (c)
65190.73 | 7.735 | 7.707 | -3.61 | -3.638 | -1925 | -1049 | -1404 | 305 | 3445 | 5910 |  | CORR | GENE | 04:59 | 07:21 | 06:24 | 193 | 1042 | 10 | EXT |  | 0.9 | (c)
65191.182 | 8.187 | 8.132 | -3.158 | -3.213 | -2139 | -1837 | -1817 | 92 | 3125 | 5910 |  | CORR | GENE | 04:25 | 05:14 | 05:17 | 88 | 645 | 10 | EXT |  | 0.89 | (c)
65191.798 | 8.803 | 8.78 | -2.542 | -2.565 | 1703 | 1920 | 1899 | 136 | 2516 | 5910 |  | CORR | GENE | 02:45 | 03:20 | 03:17 | 49 | 391 | 10 | EXT |  | 0.89 | (c)
65191.847 | 8.852 | 8.638 | -2.493 | -2.707 | -2018 | -1296 | -1551 | 213 | 2338 | 5910 |  | CORR | GENE | 04:45 | 06:41 | 05:60 | 369 | 934 | 10 | EXT |  | 0.93 | (c)
65191.977 | 8.982 | 8.97 | -2.363 | -2.375 | 1542 | 1601 | 1597 | 580 | 2352 | 5910 |  | CORR | CIGR | 02:19 | 02:29 | 02:28 | 23 | 109 | 10 | EXT |  | 0.89 | (c)
65192.694 | 9.699 | 9.646 | -1.646 | -1.699 | 1347 | 1521 | 1473 | 632 | 1626 | 5910 |  | CORR | GENE | 01:48 | 02:16 | 02:08 | 73 | 251 | 11 | EXT |  | 0.89 | (c)
65193.664 | 10.669 | 10.648 | -0.676 | -0.697 | 1942 | 2053 | 2104 | 0 | 637 | 5910 |  | CORR | GENE | 03:24 | 03:42 | 03:50 | 60 | 323 | 10 | EXT |  | 0.89 | (c)
65194.315 | 11.32 | 11.226 | -0.025 | -0.119 | -1922 | -1639 | -1507 | 309 | 10 | 5910 |  | CORR | GENE | 05:00 | 05:46 | 06:07 | 109 | 829 | 15 | EXT |  | 0.9 | (c)
65205.816 | 0.076 | 0.03 | -10.954 | -11 | 1819 | -2229 | 2203 | 0 | 30 | 5912 |  | CORR | GENE | 06:03 | 07:10 | 07:05 | 104 | 767 | 13 | EXT | Аномалия находится на упругопластическом изгибе: R=540 D, максимальное растяжение на 5.8 час. | 0.89 | (c)
65207.442 | 1.702 | 1.671 | -9.328 | -9.359 | -1851 | -1545 | -1664 | 379 | 1671 | 5912 |  | CORR | GENE | 08:11 | 09:00 | 08:41 | 62 | 374 | 10 | EXT | Аномалия находится на упругопластическом изгибе: R=501 D, максимальное растяжение на 5.8 час. | 0.89 | (c)
65208.061 | 2.321 | 2.306 | -8.709 | -8.724 | -2028 | -1926 | -1913 | 202 | 2306 | 5912 |  | CORR | GENE | 07:42 | 07:59 | 08:01 | 64 | 230 | 12 | EXT | Аномалия находится на упругопластическом изгибе: R=491 D, максимальное растяжение на 5.8 час. | 0.89 | (c)
65209.343 | 3.603 | 3.478 | -7.427 | -7.552 | 1405 | 1756 | 1669 | 298 | 3478 | 5912 |  | CORR | GENE | 04:56 | 05:53 | 05:39 | 195 | 527 | 10 | EXT | Аномалия находится на упругопластическом изгибе: R=470 D, максимальное растяжение на 5.8 час. | 0.91 | (c)
65213.212 | 7.472 | 7.355 | -3.558 | -3.675 | 875 | 1603 | 1399 | 307 | 3259 | 5912 |  | CORR | GENE | 03:31 | 05:28 | 04:55 | 416 | 1048 | 10 | EXT | Аномалия находится на упругопластическом изгибе: R=373 D, максимальное растяжение на 6.3 час. | 1.03 | (b)
65216.872 | 0.102 | 0.079 | -11.323 | -11.346 | -543 | -496 | -492 | 440 | 79 | 5913 |  | CORR | CIGR | 07:15 | 07:23 | 07:23 | 28 | 103 | 12 | EXT | Аномалия находится на упругопластическом изгибе: R=352 D, максимальное растяжение на 6.3 час. | 0.89 | (c)
65228.02 | 11.25 | 11.24 | -0.175 | -0.185 | -400 | -347 | -345 | 290 | 162 | 5913 |  | CORR | CIGR | 07:38 | 07:47 | 07:47 | 23 | 110 | 11 | EXT | Аномалия находится на упругопластическом изгибе: R=749 D, максимальное растяжение на 5.9 час. | 0.89 | (c)
65246.615 | 7.325 | 7.313 | -4.11 | -4.122 | 179 | 230 | 236 | 179 | 4093 | 5915 |  | CORR | CIGR | 03:56 | 04:05 | 04:06 | 29 | 114 | 10 | EXT |  | 0.89 | (c)
65246.731 | 7.441 | 7.43 | -3.994 | -4.005 | 282 | 330 | 328 | 282 | 3985 | 5915 |  | CORR | CIGR | 04:13 | 04:21 | 04:21 | 20 | 92 | 11 | EXT |  | 0.89 | (c)
65255.195 | 4.47 | 4.433 | -6.775 | -6.812 | 1808 | 2013 | 1979 | 81 | 4433 | 5916 |  | CORR | GENE | 07:48 | 08:21 | 08:15 | 104 | 342 | 12 | EXT |  | 0.89 | (c)
65258.317 | 7.592 | 7.544 | -3.653 | -3.701 | 1510 | 1675 | 1622 | 496 | 3626 | 5916 |  | CORR | GENE | 06:60 | 07:26 | 07:18 | 75 | 225 | 11 | EXT |  | 0.89 | (c)
65259.926 | 9.201 | 9.079 | -2.044 | -2.166 | 1769 | 2011 | 2028 | 0 | 2025 | 5916 |  | CORR | GENE | 07:42 | 08:21 | 08:23 | 141 | 517 | 10 | EXT |  | 0.9 | (c)
65260.291 | 9.566 | 9.449 | -1.679 | -1.796 | 2128 | 2154 | 2148 | 63 | 1592 | 5916 |  | CORR | AXGR | 08:40 | 08:44 | 08:43 | 204 | 39 | 14 | EXT |  | 0.92 | (c)
65261.238 | 10.513 | 10.494 | -0.732 | -0.751 | 810 | 872 | 918 | 810 | 680 | 5916 |  | CORR | GENE | 05:07 | 05:17 | 05:24 | 71 | 218 | 11 | EXT |  | 0.89 | (c)
65270.884 | 8.914 | 8.887 | -2.376 | -2.403 | -679 | -640 | -610 | 540 | 2364 | 5917 |  | GOUG | CIGR | 09:31 | 09:38 | 09:42 | 39 | 139 | 9 | EXT | Задир. |  | (c)
65279.936 | 6.676 | 6.505 | -4.734 | -4.905 | -1986 | -1966 | -1965 | 245 | 4685 | 5918 |  | CORR | AXGR | 04:40 | 04:43 | 04:43 | 220 | 42 | 11 | EXT |  | 0.91 | (c)
65280.842 | 7.582 | 7.413 | -3.828 | -3.997 | -1801 | -1596 | -1577 | 430 | 3661 | 5918 |  | DENT | GENE | 05:10 | 05:43 | 05:46 | 336 | 447 | 0.8 | N/A | Глубина вмятины: 12 мм (0,8%). Линейка: 34 см в (741 см; 05:43 ч:мин) |  | (c)
65281.321 | 8.061 | 8.052 | -3.349 | -3.358 | -1342 | -1292 | -1307 | 889 | 3333 | 5918 |  | CORR | CIGR | 06:24 | 06:32 | 06:30 | 25 | 69 | 11 | EXT |  | 0.89 | (c)
65281.976 | 8.716 | 8.704 | -2.694 | -2.706 | -1794 | -1747 | -1729 | 436 | 2686 | 5918 |  | CORR | CIGR | 05:11 | 05:19 | 05:21 | 20 | 130 | 11 | EXT |  | 0.89 | (c)
65283.336 | 10.076 | 10.048 | -1.334 | -1.362 | -1488 | -1426 | -1428 | 742 | 1324 | 5918 |  | CORR | CIGR | 06:00 | 06:10 | 06:10 | 38 | 120 | 10 | EXT |  | 0.89 | (c)
65283.887 | 10.627 | 10.607 | -0.783 | -0.803 | -1595 | -1518 | -1547 | 636 | 773 | 5918 |  | CORR | CIGR | 05:43 | 05:56 | 05:51 | 30 | 96 | 10 | EXT |  | 0.89 | (c)
65287.417 | 2.747 | 2.736 | -8.883 | -8.894 | -193 | -132 | -133 | 73 | 2736 | 5919 |  | CORR | CIGR | 06:02 | 06:12 | 06:12 | 34 | 119 | 10 | EXT |  | 0.89 | (c)
65300.384 | 4.084 | 4.012 | -6.981 | -7.053 | -2106 | -2055 | -2048 | 1991 | 4012 | 5920 |  | DENT | GENE | 07:07 | 07:16 | 07:17 | 122 | 115 | 1 | N/A | Глубина вмятины: 14 мм (1,0%). Линейка: 12 см в (401 см; 07:16 ч:мин) |  | (c)
65320.719 | 2.229 | 2.201 | -8.976 | -9.004 | -1950 | -1590 | -1725 | 280 | 2201 | 5922 |  | CORR | GENE | 05:31 | 06:29 | 06:08 | 78 | 451 | 11 | EXT |  | 0.89 | (c)
65321.244 | 2.754 | 2.701 | -8.451 | -8.504 | -2114 | -1730 | -1715 | 116 | 2701 | 5922 |  | CORR | GENE | 05:05 | 06:07 | 06:09 | 131 | 799 | 11 | EXT |  | 0.9 | (c)
65321.665 | 3.175 | 3.145 | -8.03 | -8.06 | -1830 | -1750 | -1693 | 400 | 3145 | 5922 |  | CORR | CIGR | 05:51 | 06:04 | 06:13 | 45 | 275 | 10 | EXT |  | 0.89 | (c)
65321.886 | 3.396 | 3.375 | -7.809 | -7.83 | -1761 | -1664 | -1670 | 469 | 3375 | 5922 |  | CORR | CIGR | 06:02 | 06:17 | 06:16 | 43 | 181 | 10 | EXT |  | 0.89 | (c)
65322.055 | 3.565 | 3.549 | -7.64 | -7.656 | -1898 | -1784 | -1774 | 332 | 3549 | 5922 |  | CORR | CIGR | 05:40 | 05:58 | 05:60 | 31 | 248 | 11 | EXT |  | 0.89 | (c)
65322.144 | 3.654 | 3.638 | -7.551 | -7.567 | -1831 | -1782 | -1744 | 399 | 3638 | 5922 |  | CORR | GENE | 05:50 | 05:58 | 06:04 | 50 | 174 | 15 | EXT |  | 0.89 | (c)
65322.453 | 3.963 | 3.892 | -7.242 | -7.313 | -2007 | -1792 | -1752 | 224 | 3892 | 5922 |  | CORR | GENE | 05:22 | 05:57 | 06:03 | 97 | 509 | 12 | EXT |  | 0.89 | (c)
65322.613 | 4.123 | 4.107 | -7.082 | -7.098 | -2227 | -2150 | -2145 | 3 | 4107 | 5922 |  | CORR | CIGR | 04:46 | 04:59 | 04:60 | 35 | 165 | 10 | EXT |  | 0.89 | (c)
65323.338 | 4.848 | 4.661 | -6.357 | -6.544 | -1925 | -1695 | -1702 | 306 | 4661 | 5922 |  | CORR | GENE | 05:35 | 06:12 | 06:11 | 204 | 445 | 11 | EXT |  | 0.91 | (c)
65323.446 | 4.956 | 4.92 | -6.249 | -6.285 | -2053 | -1835 | -1829 | 178 | 4920 | 5922 |  | CORR | GENE | 05:15 | 05:50 | 05:51 | 147 | 447 | 10 | EXT |  | 0.9 | (c)
65323.986 | 5.496 | 5.477 | -5.709 | -5.728 | -1830 | -1602 | -1670 | 401 | 5477 | 5922 |  | CORR | GENE | 05:51 | 06:27 | 06:16 | 61 | 321 | 10 | EXT |  | 0.89 | (c)
65325.789 | 7.299 | 7.285 | -3.906 | -3.92 | -1678 | -1575 | -1578 | 553 | 3883 | 5922 |  | CORR | CIGR | 06:15 | 06:32 | 06:31 | 37 | 200 | 11 | EXT |  | 0.89 | (c)
65326.846 | 8.356 | 8.334 | -2.849 | -2.871 | -1638 | -1585 | -1554 | 592 | 2822 | 5922 |  | CORR | GENE | 06:22 | 06:30 | 06:35 | 49 | 169 | 10 | EXT |  | 0.89 | (c)
65327.514 | 9.024 | 8.998 | -2.181 | -2.207 | -1756 | -1655 | -1670 | 475 | 2161 | 5922 |  | CORR | CIGR | 06:03 | 06:19 | 06:16 | 46 | 172 | 10 | EXT |  | 0.89 | (c)
65334.651 | 4.956 | 4.935 | -6.384 | -6.405 | -947 | -870 | -874 | 801 | 4935 | 5923 |  | CORR | CIGR | 07:02 | 07:14 | 07:14 | 33 | 146 | 11 | EXT |  | 0.89 | (c)
65340.968 | 11.273 | 11.261 | -0.067 | -0.079 | -1149 | -1073 | -1096 | 1044 | 56 | 5923 |  | CORR | CIGR | 06:29 | 06:41 | 06:38 | 23 | 105 | 12 | EXT |  | 0.89 | (c)
65341.103 | 0.068 | 0.046 | -11.312 | -11.334 | 2034 | -2173 | -2219 | 0 | 46 | 5924 |  | CORR | GENE | 06:29 | 07:10 | 07:02 | 111 | 418 | 10 | EXT |  | 0.89 | (c)
65341.108 | 0.073 | 0.051 | -11.307 | -11.329 | 1063 | 1160 | 1190 | 914 | 51 | 5924 |  | CORR | GENE | 03:52 | 04:08 | 04:13 | 48 | 253 | 13 | EXT |  | 0.89 | (c)
65342.073 | 1.038 | 1.01 | -10.342 | -10.37 | -2104 | -1999 | -2010 | 127 | 1010 | 5924 |  | CORR | CIGR | 07:21 | 07:38 | 07:36 | 46 | 187 | 10 | EXT |  | 0.89 | (c)
65342.541 | 1.506 | 1.475 | -9.874 | -9.905 | 1852 | 2008 | 2042 | 0 | 1475 | 5924 |  | CORR | GENE | 05:59 | 06:25 | 06:30 | 84 | 379 | 11 | EXT |  | 0.89 | (c)
65342.721 | 1.686 | 1.669 | -9.694 | -9.711 | 1727 | 1913 | 1889 | 180 | 1669 | 5924 |  | CORR | GENE | 05:39 | 06:09 | 06:05 | 82 | 324 | 10 | EXT |  | 0.89 | (c)
65344.636 | 3.601 | 3.583 | -7.779 | -7.797 | -2223 | -2125 | -2110 | 7 | 3583 | 5924 |  | CORR | GENE | 07:02 | 07:17 | 07:20 | 57 | 226 | 11 | EXT |  | 0.89 | (c)
65344.76 | 3.725 | 3.687 | -7.655 | -7.693 | 1341 | 1397 | 1429 | 714 | 3687 | 5924 |  | CORR | GENE | 04:37 | 04:46 | 04:51 | 50 | 175 | 10 | EXT |  | 0.89 | (c)
65344.832 | 3.797 | 3.746 | -7.583 | -7.634 | 1971 | 2061 | 2094 | 14 | 3746 | 5924 |  | CORR | GENE | 06:19 | 06:33 | 06:38 | 73 | 245 | 10 | EXT |  | 0.89 | (c)
65345.165 | 4.13 | 4.071 | -7.25 | -7.309 | 2131 | -2145 | -2086 | 0 | 4071 | 5924 |  | CORR | GENE | 06:44 | 07:14 | 07:24 | 78 | 487 | 13 | EXT |  | 0.89 | (c)
65345.417 | 4.382 | 4.318 | -6.998 | -7.062 | -2189 | -2112 | -2017 | 42 | 4318 | 5924 |  | CORR | GENE | 07:07 | 07:20 | 07:35 | 78 | 344 | 10 | EXT |  | 0.89 | (c)
65345.666 | 4.631 | 4.528 | -6.749 | -6.852 | 2131 | 2190 | 2163 | 35 | 4528 | 5924 |  | CORR | GENE | 06:44 | 06:54 | 06:50 | 220 | 64 | 15 | EXT |  | 0.92 | (c)
65346.794 | 5.759 | 5.733 | -5.621 | -5.647 | -2183 | -2127 | -2101 | 47 | 5604 | 5924 |  | CORR | CIGR | 07:08 | 07:17 | 07:21 | 43 | 165 | 10 | EXT |  | 0.89 | (c)
65348.456 | 7.421 | 7.361 | -3.959 | -4.019 | 1919 | 1999 | 2143 | 0 | 3948 | 5924 |  | CORR | GENE | 06:10 | 06:23 | 06:46 | 71 | 448 | 11 | EXT |  | 0.89 | (c)
65348.575 | 7.54 | 7.475 | -3.84 | -3.905 | 1116 | 1271 | 1447 | 452 | 3784 | 5924 |  | CORR | GENE | 04:01 | 04:26 | 04:54 | 121 | 662 | 10 | EXT |  | 0.89 | (c)
65349.223 | 8.188 | 8.175 | -3.192 | -3.205 | 2004 | 2138 | 2093 | 48 | 3150 | 5924 |  | CORR | GENE | 06:24 | 06:46 | 06:38 | 55 | 178 | 10 | EXT |  | 0.89 | (c)
65349.386 | 8.351 | 8.264 | -3.029 | -3.116 | 1195 | 1469 | 1510 | 406 | 2919 | 5924 |  | CORR | GENE | 04:13 | 04:58 | 05:04 | 197 | 629 | 11 | EXT |  | 0.91 | (c)
65488.715 | 1.38 | 1.259 | -10.205 | -10.326 | -170 | -158 | -139 | 108 | 1259 | 5937 |  | CORR | GENE | 06:59 | 07:01 | 07:04 | 279 | 62 | 10 | EXT | Аномалия находится на упругопластическом изгибе: R=352 D, максимальное растяжение на 11.6 час. | 0.92 | (c)
65575.698 | 10.138 | 10.127 | -1.072 | -1.083 | 1433 | 1473 | 1493 | 1433 | 1059 | 5944 |  | CORR | CIGR | 06:27 | 06:34 | 06:37 | 24 | 121 | 10 | EXT |  | 0.89 | (c)
65576.527 | 10.967 | 10.95 | -0.243 | -0.26 | 1246 | 1315 | 1312 | 1246 | 201 | 5944 |  | CORR | GENE | 05:57 | 06:08 | 06:08 | 59 | 133 | 10 | EXT |  | 0.89 | (c)
65634.423 | 0 | -0.055 | -10.342 | -10.397 | 1016 | 1280 | 1260 | 727 |  | 5950а | Вышлифовка на шве | GWAN | GENE | 02:43 | 03:26 | 03:23 | 100 | 487 | 13 | EXT | Вышлифовка на шве |  | (c)
65651.556 | 6.791 | 6.773 | -4.544 | -4.562 | -2214 | -2149 | -2160 | 16 | 4533 | 5951 |  | CORR | CIGR | 05:36 | 05:47 | 05:45 | 29 | 108 | 10 | EXT |  | 0.89 | (c)
65655.721 | 10.956 | 10.026 | -0.379 | -1.309 | -2218 | -2218 | -2190 | 12 | 195 | 5951 |  | CORR | GENE | 05:35 | 05:35 | 05:40 | 1114 | 56 | 12 | EXT |  | 0.98 | (c)
65691.21 | 1 | 0.417 | -9.655 | -10.238 | -2197 | -2166 | -2159 | 33 | 417 | 5955 |  | CORR | GENE | 04:31 | 04:36 | 04:37 | 804 | 76 | 10 | EXT |  | 0.95 | (c)
65696.08 | 5.87 | 5.844 | -4.785 | -4.811 | -1148 | -1076 | -1087 | 1026 | 4770 | 5955 |  | CORR | CIGR | 07:20 | 07:32 | 07:30 | 41 | 122 | 10 | EXT |  | 0.89 | (c)
65791.508 | 0.018 | 0.016 | -11.672 | -11.674 | 1257 | 1308 | 1586 | 1257 | 16 | 5964 |  | CORR | GENE | 08:04 | 08:12 | 08:57 | 96 | 658 | 11 | EXT |  | 0.89 | (c)
65826.304 | 11.484 | 11.448 | -0.141 | -0.177 | 2199 | -2057 | -2060 | 1858 | 59 | 5966 |  | CORR | GENE | 04:43 | 05:16 | 05:15 | 118 | 404 | 10 | EXT |  | 0.89 | (c)
65826.465 | 0.02 | 0.014 | -11.475 | -11.481 | -154 | 262 | 86 | 0 | 14 | 5967 |  | CORR | GENE | 05:03 | 06:10 | 05:41 | 102 | 481 | 13 | EXT |  | 0.89 | (c)
65910.197 | 5.537 | 5.529 | -5.803 | -5.811 | -243 | -212 | -209 | 174 | 5529 | 5974 |  | CORR | CIGR | 06:46 | 06:51 | 06:51 | 19 | 69 | 12 | EXT |  | 0.89 | (c)
65919.658 | 3.658 | 3.65 | -7.627 | -7.635 | 65 | 94 | 97 | 65 | 3650 | 5975 |  | CORR | CIGR | 06:32 | 06:37 | 06:38 | 21 | 65 | 10 | EXT |  | 0.89 | (c)
65962.838 | 3.333 | 3.315 | -7.897 | -7.915 | -1492 | -1390 | -1397 | 739 | 3315 | 5979 |  | CORR | CIGR | 05:43 | 05:60 | 05:59 | 26 | 190 | 10 | EXT |  | 0.89 | (c)
66073.435 | 2.08 | 2.002 | -9.145 | -9.223 | 310 | 367 | 387 | 310 | 2002 | 5989 |  | CORR | GENE | 07:15 | 07:24 | 07:27 | 94 | 153 | 12 | EXT |  | 0.89 | (c)
66074.108 | 2.753 | 2.728 | -8.472 | -8.497 | -286 | -207 | -214 | 142 | 2728 | 5989 |  | CORR | CIGR | 05:38 | 05:51 | 05:50 | 38 | 144 | 10 | EXT |  | 0.89 | (c)
66131.891 | 4.986 | 4.962 | -6.604 | -6.628 | 1021 | 1068 | 1104 | 1021 | 4962 | 5994 |  | CORR | CIGR | 05:48 | 05:55 | 06:01 | 34 | 166 | 10 | EXT | Аномалия находится на отводе. | 0.89 | (c)
66174.424 | 3.284 | 3.256 | -8.001 | -8.029 | -444 | -366 | -357 | 271 | 3256 | 5998 |  | CORR | CIGR | 05:44 | 05:56 | 05:58 | 38 | 172 | 10 | EXT | Аномалия находится на упругопластическом изгибе: R=352 D, максимальное растяжение на 0.3 час. | 0.89 | (c)
66191.013 | 8.588 | 8.578 | -2.572 | -2.582 | 686 | 739 | 731 | 686 | 2549 | 5999 |  | CORR | CIGR | 07:47 | 07:56 | 07:54 | 33 | 89 | 10 | EXT | Аномалия находится на упругопластическом изгибе: R=472 D, максимальное растяжение на 0.5 час. | 0.89 | (c)
66192.679 | 10.254 | 10.237 | -0.906 | -0.923 | 822 | 832 | 841 | 822 | 884 | 5999 |  | CORR | PITT | 08:09 | 08:11 | 08:12 | 39 | 37 | 15 | EXT | Аномалия находится на упругопластическом изгибе: R=571 D, максимальное растяжение на 0.6 час. | 0.89 | (c)
66193.754 | 0.169 | 0.111 | -11.261 | -11.319 | -139 | 156 | 60 | 0 | 111 | 6000 |  | CORR | GENE | 06:38 | 07:25 | 07:09 | 70 | 396 | 15 | EXT | Аномалия находится на упругопластическом изгибе: R=674 D, максимальное растяжение на 0.6 час. | 0.89 | (c)
66193.919 | 0.334 | 0.272 | -11.096 | -11.158 | -223 | -65 | -109 | 0 | 272 | 6000 |  | CORR | GENE | 06:24 | 06:49 | 06:42 | 88 | 228 | 10 | EXT | Аномалия находится на упругопластическом изгибе: R=709 D, максимальное растяжение на 0.6 час. | 0.89 | (c)
66194.234 | 0.649 | 0.544 | -10.781 | -10.886 | -193 | -156 | -66 | 0 | 544 | 6000 |  | CORR | GENE | 06:29 | 06:35 | 06:49 | 118 | 252 | 10 | EXT | Аномалия находится на упругопластическом изгибе: R=741 D, максимальное растяжение на 0.6 час. | 0.89 | (c)
66205.588 | 0.573 | 0.555 | -10.572 | -10.59 | 1230 | 1289 | 1295 | 1230 | 555 | 6001 |  | CORR | CIGR | 05:43 | 05:53 | 05:54 | 33 | 130 | 10 | EXT |  | 0.89 | (c)
66227.39 | 0 | -0.008 | -11.575 | -11.583 | 474 | 601 | 616 | 474 |  | 6003 | Нарушение формы кольцевого шва | GWAN |  | 04:41 | 05:02 | 05:04 | 0 | 284 |  | EXT | Нарушение формы кольцевого шва Аномалия находится на отводе. |  | (c)
66239.029 | 0.064 | 0.049 | -11.171 | -11.186 | -633 | -496 | -486 | 340 | 49 | 6004 |  | CORR | CIGR | 07:26 | 07:48 | 07:49 | 31 | 293 | 11 | EXT | Аномалия находится на отводе. | 0.89 | (c)
66248.023 | 9.058 | 8.239 | -2.177 | -2.996 | 147 | 226 | 307 | 147 | 2113 | 6004 |  | CORR | GENE | 09:32 | 09:44 | 09:57 | 883 | 319 | 10 | EXT | Аномалия находится на отводе. | 0.96 | (c)
66266.394 | 5.099 | 5.075 | -6.416 | -6.44 | 1349 | 1464 | 1464 | 651 | 5075 | 6006 |  | CORR | CIGR | 05:37 | 05:55 | 05:55 | 40 | 231 | 10 | EXT |  | 0.89 | (c)
66272.81 | 0 | 0 | -11.465 | -11.465 | -959 | -745 | -699 | 440 | 0 | 6007 | Смещение кромок | GWAN |  | 07:43 | 08:17 | 08:25 | 0 | 519 | 21 | EXT | Смещение кромок Наружу Величина смещения - 3.3 мм. |  | (c)
66287.137 | 2.862 | 2.786 | -8.573 | -8.649 | 2065 | 2098 | 2094 | 106 | 2786 | 6008 |  | CORR | GENE | 04:06 | 04:11 | 04:11 | 172 | 59 | 11 | EXT |  | 0.9 | (c)
66379.754 | 6.094 | 6.059 | -5.561 | -5.596 | 1955 | 2077 | 2116 | 1955 | 5520 | 6016 |  | CORR | GENE | 06:09 | 06:29 | 06:35 | 76 | 322 | 11 | EXT |  | 0.89 | (c)
66499.15 | 0 | 0 | -11.215 | -11.215 | 180 | 503 | 484 | 180 | 0 | 6027 | Смещение кромок | GWAN |  | 01:10 | 02:02 | 01:59 | 0 | 608 | 15 | EXT | Смещение кромок Наружу Величина смещения - 2.4 мм. |  | (c)
66601.215 | 0 | -0.032 | -11.215 | -11.247 | -258 | 92 | 36 | 0 |  | 6036 | Нарушение формы кольцевого шва | GWAN |  | 00:24 | 01:21 | 01:12 | 0 | 587 |  | EXT | Нарушение формы кольцевого шва |  | (c)
66631.647 | 7.962 | 7.937 | -3.333 | -3.358 | 1677 | 1757 | 1762 | 384 | 3305 | 6038 |  | CORR | GENE | 03:14 | 03:27 | 03:27 | 53 | 169 | 15 | EXT |  | 0.89 | (c)
66680.004 | 10.879 | 10.858 | -0.246 | -0.267 | 13 | 106 | 147 | 13 | 217 | 6042 |  | CORR | GENE | 04:44 | 04:59 | 05:06 | 50 | 268 | 11 | EXT |  | 0.89 | (c)
66680.717 | 0.467 | 0.456 | -10.413 | -10.424 | -1864 | -1792 | -1792 | 367 | 456 | 6043 |  | CORR | CIGR | 05:32 | 05:44 | 05:44 | 24 | 144 | 10 | EXT |  | 0.89 | (c)
66691.28 | 0.15 | 0.126 | -10.58 | -10.604 | -1439 | -1352 | -1304 | 791 | 126 | 6044 |  | CORR | GENE | 07:12 | 07:26 | 07:34 | 65 | 269 | 10 | EXT | Аномалия находится на упругопластическом изгибе: R=778 D, максимальное растяжение на 7.6 час. | 0.89 | (c)
66713.175 | 0 | -0.046 | -11.1 | -11.146 | 54 | 199 | 231 | 54 |  | 6046 | Нарушение формы кольцевого шва | GWAN |  | 01:11 | 01:34 | 01:40 | 0 | 355 |  | EXT | Нарушение формы кольцевого шва Аномалия находится на упругопластическом изгибе: R=522 D, максимальное растяжение на 7.4 час. |  | (c)
66735.67 | 0 | 0 | -11.425 | -11.425 | 1245 | 1664 | 1662 | 151 | 0 | 6048 | Смещение кромок | GWAN |  | 04:27 | 05:34 | 05:34 | 0 | 834 | 16 | EXT | Смещение кромок Наружу Величина смещения - 2.5 мм. |  | (c)
66743.305 | 7.635 | 7.622 | -3.79 | -3.803 | 1387 | 1445 | 1442 | 734 | 3781 | 6048 |  | CORR | CIGR | 04:49 | 04:59 | 04:58 | 22 | 109 | 10 | EXT |  | 0.89 | (c)
66768.146 | 1.391 | 1.382 | -10.029 | -10.038 | -1290 | -1258 | -1250 | 941 | 1382 | 6051 |  | CORR | CIGR | 06:53 | 06:58 | 06:59 | 19 | 80 | 10 | EXT |  | 0.89 | (c)
66768.928 | 2.173 | 2.017 | -9.247 | -9.403 | 2131 | 2173 | 2157 | 48 | 2017 | 6051 |  | CORR | GENE | 04:05 | 04:11 | 04:09 | 359 | 52 | 11 | EXT |  | 0.93 | (c)
66770.373 | 3.618 | 3.393 | -7.802 | -8.027 | -1337 | -1306 | -1298 | 893 | 3393 | 6051 |  | CORR | GENE | 06:45 | 06:50 | 06:51 | 409 | 79 | 13 | EXT |  | 0.95 | (c)
66771.03 | 4.275 | 4.256 | -7.145 | -7.164 | -1291 | -1259 | -1261 | 939 | 4256 | 6051 |  | CORR | GENE | 06:52 | 06:58 | 06:57 | 280 | 60 | 13 | EXT |  | 0.93 | (c)
66775.503 | 8.748 | 8.715 | -2.672 | -2.705 | -1067 | -1002 | -1010 | 952 | 2664 | 6051 |  | CORR | CIGR | 07:28 | 07:39 | 07:38 | 41 | 116 | 10 | EXT |  | 0.89 | (c)
66812.52 | 0.29 | 0.099 | -10.875 | -11.066 | -1005 | -991 | -957 | 910 | 99 | 6055 |  | CORR | GENE | 07:10 | 07:12 | 07:17 | 230 | 95 | 10 | EXT |  | 0.91 | (c)
66813.3 | 1.07 | 1.005 | -10.095 | -10.16 | -1964 | -1955 | -1954 | 267 | 1005 | 6055 |  | CORR | AXGR | 04:35 | 04:36 | 04:36 | 127 | 20 | 14 | EXT |  | 0.9 | (c)
66813.874 | 1.644 | 1.634 | -9.521 | -9.531 | -1966 | -1932 | -1929 | 265 | 1634 | 6055 |  | CORR | CIGR | 04:35 | 04:40 | 04:40 | 18 | 74 | 11 | EXT |  | 0.89 | (c)
66814.081 | 1.851 | 1.817 | -9.314 | -9.348 | -1969 | -1960 | -1957 | 261 | 1817 | 6055 |  | CORR | AXGR | 04:34 | 04:36 | 04:36 | 107 | 24 | 12 | EXT |  | 0.89 | (c)
66822.092 | 9.862 | 9.853 | -1.303 | -1.312 | -1521 | -1474 | -1437 | 710 | 1289 | 6055 |  | CORR | CIGR | 05:46 | 05:54 | 05:60 | 23 | 167 | 10 | EXT |  | 0.89 | (c)
66825.292 | 1.897 | 1.886 | -9.523 | -9.534 | -1679 | -1649 | -1643 | 552 | 1886 | 6056 |  | CORR | CIGR | 07:35 | 07:40 | 07:41 | 19 | 72 | 10 | EXT |  | 0.89 | (c)
66833.266 | 9.871 | 9.777 | -1.549 | -1.643 | 2168 | 2169 | 2176 | 47 | 1477 | 6056 |  | LWAN | AXSL | 05:56 | 05:56 | 05:57 | 166 | 15 |  | EXT | Эквивалент потери металла 12%. |  | (c)
66834.815 | 0 | 0 | -11.305 | -11.305 | -344 | 626 | 300 | 0 | 0 | 6057 | Смещение кромок | GWAN |  | 09:43 | 00:19 | 11:27 | 0 | 1289 | 16 | EXT | Смещение кромок Вовнутрь Величина смещения - 2.6 мм. |  | (c)
66834.815 | 0 | -0.034 | -11.305 | -11.339 | -1221 | -716 | -819 | 416 |  | 6057 | Нарушение формы кольцевого шва | GWAN |  | 07:21 | 08:43 | 08:26 | 0 | 805 |  | EXT | Нарушение формы кольцевого шва |  | (c)
66835.807 | 0.992 | 0.983 | -10.313 | -10.322 | -1149 | -1110 | -1107 | 1065 | 983 | 6057 |  | CORR | CIGR | 07:33 | 07:39 | 07:40 | 19 | 85 | 10 | EXT |  | 0.89 | (c)
66838.376 | 3.561 | 3.548 | -7.744 | -7.757 | -1430 | -1398 | -1389 | 801 | 3548 | 6057 |  | CORR | CIGR | 06:48 | 06:53 | 06:54 | 27 | 82 | 10 | EXT |  | 0.89 | (c)
66845.967 | 11.152 | 11.132 | -0.153 | -0.173 | -1486 | -1380 | -1373 | 744 | 134 | 6057 |  | CORR | CIGR | 06:39 | 06:56 | 06:57 | 39 | 226 | 10 | EXT |  | 0.89 | (c)
66847.663 | 1.543 | 1.536 | -9.432 | -9.439 | -1254 | -1190 | -1163 | 976 | 1536 | 6058 |  | CORR | CIGR | 06:20 | 06:31 | 06:35 | 19 | 182 | 10 | EXT |  | 0.89 | (c)
66853.914 | 7.794 | 7.785 | -3.181 | -3.19 | -1809 | -1762 | -1743 | 422 | 3173 | 6058 |  | CORR | CIGR | 04:51 | 04:58 | 05:01 | 17 | 131 | 11 | EXT |  | 0.89 | (c)
66859.043 | 1.948 | 1.938 | -9.492 | -9.502 | 1738 | 1770 | 1778 | 413 | 1938 | 6059 |  | CORR | CIGR | 07:07 | 07:12 | 07:14 | 21 | 80 | 12 | EXT |  | 0.89 | (c)
66859.686 | 2.591 | 2.555 | -8.849 | -8.885 | 1726 | 1868 | 1879 | 199 | 2555 | 6059 |  | CORR | GENE | 07:05 | 07:28 | 07:30 | 61 | 305 | 11 | EXT |  | 0.89 | (c)
66868.113 | 11.018 | 10.634 | -0.422 | -0.806 | 825 | 848 | 858 | 825 | 368 | 6059 |  | CORR | GENE | 04:40 | 04:44 | 04:45 | 438 | 66 | 10 | EXT |  | 0.93 | (c)
66869.331 | 0.796 | 0.689 | -10.414 | -10.521 | 1927 | 2002 | 1998 | 161 | 689 | 6060 |  | CORR | GENE | 04:44 | 04:56 | 04:56 | 258 | 143 | 13 | EXT |  | 0.92 | (c)
66869.737 | 1.202 | 1.087 | -10.008 | -10.123 | 1978 | 2045 | 2018 | 171 | 1087 | 6060 |  | CORR | GENE | 04:52 | 05:03 | 04:59 | 177 | 81 | 11 | EXT |  | 0.9 | (c)
66870.685 | 2.15 | 1.809 | -9.06 | -9.401 | 2019 | 2030 | 2049 | 152 | 1809 | 6060 |  | CORR | GENE | 04:59 | 05:01 | 05:04 | 382 | 59 | 10 | EXT |  | 0.93 | (c)
66871.043 | 2.508 | 2.314 | -8.702 | -8.896 | 1963 | 1972 | 1978 | 237 | 2314 | 6060 |  | CORR | AXGR | 04:50 | 04:51 | 04:52 | 242 | 31 | 11 | EXT |  | 0.91 | (c)
66872.599 | 4.064 | 4.053 | -7.146 | -7.157 | -1704 | -1659 | -1653 | 527 | 4053 | 6060 |  | CORR | CIGR | 06:58 | 07:05 | 07:06 | 27 | 102 | 10 | EXT |  | 0.89 | (c)
66873.318 | 4.783 | 4.773 | -6.427 | -6.437 | -1686 | -1644 | -1635 | 544 | 4773 | 6060 |  | CORR | CIGR | 07:01 | 07:08 | 07:09 | 23 | 102 | 11 | EXT |  | 0.89 | (c)
66881.189 | 1.444 | 1.426 | -9.551 | -9.569 | 1688 | 1750 | 1754 | 411 | 1426 | 6061 |  | CORR | CIGR | 06:42 | 06:52 | 06:53 | 31 | 132 | 10 | EXT |  | 0.89 | (c)
66888.44 | 8.695 | 8.534 | -2.3 | -2.461 | 1639 | 1660 | 1658 | 553 | 2187 | 6061 |  | CORR | AXGR | 06:34 | 06:38 | 06:38 | 274 | 38 | 10 | EXT |  | 0.92 | (c)
66900.08 | 9.34 | 9.329 | -1.72 | -1.731 | -2089 | -2042 | -2037 | 142 | 1708 | 6062 |  | CORR | CIGR | 05:59 | 06:07 | 06:08 | 23 | 103 | 15 | EXT |  | 0.89 | (c)
66900.197 | 9.457 | 9.448 | -1.603 | -1.612 | -2041 | -2012 | -2010 | 189 | 1595 | 6062 |  | CORR | CIGR | 06:07 | 06:12 | 06:12 | 17 | 63 | 11 | EXT |  | 0.89 | (c)
66934.593 | 10.378 | 10.362 | -0.897 | -0.913 | 1670 | 1790 | 1776 | 1670 | 885 | 6065 |  | CORR | CIGR | 04:54 | 05:14 | 05:12 | 28 | 212 | 12 | EXT |  | 0.89 | (c)
66969.203 | 0.048 | 0.022 | -10.997 | -11.023 | 1352 | 1390 | 1400 | 1352 | 22 | 6069 |  | ARTD | GENE | 01:16 | 01:23 | 01:24 | 53 | 97 |  | EXT | Эквивалент потери металла 11%. |  | (c)
66991.607 | 0.097 | 0.081 | -11.148 | -11.164 | 276 | 332 | 407 | 276 | 81 | 6071 |  | CORR | CIGR | 05:00 | 05:10 | 05:22 | 32 | 262 | 11 | EXT |  | 0.89 | (c)
67172.329 | 0.084 | 0.055 | -11.036 | -11.065 | 889 | 1016 | 1123 | 889 | 55 | 6087 |  | CORR | GENE | 03:10 | 03:30 | 03:47 | 55 | 468 | 12 | EXT |  | 0.89 | (c)
67194.603 | 0.078 | 0.065 | -11.447 | -11.46 | 105 | 179 | 178 | 105 | 65 | 6089 |  | CORR | CIGR | 04:53 | 05:05 | 05:04 | 26 | 145 | 10 | EXT |  | 0.89 | (c)
67227.45 | 9.81 | 9.798 | -1.54 | -1.552 | -544 | -429 | -430 | 316 | 1528 | 6091 |  | CORR | CIGR | 03:24 | 03:42 | 03:42 | 24 | 228 | 11 | EXT |  | 0.89 | (c)
67308.216 | 0.176 | 0.151 | -11.439 | -11.464 | -318 | -62 | -124 | 0 | 151 | 6099 |  | CORR | GENE | 03:40 | 04:21 | 04:11 | 64 | 387 | 11 | EXT |  | 0.89 | (c)
67308.926 | 0.886 | 0.861 | -10.729 | -10.754 | -263 | -134 | -133 | 3 | 861 | 6099 |  | CORR | GENE | 03:49 | 04:10 | 04:10 | 55 | 260 | 11 | EXT |  | 0.89 | (c)
67309.132 | 1.092 | 0.913 | -10.523 | -10.702 | 26 | 50 | 46 | 26 | 913 | 6099 |  | CORR | AXGR | 04:35 | 04:39 | 04:39 | 279 | 40 | 10 | EXT |  | 0.92 | (c)
67330.981 | 11.326 | 11.315 | -0.139 | -0.15 | 2018 | -2068 | -2122 | 1801 | 37 | 6100 |  | CORR | GENE | 02:39 | 03:40 | 03:31 | 113 | 641 | 10 | EXT |  | 0.89 | (c)
67331.073 | 11.418 | 11.37 | -0.047 | -0.095 | -1136 | -802 | -792 | 449 | 31 | 6100 |  | CORR | GENE | 06:10 | 07:04 | 07:06 | 64 | 687 | 10 | EXT |  | 0.89 | (c)
67392.359 | 3.859 | 2.115 | -7.296 | -9.04 | 35 | 49 | 71 | 35 | 2115 | 6106 |  | CORR | GENE | 02:43 | 02:45 | 02:48 | 2190 | 71 | 10 | EXT |  | 0.97 | (c)
67400.601 | 0.946 | 0.824 | -10.344 | -10.466 | -2204 | -2164 | -2166 | 27 | 824 | 6107 |  | CORR | GENE | 03:15 | 03:21 | 03:21 | 1035 | 76 | 10 | EXT |  | 0.96 | (c)
67403.008 | 3.353 | 3.329 | -7.937 | -7.961 | -575 | -531 | -462 | 349 | 3329 | 6107 |  | CORR | CIGR | 07:38 | 07:45 | 07:56 | 45 | 226 | 10 | EXT |  | 0.89 | (c)
67410.902 | 11.247 | 11.218 | -0.043 | -0.072 | -2093 | -1852 | -1826 | 137 | 24 | 6107 |  | CORR | GENE | 03:33 | 04:11 | 04:16 | 48 | 534 | 10 | EXT |  | 0.89 | (c)
67457.045 | 11.56 | 11.526 | -0.07 | -0.104 | -1061 | -682 | -748 | 435 | 32 | 6111 |  | CORR | GENE | 03:09 | 04:10 | 03:59 | 72 | 626 | 10 | EXT |  | 0.89 | (c)
67543.098 | 6.913 | 6.88 | -4.472 | -4.505 | -2186 | -2160 | -2168 | 44 | 4143 | 6119 |  | CORR | AXGR | 06:36 | 06:40 | 06:39 | 362 | 36 | 10 | EXT |  | 0.93 | (c)
67547.57 | 0 | -0.036 | -11.425 | -11.461 | -1706 | -1622 | -1484 | 525 |  | 6120 | Нарушение формы кольцевого шва | GWAN |  | 07:54 | 08:07 | 08:30 | 0 | 443 |  | EXT | Нарушение формы кольцевого шва |  | (c)
67547.665 | 0.095 | 0.073 | -11.33 | -11.352 | 2015 | 2213 | 2202 | 0 | 73 | 6120 |  | CORR | CIGR | 05:55 | 06:26 | 06:25 | 34 | 373 | 10 | EXT |  | 0.89 | (c)
67548.71 | 1.14 | 1.124 | -10.285 | -10.301 | -2068 | -2006 | -2013 | 163 | 1124 | 6120 |  | CORR | CIGR | 06:55 | 07:05 | 07:04 | 27 | 109 | 11 | EXT |  | 0.89 | (c)
67553.627 | 6.057 | 6.04 | -5.368 | -5.385 | -2176 | -2055 | -2077 | 55 | 5347 | 6120 |  | CORR | CIGR | 06:38 | 06:58 | 06:54 | 38 | 197 | 11 | EXT |  | 0.89 | (c)
67553.884 | 6.314 | 6.307 | -5.111 | -5.118 | 1836 | 1872 | 1875 | 315 | 5100 | 6120 |  | CORR | CIGR | 05:25 | 05:31 | 05:32 | 18 | 80 | 11 | EXT |  | 0.89 | (c)
67586.498 | 5.068 | 4.533 | -5.857 | -6.392 | 610 | 632 | 658 | 610 | 4533 | 6123 |  | CORR | GENE | 06:47 | 06:50 | 06:55 | 615 | 96 | 10 | EXT |  | 0.94 | (c)
67591.104 | 9.674 | 9.584 | -1.251 | -1.341 | 1007 | 1287 | 1192 | 1007 | 1208 | 6123 |  | CORR | GENE | 07:51 | 08:36 | 08:21 | 133 | 370 | 10 | EXT |  | 0.9 | (c)
67591.284 | 9.854 | 9.767 | -1.071 | -1.158 | 897 | 949 | 944 | 897 | 714 | 6123 |  | CORR | GENE | 07:33 | 07:42 | 07:41 | 444 | 94 | 13 | EXT |  | 0.95 | (c)
67592.349 | 10.919 | 10.815 | -0.006 | -0.11 | 991 | 1024 | 1020 | 991 | 3 | 6123 |  | CORR | GENE | 07:48 | 07:54 | 07:53 | 107 | 57 | 12 | EXT |  | 0.89 | (c)
67592.904 | 0.549 | 0.044 | -10.701 | -11.206 | 575 | 616 | 657 | 575 | 44 | 6124 |  | CORR | GENE | 07:24 | 07:31 | 07:37 | 618 | 165 | 13 | EXT |  | 0.97 | (c)
67597.251 | 4.896 | 4.855 | -6.354 | -6.395 | -240 | -110 | -51 | 0 | 4855 | 6124 |  | CORR | GENE | 05:13 | 05:34 | 05:43 | 71 | 378 | 13 | EXT |  | 0.89 | (c)
67636.995 | 0 | -0.03 | -11.425 | -11.455 | -1884 | -1829 | -1755 | 346 |  | 6128 | Нарушение формы кольцевого шва | GWAN |  | 07:02 | 07:10 | 07:23 | 0 | 259 |  | EXT | Нарушение формы кольцевого шва |  | (c)
67644.953 | 7.958 | 7.947 | -3.467 | -3.478 | -2223 | -2153 | -2151 | 7 | 3448 | 6128 |  | CORR | CIGR | 06:07 | 06:18 | 06:19 | 30 | 144 | 10 | EXT |  | 0.89 | (c)
67648.42 | 0 | 0 | -11.37 | -11.37 | 1800 | 1893 | 1934 | 161 | 0 | 6129 | Смещение кромок | GWAN |  | 07:21 | 07:36 | 07:43 | 0 | 270 | 16 | EXT | Смещение кромок Наружу Величина смещения - 2.6 мм. |  | (c)
67688.788 | 6.138 | 6.122 | -4.802 | -4.818 | 1391 | 1471 | 1470 | 1391 | 4771 | 6132 |  | CORR | CIGR | 06:13 | 06:26 | 06:26 | 47 | 159 | 11 | EXT |  | 0.89 | (c)
67693.535 | 10.885 | 10.872 | -0.055 | -0.068 | 784 | 1020 | 1030 | 784 | 23 | 6132 |  | CORR | CIGR | 04:35 | 05:13 | 05:14 | 45 | 492 | 11 | EXT |  | 0.89 | (c)
67708.207 | 3.657 | 3.651 | -7.738 | -7.744 | -271 | -210 | -219 | 166 | 3651 | 6134 |  | CORR | CIGR | 05:51 | 06:01 | 05:59 | 16 | 106 | 11 | EXT |  | 0.89 | (c)
67708.364 | 3.814 | 3.804 | -7.581 | -7.591 | -117 | -87 | -87 | 56 | 3804 | 6134 |  | CORR | CIGR | 06:16 | 06:21 | 06:21 | 19 | 61 | 10 | EXT |  | 0.89 | (c)
67713.989 | 9.439 | 9.426 | -1.956 | -1.969 | 85 | 123 | 142 | 85 | 1946 | 6134 |  | CORR | CIGR | 06:48 | 06:55 | 06:58 | 23 | 113 | 12 | EXT |  | 0.89 | (c)
67714.714 | 10.164 | 10.153 | -1.231 | -1.242 | 189 | 247 | 244 | 189 | 1220 | 6134 |  | CORR | CIGR | 07:05 | 07:15 | 07:14 | 22 | 110 | 11 | EXT |  | 0.89 | (c)
67716.038 | 0.093 | 0.054 | -11.092 | -11.131 | -250 | -27 | 149 | 0 | 54 | 6135 |  | CORR | GENE | 05:48 | 06:24 | 06:53 | 148 | 798 | 10 | EXT |  | 0.9 | (c)
67716.909 | 0.964 | 0.929 | -10.221 | -10.256 | 115 | 313 | 299 | 115 | 929 | 6135 |  | CORR | GENE | 06:47 | 07:19 | 07:17 | 114 | 368 | 11 | EXT |  | 0.89 | (c)
67749.968 | 11.238 | 11.224 | -0.057 | -0.071 | 1502 | 1666 | 1702 | 1502 | 23 | 6137 |  | CORR | GENE | 04:03 | 04:30 | 04:35 | 48 | 401 | 12 | EXT |  | 0.89 | (c)
67765.877 | 4.572 | 4.516 | -6.733 | -6.789 | 1807 | 2116 | 2065 | 1807 | 4516 | 6139 |  | CORR | GENE | 05:09 | 05:59 | 05:51 | 141 | 516 | 10 | EXT |  | 0.9 | (c)
67766.62 | 5.315 | 5.269 | -5.99 | -6.036 | 2010 | -2159 | -2198 | 1945 | 5269 | 6139 |  | CORR | GENE | 05:42 | 06:29 | 06:23 | 87 | 506 | 10 | EXT |  | 0.89 | (c)
67766.967 | 5.662 | 5.584 | -5.643 | -5.721 | 2020 | -2210 | -2213 | 1985 | 5584 | 6139 |  | CORR | GENE | 05:44 | 06:21 | 06:20 | 90 | 456 | 14 | EXT |  | 0.89 | (c)
67768.897 | 7.592 | 7.551 | -3.713 | -3.754 | 1586 | 1803 | 1783 | 1586 | 3674 | 6139 |  | CORR | GENE | 04:34 | 05:09 | 05:05 | 80 | 394 | 13 | EXT |  | 0.89 | (c)
67817.783 | 0.118 | 0.102 | -11.132 | -11.148 | 1484 | 1586 | 1557 | 1484 | 102 | 6144 |  | CORR | CIGR | 06:16 | 06:33 | 06:28 | 28 | 145 | 12 | EXT |  | 0.89 | (c)
67840.789 | 0.584 | 0.567 | -10.731 | -10.748 | 23 | 128 | 113 | 23 | 567 | 6146 |  | CORR | CIGR | 09:29 | 09:46 | 09:44 | 38 | 181 | 10 | EXT |  | 0.89 | (c)
67943.585 | 0.48 | 0.468 | -10.61 | -10.622 | 112 | 200 | 212 | 112 | 468 | 6155 |  | CORR | GENE | 06:46 | 07:00 | 07:02 | 48 | 201 | 10 | EXT |  | 0.89 | (c)
67953.481 | 10.376 | 10.352 | -0.714 | -0.738 | 756 | 862 | 888 | 756 | 700 | 6155 |  | CORR | CIGR | 08:30 | 08:47 | 08:51 | 38 | 263 | 10 | EXT |  | 0.89 | (c)
67955.988 | 1.793 | 1.781 | -9.602 | -9.614 | 1455 | 1494 | 1495 | 1455 | 1781 | 6156 |  | CORR | CIGR | 06:58 | 07:04 | 07:04 | 23 | 81 | 13 | EXT |  | 0.89 | (c)
67994.863 | 6.548 | 6.494 | -4.977 | -5.031 | -666 | -615 | -624 | 582 | 4576 | 6159 |  | CORR | GENE | 07:17 | 07:25 | 07:24 | 455 | 84 | 10 | EXT |  | 0.93 | (c)
67995.299 | 6.984 | 6.974 | -4.541 | -4.551 | -795 | -755 | -753 | 712 | 4529 | 6159 |  | CORR | CIGR | 06:56 | 07:02 | 07:03 | 22 | 83 | 10 | EXT |  | 0.89 | (c)
67999.84 | 0 | -0.062 | -11.61 | -11.672 | -10 | 500 | 597 | 0 |  | 6160 | Нарушение формы кольцевого шва | GWAN |  | 04:56 | 06:19 | 06:34 | 0 | 1214 |  | EXT | Нарушение формы кольцевого шва |  | (c)
68041.371 | 7.346 | 7.321 | -4.269 | -4.294 | -1986 | -1482 | -1671 | 1355 | 4222 | 6163 |  | CORR | GENE | 02:21 | 03:42 | 03:12 | 72 | 631 | 11 | EXT |  | 0.89 | (c)
68056.433 | 10.793 | 10.325 | -0.832 | -1.3 | -104 | -47 | -72 | 40 | 583 | 6164 |  | CORR | GENE | 07:52 | 08:01 | 07:57 | 717 | 64 | 13 | EXT |  | 0.97 | (c)
68056.898 | 11.258 | 11.131 | -0.367 | -0.494 | -477 | -186 | 35 | 0 | 277 | 6164 |  | CORR | GENE | 06:52 | 07:39 | 08:14 | 217 | 1023 | 12 | EXT |  | 0.91 | (c)
68057.075 | 11.435 | 11.414 | -0.19 | -0.211 | -148 | -23 | -54 | 0 | 87 | 6164 |  | CORR | GENE | 07:45 | 08:05 | 08:00 | 124 | 189 | 11 | EXT |  | 0.9 | (c)
68061.612 | 4.347 | 4.305 | -7.088 | -7.13 | -2226 | -2131 | -1976 | 4 | 4305 | 6165 |  | CORR | GENE | 04:50 | 05:05 | 05:30 | 110 | 501 | 10 | EXT |  | 0.89 | (c)
68062.005 | 4.74 | 4.71 | -6.695 | -6.725 | -2122 | -1492 | -1726 | 109 | 4710 | 6165 |  | CORR | GENE | 05:06 | 06:48 | 06:10 | 141 | 791 | 11 | EXT |  | 0.9 | (c)
68062.654 | 5.389 | 5.375 | -6.046 | -6.06 | -846 | -696 | -753 | 660 | 5375 | 6165 |  | CORR | CIGR | 08:32 | 08:56 | 08:47 | 36 | 185 | 10 | EXT |  | 0.89 | (c)
68063.151 | 5.886 | 5.802 | -5.549 | -5.633 | -1992 | -1485 | -1539 | 238 | 5455 | 6165 |  | CORR | GENE | 05:27 | 06:49 | 06:40 | 178 | 907 | 11 | EXT |  | 0.9 | (c)
68063.58 | 6.315 | 6.21 | -5.12 | -5.225 | -1646 | -1261 | -1363 | 584 | 5064 | 6165 |  | CORR | GENE | 06:23 | 07:25 | 07:09 | 161 | 567 | 12 | EXT |  | 0.9 | (c)
68064.92 | 7.655 | 7.604 | -3.78 | -3.831 | -2103 | -1928 | -1971 | 128 | 3763 | 6165 |  | CORR | GENE | 05:09 | 05:38 | 05:31 | 68 | 264 | 10 | EXT |  | 0.89 | (c)
68065.007 | 7.742 | 7.722 | -3.693 | -3.713 | -1625 | -1389 | -1475 | 606 | 3680 | 6165 |  | CORR | CIGR | 06:27 | 07:05 | 06:51 | 33 | 299 | 10 | EXT |  | 0.89 | (c)
68066.431 | 9.166 | 9.148 | -2.269 | -2.287 | 1971 | 2104 | 2068 | 66 | 2230 | 6165 |  | CORR | GENE | 04:07 | 04:28 | 04:23 | 57 | 193 | 10 | EXT |  | 0.89 | (c)
68067.848 | 10.583 | 10.511 | -0.852 | -0.924 | -1518 | -1432 | -1358 | 712 | 836 | 6165 |  | CORR | GENE | 06:44 | 06:58 | 07:10 | 88 | 322 | 11 | EXT |  | 0.89 | (c)
68069.99 | 1.29 | 1.271 | -9.99 | -10.009 | -1942 | -1859 | -1747 | 289 | 1271 | 6166 |  | CORR | GENE | 04:08 | 04:21 | 04:39 | 53 | 390 | 11 | EXT |  | 0.89 | (c)
68089.779 | 9.799 | 9.778 | -1.651 | -1.672 | 1278 | 1705 | 1584 | 340 | 1576 | 6167 |  | CORR | GENE | 04:36 | 05:45 | 05:26 | 96 | 613 | 11 | EXT |  | 0.89 | (c)
68101.933 | 10.503 | 10.481 | -0.662 | -0.684 | -1260 | -1202 | -1111 | 962 | 646 | 6168 |  | CORR | CIGR | 06:32 | 06:41 | 06:56 | 38 | 298 | 10 | EXT |  | 0.89 | (c)
68106.062 | 3.467 | 3.457 | -7.968 | -7.978 | -1853 | -1813 | -1797 | 377 | 3457 | 6169 |  | CORR | CIGR | 07:30 | 07:36 | 07:39 | 24 | 113 | 10 | EXT |  | 0.89 | (c)
68125.415 | 0 | 0 | -11.305 | -11.305 | -1298 | -1146 | -1154 | 1009 | 0 | 6171 | Непровар / утяжина | GWAN |  | 05:26 | 05:50 | 05:49 | 0 | 289 | 13 | INT | Непровар / утяжина Аномалия находится на отводе. |  | (c)
68127.613 | 2.198 | 2.189 | -9.107 | -9.116 | -1204 | -1159 | -1146 | 1088 | 2189 | 6171 |  | CORR | CIGR | 05:41 | 05:48 | 05:51 | 19 | 117 | 11 | EXT | Аномалия находится на отводе. | 0.89 | (c)
68140.165 | 3.445 | 3.429 | -8.01 | -8.026 | -2208 | -2153 | -2147 | 23 | 3429 | 6172 |  | CORR | CIGR | 07:23 | 07:32 | 07:33 | 32 | 122 | 10 | EXT |  | 0.89 | (c)
68152.163 | 3.988 | 3.782 | -7.452 | -7.658 | 894 | 910 | 912 | 894 | 3782 | 6173 |  | CORR | AXGR | 03:05 | 03:07 | 03:07 | 306 | 36 | 11 | EXT |  | 0.92 | (c)
68162.228 | 2.613 | 2.586 | -8.767 | -8.794 | 1167 | 1436 | 1391 | 615 | 2586 | 6174 |  | CORR | GENE | 06:00 | 06:44 | 06:36 | 132 | 449 | 11 | EXT |  | 0.9 | (c)
68228.253 | 0.603 | 0.567 | -10.497 | -10.533 | -883 | -483 | -644 | 406 | 567 | 6180 |  | CORR | GENE | 06:60 | 08:04 | 07:38 | 178 | 477 | 14 | EXT |  | 0.91 | (c)
68228.579 | 0.929 | 0.881 | -10.171 | -10.219 | -1044 | -939 | -905 | 767 | 881 | 6180 |  | CORR | GENE | 06:34 | 06:51 | 06:56 | 75 | 277 | 13 | EXT |  | 0.89 | (c)
68264.019 | 2.799 | 2.764 | -5.951 | -5.986 | 1539 | 1623 | 1706 | 358 | 2764 | 6183 |  | CORR | GENE | 02:35 | 02:48 | 03:01 | 67 | 334 | 10 | EXT |  | 0.89 | (c)
68266.132 | 4.912 | 4.869 | -3.838 | -3.881 | -1746 | -1686 | -1580 | 485 | 3825 | 6183 |  | CORR | GENE | 05:44 | 05:54 | 06:11 | 56 | 331 | 10 | EXT |  | 0.89 | (c)
68284.071 | 0.406 | 0.164 | -9.914 | -10.156 | 2162 | 2174 | 2186 | 21 | 164 | 6186 |  | CORR | AXGR | 04:23 | 04:25 | 04:27 | 327 | 47 | 12 | EXT |  | 0.93 | (c)
68284.981 | 1.316 | 1.24 | -9.004 | -9.08 | -1089 | -994 | -842 | 595 | 1240 | 6186 |  | CORR | GENE | 07:39 | 07:54 | 08:19 | 95 | 493 | 10 | EXT |  | 0.89 | (c)
68305.029 | 11.044 | 10.912 | -0.046 | -0.178 | 1669 | 1972 | 2042 | 0 | 22 | 6187 |  | CORR | GENE | 03:05 | 03:54 | 04:05 | 156 | 746 | 14 | EXT |  | 0.91 | (c)
68305.042 | 11.057 | 10.938 | -0.033 | -0.152 | -1662 | -1434 | -1348 | 568 | 21 | 6187 |  | CORR | GENE | 06:07 | 06:44 | 06:58 | 131 | 629 | 9 | EXT |  | 0.89 | (c)
68306.764 | 1.689 | 1.643 | -7.991 | -8.037 | -839 | -708 | -662 | 486 | 1643 | 6188 |  | CORR | GENE | 07:50 | 08:11 | 08:19 | 86 | 353 | 10 | EXT |  | 0.89 | (c)
68310.983 | 5.908 | 5.89 | -3.772 | -3.79 | -1266 | -1097 | -1137 | 965 | 3750 | 6188 |  | CORR | CIGR | 06:41 | 07:09 | 07:02 | 40 | 256 | 10 | EXT |  | 0.89 | (c)
68311.289 | 6.214 | 6.197 | -3.466 | -3.483 | -1204 | -1036 | -1084 | 965 | 3428 | 6188 |  | CORR | GENE | 06:51 | 07:19 | 07:11 | 55 | 239 | 10 | EXT |  | 0.89 | (c)
68314.051 | 8.976 | 8.957 | -0.704 | -0.723 | -1399 | -1243 | -1252 | 831 | 687 | 6188 |  | CORR | CIGR | 06:20 | 06:45 | 06:44 | 36 | 294 | 11 | EXT |  | 0.89 | (c)
68319.362 | 0.217 | 0.193 | -9.803 | -9.827 | 38 | 453 | 301 | 38 | 193 | 6190 |  | CORR | GENE | 02:23 | 03:30 | 03:05 | 69 | 526 | 11 | EXT |  | 0.89 | (c)
68345.403 | 4.948 | 4.936 | -6.297 | -6.309 | 62 | 104 | 107 | 62 | 4936 | 6192 |  | CORR | CIGR | 11:35 | 11:41 | 11:42 | 26 | 89 | 11 | EXT |  | 0.89 | (c)
68347.488 | 7.033 | 6.964 | -4.212 | -4.281 | -1815 | -1616 | -1682 | 416 | 4143 | 6192 |  | CORR | GENE | 06:32 | 07:04 | 06:53 | 138 | 265 | 10 | EXT |  | 0.9 | (c)
68374.365 | 11.365 | 11.312 | -0.06 | -0.113 | -1566 | -1287 | -1377 | 665 | 33 | 6194 |  | CORR | GENE | 07:42 | 08:27 | 08:13 | 80 | 379 | 11 | EXT |  | 0.89 | (c)
68408.004 | 0.079 | 0.055 | -11.346 | -11.37 | 1721 | 2225 | 2193 | 0 | 55 | 6198 |  | CORR | GENE | 04:36 | 05:58 | 05:52 | 82 | 943 | 12 | EXT |  | 0.89 | (c)
68417.163 | 9.238 | 9.215 | -2.187 | -2.21 | -2120 | -2082 | -2059 | 110 | 2175 | 6198 |  | CORR | CIGR | 06:16 | 06:22 | 06:26 | 35 | 122 | 11 | EXT |  | 0.89 | (c)
68453.2 | 0 | 0 | -11.6 | -11.6 | 617 | 628 | 629 | 617 | 0 | 6202 | Непровар / утяжина | GWAN |  | 04:55 | 04:57 | 04:57 | 0 | 25 | 13 | INT | Непровар / утяжина Аномалия находится на отводе. |  | (c)
68461.701 | 8.501 | 8.483 | -3.099 | -3.117 | 1850 | 1982 | 2046 | 1850 | 3062 | 6202 |  | CORR | GENE | 08:14 | 08:35 | 08:46 | 55 | 393 | 10 | EXT | Аномалия находится на отводе. | 0.89 | (c)
68514.715 | 3.85 | 3.837 | -7.6 | -7.613 | -184 | -140 | -128 | 72 | 3837 | 6207 |  | CORR | CIGR | 08:39 | 08:46 | 08:48 | 31 | 112 | 10 | EXT |  | 0.89 | (c)
68543.513 | 10.123 | 10.06 | -1.207 | -1.27 | 95 | 151 | 161 | 95 | 1136 | 6209 |  | ARTD | GENE | 02:41 | 02:50 | 02:52 | 134 | 133 |  | EXT | Аномалия находится на отводе. Наплавка. |  | (c)
68543.513 | 10.123 | 10.07 | -1.207 | -1.26 | -2135 | -2074 | -2067 | 1999 | 1136 | 6209 |  | ARTD | GENE | 08:41 | 08:51 | 08:52 | 124 | 135 |  | EXT | Аномалия находится на отводе. Наплавка. |  | (c)
68545.863 | 1.143 | 1.094 | -9.972 | -10.021 | -1177 | -847 | -879 | 582 | 1094 | 6210 |  | CORR | GENE | 02:34 | 03:27 | 03:22 | 103 | 595 | 10 | EXT |  | 0.89 | (c)
68652.443 | 5.043 | 5.035 | -6.327 | -6.335 | -2119 | -2086 | -2080 | 112 | 5035 | 6219 |  | CORR | CIGR | 05:37 | 05:42 | 05:43 | 18 | 76 | 10 | EXT |  | 0.89 | (c)
68652.903 | 5.503 | 5.497 | -5.867 | -5.873 | -1823 | -1781 | -1781 | 408 | 5497 | 6219 |  | CORR | CIGR | 06:25 | 06:31 | 06:32 | 17 | 84 | 15 | EXT |  | 0.89 | (c)
68775.507 | 2.642 | 2.6 | -9.008 | -9.05 | 1063 | 1182 | 1318 | 1063 | 2600 | 6231 |  | CORR | GENE | 06:02 | 06:21 | 06:43 | 73 | 511 | 10 | EXT | Аномалия находится на отводе. | 0.89 | (c)
68776.045 | 3.18 | 2.987 | -8.47 | -8.663 | 1290 | 1508 | 1788 | 1290 | 2987 | 6231 |  | CORR | GENE | 06:38 | 07:13 | 07:59 | 213 | 998 | 14 | EXT | Аномалия находится на отводе. | 0.92 | (c)
68788.591 | 4.076 | 4.023 | -7.569 | -7.622 | -523 | -436 | -301 | 80 | 4023 | 6232 |  | CORR | GENE | 08:10 | 08:24 | 08:46 | 77 | 442 | 10 | EXT | Аномалия находится на отводе. | 0.89 | (c)
68803.312 | 7.152 | 7.122 | -4.228 | -4.258 | -2150 | -1921 | -2001 | 1852 | 4199 | 6233 |  | CORR | GENE | 04:16 | 04:53 | 04:40 | 59 | 298 | 12 | EXT | Аномалия находится на упругопластическом изгибе: R=564 D, максимальное растяжение на 5.7 час. | 0.89 | (c)
68804.926 | 8.766 | 8.712 | -2.614 | -2.668 | 2085 | -1963 | -2082 | 1788 | 2527 | 6233 |  | CORR | GENE | 03:40 | 04:46 | 04:27 | 141 | 588 | 11 | EXT | Аномалия находится на упругопластическом изгибе: R=503 D, максимальное растяжение на 5.7 час. | 0.9 | (c)
68829.886 | 11.176 | 11.005 | -0.299 | -0.47 | 1902 | -1936 | -1866 | 1173 | 215 | 6235 |  | CORR | GENE | 04:33 | 06:13 | 06:25 | 255 | 1386 | 11 | EXT | Аномалия находится на упругопластическом изгибе: R=943 D, максимальное растяжение на 4.3 час. | 0.92 | (c)
68841.745 | 0.085 | 0.025 | -11.37 | -11.43 | 1114 | 2107 | 1922 | 1114 | 25 | 6237 |  | CORR | GENE | 01:29 | 04:09 | 03:39 | 130 | 1616 | 11 | EXT |  | 0.9 | (c)
68841.764 | 0.104 | 0.083 | -11.351 | -11.372 | -1278 | -1099 | -1043 | 807 | 83 | 6237 |  | CORR | GENE | 07:03 | 07:32 | 07:41 | 80 | 471 | 11 | EXT |  | 0.89 | (c)
68853.201 | 0.086 | 0.051 | -11.034 | -11.069 | 166 | 607 | 741 | 166 | 51 | 6238 |  | CORR | GENE | 03:58 | 05:09 | 05:31 | 138 | 1151 | 13 | EXT |  | 0.9 | (c)
68853.642 | 0.527 | 0.511 | -10.593 | -10.609 | 1584 | 1746 | 1712 | 1584 | 511 | 6238 |  | CORR | CIGR | 07:47 | 08:13 | 08:08 | 30 | 256 | 10 | EXT |  | 0.89 | (c)
68853.725 | 0.61 | 0.586 | -10.51 | -10.534 | 942 | 1327 | 1251 | 942 | 586 | 6238 |  | CORR | GENE | 06:03 | 07:05 | 06:53 | 117 | 617 | 10 | EXT |  | 0.89 | (c)
68853.808 | 0.693 | 0.672 | -10.427 | -10.448 | -12 | 72 | 84 | 0 | 672 | 6238 |  | CORR | CIGR | 03:29 | 03:43 | 03:45 | 38 | 192 | 10 | EXT |  | 0.89 | (c)
68855.706 | 2.591 | 2.566 | -8.529 | -8.554 | 984 | 1327 | 1259 | 984 | 2566 | 6238 |  | CORR | GENE | 06:10 | 07:05 | 06:55 | 81 | 550 | 11 | EXT |  | 0.89 | (c)
68864.175 | 11.06 | 11.051 | -0.06 | -0.069 | 1134 | 1186 | 1181 | 1134 | 50 | 6238 |  | CORR | CIGR | 06:34 | 06:43 | 06:42 | 19 | 96 | 11 | EXT |  | 0.89 | (c)
68865.436 | 1.201 | 1.168 | -10.169 | -10.202 | 1146 | 1240 | 1282 | 1146 | 1168 | 6239 |  | CORR | GENE | 08:09 | 08:24 | 08:31 | 61 | 271 | 11 | EXT |  | 0.89 | (c)
68865.6 | 1.365 | 1.342 | -10.005 | -10.028 | 1177 | 1286 | 1284 | 1177 | 1342 | 6239 |  | CORR | GENE | 08:14 | 08:32 | 08:31 | 60 | 214 | 10 | EXT |  | 0.89 | (c)
68891.5 | 5.005 | 4.462 | -6.08 | -6.623 | 43 | 85 | 81 | 43 | 4462 | 6241 |  | CORR | GENE | 03:20 | 03:27 | 03:27 | 652 | 75 | 11 | EXT |  | 0.95 | (c)
68896.706 | 10.211 | 10.2 | -0.874 | -0.885 | 1768 | 1812 | 1812 | 1768 | 862 | 6241 |  | CORR | CIGR | 07:59 | 08:06 | 08:06 | 23 | 88 | 10 | EXT |  | 0.89 | (c)
68909.01 | 0 | -0.032 | -11.505 | -11.537 | 111 | 233 | 297 | 111 |  | 6243 | Нарушение формы кольцевого шва | GWAN |  | 00:50 | 01:10 | 01:20 | 0 | 370 |  | EXT | Нарушение формы кольцевого шва |  | (c)
68909.01 | 0 | -0.011 | -11.505 | -11.516 | 1232 | 1703 | 1625 | 213 |  | 6243 | Нарушение формы кольцевого шва | GWAN |  | 03:51 | 05:07 | 04:54 | 0 | 785 |  | EXT | Нарушение формы кольцевого шва |  | (c)
68920.515 | 0 | -0.043 | -11.395 | -11.438 | -2120 | -378 | -1122 | 110 |  | 6244 | Нарушение формы кольцевого шва | GWAN |  | 06:58 | 11:40 | 09:40 | 0 | 1997 |  | EXT | Нарушение формы кольцевого шва |  | (c)
68938.003 | 6.093 | 6.048 | -5.147 | -5.192 | 1861 | 1865 | 1874 | 344 | 5110 | 6245 |  | CORR | AXGR | 07:37 | 07:37 | 07:39 | 82 | 26 | 18 | EXT |  | 0.89 | (c)
68942.197 | 10.287 | 10.273 | -0.953 | -0.967 | 2090 | 2186 | 2170 | 0 | 767 | 6245 |  | CORR | GENE | 08:14 | 08:29 | 08:26 | 200 | 159 | 10 | EXT |  | 0.91 | (c)
68942.66 | 10.75 | 10.73 | -0.49 | -0.51 | 2085 | 2219 | 2188 | 0 | 468 | 6245 |  | CORR | CIGR | 08:13 | 08:34 | 08:29 | 42 | 206 | 11 | EXT |  | 0.89 | (c)
68946.107 | 2.957 | 2.938 | -8.338 | -8.357 | -643 | -535 | -528 | 413 | 2938 | 6246 |  | CORR | GENE | 07:26 | 07:43 | 07:45 | 282 | 230 | 12 | EXT |  | 0.92 | (c)
68954.368 | 11.218 | 11.199 | -0.077 | -0.096 | -1274 | -964 | -1046 | 818 | 14 | 6246 |  | CORR | GENE | 05:44 | 06:34 | 06:21 | 82 | 456 | 13 | EXT |  | 0.89 | (c)
68963.634 | 9.189 | 9.155 | -2.086 | -2.12 | -480 | -368 | -384 | 288 | 2052 | 6247 |  | CORR | GENE | 08:48 | 09:06 | 09:03 | 68 | 192 | 10 | EXT |  | 0.89 | (c)
68965.034 | 10.589 | 10.058 | -0.686 | -1.217 | -114 | -70 | -79 | 44 | 475 | 6247 |  | CORR | GENE | 09:47 | 09:54 | 09:53 | 742 | 70 | 10 | EXT |  | 0.95 | (c)
68969.591 | 3.871 | 3.599 | -7.724 | -7.996 | 45 | 61 | 72 | 45 | 3599 | 6248 |  | CORR | GENE | 03:06 | 03:08 | 03:10 | 368 | 54 | 10 | EXT | Аномалия находится на отводе. | 0.93 | (c)
68977.926 | 0.611 | 0.495 | -10.754 | -10.87 | -107 | 76 | 15 | 0 | 495 | 6249 |  | CORR | GENE | 08:52 | 09:22 | 09:12 | 201 | 244 | 20 | EXT | Аномалия находится на отводе. | 0.93 | (c)
68978.667 | 1.352 | 1.331 | -10.013 | -10.034 | -120 | -47 | -58 | 0 | 1331 | 6249 |  | CORR | GENE | 08:50 | 09:02 | 08:60 | 202 | 123 | 13 | EXT | Аномалия находится на отводе. | 0.91 | (c)
68980.385 | 3.07 | 3.038 | -8.295 | -8.327 | 1743 | 1824 | 1801 | 372 | 3038 | 6249 |  | CORR | CIGR | 01:51 | 02:04 | 02:00 | 45 | 115 | 15 | EXT | Аномалия находится на отводе. | 0.89 | (c)
68982.553 | 5.238 | 5.188 | -6.127 | -6.177 | 2064 | 2102 | 2126 | 43 | 5188 | 6249 |  | CORR | GENE | 02:43 | 02:49 | 02:52 | 100 | 124 | 13 | EXT | Аномалия находится на отводе. | 0.89 | (c)
68982.865 | 5.55 | 5.309 | -5.815 | -6.056 | 1888 | 1933 | 1984 | 151 | 5309 | 6249 |  | CORR | GENE | 02:14 | 02:21 | 02:30 | 264 | 192 | 14 | EXT | Аномалия находится на отводе. | 0.93 | (c)
68987.045 | 9.73 | 9.719 | -1.635 | -1.646 | -118 | -83 | -79 | 40 | 1626 | 6249 |  | CORR | CIGR | 08:50 | 08:56 | 08:57 | 20 | 78 | 15 | EXT | Аномалия находится на отводе. | 0.89 | (c)
68990.847 | 2.167 | 2.088 | -9.383 | -9.462 | -301 | -251 | -198 | 94 | 2088 | 6250 |  | CORR | GENE | 08:18 | 08:26 | 08:35 | 111 | 207 | 12 | EXT | Аномалия находится на отводе. | 0.89 | (c)
68990.989 | 2.309 | 2.192 | -9.241 | -9.358 | -540 | -455 | -435 | 330 | 2192 | 6250 |  | CORR | GENE | 07:39 | 07:53 | 07:56 | 322 | 210 | 36 | EXT | Аномалия находится на отводе. | 1.07 | (b)
68991.237 | 2.557 | 2.55 | -8.993 | -9 | -361 | -304 | -244 | 127 | 2550 | 6250 |  | CORR | GENE | 08:08 | 08:17 | 08:27 | 149 | 234 | 19 | EXT | Аномалия находится на отводе. | 0.91 | (c)
68991.816 | 3.136 | 3.111 | -8.414 | -8.439 | -222 | -140 | -158 | 95 | 3111 | 6250 |  | CORR | GENE | 08:31 | 08:44 | 08:41 | 110 | 128 | 12 | EXT | Аномалия находится на отводе. | 0.89 | (c)
68992.075 | 3.395 | 3.346 | -8.155 | -8.204 | -399 | -331 | -318 | 236 | 3346 | 6250 |  | CORR | GENE | 08:02 | 08:13 | 08:15 | 81 | 163 | 24 | EXT | Аномалия находится на отводе. | 0.9 | (c)
68992.143 | 3.463 | 3.414 | -8.087 | -8.136 | 1976 | 2230 | -2227 | 1969 | 3414 | 6250 |  | CORR | GENE | 02:26 | 03:06 | 03:07 | 422 | 515 | 26 | EXT | Аномалия находится на отводе. | 1.03 | (b)
68993.756 | 5.076 | 5.061 | -6.474 | -6.489 | -1885 | -1848 | -1847 | 1809 | 5061 | 6250 |  | CORR | CIGR | 04:02 | 04:08 | 04:09 | 25 | 76 | 11 | EXT | Аномалия находится на отводе. | 0.89 | (c)
68995.438 | 6.758 | 6.706 | -4.792 | -4.844 | -459 | -368 | -366 | 274 | 4625 | 6250 |  | CORR | GENE | 07:53 | 08:07 | 08:07 | 219 | 185 | 26 | EXT | Аномалия находится на отводе. | 0.96 | (c)
68996.39 | 7.71 | 7.702 | -3.84 | -3.848 | -327 | -300 | -295 | 262 | 3830 | 6250 |  | CORR | CIGR | 08:14 | 08:18 | 08:19 | 18 | 64 | 10 | EXT | Аномалия находится на отводе. | 0.89 | (c)
68999.139 | 10.459 | 10.446 | -1.091 | -1.104 | -443 | -412 | -404 | 365 | 1070 | 6250 |  | CORR | CIGR | 07:55 | 08:00 | 08:01 | 34 | 78 | 15 | EXT | Аномалия находится на отводе. | 0.89 | (c)
69050.464 | 4.284 | 4.266 | -6.926 | -6.944 | -997 | -924 | -912 | 828 | 4266 | 6255 |  | CORR | CIGR | 06:30 | 06:41 | 06:43 | 34 | 169 | 10 | EXT | Аномалия находится на отводе. | 0.89 | (c)
69068.855 | 0 | 0 | -11.225 | -11.225 | 1955 | 2066 | 2193 | 0 | 0 | 6257 | Смещение кромок | GWAN |  | 03:15 | 03:33 | 03:54 | 0 | 478 | 16 | EXT | Смещение кромок Наружу Величина смещения - 2.5 мм. |  | (c)
69068.855 | 0 | -0.026 | -11.225 | -11.251 | 491 | 701 | 777 | 491 |  | 6257 | Нарушение формы кольцевого шва | GWAN |  | 11:19 | 11:53 | 12:05 | 0 | 573 |  | EXT | Нарушение формы кольцевого шва |  | (c)
69099.685 | 0 | -0.031 | -10.555 | -10.586 | 1335 | 1434 | 1489 | 587 |  | 6260 | Нарушение формы кольцевого шва | GWAN |  | 03:46 | 04:03 | 04:11 | 0 | 308 |  | EXT | Нарушение формы кольцевого шва |  | (c)
69099.685 | 0 | 0 | -10.555 | -10.555 | -2121 | -1903 | -1932 | 109 | 0 | 6260 | Непровар / утяжина | GWAN |  | 06:29 | 07:04 | 06:59 | 0 | 378 | 20 | INT | Непровар / утяжина |  | (b)
69099.685 | 0 | -0.037 | -10.555 | -10.592 | -574 | -352 | -200 | 174 |  | 6260 | Нарушение формы кольцевого шва | GWAN |  | 10:38 | 11:14 | 11:39 | 0 | 748 |  | EXT | Нарушение формы кольцевого шва |  | (c)
69129.765 | 8.42 | 8.346 | -3.055 | -3.129 | 1519 | 1696 | 1648 | 1519 | 3015 | 6262 |  | CORR | GENE | 06:24 | 06:53 | 06:45 | 114 | 257 | 15 | EXT |  | 0.9 | (c)
69130.97 | 9.625 | 9.6 | -1.85 | -1.875 | 735 | 928 | 899 | 735 | 1817 | 6262 |  | CORR | GENE | 04:18 | 04:49 | 04:44 | 58 | 328 | 11 | EXT |  | 0.89 | (c)
69144.176 | 11.356 | 11.327 | -0.139 | -0.168 | -452 | -422 | -343 | 235 | 126 | 6263 |  | CORR | CIGR | 02:42 | 02:46 | 02:59 | 42 | 217 | 13 | EXT |  | 0.89 | (c)
69144.715 | 0.4 | 0.374 | -10.815 | -10.841 | 1720 | 1937 | 1847 | 1720 | 374 | 6264 |  | CORR | CIGR | 03:33 | 04:08 | 03:54 | 35 | 255 | 14 | EXT |  | 0.89 | (c)
69144.815 | 0.5 | 0.483 | -10.715 | -10.732 | 1472 | 1509 | 1509 | 1472 | 483 | 6264 |  | CORR | CIGR | 02:53 | 02:59 | 02:59 | 33 | 73 | 10 | EXT |  | 0.89 | (c)
69155.264 | 10.949 | 10.946 | -0.266 | -0.269 | -1759 | -1659 | -1672 | 1584 | 239 | 6264 |  | CORR | CIGR | 06:12 | 06:28 | 06:26 | 30 | 175 | 15 | EXT |  | 0.89 | (c)
69155.407 | 11.092 | 11.08 | -0.123 | -0.135 | -1824 | -1745 | -1743 | 1662 | 119 | 6264 |  | CORR | CIGR | 06:01 | 06:14 | 06:14 | 16 | 162 | 12 | EXT |  | 0.89 | (c)
69156.52 | 0.99 | 0.938 | -9.615 | -9.667 | 1209 | 1357 | 1298 | 1209 | 938 | 6265 |  | CORR | GENE | 06:29 | 06:52 | 06:43 | 124 | 177 | 10 | EXT |  | 0.89 | (c)
69216.048 | 4.523 | 4.487 | -6.927 | -6.963 | 1214 | 1257 | 1424 | 1214 | 4487 | 6270 |  | DENT | GENE | 06:22 | 06:29 | 06:56 | 111 | 421 | 0.4 | N/A | Глубина вмятины: 6 мм (0,4%). Линейка: 11 см в (449 см; 06:29 ч:мин) |  | (c)
69226.202 | 3.227 | 3.217 | -8.183 | -8.193 | 2116 | 2183 | 2169 | 9 | 3217 | 6271 |  | CORR | CIGR | 04:05 | 04:16 | 04:14 | 24 | 105 | 10 | EXT |  | 0.89 | (c)
69249.167 | 3.377 | 3.344 | -8.008 | -8.041 | -1506 | -1436 | -1399 | 724 | 3344 | 6273 |  | CORR | GENE | 05:25 | 05:37 | 05:43 | 49 | 215 | 13 | EXT |  | 0.89 | (c)
69257.508 | 0.333 | 0.32 | -10.842 | -10.855 | 1162 | 1229 | 1264 | 1162 | 320 | 6274 |  | CORR | CIGR | 05:35 | 05:45 | 05:51 | 42 | 205 | 10 | EXT |  | 0.89 | (c)
69302.635 | 0 | -0.04 | -11.37 | -11.41 | 760 | 1095 | 1013 | 760 |  | 6278 | Нарушение формы кольцевого шва | GWAN |  | 00:50 | 01:44 | 01:31 | 0 | 507 |  | EXT | Нарушение формы кольцевого шва |  | (c)
69359.056 | 10.981 | 10.949 | -0.124 | -0.156 | 2021 | 2108 | 2143 | 0 | 105 | 6282 |  | CORR | GENE | 06:43 | 06:56 | 07:02 | 51 | 244 | 14 | EXT |  | 0.89 | (c)
69359.18 | 0 | 0 | -11.295 | -11.295 | 583 | 730 | 725 | 583 | 0 | 6283 |  | GWAN |  | 03:51 | 04:15 | 04:14 | 0 | 283 |  | EXT | Место ремонта. |  | (c)
69359.18 | 0 | -0.013 | -11.295 | -11.308 | 2011 | 2163 | 2136 | 0 |  | 6283 | Нарушение формы кольцевого шва | GWAN |  | 07:42 | 08:06 | 08:02 | 0 | 250 |  | EXT | Нарушение формы кольцевого шва |  | (c)
69370.475 | 0 | -0.037 | -11.14 | -11.177 | 1124 | 1636 | -1755 | 0 |  | 6284 | Нарушение формы кольцевого шва | GWAN |  | 00:04 | 01:27 | 04:19 | 0 | 3164 |  | EXT | Нарушение формы кольцевого шва |  | (c)
69415.508 | 11.213 | 11.166 | -0.017 | -0.064 | 892 | 1064 | 1250 | 892 | 9 | 6287 |  | CORR | GENE | 05:24 | 05:51 | 06:21 | 55 | 716 | 14 | EXT |  | 0.89 | (c)
69415.656 | 0.131 | 0.043 | -11.474 | -11.562 | -23 | 56 | 17 | 0 | 43 | 6288 |  | CORR | GENE | 06:35 | 06:48 | 06:41 | 153 | 79 | 10 | EXT |  | 0.9 | (c)
69427.241 | 0.111 | 0.049 | -11.024 | -11.086 | -483 | -165 | -7 | 0 | 49 | 6289 |  | CORR | GENE | 05:27 | 06:18 | 06:44 | 98 | 950 | 11 | EXT |  | 0.89 | (c)
69439.882 | 1.617 | 1.606 | -9.798 | -9.809 | -1000 | -971 | -956 | 912 | 1606 | 6290 |  | CORR | CIGR | 03:58 | 04:03 | 04:05 | 25 | 88 | 12 | EXT |  | 0.89 | (c)
69448.779 | 10.514 | 10.506 | -0.901 | -0.909 | -412 | -367 | -294 | 176 | 863 | 6290 |  | CORR | CIGR | 05:33 | 05:40 | 05:52 | 46 | 236 | 10 | EXT |  | 0.89 | (c)
69448.986 | 10.721 | 10.712 | -0.694 | -0.703 | -701 | -619 | -634 | 568 | 677 | 6290 |  | CORR | CIGR | 04:46 | 04:59 | 04:57 | 26 | 133 | 11 | EXT |  | 0.89 | (c)
69449.511 | 11.246 | 11.058 | -0.169 | -0.357 | -445 | -270 | -189 | 0 | 76 | 6290 |  | CORR | GENE | 05:27 | 05:56 | 06:09 | 281 | 513 | 15 | EXT |  | 0.93 | (c)
69449.654 | 11.389 | 10.932 | -0.026 | -0.483 | -910 | -869 | -873 | 836 | 11 | 6290 |  | CORR | GENE | 04:12 | 04:19 | 04:18 | 472 | 74 | 10 | EXT |  | 0.94 | (c)
69460.057 | 10.377 | 10.317 | -0.958 | -1.018 | 1503 | 1512 | 1513 | 707 | 879 | 6291 |  | CORR | AXGR | 04:22 | 04:24 | 04:24 | 139 | 21 | 10 | EXT |  | 0.9 | (c)
69472.16 | 0 | -0.053 | -10.81 | -10.863 | -2051 | -616 | -1005 | 40 |  | 6293 | Нарушение формы кольцевого шва | GWAN |  | 08:24 | 00:16 | 11:13 | 0 | 2091 |  | EXT | Нарушение формы кольцевого шва |  | (c)
69472.16 | 0 | 0 | -10.81 | -10.81 | 1471 | 1670 | 1659 | 383 | 0 | 6293 | Смещение кромок | GWAN |  | 05:52 | 06:25 | 06:23 | 0 | 376 | 17 | EXT | Смещение кромок Наружу Величина смещения - 2.6 мм. |  | (c)
69486.654 | 3.684 | 3.664 | -7.476 | -7.496 | 897 | 975 | 974 | 897 | 3664 | 6294 |  | CORR | GENE | 04:47 | 04:60 | 04:59 | 48 | 154 | 10 | EXT |  | 0.89 | (c)
69488.185 | 5.215 | 5.2 | -5.945 | -5.96 | 785 | 833 | 895 | 785 | 5200 | 6294 |  | CORR | GENE | 04:29 | 04:37 | 04:47 | 54 | 220 | 10 | EXT |  | 0.89 | (c)
69492.789 | 9.819 | 9.754 | -1.341 | -1.406 | 868 | 1129 | 1197 | 705 | 1316 | 6294 |  | CORR | GENE | 04:42 | 05:24 | 05:35 | 90 | 658 | 11 | EXT |  | 0.89 | (c)
69495.346 | 1.216 | 1.198 | -10.169 | -10.187 | 2114 | 2197 | 2182 | 0 | 1198 | 6295 |  | CORR | CIGR | 04:13 | 04:26 | 04:24 | 35 | 136 | 11 | EXT |  | 0.89 | (c)
69495.472 | 1.342 | 1.14 | -10.043 | -10.245 | -2200 | -2196 | -2184 | 30 | 1140 | 6295 |  | CORR | AXGR | 04:36 | 04:37 | 04:39 | 288 | 32 | 10 | EXT |  | 0.92 | (c)
69495.878 | 1.748 | 1.663 | -9.637 | -9.722 | 2165 | -2198 | 2219 | 0 | 1663 | 6295 |  | CORR | GENE | 04:21 | 04:37 | 04:30 | 504 | 107 | 10 | EXT |  | 0.94 | (c)
69514.955 | 9.44 | 8.741 | -1.83 | -2.529 | -2139 | -2119 | -2117 | 91 | 1682 | 6296 |  | CORR | AXGR | 05:43 | 05:47 | 05:47 | 847 | 45 | 13 | EXT |  | 0.98 | (c)
69516.785 | 0 | -0.044 | -11.31 | -11.354 | -1650 | -1061 | -1119 | 580 |  | 6297 | Вышлифовка на шве | GWAN | GENE | 06:43 | 08:18 | 08:09 | 80 | 1062 | 16 | EXT | Вышлифовка на шве |  | (c)
69528.773 | 0.678 | 0.664 | -10.877 | -10.891 | -646 | -561 | -559 | 472 | 664 | 6298 |  | CORR | GENE | 07:28 | 07:41 | 07:42 | 73 | 173 | 14 | EXT | Аномалия находится на отводе. | 0.89 | (c)
69529.173 | 1.078 | 0.976 | -10.477 | -10.579 | -645 | -561 | -533 | 420 | 976 | 6298 |  | CORR | GENE | 07:28 | 07:41 | 07:46 | 118 | 225 | 10 | EXT | Аномалия находится на отводе. | 0.89 | (c)
69531.935 | 3.84 | 2.998 | -7.715 | -8.557 | -1097 | -995 | -944 | 791 | 2998 | 6298 |  | CORR | GENE | 06:15 | 06:31 | 06:39 | 923 | 306 | 13 | EXT | Аномалия находится на отводе. | 0.98 | (c)
69532.351 | 4.256 | 4.217 | -7.299 | -7.338 | -1080 | -1014 | -930 | 781 | 4217 | 6298 |  | CORR | GENE | 06:18 | 06:28 | 06:42 | 159 | 299 | 17 | EXT | Аномалия находится на отводе. | 0.91 | (c)
69533.525 | 5.43 | 4.607 | -6.125 | -6.948 | -1292 | -1060 | -936 | 580 | 4607 | 6298 |  | CORR | GENE | 05:43 | 06:21 | 06:41 | 1107 | 713 | 15 | EXT | Аномалия находится на отводе. | 1.01 | (b)
69534.071 | 5.976 | 5.907 | -5.579 | -5.648 | -1146 | -891 | -950 | 753 | 5352 | 6298 |  | CORR | GENE | 06:07 | 06:48 | 06:39 | 296 | 393 | 13 | EXT | Аномалия находится на отводе. | 0.93 | (c)
69534.316 | 6.221 | 5.925 | -5.334 | -5.63 | -1353 | -1320 | -1266 | 1179 | 5201 | 6298 |  | CORR | GENE | 05:33 | 05:39 | 05:47 | 429 | 174 | 10 | EXT | Аномалия находится на отводе. | 0.93 | (c)
69537.86 | 9.765 | 9.622 | -1.79 | -1.933 | -1440 | -923 | -1085 | 730 | 1587 | 6298 |  | CORR | GENE | 05:19 | 06:43 | 06:17 | 346 | 710 | 15 | EXT | Аномалия находится на отводе. | 0.95 | (c)
69539.341 | 11.246 | 10.957 | -0.309 | -0.598 | -1267 | -1032 | -1042 | 817 | 294 | 6298 |  | CORR | GENE | 05:47 | 06:25 | 06:24 | 304 | 450 | 11 | EXT | Аномалия находится на отводе. | 0.92 | (c)
69539.404 | 11.309 | 11.298 | -0.246 | -0.257 | -1447 | -1397 | -1397 | 1348 | 235 | 6298 |  | CORR | CIGR | 05:18 | 05:26 | 05:26 | 22 | 100 | 10 | EXT | Аномалия находится на отводе. | 0.89 | (c)
69539.497 | 11.402 | 11.393 | -0.153 | -0.162 | -1018 | -880 | -729 | 439 | 31 | 6298 |  | CORR | GENE | 06:27 | 06:50 | 07:14 | 131 | 579 | 10 | EXT | Аномалия находится на отводе. | 0.9 | (c)
69544.936 | 5.286 | 5.015 | -5.669 | -5.94 | -2136 | -2034 | -2043 | 95 | 5015 | 6299 |  | CORR | GENE | 06:05 | 06:21 | 06:20 | 475 | 185 | 10 | EXT |  | 0.94 | (c)
69548.913 | 9.263 | 9.194 | -1.692 | -1.761 | 2173 | 2180 | 2206 | 0 | 1452 | 6299 |  | LWAN | GENE | 05:40 | 05:41 | 05:46 | 309 | 66 |  | INT | Эквивалент потери металла 10%. |  | (c)
69550.282 | 10.632 | 10.623 | -0.323 | -0.332 | -2068 | -2030 | -2024 | 163 | 314 | 6299 |  | CORR | CIGR | 06:16 | 06:22 | 06:23 | 18 | 87 | 10 | EXT |  | 0.89 | (c)
69550.605 | 0 | -0.033 | -11.325 | -11.358 | -771 | -260 | -442 | 113 |  | 6300 | Нарушение формы кольцевого шва | GWAN |  | 00:39 | 02:01 | 01:32 | 0 | 658 |  | EXT | Нарушение формы кольцевого шва |  | (c)
69550.605 | 0 | -0.032 | -11.325 | -11.357 | 348 | 589 | 732 | 348 |  | 6300 | Нарушение формы кольцевого шва | GWAN |  | 03:39 | 04:18 | 04:41 | 0 | 768 |  | EXT | Нарушение формы кольцевого шва |  | (c)
69550.605 | 0 | -0.028 | -11.325 | -11.353 | 1600 | -1543 | -2078 | 0 |  | 6300 | Нарушение формы кольцевого шва | GWAN |  | 07:01 | 10:34 | 09:08 | 0 | 1567 |  | EXT | Нарушение формы кольцевого шва |  | (c)
69551.06 | 0.455 | 0.446 | -10.87 | -10.879 | 1002 | 1060 | 1070 | 1002 | 446 | 6300 |  | CORR | GENE | 05:25 | 05:34 | 05:36 | 67 | 136 | 11 | EXT |  | 0.89 | (c)
69561.93 | 0 | -0.037 | -11.38 | -11.417 | 1677 | 2076 | 1941 | 26 |  | 6301 | Нарушение формы кольцевого шва | GWAN |  | 02:14 | 03:18 | 02:56 | 0 | 527 |  | EXT | Нарушение формы кольцевого шва |  | (c)
69563.443 | 1.513 | 1.49 | -9.867 | -9.89 | -1096 | -1006 | -1012 | 927 | 1490 | 6301 |  | CORR | CIGR | 06:46 | 07:00 | 06:60 | 31 | 169 | 11 | EXT |  | 0.89 | (c)
69563.565 | 1.635 | 1.512 | -9.745 | -9.868 | -930 | -916 | -900 | 869 | 1512 | 6301 |  | CORR | GENE | 07:13 | 07:15 | 07:18 | 219 | 61 | 10 | EXT |  | 0.91 | (c)
69564.058 | 2.128 | 2.122 | -9.252 | -9.258 | -1327 | -1183 | -1248 | 903 | 2122 | 6301 |  | CORR | CIGR | 06:09 | 06:32 | 06:21 | 44 | 159 | 10 | EXT |  | 0.89 | (c)
69564.799 | 2.869 | 2.819 | -8.511 | -8.561 | -1120 | -1031 | -933 | 747 | 2819 | 6301 |  | CORR | GENE | 06:42 | 06:56 | 07:12 | 64 | 373 | 11 | EXT |  | 0.89 | (c)
69573.808 | 0.498 | 0.445 | -10.882 | -10.935 | 814 | 932 | 945 | 814 | 445 | 6302 |  | CORR | GENE | 06:18 | 06:37 | 06:39 | 142 | 262 | 11 | EXT |  | 0.9 | (c)
69574.927 | 1.617 | 1.555 | -9.763 | -9.825 | 951 | 1114 | 1076 | 951 | 1555 | 6302 |  | CORR | GENE | 06:40 | 07:06 | 07:00 | 62 | 250 | 10 | EXT |  | 0.89 | (c)
69628.605 | 0 | -0.037 | -11.175 | -11.212 | -2005 | -1820 | -1594 | 225 |  | 6307 | Нарушение формы кольцевого шва | GWAN |  | 04:10 | 04:40 | 05:17 | 0 | 822 |  | EXT | Нарушение формы кольцевого шва |  | (c)
69645.57 | 5.79 | 5.575 | -5.595 | -5.81 | -559 | -448 | -426 | 292 | 5469 | 6308 |  | DENT | GENE | 11:03 | 11:21 | 11:25 | 341 | 267 | 0.4 | N/A | Глубина вмятины: 5 мм (0,4%). Линейка: 34 см в (558 см; 11:21 ч:мин) |  | (c)
69655.872 | 4.707 | 4.686 | -5.608 | -5.629 | 1552 | 1603 | 1614 | 555 | 4686 | 6309 |  | CORR | CIGR | 03:53 | 04:02 | 04:03 | 42 | 123 | 10 | EXT |  | 0.89 | (c)
69672.58 | 0 | -0.027 | -10.825 | -10.852 | -629 | -612 | -600 | 571 |  | 6311 | Нарушение формы кольцевого шва | GWAN |  | 04:45 | 04:48 | 04:50 | 0 | 58 |  | INT | Нарушение формы кольцевого шва |  | (c)
69683.665 | 0.26 | 0.209 | -10.725 | -10.776 | -96 | -24 | -34 | 0 | 209 | 6312 |  | ARTD | GENE | 09:12 | 09:23 | 09:22 | 105 | 123 |  | EXT | Наплавка. |  | (c)
69727.428 | 10.303 | 10.267 | -0.247 | -0.283 | -1536 | -1455 | -1407 | 1277 | 226 | 6315 |  | CORR | GENE | 03:36 | 03:49 | 03:56 | 57 | 259 | 10 | EXT |  | 0.89 | (c)
69772.945 | 0 | -0.039 | -11.65 | -11.689 | -1221 | -1158 | -818 | 415 |  | 6320 | Нарушение формы кольцевого шва | GWAN |  | 06:08 | 06:18 | 07:13 | 0 | 806 |  | EXT | Нарушение формы кольцевого шва Аномалия находится на отводе. |  | (c)
69809.179 | 1.939 | 1.917 | -9.766 | -9.788 | -1778 | -1716 | -1721 | 1664 | 1917 | 6323 |  | CORR | CIGR | 04:30 | 04:40 | 04:39 | 24 | 114 | 12 | EXT | Аномалия находится на отводе. | 0.89 | (c)
69818.945 | 0 | -0.055 | -11.28 | -11.335 | -1188 | -935 | -876 | 564 |  | 6324 | Нарушение формы кольцевого шва | GWAN |  | 00:38 | 01:19 | 01:28 | 0 | 624 |  | EXT | Нарушение формы кольцевого шва Аномалия находится на отводе. |  | (c)
69853.115 | 0 | 0 | -11.03 | -11.03 | 1171 | 1526 | 1681 | 1171 | 0 | 6327 | Смещение кромок | GWAN |  | 06:10 | 07:07 | 07:32 | 0 | 1020 | 16 | EXT | Смещение кромок Наружу Аномалия находится на отводе. Величина смещения - 2.6 мм. |  | (c)
69857.719 | 4.604 | 4.491 | -6.426 | -6.539 | 1275 | 1331 | 1318 | 1275 | 4491 | 6327 |  | CORR | GENE | 06:26 | 06:35 | 06:33 | 203 | 87 | 12 | EXT | Аномалия находится на отводе. | 0.91 | (c)
69857.825 | 4.71 | 4.695 | -6.32 | -6.335 | 1053 | 1164 | 1164 | 1053 | 4695 | 6327 |  | CORR | CIGR | 05:50 | 06:08 | 06:08 | 26 | 224 | 11 | EXT | Аномалия находится на отводе. | 0.89 | (c)
69857.876 | 4.761 | 4.75 | -6.269 | -6.28 | 1454 | 1513 | 1514 | 1454 | 4750 | 6327 |  | CORR | CIGR | 06:55 | 07:05 | 07:05 | 34 | 119 | 13 | EXT | Аномалия находится на отводе. | 0.89 | (c)
69858.356 | 5.241 | 5.196 | -5.789 | -5.834 | 996 | 1129 | 1103 | 996 | 5196 | 6327 |  | CORR | GENE | 05:41 | 06:03 | 05:59 | 52 | 214 | 12 | EXT | Аномалия находится на отводе. | 0.89 | (c)
69858.591 | 5.476 | 5.31 | -5.554 | -5.72 | 1250 | 1289 | 1298 | 1250 | 5310 | 6327 |  | CORR | GENE | 06:22 | 06:29 | 06:30 | 253 | 97 | 13 | EXT | Аномалия находится на отводе. | 0.92 | (c)
69859.077 | 5.962 | 5.932 | -5.068 | -5.098 | 1262 | 1438 | 1388 | 1262 | 5005 | 6327 |  | CORR | GENE | 06:24 | 06:53 | 06:45 | 93 | 253 | 10 | EXT | Аномалия находится на отводе. | 0.89 | (c)
69859.355 | 6.24 | 6.226 | -4.79 | -4.804 | 1346 | 1517 | 1479 | 1346 | 4734 | 6327 |  | CORR | GENE | 06:38 | 07:05 | 06:59 | 70 | 265 | 10 | EXT | Аномалия находится на отводе. | 0.89 | (c)
69859.61 | 6.495 | 6.479 | -4.535 | -4.551 | 1068 | 1123 | 1154 | 1068 | 4519 | 6327 |  | CORR | CIGR | 05:53 | 06:02 | 06:07 | 32 | 171 | 10 | EXT | Аномалия находится на отводе. | 0.89 | (c)
69860.021 | 6.906 | 6.897 | -4.124 | -4.133 | 1561 | 1639 | 1684 | 1561 | 4108 | 6327 |  | CORR | CIGR | 07:12 | 07:25 | 07:32 | 25 | 246 | 13 | EXT | Аномалия находится на отводе. | 0.89 | (c)
69860.747 | 7.632 | 7.619 | -3.398 | -3.411 | 1013 | 1105 | 1080 | 1013 | 3382 | 6327 |  | CORR | CIGR | 05:44 | 05:59 | 05:55 | 29 | 135 | 11 | EXT | Аномалия находится на отводе. | 0.89 | (c)
69862.944 | 9.829 | 9.821 | -1.201 | -1.209 | 1379 | 1418 | 1425 | 1379 | 1190 | 6327 |  | CORR | CIGR | 06:43 | 06:49 | 06:50 | 19 | 91 | 10 | EXT | Аномалия находится на отводе. | 0.89 | (c)
69876.869 | 1.359 | 1.325 | -9.836 | -9.87 | -167 | -138 | -139 | 110 | 1325 | 6329 |  | ARTD | GENE | 10:54 | 10:59 | 10:59 | 64 | 57 |  | EXT | Наплавка. |  | (c)
69876.874 | 1.364 | 1.33 | -9.831 | -9.865 | 1271 | 1313 | 1312 | 1271 | 1330 | 6329 |  | ARTD | GENE | 02:46 | 02:53 | 02:53 | 73 | 84 |  | EXT | Наплавка. |  | (c)
69876.881 | 1.371 | 1.347 | -9.824 | -9.848 | -1584 | -1551 | -1547 | 1510 | 1347 | 6329 |  | ARTD | GENE | 07:06 | 07:11 | 07:12 | 60 | 74 |  | EXT | Наплавка. |  | (c)
69943.003 | 10.748 | 10.729 | -0.432 | -0.451 | 1992 | 2221 | 2159 | 1992 | 381 | 6334 |  | CORR | GENE | 07:50 | 08:27 | 08:17 | 70 | 335 | 15 | EXT |  | 0.89 | (c)
69951.711 | 8.276 | 8.26 | -3.019 | -3.035 | 1990 | 2047 | 2087 | 1990 | 3005 | 6335 |  | CORR | CIGR | 04:54 | 05:03 | 05:10 | 30 | 195 | 11 | EXT |  | 0.89 | (c)
69953.305 | 9.87 | 9.833 | -1.425 | -1.462 | 1752 | 1834 | 1899 | 1752 | 1419 | 6335 |  | CORR | CIGR | 04:15 | 04:29 | 04:39 | 43 | 295 | 10 | EXT |  | 0.89 | (c)
69966.03 | 0 | -0.027 | -11.445 | -11.472 | -2021 | -1450 | -1181 | 341 |  | 6337 | Нарушение формы кольцевого шва | GWAN |  | 04:15 | 05:47 | 06:31 | 0 | 1680 |  | EXT | Нарушение формы кольцевого шва |  | (c)
69974.804 | 8.774 | 8.757 | -2.671 | -2.688 | -1958 | -1885 | -1898 | 1838 | 2616 | 6337 |  | ARTD | GENE | 04:25 | 04:37 | 04:35 | 72 | 120 |  | EXT | Наплавка. |  | (c)
69989.185 | 0 | -0.042 | -11.475 | -11.517 | -258 | 535 | 341 | 0 |  | 6339 | Нарушение формы кольцевого шва | GWAN |  | 09:08 | 11:16 | 10:44 | 0 | 1198 |  | EXT | Нарушение формы кольцевого шва Аномалия находится на отводе. |  | (c)
70023.34 | 0 | -0.039 | -11.385 | -11.424 | -1065 | -961 | -958 | 850 | 0 | 6342 | Внутришовный дефект | GWAN |  | 07:34 | 07:50 | 07:51 | 0 | 215 | 11 | MID | Внутришовный дефект |  | (c)
70045.02 | 10.295 | 10.262 | -0.015 | -0.048 | -2132 | -1984 | -1858 | 98 | 7 | 6343 |  | CORR | CIGR | 07:03 | 07:26 | 07:47 | 41 | 549 | 15 | EXT |  | 0.89 | (c)
70056.095 | 11.06 | 11.011 | -0.04 | -0.089 | -1848 | -1822 | -1835 | 383 | 10 | 6344 |  | CORR | AXGR | 06:57 | 07:01 | 06:59 | 79 | 26 | 10 | EXT |  | 0.89 | (c)
70072.2 | 4.62 | 3.532 | -6.865 | -7.953 | -1549 | -1140 | -1223 | 896 | 3532 | 6346 |  | CORR | GENE | 05:04 | 06:10 | 05:57 | 1324 | 653 | 13 | EXT | Аномалия находится на отводе. | 0.99 | (c)
70073.066 | 5.486 | 5.188 | -5.999 | -6.297 | -1498 | -1177 | -1122 | 746 | 5188 | 6346 |  | CORR | GENE | 05:12 | 06:04 | 06:13 | 470 | 752 | 10 | EXT | Аномалия находится на отводе. | 0.94 | (c)
70073.824 | 6.244 | 6.219 | -5.241 | -5.266 | -865 | -773 | -784 | 703 | 5227 | 6346 |  | CORR | CIGR | 06:54 | 07:09 | 07:07 | 39 | 162 | 10 | EXT | Аномалия находится на отводе. | 0.89 | (c)
70074.301 | 6.721 | 6.641 | -4.764 | -4.844 | -1049 | -1044 | -1031 | 1012 | 4707 | 6346 |  | CORR | AXGR | 06:25 | 06:25 | 06:28 | 137 | 37 | 12 | EXT | Аномалия находится на отводе. | 0.9 | (c)
70074.699 | 7.119 | 7.068 | -4.366 | -4.417 | -1370 | -1274 | -1192 | 1014 | 4336 | 6346 |  | CORR | GENE | 05:33 | 05:48 | 06:02 | 81 | 356 | 15 | EXT | Аномалия находится на отводе. | 0.89 | (c)
70075.096 | 7.516 | 7.414 | -3.969 | -4.071 | -995 | -975 | -969 | 943 | 3908 | 6346 |  | CORR | GENE | 06:33 | 06:37 | 06:38 | 163 | 52 | 10 | EXT | Аномалия находится на отводе. | 0.9 | (c)
70075.4 | 7.82 | 7.731 | -3.665 | -3.754 | -1302 | -1240 | -1202 | 1102 | 3495 | 6346 |  | CORR | GENE | 05:44 | 05:54 | 05:60 | 259 | 200 | 14 | EXT | Аномалия находится на отводе. | 0.93 | (c)
70075.408 | 7.828 | 7.791 | -3.657 | -3.694 | -1520 | -1464 | -1430 | 1340 | 3618 | 6346 |  | CORR | GENE | 05:09 | 05:18 | 05:23 | 76 | 180 | 13 | EXT | Аномалия находится на отводе. | 0.89 | (c)
70075.546 | 7.966 | 7.917 | -3.519 | -3.568 | -872 | -769 | -752 | 632 | 3499 | 6346 |  | CORR | GENE | 06:53 | 07:10 | 07:13 | 69 | 240 | 11 | EXT | Аномалия находится на отводе. | 0.89 | (c)
70076.108 | 8.528 | 8.388 | -2.957 | -3.097 | -1396 | -1031 | -1169 | 943 | 2673 | 6346 |  | CORR | GENE | 05:29 | 06:28 | 06:05 | 424 | 452 | 12 | EXT | Аномалия находится на отводе. | 0.94 | (c)
70077.051 | 9.471 | 9.076 | -2.014 | -2.409 | -1386 | -1161 | -1198 | 1009 | 1904 | 6346 |  | CORR | GENE | 05:30 | 06:07 | 06:01 | 505 | 376 | 12 | EXT | Аномалия находится на отводе. | 0.95 | (c)
70077.747 | 10.167 | 10.069 | -1.318 | -1.416 | -1422 | -1314 | -1355 | 1288 | 1190 | 6346 |  | CORR | GENE | 05:24 | 05:42 | 05:35 | 226 | 134 | 14 | EXT | Аномалия находится на отводе. | 0.92 | (c)
70077.874 | 10.294 | 10.17 | -1.191 | -1.315 | -996 | -956 | -956 | 917 | 1128 | 6346 |  | CORR | GENE | 06:33 | 06:40 | 06:40 | 187 | 79 | 13 | EXT | Аномалия находится на отводе. | 0.91 | (c)
70079.175 | 0.11 | 0.086 | -11.46 | -11.484 | 1669 | 1805 | 1788 | 1669 | 86 | 6347 |  | CORR | CIGR | 05:53 | 06:15 | 06:12 | 44 | 239 | 10 | EXT |  | 0.89 | (c)
70079.441 | 0.376 | 0.361 | -11.194 | -11.209 | 1449 | 1803 | 1758 | 1449 | 361 | 6347 |  | CORR | GENE | 05:18 | 06:15 | 06:07 | 99 | 618 | 11 | EXT |  | 0.89 | (c)
70096.755 | 6.12 | 6.067 | -5.225 | -5.278 | 1636 | 1693 | 1686 | 1636 | 5169 | 6348 |  | DENT | GENE | 03:27 | 03:36 | 03:35 | 109 | 100 | 0.4 | N/A | Глубина вмятины: 5 мм (0,4%). Линейка: 11 см в (607 см; 03:36 ч:мин) |  | (c)
70101.545 | 10.91 | 10.9 | -0.435 | -0.445 | -1778 | -1707 | -1699 | 1619 | 417 | 6348 |  | CORR | CIGR | 06:16 | 06:28 | 06:29 | 28 | 159 | 14 | EXT |  | 0.89 | (c)
70102.023 | 0.043 | 0.002 | -11.457 | -11.498 | 1952 | 1966 | 1971 | 1952 | 2 | 6349 |  | CORR | AXGR | 06:48 | 06:51 | 06:51 | 101 | 38 | 12 | EXT |  | 0.89 | (c)
70102.411 | 0.431 | 0.347 | -11.069 | -11.153 | 1485 | 1622 | 1735 | 1485 | 347 | 6349 |  | CORR | GENE | 05:33 | 05:55 | 06:13 | 117 | 499 | 14 | EXT |  | 0.9 | (c)
70103.022 | 1.042 | 0.984 | -10.458 | -10.516 | 1644 | 1912 | 1959 | 1644 | 984 | 6349 |  | CORR | GENE | 05:59 | 06:42 | 06:49 | 480 | 630 | 18 | EXT |  | 0.99 | (c)
70103.996 | 2.016 | 1.551 | -9.484 | -9.949 | 1654 | 1797 | 1927 | 1654 | 1551 | 6349 |  | CORR | GENE | 06:00 | 06:23 | 06:44 | 635 | 546 | 15 | EXT |  | 0.98 | (c)
70104.638 | 2.658 | 2.213 | -8.842 | -9.287 | 1765 | 2060 | 1973 | 1765 | 2213 | 6349 |  | CORR | GENE | 06:18 | 07:06 | 06:52 | 1105 | 416 | 11 | EXT |  | 0.97 | (c)
70105.927 | 3.947 | 3.924 | -7.553 | -7.576 | 1548 | 1841 | 1721 | 1548 | 3924 | 6349 |  | CORR | GENE | 05:43 | 06:30 | 06:11 | 81 | 347 | 13 | EXT |  | 0.89 | (c)
70106.014 | 4.034 | 3.426 | -7.466 | -8.074 | 1914 | 2043 | 1984 | 1914 | 3426 | 6349 |  | CORR | GENE | 06:42 | 07:03 | 06:53 | 660 | 140 | 11 | EXT |  | 0.95 | (c)
70106.856 | 4.876 | 4.848 | -6.624 | -6.652 | 1902 | 2126 | 2062 | 1902 | 4848 | 6349 |  | CORR | GENE | 06:40 | 07:16 | 07:06 | 65 | 320 | 12 | EXT |  | 0.89 | (c)
70113.165 | 11.185 | 11.089 | -0.315 | -0.411 | 1109 | 1639 | 1544 | 1109 | 111 | 6349 |  | CORR | GENE | 04:32 | 05:58 | 05:42 | 300 | 870 | 14 | EXT |  | 0.93 | (c)
70113.509 | 0.029 | 0.013 | -11.351 | -11.367 | 1774 | -2203 | 2132 | 0 | 13 | 6350 |  | CORR | CIGR | 04:29 | 05:47 | 05:27 | 37 | 716 | 11 | EXT |  | 0.89 | (c)
70113.739 | 0.259 | 0.135 | -11.121 | -11.245 | 2227 | -2199 | -2209 | 0 | 135 | 6350 |  | CORR | GENE | 05:42 | 05:48 | 05:46 | 209 | 51 | 12 | EXT |  | 0.91 | (c)
70114.353 | 0.873 | 0.482 | -10.507 | -10.898 | 2229 | -2160 | -2173 | 0 | 482 | 6350 |  | CORR | GENE | 05:42 | 05:54 | 05:52 | 1851 | 119 | 13 | EXT |  | 1 | (c)
70147.405 | 0 | -0.032 | -11.41 | -11.442 | 1354 | 1482 | 1651 | 1354 |  | 6353 | Нарушение формы кольцевого шва | GWAN |  | 07:05 | 07:26 | 07:53 | 0 | 594 |  | EXT | Нарушение формы кольцевого шва |  | (c)
70181.255 | 0 | -0.034 | -10.975 | -11.009 | -286 | -186 | 38 | 0 |  | 6356 | Нарушение формы кольцевого шва | GWAN |  | 07:22 | 07:38 | 08:14 | 0 | 646 |  | EXT | Нарушение формы кольцевого шва |  | (c)
70190.521 | 9.266 | 9.19 | -1.709 | -1.785 | 480 | 1260 | 1053 | 480 | 1600 | 6356 | Дефект проката | MIAN | GENE | 09:26 | 11:32 | 10:58 | 185 | 1146 |  | EXT | Дефект проката Эквивалент потери металла 10%. |  | (c)
70286.478 | 4.013 | 3.939 | -7.472 | -7.546 | -1352 | -1232 | -1244 | 879 | 3939 | 6365 |  | CORR | GENE | 06:12 | 06:32 | 06:30 | 93 | 217 | 12 | EXT |  | 0.89 | (c)
70289.994 | 7.529 | 7.382 | -3.956 | -4.103 | 645 | 857 | 821 | 645 | 3885 | 6365 |  | DENT | GENE | 11:35 | 00:09 | 12:03 | 218 | 353 | 0.6 | N/A | Глубина вмятины: 8 мм (0,6%). Линейка: 22 см в (738 см; 00:09 ч:мин) |  | (c)
70497.992 | 0.777 | 0.703 | -10.583 | -10.657 | -833 | -423 | -581 | 328 | 703 | 6384 |  | CORR | GENE | 03:21 | 04:27 | 04:02 | 478 | 505 | 14 | EXT |  | 0.96 | (c)
70503.792 | 6.577 | 6.567 | -4.783 | -4.793 | -757 | -708 | -703 | 649 | 4772 | 6384 |  | CORR | CIGR | 03:34 | 03:41 | 03:42 | 21 | 108 | 14 | EXT |  | 0.89 | (c)
70542.72 | 0 | 0 | -11.515 | -11.515 | 514 | 770 | 831 | 514 | 0 | 6388 | Смещение кромок | GWAN |  | 06:20 | 07:01 | 07:11 | 0 | 633 | 17 | EXT | Смещение кромок Наружу Величина смещения - 2.7 мм. |  | (c)
70666.51 | 0 | -0.042 | -11.355 | -11.397 | 2062 | -473 | -1191 | 0 |  | 6399 | Нарушение формы кольцевого шва | GWAN |  | 04:09 | 09:19 | 07:24 | 0 | 2416 |  | EXT | Нарушение формы кольцевого шва |  | (c)
70677.865 | 0 | -0.034 | -11.32 | -11.354 | 1779 | 1795 | 1795 | 420 |  | 6400 | Нарушение формы кольцевого шва | GWAN |  | 06:13 | 06:15 | 06:15 | 0 | 32 |  | INT | Нарушение формы кольцевого шва |  | (c)
70677.865 | 0 | 0 | -11.32 | -11.32 | -1507 | -1314 | -1092 | 676 | 0 | 6400 | Смещение кромок | GWAN |  | 09:22 | 09:54 | 10:29 | 0 | 832 | 17 | EXT | Смещение кромок Вовнутрь Величина смещения - 2.7 мм. |  | (c)
70694.994 | 5.809 | 5.78 | -5.381 | -5.41 | -912 | -851 | -839 | 765 | 5360 | 6401 |  | CORR | GENE | 04:55 | 05:05 | 05:07 | 50 | 147 | 13 | EXT |  | 0.89 | (c)
70732.028 | 0.578 | 0.512 | -11.037 | -11.103 | -2190 | -2155 | -1990 | 1790 | 512 | 6405 |  | CORR | GENE | 05:48 | 05:54 | 06:20 | 93 | 400 | 12 | EXT |  | 0.89 | (c)
70751.224 | 8.159 | 8.141 | -3.446 | -3.464 | -431 | -368 | -369 | 307 | 3428 | 6406 |  | CORR | CIGR | 05:11 | 05:22 | 05:21 | 36 | 124 | 11 | EXT |  | 0.89 | (c)
70776.78 | 10.985 | 10.964 | -0.065 | -0.086 | 525 | 699 | 676 | 525 | 48 | 6408 |  | CORR | CIGR | 05:52 | 06:20 | 06:16 | 38 | 302 | 10 | EXT |  | 0.89 | (c)
70800.189 | 0.124 | 0.051 | -11.476 | -11.549 | 732 | 931 | 1211 | 732 | 51 | 6411 |  | CORR | GENE | 04:41 | 05:13 | 05:59 | 103 | 960 | 13 | EXT |  | 0.89 | (c)
70814.493 | 2.828 | 2.803 | -8.732 | -8.757 | 2100 | 2183 | -2136 | 1912 | 2803 | 6412 |  | CORR | GENE | 05:30 | 05:44 | 06:07 | 76 | 450 | 12 | EXT |  | 0.89 | (c)
70836.789 | 1.964 | 1.924 | -9.626 | -9.666 | -739 | -282 | -406 | 73 | 1924 | 6414 |  | CORR | GENE | 05:27 | 06:41 | 06:20 | 65 | 666 | 11 | EXT |  | 0.89 | (c)
70869.24 | 0 | -0.031 | -11.43 | -11.461 | -161 | 17 | 49 | 0 |  | 6417 | Нарушение формы кольцевого шва | GWAN |  | 01:19 | 01:47 | 01:53 | 0 | 421 |  | EXT | Нарушение формы кольцевого шва |  | (c)
70869.24 | 0 | -0.033 | -11.43 | -11.463 | -1180 | -806 | -862 | 544 |  | 6417 | Нарушение формы кольцевого шва | GWAN |  | 10:34 | 11:34 | 11:25 | 0 | 636 |  | EXT | Нарушение формы кольцевого шва |  | (c)
70875.545 | 6.305 | 6.263 | -5.125 | -5.167 | 853 | 1024 | 998 | 853 | 5109 | 6417 |  | CORR | GENE | 04:02 | 04:30 | 04:26 | 58 | 290 | 10 | EXT |  | 0.89 | (c)
70880.98 | 0.31 | 0.219 | -11.07 | -11.161 | -2212 | -2201 | -2202 | 19 | 219 | 6418 |  | CORR | AXGR | 04:35 | 04:37 | 04:37 | 176 | 20 | 10 | EXT |  | 0.9 | (c)
70903.669 | 0.119 | 0.071 | -11.391 | -11.439 | -947 | -693 | -444 | 0 | 71 | 6420 |  | CORR | GENE | 04:43 | 05:24 | 06:04 | 80 | 1006 | 12 | EXT |  | 0.89 | (c)
70922.401 | 7.341 | 7.322 | -4.279 | -4.298 | 895 | 952 | 961 | 895 | 4269 | 6421 |  | CORR | CIGR | 05:31 | 05:41 | 05:42 | 29 | 133 | 10 | EXT |  | 0.89 | (c)
70922.976 | 7.916 | 7.904 | -3.704 | -3.716 | 909 | 984 | 982 | 909 | 3688 | 6421 |  | CORR | CIGR | 05:34 | 05:46 | 05:46 | 28 | 147 | 11 | EXT |  | 0.89 | (c)
70937.955 | 0 | 0 | -11.515 | -11.515 | -670 | -333 | -237 | 196 | 0 | 6423 | Смещение кромок | GWAN |  | 11:19 | 00:13 | 12:29 | 0 | 866 | 16 | EXT | Смещение кромок Вовнутрь Величина смещения - 2.5 мм. |  | (c)
70937.955 | 0 | -0.024 | -11.515 | -11.539 | -2113 | -1537 | -1705 | 118 |  | 6423 | Нарушение формы кольцевого шва | GWAN |  | 07:26 | 08:59 | 08:32 | 0 | 816 |  | EXT | Нарушение формы кольцевого шва |  | (c)
70938.225 | 0.27 | 0.249 | -11.245 | -11.266 | -2160 | -2117 | -2055 | 70 | 249 | 6423 |  | CORR | CIGR | 07:18 | 07:25 | 07:35 | 40 | 210 | 10 | EXT |  | 0.89 | (c)
70939.117 | 1.162 | 1.136 | -10.353 | -10.379 | 1645 | 1757 | 1767 | 342 | 1136 | 6423 |  | CORR | CIGR | 05:33 | 05:51 | 05:52 | 43 | 243 | 11 | EXT |  | 0.89 | (c)
70942.34 | 4.385 | 4.103 | -7.13 | -7.412 | 879 | 922 | 927 | 879 | 4103 | 6423 |  | CORR | GENE | 03:29 | 03:36 | 03:37 | 352 | 96 | 11 | EXT |  | 0.93 | (c)
70945.812 | 7.857 | 7.833 | -3.658 | -3.682 | 294 | 1001 | 701 | 294 | 3314 | 6423 |  | CORR | GENE | 01:55 | 03:49 | 03:00 | 368 | 813 | 10 | EXT |  | 0.93 | (c)
70946.626 | 8.671 | 8.598 | -2.844 | -2.917 | 1462 | 1473 | 1476 | 740 | 2762 | 6423 |  | CORR | AXGR | 05:03 | 05:05 | 05:05 | 155 | 29 | 11 | EXT |  | 0.9 | (c)
70947.347 | 9.392 | 9.342 | -2.123 | -2.173 | 907 | 1558 | 1414 | 309 | 1753 | 6423 |  | CORR | GENE | 03:34 | 05:18 | 04:55 | 420 | 1014 | 11 | EXT |  | 0.94 | (c)
70949.017 | 11.062 | 10.904 | -0.453 | -0.611 | 688 | 782 | 1163 | 592 | 438 | 6423 |  | CORR | GENE | 02:58 | 03:13 | 04:15 | 173 | 950 | 12 | EXT |  | 0.91 | (c)
70949.575 | 0.105 | 0.073 | -11.215 | -11.247 | -1568 | -1371 | -1296 | 663 | 73 | 6424 |  | CORR | GENE | 06:31 | 07:03 | 07:15 | 56 | 544 | 10 | EXT |  | 0.89 | (c)
70950.047 | 0.577 | 0.564 | -10.743 | -10.756 | -2129 | -1968 | -2016 | 101 | 564 | 6424 |  | CORR | CIGR | 05:00 | 05:26 | 05:18 | 33 | 226 | 10 | EXT |  | 0.89 | (c)
70952.136 | 2.666 | 2.656 | -8.654 | -8.664 | -1830 | -1726 | -1720 | 401 | 2656 | 6424 |  | CORR | CIGR | 05:48 | 06:05 | 06:06 | 35 | 220 | 11 | EXT |  | 0.89 | (c)
70952.539 | 3.069 | 3.055 | -8.251 | -8.265 | -1715 | -1659 | -1617 | 515 | 3055 | 6424 |  | CORR | CIGR | 06:07 | 06:16 | 06:23 | 39 | 196 | 10 | EXT |  | 0.89 | (c)
70954.021 | 4.551 | 4.539 | -6.769 | -6.781 | -1833 | -1703 | -1696 | 397 | 4539 | 6424 |  | CORR | CIGR | 05:48 | 06:09 | 06:10 | 39 | 274 | 10 | EXT |  | 0.89 | (c)
70955.162 | 5.692 | 5.674 | -5.628 | -5.646 | -1710 | -1641 | -1651 | 520 | 5601 | 6424 |  | CORR | CIGR | 06:08 | 06:19 | 06:17 | 45 | 118 | 10 | EXT |  | 0.89 | (c)
70955.689 | 6.219 | 6.203 | -5.101 | -5.117 | -1990 | -1869 | -1891 | 240 | 5081 | 6424 |  | CORR | CIGR | 05:23 | 05:42 | 05:39 | 36 | 198 | 10 | EXT |  | 0.89 | (c)
70955.936 | 6.466 | 6.444 | -4.854 | -4.876 | -988 | -912 | -915 | 842 | 4839 | 6424 |  | CORR | CIGR | 08:04 | 08:17 | 08:16 | 37 | 146 | 11 | EXT |  | 0.89 | (c)
70955.99 | 6.52 | 6.505 | -4.8 | -4.815 | -1274 | -1214 | -1213 | 957 | 4788 | 6424 |  | CORR | CIGR | 07:18 | 07:28 | 07:28 | 27 | 121 | 10 | EXT |  | 0.89 | (c)
70956.206 | 6.736 | 6.7 | -4.584 | -4.62 | 2215 | -2152 | -2156 | 0 | 4574 | 6424 |  | CORR | CIGR | 04:41 | 04:56 | 04:56 | 46 | 180 | 10 | EXT |  | 0.89 | (c)
70958.875 | 9.405 | 9.385 | -1.915 | -1.935 | -1465 | -1335 | -1343 | 766 | 1889 | 6424 |  | CORR | CIGR | 06:47 | 07:08 | 07:07 | 46 | 244 | 10 | EXT |  | 0.89 | (c)
70959.249 | 9.779 | 9.759 | -1.541 | -1.561 | -1694 | -1268 | -1435 | 537 | 1458 | 6424 |  | CORR | GENE | 06:10 | 07:19 | 06:52 | 103 | 517 | 10 | EXT |  | 0.89 | (c)
70960.037 | 10.567 | 10.549 | -0.753 | -0.771 | -1417 | -1309 | -1324 | 814 | 734 | 6424 |  | CORR | CIGR | 06:55 | 07:13 | 07:10 | 37 | 185 | 10 | EXT |  | 0.89 | (c)
71018.531 | 0.986 | 0.932 | -10.384 | -10.438 | -17 | 588 | 396 | 0 | 932 | 6430 | Дефект проката | MIAN | GENE | 01:20 | 02:58 | 02:27 | 108 | 824 |  | INT | Дефект проката Эквивалент потери металла 16%. |  | (c)
71096.625 | 0 | -0.024 | -11.33 | -11.354 | 574 | 991 | 886 | 574 |  | 6437 | Нарушение формы кольцевого шва | GWAN |  | 00:11 | 01:19 | 01:02 | 0 | 625 |  | EXT | Нарушение формы кольцевого шва Аномалия находится на упругопластическом изгибе: R=443 D, максимальное растяжение на 6.3 час. |  | (c)
71141.258 | 10.668 | 10.488 | -0.252 | -0.432 | 1429 | 1537 | 1542 | 575 | 55 | 6440 |  | CORR | GENE | 04:52 | 05:10 | 05:10 | 377 | 226 | 11 | EXT |  | 0.93 | (c)
71163.995 | 0 | -0.04 | -11.415 | -11.455 | 603 | 766 | 739 | 603 |  | 6443 | Нарушение формы кольцевого шва | GWAN |  | 11:09 | 11:36 | 11:31 | 0 | 273 |  | EXT | Нарушение формы кольцевого шва |  | (c)
71168.81 | 4.815 | 4.801 | -6.6 | -6.614 | -1411 | -1378 | -1368 | 819 | 4801 | 6443 |  | CORR | CIGR | 05:44 | 05:49 | 05:51 | 30 | 86 | 10 | EXT |  | 0.89 | (c)
71172.018 | 8.023 | 7.989 | -3.392 | -3.426 | -1549 | -1453 | -1456 | 682 | 3374 | 6443 |  | CORR | GENE | 05:22 | 05:37 | 05:37 | 52 | 186 | 10 | EXT |  | 0.89 | (c)
71175.41 | 0 | -0.022 | -11.315 | -11.337 | -1099 | -782 | -811 | 523 |  | 6444 | Нарушение формы кольцевого шва | GWAN |  | 10:37 | 11:29 | 11:24 | 0 | 576 |  | EXT | Нарушение формы кольцевого шва |  | (c)
71186.725 | 0 | 0 | -4.26 | -4.26 | -742 | -457 | -529 | 317 | 0 | 6445 | Смещение кромок | GWAN |  | 00:58 | 01:44 | 01:32 | 0 | 426 | 15 | EXT | Смещение кромок Наружу Величина смещения - 2.4 мм. |  | (c)
71186.725 | 0 | -0.039 | -4.26 | -4.299 | -779 | -424 | -553 | 327 |  | 6445 | Нарушение формы кольцевого шва | GWAN |  | 00:52 | 01:49 | 01:29 | 0 | 452 |  | EXT | Нарушение формы кольцевого шва |  | (c)
71186.725 | 0 | -0.017 | -4.26 | -4.277 | 324 | 576 | 501 | 324 |  | 6445 | Нарушение формы кольцевого шва | GWAN |  | 03:50 | 04:31 | 04:19 | 0 | 354 |  | EXT | Нарушение формы кольцевого шва |  | (c)
71191.508 | 0.523 | 0.507 | -5.637 | -5.653 | -1903 | -1843 | -1818 | 327 | 507 | 6446 |  | CORR | CIGR | 04:01 | 04:11 | 04:15 | 29 | 171 | 11 | EXT |  | 0.89 | (c)
71219.976 | 0.046 | 0.031 | -11.104 | -11.119 | 1605 | 1737 | 1716 | 1605 | 31 | 6449 |  | CORR | CIGR | 04:28 | 04:49 | 04:46 | 37 | 221 | 10 | EXT |  | 0.89 | (c)
71220.654 | 0.724 | 0.628 | -10.426 | -10.522 | 1526 | 1633 | 1650 | 1526 | 628 | 6449 |  | CORR | GENE | 04:15 | 04:33 | 04:35 | 120 | 248 | 13 | EXT |  | 0.9 | (c)
71220.657 | 0.727 | 0.705 | -10.423 | -10.445 | 1963 | 2017 | 2055 | 1963 | 705 | 6449 |  | CORR | CIGR | 05:26 | 05:35 | 05:41 | 35 | 185 | 11 | EXT |  | 0.89 | (c)
71220.735 | 0.805 | 0.793 | -10.345 | -10.357 | 1847 | 1902 | 1905 | 1847 | 793 | 6449 |  | CORR | CIGR | 05:07 | 05:16 | 05:17 | 24 | 116 | 13 | EXT |  | 0.89 | (c)
71224.382 | 4.452 | 4.43 | -6.698 | -6.72 | 2165 | -2222 | -2197 | 2099 | 4430 | 6449 |  | CORR | GENE | 05:59 | 06:11 | 06:14 | 48 | 197 | 10 | EXT |  | 0.89 | (c)
71228.041 | 8.111 | 8.098 | -3.039 | -3.052 | 2126 | -2166 | -2224 | 2113 | 3015 | 6449 |  | CORR | CIGR | 05:52 | 06:20 | 06:10 | 37 | 222 | 10 | EXT |  | 0.89 | (c)
71231.646 | 0.566 | 0.55 | -10.619 | -10.635 | -549 | -465 | -472 | 396 | 550 | 6450 |  | CORR | GENE | 07:29 | 07:42 | 07:41 | 50 | 153 | 10 | EXT |  | 0.89 | (c)
71253.03 | 10.765 | 10.745 | -0.48 | -0.5 | 405 | 598 | 570 | 405 | 448 | 6451 |  | CORR | GENE | 05:32 | 06:03 | 05:58 | 52 | 331 | 10 | EXT |  | 0.89 | (c)
71253.603 | 0.093 | 0.071 | -11.132 | -11.154 | -2005 | -1764 | -1705 | 1405 | 71 | 6452 |  | CORR | GENE | 05:29 | 06:08 | 06:18 | 58 | 600 | 13 | EXT |  | 0.89 | (c)
71258.799 | 5.289 | 5.271 | -5.936 | -5.954 | -1298 | -1247 | -1235 | 1172 | 5271 | 6452 |  | CORR | CIGR | 07:24 | 07:32 | 07:34 | 31 | 125 | 10 | EXT |  | 0.89 | (c)
71298.94 | 0 | 0 | -10.895 | -10.895 | 1188 | 1627 | 1463 | 1188 | 0 | 6456 | Смещение кромок | GWAN |  | 07:24 | 08:35 | 08:08 | 0 | 550 | 15 | EXT | Смещение кромок Вовнутрь Величина смещения - 2.4 мм. |  | (c)
71308.31 | 9.37 | 9.235 | -1.525 | -1.66 | 1001 | 1030 | 1024 | 1001 | 1425 | 6456 |  | CORR | AXGR | 06:53 | 06:58 | 06:57 | 235 | 46 | 10 | EXT |  | 0.91 | (c)
71309.794 | 10.854 | 10.844 | -0.041 | -0.051 | 787 | 857 | 856 | 787 | 33 | 6456 |  | CORR | CIGR | 06:19 | 06:30 | 06:30 | 18 | 138 | 11 | EXT |  | 0.89 | (c)
71332.535 | 0.125 | 0.089 | -11.055 | -11.091 | -48 | 22 | 5 | 0 | 89 | 6459 |  | ARTD | GENE | 02:17 | 02:28 | 02:26 | 73 | 106 |  | EXT | Наплавка. |  | (c)
71343.433 | 11.023 | 10.905 | -0.157 | -0.275 | -64 | 7 | 40 | 0 | 129 | 6459 |  | ARTD | GENE | 02:15 | 02:26 | 02:31 | 146 | 209 |  | EXT | Наплавка. |  | (c)
71352.209 | 8.619 | 8.604 | -3.001 | -3.016 | 587 | 630 | 636 | 587 | 2984 | 6460 |  | GOUG | CIGR | 04:01 | 04:08 | 04:09 | 32 | 98 | 11 | EXT | Задир. |  | (c)
71362.141 | 6.931 | 6.886 | -4.554 | -4.599 | -1482 | -1436 | -1437 | 1392 | 4500 | 6461 |  | DENT | GENE | 06:38 | 06:46 | 06:45 | 99 | 90 | 0.4 | N/A | Глубина вмятины: 6 мм (0,4%). Линейка: 10 см в (689 см; 06:46 ч:мин) |  | (c)
71364.239 | 9.029 | 8.992 | -2.456 | -2.493 | -1474 | -1340 | -1352 | 1230 | 2427 | 6461 |  | CORR | GENE | 06:40 | 07:01 | 06:59 | 66 | 244 | 10 | EXT |  | 0.89 | (c)
71374.676 | 7.981 | 7.739 | -3.504 | -3.746 | -762 | -716 | -725 | 688 | 3273 | 6462 |  | CORR | GENE | 07:54 | 08:01 | 07:60 | 473 | 74 | 10 | EXT |  | 0.94 | (c)
71378.18 | 0 | 0 | -11.335 | -11.335 | -1583 | -1443 | -1428 | 648 | 0 | 6463 | Смещение кромок | GWAN |  | 06:39 | 07:01 | 07:03 | 0 | 309 | 15 | EXT | Смещение кромок Наружу Величина смещения - 2.4 мм. |  | (c)
71402.034 | 1.739 | 1.729 | -9.266 | -9.276 | 642 | 690 | 753 | 642 | 1729 | 6465 |  | CORR | CIGR | 04:00 | 04:08 | 04:18 | 45 | 223 | 13 | EXT |  | 0.89 | (c)
71410.177 | 9.882 | 9.716 | -1.123 | -1.289 | 981 | 1188 | 1178 | 981 | 1088 | 6465 |  | CORR | GENE | 04:55 | 05:28 | 05:27 | 201 | 393 | 13 | EXT |  | 0.91 | (c)
71416.994 | 5.694 | 5.62 | -5.496 | -5.57 | 1534 | 1783 | 1724 | 1534 | 5260 | 6466 |  | DENT | GENE | 02:30 | 03:10 | 03:00 | 310 | 379 | 0.4 | N/A | Глубина вмятины: 5 мм (0,4%). Линейка: 31 см в (562 см; 03:10 ч:мин) |  | (c)
71420.984 | 9.684 | 9.556 | -1.506 | -1.634 | -1375 | -1319 | -1336 | 1298 | 1426 | 6466 |  | CORR | GENE | 06:40 | 06:49 | 06:46 | 208 | 77 | 13 | EXT |  | 0.91 | (c)
71421.962 | 10.662 | 10.442 | -0.528 | -0.748 | -1578 | -1450 | -1483 | 1389 | 375 | 6466 |  | CORR | GENE | 06:07 | 06:28 | 06:23 | 373 | 189 | 12 | EXT |  | 0.94 | (c)
71425.834 | 3.344 | 3.331 | -7.911 | -7.924 | 899 | 952 | 958 | 899 | 3331 | 6467 |  | CORR | CIGR | 05:33 | 05:42 | 05:43 | 27 | 118 | 12 | EXT |  | 0.89 | (c)
71431.726 | 9.236 | 9.223 | -2.019 | -2.032 | 543 | 623 | 655 | 543 | 2000 | 6467 |  | CORR | CIGR | 04:36 | 04:49 | 04:54 | 32 | 223 | 13 | EXT |  | 0.89 | (c)
71432.747 | 10.257 | 10.231 | -0.998 | -1.024 | 422 | 500 | 493 | 422 | 966 | 6467 |  | CORR | GENE | 04:16 | 04:29 | 04:28 | 58 | 143 | 10 | EXT |  | 0.89 | (c)
71433.669 | 11.179 | 11.168 | -0.076 | -0.087 | 1306 | 1424 | 1414 | 1306 | 55 | 6467 |  | CORR | CIGR | 06:39 | 06:58 | 06:57 | 32 | 216 | 11 | EXT |  | 0.89 | (c)
71442.541 | 8.796 | 8.787 | -2.599 | -2.608 | 1080 | 1121 | 1133 | 1044 | 2585 | 6468 |  | CORR | CIGR | 03:56 | 04:02 | 04:04 | 23 | 107 | 11 | EXT |  | 0.89 | (c)
71444.094 | 10.349 | 10.283 | -1.046 | -1.112 | 1359 | 1384 | 1372 | 847 | 991 | 6468 |  | CORR | AXGR | 04:41 | 04:45 | 04:43 | 121 | 25 | 13 | EXT |  | 0.9 | (c)
71444.823 | 11.078 | 11.06 | -0.317 | -0.335 | 1284 | 1374 | 1409 | 696 | 229 | 6468 |  | CORR | GENE | 04:29 | 04:43 | 04:49 | 106 | 251 | 14 | EXT |  | 0.9 | (c)
71457.284 | 0.934 | 0.917 | -10.566 | -10.583 | 1244 | 1348 | 1329 | 817 | 917 | 6470 |  | CORR | GENE | 04:17 | 04:34 | 04:31 | 80 | 169 | 12 | EXT |  | 0.89 | (c)
71457.599 | 1.249 | 1.201 | -10.251 | -10.299 | 1082 | 1094 | 1095 | 1082 | 1201 | 6470 |  | CORR | AXGR | 03:51 | 03:53 | 03:53 | 157 | 28 | 10 | EXT |  | 0.9 | (c)
71457.845 | 1.495 | 1.469 | -10.005 | -10.031 | -2213 | -2182 | -2124 | 17 | 1469 | 6470 |  | CORR | CIGR | 06:59 | 07:04 | 07:14 | 36 | 178 | 11 | EXT |  | 0.89 | (c)
71459.888 | 3.538 | 3.497 | -7.962 | -8.003 | -2192 | -2158 | -2134 | 39 | 3497 | 6470 |  | CORR | GENE | 07:03 | 07:08 | 07:12 | 48 | 114 | 11 | EXT |  | 0.89 | (c)
71463.688 | 7.338 | 7.312 | -4.162 | -4.188 | 1041 | 1082 | 1112 | 1041 | 3899 | 6470 |  | CORR | GENE | 03:44 | 03:51 | 03:56 | 289 | 141 | 10 | EXT |  | 0.92 | (c)
71468.773 | 0.923 | 0.818 | -10.282 | -10.387 | 1121 | 1202 | 1346 | 1121 | 818 | 6471 |  | CORR | GENE | 03:33 | 03:46 | 04:09 | 123 | 450 | 12 | EXT |  | 0.9 | (c)
71469.303 | 1.453 | 1.444 | -9.752 | -9.761 | 1391 | 1441 | 1434 | 1391 | 1444 | 6471 |  | CORR | CIGR | 04:16 | 04:24 | 04:23 | 19 | 85 | 11 | EXT |  | 0.89 | (c)
71469.402 | 1.552 | 1.539 | -9.653 | -9.666 | 1283 | 1399 | 1362 | 1283 | 1539 | 6471 |  | CORR | CIGR | 03:59 | 04:18 | 04:12 | 29 | 158 | 14 | EXT |  | 0.89 | (c)
71473.211 | 5.361 | 5.344 | -5.844 | -5.861 | 1632 | 1804 | 1795 | 1632 | 5344 | 6471 |  | CORR | CIGR | 04:55 | 05:23 | 05:21 | 45 | 327 | 12 | EXT |  | 0.89 | (c)
71487.219 | 8.164 | 8.152 | -3.391 | -3.403 | -1450 | -1409 | -1390 | 1331 | 3382 | 6472 |  | CORR | CIGR | 05:54 | 06:01 | 06:04 | 21 | 120 | 11 | EXT |  | 0.89 | (c)
71490.024 | 10.969 | 10.96 | -0.586 | -0.595 | -1751 | -1670 | -1651 | 1551 | 567 | 6472 |  | CORR | CIGR | 05:06 | 05:19 | 05:22 | 28 | 200 | 11 | EXT |  | 0.89 | (c)
71490.714 | 0.104 | 0.076 | -11.101 | -11.129 | 745 | 791 | 831 | 745 | 76 | 6473 |  | CORR | CIGR | 04:53 | 05:00 | 05:07 | 43 | 172 | 10 | EXT |  | 0.89 | (c)
71518.064 | 4.659 | 4.608 | -6.516 | -6.567 | -2154 | -2054 | -2043 | 1932 | 4608 | 6475 |  | ARTD | GENE | 08:29 | 08:45 | 08:47 | 161 | 222 |  | EXT | Наплавка. |  | (c)
71519.047 | 5.642 | 5.628 | -5.533 | -5.547 | 337 | 425 | 433 | 337 | 5501 | 6475 |  | CORR | CIGR | 03:11 | 03:25 | 03:27 | 46 | 191 | 10 | EXT |  | 0.89 | (c)
71548.971 | 1.776 | 1.763 | -9.444 | -9.457 | 320 | 410 | 396 | 320 | 1763 | 6478 |  | CORR | CIGR | 05:53 | 06:07 | 06:05 | 24 | 153 | 11 | EXT |  | 0.89 | (c)
71553.692 | 6.497 | 6.485 | -4.723 | -4.735 | 178 | 251 | 246 | 178 | 4659 | 6478 |  | CORR | GENE | 05:30 | 05:42 | 05:41 | 76 | 137 | 10 | EXT |  | 0.89 | (c)
71556.145 | 8.95 | 8.941 | -2.27 | -2.279 | 437 | 492 | 504 | 437 | 2258 | 6478 |  | CORR | CIGR | 06:12 | 06:20 | 06:22 | 21 | 134 | 12 | EXT |  | 0.89 | (c)
71557.873 | 10.678 | 10.659 | -0.542 | -0.561 | 129 | 186 | 205 | 129 | 523 | 6478 |  | CORR | CIGR | 05:22 | 05:31 | 05:34 | 38 | 153 | 10 | EXT |  | 0.89 | (c)
71557.992 | 10.797 | 10.762 | -0.423 | -0.458 | 107 | 231 | 243 | 107 | 396 | 6478 |  | CORR | GENE | 05:18 | 05:38 | 05:40 | 62 | 271 | 10 | EXT |  | 0.89 | (c)
71560.375 | 1.96 | 1.947 | -9.09 | -9.103 | 641 | 680 | 687 | 641 | 1947 | 6479 |  | CORR | CIGR | 03:40 | 03:46 | 03:48 | 25 | 90 | 10 | EXT |  | 0.89 | (c)
71561.813 | 3.398 | 3.38 | -7.652 | -7.67 | 1971 | 2046 | 2098 | 1971 | 3380 | 6479 |  | CORR | GENE | 07:15 | 07:27 | 07:35 | 69 | 254 | 11 | EXT |  | 0.89 | (c)
71563.813 | 5.398 | 5.383 | -5.652 | -5.667 | 1396 | 1528 | 1503 | 1396 | 5383 | 6479 |  | CORR | CIGR | 05:42 | 06:03 | 05:59 | 43 | 215 | 10 | EXT |  | 0.89 | (c)
71565.031 | 6.616 | 6.596 | -4.434 | -4.454 | 1148 | 1261 | 1233 | 1148 | 4424 | 6479 |  | CORR | CIGR | 05:02 | 05:20 | 05:16 | 30 | 168 | 11 | EXT |  | 0.89 | (c)
71574.586 | 5.121 | 5.107 | -6.544 | -6.558 | 1373 | 1415 | 1414 | 1373 | 5107 | 6480 |  | CORR | CIGR | 05:51 | 05:57 | 05:57 | 28 | 82 | 10 | EXT |  | 0.89 | (c)
71577.137 | 7.672 | 7.619 | -3.993 | -4.046 | 944 | 1477 | 1309 | 944 | 3945 | 6480 |  | CORR | GENE | 04:41 | 06:07 | 05:40 | 101 | 731 | 13 | EXT |  | 0.89 | (c)
71577.646 | 8.181 | 8.16 | -3.484 | -3.505 | 1241 | 1561 | 1442 | 1241 | 3441 | 6480 |  | CORR | GENE | 05:29 | 06:21 | 06:02 | 64 | 402 | 10 | EXT |  | 0.89 | (c)
71577.868 | 8.403 | 8.394 | -3.262 | -3.271 | 1471 | 1528 | 1541 | 1471 | 3254 | 6480 |  | CORR | CIGR | 06:06 | 06:16 | 06:18 | 17 | 140 | 10 | EXT |  | 0.89 | (c)
71578.458 | 8.993 | 8.955 | -2.672 | -2.71 | 1405 | 1599 | 1546 | 1405 | 2644 | 6480 |  | CORR | GENE | 05:56 | 06:27 | 06:19 | 66 | 283 | 10 | EXT |  | 0.89 | (c)
71579.462 | 9.997 | 9.948 | -1.668 | -1.717 | 1428 | 1581 | 1597 | 1428 | 1632 | 6480 |  | CORR | GENE | 05:59 | 06:24 | 06:27 | 85 | 339 | 11 | EXT |  | 0.89 | (c)
71580.836 | 11.371 | 11.347 | -0.294 | -0.318 | 1351 | 1410 | 1426 | 1351 | 276 | 6480 |  | CORR | CIGR | 05:47 | 05:57 | 05:59 | 42 | 149 | 11 | EXT |  | 0.89 | (c)
71584.776 | 3.646 | 3.533 | -7.434 | -7.547 | 974 | 1113 | 1113 | 974 | 3533 | 6481 |  | DENT | GENE | 06:13 | 06:35 | 06:35 | 191 | 277 | 0.4 | N/A | Глубина вмятины: 5 мм (0,4%). Линейка: 19 см в (353 см; 06:35 ч:мин) |  | (c)
71587.144 | 6.014 | 5.988 | -5.066 | -5.092 | 854 | 943 | 930 | 854 | 5041 | 6481 |  | CORR | GENE | 05:53 | 06:08 | 06:06 | 51 | 153 | 10 | EXT |  | 0.89 | (c)
71593.067 | 0.857 | 0.843 | -10.583 | -10.597 | -1376 | -1313 | -1291 | 1205 | 843 | 6482 |  | CORR | GENE | 05:56 | 06:07 | 06:10 | 54 | 171 | 10 | EXT |  | 0.89 | (c)
71593.961 | 1.751 | 1.741 | -9.689 | -9.699 | -1669 | -1620 | -1613 | 1558 | 1741 | 6482 |  | CORR | CIGR | 05:09 | 05:17 | 05:18 | 24 | 111 | 10 | EXT |  | 0.89 | (c)
71598.087 | 5.877 | 5.848 | -5.563 | -5.592 | -1310 | -1261 | -1227 | 1144 | 5554 | 6482 |  | CORR | CIGR | 06:07 | 06:15 | 06:21 | 38 | 166 | 10 | EXT |  | 0.89 | (c)
71599.226 | 7.016 | 6.673 | -4.424 | -4.767 | -1144 | -1095 | -1050 | 956 | 4368 | 6482 |  | CORR | GENE | 06:34 | 06:42 | 06:49 | 399 | 188 | 11 | EXT |  | 0.93 | (c)
71660.406 | 0.646 | 0.623 | -10.514 | -10.537 | 2078 | -2010 | -2090 | 1797 | 623 | 6488 |  | CORR | GENE | 05:37 | 06:37 | 06:24 | 71 | 586 | 11 | EXT |  | 0.89 | (c)
71667.886 | 8.126 | 8.108 | -3.034 | -3.052 | 1270 | 1320 | 1347 | 1270 | 3024 | 6488 |  | CORR | CIGR | 03:26 | 03:35 | 03:39 | 28 | 153 | 10 | EXT |  | 0.89 | (c)
71667.988 | 8.228 | 8.215 | -2.932 | -2.945 | 1559 | 1612 | 1639 | 1559 | 2921 | 6488 |  | CORR | CIGR | 04:13 | 04:22 | 04:26 | 24 | 159 | 10 | EXT |  | 0.89 | (c)
71670.586 | 10.826 | 10.813 | -0.334 | -0.347 | 1766 | 1829 | 1832 | 1766 | 322 | 6488 |  | CORR | CIGR | 04:46 | 04:57 | 04:57 | 25 | 133 | 10 | EXT |  | 0.89 | (c)
71670.734 | 10.974 | 10.954 | -0.186 | -0.206 | -2176 | -2034 | -1992 | 1807 | 171 | 6488 |  | CORR | CIGR | 06:10 | 06:33 | 06:40 | 35 | 369 | 10 | EXT |  | 0.89 | (c)
71671.954 | 1.034 | 1.015 | -10.271 | -10.29 | 2111 | 2119 | 2126 | 89 | 1015 | 6489 |  | LWAN | AXGR | 04:57 | 04:58 | 04:59 | 236 | 30 |  | INT | Эквивалент потери металла 10%. |  | (c)
71727.355 | 0 | -0.035 | -11.365 | -11.4 | 73 | 1211 | 896 | 73 |  | 6494 | Нарушение формы кольцевого шва | GWAN |  | 11:50 | 02:54 | 14:03 | 0 | 1645 |  | EXT | Нарушение формы кольцевого шва |  | (c)
71727.355 | 0 | 0 | -11.365 | -11.365 | 1246 | 1478 | 1513 | 451 | 0 | 6494 | Смещение кромок | GWAN |  | 02:60 | 03:37 | 03:43 | 0 | 534 | 15 | EXT | Смещение кромок Вовнутрь Величина смещения - 2.3 мм. |  | (c)
71727.355 | 0 | 0 | -11.365 | -11.365 | -897 | -531 | -631 | 364 | 0 | 6494 | Смещение кромок | GWAN |  | 09:14 | 10:13 | 09:57 | 0 | 533 | 15 | EXT | Смещение кромок Наружу Величина смещения - 2.3 мм. |  | (c)
71727.355 | 0 | -0.046 | -11.365 | -11.411 | -945 | -526 | -623 | 301 |  | 6494 | Нарушение формы кольцевого шва | GWAN |  | 09:06 | 10:14 | 09:58 | 0 | 643 |  | EXT | Нарушение формы кольцевого шва |  | (c)
71738.759 | 0.039 | 0.018 | -11.126 | -11.147 | -192 | 895 | 1089 | 0 | 18 | 6495 | Дефект проката | MIAN | GENE | 01:09 | 04:05 | 04:36 | 248 | 2563 |  | INT | Дефект проката Эквивалент потери металла 10%. |  | (c)
71766.65 | 5.635 | 5.549 | -5.325 | -5.411 | 2084 | 2090 | 2093 | 129 | 5278 | 6497 |  | CORR | AXGR | 07:18 | 07:19 | 07:19 | 133 | 17 | 13 | EXT |  | 0.9 | (c)
71766.804 | 5.789 | 5.752 | -5.171 | -5.208 | 1839 | 2054 | 1996 | 78 | 5137 | 6497 |  | CORR | GENE | 06:38 | 07:13 | 07:04 | 71 | 313 | 15 | EXT |  | 0.89 | (c)
71767.106 | 6.091 | 6.081 | -4.869 | -4.879 | 1880 | 1913 | 1922 | 266 | 4857 | 6497 |  | CORR | CIGR | 06:45 | 06:50 | 06:52 | 22 | 85 | 10 | EXT |  | 0.89 | (c)
71768.227 | 7.212 | 7.202 | -3.748 | -3.758 | 1722 | 1820 | 1929 | 94 | 3676 | 6497 |  | CORR | GENE | 06:20 | 06:35 | 06:53 | 82 | 415 | 10 | EXT |  | 0.89 | (c)
71769.811 | 8.796 | 8.788 | -2.164 | -2.172 | 1445 | 1483 | 1501 | 673 | 2152 | 6497 |  | CORR | CIGR | 05:35 | 05:41 | 05:44 | 20 | 112 | 11 | EXT |  | 0.89 | (c)
71770.103 | 9.088 | 8.975 | -1.872 | -1.985 | 1532 | 1729 | 1655 | 451 | 1848 | 6497 |  | CORR | GENE | 05:49 | 06:21 | 06:09 | 137 | 248 | 12 | EXT |  | 0.9 | (c)
71770.242 | 9.227 | 9.212 | -1.733 | -1.748 | 1517 | 1558 | 1556 | 634 | 1723 | 6497 |  | CORR | CIGR | 05:46 | 05:53 | 05:53 | 25 | 80 | 10 | EXT |  | 0.89 | (c)
71773.906 | 1.931 | 1.845 | -9.409 | -9.495 | -1037 | -1004 | -1009 | 981 | 1845 | 6498 | Дефект проката | MIAN | GENE | 06:33 | 06:38 | 06:37 | 344 | 56 |  | INT | Дефект проката Эквивалент потери металла 11%. |  | (c)
71776.652 | 4.677 | 4.645 | -6.663 | -6.695 | -1549 | -1504 | -1493 | 681 | 4645 | 6498 |  | CORR | CIGR | 05:10 | 05:18 | 05:19 | 43 | 114 | 10 | EXT |  | 0.89 | (c)
71776.945 | 4.97 | 4.954 | -6.37 | -6.386 | -1576 | -1531 | -1535 | 655 | 4954 | 6498 |  | CORR | CIGR | 05:06 | 05:13 | 05:13 | 26 | 82 | 11 | EXT |  | 0.89 | (c)
71777.342 | 5.367 | 5.346 | -5.973 | -5.994 | -1644 | -1569 | -1575 | 586 | 5346 | 6498 |  | CORR | CIGR | 04:55 | 05:07 | 05:06 | 39 | 138 | 11 | EXT |  | 0.89 | (c)
71779.846 | 7.871 | 7.859 | -3.469 | -3.481 | -1231 | -1131 | -1140 | 1000 | 3425 | 6498 |  | CORR | GENE | 06:02 | 06:18 | 06:16 | 56 | 181 | 11 | EXT |  | 0.89 | (c)
71781.675 | 9.7 | 9.678 | -1.64 | -1.662 | -670 | -606 | -595 | 519 | 1627 | 6498 |  | CORR | CIGR | 07:32 | 07:42 | 07:44 | 35 | 151 | 15 | EXT |  | 0.89 | (c)
71781.998 | 10.023 | 10.014 | -1.317 | -1.326 | -460 | -409 | -410 | 360 | 1297 | 6498 |  | CORR | CIGR | 08:06 | 08:14 | 08:14 | 29 | 99 | 10 | EXT |  | 0.89 | (c)
71787.785 | 4.47 | 4.458 | -6.64 | -6.652 | 1222 | 1297 | 1294 | 864 | 4458 | 6499 |  | CORR | GENE | 05:33 | 05:45 | 05:44 | 87 | 144 | 11 | EXT |  | 0.89 | (c)
71790.894 | 7.579 | 7.564 | -3.531 | -3.546 | 1482 | 1533 | 1535 | 643 | 3520 | 6499 |  | CORR | CIGR | 06:14 | 06:23 | 06:23 | 26 | 106 | 10 | EXT |  | 0.89 | (c)
71792.58 | 9.265 | 9.252 | -1.845 | -1.858 | 1233 | 1274 | 1269 | 925 | 1836 | 6499 |  | CORR | CIGR | 05:34 | 05:41 | 05:40 | 22 | 72 | 14 | EXT |  | 0.89 | (c)
71799.773 | 5.348 | 5.331 | -5.867 | -5.884 | -1415 | -1035 | -1184 | 816 | 5331 | 6500 |  | CORR | GENE | 05:46 | 06:47 | 06:23 | 61 | 460 | 10 | EXT |  | 0.89 | (c)
71801.397 | 6.972 | 6.897 | -4.243 | -4.318 | -1216 | -905 | -892 | 569 | 4180 | 6500 |  | CORR | GENE | 06:18 | 07:08 | 07:10 | 138 | 647 | 11 | EXT |  | 0.9 | (c)
71805.465 | 11.04 | 11.01 | -0.175 | -0.205 | -1120 | -1106 | -1107 | 1094 | 135 | 6500 |  | CORR | AXGR | 06:33 | 06:36 | 06:35 | 70 | 27 | 10 | EXT |  | 0.89 | (c)
71805.608 | 11.183 | 11.168 | -0.032 | -0.047 | -1678 | -1076 | -1277 | 553 | 3 | 6500 |  | CORR | CIGR | 05:03 | 06:41 | 06:08 | 44 | 802 | 19 | EXT |  | 0.89 | (c)
71806.223 | 0.583 | 0.567 | -10.487 | -10.503 | 1150 | 1198 | 1222 | 937 | 567 | 6501 |  | CORR | CIGR | 04:56 | 05:03 | 05:07 | 40 | 143 | 14 | EXT |  | 0.89 | (c)
71806.486 | 0.846 | 0.803 | -10.224 | -10.267 | 1209 | 1287 | 1335 | 770 | 803 | 6501 |  | CORR | GENE | 05:05 | 05:18 | 05:26 | 60 | 252 | 12 | EXT |  | 0.89 | (c)
71806.728 | 1.088 | 1.075 | -9.982 | -9.995 | 1348 | 1453 | 1431 | 717 | 1075 | 6501 |  | CORR | CIGR | 05:28 | 05:45 | 05:41 | 40 | 166 | 12 | EXT |  | 0.89 | (c)
71809.594 | 3.954 | 3.877 | -7.116 | -7.193 | 1775 | 1791 | 1814 | 378 | 3877 | 6501 |  | CORR | GENE | 06:37 | 06:39 | 06:43 | 577 | 78 | 10 | EXT |  | 0.94 | (c)
71809.738 | 4.098 | 4.085 | -6.972 | -6.985 | 1516 | 1553 | 1559 | 628 | 4085 | 6501 |  | CORR | CIGR | 05:55 | 06:01 | 06:02 | 25 | 87 | 13 | EXT |  | 0.89 | (c)
71810.2 | 4.56 | 4.555 | -6.51 | -6.515 | 1760 | 1804 | 1816 | 357 | 4555 | 6501 |  | CORR | CIGR | 06:34 | 06:41 | 06:43 | 20 | 113 | 12 | EXT |  | 0.89 | (c)
71812.256 | 6.616 | 6.596 | -4.454 | -4.474 | 1139 | 1240 | 1241 | 887 | 4423 | 6501 |  | CORR | GENE | 04:54 | 05:10 | 05:10 | 51 | 205 | 10 | EXT |  | 0.89 | (c)
71813.315 | 7.675 | 7.65 | -3.395 | -3.42 | 1872 | 1960 | 1959 | 185 | 3385 | 6501 |  | CORR | CIGR | 06:52 | 07:07 | 07:06 | 35 | 174 | 11 | EXT |  | 0.89 | (c)
71814.678 | 9.038 | 9.013 | -2.032 | -2.057 | 1339 | 1572 | 1500 | 569 | 1988 | 6501 |  | CORR | GENE | 05:26 | 06:04 | 05:52 | 69 | 323 | 14 | EXT |  | 0.89 | (c)
71832.963 | 5.708 | 5.689 | -5.632 | -5.651 | 1543 | 1678 | 1692 | 390 | 5596 | 6503 |  | CORR | GENE | 06:28 | 06:50 | 06:52 | 55 | 298 | 27 | EXT |  | 0.89 | (c)
71833.093 | 5.838 | 5.826 | -5.502 | -5.514 | 1827 | 1872 | 1876 | 305 | 5489 | 6503 |  | CORR | CIGR | 07:14 | 07:21 | 07:22 | 25 | 99 | 10 | EXT |  | 0.89 | (c)
71834.765 | 7.51 | 7.323 | -3.83 | -4.017 | -1844 | -1673 | -1702 | 386 | 2402 | 6503 |  | GOUG | GENE | 09:21 | 09:49 | 09:44 | 1615 | 285 | 8 | EXT | Зона задиров. |  | (c)
71838.798 | 0.203 | 0.159 | -11.217 | -11.261 | 2180 | 2221 | -2224 | 0 | 159 | 6504 |  | LWAN | GENE | 05:21 | 05:28 | 05:31 | 87 | 115 |  | INT | Эквивалент потери металла 14%. |  | (c)
71855.756 | 5.741 | 5.709 | -5.674 | -5.706 | -1340 | -1323 | -1323 | 891 | 5603 | 6505 |  | GOUG | AXGR | 06:42 | 06:45 | 06:45 | 103 | 33 | 8 | EXT | Задир. |  | (c)
71860.654 | 10.639 | 10.605 | -0.776 | -0.81 | -1627 | -1498 | -1466 | 604 | 758 | 6505 |  | CORR | GENE | 05:56 | 06:17 | 06:22 | 52 | 322 | 10 | EXT |  | 0.89 | (c)
71872.62 | 11.19 | 11.058 | -0.07 | -0.202 | 1534 | 1548 | 1566 | 632 | 16 | 6506 |  | CORR | GENE | 06:49 | 06:52 | 06:54 | 186 | 64 | 11 | EXT |  | 0.91 | (c)
71872.774 | 0.084 | 0.039 | -11.321 | -11.366 | -1594 | -1582 | -1579 | 636 | 39 | 6507 |  | CORR | AXGR | 06:50 | 06:52 | 06:53 | 130 | 30 | 10 | EXT |  | 0.9 | (c)
71872.799 | 0.109 | 0.094 | -11.296 | -11.311 | -1340 | -1254 | -1265 | 890 | 94 | 6507 |  | CORR | CIGR | 07:31 | 07:45 | 07:43 | 22 | 151 | 30 | EXT |  | 0.89 | (c)
71883.313 | 10.623 | 10.458 | -0.782 | -0.947 | -1761 | -1752 | -1749 | 469 | 725 | 6507 |  | CORR | AXGR | 06:23 | 06:25 | 06:25 | 222 | 24 | 10 | EXT |  | 0.91 | (c)
71885.099 | 1.004 | 0.896 | -10.401 | -10.509 | -1819 | -1798 | -1800 | 412 | 896 | 6508 |  | CORR | AXGR | 06:25 | 06:28 | 06:28 | 159 | 37 | 10 | EXT |  | 0.9 | (c)
71894.922 | 10.827 | 10.548 | -0.578 | -0.857 | -2153 | -2114 | -2103 | 78 | 441 | 6508 |  | CORR | GENE | 05:31 | 05:37 | 05:39 | 416 | 100 | 10 | EXT |  | 0.93 | (c)
71895.382 | 11.287 | 11.259 | -0.118 | -0.146 | 2229 | -2139 | -2154 | 0 | 117 | 6508 |  | CORR | CIGR | 05:18 | 05:33 | 05:31 | 29 | 156 | 11 | EXT |  | 0.89 | (c)
71895.614 | 0.114 | 0.038 | -11.141 | -11.217 | 2030 | 2224 | -2023 | 0 | 38 | 6509 |  | CORR | GENE | 05:34 | 06:05 | 06:40 | 76 | 816 | 12 | EXT |  | 0.89 | (c)
71897.102 | 1.602 | 1.458 | -9.653 | -9.797 | -1998 | -1970 | -1964 | 232 | 1458 | 6509 |  | CORR | GENE | 06:44 | 06:48 | 06:49 | 333 | 68 | 10 | EXT |  | 0.92 | (c)
71905.213 | 9.713 | 8.009 | -1.542 | -3.246 | -2063 | -1982 | -2013 | 167 | 1295 | 6509 |  | CORR | GENE | 06:33 | 06:47 | 06:42 | 1951 | 100 | 12 | EXT |  | 0.99 | (c)
71908.878 | 2.123 | 0.707 | -8.802 | -10.218 | -1607 | -1558 | -1566 | 624 | 707 | 6510 |  | CORR | GENE | 06:51 | 06:59 | 06:58 | 1780 | 82 | 10 | EXT |  | 0.97 | (c)
71913.349 | 6.594 | 6.594 | -4.331 | -4.331 | -1600 | -1560 | -1559 | 631 | 4310 | 6510 |  | CORR | CIGR | 06:52 | 06:58 | 06:59 | 21 | 82 | 10 | EXT |  | 0.89 | (c)
71914.994 | 8.239 | 8.166 | -2.686 | -2.759 | -1591 | -1568 | -1578 | 640 | 2593 | 6510 |  | CORR | AXGR | 06:53 | 06:57 | 06:56 | 166 | 26 | 12 | EXT |  | 0.9 | (c)
71947.861 | 7.651 | 7.651 | -3.254 | -3.254 | 459 | 490 | 523 | 459 | 3144 | 6513 |  | DENT | GENE | 10:04 | 10:09 | 10:14 | 110 | 129 | 0.8 | N/A | Глубина вмятины: 12 мм (0,8%). Линейка: 11 см в (765 см; 10:09 ч:мин) |  | (c)
71955.625 | 4.51 | 4.449 | -6.885 | -6.946 | -1331 | -837 | -1035 | 738 | 4449 | 6514 |  | CORR | GENE | 05:24 | 06:44 | 06:12 | 131 | 592 | 11 | EXT | Аномалия находится на отводе. | 0.9 | (c)
71955.95 | 4.835 | 4.808 | -6.56 | -6.587 | -855 | -766 | -781 | 707 | 4808 | 6514 |  | CORR | GENE | 06:41 | 06:55 | 06:53 | 55 | 148 | 14 | EXT | Аномалия находится на отводе. | 0.89 | (c)
71956.402 | 5.287 | 5.273 | -6.108 | -6.122 | -977 | -906 | -881 | 785 | 5273 | 6514 |  | CORR | GENE | 06:21 | 06:33 | 06:37 | 65 | 192 | 13 | EXT | Аномалия находится на отводе. | 0.89 | (c)
71957.227 | 6.112 | 6.095 | -5.283 | -5.3 | -907 | -885 | -811 | 715 | 5230 | 6514 |  | CORR | GENE | 06:32 | 06:36 | 06:48 | 70 | 192 | 14 | EXT | Аномалия находится на отводе. | 0.89 | (c)
71957.227 | 6.112 | 6.09 | -5.283 | -5.305 | -951 | -885 | -886 | 820 | 5270 | 6514 |  | CORR | CIGR | 06:25 | 06:36 | 06:36 | 35 | 131 | 13 | EXT | Аномалия находится на отводе. | 0.89 | (c)
71957.57 | 6.455 | 6.438 | -4.94 | -4.957 | -976 | -887 | -806 | 636 | 4859 | 6514 |  | CORR | GENE | 06:21 | 06:36 | 06:49 | 98 | 340 | 10 | EXT | Аномалия находится на отводе. | 0.89 | (c)
71958.076 | 6.961 | 6.901 | -4.434 | -4.494 | -1082 | -929 | -927 | 771 | 4336 | 6514 |  | CORR | GENE | 06:04 | 06:29 | 06:29 | 158 | 311 | 14 | EXT | Аномалия находится на отводе. | 0.91 | (c)
71958.877 | 7.762 | 7.72 | -3.633 | -3.675 | -847 | -801 | -756 | 664 | 3620 | 6514 |  | CORR | GENE | 06:42 | 06:50 | 06:57 | 55 | 183 | 11 | EXT | Аномалия находится на отводе. | 0.89 | (c)
71959.082 | 7.967 | 7.947 | -3.428 | -3.448 | -1046 | -892 | -929 | 811 | 3389 | 6514 |  | CORR | GENE | 06:10 | 06:35 | 06:29 | 59 | 235 | 14 | EXT | Аномалия находится на отводе. | 0.89 | (c)
71959.694 | 8.579 | 8.548 | -2.816 | -2.847 | -918 | -831 | -814 | 709 | 2777 | 6514 |  | CORR | GENE | 06:31 | 06:45 | 06:47 | 70 | 209 | 11 | EXT | Аномалия находится на отводе. | 0.89 | (c)
71959.8 | 8.685 | 8.616 | -2.71 | -2.779 | -948 | -859 | -891 | 833 | 2450 | 6514 |  | CORR | GENE | 06:26 | 06:40 | 06:35 | 329 | 115 | 12 | EXT | Аномалия находится на отводе. | 0.93 | (c)
71960.57 | 9.455 | 9.409 | -1.94 | -1.986 | -1298 | -1153 | -1082 | 867 | 1853 | 6514 |  | CORR | GENE | 05:29 | 05:53 | 06:04 | 133 | 430 | 11 | EXT | Аномалия находится на отводе. | 0.9 | (c)
72023.781 | 4.996 | 4.972 | -6.389 | -6.413 | 820 | 919 | 966 | 820 | 4972 | 6520 |  | CORR | GENE | 05:04 | 05:20 | 05:27 | 113 | 291 | 10 | EXT |  | 0.89 | (c)
72062.338 | 9.398 | 9.362 | -1.627 | -1.663 | -1422 | -1294 | -1315 | 808 | 1609 | 6523 |  | CORR | GENE | 06:27 | 06:47 | 06:44 | 54 | 215 | 14 | EXT |  | 0.89 | (c)
72063.939 | 10.999 | 10.955 | -0.026 | -0.07 | -1511 | -1378 | -1341 | 719 | 13 | 6523 |  | CORR | GENE | 06:12 | 06:34 | 06:40 | 57 | 340 | 11 | EXT |  | 0.89 | (c)
72064.468 | 0.503 | 0.473 | -10.877 | -10.907 | -148 | 35 | 33 | 0 | 473 | 6524 |  | CORR | GENE | 06:18 | 06:47 | 06:47 | 132 | 362 | 11 | EXT |  | 0.9 | (c)
72064.873 | 0.908 | 0.703 | -10.472 | -10.677 | -103 | 79 | 127 | 0 | 703 | 6524 |  | CORR | GENE | 06:25 | 06:54 | 07:02 | 602 | 462 | 13 | EXT |  | 0.96 | (c)
72065.401 | 1.436 | 1.391 | -9.944 | -9.989 | -197 | -60 | -47 | 0 | 1391 | 6524 |  | CORR | GENE | 06:10 | 06:32 | 06:34 | 78 | 301 | 12 | EXT |  | 0.89 | (c)
72066.126 | 2.161 | 2.157 | -9.219 | -9.223 | 196 | 250 | 248 | 196 | 2157 | 6524 |  | CORR | CIGR | 07:13 | 07:22 | 07:22 | 35 | 104 | 10 | EXT |  | 0.89 | (c)
72085.399 | 10.054 | 10.028 | -1.181 | -1.207 | -298 | -175 | -173 | 47 | 1159 | 6525 |  | CORR | GENE | 05:55 | 06:15 | 06:15 | 48 | 251 | 13 | EXT | Аномалия находится на отводе. | 0.89 | (c)
72098.295 | 0.595 | 0.509 | -10.91 | -10.996 | 1786 | 2031 | 2012 | 0 | 509 | 6527 |  | CORR | GENE | 06:48 | 07:27 | 07:24 | 190 | 453 | 13 | EXT |  | 0.91 | (c)
72098.603 | 0.903 | 0.886 | -10.602 | -10.619 | 1615 | 1787 | 1725 | 395 | 886 | 6527 |  | CORR | GENE | 06:20 | 06:48 | 06:38 | 79 | 221 | 10 | EXT |  | 0.89 | (c)
72098.768 | 1.068 | 1.016 | -10.437 | -10.489 | 1683 | 1752 | 1854 | 205 | 1016 | 6527 |  | CORR | GENE | 06:31 | 06:42 | 06:59 | 70 | 343 | 10 | EXT |  | 0.89 | (c)
72099.145 | 1.445 | 1.426 | -10.06 | -10.079 | 1665 | 1710 | 1744 | 408 | 1426 | 6527 |  | CORR | CIGR | 06:28 | 06:36 | 06:41 | 31 | 158 | 11 | EXT |  | 0.89 | (c)
72099.21 | 1.51 | 1.483 | -9.995 | -10.022 | 1387 | 1498 | 1526 | 565 | 1483 | 6527 |  | CORR | GENE | 05:43 | 06:01 | 06:06 | 70 | 279 | 14 | EXT |  | 0.89 | (c)
72099.531 | 1.831 | 1.787 | -9.674 | -9.718 | 1463 | 1630 | 1620 | 454 | 1787 | 6527 |  | CORR | GENE | 05:56 | 06:23 | 06:21 | 85 | 314 | 14 | EXT |  | 0.89 | (c)
72099.874 | 2.174 | 2.131 | -9.331 | -9.374 | 1567 | 1688 | 1699 | 400 | 2131 | 6527 |  | CORR | GENE | 06:13 | 06:32 | 06:34 | 104 | 263 | 10 | EXT |  | 0.89 | (c)
72100.228 | 2.528 | 2.505 | -8.977 | -9 | 1520 | 1733 | 1672 | 407 | 2505 | 6527 |  | CORR | GENE | 06:05 | 06:39 | 06:29 | 84 | 304 | 12 | EXT |  | 0.89 | (c)
72100.707 | 3.007 | 2.983 | -8.498 | -8.522 | 1687 | 1810 | 1820 | 277 | 2983 | 6527 |  | CORR | GENE | 06:32 | 06:52 | 06:53 | 49 | 267 | 10 | EXT |  | 0.89 | (c)
72100.763 | 3.063 | 3.05 | -8.442 | -8.455 | 2056 | 2120 | 2125 | 36 | 3050 | 6527 |  | CORR | CIGR | 07:31 | 07:42 | 07:43 | 40 | 139 | 13 | EXT |  | 0.89 | (c)
72100.785 | 3.085 | 3.064 | -8.42 | -8.441 | -2208 | -2093 | -2067 | 23 | 3064 | 6527 |  | CORR | GENE | 08:03 | 08:22 | 08:26 | 48 | 280 | 11 | EXT |  | 0.89 | (c)
72101.014 | 3.314 | 3.294 | -8.191 | -8.211 | 1661 | 1986 | 1900 | 91 | 3294 | 6527 |  | CORR | GENE | 06:28 | 07:20 | 07:06 | 95 | 479 | 13 | EXT |  | 0.89 | (c)
72101.141 | 3.441 | 3.409 | -8.064 | -8.096 | 1733 | 1855 | 1829 | 306 | 3409 | 6527 |  | CORR | GENE | 06:39 | 06:59 | 06:55 | 60 | 192 | 14 | EXT |  | 0.89 | (c)
72102.818 | 5.118 | 5.099 | -6.387 | -6.406 | 1600 | 1724 | 1717 | 397 | 5099 | 6527 |  | CORR | CIGR | 06:18 | 06:38 | 06:37 | 40 | 233 | 10 | EXT |  | 0.89 | (c)
72108.116 | 10.416 | 10.404 | -1.089 | -1.101 | 1567 | 1616 | 1632 | 535 | 1077 | 6527 |  | CORR | CIGR | 06:13 | 06:20 | 06:23 | 24 | 128 | 10 | EXT |  | 0.89 | (c)
72109.029 | 11.329 | 11.155 | -0.176 | -0.35 | 1522 | 1559 | 1557 | 639 | 17 | 6527 |  | CORR | GENE | 06:05 | 06:11 | 06:11 | 333 | 70 | 12 | EXT |  | 0.93 | (c)
72109.289 | 0.084 | 0.032 | -10.996 | -11.048 | 1977 | 2070 | 2047 | 113 | 32 | 6528 |  | CORR | GENE | 05:38 | 05:53 | 05:49 | 183 | 140 | 11 | EXT |  | 0.9 | (c)
72110.586 | 1.381 | 1.367 | -9.699 | -9.713 | -2173 | -2100 | -2104 | 58 | 1367 | 6528 |  | CORR | CIGR | 06:28 | 06:40 | 06:39 | 37 | 137 | 12 | EXT |  | 0.89 | (c)
72110.683 | 1.478 | 1.457 | -9.602 | -9.623 | -2057 | -1982 | -1976 | 174 | 1457 | 6528 |  | CORR | CIGR | 06:47 | 06:59 | 06:60 | 34 | 161 | 13 | EXT |  | 0.89 | (c)
72111.29 | 2.085 | 2.002 | -8.995 | -9.078 | -2194 | -1977 | -2017 | 37 | 2002 | 6528 |  | CORR | GENE | 06:25 | 06:60 | 06:53 | 99 | 355 | 10 | EXT |  | 0.89 | (c)
72111.386 | 2.181 | 2.16 | -8.899 | -8.92 | -2138 | -2100 | -2086 | 93 | 2160 | 6528 |  | CORR | CIGR | 06:34 | 06:40 | 06:42 | 21 | 103 | 11 | EXT |  | 0.89 | (c)
72111.497 | 2.292 | 2.245 | -8.788 | -8.835 | -2118 | -2072 | -2086 | 113 | 2245 | 6528 |  | CORR | GENE | 06:37 | 06:44 | 06:42 | 249 | 62 | 11 | EXT |  | 0.91 | (c)
72112.451 | 3.246 | 3.196 | -7.834 | -7.884 | -1668 | -1665 | -1563 | 563 | 3196 | 6528 |  | CORR | GENE | 07:50 | 07:50 | 08:07 | 55 | 209 | 12 | EXT |  | 0.89 | (c)
72112.818 | 3.613 | 3.588 | -7.467 | -7.492 | -1511 | -1479 | -1432 | 720 | 3588 | 6528 |  | CORR | CIGR | 08:15 | 08:20 | 08:28 | 40 | 157 | 14 | EXT |  | 0.89 | (c)
72112.877 | 3.672 | 3.655 | -7.408 | -7.425 | -1459 | -1445 | -1389 | 772 | 3655 | 6528 |  | CORR | CIGR | 08:23 | 08:26 | 08:35 | 30 | 140 | 14 | EXT |  | 0.89 | (c)
72113.991 | 4.786 | 4.716 | -6.294 | -6.364 | -1561 | -1471 | -1348 | 670 | 4716 | 6528 |  | CORR | GENE | 08:07 | 08:22 | 08:41 | 109 | 425 | 13 | EXT |  | 0.9 | (c)
72114.272 | 5.067 | 5.032 | -6.013 | -6.048 | -1894 | -1894 | -1818 | 336 | 5032 | 6528 |  | CORR | CIGR | 07:13 | 07:13 | 07:25 | 36 | 152 | 10 | EXT |  | 0.89 | (c)
72114.323 | 5.118 | 5.063 | -5.962 | -6.017 | -2130 | -2026 | -2021 | 101 | 5063 | 6528 |  | CORR | GENE | 06:35 | 06:52 | 06:53 | 85 | 218 | 13 | EXT |  | 0.89 | (c)
72114.406 | 5.201 | 5.188 | -5.879 | -5.892 | 911 | 1120 | 1077 | 911 | 5188 | 6528 |  | CORR | GENE | 02:46 | 03:20 | 03:13 | 60 | 331 | 11 | EXT |  | 0.89 | (c)
72114.518 | 5.313 | 5.269 | -5.767 | -5.811 | -1651 | -1635 | -1629 | 580 | 5269 | 6528 |  | CORR | AXGR | 07:52 | 07:55 | 07:56 | 232 | 44 | 15 | EXT |  | 0.92 | (c)
72114.531 | 5.326 | 5.299 | -5.754 | -5.781 | 2203 | -1993 | -2077 | 0 | 5299 | 6528 |  | CORR | GENE | 06:14 | 06:57 | 06:44 | 81 | 362 | 11 | EXT |  | 0.89 | (c)
72114.704 | 5.499 | 5.313 | -5.581 | -5.767 | 1268 | 1289 | 1284 | 930 | 5313 | 6528 |  | CORR | AXGR | 03:44 | 03:47 | 03:46 | 420 | 33 | 10 | EXT |  | 0.93 | (c)
72114.765 | 5.56 | 5.485 | -5.52 | -5.595 | -1258 | -1251 | -1248 | 973 | 5432 | 6528 |  | CORR | AXGR | 08:56 | 08:57 | 08:57 | 163 | 19 | 10 | EXT |  | 0.9 | (c)
72114.799 | 5.594 | 5.577 | -5.486 | -5.503 | 841 | 1084 | 1051 | 841 | 5418 | 6528 |  | CORR | GENE | 02:35 | 03:14 | 03:08 | 85 | 419 | 13 | EXT |  | 0.89 | (c)
72114.847 | 5.642 | 5.6 | -5.438 | -5.48 | -1889 | -1784 | -1695 | 342 | 5438 | 6528 |  | CORR | CIGR | 07:14 | 07:31 | 07:45 | 42 | 387 | 31 | EXT |  | 0.89 | (c)
72114.896 | 5.691 | 5.682 | -5.389 | -5.398 | -1363 | -1327 | -1293 | 868 | 5373 | 6528 |  | CORR | CIGR | 08:39 | 08:45 | 08:50 | 25 | 140 | 15 | EXT |  | 0.89 | (c)
72114.926 | 5.721 | 5.69 | -5.359 | -5.39 | 1929 | -2116 | 2193 | 0 | 5244 | 6528 |  | CORR | GENE | 05:30 | 06:37 | 06:13 | 146 | 528 | 20 | EXT |  | 0.91 | (c)
72118.171 | 8.966 | 8.865 | -2.114 | -2.215 | -2021 | -1878 | -1656 | 210 | 2095 | 6528 |  | CORR | GENE | 06:53 | 07:16 | 07:52 | 120 | 730 | 11 | EXT |  | 0.9 | (c)
72118.536 | 9.331 | 9.249 | -1.749 | -1.831 | -1925 | -1622 | -1554 | 306 | 1716 | 6528 |  | CORR | GENE | 07:08 | 07:57 | 08:08 | 115 | 741 | 10 | EXT |  | 0.89 | (c)
72119.369 | 10.164 | 10.128 | -0.916 | -0.952 | 777 | 1013 | 981 | 777 | 849 | 6528 |  | CORR | GENE | 02:24 | 03:02 | 02:57 | 103 | 409 | 11 | EXT |  | 0.89 | (c)
72119.445 | 10.24 | 10.223 | -0.84 | -0.857 | -2059 | -1855 | -1881 | 172 | 794 | 6528 |  | CORR | GENE | 06:47 | 07:19 | 07:15 | 63 | 355 | 12 | EXT |  | 0.89 | (c)
72119.802 | 10.597 | 10.459 | -0.483 | -0.621 | 2205 | 2220 | 2228 | 0 | 420 | 6528 |  | CORR | AXGR | 06:15 | 06:17 | 06:18 | 201 | 46 | 10 | EXT |  | 0.91 | (c)
72119.88 | 10.675 | 10.658 | -0.405 | -0.422 | 1181 | 1199 | 1216 | 979 | 402 | 6528 |  | CORR | CIGR | 03:29 | 03:32 | 03:35 | 20 | 70 | 10 | EXT |  | 0.89 | (c)
72120.216 | 11.011 | 10.987 | -0.069 | -0.093 | -2224 | -2106 | -2072 | 6 | 47 | 6528 |  | CORR | CIGR | 06:20 | 06:39 | 06:44 | 46 | 304 | 13 | EXT |  | 0.89 | (c)
72120.285 | 0 | -0.017 | -11.1 | -11.117 | 1751 | -2023 | -2013 | 0 |  | 6529 | Коррозия на шве | GWAN | CIGR | 05:14 | 07:05 | 07:07 | 44 | 1394 | 19 | N/A | Коррозия на шве |  | (c)
72142.872 | 0.047 | 0.018 | -11.443 | -11.472 | 761 | 935 | 970 | 761 | 18 | 6531 |  | CORR | GENE | 04:06 | 04:34 | 04:40 | 76 | 419 | 10 | EXT |  | 0.89 | (c)
72144.747 | 1.922 | 1.879 | -9.568 | -9.611 | 1251 | 1288 | 1329 | 823 | 1879 | 6531 |  | CORR | GENE | 05:25 | 05:31 | 05:38 | 65 | 157 | 11 | EXT |  | 0.89 | (c)
72145.623 | 2.798 | 2.749 | -8.692 | -8.741 | 867 | 938 | 1019 | 867 | 2749 | 6531 |  | CORR | GENE | 04:23 | 04:34 | 04:48 | 65 | 305 | 10 | EXT |  | 0.89 | (c)
72145.933 | 3.108 | 3.051 | -8.382 | -8.439 | 97 | 204 | 307 | 97 | 3051 | 6531 |  | CORR | GENE | 02:19 | 02:36 | 02:53 | 74 | 419 | 12 | EXT |  | 0.89 | (c)
72145.996 | 3.171 | 3.093 | -8.319 | -8.397 | 33 | 36 | 56 | 33 | 3093 | 6531 |  | CORR | AXGR | 02:08 | 02:09 | 02:12 | 545 | 47 | 12 | EXT |  | 0.95 | (c)
72146.412 | 3.587 | 3.548 | -7.903 | -7.942 | 1599 | 1685 | 1782 | 266 | 3548 | 6531 |  | CORR | GENE | 06:21 | 06:35 | 06:51 | 60 | 366 | 14 | EXT |  | 0.89 | (c)
72186.242 | 10.732 | 10.679 | -0.148 | -0.201 | 880 | 925 | 985 | 880 | 133 | 6534 |  | CORR | GENE | 04:36 | 04:43 | 04:53 | 68 | 211 | 10 | EXT |  | 0.89 | (c)
72193.62 | 7.23 | 7.177 | -4.04 | -4.093 | -1422 | -1393 | -1373 | 809 | 4027 | 6535 |  | CORR | GENE | 07:42 | 07:47 | 07:50 | 66 | 98 | 10 | EXT |  | 0.89 | (c)
72217.539 | 8.569 | 8.514 | -2.661 | -2.716 | -2228 | -2219 | -2217 | 3 | 2241 | 6537 |  | CORR | AXGR | 08:16 | 08:17 | 08:17 | 475 | 22 | 14 | EXT |  | 0.96 | (c)
72242.874 | 0.364 | 0.355 | -11.056 | -11.065 | -1189 | -1147 | -1156 | 1041 | 355 | 6540 |  | CORR | CIGR | 07:42 | 07:49 | 07:47 | 17 | 67 | 10 | EXT |  | 0.89 | (c)
72243.467 | 0.957 | 0.815 | -10.463 | -10.605 | 2032 | 2071 | 2067 | 129 | 815 | 6540 |  | CORR | GENE | 04:22 | 04:28 | 04:27 | 235 | 70 | 15 | EXT |  | 0.92 | (c)
72244.348 | 1.838 | 1.444 | -9.582 | -9.976 | -1646 | -1487 | -1382 | 584 | 1444 | 6540 |  | CORR | GENE | 06:28 | 06:54 | 07:11 | 433 | 529 | 14 | EXT |  | 0.95 | (c)
72246.263 | 3.753 | 3.532 | -7.667 | -7.888 | -1322 | -1296 | -1273 | 908 | 3532 | 6540 |  | CORR | GENE | 07:20 | 07:25 | 07:28 | 627 | 98 | 10 | EXT |  | 0.95 | (c)
72251.585 | 9.075 | 8.681 | -2.345 | -2.739 | -1263 | -1176 | -1130 | 967 | 1742 | 6540 |  | CORR | GENE | 07:30 | 07:44 | 07:51 | 997 | 266 | 13 | EXT |  | 0.98 | (c)
72251.936 | 9.426 | 9.266 | -1.994 | -2.154 | 1593 | 1738 | 1779 | 265 | 1814 | 6540 |  | CORR | GENE | 03:11 | 03:34 | 03:41 | 340 | 373 | 13 | EXT |  | 0.94 | (c)
72252.315 | 9.805 | 9.796 | -1.615 | -1.624 | 1908 | 1953 | 1949 | 240 | 1604 | 6540 |  | CORR | CIGR | 04:02 | 04:09 | 04:08 | 20 | 83 | 13 | EXT |  | 0.89 | (c)
72267.101 | 1.951 | 1.801 | -9.029 | -9.179 | -1299 | -1269 | -1248 | 931 | 1801 | 6542 |  | CORR | GENE | 07:41 | 07:46 | 07:50 | 207 | 102 | 10 | EXT |  | 0.91 | (c)
72274.139 | 8.989 | 8.691 | -1.991 | -2.289 | 2126 | -1843 | -1985 | 0 | 1875 | 6542 |  | CORR | GENE | 04:54 | 06:14 | 05:51 | 414 | 699 | 15 | EXT |  | 0.96 | (c)
72274.684 | 9.534 | 9.257 | -1.446 | -1.723 | -1740 | -1699 | -1691 | 490 | 1324 | 6542 |  | CORR | GENE | 06:30 | 06:37 | 06:38 | 399 | 98 | 10 | EXT |  | 0.93 | (c)
72274.774 | 9.624 | 9.209 | -1.356 | -1.771 | 2173 | 2230 | -2038 | 0 | 1313 | 6542 |  | CORR | GENE | 05:02 | 05:11 | 05:42 | 458 | 500 | 10 | EXT |  | 0.93 | (c)
72275.008 | 9.858 | 9.785 | -1.122 | -1.195 | -1749 | -1662 | -1605 | 482 | 1059 | 6542 |  | CORR | GENE | 06:29 | 06:43 | 06:52 | 136 | 287 | 10 | EXT |  | 0.9 | (c)
72275.729 | 10.579 | 10.322 | -0.401 | -0.658 | -2113 | -2045 | -2059 | 118 | 59 | 6542 |  | CORR | GENE | 05:30 | 05:41 | 05:39 | 599 | 107 | 15 | EXT |  | 0.98 | (c)
72326.9 | 5.605 | 5.595 | -5.65 | -5.66 | -829 | -696 | -719 | 609 | 5595 | 6547 |  | CORR | CIGR | 07:10 | 07:31 | 07:28 | 37 | 220 | 13 | EXT |  | 0.89 | (c)
72357.392 | 2.127 | 2.096 | -9.428 | -9.459 | -872 | -833 | -848 | 824 | 2096 | 6550 |  | CORR | GENE | 07:54 | 07:60 | 07:57 | 92 | 48 | 11 | EXT |  | 0.89 | (c)
72357.426 | 2.161 | 2.151 | -9.394 | -9.404 | -966 | -930 | -935 | 905 | 2151 | 6550 |  | CORR | CIGR | 07:38 | 07:44 | 07:43 | 20 | 61 | 10 | EXT |  | 0.89 | (c)
72367.717 | 0.897 | 0.871 | -10.183 | -10.209 | -1432 | -1341 | -1367 | 798 | 871 | 6551 |  | CORR | CIGR | 08:07 | 08:22 | 08:18 | 26 | 131 | 12 | EXT |  | 0.89 | (c)
72379.341 | 1.441 | 1.42 | -9.929 | -9.95 | -1019 | -968 | -954 | 889 | 1420 | 6552 |  | CORR | CIGR | 08:13 | 08:21 | 08:23 | 27 | 130 | 10 | EXT |  | 0.89 | (c)
72383.475 | 5.575 | 5.366 | -5.795 | -6.004 | 2129 | 2156 | 2146 | 67 | 5366 | 6552 |  | CORR | AXGR | 04:41 | 04:45 | 04:44 | 389 | 35 | 10 | EXT |  | 0.93 | (c)
72384.969 | 7.069 | 7.055 | -4.301 | -4.315 | -1323 | -1300 | -1291 | 907 | 4297 | 6552 |  | CORR | CIGR | 07:24 | 07:27 | 07:29 | 18 | 64 | 12 | EXT |  | 0.89 | (c)
72417.054 | 5.494 | 5.47 | -5.596 | -5.62 | -1316 | -1226 | -1178 | 914 | 5470 | 6555 |  | CORR | GENE | 07:01 | 07:15 | 07:23 | 51 | 278 | 10 | EXT |  | 0.89 | (c)
72422.169 | 10.609 | 10.563 | -0.481 | -0.527 | -1374 | -1292 | -1227 | 857 | 458 | 6555 |  | CORR | GENE | 06:51 | 07:05 | 07:15 | 69 | 293 | 10 | EXT |  | 0.89 | (c)
72424.443 | 1.793 | 1.771 | -9.597 | -9.619 | -1322 | -1246 | -1270 | 909 | 1771 | 6556 |  | CORR | CIGR | 07:03 | 07:16 | 07:12 | 35 | 104 | 11 | EXT |  | 0.89 | (c)
72427.145 | 4.495 | 4.403 | -6.895 | -6.987 | -1059 | -1023 | -1037 | 1016 | 4403 | 6556 |  | CORR | AXGR | 07:46 | 07:52 | 07:49 | 290 | 43 | 25 | EXT |  | 0.98 | (c)
72466.011 | 9.246 | 9.042 | -2.159 | -2.363 | -1510 | -1490 | -1475 | 720 | 2068 | 6559 |  | CORR | GENE | 05:25 | 05:28 | 05:31 | 295 | 70 | 10 | EXT |  | 0.92 | (c)
72466.124 | 9.359 | 9.308 | -2.046 | -2.097 | -1602 | -1548 | -1567 | 628 | 1733 | 6559 |  | CORR | GENE | 05:10 | 05:19 | 05:16 | 364 | 70 | 11 | EXT |  | 0.93 | (c)
72466.648 | 9.883 | 9.797 | -1.522 | -1.608 | -1316 | -1287 | -1295 | 914 | 1457 | 6559 |  | CORR | AXGR | 05:57 | 06:01 | 05:60 | 151 | 42 | 10 | EXT |  | 0.9 | (c)
72466.76 | 9.995 | 9.84 | -1.41 | -1.565 | -1419 | -1415 | -1405 | 811 | 1385 | 6559 |  | CORR | AXGR | 05:40 | 05:41 | 05:42 | 180 | 28 | 12 | EXT |  | 0.91 | (c)
72466.824 | 10.059 | 10.023 | -1.346 | -1.382 | -1401 | -1290 | -1300 | 829 | 1322 | 6559 |  | CORR | GENE | 05:43 | 06:01 | 05:59 | 60 | 203 | 10 | EXT |  | 0.89 | (c)
72467.813 | 11.048 | 10.637 | -0.357 | -0.768 | -1472 | -1325 | -1334 | 758 | 212 | 6559 |  | CORR | GENE | 05:31 | 05:55 | 05:54 | 556 | 276 | 11 | EXT |  | 0.95 | (c)
72484.984 | 5.384 | 5.357 | -5.966 | -5.993 | 1771 | 2112 | 1993 | 16 | 5357 | 6561 |  | CORR | GENE | 07:17 | 08:12 | 07:53 | 60 | 444 | 10 | EXT |  | 0.89 | (c)
72492.276 | 1.326 | 1.31 | -9.949 | -9.965 | -1221 | -1179 | -1144 | 1009 | 1310 | 6562 |  | CORR | CIGR | 06:53 | 06:60 | 07:05 | 31 | 155 | 10 | EXT |  | 0.89 | (c)
72525.075 | 0.515 | 0.465 | -10.88 | -10.93 | 1074 | 1262 | 1187 | 930 | 465 | 6565 |  | CORR | GENE | 05:37 | 06:07 | 05:55 | 50 | 227 | 12 | EXT |  | 0.89 | (c)
72530.783 | 6.223 | 6.215 | -5.172 | -5.18 | 1357 | 1456 | 1475 | 637 | 5155 | 6565 |  | CORR | CIGR | 06:22 | 06:38 | 06:41 | 25 | 236 | 10 | EXT |  | 0.89 | (c)
72537.408 | 1.453 | 1.429 | -9.577 | -9.601 | 1620 | 1763 | 1814 | 224 | 1429 | 6566 |  | CORR | GENE | 05:32 | 05:55 | 06:04 | 281 | 386 | 10 | EXT |  | 0.92 | (c)
72539.899 | 3.944 | 3.889 | -7.086 | -7.141 | 1703 | 1779 | 1892 | 149 | 3889 | 6566 |  | CORR | GENE | 05:46 | 05:58 | 06:16 | 77 | 378 | 10 | EXT |  | 0.89 | (c)
72551.098 | 4.113 | 4.076 | -0.327 | -0.364 | 1565 | 1739 | 1813 | 170 | 303 | 6567а |  | CORR | GENE | 04:33 | 05:01 | 05:13 | 61 | 495 | 10 | EXT |  | 0.89 | (c)
72551.21 | 4.225 | 4.217 | -0.215 | -0.223 | 1658 | 1768 | 1786 | 316 | 204 | 6567а |  | CORR | CIGR | 04:47 | 05:05 | 05:08 | 19 | 256 | 11 | EXT |  | 0.89 | (c)
72551.425 | 0 | 0 | -12.05 | -12.05 | -949 | -522 | -592 | 236 | 0 | 6567б | Смещение кромок | GWAN |  | 05:27 | 06:36 | 06:24 | 0 | 712 | 20 | EXT | Смещение кромок Наружу Величина смещения - 3.2 мм. |  | (c)
72551.425 | 0 | -0.037 | -12.05 | -12.087 | 1266 | 1434 | 1826 | 1266 |  | 6567б | Нарушение формы кольцевого шва | GWAN |  | 11:24 | 11:52 | 12:55 | 0 | 1119 |  | EXT | Нарушение формы кольцевого шва |  | (c)
72563.807 | 0.332 | 0.235 | -5.883 | -5.98 | 1717 | 1785 | -2154 | 0 | 235 | 6568а |  | CORR | GENE | 05:06 | 05:17 | 06:41 | 111 | 1181 | 11 | EXT |  | 0.89 | (c)
72566.049 | 2.574 | 2.319 | -3.641 | -3.896 | 1075 | 1160 | 1127 | 1051 | 2319 | 6568а |  | CORR | GENE | 03:22 | 03:36 | 03:31 | 481 | 105 | 11 | EXT |  | 0.94 | (c)
72571.148 | 1.458 | 1.352 | -9.582 | -9.688 | 805 | 889 | 876 | 805 | 1352 | 6569 |  | CORR | GENE | 03:58 | 04:11 | 04:09 | 152 | 141 | 12 | EXT |  | 0.9 | (c)
72574.931 | 5.241 | 5.177 | -5.799 | -5.863 | 2054 | 2055 | 2066 | 154 | 5177 | 6569 |  | CORR | AXGR | 07:19 | 07:20 | 07:21 | 125 | 23 | 13 | EXT |  | 0.9 | (c)
72575.486 | 5.796 | 5.742 | -5.244 | -5.298 | 709 | 730 | 729 | 709 | 5151 | 6569 |  | CORR | AXGR | 03:42 | 03:46 | 03:46 | 147 | 40 | 10 | EXT |  | 0.9 | (c)
72577.362 | 7.672 | 7.665 | -3.368 | -3.375 | 665 | 715 | 721 | 665 | 3349 | 6569 |  | CORR | CIGR | 03:35 | 03:43 | 03:44 | 26 | 112 | 11 | EXT |  | 0.89 | (c)
72577.679 | 7.989 | 7.974 | -3.051 | -3.066 | 790 | 846 | 851 | 790 | 3032 | 6569 |  | CORR | CIGR | 03:55 | 04:05 | 04:05 | 34 | 121 | 12 | EXT |  | 0.89 | (c)
72577.769 | 8.079 | 8.019 | -2.961 | -3.021 | -2118 | -2110 | -2105 | 112 | 2930 | 6569 |  | CORR | AXGR | 08:06 | 08:07 | 08:08 | 91 | 27 | 10 | EXT |  | 0.89 | (c)
72580.339 | 10.649 | 10.58 | -0.391 | -0.46 | 2138 | 2168 | 2178 | 13 | 73 | 6569 |  | CORR | GENE | 07:33 | 07:38 | 07:39 | 387 | 80 | 10 | EXT |  | 0.93 | (c)
72581.797 | 1.067 | 0.961 | -10.333 | -10.439 | -2154 | -2127 | -2131 | 77 | 961 | 6570 |  | CORR | AXGR | 07:49 | 07:53 | 07:52 | 242 | 46 | 10 | EXT |  | 0.91 | (c)
72590.146 | 9.416 | 9.322 | -1.984 | -2.078 | 843 | 861 | 878 | 843 | 1869 | 6570 |  | CORR | GENE | 03:52 | 03:55 | 03:58 | 209 | 69 | 15 | EXT |  | 0.92 | (c)
72592.226 | 0.096 | 0.05 | -11.154 | -11.2 | 1707 | 1859 | 1871 | 197 | 50 | 6571 |  | CORR | GENE | 04:26 | 04:51 | 04:53 | 70 | 326 | 10 | EXT |  | 0.89 | (c)
72602.699 | 10.569 | 10.549 | -0.681 | -0.701 | 1875 | 1943 | 1925 | 256 | 678 | 6571 |  | CORR | CIGR | 04:53 | 05:04 | 05:01 | 23 | 100 | 10 | EXT |  | 0.89 | (c)
72602.976 | 10.846 | 10.818 | -0.404 | -0.432 | 1509 | 1565 | 1579 | 582 | 391 | 6571 |  | CORR | CIGR | 03:54 | 04:03 | 04:05 | 41 | 140 | 11 | EXT |  | 0.89 | (c)
72603.919 | 0.539 | 0.508 | -10.871 | -10.902 | 1843 | 2062 | 2038 | 0 | 508 | 6572 |  | CORR | GENE | 04:10 | 04:45 | 04:41 | 59 | 390 | 10 | EXT |  | 0.89 | (c)
72620.792 | 6.002 | 5.953 | -5.268 | -5.317 | 1149 | 1150 | 1159 | 1061 | 5221 | 6573 |  | CORR | AXGR | 04:05 | 04:06 | 04:07 | 96 | 21 | 11 | EXT |  | 0.89 | (c)
72639.561 | 2.231 | 1.123 | -9.154 | -10.262 | 2113 | 2224 | 2169 | 7 | 1123 | 6575 |  | CORR | GENE | 08:08 | 08:26 | 08:17 | 1749 | 111 | 10 | EXT |  | 0.97 | (c)
72639.883 | 2.553 | 2.537 | -8.832 | -8.848 | 778 | 872 | 847 | 778 | 2537 | 6575 |  | CORR | CIGR | 04:32 | 04:47 | 04:43 | 22 | 137 | 12 | EXT |  | 0.89 | (c)
72700.978 | 8.178 | 8.131 | -3.252 | -3.299 | 1044 | 1079 | 1120 | 1035 | 3188 | 6580 |  | GOUG | GENE | 03:33 | 03:39 | 03:45 | 111 | 152 | 7 | EXT | Задир. |  | (c)
72707.802 | 3.572 | 3.567 | -7.913 | -7.918 | 1967 | 2014 | 2006 | 185 | 3567 | 6581 |  | CORR | CIGR | 05:51 | 05:58 | 05:57 | 20 | 78 | 10 | EXT |  | 0.89 | (c)
72709.939 | 5.709 | 5.707 | -5.776 | -5.778 | 2024 | 2059 | 2063 | 128 | 5707 | 6581 |  | CORR | CIGR | 06:00 | 06:06 | 06:06 | 20 | 78 | 10 | EXT |  | 0.89 | (c)
72715.324 | 11.094 | 11.084 | -0.391 | -0.401 | 1976 | 2100 | 2063 | 79 | 343 | 6581 |  | CORR | GENE | 05:52 | 06:13 | 06:07 | 58 | 175 | 10 | EXT |  | 0.89 | (c)
72741.651 | 3.381 | 3.371 | -8.279 | -8.289 | 90 | 151 | 154 | 90 | 3371 | 6584 |  | GOUG | CIGR | 09:10 | 09:19 | 09:20 | 16 | 127 | 11 | EXT | Аномалия находится на отводе. Задир. |  | (b)
72742.802 | 4.532 | 4.517 | -7.128 | -7.143 | 1985 | 2042 | 2047 | 1985 | 4517 | 6584 |  | CORR | CIGR | 02:15 | 02:25 | 02:26 | 31 | 126 | 10 | EXT | Аномалия находится на отводе. | 0.89 | (c)
72775.231 | 3.486 | 3.455 | -7.699 | -7.73 | 966 | 1101 | 1125 | 947 | 3455 | 6588 |  | CORR | GENE | 05:08 | 05:30 | 05:34 | 64 | 318 | 10 | EXT |  | 0.89 | (c)
72776.667 | 4.922 | 4.909 | -6.263 | -6.276 | 748 | 802 | 837 | 748 | 4909 | 6588 |  | CORR | CIGR | 04:33 | 04:42 | 04:48 | 32 | 179 | 10 | EXT |  | 0.89 | (c)
72777.455 | 5.71 | 5.641 | -5.475 | -5.544 | 1561 | 1859 | 1744 | 304 | 5454 | 6588 |  | CORR | GENE | 06:44 | 07:32 | 07:14 | 90 | 366 | 12 | EXT |  | 0.89 | (c)
72782.261 | 10.516 | 10.483 | -0.669 | -0.702 | 511 | 606 | 657 | 511 | 656 | 6588 |  | CORR | CIGR | 03:55 | 04:10 | 04:18 | 46 | 293 | 13 | EXT |  | 0.89 | (c)
72801.125 | 6.855 | 6.56 | -4.445 | -4.74 | 2137 | 2191 | 2170 | 28 | 4115 | 6590 |  | CORR | GENE | 06:32 | 06:40 | 06:37 | 625 | 65 | 10 | EXT |  | 0.95 | (c)
72811.637 | 6.067 | 6.043 | -4.523 | -4.547 | -690 | -608 | -597 | 504 | 4506 | 6591 |  | CORR | CIGR | 09:21 | 09:34 | 09:36 | 41 | 186 | 11 | EXT |  | 0.89 | (c)
72822.7 | 6.54 | 6.501 | -4.585 | -4.624 | -578 | -376 | -370 | 163 | 4552 | 6592 |  | CORR | GENE | 07:31 | 08:04 | 08:05 | 72 | 415 | 11 | EXT | Аномалия находится на отводе. | 0.89 | (c)
72828.039 | 0.754 | 0.728 | -10.646 | -10.672 | 1412 | 1548 | 1595 | 1412 | 728 | 6593 |  | CORR | GENE | 06:15 | 06:37 | 06:45 | 90 | 366 | 11 | EXT |  | 0.89 | (c)
72828.133 | 0.848 | 0.84 | -10.552 | -10.56 | 1158 | 1210 | 1242 | 1158 | 840 | 6593 |  | CORR | CIGR | 05:34 | 05:43 | 05:48 | 25 | 169 | 11 | EXT |  | 0.89 | (c)
72828.822 | 1.537 | 1.512 | -9.863 | -9.888 | 1351 | 1501 | 1451 | 1351 | 1512 | 6593 |  | CORR | GENE | 06:06 | 06:30 | 06:22 | 60 | 201 | 12 | EXT |  | 0.89 | (c)
72845.041 | 6.356 | 6.326 | -4.324 | -4.354 | 1988 | 2124 | 2082 | 54 | 4304 | 6594 |  | CORR | GENE | 05:17 | 05:39 | 05:32 | 50 | 188 | 10 | EXT |  | 0.89 | (c)
72860.67 | 0 | -0.028 | -11.255 | -11.283 | 112 | 1700 | 1635 | 0 |  | 6596 | Нарушение формы кольцевого шва | GWAN |  | 01:57 | 06:13 | 06:03 | 0 | 3046 |  | EXT | Нарушение формы кольцевого шва |  | (c)
72882.281 | 10.356 | 10.33 | -1.139 | -1.165 | 1751 | 1904 | 1993 | 1751 | 1116 | 6597 |  | CORR | GENE | 04:32 | 04:56 | 05:11 | 49 | 484 | 10 | EXT |  | 0.89 | (c)
72883.222 | 11.297 | 11.252 | -0.198 | -0.243 | 1776 | 1990 | 1946 | 1776 | 184 | 6597 |  | CORR | GENE | 04:36 | 05:10 | 05:03 | 59 | 340 | 10 | EXT |  | 0.89 | (c)
72932.276 | 3.431 | 3.391 | -7.849 | -7.889 | -1801 | -1537 | -1516 | 429 | 3391 | 6602 |  | CORR | GENE | 05:34 | 06:17 | 06:20 | 81 | 571 | 11 | EXT |  | 0.89 | (c)
72933.632 | 4.787 | 4.737 | -6.493 | -6.543 | -1555 | -1446 | -1442 | 675 | 4737 | 6602 |  | CORR | GENE | 06:14 | 06:32 | 06:32 | 50 | 226 | 14 | EXT |  | 0.89 | (c)
72933.893 | 5.048 | 4.866 | -6.232 | -6.414 | -1442 | -1392 | -1409 | 788 | 4866 | 6602 |  | CORR | GENE | 06:32 | 06:41 | 06:38 | 532 | 67 | 10 | EXT |  | 0.94 | (c)
72934.335 | 5.49 | 5.476 | -5.79 | -5.804 | -1385 | -1321 | -1314 | 846 | 5476 | 6602 |  | CORR | CIGR | 06:42 | 06:52 | 06:53 | 32 | 142 | 10 | EXT |  | 0.89 | (c)
72935.672 | 6.827 | 6.797 | -4.453 | -4.483 | -1843 | -1749 | -1773 | 387 | 4453 | 6602 |  | CORR | CIGR | 05:28 | 05:43 | 05:39 | 30 | 140 | 11 | EXT |  | 0.89 | (c)
72951.804 | 0.134 | 0.066 | -11.236 | -11.304 | 1391 | 1533 | 1586 | 450 | 66 | 6604 |  | CORR | GENE | 05:11 | 05:34 | 05:42 | 109 | 390 | 14 | EXT |  | 0.9 | (c)
72951.945 | 0.275 | 0.251 | -11.095 | -11.119 | 1190 | 1267 | 1270 | 880 | 251 | 6604 |  | CORR | CIGR | 04:38 | 04:51 | 04:51 | 43 | 161 | 11 | EXT |  | 0.89 | (c)
73041.725 | 0 | -0.026 | -11.385 | -11.411 | 1712 | -1524 | -1987 | 0 |  | 6612 | Нарушение формы кольцевого шва | GWAN |  | 05:09 | 08:26 | 07:12 | 0 | 1525 |  | EXT | Нарушение формы кольцевого шва Аномалия находится на упругопластическом изгибе: R=617 D, максимальное растяжение на 6.2 час. |  | (c)
73053.11 | 0 | -0.028 | -11.34 | -11.368 | 207 | -1083 | -2055 | 145 |  | 6613 | Нарушение формы кольцевого шва | GWAN |  | 11:34 | 08:06 | 17:29 | 0 | 4400 |  | EXT | Нарушение формы кольцевого шва Аномалия находится на упругопластическом изгибе: R=431 D, максимальное растяжение на 6.2 час. |  | (c)
73143.825 | 0 | -0.014 | -10.465 | -10.479 | -1399 | -376 | -148 | 0 |  | 6621 | Нарушение формы кольцевого шва | GWAN |  | 02:32 | 05:17 | 05:54 | 0 | 2501 |  | EXT | Нарушение формы кольцевого шва |  | (c)
73177.21 | 0 | -0.019 | -11.485 | -11.504 | 245 | -1981 | -2145 | 0 |  | 6624 | Нарушение формы кольцевого шва | GWAN |  | 00:01 | 06:02 | 05:36 | 0 | 4143 |  | EXT | Нарушение формы кольцевого шва Аномалия находится на упругопластическом изгибе: R=755 D, максимальное растяжение на 6.8 час. |  | (c)
73177.906 | 0.696 | 0.679 | -10.789 | -10.806 | 1412 | 1507 | 1511 | 620 | 679 | 6624 |  | CORR | GENE | 03:10 | 03:25 | 03:26 | 51 | 198 | 10 | EXT | Аномалия находится на упругопластическом изгибе: R=780 D, максимальное растяжение на 6.7 час. | 0.89 | (c)
73188.695 | 0 | -0.049 | -11.035 | -11.084 | 151 | 431 | 438 | 151 |  | 6625 | Нарушение формы кольцевого шва | GWAN |  | 00:60 | 01:45 | 01:46 | 0 | 574 |  | EXT | Нарушение формы кольцевого шва |  | (c)
73200.724 | 0.994 | 0.963 | -10.431 | -10.462 | -1724 | -1613 | -1596 | 506 | 963 | 6626 |  | CORR | GENE | 05:43 | 06:01 | 06:04 | 49 | 257 | 10 | EXT |  | 0.89 | (c)
73226.816 | 4.411 | 4.404 | -7.004 | -7.011 | -1372 | -1238 | -1283 | 1193 | 4404 | 6628 |  | CORR | CIGR | 05:39 | 06:00 | 05:53 | 40 | 179 | 10 | EXT |  | 0.89 | (c)
73240.294 | 6.474 | 6.462 | -4.671 | -4.683 | 1407 | 1458 | 1456 | 1407 | 4658 | 6629 |  | CORR | CIGR | 06:18 | 06:26 | 06:26 | 25 | 99 | 10 | EXT |  | 0.89 | (c)
73241.027 | 7.207 | 7.173 | -3.938 | -3.972 | 914 | 931 | 932 | 914 | 3783 | 6629 |  | CORR | AXGR | 04:58 | 05:01 | 05:01 | 189 | 36 | 10 | EXT |  | 0.9 | (c)
73241.647 | 7.827 | 7.816 | -3.318 | -3.329 | 1289 | 1322 | 1319 | 1289 | 3309 | 6629 |  | CORR | CIGR | 05:59 | 06:04 | 06:04 | 20 | 61 | 10 | EXT |  | 0.89 | (c)
73248.431 | 3.466 | 2.85 | -7.439 | -8.055 | -81 | -48 | -54 | 28 | 2850 | 6630 |  | CORR | GENE | 06:26 | 06:31 | 06:30 | 989 | 53 | 10 | EXT |  | 0.96 | (c)
73256.057 | 0.187 | 0.159 | -10.808 | -10.836 | 934 | 1015 | 1157 | 934 | 159 | 6631 |  | CORR | CIGR | 05:20 | 05:33 | 05:56 | 47 | 446 | 11 | EXT |  | 0.89 | (c)
73300.53 | 0 | -0.01 | -11.535 | -11.545 | 796 | 1668 | 1518 | 796 |  | 6635 | Нарушение формы кольцевого шва | GWAN |  | 05:14 | 07:35 | 07:11 | 0 | 1444 |  | EXT | Нарушение формы кольцевого шва Аномалия находится на отводе. |  | (c)
73345.685 | 0 | -0.037 | -11.295 | -11.332 | 1842 | 40 | -893 | 0 |  | 6639 | Нарушение формы кольцевого шва | GWAN |  | 03:05 | 10:14 | 07:43 | 0 | 3451 |  | EXT | Нарушение формы кольцевого шва Аномалия находится на упругопластическом изгибе: R=691 D, максимальное растяжение на 5.2 час. |  | (c)
73356.98 | 0 | -0.027 | -11.54 | -11.567 | 1971 | 280 | -701 | 0 |  | 6640 | Нарушение формы кольцевого шва | GWAN |  | 00:32 | 07:59 | 05:21 | 0 | 3579 |  | EXT | Нарушение формы кольцевого шва |  | (c)
73380.16 | 0 | -0.037 | -11.275 | -11.312 | 817 | 882 | -1444 | 755 |  | 6642 | Нарушение формы кольцевого шва | GWAN |  | 11:23 | 11:33 | 17:18 | 0 | 4400 |  | EXT | Нарушение формы кольцевого шва Аномалия находится на отводе. |  | (c)
73420.27 | 6.53 | 6.509 | -4.935 | -4.956 | 1458 | 1561 | 1550 | 588 | 4919 | 6645 |  | CORR | CIGR | 05:15 | 05:32 | 05:30 | 37 | 184 | 10 | EXT |  | 0.89 | (c)
73443.12 | 6.725 | 6.708 | -4.495 | -4.512 | -787 | -726 | -729 | 671 | 4481 | 6647 |  | CORR | CIGR | 05:48 | 05:58 | 05:57 | 31 | 116 | 13 | EXT |  | 0.89 | (c)
73465.707 | 6.887 | 6.785 | -4.423 | -4.525 | -1732 | -1652 | -1567 | 499 | 4299 | 6649 |  | DENT | GENE | 05:49 | 06:02 | 06:16 | 226 | 331 | 0.7 | N/A | Глубина вмятины: 10 мм (0,7%). Линейка: 23 см в (679 см; 06:02 ч:мин) Аномалия находится вблизи дефекта потери металла. |  | (c)
73465.732 | 6.912 | 6.829 | -4.398 | -4.481 | -1717 | -1624 | -1551 | 513 | 4285 | 6649 |  | GOUG | GENE | 05:52 | 06:07 | 06:19 | 196 | 333 | 8 | EXT | Задир. |  | (c)
73478.345 | 8.215 | 8.098 | -2.995 | -3.112 | -2228 | -2217 | -2215 | 2 | 2761 | 6650 |  | CORR | AXGR | 05:03 | 05:05 | 05:05 | 351 | 28 | 14 | EXT |  | 0.94 | (c)
73488.084 | 6.744 | 4.95 | -4.581 | -6.375 | 524 | -1766 | -1706 | 0 |  | 6651 |  | OVAL |  | 00:00 | 05:50 | 06:00 | 4292 |  |  | N/A | Овальность: 0,02 |  | (c)
73488.9 | 7.56 | 7.173 | -3.765 | -4.152 | -2162 | -1873 | -1828 | 68 | 3061 | 6651 |  | DENT | GENE | 04:46 | 05:33 | 05:40 | 1091 | 669 | 1.3 | N/A | Глубина вмятины: 18 мм (1,3%). Линейка: 109 см в (717 см; 05:33 ч:мин) Аномалия находится вблизи продольного шва. Аномалия находится на упругопластическом изгибе. |  | (c)
73492.665 | 0 | -0.019 | -11.988 | -12.007 | -551 | 714 | 1224 | 0 |  | 6652а | Нарушение формы кольцевого шва | GWAN |  | 01:12 | 04:37 | 05:59 | 0 | 3550 |  | EXT | Нарушение формы кольцевого шва Аномалия находится на упругопластическом изгибе: R=383 D, максимальное растяжение на 0.8 час. |  | (c)
73493.04 | 0.375 | 0.352 | -11.613 | -11.636 | 1837 | 1930 | 1959 | 1837 | 352 | 6652а |  | CORR | GENE | 07:38 | 07:53 | 07:57 | 62 | 243 | 11 | EXT | Аномалия находится на упругопластическом изгибе: R=428 D, максимальное растяжение на 0.9 час. | 0.89 | (c)
73556.378 | 0 | -0.032 | -11.988 | -12.02 | 1292 | 1983 | -1833 | 497 |  | 6657б | Нарушение формы кольцевого шва | GWAN |  | 01:33 | 03:25 | 05:09 | 0 | 2672 |  | EXT | Нарушение формы кольцевого шва Аномалия находится на упругопластическом изгибе: R=494 D, максимальное растяжение на 5.8 час. |  | (c)
73650.839 | 11.024 | 10.598 | -0.331 | -0.757 | -2177 | -2088 | -2091 | 54 | 153 | 6665 |  | CORR | GENE | 06:14 | 06:29 | 06:28 | 604 | 172 | 10 | EXT |  | 0.94 | (c)
73682.064 | 7.969 | 7.945 | -3.321 | -3.345 | -2179 | -2103 | -2042 | 52 | 3279 | 6668 |  | CORR | GENE | 04:52 | 05:04 | 05:14 | 66 | 274 | 10 | EXT |  | 0.89 | (c)
73682.874 | 8.779 | 8.767 | -2.511 | -2.523 | -2113 | -2049 | -1981 | 118 | 2428 | 6668 |  | CORR | GENE | 05:02 | 05:13 | 05:24 | 95 | 262 | 11 | EXT |  | 0.89 | (c)
73685.385 | 0 | -0.023 | -11.38 | -11.403 | -137 | -550 | 1974 | 0 |  | 6669 | Нарушение формы кольцевого шва | GWAN |  | 10:30 | 09:23 | 16:10 | 0 | 4221 |  | EXT | Нарушение формы кольцевого шва |  | (c)
73686.943 | 1.558 | 1.539 | -9.822 | -9.841 | -2081 | -1982 | -1961 | 150 | 1539 | 6669 |  | CORR | CIGR | 05:16 | 05:32 | 05:35 | 38 | 239 | 11 | EXT |  | 0.89 | (c)
73695.112 | 9.727 | 9.713 | -1.653 | -1.667 | -2136 | -1899 | -1917 | 94 | 1603 | 6669 |  | CORR | GENE | 05:07 | 05:45 | 05:42 | 64 | 438 | 12 | EXT |  | 0.89 | (c)
73707.011 | 10.246 | 10.139 | -1.134 | -1.241 | -1130 | -1111 | -1079 | 1028 | 927 | 6670 |  | CORR | GENE | 06:31 | 06:34 | 06:39 | 314 | 102 | 11 | EXT |  | 0.92 | (c)
73752.725 | 10.75 | 10.743 | -0.625 | -0.632 | -2139 | -2102 | -2070 | 91 | 583 | 6674 |  | CORR | GENE | 06:05 | 06:11 | 06:16 | 49 | 138 | 14 | EXT |  | 0.89 | (c)
73752.977 | 11.002 | 10.921 | -0.373 | -0.454 | 2168 | 2186 | 2183 | 32 | 335 | 6674 |  | CORR | AXGR | 05:40 | 05:43 | 05:42 | 119 | 31 | 13 | EXT |  | 0.9 | (c)
73753.258 | 11.283 | 11.271 | -0.092 | -0.104 | 2060 | 2149 | 2131 | 28 | 74 | 6674 |  | CORR | CIGR | 05:22 | 05:37 | 05:34 | 30 | 143 | 14 | EXT |  | 0.89 | (c)
73756.592 | 3.242 | 3.229 | -2.338 | -2.351 | 1056 | 1102 | 1101 | 1056 | 2324 | 6675 |  | CORR | CIGR | 05:38 | 05:46 | 05:46 | 27 | 90 | 13 | EXT |  | 0.89 | (c)
73763.731 | 4.801 | 4.729 | -0.809 | -0.881 | 1125 | 1137 | 1144 | 1067 | 756 | 6676 |  | CORR | AXGR | 05:50 | 05:52 | 05:53 | 125 | 38 | 10 | EXT |  | 0.89 | (c)
73763.965 | 5.035 | 4.99 | -0.575 | -0.62 | 1181 | 1187 | 1194 | 1023 | 538 | 6676 |  | CORR | AXGR | 05:59 | 06:00 | 06:01 | 82 | 26 | 13 | EXT |  | 0.89 | (c)
73764.133 | 5.203 | 5.196 | -0.407 | -0.414 | 1212 | 1244 | 1257 | 928 | 388 | 6676 |  | CORR | CIGR | 06:04 | 06:09 | 06:11 | 26 | 91 | 10 | EXT |  | 0.89 | (c)
73775.735 | 0 | -0.033 | -11.245 | -11.278 | 878 | 1718 | 1865 | 621 |  | 6678 | Нарушение формы кольцевого шва | GWAN |  | 11:47 | 02:03 | 14:27 | 0 | 1973 |  | EXT | Нарушение формы кольцевого шва |  | (c)
73775.735 | 0 | 0 | -11.245 | -11.245 | -1003 | -604 | -653 | 303 | 0 | 6678 | Смещение кромок | GWAN |  | 06:44 | 07:48 | 07:40 | 0 | 700 | 27 | EXT | Смещение кромок Наружу Величина смещения - 4.3 мм. |  | (c)
73782.558 | 6.823 | 6.79 | -4.422 | -4.455 | -1642 | -1552 | -1538 | 589 | 4411 | 6678 |  | CORR | CIGR | 05:01 | 05:15 | 05:17 | 44 | 207 | 10 | EXT |  | 0.89 | (c)
73782.649 | 6.914 | 6.899 | -4.331 | -4.346 | -1167 | -1000 | -1003 | 839 | 4292 | 6678 |  | CORR | GENE | 06:17 | 06:44 | 06:44 | 54 | 329 | 11 | EXT |  | 0.89 | (c)
73786.98 | 0 | -0.02 | -11.38 | -11.4 | -402 | -1693 | 1355 | 0 |  | 6679 | Нарушение формы кольцевого шва | GWAN |  | 10:29 | 07:00 | 15:12 | 0 | 3513 |  | EXT | Нарушение формы кольцевого шва |  | (c)
73831.495 | 0 | -0.02 | -10.87 | -10.89 | 1042 | -2024 | -1267 | 0 |  | 6683 | Нарушение формы кольцевого шва | GWAN |  | 01:47 | 05:33 | 07:35 | 0 | 4304 |  | EXT | Нарушение формы кольцевого шва |  | (c)
73834.923 | 3.428 | 3.41 | -7.442 | -7.46 | -1902 | -1767 | -1780 | 328 | 3410 | 6683 |  | CORR | CIGR | 05:52 | 06:14 | 06:12 | 38 | 245 | 11 | EXT |  | 0.89 | (c)
73838.222 | 6.727 | 6.711 | -4.143 | -4.159 | -1882 | -1791 | -1766 | 348 | 4100 | 6683 |  | CORR | GENE | 05:56 | 06:10 | 06:14 | 59 | 233 | 10 | EXT |  | 0.89 | (c)
73841.193 | 9.698 | 9.605 | -1.172 | -1.265 | -2015 | -2002 | -1998 | 215 | 967 | 6683 |  | CORR | AXGR | 05:34 | 05:36 | 05:37 | 298 | 34 | 14 | EXT |  | 0.93 | (c)
73850.895 | 8.53 | 8.486 | -2.705 | -2.749 | 1563 | 1610 | 1674 | 445 | 2691 | 6684 |  | CORR | GENE | 05:03 | 05:11 | 05:21 | 58 | 222 | 11 | EXT |  | 0.89 | (c)
73853.6 | 0 | -0.031 | -11.38 | -11.411 | 1019 | -1733 | -1946 | 0 |  | 6685 | Нарушение формы кольцевого шва | GWAN |  | 00:09 | 04:44 | 04:10 | 0 | 2992 |  | EXT | Нарушение формы кольцевого шва |  | (c)
73855.686 | 2.086 | 2.076 | -9.294 | -9.304 | -1139 | -1095 | -1087 | 1035 | 2076 | 6685 |  | CORR | CIGR | 06:20 | 06:27 | 06:29 | 23 | 104 | 11 | EXT |  | 0.89 | (c)
73862.165 | 8.565 | 8.506 | -2.815 | -2.874 | -1469 | -1314 | -1348 | 761 | 2763 | 6685 |  | CORR | GENE | 05:27 | 05:52 | 05:46 | 111 | 242 | 10 | EXT |  | 0.89 | (c)
73870.07 | 5.09 | 5.079 | -6.045 | -6.056 | 1701 | 1763 | 1778 | 375 | 5079 | 6686 |  | CORR | CIGR | 06:17 | 06:27 | 06:30 | 26 | 155 | 11 | EXT |  | 0.89 | (c)
73888.978 | 1.503 | 1.488 | -9.892 | -9.907 | 1142 | 1465 | 1455 | 462 | 1488 | 6688 |  | CORR | GENE | 05:37 | 06:29 | 06:27 | 72 | 627 | 10 | EXT |  | 0.89 | (c)
73896.45 | 8.975 | 8.95 | -2.42 | -2.445 | 1143 | 1197 | 1196 | 981 | 2420 | 6688 |  | CORR | CIGR | 05:37 | 05:46 | 05:46 | 25 | 106 | 10 | EXT |  | 0.89 | (c)
73896.682 | 9.207 | 9.139 | -2.188 | -2.256 | 1348 | 1391 | 1441 | 697 | 2173 | 6688 |  | CORR | GENE | 06:10 | 06:17 | 06:25 | 83 | 186 | 11 | EXT |  | 0.89 | (c)
73901.29 | 2.42 | 2.397 | -8.99 | -9.013 | -2122 | -1995 | -1999 | 108 | 2397 | 6689 |  | CORR | CIGR | 05:09 | 05:30 | 05:29 | 44 | 246 | 10 | EXT |  | 0.89 | (c)
73902.177 | 3.307 | 3.266 | -8.103 | -8.144 | -2119 | -2070 | -2009 | 111 | 3266 | 6689 |  | CORR | GENE | 05:10 | 05:18 | 05:28 | 52 | 221 | 10 | EXT |  | 0.89 | (c)
73903.793 | 4.923 | 4.89 | -6.487 | -6.52 | -2197 | -2125 | -2117 | 33 | 4890 | 6689 |  | CORR | GENE | 04:57 | 05:09 | 05:10 | 48 | 161 | 10 | EXT |  | 0.89 | (c)
73905.964 | 7.094 | 7.017 | -4.316 | -4.393 | -1992 | -1955 | -1966 | 239 | 4254 | 6689 |  | CORR | GENE | 05:31 | 05:36 | 05:35 | 139 | 51 | 11 | EXT |  | 0.9 | (c)
73906.195 | 7.325 | 7.253 | -4.085 | -4.157 | -1972 | -1961 | -1958 | 259 | 3972 | 6689 |  | CORR | AXGR | 05:34 | 05:35 | 05:36 | 185 | 27 | 13 | EXT |  | 0.91 | (c)
73916.317 | 6.037 | 6.014 | -5.188 | -5.211 | -2108 | -1964 | -1986 | 122 | 5150 | 6690 |  | CORR | GENE | 04:57 | 05:21 | 05:17 | 61 | 245 | 10 | EXT |  | 0.89 | (c)
73918.257 | 7.977 | 7.947 | -3.248 | -3.278 | -2080 | -1965 | -1963 | 151 | 3228 | 6690 |  | CORR | GENE | 05:02 | 05:20 | 05:21 | 50 | 233 | 10 | EXT |  | 0.89 | (c)
73920.115 | 9.835 | 9.787 | -1.39 | -1.438 | -1515 | -1050 | -1244 | 715 | 1332 | 6690 |  | CORR | GENE | 06:33 | 07:48 | 07:17 | 106 | 542 | 10 | EXT |  | 0.89 | (c)
73921.505 | 0 | -0.02 | -11.33 | -11.35 | -719 | 1687 | 838 | 164 |  | 6691 | Нарушение формы кольцевого шва | GWAN |  | 10:05 | 04:33 | 14:16 | 0 | 3114 |  | EXT | Нарушение формы кольцевого шва |  | (c)
73933.58 | 0.745 | 0.265 | -10.6 | -11.08 | 1393 | 1459 | 1446 | 732 | 265 | 6692 |  | CORR | GENE | 05:05 | 05:15 | 05:13 | 485 | 105 | 10 | EXT |  | 0.94 | (c)
73939.355 | 6.52 | 6.502 | -4.825 | -4.843 | 1660 | 1730 | 1735 | 421 | 4810 | 6692 |  | CORR | CIGR | 05:48 | 05:59 | 05:60 | 33 | 150 | 12 | EXT |  | 0.89 | (c)
73956.088 | 0.878 | 0.63 | -8.052 | -8.3 | -260 | -135 | -185 | 111 | 630 | 6694 |  | CORR | GENE | 09:12 | 09:33 | 09:24 | 399 | 149 | 11 | EXT |  | 0.93 | (c)
73964.186 | 0.046 | 0.009 | -11.444 | -11.481 | 2202 | -2169 | -2169 | 0 | 9 | 6695 |  | CORR | CIGR | 08:19 | 08:33 | 08:33 | 40 | 181 | 12 | EXT |  | 0.89 | (c)
73964.189 | 0.049 | 0.015 | -11.441 | -11.475 | 791 | 1133 | 1073 | 791 | 15 | 6695 |  | CORR | GENE | 04:31 | 05:26 | 05:17 | 53 | 565 | 12 | EXT |  | 0.89 | (c)
73993.594 | 6.679 | 6.595 | -4.576 | -4.66 | 1248 | 1359 | 1587 | 305 | 4564 | 6697 |  | CORR | GENE | 05:31 | 05:49 | 06:26 | 96 | 678 | 11 | EXT |  | 0.89 | (c)
73998.209 | 0.039 | 0.017 | -1.626 | -1.648 | -384 | -236 | -233 | 82 | 17 | 6698 |  | CORR | CIGR | 01:27 | 01:51 | 01:52 | 46 | 302 | 12 | EXT |  | 0.89 | (c)
73999.738 | 1.568 | 1.104 | -0.097 | -0.561 | 1669 | 1734 | 1725 | 449 | 86 | 6698 |  | CORR | GENE | 06:59 | 07:09 | 07:08 | 475 | 113 | 10 | EXT |  | 0.94 | (c)
74013.04 | 1.99 | 1.978 | -9.405 | -9.417 | -1698 | -1590 | -1589 | 532 | 1978 | 6700 |  | CORR | CIGR | 06:18 | 06:36 | 06:36 | 39 | 219 | 11 | EXT |  | 0.89 | (c)
74015.601 | 4.551 | 4.544 | -6.844 | -6.851 | -1622 | -1560 | -1557 | 609 | 4544 | 6700 |  | CORR | CIGR | 06:30 | 06:40 | 06:41 | 29 | 128 | 11 | EXT |  | 0.89 | (c)
74016.412 | 5.362 | 5.339 | -6.033 | -6.056 | -1924 | -1877 | -1831 | 306 | 5339 | 6700 |  | CORR | CIGR | 05:42 | 05:49 | 05:57 | 30 | 187 | 14 | EXT |  | 0.89 | (c)
74016.988 | 5.938 | 5.933 | -5.457 | -5.462 | -1783 | -1728 | -1753 | 447 | 5442 | 6700 |  | CORR | CIGR | 06:04 | 06:13 | 06:09 | 20 | 61 | 11 | EXT |  | 0.89 | (c)
74018.185 | 7.135 | 7.126 | -4.26 | -4.269 | -2115 | -2084 | -2064 | 116 | 4244 | 6700 |  | CORR | CIGR | 05:11 | 05:16 | 05:19 | 25 | 102 | 10 | EXT |  | 0.89 | (c)
74019.188 | 8.138 | 8.118 | -3.257 | -3.277 | -1974 | -1900 | -1861 | 256 | 3242 | 6700 |  | CORR | CIGR | 05:33 | 05:45 | 05:52 | 35 | 227 | 12 | EXT |  | 0.89 | (c)
74019.304 | 8.254 | 8.238 | -3.141 | -3.157 | -1776 | -1715 | -1569 | 454 | 3117 | 6700 |  | CORR | CIGR | 06:05 | 06:15 | 06:39 | 40 | 414 | 10 | EXT |  | 0.89 | (c)
74021.572 | 10.522 | 10.512 | -0.873 | -0.883 | -2198 | -2167 | -2149 | 33 | 864 | 6700 |  | CORR | CIGR | 04:57 | 05:02 | 05:05 | 19 | 97 | 10 | EXT |  | 0.89 | (c)
74021.907 | 10.857 | 10.715 | -0.538 | -0.68 | -2173 | -2145 | -2151 | 58 | 406 | 6700 |  | CORR | AXGR | 05:01 | 05:06 | 05:05 | 274 | 43 | 12 | EXT |  | 0.92 | (c)
74026.743 | 4.298 | 4.29 | -6.627 | -6.635 | -1664 | -1624 | -1625 | 567 | 4290 | 6701 |  | CORR | CIGR | 05:43 | 05:49 | 05:49 | 25 | 78 | 11 | EXT |  | 0.89 | (c)
74028.671 | 6.226 | 5.609 | -4.699 | -5.316 | -1287 | -1263 | -1261 | 944 | 4468 | 6701 |  | CORR | GENE | 06:44 | 06:48 | 06:48 | 848 | 52 | 12 | EXT |  | 0.97 | (c)
74029.875 | 7.43 | 7.399 | -3.495 | -3.526 | -1340 | -1298 | -1176 | 890 | 3483 | 6701 |  | CORR | CIGR | 06:35 | 06:42 | 07:02 | 43 | 329 | 10 | EXT |  | 0.89 | (c)
74030.047 | 7.602 | 7.598 | -3.323 | -3.327 | -1682 | -1603 | -1574 | 549 | 3307 | 6701 |  | CORR | CIGR | 05:40 | 05:53 | 05:58 | 20 | 216 | 14 | EXT |  | 0.89 | (c)
74030.15 | 7.705 | 7.699 | -3.22 | -3.226 | -1306 | -1259 | -1271 | 925 | 3206 | 6701 |  | CORR | CIGR | 06:41 | 06:48 | 06:47 | 20 | 70 | 10 | EXT |  | 0.89 | (c)
74030.454 | 8.009 | 7.994 | -2.916 | -2.931 | -1544 | -1524 | -1427 | 686 | 2896 | 6701 |  | CORR | CIGR | 06:02 | 06:06 | 06:21 | 35 | 235 | 15 | EXT |  | 0.89 | (c)
74030.998 | 8.553 | 8.539 | -2.372 | -2.386 | -1706 | -1584 | -1587 | 525 | 2337 | 6701 |  | CORR | GENE | 05:36 | 05:56 | 05:56 | 49 | 238 | 11 | EXT |  | 0.89 | (c)
74031.705 | 9.26 | 9.244 | -1.665 | -1.681 | -1619 | -1503 | -1532 | 612 | 1651 | 6701 |  | CORR | CIGR | 05:50 | 06:09 | 06:04 | 30 | 174 | 10 | EXT |  | 0.89 | (c)
74031.909 | 9.464 | 9.454 | -1.461 | -1.471 | -1656 | -1611 | -1599 | 575 | 1441 | 6701 |  | CORR | CIGR | 05:44 | 05:52 | 05:54 | 30 | 113 | 12 | EXT |  | 0.89 | (c)
74031.985 | 9.54 | 9.539 | -1.385 | -1.386 | -1770 | -1644 | -1670 | 461 | 1356 | 6701 |  | CORR | CIGR | 05:26 | 05:46 | 05:42 | 30 | 200 | 10 | EXT |  | 0.89 | (c)
74032.109 | 9.664 | 9.655 | -1.261 | -1.27 | -1440 | -1360 | -1388 | 791 | 1245 | 6701 |  | CORR | CIGR | 06:19 | 06:32 | 06:28 | 25 | 104 | 12 | EXT |  | 0.89 | (c)
74032.219 | 9.774 | 9.764 | -1.151 | -1.161 | -1800 | -1744 | -1737 | 431 | 1140 | 6701 |  | CORR | CIGR | 05:21 | 05:30 | 05:31 | 21 | 126 | 12 | EXT |  | 0.89 | (c)
74032.351 | 9.906 | 9.905 | -1.019 | -1.02 | -1382 | -1355 | -1325 | 849 | 995 | 6701 |  | CORR | CIGR | 06:29 | 06:33 | 06:38 | 25 | 113 | 10 | EXT |  | 0.89 | (c)
74032.441 | 9.996 | 9.99 | -0.929 | -0.935 | -1461 | -1344 | -1361 | 769 | 865 | 6701 |  | CORR | GENE | 06:16 | 06:35 | 06:32 | 70 | 201 | 10 | EXT |  | 0.89 | (c)
74033.23 | 10.785 | 10.766 | -0.14 | -0.159 | -1791 | -1676 | -1656 | 440 | 92 | 6701 |  | CORR | GENE | 05:23 | 05:41 | 05:44 | 67 | 270 | 12 | EXT |  | 0.89 | (c)
74051.879 | 7.079 | 6.996 | -4.556 | -4.639 | 1277 | 1319 | 1314 | 1277 | 4310 | 6703 |  | CORR | GENE | 05:02 | 05:09 | 05:08 | 329 | 74 | 10 | EXT |  | 0.92 | (c)
74055.944 | 11.144 | 11.135 | -0.491 | -0.5 | 1239 | 1298 | 1321 | 1239 | 477 | 6703 |  | CORR | CIGR | 04:56 | 05:06 | 05:09 | 23 | 164 | 11 | EXT |  | 0.89 | (c)
74081.712 | 2.637 | 2.628 | -8.048 | -8.057 | 2075 | 2122 | 2124 | 58 | 2628 | 6706 |  | CORR | CIGR | 07:09 | 07:16 | 07:16 | 22 | 98 | 10 | EXT |  | 0.89 | (c)
74089.308 | 10.233 | 10.179 | -0.452 | -0.506 | 1894 | 2049 | 2046 | 32 | 425 | 6706 |  | CORR | GENE | 06:39 | 07:04 | 07:04 | 81 | 304 | 10 | EXT |  | 0.89 | (c)
74090.187 | 0.427 | 0.311 | -9.668 | -9.784 | -1267 | -1244 | -1236 | 963 | 311 | 6707 |  | CORR | GENE | 05:57 | 06:01 | 06:02 | 281 | 63 | 12 | EXT |  | 0.92 | (c)
74091.947 | 2.187 | 2.142 | -7.908 | -7.953 | -1450 | -1288 | -1305 | 780 | 2142 | 6707 |  | CORR | GENE | 05:28 | 05:54 | 05:51 | 94 | 290 | 12 | EXT |  | 0.89 | (c)
74096.724 | 6.964 | 6.934 | -3.131 | -3.161 | -1131 | -1017 | -1036 | 940 | 3100 | 6707 |  | CORR | GENE | 06:19 | 06:38 | 06:35 | 61 | 191 | 11 | EXT |  | 0.89 | (c)
74099.934 | 0.079 | 0.031 | -10.916 | -10.964 | -2143 | -2038 | -1933 | 87 | 31 | 6708 |  | CORR | GENE | 05:48 | 06:05 | 06:22 | 54 | 420 | 13 | EXT |  | 0.89 | (c)
74100.018 | 0.163 | 0.148 | -10.832 | -10.847 | -2055 | -1918 | -1926 | 175 | 148 | 6708 |  | CORR | CIGR | 06:03 | 06:25 | 06:24 | 44 | 259 | 11 | EXT |  | 0.89 | (c)
74101.445 | 1.59 | 1.582 | -9.405 | -9.413 | -2141 | -2099 | -2093 | 90 | 1582 | 6708 |  | CORR | CIGR | 05:49 | 05:56 | 05:57 | 18 | 95 | 11 | EXT |  | 0.89 | (c)
74121.78 | 0 | -0.025 | -11.35 | -11.375 | -837 | -364 | 1030 | 666 |  | 6710 | Нарушение формы кольцевого шва | GWAN |  | 11:36 | 00:53 | 16:38 | 0 | 3734 |  | EXT | Нарушение формы кольцевого шва |  | (c)
74124.296 | 2.516 | 2.412 | -8.834 | -8.938 | 1091 | 1173 | 1182 | 957 | 2412 | 6710 |  | CORR | GENE | 04:48 | 05:01 | 05:02 | 129 | 182 | 11 | EXT |  | 0.9 | (c)
74124.488 | 2.708 | 2.68 | -8.642 | -8.67 | 1290 | 1388 | 1436 | 648 | 2680 | 6710 |  | CORR | GENE | 05:20 | 05:36 | 05:43 | 111 | 293 | 21 | EXT |  | 0.9 | (c)
74126.516 | 4.736 | 4.686 | -6.614 | -6.664 | 1254 | 1406 | 1508 | 469 | 4686 | 6710 |  | CORR | GENE | 05:14 | 05:39 | 05:55 | 126 | 508 | 10 | EXT |  | 0.9 | (c)
74128.494 | 6.714 | 6.707 | -4.636 | -4.643 | 1168 | 1205 | 1217 | 964 | 4621 | 6710 |  | CORR | CIGR | 04:60 | 05:06 | 05:08 | 22 | 99 | 10 | EXT |  | 0.89 | (c)
74130.888 | 9.108 | 9.097 | -2.242 | -2.253 | 1933 | 1978 | 1996 | 171 | 2229 | 6710 |  | CORR | CIGR | 07:04 | 07:11 | 07:14 | 24 | 126 | 12 | EXT |  | 0.89 | (c)
74133.576 | 0.446 | 0.058 | -11.074 | -11.462 | 1935 | 1980 | 1966 | 234 | 58 | 6711 |  | CORR | GENE | 05:21 | 05:28 | 05:26 | 550 | 62 | 10 | EXT |  | 0.94 | (c)
74137.699 | 4.569 | 4.524 | -6.951 | -6.996 | -1961 | -1953 | -1950 | 269 | 4524 | 6711 |  | CORR | AXGR | 06:52 | 06:54 | 06:54 | 84 | 23 | 11 | EXT |  | 0.89 | (c)
74144.1 | 10.97 | 10.954 | -0.55 | -0.566 | -2108 | -2041 | -2035 | 123 | 532 | 6711 |  | CORR | CIGR | 06:29 | 06:39 | 06:40 | 34 | 145 | 13 | EXT |  | 0.89 | (c)
74179.516 | 1.076 | 1.061 | -10.099 | -10.114 | 2217 | -2148 | -2145 | 0 | 1061 | 6715 |  | CORR | GENE | 06:17 | 06:32 | 06:33 | 52 | 199 | 11 | EXT |  | 0.89 | (c)
74181.995 | 3.555 | 3.261 | -7.62 | -7.914 | 2087 | -1949 | -1960 | 0 | 3261 | 6715 |  | CORR | GENE | 05:56 | 07:04 | 07:02 | 513 | 827 | 13 | EXT |  | 0.96 | (c)
74186.093 | 7.653 | 7.64 | -3.522 | -3.535 | 2084 | 2123 | 2143 | 29 | 3516 | 6715 |  | CORR | CIGR | 05:55 | 06:01 | 06:05 | 19 | 117 | 11 | EXT |  | 0.89 | (c)
74193.148 | 3.533 | 3.367 | -7.782 | -7.948 | 1829 | 1935 | 1900 | 260 | 3367 | 6716 |  | CORR | GENE | 05:20 | 05:37 | 05:31 | 420 | 142 | 11 | EXT |  | 0.94 | (c)
74193.591 | 3.976 | 3.866 | -7.339 | -7.449 | 2158 | 2214 | 2204 | 0 | 3866 | 6716 |  | CORR | GENE | 06:13 | 06:22 | 06:20 | 132 | 92 | 10 | EXT |  | 0.9 | (c)
74193.841 | 4.226 | 4.209 | -7.089 | -7.106 | -2176 | -2097 | -2089 | 55 | 4209 | 6716 |  | CORR | CIGR | 06:33 | 06:46 | 06:47 | 34 | 174 | 11 | EXT |  | 0.89 | (c)
74201.884 | 0.954 | 0.775 | -10.521 | -10.7 | -1894 | -1878 | -1853 | 336 | 775 | 6717 |  | CORR | GENE | 05:51 | 05:54 | 05:58 | 339 | 82 | 12 | EXT |  | 0.93 | (c)
74202.567 | 1.637 | 1.317 | -9.838 | -10.158 | -2051 | -1969 | -1967 | 180 | 1317 | 6717 |  | CORR | GENE | 05:26 | 05:39 | 05:40 | 694 | 167 | 14 | EXT |  | 0.98 | (c)
74203.049 | 2.119 | 2.105 | -9.356 | -9.37 | -1463 | -1422 | -1416 | 768 | 2105 | 6717 |  | CORR | CIGR | 07:01 | 07:08 | 07:08 | 27 | 93 | 11 | EXT |  | 0.89 | (c)
74204.902 | 3.972 | 3.777 | -7.503 | -7.698 | -2094 | -2054 | -2063 | 137 | 3777 | 6717 |  | CORR | GENE | 05:19 | 05:26 | 05:24 | 756 | 61 | 12 | EXT |  | 0.97 | (c)
74204.919 | 3.989 | 3.944 | -7.486 | -7.531 | -1966 | -1913 | -1861 | 265 | 3944 | 6717 |  | CORR | GENE | 05:40 | 05:48 | 05:57 | 61 | 209 | 11 | EXT |  | 0.89 | (c)
74210.835 | 9.905 | 9.891 | -1.57 | -1.584 | -1767 | -1723 | -1709 | 464 | 1556 | 6717 |  | CORR | CIGR | 06:12 | 06:19 | 06:21 | 28 | 116 | 11 | EXT |  | 0.89 | (c)
74210.934 | 10.004 | 9.996 | -1.471 | -1.479 | -1982 | -1916 | -1920 | 249 | 1414 | 6717 |  | CORR | GENE | 05:37 | 05:48 | 05:47 | 65 | 124 | 11 | EXT |  | 0.89 | (c)
74211.656 | 10.726 | 10.712 | -0.749 | -0.763 | -1749 | -1681 | -1687 | 481 | 714 | 6717 |  | CORR | GENE | 06:15 | 06:26 | 06:25 | 49 | 124 | 12 | EXT |  | 0.89 | (c)
74212.405 | 0 | -0.039 | -11.505 | -11.544 | 1093 | -1923 | 1973 | 0 |  | 6718 | Нарушение формы кольцевого шва | GWAN |  | 00:04 | 03:57 | 02:26 | 0 | 1760 |  | EXT | Нарушение формы кольцевого шва |  | (c)
74212.405 | 0 | 0 | -11.505 | -11.505 | -1537 | -891 | -986 | 435 | 0 | 6718 | Смещение кромок | GWAN |  | 04:59 | 06:44 | 06:28 | 0 | 1103 | 15 | EXT | Смещение кромок Наружу Величина смещения - 2.4 мм. |  | (c)
74212.405 | 0 | -0.036 | -11.505 | -11.541 | -229 | 549 | 215 | 0 |  | 6718 | Нарушение формы кольцевого шва | GWAN |  | 08:30 | 10:36 | 09:42 | 0 | 888 |  | EXT | Нарушение формы кольцевого шва |  | (c)
74215.724 | 3.319 | 3.319 | -8.186 | -8.186 | -1414 | -1355 | -1362 | 817 | 3319 | 6718 |  | CORR | CIGR | 05:19 | 05:29 | 05:28 | 20 | 104 | 15 | EXT |  | 0.89 | (c)
74215.831 | 3.426 | 3.406 | -8.079 | -8.099 | -1386 | -1371 | -1374 | 845 | 3406 | 6718 |  | CORR | AXGR | 05:24 | 05:26 | 05:26 | 58 | 23 | 11 | EXT |  | 0.89 | (c)
74220.714 | 8.309 | 8.28 | -3.196 | -3.225 | -1529 | -1448 | -1453 | 702 | 3185 | 6718 |  | CORR | CIGR | 05:01 | 05:14 | 05:13 | 40 | 151 | 10 | EXT |  | 0.89 | (c)
74223.91 | 0 | -0.033 | -11.25 | -11.283 | 854 | -1277 | -1940 | 0 |  | 6719 | Нарушение формы кольцевого шва | GWAN |  | 04:26 | 10:42 | 08:55 | 0 | 3335 |  | EXT | Нарушение формы кольцевого шва |  | (c)
74228.372 | 4.462 | 4.389 | -6.788 | -6.861 | 1792 | 1846 | 1840 | 342 | 4389 | 6719 |  | CORR | GENE | 06:57 | 07:06 | 07:05 | 84 | 96 | 11 | EXT |  | 0.89 | (c)
74232.692 | 8.782 | 8.692 | -2.468 | -2.558 | 2170 | 2202 | 2200 | 0 | 1964 | 6719 |  | CORR | GENE | 07:58 | 08:04 | 08:03 | 594 | 61 | 11 | EXT |  | 0.95 | (c)
74235.16 | 0 | -0.032 | -11.305 | -11.337 | 1957 | -1780 | -2028 | 0 |  | 6720 | Нарушение формы кольцевого шва | GWAN |  | 02:38 | 04:35 | 03:55 | 0 | 953 |  | EXT | Нарушение формы кольцевого шва |  | (c)
74235.16 | 0 | -0.025 | -11.305 | -11.33 | -909 | -348 | -327 | 0 |  | 6720 | Нарушение формы кольцевого шва | GWAN |  | 06:55 | 08:26 | 08:29 | 0 | 1165 |  | EXT | Нарушение формы кольцевого шва |  | (c)
74290.761 | 0.056 | 0.033 | -11.264 | -11.287 | -250 | -223 | -237 | 223 | 33 | 6725 |  | CORR | AXGR | 08:60 | 09:04 | 09:02 | 120 | 27 | 13 | EXT |  | 0.9 | (c)
74292.129 | 1.424 | 1.42 | -9.896 | -9.9 | -1938 | -1892 | -1872 | 292 | 1420 | 6725 |  | CORR | CIGR | 04:27 | 04:35 | 04:38 | 33 | 132 | 10 | EXT |  | 0.89 | (c)
74313.855 | 0 | -0.05 | -11.939 | -11.989 | 992 | 1826 | 1857 | 992 |  | 6727а | Нарушение формы кольцевого шва | GWAN |  | 06:15 | 08:29 | 08:34 | 0 | 1730 |  | EXT | Нарушение формы кольцевого шва |  | (c)
74337.674 | 0 | -0.02 | -9.371 | -9.391 | 858 | -831 | -1776 | 0 |  | 6729а | Нарушение формы кольцевого шва | GWAN |  | 00:31 | 07:59 | 05:26 | 0 | 3653 |  | EXT | Нарушение формы кольцевого шва |  | (c)
74354.203 | 7.158 | 7.124 | -3.842 | -3.876 | -981 | -858 | -877 | 773 | 3812 | 6730 |  | CORR | GENE | 07:59 | 08:19 | 08:16 | 64 | 209 | 10 | EXT |  | 0.89 | (c)
74390.495 | 9.175 | 8.939 | -2.035 | -2.271 | 347 | 446 | 502 | 347 | 712 | 6733 |  | GOUG | GENE | 05:01 | 05:17 | 05:26 | 1559 | 311 | 10 | EXT | Зона задиров. |  | (c)
74426.087 | 11.352 | 11.325 | -0.043 | -0.07 | -360 | -248 | -256 | 151 | 15 | 6736 |  | CORR | CIGR | 05:52 | 06:10 | 06:08 | 55 | 209 | 11 | EXT |  | 0.89 | (c)
74427.207 | 1.077 | 1.064 | -10.523 | -10.536 | -1739 | -1690 | -1673 | 1607 | 1064 | 6737 |  | CORR | CIGR | 05:43 | 05:51 | 05:54 | 41 | 132 | 10 | EXT |  | 0.89 | (c)
74460.14 | 0 | 0 | -10.805 | -10.805 | -814 | -221 | -400 | 0 | 0 | 6740 | Смещение кромок | GWAN |  | 03:35 | 05:11 | 04:42 | 0 | 827 | 16 | EXT | Смещение кромок Наружу Величина смещения - 2.9 мм. |  | (c)
74461.667 | 1.527 | 1.499 | -9.278 | -9.306 | 2029 | 2127 | 2123 | 2029 | 1499 | 6740 |  | CORR | CIGR | 11:14 | 11:30 | 11:29 | 40 | 188 | 10 | EXT |  | 0.89 | (c)
74470.945 | 0 | -0.037 | -11.28 | -11.317 | -736 | 1029 | 1264 | 0 |  | 6741 | Нарушение формы кольцевого шва | GWAN |  | 08:32 | 01:17 | 13:55 | 0 | 4001 |  | EXT | Нарушение формы кольцевого шва |  | (c)
74493.645 | 0 | -0.022 | -11.165 | -11.187 | 571 | -565 | -2079 | 267 |  | 6743 | Нарушение формы кольцевого шва | GWAN |  | 11:26 | 08:23 | 16:18 | 0 | 3623 |  | EXT | Нарушение формы кольцевого шва |  | (c)
74504.81 | 0 | -0.021 | -10.525 | -10.546 | -124 | 1277 | 1214 | 0 |  | 6744 | Нарушение формы кольцевого шва | GWAN |  | 03:30 | 07:16 | 07:06 | 0 | 2676 |  | EXT | Нарушение формы кольцевого шва |  | (c)
74537.96 | 0 | -0.032 | -11.25 | -11.282 | -166 | 1882 | 1848 | 0 |  | 6747 | Нарушение формы кольцевого шва | GWAN |  | 08:57 | 02:27 | 14:22 | 0 | 4028 |  | EXT | Нарушение формы кольцевого шва |  | (c)
74549.21 | 0 | -0.023 | -11.05 | -11.073 | -2189 | -691 | -685 | 41 |  | 6748 | Нарушение формы кольцевого шва | GWAN |  | 06:34 | 10:36 | 10:37 | 0 | 3009 |  | EXT | Нарушение формы кольцевого шва |  | (c)
74560.26 | 0 | -0.02 | -10.975 | -10.995 | -1855 | -1559 | -246 | 375 |  | 6749 | Нарушение формы кольцевого шва | GWAN |  | 07:24 | 08:12 | 11:44 | 0 | 3219 |  | EXT | Нарушение формы кольцевого шва |  | (c)
74593.935 | 0 | -0.024 | -11.27 | -11.294 | 2199 | 738 | -387 | 0 |  | 6752 | Нарушение формы кольцевого шва | GWAN |  | 07:17 | 03:22 | 12:20 | 0 | 3751 |  | EXT | Нарушение формы кольцевого шва |  | (c)
74595.261 | 1.326 | 1.324 | -9.944 | -9.946 | 1767 | 1803 | 1824 | 350 | 1324 | 6752 |  | CORR | CIGR | 06:08 | 06:13 | 06:17 | 20 | 113 | 11 | EXT |  | 0.89 | (c)
74595.634 | 1.699 | 1.693 | -9.571 | -9.577 | 1650 | 1676 | 1689 | 502 | 1693 | 6752 |  | CORR | CIGR | 05:49 | 05:53 | 05:55 | 20 | 78 | 14 | EXT |  | 0.89 | (c)
74596.318 | 2.383 | 2.35 | -8.887 | -8.92 | 1747 | 1786 | 1837 | 303 | 2350 | 6752 |  | CORR | GENE | 06:05 | 06:11 | 06:19 | 49 | 180 | 10 | EXT |  | 0.89 | (c)
74596.697 | 2.762 | 2.706 | -8.508 | -8.564 | 1833 | 1847 | 1849 | 365 | 2706 | 6752 |  | CORR | AXGR | 06:18 | 06:21 | 06:21 | 86 | 33 | 12 | EXT |  | 0.89 | (c)
74597.479 | 3.544 | 3.534 | -7.726 | -7.736 | 1610 | 1655 | 1669 | 502 | 3534 | 6752 |  | CORR | CIGR | 05:42 | 05:50 | 05:52 | 21 | 118 | 10 | EXT |  | 0.89 | (c)
74597.531 | 3.596 | 3.592 | -7.674 | -7.678 | 1715 | 1766 | 1755 | 437 | 3592 | 6752 |  | CORR | CIGR | 05:59 | 06:08 | 06:06 | 20 | 78 | 10 | EXT |  | 0.89 | (c)
74597.937 | 4.002 | 3.856 | -7.268 | -7.414 | 1438 | 1562 | 1525 | 618 | 3856 | 6752 |  | CORR | GENE | 05:15 | 05:35 | 05:29 | 166 | 175 | 12 | EXT |  | 0.9 | (c)
74598.566 | 4.631 | 4.586 | -6.639 | -6.684 | 1865 | 1920 | 1941 | 213 | 4586 | 6752 |  | CORR | GENE | 06:23 | 06:32 | 06:36 | 50 | 153 | 11 | EXT |  | 0.89 | (c)
74598.715 | 4.78 | 4.765 | -6.49 | -6.505 | 1333 | 1457 | 1424 | 716 | 4765 | 6752 |  | CORR | CIGR | 04:58 | 05:18 | 05:12 | 25 | 181 | 13 | EXT |  | 0.89 | (c)
74603.064 | 9.129 | 9.118 | -2.141 | -2.152 | 1911 | 1996 | 1983 | 176 | 2123 | 6752 |  | CORR | CIGR | 06:31 | 06:45 | 06:42 | 29 | 143 | 10 | EXT |  | 0.89 | (c)
74603.731 | 9.796 | 9.775 | -1.474 | -1.495 | 2085 | 2108 | 2124 | 67 | 1474 | 6752 |  | CORR | CIGR | 06:59 | 07:03 | 07:05 | 21 | 79 | 10 | EXT |  | 0.89 | (c)
74603.822 | 9.887 | 9.844 | -1.383 | -1.426 | 1868 | 1929 | 1956 | 186 | 1369 | 6752 |  | CORR | GENE | 06:24 | 06:34 | 06:38 | 57 | 177 | 12 | EXT |  | 0.89 | (c)
74605.259 | 0.054 | 0.023 | -11.626 | -11.657 | 1970 | -2226 | -2111 | 1730 | 23 | 6753 |  | CORR | CIGR | 06:36 | 07:19 | 07:38 | 47 | 761 | 12 | EXT |  | 0.89 | (c)
74616.849 | 11.644 | 11.576 | -0.036 | -0.104 | -1537 | -860 | -895 | 252 | 24 | 6753 |  | CORR | GENE | 09:10 | 10:60 | 10:54 | 80 | 1285 | 11 | EXT |  | 0.89 | (c)
74616.851 | 11.646 | 11.602 | -0.034 | -0.078 | 194 | 412 | 513 | 194 | 28 | 6753 |  | CORR | GENE | 01:50 | 02:25 | 02:41 | 50 | 639 | 12 | EXT |  | 0.89 | (c)
74628.3 | 0 | -0.016 | -11.66 | -11.676 | -967 | 466 | 1143 | 967 |  | 6755 | Нарушение формы кольцевого шва | GWAN |  | 10:10 | 02:02 | 15:51 | 0 | 4221 |  | EXT | Нарушение формы кольцевого шва |  | (c)
74663.306 | 0.081 | 0.031 | -11.174 | -11.224 | -897 | -751 | -770 | 643 | 31 | 6758 |  | CORR | GENE | 04:11 | 04:34 | 04:31 | 59 | 254 | 10 | EXT |  | 0.89 | (c)
74678.17 | 3.69 | 3.666 | -7.505 | -7.529 | 2040 | 2119 | 2123 | 25 | 3666 | 6759 |  | CORR | GENE | 06:43 | 06:56 | 06:57 | 56 | 165 | 11 | EXT |  | 0.89 | (c)
74685.675 | 0 | -0.027 | -10.905 | -10.932 | -657 | 1975 | 1122 | 657 |  | 6760 | Нарушение формы кольцевого шва | GWAN |  | 11:51 | 06:56 | 16:38 | 0 | 3558 |  | EXT | Нарушение формы кольцевого шва |  | (c)
74696.58 | 0 | -0.025 | -11.405 | -11.43 | 245 | -1654 | 2146 | 245 |  | 6761 | Нарушение формы кольцевого шва | GWAN |  | 11:07 | 06:01 | 16:14 | 0 | 3802 |  | EXT | Нарушение формы кольцевого шва |  | (c)
74701.777 | 5.197 | 5.133 | -6.208 | -6.272 | -2128 | -2055 | -2023 | 103 | 5133 | 6761 |  | CORR | GENE | 04:44 | 04:56 | 05:01 | 65 | 209 | 11 | EXT |  | 0.89 | (c)
74719.09 | 0 | -0.022 | -11.25 | -11.272 | 112 | 404 | 1541 | 0 |  | 6763 | Нарушение формы кольцевого шва | GWAN |  | 02:40 | 03:27 | 06:31 | 0 | 2858 |  | EXT | Нарушение формы кольцевого шва |  | (c)
74730.34 | 0 | 0 | -11.35 | -11.35 | 266 | 771 | 640 | 266 | 0 | 6764 | Смещение кромок | GWAN |  | 01:29 | 02:50 | 02:29 | 0 | 749 | 16 | EXT | Смещение кромок Наружу Величина смещения - 2.6 мм. |  | (c)
74730.34 | 0 | -0.021 | -11.35 | -11.371 | 1303 | -1038 | -1994 | 0 |  | 6764 | Нарушение формы кольцевого шва | GWAN |  | 04:16 | 09:58 | 07:24 | 0 | 2327 |  | EXT | Нарушение формы кольцевого шва |  | (c)
74764.365 | 0 | 0 | -11.43 | -11.43 | 368 | 820 | 787 | 368 | 0 | 6767 | Смещение кромок | GWAN |  | 00:47 | 02:00 | 01:55 | 0 | 838 | 15 | EXT | Смещение кромок Вовнутрь Величина смещения - 2.3 мм. |  | (c)
74764.365 | 0 | 0 | -11.43 | -11.43 | 1671 | 1924 | 1857 | 188 | 0 | 6767 | Смещение кромок | GWAN |  | 04:17 | 04:58 | 04:47 | 0 | 372 | 15 | EXT | Смещение кромок Вовнутрь Величина смещения - 2.4 мм. |  | (c)
74764.365 | 0 | -0.016 | -11.43 | -11.446 | -2123 | -1888 | -1402 | 108 |  | 6767 | Нарушение формы кольцевого шва | GWAN |  | 06:05 | 06:43 | 08:01 | 0 | 1442 |  | EXT | Нарушение формы кольцевого шва |  | (c)
74773.651 | 9.286 | 9.285 | -2.144 | -2.145 | 1139 | 1278 | 1266 | 838 | 1935 | 6767 |  | GOUG | GENE | 02:52 | 03:14 | 03:12 | 210 | 253 | 7 | EXT | Задир. |  | (c)
74775.795 | 0 | -0.028 | -10.93 | -10.958 | -1230 | -1113 | -702 | 173 |  | 6768 | Нарушение формы кольцевого шва | GWAN |  | 08:05 | 08:24 | 09:30 | 0 | 1056 |  | EXT | Нарушение формы кольцевого шва |  | (c)
74786.725 | 0 | -0.014 | -8.65 | -8.664 | 1487 | 2177 | -1023 | 0 |  | 6769 | Нарушение формы кольцевого шва | GWAN |  | 03:26 | 05:18 | 08:41 | 0 | 3902 |  | EXT | Нарушение формы кольцевого шва |  | (c)
74789.206 | 2.481 | 2.432 | -6.169 | -6.218 | 960 | 1063 | 1083 | 960 | 2432 | 6769 |  | CORR | GENE | 02:01 | 02:18 | 02:21 | 79 | 245 | 11 | EXT |  | 0.89 | (c)
74794.564 | 7.839 | 7.745 | -0.811 | -0.905 | -1974 | -1919 | -1872 | 257 | 794 | 6769 |  | CORR | GENE | 06:08 | 06:17 | 06:24 | 111 | 204 | 11 | EXT |  | 0.89 | (c)
74794.935 | 8.21 | 8.164 | -0.44 | -0.486 | -2155 | -2137 | -2142 | 76 | 383 | 6769 |  | CORR | AXGR | 05:39 | 05:41 | 05:41 | 103 | 26 | 10 | EXT |  | 0.89 | (c)
74795.922 | 0.547 | 0.364 | -1.578 | -1.761 | 2185 | 2212 | 2211 | 0 | 364 | 6770 |  | CORR | GENE | 05:26 | 05:30 | 05:30 | 247 | 53 | 10 | EXT |  | 0.91 | (c)
74820.206 | 11.396 | 11.363 | -0.044 | -0.077 | 1558 | 1749 | 1805 | 1558 | 20 | 6772 |  | CORR | GENE | 05:11 | 05:42 | 05:51 | 57 | 495 | 10 | EXT |  | 0.89 | (c)
74831.275 | 0 | -0.025 | -10.94 | -10.965 | -760 | 546 | 1202 | 760 |  | 6774 | Нарушение формы кольцевого шва | GWAN |  | 11:33 | 03:04 | 16:50 | 0 | 3924 |  | EXT | Нарушение формы кольцевого шва |  | (c)
74846.747 | 4.532 | 4.511 | -6.773 | -6.794 | 1949 | 2162 | 2096 | 1949 | 4511 | 6775 |  | CORR | CIGR | 06:02 | 06:37 | 06:26 | 44 | 294 | 11 | EXT |  | 0.89 | (c)
74860.23 | 6.71 | 6.7 | -4.28 | -4.29 | -1562 | -1432 | -1455 | 1349 | 4240 | 6776 |  | CORR | GENE | 06:20 | 06:41 | 06:37 | 50 | 213 | 11 | EXT |  | 0.89 | (c)
74864.51 | 0 | -0.018 | -11.05 | -11.068 | 1004 | 1104 | 1463 | 1004 |  | 6777 | Нарушение формы кольцевого шва | GWAN |  | 06:54 | 07:10 | 08:08 | 0 | 919 |  | EXT | Нарушение формы кольцевого шва |  | (c)
74886.64 | 0 | -0.023 | -11.355 | -11.378 | 368 | -406 | -2078 | 0 |  | 6779 | Нарушение формы кольцевого шва | GWAN |  | 00:00 | 09:55 | 05:26 | 0 | 4030 |  | EXT | Нарушение формы кольцевого шва |  | (c)
74897.995 | 0 | -0.025 | -11.24 | -11.265 | -1066 | -722 | 1057 | 950 |  | 6780 | Нарушение формы кольцевого шва | GWAN |  | 11:20 | 00:16 | 17:03 | 0 | 4247 |  | EXT | Нарушение формы кольцевого шва |  | (c)
74923.261 | 2.856 | 2.834 | -8.274 | -8.296 | 1739 | 1933 | 1916 | 1739 | 2834 | 6782 |  | CORR | GENE | 05:43 | 06:14 | 06:11 | 48 | 354 | 10 | EXT |  | 0.89 | (c)
74928.872 | 8.467 | 8.252 | -2.663 | -2.878 | 1583 | 1793 | 1810 | 1583 | 2644 | 6782 |  | CORR | GENE | 05:18 | 05:52 | 05:54 | 234 | 455 | 12 | EXT |  | 0.92 | (c)
74946.94 | 4 | 3.985 | -6.875 | -6.89 | 358 | 409 | 411 | 358 | 3985 | 6784 |  | CORR | CIGR | 05:53 | 06:01 | 06:01 | 20 | 105 | 10 | EXT |  | 0.89 | (c)
74947.234 | 4.294 | 4.282 | -6.581 | -6.593 | 365 | 402 | 419 | 365 | 4282 | 6784 |  | CORR | CIGR | 05:54 | 06:00 | 06:03 | 21 | 109 | 13 | EXT |  | 0.89 | (c)
74947.428 | 4.488 | 4.475 | -6.387 | -6.4 | 305 | 392 | 385 | 305 | 4475 | 6784 |  | CORR | GENE | 05:44 | 05:58 | 05:57 | 118 | 161 | 11 | EXT |  | 0.89 | (c)
75053.082 | 10.147 | 10.136 | -0.868 | -0.879 | 854 | 955 | 929 | 854 | 855 | 6793 |  | CORR | CIGR | 05:55 | 06:11 | 06:07 | 24 | 149 | 10 | EXT |  | 0.89 | (c)
75053.95 | 0 | -0.028 | -11.13 | -11.158 | 1182 | 1420 | -1778 | 278 |  | 6794 | Нарушение формы кольцевого шва | GWAN |  | 08:58 | 09:36 | 13:00 | 0 | 3001 |  | EXT | Нарушение формы кольцевого шва |  | (c)
75118.325 | 8.515 | 8.435 | -2.41 | -2.49 | 345 | 455 | 524 | 345 | 2266 | 6799 |  | CORR | GENE | 05:32 | 05:50 | 06:01 | 224 | 358 | 11 | EXT |  | 0.91 | (c)
75120.735 | 0 | -0.034 | -11.2 | -11.234 | -125 | 1772 | 2047 | 0 |  | 6800 | Нарушение формы кольцевого шва | GWAN |  | 08:47 | 01:53 | 14:38 | 0 | 4344 |  | EXT | Нарушение формы кольцевого шва |  | (c)
75131.935 | 0 | -0.013 | -11.22 | -11.233 | 1274 | -581 | -1141 | 905 |  | 6801 | Нарушение формы кольцевого шва | GWAN |  | 09:09 | 04:10 | 14:39 | 0 | 4092 |  | EXT | Нарушение формы кольцевого шва |  | (c)
75135.106 | 3.171 | 3.15 | -8.049 | -8.07 | 1009 | 1158 | 1120 | 1009 | 3150 | 6801 |  | CORR | GENE | 08:26 | 08:50 | 08:44 | 51 | 223 | 11 | EXT |  | 0.89 | (c)
75149.125 | 5.97 | 5.695 | -5.435 | -5.71 | 997 | 1119 | 1075 | 997 | 5131 | 6802 |  | CORR | GENE | 05:33 | 05:52 | 05:45 | 579 | 156 | 10 | EXT |  | 0.94 | (c)
75150.681 | 7.526 | 7.497 | -3.879 | -3.908 | 969 | 1067 | 1068 | 969 | 3860 | 6802 |  | CORR | GENE | 05:28 | 05:44 | 05:44 | 48 | 199 | 11 | EXT |  | 0.89 | (c)
75153.732 | 10.577 | 10.435 | -0.828 | -0.97 | 1440 | 1465 | 1462 | 747 | 678 | 6802 |  | CORR | AXGR | 06:44 | 06:48 | 06:48 | 292 | 43 | 11 | EXT |  | 0.92 | (c)
75179.512 | 2.302 | 2.28 | -9.313 | -9.335 | -1617 | -1408 | -1443 | 1269 | 2280 | 6805 |  | CORR | GENE | 05:55 | 06:29 | 06:23 | 53 | 349 | 11 | EXT |  | 0.89 | (c)
75187.045 | 9.835 | 9.286 | -1.78 | -2.329 | -1422 | -1396 | -1391 | 1360 | 1536 | 6805 |  | CORR | GENE | 06:26 | 06:31 | 06:31 | 793 | 62 | 15 | EXT |  | 0.99 | (c)
75221.84 | 0 | -0.032 | -11.355 | -11.387 | 852 | -1683 | -2111 | 0 |  | 6809 | Нарушение формы кольцевого шва | GWAN |  | 00:12 | 05:22 | 04:13 | 0 | 2996 |  | EXT | Нарушение формы кольцевого шва |  | (c)
75221.99 | 0.15 | 0.119 | -11.205 | -11.236 | -2138 | -2072 | -1983 | 93 | 119 | 6809 |  | CORR | GENE | 04:09 | 04:20 | 04:34 | 61 | 310 | 13 | EXT |  | 0.89 | (c)
75231.052 | 9.212 | 9.187 | -2.143 | -2.168 | -2168 | -2110 | -2102 | 63 | 2143 | 6809 |  | CORR | CIGR | 04:04 | 04:13 | 04:15 | 25 | 132 | 11 | EXT |  | 0.89 | (c)
75233.195 | 0 | -0.024 | -11.27 | -11.294 | -528 | -1561 | 1652 | 528 |  | 6810 | Нарушение формы кольцевого шва | GWAN |  | 10:43 | 07:56 | 16:35 | 0 | 4361 |  | EXT | Нарушение формы кольцевого шва |  | (c)
75266.074 | 10.614 | 10.591 | -0.726 | -0.749 | -20 | 24 | 26 | 0 | 706 | 6812 |  | LWAN | CIGR | 08:01 | 08:08 | 08:08 | 43 | 92 |  | EXT | Эквивалент потери металла 10%. |  | (c)
75270.022 | 3.222 | 3.193 | -7.748 | -7.777 | -2003 | -1928 | -1948 | 1894 | 3193 | 6813 |  | CORR | GENE | 03:12 | 03:24 | 03:21 | 56 | 109 | 11 | EXT |  | 0.89 | (c)
75278.147 | 0.377 | 0.366 | -10.883 | -10.894 | 189 | 234 | 241 | 189 | 366 | 6814 |  | CORR | CIGR | 02:55 | 03:03 | 03:04 | 21 | 105 | 13 | EXT |  | 0.89 | (c)
75278.444 | 0.674 | 0.596 | -10.586 | -10.664 | 121 | 130 | 139 | 121 | 596 | 6814 |  | CORR | AXGR | 02:44 | 02:46 | 02:47 | 287 | 37 | 11 | EXT |  | 0.92 | (c)
75278.867 | 1.097 | 1.084 | -10.163 | -10.176 | 78 | 110 | 108 | 78 | 1084 | 6814 |  | CORR | CIGR | 02:38 | 02:43 | 02:42 | 25 | 61 | 13 | EXT |  | 0.89 | (c)
75278.89 | 1.12 | 1.109 | -10.14 | -10.151 | 149 | 313 | 245 | 149 | 1109 | 6814 |  | CORR | CIGR | 02:49 | 03:16 | 03:05 | 33 | 193 | 10 | EXT |  | 0.89 | (c)
75278.939 | 1.169 | 1.163 | -10.091 | -10.097 | 95 | 120 | 121 | 95 | 1163 | 6814 |  | CORR | CIGR | 02:40 | 02:44 | 02:45 | 20 | 53 | 11 | EXT |  | 0.89 | (c)
75279.101 | 1.331 | 1.32 | -9.929 | -9.94 | 272 | 332 | 320 | 272 | 1320 | 6814 |  | CORR | CIGR | 03:09 | 03:19 | 03:17 | 23 | 97 | 10 | EXT |  | 0.89 | (c)
75279.589 | 1.819 | 1.803 | -9.441 | -9.457 | 426 | 470 | 472 | 426 | 1803 | 6814 |  | CORR | CIGR | 03:34 | 03:41 | 03:41 | 16 | 92 | 14 | EXT |  | 0.89 | (c)
75280.834 | 3.064 | 3.056 | -8.196 | -8.204 | 1976 | 2144 | 2087 | 32 | 3056 | 6814 |  | CORR | CIGR | 07:44 | 08:11 | 08:02 | 32 | 223 | 14 | EXT |  | 0.89 | (c)
75281.26 | 3.49 | 3.481 | -7.77 | -7.779 | 504 | 562 | 560 | 504 | 3481 | 6814 |  | CORR | CIGR | 03:46 | 03:56 | 03:55 | 19 | 112 | 10 | EXT |  | 0.89 | (c)
75281.847 | 4.077 | 4.058 | -7.183 | -7.202 | 670 | 681 | 696 | 670 | 4058 | 6814 |  | CORR | CIGR | 04:13 | 04:15 | 04:17 | 20 | 53 | 10 | EXT |  | 0.89 | (c)
75284.906 | 7.136 | 7.116 | -4.124 | -4.144 | 52 | 132 | 126 | 52 | 4113 | 6814 |  | CORR | CIGR | 02:33 | 02:46 | 02:45 | 31 | 148 | 13 | EXT |  | 0.89 | (c)
75285.129 | 7.359 | 7.23 | -3.901 | -4.03 | 40 | 83 | 74 | 40 | 3789 | 6814 |  | CORR | GENE | 02:31 | 02:38 | 02:37 | 241 | 69 | 11 | EXT |  | 0.91 | (c)
75285.294 | 7.524 | 7.508 | -3.736 | -3.752 | 2037 | 2089 | 2076 | 115 | 3732 | 6814 |  | CORR | CIGR | 07:54 | 08:02 | 08:00 | 20 | 79 | 14 | EXT |  | 0.89 | (c)
75291.871 | 2.841 | 2.841 | -8.554 | -8.554 | 1763 | 1781 | 1772 | 449 | 2841 | 6815 |  | CORR | PITT | 04:52 | 04:55 | 04:54 | 19 | 19 | 15 | EXT |  | 0.89 | (c)
75291.91 | 2.88 | 2.868 | -8.515 | -8.527 | 1131 | 1168 | 1172 | 1016 | 2868 | 6815 |  | CORR | CIGR | 03:10 | 03:17 | 03:17 | 22 | 83 | 13 | EXT |  | 0.89 | (c)
75292.067 | 3.037 | 2.991 | -8.358 | -8.404 | 1121 | 1193 | 1332 | 688 | 2991 | 6815 |  | CORR | GENE | 03:09 | 03:21 | 03:43 | 112 | 421 | 42 | EXT |  | 0.94 | (c)
75292.411 | 3.381 | 3.373 | -8.014 | -8.022 | 1596 | 1640 | 1628 | 570 | 3373 | 6815 |  | CORR | CIGR | 04:25 | 04:33 | 04:31 | 23 | 65 | 11 | EXT |  | 0.89 | (c)
75292.775 | 3.745 | 3.735 | -7.65 | -7.66 | -1354 | -1314 | -1308 | 876 | 3735 | 6815 |  | CORR | CIGR | 08:29 | 08:36 | 08:37 | 23 | 92 | 12 | EXT |  | 0.89 | (c)
75292.919 | 3.889 | 3.873 | -7.506 | -7.522 | -1584 | -1570 | -1572 | 646 | 3873 | 6815 |  | CORR | PITT | 07:52 | 07:55 | 07:54 | 30 | 25 | 29 | EXT |  | 0.89 | (c)
75293.023 | 3.993 | 3.983 | -7.402 | -7.412 | -1328 | -1283 | -1278 | 902 | 3983 | 6815 |  | CORR | CIGR | 08:34 | 08:41 | 08:42 | 20 | 100 | 10 | EXT |  | 0.89 | (c)
75293.392 | 4.362 | 4.349 | -7.033 | -7.046 | -1956 | -1940 | -1938 | 275 | 4349 | 6815 |  | CORR | PITT | 06:52 | 06:55 | 06:55 | 27 | 37 | 16 | EXT |  | 0.89 | (c)
75300.425 | 0 | -0.03 | -11.49 | -11.52 | 191 | 1538 | -2179 | 88 |  | 6816 | Нарушение формы кольцевого шва | GWAN |  | 10:51 | 02:28 | 16:28 | 0 | 4182 |  | EXT | Нарушение формы кольцевого шва |  | (c)
75311.915 | 0 | -0.023 | -10.995 | -11.018 | -1304 | -2021 | 722 | 1304 |  | 6817 | Нарушение формы кольцевого шва | GWAN |  | 10:45 | 08:49 | 16:12 | 0 | 4051 |  | EXT | Нарушение формы кольцевого шва |  | (c)
75314.414 | 2.499 | 2.458 | -8.496 | -8.537 | 475 | 513 | 605 | 475 | 2458 | 6817 |  | CORR | GENE | 03:32 | 03:38 | 03:53 | 55 | 259 | 12 | EXT |  | 0.89 | (c)
75316.022 | 4.107 | 4.081 | -6.888 | -6.914 | 2204 | 2204 | 2213 | 2204 | 4081 | 6817 |  | CORR | AXGR | 08:11 | 08:11 | 08:12 | 100 | 18 | 15 | EXT |  | 0.9 | (c)
75316.153 | 4.238 | 4.195 | -6.757 | -6.8 | 799 | 851 | 846 | 799 | 4195 | 6817 |  | CORR | GENE | 04:24 | 04:33 | 04:32 | 218 | 93 | 11 | EXT |  | 0.91 | (c)
75316.457 | 4.542 | 4.531 | -6.453 | -6.464 | 471 | 528 | 523 | 471 | 4531 | 6817 |  | CORR | CIGR | 03:31 | 03:41 | 03:40 | 25 | 105 | 10 | EXT |  | 0.89 | (c)
75316.472 | 4.557 | 4.541 | -6.438 | -6.454 | 739 | 756 | 769 | 739 | 4541 | 6817 |  | CORR | CIGR | 04:15 | 04:17 | 04:19 | 20 | 61 | 10 | EXT |  | 0.89 | (c)
75316.516 | 4.601 | 4.581 | -6.394 | -6.414 | 661 | 706 | 704 | 661 | 4581 | 6817 |  | CORR | CIGR | 04:02 | 04:09 | 04:09 | 25 | 87 | 12 | EXT |  | 0.89 | (c)
75316.713 | 4.798 | 4.77 | -6.197 | -6.225 | 2133 | 2209 | -2218 | 2107 | 4770 | 6817 |  | CORR | GENE | 07:60 | 08:12 | 08:17 | 53 | 221 | 12 | EXT |  | 0.89 | (c)
75317.122 | 5.207 | 5.207 | -5.788 | -5.788 | 799 | 854 | 842 | 799 | 5207 | 6817 |  | CORR | CIGR | 04:24 | 04:33 | 04:31 | 28 | 87 | 10 | EXT |  | 0.89 | (c)
75317.186 | 5.271 | 5.237 | -5.724 | -5.758 | 704 | 763 | 756 | 704 | 5237 | 6817 |  | CORR | CIGR | 04:09 | 04:18 | 04:17 | 35 | 105 | 10 | EXT |  | 0.89 | (c)
75317.299 | 5.384 | 5.374 | -5.611 | -5.621 | 456 | 509 | 514 | 456 | 5374 | 6817 |  | CORR | CIGR | 03:29 | 03:38 | 03:38 | 30 | 117 | 10 | EXT |  | 0.89 | (c)
75317.669 | 5.754 | 5.681 | -5.241 | -5.314 | 519 | 538 | 554 | 519 | 4928 | 6817 |  | CORR | GENE | 03:39 | 03:42 | 03:45 | 386 | 70 | 14 | EXT |  | 0.95 | (c)
75319.416 | 7.501 | 7.45 | -3.494 | -3.545 | 460 | 505 | 610 | 460 | 3465 | 6817 |  | CORR | GENE | 03:29 | 03:37 | 03:54 | 80 | 300 | 10 | EXT |  | 0.89 | (c)
75319.779 | 7.864 | 7.854 | -3.131 | -3.141 | 127 | 161 | 165 | 127 | 3118 | 6817 |  | CORR | CIGR | 02:36 | 02:41 | 02:42 | 23 | 77 | 11 | EXT |  | 0.89 | (c)
75356.29 | 0 | -0.023 | -11.07 | -11.093 | 1088 | -793 | -1404 | 0 |  | 6821 | Нарушение формы кольцевого шва | GWAN |  | 01:52 | 08:48 | 07:09 | 0 | 3937 |  | EXT | Нарушение формы кольцевого шва |  | (c)
75361.382 | 5.092 | 5.061 | -5.978 | -6.009 | -1878 | -1742 | -1758 | 352 | 5061 | 6821 |  | CORR | GENE | 05:53 | 06:15 | 06:12 | 66 | 241 | 10 | EXT |  | 0.89 | (c)
75363.661 | 7.371 | 7.314 | -3.699 | -3.756 | -2123 | -2001 | -1937 | 107 | 3610 | 6821 |  | CORR | GENE | 05:13 | 05:33 | 05:43 | 146 | 372 | 13 | EXT |  | 0.9 | (c)
75367.36 | 0 | -0.019 | -11.3 | -11.319 | 1570 | -1226 | -1064 | 0 |  | 6822 | Нарушение формы кольцевого шва | GWAN |  | 02:56 | 07:25 | 07:51 | 0 | 3655 |  | EXT | Нарушение формы кольцевого шва |  | (c)
75390.045 | 0 | -0.018 | -11.06 | -11.078 | -469 | -1404 | 1361 | 469 |  | 6824 | Нарушение формы кольцевого шва | GWAN |  | 11:10 | 08:39 | 16:05 | 0 | 3661 |  | EXT | Нарушение формы кольцевого шва |  | (c)
75423.76 | 0 | -0.021 | -11.5 | -11.521 | -116 | 1643 | 1716 | 0 |  | 6827 | Нарушение формы кольцевого шва | GWAN |  | 09:59 | 02:43 | 14:55 | 0 | 3664 |  | EXT | Нарушение формы кольцевого шва |  | (c)
75429.26 | 5.5 | 5.481 | -6 | -6.019 | -1497 | -1434 | -1434 | 733 | 5481 | 6827 |  | CORR | CIGR | 06:17 | 06:27 | 06:27 | 34 | 126 | 11 | EXT |  | 0.89 | (c)
75435.26 | 0 | -0.018 | -11.02 | -11.038 | -780 | -648 | 1060 | 0 |  | 6828 | Нарушение формы кольцевого шва | GWAN |  | 09:18 | 09:40 | 14:15 | 0 | 3679 |  | EXT | Нарушение формы кольцевого шва |  | (c)
75479.89 | 0 | -0.017 | -11.46 | -11.477 | 2075 | -1347 | -1786 | 0 |  | 6832 | Нарушение формы кольцевого шва | GWAN |  | 05:51 | 08:39 | 07:28 | 0 | 1200 |  | EXT | Нарушение формы кольцевого шва |  | (c)
75493.282 | 1.932 | 1.917 | -9.343 | -9.358 | 2052 | 2134 | 2107 | 69 | 1917 | 6833 |  | CORR | CIGR | 06:08 | 06:21 | 06:17 | 20 | 109 | 11 | EXT |  | 0.89 | (c)
75500.784 | 9.434 | 9.405 | -1.841 | -1.87 | 1676 | 1803 | 1793 | 321 | 1820 | 6833 |  | CORR | GENE | 05:07 | 05:28 | 05:26 | 50 | 233 | 10 | EXT |  | 0.89 | (c)
75502.625 | 0 | -0.041 | -11.055 | -11.096 | -791 | 1663 | 715 | 10 |  | 6834 | Нарушение формы кольцевого шва | GWAN |  | 10:21 | 04:57 | 14:24 | 0 | 3011 |  | EXT | Нарушение формы кольцевого шва |  | (c)
75538.229 | 2.644 | 2.38 | -8.681 | -8.945 | 1100 | 1264 | 1203 | 925 | 2380 | 6837 |  | CORR | GENE | 05:46 | 06:13 | 06:03 | 713 | 206 | 10 | EXT |  | 0.95 | (c)
75540.792 | 5.207 | 5.165 | -6.118 | -6.16 | 836 | 882 | 935 | 836 | 5165 | 6837 |  | CORR | GENE | 05:04 | 05:11 | 05:20 | 52 | 197 | 11 | EXT |  | 0.89 | (c)
75541.028 | 5.443 | 5.44 | -5.882 | -5.885 | 793 | 820 | 837 | 793 | 5440 | 6837 |  | CORR | CIGR | 04:57 | 05:01 | 05:04 | 25 | 88 | 12 | EXT |  | 0.89 | (c)
75544.171 | 8.586 | 8.568 | -2.739 | -2.757 | 794 | 855 | 848 | 794 | 2717 | 6837 |  | CORR | CIGR | 04:57 | 05:07 | 05:06 | 40 | 109 | 10 | EXT |  | 0.89 | (c)
75545.885 | 10.3 | 10.215 | -1.025 | -1.11 | 1621 | 1642 | 1647 | 558 | 924 | 6837 |  | CORR | GENE | 07:10 | 07:14 | 07:14 | 186 | 52 | 10 | EXT |  | 0.9 | (c)
75546.905 | 11.32 | 11.278 | -0.005 | -0.047 | 820 | 921 | 913 | 820 | 4 | 6837 |  | CORR | CIGR | 05:01 | 05:17 | 05:16 | 43 | 187 | 16 | EXT |  | 0.89 | (c)
75548.146 | 1.236 | 1.21 | -9.859 | -9.885 | -1698 | -1348 | -1440 | 533 | 1210 | 6838 |  | CORR | GENE | 05:31 | 06:27 | 06:12 | 61 | 515 | 11 | EXT |  | 0.89 | (c)
75548.959 | 2.049 | 1.995 | -9.046 | -9.1 | -1448 | -1351 | -1291 | 782 | 1995 | 6838 |  | CORR | GENE | 06:11 | 06:27 | 06:36 | 64 | 315 | 10 | EXT |  | 0.89 | (c)
75549.705 | 2.795 | 2.101 | -8.3 | -8.994 | -1460 | -1411 | -1407 | 771 | 2101 | 6838 |  | CORR | GENE | 06:09 | 06:17 | 06:18 | 954 | 106 | 11 | EXT |  | 0.97 | (c)
75557.911 | 11.001 | 10.971 | -0.094 | -0.124 | -1941 | -1487 | -1637 | 289 | 63 | 6838 |  | CORR | GENE | 04:51 | 06:05 | 05:40 | 61 | 609 | 11 | EXT |  | 0.89 | (c)
75558.005 | 0 | -0.039 | -10.905 | -10.944 | 283 | 1658 | 1123 | 268 |  | 6839 | Нарушение формы кольцевого шва | GWAN |  | 03:05 | 06:47 | 05:21 | 0 | 1679 |  | EXT | Нарушение формы кольцевого шва |  | (c)
75568.91 | 0 | -0.029 | -11.245 | -11.274 | -149 | 100 | 1799 | 0 |  | 6840 | Нарушение формы кольцевого шва | GWAN |  | 10:42 | 11:22 | 15:56 | 0 | 3895 |  | EXT | Нарушение формы кольцевого шва |  | (c)
75591.41 | 0 | -0.037 | -11.385 | -11.422 | -227 | 547 | 350 | 0 |  | 6842 | Нарушение формы кольцевого шва | GWAN |  | 01:47 | 03:52 | 03:21 | 0 | 1154 |  | EXT | Нарушение формы кольцевого шва |  | (c)
75602.741 | 11.331 | 11.22 | -0.054 | -0.165 | 1002 | 1223 | 1252 | 1002 | 54 | 6842 |  | CORR | GENE | 05:06 | 05:41 | 05:46 | 111 | 501 | 10 | EXT |  | 0.89 | (c)
75604.025 | 1.23 | 1.196 | -9.54 | -9.574 | -618 | -553 | -442 | 266 | 1196 | 6843 |  | CORR | CIGR | 05:32 | 05:43 | 06:01 | 46 | 352 | 10 | EXT |  | 0.89 | (c)
75615.78 | 2.215 | 2.189 | -9.26 | -9.286 | 1298 | 1353 | 1371 | 787 | 2189 | 6844 |  | CORR | CIGR | 06:24 | 06:33 | 06:36 | 40 | 146 | 12 | EXT |  | 0.89 | (c)
75618.64 | 5.075 | 5.047 | -6.4 | -6.428 | 1217 | 1296 | 1313 | 822 | 5047 | 6844 |  | CORR | CIGR | 06:11 | 06:24 | 06:27 | 41 | 192 | 10 | EXT |  | 0.89 | (c)
75618.875 | 5.31 | 5.291 | -6.165 | -6.184 | 1243 | 1298 | 1334 | 805 | 5291 | 6844 |  | CORR | GENE | 06:15 | 06:24 | 06:30 | 50 | 183 | 11 | EXT |  | 0.89 | (c)
75624.266 | 10.701 | 10.641 | -0.774 | -0.834 | 487 | 906 | 781 | 487 | 765 | 6844 |  | CORR | GENE | 04:13 | 05:21 | 05:01 | 69 | 588 | 10 | EXT |  | 0.89 | (c)
75625.04 | 0 | -0.026 | -11.455 | -11.481 | 729 | 928 | -1595 | 0 |  | 6845 | Нарушение формы кольцевого шва | GWAN |  | 01:54 | 02:26 | 07:39 | 0 | 4274 |  | EXT | Нарушение формы кольцевого шва |  | (c)
75631.036 | 5.996 | 5.921 | -5.459 | -5.534 | -1815 | -1779 | -1794 | 415 | 5185 | 6845 |  | CORR | AXGR | 07:03 | 07:09 | 07:07 | 349 | 42 | 10 | EXT |  | 0.92 | (c)
75636.495 | 0 | -0.024 | -11.09 | -11.114 | 552 | -1703 | -1744 | 0 |  | 6846 | Нарушение формы кольцевого шва | GWAN |  | 01:37 | 07:32 | 07:26 | 0 | 4329 |  | EXT | Нарушение формы кольцевого шва |  | (c)
75670.43 | 0 | -0.019 | -11.135 | -11.154 | -921 | -459 | 671 | 0 |  | 6849 | Нарушение формы кольцевого шва | GWAN |  | 01:27 | 02:42 | 05:44 | 0 | 3184 |  | EXT | Нарушение формы кольцевого шва |  | (c)
75683.004 | 1.439 | 1.416 | -9.546 | -9.569 | -1948 | -1853 | -1824 | 1701 | 1416 | 6850 |  | CORR | CIGR | 07:08 | 07:23 | 07:28 | 45 | 248 | 10 | EXT |  | 0.89 | (c)
75688.759 | 7.194 | 7.165 | -3.791 | -3.82 | 1895 | 1960 | 1955 | 1895 | 3771 | 6850 |  | CORR | GENE | 05:28 | 05:39 | 05:38 | 49 | 120 | 15 | EXT |  | 0.89 | (c)
75714.585 | 0 | -0.017 | -11.42 | -11.437 | 935 | 1245 | 1661 | 935 |  | 6853 | Нарушение формы кольцевого шва | GWAN |  | 05:15 | 06:05 | 07:12 | 0 | 1453 |  | EXT | Нарушение формы кольцевого шва |  | (c)
75748.78 | 0 | -0.026 | -11.325 | -11.351 | -758 | -1000 | 1368 | 758 |  | 6856 | Нарушение формы кольцевого шва | GWAN |  | 11:06 | 10:27 | 16:49 | 0 | 4251 |  | EXT | Нарушение формы кольцевого шва |  | (c)
75750.048 | 1.268 | 1.243 | -10.057 | -10.082 | 1582 | 1688 | 1728 | 356 | 1243 | 6856 |  | CORR | GENE | 05:24 | 05:41 | 05:47 | 48 | 292 | 11 | EXT |  | 0.89 | (c)
75750.08 | 1.3 | 1.265 | -10.025 | -10.06 | 1937 | 2016 | 2033 | 101 | 1265 | 6856 |  | CORR | CIGR | 06:21 | 06:34 | 06:37 | 35 | 192 | 11 | EXT |  | 0.89 | (c)
75750.269 | 1.489 | 0.964 | -9.836 | -10.361 | 2136 | 2160 | 2172 | 23 | 964 | 6856 |  | CORR | GENE | 06:53 | 06:57 | 06:59 | 944 | 71 | 11 | EXT |  | 0.97 | (c)
75760.105 | 0 | -0.029 | -11.18 | -11.209 | 672 | 1967 | -1952 | 114 |  | 6857 | Нарушение формы кольцевого шва | GWAN |  | 11:55 | 03:24 | 16:52 | 0 | 3676 |  | EXT | Нарушение формы кольцевого шва |  | (c)
75771.285 | 0 | -0.026 | -11.285 | -11.311 | 339 | -1691 | -2202 | 282 |  | 6858 | Нарушение формы кольцевого шва | GWAN |  | 11:10 | 05:43 | 16:20 | 0 | 3840 |  | EXT | Нарушение формы кольцевого шва |  | (c)
75778.288 | 7.003 | 6.974 | -4.282 | -4.311 | -1640 | -1576 | -1548 | 591 | 4259 | 6858 |  | CORR | GENE | 05:51 | 06:01 | 06:06 | 52 | 183 | 10 | EXT |  | 0.89 | (c)
75778.455 | 7.17 | 7.103 | -4.115 | -4.182 | -1543 | -1336 | -1419 | 687 | 4109 | 6858 |  | CORR | GENE | 06:06 | 06:40 | 06:26 | 73 | 249 | 21 | EXT |  | 0.89 | (c)
75779.569 | 8.284 | 8.223 | -3.001 | -3.062 | -2208 | -2200 | -2196 | 22 | 2836 | 6858 |  | CORR | AXGR | 04:19 | 04:20 | 04:21 | 226 | 24 | 19 | EXT |  | 0.93 | (c)
75781.375 | 10.09 | 10.066 | -1.195 | -1.219 | -1979 | -1834 | -1860 | 251 | 1176 | 6858 |  | CORR | CIGR | 04:56 | 05:20 | 05:15 | 43 | 238 | 27 | EXT |  | 0.89 | (c)
75783.107 | 0.537 | 0.476 | -10.093 | -10.154 | -1846 | -1808 | -1698 | 385 | 476 | 6859 |  | CORR | GENE | 04:18 | 04:24 | 04:42 | 77 | 296 | 11 | EXT |  | 0.89 | (c)
75783.27 | 0.7 | 0.697 | -9.93 | -9.933 | -1963 | -1934 | -1937 | 267 | 697 | 6859 |  | CORR | CIGR | 03:59 | 04:04 | 04:03 | 20 | 52 | 10 | EXT |  | 0.89 | (c)
75785.943 | 3.373 | 2.711 | -7.257 | -7.919 | -2200 | -2167 | -2172 | 30 | 2711 | 6859 |  | CORR | GENE | 03:21 | 03:26 | 03:25 | 977 | 57 | 10 | EXT |  | 0.96 | (c)
75787.734 | 5.164 | 5.15 | -5.466 | -5.48 | -2010 | -1898 | -1903 | 220 | 5150 | 6859 |  | CORR | GENE | 03:51 | 04:10 | 04:09 | 69 | 214 | 30 | EXT |  | 0.9 | (c)
75790.349 | 7.779 | 7.638 | -2.851 | -2.992 | -1620 | -1573 | -1592 | 610 | 2542 | 6859 |  | CORR | GENE | 04:54 | 05:02 | 04:59 | 450 | 57 | 10 | EXT |  | 0.93 | (c)
75804.15 | 0 | -0.025 | -11.37 | -11.395 | -778 | -578 | 1130 | 778 |  | 6861 | Нарушение формы кольцевого шва | GWAN |  | 10:45 | 11:18 | 15:53 | 0 | 3815 |  | EXT | Нарушение формы кольцевого шва |  | (c)
75808.952 | 4.802 | 4.785 | -6.568 | -6.585 | 1585 | 1706 | 1693 | 430 | 4785 | 6861 |  | CORR | CIGR | 05:07 | 05:26 | 05:24 | 37 | 216 | 10 | EXT |  | 0.89 | (c)
75826.9 | 0 | -0.017 | -11.465 | -11.482 | 383 | 501 | 1918 | 383 |  | 6863 | Нарушение формы кольцевого шва | GWAN |  | 10:47 | 11:06 | 14:54 | 0 | 3069 |  | EXT | Нарушение формы кольцевого шва |  | (c)
75838.365 | 0 | -0.05 | -11.315 | -11.365 | -937 | -414 | 1280 | 937 |  | 6864 | Нарушение формы кольцевого шва | GWAN |  | 09:46 | 11:11 | 15:44 | 0 | 4435 |  | EXT | Нарушение формы кольцевого шва |  | (c)
75846.739 | 8.374 | 8.366 | -2.941 | -2.949 | 1686 | 1731 | 1768 | 380 | 2869 | 6864 |  | CORR | GENE | 04:50 | 04:57 | 05:03 | 80 | 165 | 11 | EXT |  | 0.89 | (c)
75851.498 | 1.818 | 1.756 | -9.297 | -9.359 | -1388 | -1368 | -1373 | 1358 | 1756 | 6865 |  | CORR | AXGR | 04:35 | 04:38 | 04:37 | 111 | 30 | 10 | EXT |  | 0.89 | (c)
75860.795 | 0 | -0.025 | -11.535 | -11.56 | -99 | 130 | 1299 | 0 |  | 6866 | Нарушение формы кольцевого шва | GWAN |  | 10:34 | 11:11 | 14:19 | 0 | 2795 |  | EXT | Нарушение формы кольцевого шва |  | (c)
75870.987 | 10.192 | 10.162 | -1.343 | -1.373 | -1855 | -1713 | -1723 | 1590 | 1324 | 6866 |  | CORR | GENE | 05:50 | 06:13 | 06:12 | 49 | 265 | 11 | EXT |  | 0.89 | (c)
75934.734 | 6.454 | 6.412 | -4.511 | -4.553 | 370 | 458 | 503 | 370 | 4506 | 6872 |  | CORR | CIGR | 04:60 | 05:14 | 05:21 | 47 | 267 | 10 | EXT |  | 0.89 | (c)
75961.06 | 0 | -0.011 | -11.055 | -11.066 | -609 | -26 | 1591 | 0 |  | 6875 | Нарушение формы кольцевого шва | GWAN |  | 03:54 | 05:28 | 09:49 | 0 | 4400 |  | EXT | Нарушение формы кольцевого шва |  | (c)
76023.068 | 6.103 | 6.078 | -4.987 | -5.012 | -555 | -433 | -421 | 287 | 3661 | 6880 |  | GOUG | GENE | 08:19 | 08:39 | 08:41 | 1351 | 269 | 12 | EXT | Зона задиров. |  | (c)
76028.055 | 0 | -0.016 | -11.42 | -11.436 | 1210 | 1923 | -1282 | 0 |  | 6881 | Нарушение формы кольцевого шва | GWAN |  | 03:28 | 05:23 | 08:46 | 0 | 3938 |  | EXT | Нарушение формы кольцевого шва |  | (c)
76067.273 | 5.248 | 5.134 | -5.897 | -6.011 | -897 | -855 | -864 | 831 | 5134 | 6884 |  | CORR | GENE | 04:16 | 04:23 | 04:22 | 267 | 66 | 10 | EXT |  | 0.91 | (c)
76067.962 | 5.937 | 5.775 | -5.208 | -5.37 | -751 | -666 | -588 | 426 | 5202 | 6884 |  | CORR | GENE | 04:40 | 04:53 | 05:06 | 168 | 325 | 10 | EXT |  | 0.9 | (c)
76082.147 | 8.977 | 8.896 | -1.953 | -2.034 | 2219 | -2182 | -2175 | 2109 | 1889 | 6885 |  | CORR | GENE | 06:16 | 06:25 | 06:26 | 145 | 133 | 11 | EXT |  | 0.9 | (c)
76093.51 | 9.41 | 9.354 | -1.985 | -2.041 | 2163 | 2193 | 2178 | 38 | 1902 | 6886 |  | CORR | AXGR | 06:59 | 07:03 | 07:01 | 139 | 30 | 10 | EXT |  | 0.9 | (c)
76095.495 | 0 | -0.016 | -11.185 | -11.201 | 435 | -1959 | -2122 | 0 |  | 6887 | Нарушение формы кольцевого шва | GWAN |  | 00:21 | 05:55 | 05:28 | 0 | 3808 |  | EXT | Нарушение формы кольцевого шва |  | (c)
76097.647 | 2.152 | 2.146 | -9.033 | -9.039 | -1900 | -1741 | -1804 | 331 | 2146 | 6887 |  | CORR | CIGR | 06:04 | 06:30 | 06:20 | 40 | 191 | 10 | EXT |  | 0.89 | (c)
76097.984 | 2.489 | 2.479 | -8.696 | -8.706 | -1874 | -1684 | -1739 | 357 | 2479 | 6887 |  | CORR | CIGR | 06:08 | 06:39 | 06:30 | 30 | 270 | 15 | EXT |  | 0.89 | (c)
76106.68 | 0 | -0.026 | -11.56 | -11.586 | 534 | 1522 | 1226 | 311 |  | 6888 | Нарушение формы кольцевого шва | GWAN |  | 00:51 | 03:30 | 02:43 | 0 | 1386 |  | EXT | Нарушение формы кольцевого шва |  | (c)
76111.265 | 4.585 | 4.55 | -6.975 | -7.01 | -911 | -894 | -877 | 843 | 4550 | 6888 |  | DENT | GENE | 08:58 | 09:00 | 09:03 | 87 | 68 | 0.5 | N/A | Глубина вмятины: 7 мм (0,5%). Линейка: 9 см в (455 см; 09:00 ч:мин) |  | (c)
76125.526 | 7.286 | 7.237 | -3.929 | -3.978 | -2156 | -1867 | -1945 | 74 | 3903 | 6889 |  | CORR | GENE | 05:13 | 06:00 | 05:48 | 75 | 423 | 10 | EXT |  | 0.89 | (c)
76127.987 | 9.747 | 9.703 | -1.468 | -1.512 | -2177 | -1657 | -1774 | 54 | 1371 | 6889 |  | CORR | GENE | 05:10 | 06:34 | 06:15 | 141 | 806 | 10 | EXT |  | 0.9 | (c)
76132.578 | 3.123 | 3.068 | -8.272 | -8.327 | 1924 | 2049 | 2058 | 39 | 3068 | 6890 |  | CORR | GENE | 06:16 | 06:36 | 06:38 | 81 | 267 | 12 | EXT |  | 0.89 | (c)
76140.85 | 0 | 0 | -11.55 | -11.55 | 1217 | -2136 | 2107 | 0 | 0 | 6891 | Смещение кромок | GWAN |  | 04:13 | 07:12 | 06:36 | 0 | 1779 | 19 | EXT | Смещение кромок Наружу Величина смещения - 3 мм. |  | (c)
76140.85 | 0 | 0 | -11.55 | -11.55 | -813 | -591 | -509 | 205 | 0 | 6891 | Смещение кромок | GWAN |  | 10:45 | 11:21 | 11:34 | 0 | 608 | 22 | EXT | Смещение кромок Наружу Величина смещения - 3.4 мм. |  | (c)
76169.797 | 6.097 | 6.009 | -4.913 | -5.001 | 137 | 141 | 156 | 137 | 4833 | 6893 |  | CORR | AXGR | 01:25 | 01:26 | 01:28 | 168 | 38 | 11 | EXT | Аномалия находится на упругопластическом изгибе: R=564 D, максимальное растяжение на 6.4 час. | 0.9 | (c)
76197.235 | 0 | -0.015 | -11.165 | -11.18 | -2158 | 739 | -558 | 0 |  | 6896 | Нарушение формы кольцевого шва | GWAN |  | 03:29 | 11:17 | 07:48 | 0 | 3200 |  | EXT | Нарушение формы кольцевого шва Аномалия находится на упругопластическом изгибе: R=816 D, максимальное растяжение на 6.6 час. |  | (c)
76231.42 | 0 | -0.016 | -11.615 | -11.631 | -44 | 310 | 1892 | 0 |  | 6899 | Нарушение формы кольцевого шва | GWAN |  | 02:48 | 03:45 | 08:00 | 0 | 3870 |  | EXT | Нарушение формы кольцевого шва |  | (c)
76243.108 | 0.073 | 0.062 | -11.337 | -11.348 | -938 | -737 | -724 | 510 | 62 | 6900 |  | CORR | CIGR | 06:49 | 07:21 | 07:23 | 38 | 428 | 14 | EXT |  | 0.89 | (c)
76243.112 | 0.077 | 0.061 | -11.333 | -11.349 | -2200 | -2091 | -2020 | 1841 | 61 | 6900 |  | CORR | GENE | 03:25 | 03:43 | 03:54 | 68 | 359 | 12 | EXT |  | 0.89 | (c)
76262.664 | 8.219 | 8.199 | -3.121 | -3.141 | 1958 | 2012 | 2057 | 75 | 3108 | 6901 |  | CORR | CIGR | 03:37 | 03:46 | 03:53 | 33 | 197 | 14 | EXT |  | 0.89 | (c)
76263.361 | 8.916 | 8.704 | -2.424 | -2.636 | 1968 | -2108 | -1759 | 0 | 2400 | 6901 |  | CORR | GENE | 03:39 | 04:41 | 05:37 | 236 | 1468 | 10 | EXT |  | 0.91 | (c)
76265.785 | 0 | -0.013 | -11.09 | -11.103 | 843 | 1686 | -1417 | 0 |  | 6902 | Нарушение формы кольцевого шва | GWAN |  | 03:19 | 05:35 | 09:14 | 0 | 4400 |  | EXT | Нарушение формы кольцевого шва |  | (c)
76299.72 | 0 | -0.021 | -11.45 | -11.471 | -703 | 1785 | 1118 | 0 |  | 6905 | Нарушение формы кольцевого шва | GWAN |  | 01:04 | 07:46 | 05:58 | 0 | 3642 |  | EXT | Нарушение формы кольцевого шва |  | (c)
76319.728 | 8.558 | 8.543 | -2.592 | -2.607 | 1012 | 1574 | 1337 | 568 | 2426 | 6906 |  | CORR | GENE | 03:57 | 05:27 | 04:49 | 181 | 651 | 12 | EXT |  | 0.91 | (c)
76333.61 | 11.29 | 11.263 | -0.04 | -0.067 | -1961 | -1909 | -1872 | 269 | 30 | 6907 |  | CORR | CIGR | 09:13 | 09:22 | 09:28 | 37 | 178 | 11 | EXT |  | 0.89 | (c)
76333.62 | 11.3 | 11.274 | -0.03 | -0.056 | 1848 | 1923 | 1950 | 178 | 17 | 6907 |  | CORR | CIGR | 07:28 | 07:40 | 07:45 | 39 | 205 | 12 | EXT |  | 0.89 | (c)
76367.47 | 0 | -0.013 | -11.24 | -11.253 | -436 | -1482 | 1362 | 0 |  | 6911 | Нарушение формы кольцевого шва | GWAN |  | 00:05 | 09:16 | 04:55 | 0 | 3596 |  | EXT | Нарушение формы кольцевого шва |  | (c)
76404.504 | 3.719 | 3.668 | -7.401 | -7.452 | -1197 | -1074 | -999 | 802 | 3668 | 6914 |  | CORR | GENE | 06:43 | 07:03 | 07:15 | 71 | 396 | 11 | EXT |  | 0.89 | (c)
76413.9 | 1.995 | 1.958 | -8.84 | -8.877 | 1492 | 1940 | 1785 | 153 | 1958 | 6915 |  | CORR | GENE | 06:02 | 07:14 | 06:49 | 81 | 586 | 14 | EXT |  | 0.89 | (c)
76416.937 | 5.032 | 4.965 | -5.803 | -5.87 | 1326 | 1546 | 1600 | 356 | 4965 | 6915 |  | CORR | GENE | 05:35 | 06:11 | 06:19 | 95 | 548 | 11 | EXT |  | 0.89 | (c)
76417.226 | 5.321 | 5.283 | -5.514 | -5.552 | 1322 | 1443 | 1453 | 648 | 5283 | 6915 |  | CORR | GENE | 05:34 | 05:54 | 05:55 | 60 | 261 | 13 | EXT |  | 0.89 | (c)
76417.83 | 5.925 | 5.906 | -4.91 | -4.929 | 1495 | 1579 | 1651 | 423 | 4862 | 6915 |  | CORR | GENE | 06:02 | 06:16 | 06:28 | 67 | 313 | 10 | EXT |  | 0.89 | (c)
76431.217 | 8.477 | 8.457 | -2.908 | -2.928 | 1632 | 1692 | 1711 | 440 | 2896 | 6916 |  | CORR | CIGR | 04:59 | 05:09 | 05:12 | 32 | 158 | 10 | EXT |  | 0.89 | (c)
76431.456 | 8.716 | 8.67 | -2.669 | -2.715 | 2116 | 2126 | 2124 | 98 | 2609 | 6916 |  | CORR | AXGR | 06:17 | 06:19 | 06:18 | 106 | 17 | 12 | EXT |  | 0.89 | (c)
76434.125 | 0 | -0.022 | -11.33 | -11.352 | -578 | 320 | 1231 | 0 |  | 6917 | Нарушение формы кольцевого шва | GWAN |  | 09:27 | 11:51 | 14:19 | 0 | 3617 |  | EXT | Нарушение формы кольцевого шва |  | (c)
76434.78 | 0.655 | 0.625 | -10.675 | -10.705 | -1380 | -1324 | -1276 | 851 | 625 | 6917 |  | CORR | GENE | 07:17 | 07:26 | 07:34 | 52 | 207 | 13 | EXT |  | 0.89 | (c)
76444.125 | 10 | 9.943 | -1.33 | -1.387 | -2103 | -2025 | -1978 | 127 | 1329 | 6917 |  | CORR | GENE | 05:20 | 05:33 | 05:41 | 58 | 251 | 10 | EXT |  | 0.89 | (c)
76444.485 | 10.36 | 10.326 | -0.97 | -1.004 | -1982 | -1927 | -1914 | 248 | 967 | 6917 |  | CORR | CIGR | 05:40 | 05:49 | 05:51 | 37 | 136 | 13 | EXT |  | 0.89 | (c)
76455.279 | 9.824 | 9.805 | -1.116 | -1.135 | -1059 | -787 | -871 | 684 | 1101 | 6918 |  | CORR | CIGR | 07:23 | 08:07 | 07:53 | 34 | 375 | 12 | EXT |  | 0.89 | (c)
76455.665 | 10.21 | 10.196 | -0.73 | -0.744 | 1943 | -2181 | 2151 | 0 | 672 | 6918 |  | CORR | GENE | 03:27 | 04:22 | 04:01 | 72 | 416 | 10 | EXT |  | 0.89 | (c)
76458.485 | 2.09 | 2.063 | -8.815 | -8.842 | -1849 | -1789 | -1779 | 381 | 2063 | 6919 |  | CORR | CIGR | 04:08 | 04:17 | 04:19 | 40 | 141 | 11 | EXT |  | 0.89 | (c)
76461.513 | 5.118 | 5.105 | -5.787 | -5.8 | -798 | -694 | -746 | 694 | 5105 | 6919 |  | CORR | CIGR | 06:57 | 07:14 | 07:06 | 30 | 104 | 11 | EXT |  | 0.89 | (c)
76461.678 | 5.283 | 5.265 | -5.622 | -5.64 | -1119 | -700 | -860 | 602 | 5265 | 6919 |  | CORR | GENE | 06:06 | 07:13 | 06:47 | 104 | 517 | 10 | EXT |  | 0.89 | (c)
76463.206 | 6.811 | 6.789 | -4.094 | -4.116 | -814 | -735 | -761 | 709 | 4076 | 6919 |  | CORR | CIGR | 06:55 | 07:08 | 07:03 | 40 | 105 | 12 | EXT |  | 0.89 | (c)
76463.337 | 6.942 | 6.888 | -3.963 | -4.017 | -1652 | -1451 | -1395 | 579 | 3935 | 6919 |  | CORR | GENE | 04:40 | 05:12 | 05:21 | 82 | 513 | 12 | EXT |  | 0.89 | (c)
76467.3 | 0 | -0.018 | -11.105 | -11.123 | -499 | 2224 | 1156 | 0 |  | 6920 | Нарушение формы кольцевого шва | GWAN |  | 00:33 | 07:53 | 05:00 | 0 | 3310 |  | EXT | Нарушение формы кольцевого шва |  | (c)
76475.846 | 8.546 | 8.504 | -2.559 | -2.601 | 1724 | 1917 | 1890 | 175 | 2536 | 6920 |  | CORR | GENE | 06:32 | 07:03 | 06:59 | 65 | 331 | 10 | EXT |  | 0.89 | (c)
76476.167 | 8.867 | 8.835 | -2.238 | -2.27 | 2064 | 2142 | 2175 | 0 | 2227 | 6920 |  | CORR | CIGR | 07:27 | 07:40 | 07:45 | 43 | 222 | 14 | EXT |  | 0.89 | (c)
76480.753 | 2.348 | 2.273 | -8.617 | -8.692 | -1666 | -1611 | -1435 | 1204 | 2273 | 6921 |  | CORR | GENE | 05:34 | 05:43 | 06:11 | 207 | 462 | 11 | EXT |  | 0.91 | (c)
76481.558 | 3.153 | 3.142 | -7.812 | -7.823 | -1428 | -1358 | -1362 | 1295 | 3142 | 6921 |  | CORR | CIGR | 06:13 | 06:24 | 06:23 | 47 | 133 | 13 | EXT |  | 0.89 | (c)
76481.794 | 3.389 | 3.372 | -7.576 | -7.593 | -1222 | -1149 | -1149 | 1075 | 3372 | 6921 |  | CORR | CIGR | 06:46 | 06:58 | 06:58 | 17 | 147 | 19 | EXT |  | 0.89 | (c)
76481.855 | 3.45 | 3.337 | -7.515 | -7.628 | -1352 | -1328 | -1325 | 1298 | 3337 | 6921 |  | CORR | GENE | 06:25 | 06:29 | 06:29 | 300 | 54 | 13 | EXT |  | 0.93 | (c)
76481.883 | 3.478 | 3.353 | -7.487 | -7.612 | -1407 | -1407 | -1394 | 1381 | 3353 | 6921 |  | CORR | AXGR | 06:16 | 06:16 | 06:18 | 165 | 26 | 10 | EXT |  | 0.9 | (c)
76482.457 | 4.052 | 4.044 | -6.913 | -6.921 | -1373 | -1326 | -1317 | 1262 | 4044 | 6921 |  | CORR | CIGR | 06:22 | 06:29 | 06:30 | 19 | 111 | 11 | EXT |  | 0.89 | (c)
76490.287 | 0.917 | 0.823 | -10.248 | -10.342 | -502 | -369 | -400 | 298 | 823 | 6922 |  | CORR | GENE | 05:48 | 06:10 | 06:05 | 111 | 205 | 12 | EXT |  | 0.89 | (c)
76490.494 | 1.124 | 1.009 | -10.041 | -10.156 | -397 | -341 | -353 | 309 | 1009 | 6922 |  | CORR | GENE | 06:06 | 06:15 | 06:13 | 293 | 88 | 14 | EXT |  | 0.93 | (c)
76490.917 | 1.547 | 1.518 | -9.618 | -9.647 | -569 | -378 | -423 | 278 | 1518 | 6922 |  | CORR | GENE | 05:38 | 06:08 | 06:01 | 55 | 291 | 10 | EXT |  | 0.89 | (c)
76511.96 | 0 | -0.005 | -11.445 | -11.45 | -231 | 1320 | 1001 | 0 |  | 6924 | Нарушение формы кольцевого шва | GWAN |  | 02:41 | 06:51 | 05:60 | 0 | 2465 |  | EXT | Нарушение формы кольцевого шва |  | (c)
76535.957 | 1.597 | 1.588 | -7.253 | -7.262 | 2178 | -2203 | -2210 | 2137 | 1588 | 6926 |  | CORR | CIGR | 04:19 | 04:31 | 04:30 | 25 | 146 | 14 | EXT |  | 0.89 | (c)
76567.211 | 1.991 | 1.98 | -9.219 | -9.23 | -1293 | -1248 | -1258 | 1224 | 1980 | 6929 |  | CORR | CIGR | 03:38 | 03:45 | 03:44 | 25 | 69 | 10 | EXT |  | 0.89 | (c)
76567.221 | 2.001 | 1.989 | -9.209 | -9.221 | -690 | -223 | -446 | 202 | 1989 | 6929 |  | CORR | CIGR | 05:15 | 06:31 | 05:55 | 35 | 488 | 14 | EXT |  | 0.89 | (c)
76567.243 | 2.023 | 2.013 | -9.187 | -9.197 | -19 | 39 | 47 | 0 | 2013 | 6929 |  | CORR | CIGR | 07:04 | 07:13 | 07:14 | 30 | 132 | 13 | EXT |  | 0.89 | (c)
76568.633 | 3.413 | 3.317 | -7.797 | -7.893 | -635 | -601 | -612 | 590 | 3317 | 6929 |  | CORR | AXGR | 05:24 | 05:30 | 05:28 | 153 | 45 | 10 | EXT |  | 0.9 | (c)
76570.714 | 5.494 | 5.136 | -5.716 | -6.074 | -1216 | -1061 | -944 | 673 | 5136 | 6929 |  | ARTD | GENE | 03:50 | 04:15 | 04:34 | 566 | 542 |  | EXT | Вышлифовка глубиной 28%. |  | (c)
76571.21 | 5.99 | 5.968 | -5.22 | -5.242 | -684 | -572 | -578 | 473 | 5187 | 6929 |  | CORR | CIGR | 05:16 | 05:34 | 05:33 | 55 | 211 | 13 | EXT |  | 0.89 | (c)
76571.661 | 6.441 | 6.379 | -4.769 | -4.831 | -735 | -656 | -611 | 487 | 4758 | 6929 |  | CORR | GENE | 05:08 | 05:21 | 05:28 | 73 | 248 | 15 | EXT |  | 0.89 | (c)
76577.582 | 1.152 | 1.119 | -10.238 | -10.271 | -1469 | -1449 | -1454 | 1439 | 1119 | 6930 |  | CORR | AXGR | 07:01 | 07:04 | 07:03 | 131 | 30 | 13 | EXT |  | 0.9 | (c)
76577.832 | 1.402 | 1.385 | -9.988 | -10.005 | 1720 | 1797 | 1803 | 1720 | 1385 | 6930 |  | CORR | CIGR | 03:35 | 03:48 | 03:49 | 40 | 166 | 13 | EXT |  | 0.89 | (c)
76577.988 | 1.558 | 1.53 | -9.832 | -9.86 | -1488 | -1365 | -1397 | 1305 | 1530 | 6930 |  | CORR | CIGR | 06:58 | 07:18 | 07:12 | 50 | 183 | 14 | EXT |  | 0.89 | (c)
76578.01 | 1.58 | 1.56 | -9.81 | -9.83 | 1300 | 1396 | 1500 | 1300 | 1560 | 6930 |  | CORR | GENE | 02:28 | 02:43 | 03:00 | 100 | 401 | 12 | EXT |  | 0.89 | (c)
76582.419 | 5.989 | 5.976 | -5.401 | -5.414 | -247 | -200 | -204 | 160 | 5383 | 6930 |  | CORR | CIGR | 10:18 | 10:26 | 10:25 | 31 | 87 | 10 | EXT |  | 0.89 | (c)
76583.351 | 6.921 | 6.902 | -4.469 | -4.488 | 1505 | 1580 | 1571 | 1505 | 4460 | 6930 |  | CORR | CIGR | 03:01 | 03:13 | 03:11 | 28 | 133 | 11 | EXT |  | 0.89 | (c)
76596.136 | 8.316 | 8.276 | -3.034 | -3.074 | 308 | 461 | 489 | 308 | 3006 | 6931 |  | CORR | GENE | 10:17 | 10:42 | 10:46 | 68 | 362 | 12 | EXT |  | 0.89 | (c)
76611.544 | 0.819 | 0.809 | -10.726 | -10.736 | 1218 | 1303 | 1282 | 1218 | 809 | 6933 |  | CORR | CIGR | 10:53 | 11:06 | 11:03 | 38 | 128 | 11 | EXT |  | 0.89 | (c)
76614.315 | 3.59 | 3.556 | -7.955 | -7.989 | -194 | 245 | 163 | 0 | 3556 | 6933 |  | CORR | CIGR | 07:05 | 08:15 | 08:02 | 34 | 714 | 14 | EXT |  | 0.89 | (c)
76614.406 | 3.681 | 3.667 | -7.864 | -7.878 | 1331 | 1379 | 1392 | 1331 | 3667 | 6933 |  | CORR | CIGR | 11:11 | 11:18 | 11:21 | 37 | 122 | 11 | EXT |  | 0.89 | (c)
76623.324 | 1.054 | 1.031 | -9.406 | -9.429 | -115 | -23 | -46 | 0 | 1031 | 6934 |  | CORR | CIGR | 02:50 | 03:05 | 03:01 | 31 | 139 | 12 | EXT |  | 0.89 | (c)
76623.462 | 1.192 | 1.167 | -9.268 | -9.293 | 416 | 481 | 483 | 416 | 1167 | 6934 |  | CORR | CIGR | 04:16 | 04:26 | 04:27 | 30 | 134 | 10 | EXT |  | 0.89 | (c)
76623.467 | 1.197 | 1.165 | -9.263 | -9.295 | -98 | -19 | 59 | 0 | 1165 | 6934 |  | CORR | CIGR | 02:53 | 03:06 | 03:18 | 35 | 314 | 14 | EXT |  | 0.89 | (c)
76718.301 | 5.641 | 5.616 | -5.969 | -5.994 | -2183 | -2089 | -2044 | 1904 | 5616 | 6942 |  | CORR | CIGR | 08:50 | 09:05 | 09:12 | 48 | 278 | 10 | EXT |  | 0.89 | (c)
76749.151 | 1.806 | 1.76 | -9.809 | -9.855 | -345 | -146 | -161 | 0 | 1760 | 6945 |  | CORR | CIGR | 02:57 | 03:29 | 03:27 | 56 | 369 | 11 | EXT |  | 0.89 | (c)
76749.156 | 1.811 | 1.753 | -9.804 | -9.862 | 1553 | 1931 | 2059 | 1553 | 1753 | 6945 |  | CORR | GENE | 08:04 | 09:05 | 09:25 | 73 | 1013 | 14 | EXT |  | 0.89 | (c)
76750.326 | 2.981 | 2.966 | -8.634 | -8.649 | -210 | -155 | -128 | 46 | 2966 | 6945 |  | CORR | CIGR | 03:19 | 03:28 | 03:32 | 38 | 164 | 10 | EXT |  | 0.89 | (c)
76753.459 | 6.114 | 6.09 | -5.501 | -5.525 | 2189 | -2140 | -2039 | 1805 | 5439 | 6945 |  | CORR | GENE | 09:46 | 10:08 | 10:24 | 86 | 467 | 11 | EXT |  | 0.89 | (c)
76755.826 | 8.481 | 8.453 | -3.134 | -3.162 | 2196 | -2138 | -2138 | 2011 | 3106 | 6945 |  | CORR | CIGR | 09:47 | 10:08 | 10:08 | 56 | 254 | 10 | EXT |  | 0.89 | (c)
76756.763 | 9.418 | 9.398 | -2.197 | -2.217 | 1687 | 1991 | 1931 | 1687 | 2144 | 6945 |  | CORR | GENE | 08:25 | 09:14 | 09:05 | 73 | 488 | 12 | EXT |  | 0.89 | (c)
76760.147 | 1.187 | 1.154 | -10.143 | -10.176 | 1638 | 1784 | 1830 | 1638 | 1154 | 6946 |  | CORR | CIGR | 03:29 | 03:52 | 03:60 | 51 | 384 | 12 | EXT |  | 0.89 | (c)
76793.335 | 0.495 | 0.435 | -10.84 | -10.9 | -969 | -623 | -662 | 355 | 435 | 6949 |  | CORR | GENE | 08:51 | 09:46 | 09:40 | 99 | 614 | 11 | EXT |  | 0.89 | (c)
76809.174 | 4.999 | 4.969 | -5.741 | -5.771 | -125 | 161 | 79 | 0 | 4969 | 6950 |  | CORR | GENE | 09:41 | 10:27 | 10:14 | 60 | 407 | 11 | EXT |  | 0.89 | (c)
76809.858 | 5.683 | 5.602 | -5.057 | -5.138 | 2098 | 2129 | 2131 | 2098 | 4979 | 6950 |  | CORR | GENE | 03:40 | 03:45 | 03:45 | 159 | 65 | 12 | EXT |  | 0.9 | (c)
76813.997 | 9.822 | 9.792 | -0.918 | -0.948 | 1675 | 1797 | 1827 | 1675 | 875 | 6950 |  | CORR | GENE | 02:32 | 02:51 | 02:56 | 73 | 304 | 11 | EXT |  | 0.89 | (c)
76814.502 | 10.327 | 10.173 | -0.413 | -0.567 | 2066 | 2117 | 2109 | 2066 | 179 | 6950 |  | CORR | GENE | 03:35 | 03:43 | 03:42 | 388 | 85 | 10 | EXT |  | 0.93 | (c)
76818.715 | 3.8 | 3.775 | -7.28 | -7.305 | 1057 | 1227 | 1196 | 1057 | 3775 | 6951 |  | CORR | CIGR | 04:08 | 04:35 | 04:31 | 44 | 278 | 10 | EXT |  | 0.89 | (c)
76822.852 | 7.937 | 7.915 | -3.143 | -3.165 | -1943 | -1748 | -1739 | 1534 | 3116 | 6951 |  | CORR | CIGR | 08:04 | 08:35 | 08:37 | 49 | 409 | 10 | EXT |  | 0.89 | (c)
76823.44 | 8.525 | 8.426 | -2.555 | -2.654 | 704 | 950 | 1069 | 704 | 2512 | 6951 |  | CORR | GENE | 03:11 | 03:51 | 04:10 | 142 | 729 | 11 | EXT |  | 0.9 | (c)
76824.681 | 9.766 | 9.703 | -1.314 | -1.377 | 14 | 248 | 211 | 14 | 1248 | 6951 |  | CORR | GENE | 01:20 | 01:58 | 01:52 | 129 | 395 | 10 | EXT |  | 0.9 | (c)
76825.049 | 10.134 | 9.42 | -0.946 | -1.66 | 414 | 485 | 472 | 414 | 631 | 6951 |  | CORR | GENE | 02:24 | 02:36 | 02:34 | 1029 | 117 | 13 | EXT |  | 0.98 | (c)
76826.065 | 0.07 | 0.047 | -10.625 | -10.648 | -217 | -68 | -24 | 0 | 47 | 6952 |  | CORR | GENE | 07:37 | 08:01 | 08:08 | 69 | 386 | 13 | EXT |  | 0.89 | (c)
76828.892 | 2.897 | 2.838 | -7.798 | -7.857 | -1129 | -1028 | -1038 | 948 | 2838 | 6952 |  | CORR | GENE | 05:10 | 05:26 | 05:24 | 62 | 181 | 10 | EXT |  | 0.89 | (c)
76832.809 | 6.814 | 6.763 | -3.881 | -3.932 | -2163 | -1991 | -1954 | 1746 | 3871 | 6952 |  | CORR | GENE | 02:23 | 02:51 | 02:56 | 61 | 417 | 10 | EXT |  | 0.89 | (c)
76833.287 | 7.292 | 7.272 | -3.403 | -3.423 | 414 | 539 | 507 | 414 | 3365 | 6952 |  | CORR | GENE | 09:19 | 09:39 | 09:34 | 58 | 186 | 11 | EXT |  | 0.89 | (c)
76835.312 | 9.317 | 9.164 | -1.378 | -1.531 | -2035 | -1936 | -1851 | 1667 | 1353 | 6952 |  | CORR | GENE | 02:43 | 02:59 | 03:13 | 178 | 369 | 10 | EXT |  | 0.9 | (c)
76836.665 | 10.67 | 10.588 | -0.025 | -0.107 | -2134 | -1672 | -1816 | 1498 | 25 | 6952 |  | CORR | GENE | 02:28 | 03:42 | 03:19 | 82 | 636 | 14 | EXT |  | 0.89 | (c)
76836.69 | 0 | -0.015 | -11.395 | -11.41 | -519 | -2130 | 1165 | 0 |  | 6953 | Нарушение формы кольцевого шва | GWAN |  | 02:07 | 09:47 | 06:38 | 0 | 3368 |  | EXT | Нарушение формы кольцевого шва |  | (c)
76842.43 | 5.74 | 5.717 | -5.655 | -5.678 | 2179 | -2084 | -2134 | 1985 | 5630 | 6953 |  | CORR | CIGR | 09:22 | 09:54 | 09:46 | 48 | 297 | 10 | EXT |  | 0.89 | (c)
76847.457 | 10.767 | 10.68 | -0.628 | -0.715 | 1674 | 2175 | 2109 | 1674 | 587 | 6953 |  | CORR | GENE | 08:00 | 09:21 | 09:11 | 128 | 870 | 14 | EXT |  | 0.9 | (c)
76848.085 | 0 | -0.055 | -11.35 | -11.405 | 995 | 1251 | 1391 | 995 |  | 6954 | Нарушение формы кольцевого шва | GWAN |  | 08:38 | 09:20 | 09:42 | 0 | 793 |  | EXT | Нарушение формы кольцевого шва |  | (c)
76852.391 | 4.306 | 4.265 | -7.044 | -7.085 | -1046 | -855 | -816 | 587 | 4265 | 6954 |  | CORR | GENE | 03:09 | 03:40 | 03:46 | 57 | 459 | 12 | EXT |  | 0.89 | (c)
76854.258 | 6.173 | 6.156 | -5.177 | -5.194 | 722 | 790 | 804 | 722 | 5161 | 6954 |  | CORR | CIGR | 07:54 | 08:05 | 08:08 | 33 | 165 | 12 | EXT |  | 0.89 | (c)
76855.107 | 7.022 | 6.992 | -4.328 | -4.358 | 745 | 891 | 854 | 745 | 4298 | 6954 |  | CORR | GENE | 07:58 | 08:22 | 08:16 | 60 | 218 | 10 | EXT |  | 0.89 | (c)
76859.435 | 0 | -0.03 | -11.31 | -11.34 | 934 | -1329 | -1318 | 891 |  | 6955 | Нарушение формы кольцевого шва | GWAN |  | 06:03 | 11:58 | 11:60 | 0 | 4418 |  | EXT | Нарушение формы кольцевого шва |  | (c)
76867.565 | 8.13 | 8.104 | -3.18 | -3.206 | 403 | 550 | 540 | 403 | 3152 | 6955 |  | CORR | CIGR | 04:38 | 05:01 | 04:60 | 54 | 275 | 10 | EXT |  | 0.89 | (c)
76882.16 | 0 | -0.037 | -11.295 | -11.332 | 699 | -850 | -1945 | 129 |  | 6957 | Нарушение формы кольцевого шва | GWAN |  | 06:42 | 02:32 | 11:35 | 0 | 3633 |  | EXT | Нарушение формы кольцевого шва |  | (c)
76892.928 | 10.768 | 10.745 | -0.527 | -0.55 | -945 | -855 | -812 | 680 | 494 | 6957 |  | CORR | CIGR | 02:16 | 02:31 | 02:38 | 56 | 265 | 12 | EXT |  | 0.89 | (c)
76900.058 | 6.603 | 6.545 | -4.222 | -4.28 | -805 | -540 | -494 | 184 | 4203 | 6958 |  | CORR | GENE | 02:53 | 03:36 | 03:43 | 77 | 621 | 14 | EXT |  | 0.89 | (c)
76903.981 | 10.526 | 10.512 | -0.299 | -0.313 | -1039 | -996 | -976 | 913 | 283 | 6958 |  | CORR | CIGR | 02:15 | 02:22 | 02:26 | 30 | 126 | 10 | EXT |  | 0.89 | (c)
76905.737 | 1.457 | 0.621 | -9.143 | -9.979 | 1702 | 1720 | 1715 | 1702 | 621 | 6959 |  | CORR | AXGR | 03:25 | 03:28 | 03:27 | 1162 | 25 | 13 | EXT |  | 0.99 | (c)
76908.638 | 4.358 | 4.342 | -6.242 | -6.258 | -2006 | -1904 | -1921 | 1836 | 4342 | 6959 |  | CORR | CIGR | 05:27 | 05:43 | 05:41 | 26 | 170 | 10 | EXT |  | 0.89 | (c)
76933.63 | 7.145 | 7.062 | -4.23 | -4.313 | 413 | 496 | 570 | 413 | 4207 | 6961 |  | CORR | GENE | 04:12 | 04:26 | 04:38 | 106 | 313 | 14 | EXT |  | 0.9 | (c)
76933.813 | 7.328 | 7.29 | -4.047 | -4.085 | 367 | 516 | 554 | 367 | 3955 | 6961 |  | CORR | GENE | 04:05 | 04:29 | 04:35 | 130 | 373 | 14 | EXT |  | 0.9 | (c)
76935.355 | 8.87 | 8.561 | -2.505 | -2.814 | -94 | -80 | -69 | 44 | 2345 | 6961 |  | CORR | AXGR | 02:50 | 02:53 | 02:54 | 469 | 50 | 11 | EXT |  | 0.94 | (c)
76937.169 | 10.684 | 10.67 | -0.691 | -0.705 | -2163 | -2049 | -2076 | 1989 | 664 | 6961 |  | CORR | CIGR | 09:16 | 09:35 | 09:31 | 41 | 174 | 10 | EXT |  | 0.89 | (c)
76938.882 | 1.022 | 1.009 | -10.313 | -10.326 | 1049 | 1108 | 1121 | 1049 | 1009 | 6962 |  | CORR | CIGR | 09:13 | 09:22 | 09:24 | 33 | 144 | 14 | EXT |  | 0.89 | (c)
76946.853 | 8.993 | 8.971 | -2.342 | -2.364 | -483 | -443 | -404 | 325 | 2332 | 6962 |  | CORR | CIGR | 05:05 | 05:12 | 05:18 | 32 | 158 | 10 | EXT |  | 0.89 | (c)
77005.34 | 0 | -0.037 | -11.37 | -11.407 | -592 | 752 | 628 | 0 |  | 6968 | Нарушение формы кольцевого шва | GWAN |  | 08:04 | 11:41 | 11:21 | 0 | 2440 |  | EXT | Нарушение формы кольцевого шва |  | (c)
77015.041 | 9.701 | 9.476 | -1.669 | -1.894 | -1659 | -1520 | -1477 | 571 | 1562 | 6968 |  | DENT | GENE | 05:12 | 05:34 | 05:41 | 332 | 365 | 0.6 | N/A | Глубина вмятины: 8 мм (0,6%). Линейка: 33 см в (948 см; 05:34 ч:мин) |  | (c)
77021.008 | 4.298 | 4.208 | -7.032 | -7.122 | 1343 | 1456 | 1450 | 673 | 4208 | 6969 |  | DENT | GENE | 03:19 | 03:37 | 03:36 | 162 | 215 | 0.4 | N/A | Глубина вмятины: 6 мм (0,4%). Линейка: 16 см в (421 см; 03:37 ч:мин) |  | (c)
77029.608 | 1.568 | 1.535 | -9.232 | -9.265 | -2213 | -2138 | -2149 | 17 | 1535 | 6970 |  | CORR | GENE | 04:52 | 05:04 | 05:03 | 64 | 129 | 10 | EXT |  | 0.89 | (c)
77030.045 | 2.005 | 1.964 | -8.795 | -8.836 | -1805 | -1440 | -1518 | 426 | 1964 | 6970 |  | CORR | GENE | 05:58 | 06:57 | 06:44 | 103 | 573 | 11 | EXT |  | 0.89 | (c)
77033.252 | 5.212 | 5.188 | -5.588 | -5.612 | 1964 | -2107 | -2199 | 0 | 5188 | 6970 |  | CORR | GENE | 04:06 | 05:09 | 04:54 | 72 | 596 | 11 | EXT |  | 0.89 | (c)
77035.415 | 7.375 | 7.357 | -3.425 | -3.443 | 1405 | 1481 | 1505 | 626 | 3410 | 6970 |  | CORR | CIGR | 02:36 | 02:48 | 02:52 | 33 | 200 | 11 | EXT |  | 0.89 | (c)
77037.484 | 9.444 | 9.427 | -1.356 | -1.373 | 2121 | 2198 | 2203 | 0 | 1344 | 6970 |  | CORR | CIGR | 04:32 | 04:44 | 04:45 | 29 | 163 | 11 | EXT |  | 0.89 | (c)
77037.909 | 9.869 | 9.608 | -0.931 | -1.192 | 2123 | 2178 | 2164 | 26 | 637 | 6970 |  | CORR | GENE | 04:32 | 04:41 | 04:39 | 555 | 82 | 11 | EXT |  | 0.95 | (c)
77038.474 | 10.434 | 10.277 | -0.366 | -0.523 | 1959 | 1984 | 1989 | 211 | 201 | 6970 |  | CORR | GENE | 04:06 | 04:10 | 04:10 | 322 | 60 | 10 | EXT |  | 0.92 | (c)
77071.258 | 10.948 | 10.929 | -0.322 | -0.341 | -1646 | -1599 | -1608 | 585 | 322 | 6973 |  | CORR | CIGR | 04:49 | 04:57 | 04:55 | 19 | 76 | 10 | EXT |  | 0.89 | (c)
77091.665 | 8.66 | 8.611 | -2.6 | -2.649 | -1756 | -1609 | -1609 | 474 | 2561 | 6975 |  | CORR | GENE | 07:11 | 07:35 | 07:35 | 88 | 295 | 12 | EXT |  | 0.89 | (c)
77095.881 | 1.616 | 1.596 | -9.404 | -9.424 | 1491 | 1650 | 1605 | 512 | 1596 | 6976 |  | CORR | CIGR | 06:10 | 06:36 | 06:29 | 46 | 228 | 11 | EXT |  | 0.89 | (c)
77099.822 | 5.557 | 5.54 | -5.463 | -5.48 | 1806 | 1899 | 1869 | 298 | 5447 | 6976 |  | CORR | CIGR | 07:01 | 07:16 | 07:11 | 33 | 127 | 12 | EXT |  | 0.89 | (c)
77102.077 | 7.812 | 7.808 | -3.208 | -3.212 | 1753 | 1806 | 1785 | 414 | 3192 | 6976 |  | CORR | CIGR | 06:53 | 07:01 | 06:58 | 20 | 64 | 12 | EXT |  | 0.89 | (c)
77139.049 | 0.739 | 0.476 | -10.691 | -10.954 | -437 | -273 | -298 | 159 | 476 | 6980 |  | CORR | GENE | 07:31 | 07:57 | 07:53 | 282 | 278 | 11 | EXT |  | 0.92 | (c)
77160.699 | 10.959 | 10.922 | -0.066 | -0.103 | -883 | -695 | -661 | 438 | 35 | 6981 |  | CORR | GENE | 06:57 | 07:27 | 07:32 | 68 | 445 | 11 | EXT |  | 0.89 | (c)
77171.862 | 11.097 | 11.034 | -0.068 | -0.131 | 762 | 933 | 984 | 762 | 54 | 6982 |  | CORR | GENE | 07:59 | 08:27 | 08:35 | 77 | 443 | 10 | EXT |  | 0.89 | (c)
77191.698 | 8.298 | 7.693 | -2.812 | -3.417 | -780 | -647 | -644 | 507 | 2633 | 6984 |  | CORR | GENE | 07:58 | 08:20 | 08:20 | 784 | 273 | 26 | EXT |  | 1.1 | (b)
77194.51 | 0 | -0.023 | -10.91 | -10.933 | 392 | 2153 | 1351 | 79 |  | 6985 | Нарушение формы кольцевого шва | GWAN |  | 10:35 | 03:19 | 13:10 | 0 | 1918 |  | EXT | Нарушение формы кольцевого шва |  | (c)
77251.635 | 1.085 | 1.01 | -9.78 | -9.855 | -676 | -675 | -657 | 638 | 1010 | 6990 |  | CORR | AXGR | 09:19 | 09:20 | 09:22 | 307 | 38 | 10 | EXT |  | 0.92 | (c)
77261.415 | 0 | -0.023 | -11.07 | -11.093 | 1599 | -810 | -1086 | 0 |  | 6991 | Нарушение формы кольцевого шва | GWAN |  | 04:24 | 09:55 | 09:11 | 0 | 3551 |  | EXT | Нарушение формы кольцевого шва |  | (c)
77282.63 | 0 | -0.016 | -10.395 | -10.411 | 1902 | 2115 | -2090 | 1620 |  | 6993 | Нарушение формы кольцевого шва | GWAN |  | 03:34 | 04:09 | 04:50 | 0 | 939 |  | EXT | Нарушение формы кольцевого шва |  | (c)
77326.43 | 0 | -0.021 | -10.615 | -10.636 | 1547 | 1930 | 1913 | 1547 |  | 6997 | Нарушение формы кольцевого шва | GWAN |  | 08:16 | 09:18 | 09:15 | 0 | 733 |  | EXT | Нарушение формы кольцевого шва |  | (c)
77333.44 | 7.01 | 6.99 | -3.605 | -3.625 | 504 | 604 | 578 | 504 | 3589 | 6997 |  | CORR | CIGR | 05:27 | 05:44 | 05:39 | 36 | 148 | 10 | EXT |  | 0.89 | (c)
77382.41 | 0 | -0.021 | -11.635 | -11.656 | 356 | 1498 | 1905 | 356 |  | 7002 | Нарушение формы кольцевого шва | GWAN |  | 03:29 | 06:34 | 07:39 | 0 | 3098 |  | EXT | Нарушение формы кольцевого шва |  | (c)
77416.25 | 0 | -0.03 | -11.375 | -11.405 | 212 | 585 | 534 | 212 |  | 7005 | Нарушение формы кольцевого шва | GWAN |  | 01:16 | 02:16 | 02:08 | 0 | 645 |  | EXT | Нарушение формы кольцевого шва |  | (c)
77416.25 | 0 | -0.009 | -11.375 | -11.384 | 1190 | 1761 | 1886 | 0 |  | 7005 | Нарушение формы кольцевого шва | GWAN |  | 03:54 | 05:26 | 05:46 | 0 | 1392 |  | EXT | Нарушение формы кольцевого шва |  | (c)
77438.84 | 0.18 | 0.134 | -11.125 | -11.171 | 1473 | 2116 | 1845 | 13 | 134 | 7007 |  | CORR | GENE | 06:41 | 08:25 | 07:42 | 57 | 745 | 13 | EXT |  | 0.89 | (c)
77438.992 | 0.332 | 0.265 | -10.973 | -11.04 | 44 | 135 | 139 | 44 | 265 | 7007 |  | CORR | GENE | 02:51 | 03:06 | 03:06 | 84 | 190 | 10 | EXT |  | 0.89 | (c)
77439.046 | 0.386 | 0.33 | -10.919 | -10.975 | 534 | 750 | 678 | 534 | 330 | 7007 |  | CORR | GENE | 04:10 | 04:45 | 04:33 | 62 | 287 | 12 | EXT |  | 0.89 | (c)
77439.168 | 0.508 | 0.485 | -10.797 | -10.82 | 213 | 336 | 304 | 213 | 485 | 7007 |  | CORR | CIGR | 03:18 | 03:38 | 03:33 | 41 | 182 | 11 | EXT |  | 0.89 | (c)
77446.414 | 7.754 | 7.72 | -3.551 | -3.585 | 1406 | 1462 | 1498 | 640 | 3525 | 7007 |  | CORR | GENE | 06:31 | 06:40 | 06:46 | 60 | 184 | 10 | EXT |  | 0.89 | (c)
77449.965 | 0 | 0 | -11.375 | -11.375 | 1329 | 2204 | 2155 | 0 |  | 7008 | Нарушение формы кольцевого шва | GWAN |  | 03:54 | 06:15 | 06:07 | 0 | 1651 |  | EXT | Нарушение формы кольцевого шва |  | (c)
77449.965 | 0 | -0.019 | -11.375 | -11.394 | -925 | -774 | -188 | 550 |  | 7008 | Нарушение формы кольцевого шва | GWAN |  | 09:50 | 10:14 | 11:49 | 0 | 1475 |  | EXT | Нарушение формы кольцевого шва |  | (c)
77461.34 | 0 | -0.033 | -11.43 | -11.463 | 749 | 986 | 896 | 749 |  | 7009 | Нарушение формы кольцевого шва | GWAN |  | 00:53 | 01:31 | 01:17 | 0 | 296 |  | EXT | Нарушение формы кольцевого шва |  | (c)
77461.34 | 0 | 0 | -11.43 | -11.43 | -2139 | -1647 | -1856 | 92 | 0 | 7009 | Смещение кромок | GWAN |  | 05:07 | 06:27 | 05:53 | 0 | 565 | 17 | EXT | Смещение кромок Наружу Величина смещения - 2.6 мм. |  | (c)
77461.34 | 0 | -0.035 | -11.43 | -11.465 | -847 | -449 | -552 | 256 |  | 7009 | Нарушение формы кольцевого шва | GWAN |  | 08:36 | 09:40 | 09:23 | 0 | 592 |  | EXT | Нарушение формы кольцевого шва |  | (c)
77461.524 | 0.184 | 0.12 | -11.246 | -11.31 | 1796 | 1854 | 2036 | 0 | 120 | 7009 |  | CORR | GENE | 03:42 | 03:52 | 04:21 | 78 | 479 | 14 | EXT |  | 0.89 | (c)
77495.225 | 0 | -0.027 | -11.645 | -11.672 | 2199 | -1541 | -1660 | 1059 |  | 7012 | Нарушение формы кольцевого шва | GWAN |  | 11:45 | 01:42 | 13:23 | 0 | 1204 |  | EXT | Нарушение формы кольцевого шва |  | (c)
77495.225 | 0 | -0.016 | -11.645 | -11.661 | -454 | 485 | 86 | 0 |  | 7012 | Нарушение формы кольцевого шва | GWAN |  | 04:37 | 07:09 | 06:04 | 0 | 1080 |  | EXT | Нарушение формы кольцевого шва |  | (c)
77529.37 | 0 | -0.021 | -11.275 | -11.296 | 1516 | 1863 | 1817 | 112 |  | 7015 | Нарушение формы кольцевого шва | GWAN |  | 02:53 | 03:49 | 03:41 | 0 | 603 |  | EXT | Нарушение формы кольцевого шва |  | (c)
77529.37 | 0 | -0.025 | -11.275 | -11.3 | -1811 | -1664 | -1080 | 348 |  | 7015 | Нарушение формы кольцевого шва | GWAN |  | 05:56 | 06:19 | 07:54 | 0 | 1463 |  | EXT | Нарушение формы кольцевого шва |  | (c)
77539.369 | 9.999 | 9.142 | -1.276 | -2.133 | -1346 | -843 | -904 | 462 | 536 | 7015 |  | ARTD | GENE | 07:11 | 08:32 | 08:22 | 1597 | 884 |  | EXT | Наплавка/вышлифовка 11%. |  | (c)
77540.145 | 10.775 | 10.745 | -0.5 | -0.53 | 1728 | 1778 | 1784 | 390 | 500 | 7015 |  | CORR | CIGR | 03:27 | 03:35 | 03:36 | 30 | 113 | 10 | EXT |  | 0.89 | (c)
77585.83 | 0 | -0.028 | -11.46 | -11.488 | -40 | 263 | 157 | 0 |  | 7020 | Нарушение формы кольцевого шва | GWAN |  | 01:50 | 02:39 | 02:22 | 0 | 394 |  | EXT | Нарушение формы кольцевого шва |  | (c)
77585.83 | 0 | -0.016 | -11.46 | -11.476 | 2054 | -2128 | -2140 | 0 |  | 7020 | Нарушение формы кольцевого шва | GWAN |  | 07:28 | 08:13 | 08:11 | 0 | 533 |  | EXT | Нарушение формы кольцевого шва |  | (c)
77585.83 | 0 | -0.048 | -11.46 | -11.508 | -1008 | -893 | -868 | 728 |  | 7020 | Вышлифовка на шве | GWAN | GENE | 11:14 | 11:32 | 11:36 | 92 | 280 | 13 | EXT | Вышлифовка на шве |  | (c)
77597.29 | 0 | -0.027 | -11.465 | -11.492 | 814 | 1263 | 1646 | 246 |  | 7021 | Нарушение формы кольцевого шва | GWAN |  | 11:28 | 00:40 | 13:42 | 0 | 1662 |  | EXT | Нарушение формы кольцевого шва |  | (c)
77597.29 | 0 | -0.009 | -11.465 | -11.474 | -1419 | -1051 | -926 | 433 |  | 7021 | Нарушение формы кольцевого шва | GWAN |  | 05:27 | 06:27 | 06:47 | 0 | 986 |  | EXT | Нарушение формы кольцевого шва |  | (c)
77598.179 | 0.889 | 0.809 | -10.576 | -10.656 | -819 | -541 | -646 | 473 | 809 | 7021 |  | CORR | GENE | 07:04 | 07:49 | 07:32 | 138 | 346 | 10 | EXT |  | 0.9 | (c)
77601.661 | 4.371 | 4.312 | -7.094 | -7.153 | -625 | -579 | -573 | 520 | 4312 | 7021 |  | DENT | GENE | 07:36 | 07:43 | 07:44 | 113 | 105 | 0.6 | N/A | Глубина вмятины: 8 мм (0,6%). Линейка: 11 см в (431 см; 07:43 ч:мин) |  | (c)
77606.949 | 9.659 | 9.557 | -1.806 | -1.908 | -2024 | -1861 | -1786 | 207 | 1760 | 7021 |  | CORR | GENE | 03:50 | 04:16 | 04:28 | 148 | 476 | 11 | EXT |  | 0.9 | (c)
77631.105 | 0 | 0 | -11.63 | -11.63 | -155 | 99 | 36 | 0 | 0 | 7024 | Смещение кромок | GWAN |  | 02:20 | 03:01 | 02:50 | 0 | 381 | 19 | EXT | Смещение кромок Вовнутрь Величина смещения - 3 мм. |  | (c)
77645.056 | 2.321 | 2.293 | -9.099 | -9.127 | -1488 | -1417 | -1371 | 742 | 2293 | 7025 |  | CORR | CIGR | 05:10 | 05:22 | 05:29 | 43 | 233 | 9 | EXT |  | 0.89 | (c)
77645.382 | 2.647 | 2.627 | -8.773 | -8.793 | -1286 | -1231 | -1251 | 945 | 2627 | 7025 |  | CORR | CIGR | 05:43 | 05:52 | 05:48 | 20 | 70 | 13 | EXT |  | 0.89 | (c)
77646.454 | 3.719 | 3.69 | -7.701 | -7.73 | -1605 | -1479 | -1511 | 625 | 3690 | 7025 |  | CORR | GENE | 04:51 | 05:12 | 05:06 | 73 | 189 | 10 | EXT |  | 0.89 | (c)
77649.729 | 6.994 | 6.982 | -4.426 | -4.438 | -1302 | -1249 | -1240 | 929 | 4413 | 7025 |  | CORR | CIGR | 05:40 | 05:49 | 05:50 | 25 | 123 | 12 | EXT |  | 0.89 | (c)
77650.142 | 7.407 | 7.388 | -4.013 | -4.032 | -1351 | -1278 | -1225 | 879 | 4001 | 7025 |  | CORR | CIGR | 05:32 | 05:44 | 05:53 | 31 | 252 | 10 | EXT |  | 0.89 | (c)
77654.155 | 0 | -0.032 | -11.265 | -11.297 | 1243 | 1738 | 1589 | 296 |  | 7026 | Нарушение формы кольцевого шва | GWAN |  | 00:36 | 01:56 | 01:31 | 0 | 692 |  | EXT | Нарушение формы кольцевого шва |  | (c)
77654.155 | 0 | -0.022 | -11.265 | -11.287 | -1667 | 570 | -441 | 0 |  | 7026 | Нарушение формы кольцевого шва | GWAN |  | 04:46 | 10:47 | 08:04 | 0 | 2452 |  | EXT | Нарушение формы кольцевого шва |  | (c)
77654.202 | 0.047 | 0.015 | -11.218 | -11.25 | -1322 | -1276 | -1177 | 909 | 15 | 7026 |  | CORR | GENE | 05:42 | 05:49 | 06:05 | 60 | 289 | 10 | EXT |  | 0.89 | (c)
77665.42 | 0 | -0.038 | -11.155 | -11.193 | 42 | 222 | 325 | 42 |  | 7027 | Нарушение формы кольцевого шва | GWAN |  | 01:38 | 02:07 | 02:23 | 0 | 566 |  | EXT | Нарушение формы кольцевого шва |  | (c)
77665.42 | 0 | 0 | -11.155 | -11.155 | 1169 | 1712 | 1532 | 336 | 0 | 7027 | Смещение кромок | GWAN |  | 04:39 | 06:07 | 05:38 | 0 | 725 | 15 | EXT | Смещение кромок Наружу Величина смещения - 2.3 мм. |  | (c)
77665.42 | 0 | -0.042 | -11.155 | -11.197 | -1926 | -1199 | -1194 | 305 |  | 7027 | Нарушение формы кольцевого шва | GWAN |  | 08:20 | 10:17 | 10:18 | 0 | 1464 |  | EXT | Нарушение формы кольцевого шва |  | (c)
77699.005 | 0.085 | 0.061 | -11.445 | -11.469 | -361 | -210 | -191 | 22 | 61 | 7030 |  | CORR | GENE | 08:49 | 09:13 | 09:17 | 50 | 339 | 15 | EXT |  | 0.89 | (c)
77699.296 | 0.376 | 0.36 | -11.154 | -11.17 | -772 | -709 | -705 | 638 | 360 | 7030 |  | CORR | CIGR | 07:43 | 07:53 | 07:54 | 32 | 134 | 10 | EXT |  | 0.89 | (c)
77699.566 | 0.646 | 0.631 | -10.884 | -10.899 | -899 | -837 | -838 | 777 | 631 | 7030 |  | CORR | CIGR | 07:22 | 07:32 | 07:32 | 28 | 123 | 9 | EXT |  | 0.89 | (c)
77701.457 | 2.537 | 2.487 | -8.993 | -9.043 | -966 | -883 | -802 | 638 | 2487 | 7030 |  | CORR | GENE | 07:11 | 07:25 | 07:38 | 59 | 328 | 10 | EXT |  | 0.89 | (c)
77707.63 | 8.71 | 8.673 | -2.82 | -2.857 | -1065 | -961 | -931 | 796 | 2804 | 7030 |  | CORR | GENE | 06:55 | 07:12 | 07:17 | 53 | 269 | 10 | EXT |  | 0.89 | (c)
77720.277 | 9.827 | 9.813 | -1.883 | -1.897 | -1968 | -1915 | -1910 | 1853 | 1867 | 7031 |  | CORR | CIGR | 06:35 | 06:44 | 06:45 | 30 | 115 | 9 | EXT |  | 0.89 | (c)
77722.16 | 0 | -0.023 | -10.785 | -10.808 | -189 | 56 | 34 | 0 |  | 7032 | Нарушение формы кольцевого шва | GWAN |  | 06:56 | 07:35 | 07:32 | 0 | 446 |  | EXT | Нарушение формы кольцевого шва |  | (c)
77722.16 | 0 | -0.036 | -10.785 | -10.821 | 543 | 699 | 669 | 543 |  | 7032 | Нарушение формы кольцевого шва | GWAN |  | 08:54 | 09:19 | 09:14 | 0 | 252 |  | EXT | Нарушение формы кольцевого шва |  | (c)
77722.16 | 0 | -0.025 | -10.785 | -10.81 | 1332 | 1417 | 1480 | 1332 |  | 7032 | Нарушение формы кольцевого шва | GWAN |  | 11:01 | 11:15 | 11:25 | 0 | 297 |  | EXT | Нарушение формы кольцевого шва |  | (c)
77740.213 | 7.268 | 7.137 | -3.807 | -3.938 | -594 | -561 | -557 | 521 | 3423 | 7033 |  | CORR | GENE | 06:30 | 06:36 | 06:36 | 515 | 73 | 10 | EXT |  | 0.94 | (c)
77742.742 | 9.797 | 9.675 | -1.278 | -1.4 | -1457 | -978 | -1074 | 691 | 1168 | 7033 |  | CORR | GENE | 04:11 | 05:28 | 05:13 | 232 | 766 | 11 | EXT |  | 0.91 | (c)
77743.488 | 10.543 | 10.524 | -0.532 | -0.551 | -1134 | -917 | -938 | 742 | 401 | 7033 |  | CORR | GENE | 05:03 | 05:38 | 05:35 | 150 | 392 | 13 | EXT |  | 0.9 | (c)
77755.335 | 0 | -0.02 | -11.295 | -11.315 | -391 | -281 | -54 | 0 |  | 7035 | Нарушение формы кольцевого шва | GWAN |  | 08:17 | 08:34 | 09:11 | 0 | 672 |  | EXT | Нарушение формы кольцевого шва |  | (c)
77755.335 | 0 | -0.026 | -11.295 | -11.321 | 781 | 963 | 1756 | 500 |  | 7035 | Нарушение формы кольцевого шва | GWAN |  | 11:26 | 11:55 | 14:03 | 0 | 1949 |  | EXT | Нарушение формы кольцевого шва |  | (c)
77755.43 | 0.095 | 0.074 | -11.2 | -11.221 | -1757 | -1655 | -1657 | 473 | 74 | 7035 |  | CORR | CIGR | 04:36 | 04:53 | 04:52 | 37 | 200 | 12 | EXT |  | 0.89 | (c)
77755.668 | 0.333 | 0.324 | -10.962 | -10.971 | -1758 | -1713 | -1709 | 472 | 324 | 7035 |  | CORR | CIGR | 04:36 | 04:43 | 04:44 | 24 | 98 | 15 | EXT |  | 0.89 | (c)
77755.976 | 0.641 | 0.623 | -10.654 | -10.672 | -2120 | -2069 | -2042 | 111 | 623 | 7035 |  | CORR | CIGR | 03:37 | 03:46 | 03:50 | 34 | 155 | 9 | EXT |  | 0.89 | (c)
77765.641 | 10.306 | 10.295 | -0.989 | -1 | -2190 | -2139 | -2130 | 41 | 975 | 7035 |  | CORR | CIGR | 03:26 | 03:34 | 03:36 | 25 | 120 | 12 | EXT |  | 0.89 | (c)
77766.63 | 0 | -0.018 | -11.21 | -11.228 | 1587 | -589 | -1589 | 0 |  | 7036 | Нарушение формы кольцевого шва | GWAN |  | 06:38 | 00:47 | 10:05 | 0 | 2570 |  | EXT | Нарушение формы кольцевого шва |  | (c)
77766.63 | 0 | -0.018 | -11.21 | -11.228 | -110 | 99 | 287 | 0 |  | 7036 | Нарушение формы кольцевого шва | GWAN |  | 02:04 | 02:38 | 03:08 | 0 | 793 |  | EXT | Нарушение формы кольцевого шва |  | (c)
77774.168 | 7.538 | 7.485 | -3.672 | -3.725 | 283 | 608 | 524 | 283 | 3616 | 7036 |  | CORR | GENE | 03:08 | 03:60 | 03:46 | 109 | 481 | 11 | EXT |  | 0.89 | (c)
77775.728 | 9.098 | 8.877 | -2.112 | -2.333 | 2134 | 2155 | 2145 | 76 | 1983 | 7036 |  | CORR | AXGR | 08:06 | 08:10 | 08:08 | 350 | 21 | 12 | EXT |  | 0.93 | (c)
77777.035 | 10.405 | 10.341 | -0.805 | -0.869 | 1424 | 1545 | 1514 | 627 | 790 | 7036 |  | CORR | GENE | 06:12 | 06:31 | 06:26 | 79 | 180 | 10 | EXT |  | 0.89 | (c)
77778.73 | 0.89 | 0.867 | -10.475 | -10.498 | 1119 | 1170 | 1192 | 965 | 867 | 7037 |  | CORR | CIGR | 04:58 | 05:06 | 05:10 | 33 | 147 | 10 | EXT |  | 0.89 | (c)
77789.205 | 0 | -0.04 | -11.125 | -11.165 | -1418 | 1123 | 411 | 10 |  | 7038 | Нарушение формы кольцевого шва | GWAN |  | 09:13 | 04:03 | 14:08 | 0 | 3658 |  | EXT | Нарушение формы кольцевого шва |  | (c)
77790.753 | 1.548 | 1.501 | -9.577 | -9.624 | 1246 | 1495 | 1529 | 419 | 1501 | 7038 |  | CORR | GENE | 04:23 | 05:03 | 05:09 | 92 | 565 | 10 | EXT |  | 0.89 | (c)
77811.437 | 11.107 | 10.909 | -0.308 | -0.506 | 2145 | 2167 | 2163 | 49 | 178 | 7039 |  | CORR | AXGR | 07:08 | 07:12 | 07:11 | 328 | 37 | 11 | EXT |  | 0.93 | (c)
77816.807 | 5.062 | 4.969 | -6.398 | -6.491 | -6 | 99 | 174 | 0 | 4969 | 7040 |  | CORR | GENE | 06:33 | 06:50 | 07:02 | 180 | 360 | 13 | EXT |  | 0.91 | (c)
77823.168 | 11.423 | 11.368 | -0.037 | -0.092 | -885 | -726 | -640 | 395 | 33 | 7040 |  | CORR | GENE | 04:11 | 04:37 | 04:51 | 59 | 490 | 10 | EXT |  | 0.89 | (c)
77825.718 | 2.513 | 2.29 | -7.867 | -8.09 | 771 | 818 | 796 | 771 | 2290 | 7041 |  | CORR | GENE | 06:49 | 06:56 | 06:53 | 404 | 51 | 10 | EXT |  | 0.93 | (c)
77851.964 | 7.434 | 7.418 | -4.011 | -4.027 | -1506 | -1359 | -1397 | 725 | 3986 | 7043 |  | CORR | CIGR | 06:17 | 06:40 | 06:34 | 41 | 218 | 9 | EXT |  | 0.89 | (c)
77865.006 | 9.031 | 8.771 | -2.189 | -2.449 | 2140 | 2181 | 2173 | 24 | 1941 | 7044 |  | CORR | GENE | 05:58 | 06:04 | 06:03 | 508 | 66 | 12 | EXT |  | 0.95 | (c)
77866.323 | 10.348 | 10.284 | -0.872 | -0.936 | 2031 | 2127 | 2228 | 0 | 853 | 7044 |  | CORR | GENE | 05:40 | 05:56 | 06:12 | 83 | 394 | 13 | EXT |  | 0.89 | (c)
77877.328 | 10.133 | 9.953 | -1.212 | -1.392 | 1294 | 1599 | 1755 | 15 | 1170 | 7045 |  | CORR | GENE | 02:46 | 03:35 | 04:00 | 222 | 921 | 12 | EXT |  | 0.91 | (c)
77878.39 | 11.195 | 11.178 | -0.15 | -0.167 | 1333 | 1474 | 1757 | 50 | 71 | 7045 |  | CORR | GENE | 02:52 | 03:15 | 04:00 | 96 | 847 | 11 | EXT |  | 0.89 | (c)
77878.644 | 0.104 | 0.081 | -11.016 | -11.039 | -2090 | -1996 | -1966 | 141 | 81 | 7046 |  | CORR | GENE | 07:26 | 07:41 | 07:46 | 49 | 249 | 12 | EXT |  | 0.89 | (c)
77923.27 | 0 | -0.007 | -11.335 | -11.342 | 998 | 1387 | 1366 | 496 |  | 7050 | Нарушение формы кольцевого шва | GWAN |  | 01:57 | 02:59 | 02:56 | 0 | 737 |  | EXT | Нарушение формы кольцевого шва |  | (c)
77923.27 | 0 | -0.006 | -11.335 | -11.341 | -1478 | -1142 | -1232 | 753 |  | 7050 | Нарушение формы кольцевого шва | GWAN |  | 07:17 | 08:11 | 07:57 | 0 | 491 |  | EXT | Нарушение формы кольцевого шва |  | (c)
77934.605 | 0 | -0.04 | -11.485 | -11.525 | -853 | -328 | -502 | 151 |  | 7051 | Нарушение формы кольцевого шва | GWAN |  | 11:25 | 00:50 | 12:22 | 0 | 703 |  | EXT | Нарушение формы кольцевого шва |  | (c)
77934.605 | 0 | -0.018 | -11.485 | -11.503 | 181 | 821 | 613 | 181 |  | 7051 | Нарушение формы кольцевого шва | GWAN |  | 02:12 | 03:55 | 03:22 | 0 | 865 |  | EXT | Нарушение формы кольцевого шва |  | (c)
77934.605 | 0 | -0.026 | -11.485 | -11.511 | 1478 | 1814 | 1816 | 77 |  | 7051 | Нарушение формы кольцевого шва | GWAN |  | 05:41 | 06:36 | 06:36 | 0 | 676 |  | EXT | Нарушение формы кольцевого шва |  | (c)
77934.605 | 0 | -0.04 | -11.485 | -11.525 | -1824 | -1689 | -1653 | 407 |  | 7051 | Нарушение формы кольцевого шва | GWAN |  | 08:49 | 09:10 | 09:16 | 0 | 341 |  | EXT | Нарушение формы кольцевого шва |  | (c)
77947.19 | 1.1 | 0.207 | -10.2 | -11.093 | 2119 | 2162 | 2164 | 21 | 207 | 7052 |  | CORR | GENE | 07:52 | 07:59 | 07:60 | 1372 | 90 | 11 | EXT |  | 0.97 | (c)
77948.9 | 2.81 | 2.796 | -8.49 | -8.504 | 685 | 734 | 741 | 685 | 2796 | 7052 |  | CORR | CIGR | 04:01 | 04:09 | 04:10 | 26 | 111 | 12 | EXT |  | 0.89 | (c)
77952.372 | 6.282 | 6.245 | -5.018 | -5.055 | 1545 | 1659 | 1694 | 388 | 5007 | 7052 |  | CORR | GENE | 06:20 | 06:38 | 06:44 | 48 | 297 | 10 | EXT |  | 0.89 | (c)
77952.477 | 6.387 | 6.374 | -4.913 | -4.926 | 1156 | 1220 | 1228 | 930 | 4902 | 7052 |  | CORR | CIGR | 05:17 | 05:27 | 05:29 | 24 | 144 | 9 | EXT |  | 0.89 | (c)
77955.476 | 9.386 | 9.369 | -1.914 | -1.931 | 1080 | 1145 | 1147 | 1017 | 1899 | 7052 |  | CORR | CIGR | 05:05 | 05:15 | 05:15 | 32 | 133 | 10 | EXT |  | 0.89 | (c)
77957.052 | 10.962 | 10.48 | -0.338 | -0.82 | 2173 | 2184 | 2191 | 22 | 296 | 7052 |  | CORR | AXGR | 08:01 | 08:03 | 08:04 | 524 | 35 | 11 | EXT |  | 0.95 | (c)
77957.263 | 11.173 | 11.119 | -0.127 | -0.181 | 834 | 927 | 965 | 834 | 96 | 7052 |  | CORR | GENE | 04:25 | 04:40 | 04:46 | 85 | 261 | 10 | EXT |  | 0.89 | (c)
77957.282 | 11.192 | 11.16 | -0.108 | -0.14 | 1193 | 1546 | 1426 | 571 | 69 | 7052 |  | CORR | GENE | 05:23 | 06:20 | 06:01 | 71 | 466 | 10 | EXT |  | 0.89 | (c)
77957.39 | 0 | -0.016 | -11.1 | -11.116 | -1722 | -161 | 115 | 279 |  | 7053 | Нарушение формы кольцевого шва | GWAN |  | 09:26 | 01:38 | 14:23 | 0 | 3673 |  | EXT | Нарушение формы кольцевого шва |  | (c)
77968.49 | 0 | -0.018 | -11.19 | -11.208 | -256 | 1515 | 741 | 0 |  | 7054 | Нарушение формы кольцевого шва | GWAN |  | 08:55 | 01:40 | 11:36 | 0 | 1995 |  | EXT | Нарушение формы кольцевого шва |  | (c)
77968.49 | 0 | 0 | -11.19 | -11.19 | -1387 | -1139 | -1174 | 843 | 0 | 7054 | Смещение кромок | GWAN |  | 05:52 | 06:32 | 06:26 | 0 | 426 | 21 | EXT | Смещение кромок Вовнутрь Величина смещения - 3.3 мм. |  | (c)
77985.837 | 6.157 | 6.145 | -5.228 | -5.24 | -696 | -273 | -416 | 136 | 5083 | 7055 |  | CORR | GENE | 07:57 | 09:05 | 08:42 | 157 | 559 | 11 | EXT |  | 0.9 | (c)
77989.822 | 10.142 | 10.135 | -1.243 | -1.25 | -1566 | -1354 | -1440 | 665 | 1183 | 7055 |  | CORR | GENE | 05:37 | 06:11 | 05:57 | 67 | 252 | 10 | EXT |  | 0.89 | (c)
77990.251 | 10.571 | 10.561 | -0.814 | -0.824 | -1705 | -1524 | -1581 | 526 | 770 | 7055 |  | CORR | GENE | 05:14 | 05:44 | 05:34 | 54 | 248 | 15 | EXT |  | 0.89 | (c)
77990.947 | 11.267 | 11.254 | -0.118 | -0.131 | -1642 | -1527 | -1531 | 589 | 98 | 7055 |  | CORR | CIGR | 05:25 | 05:43 | 05:42 | 33 | 222 | 27 | EXT |  | 0.89 | (c)
77991.018 | 11.338 | 11.303 | -0.047 | -0.082 | -2185 | -2030 | -2005 | 46 | 25 | 7055 |  | CORR | GENE | 03:57 | 04:22 | 04:26 | 57 | 360 | 14 | EXT |  | 0.89 | (c)
77995.162 | 4.097 | 4.069 | -7.543 | -7.571 | 1600 | 1998 | 1878 | 1600 | 4069 | 7056 |  | CORR | GENE | 07:38 | 08:43 | 08:23 | 97 | 556 | 10 | EXT | Аномалия находится на отводе. | 0.89 | (c)
78006.015 | 3.31 | 3.298 | -8.155 | -8.167 | -2086 | -2042 | -2027 | 145 | 3298 | 7057 |  | CORR | CIGR | 05:30 | 05:37 | 05:40 | 30 | 118 | 10 | EXT |  | 0.89 | (c)
78006.909 | 4.204 | 4.182 | -7.261 | -7.283 | -1242 | -1228 | -1231 | 988 | 4182 | 7057 |  | CORR | AXGR | 07:46 | 07:49 | 07:48 | 72 | 22 | 12 | EXT |  | 0.89 | (c)
78009.936 | 7.231 | 7.024 | -4.234 | -4.441 | 2115 | 2144 | 2148 | 50 | 3767 | 7057 |  | CORR | GENE | 04:48 | 04:53 | 04:54 | 674 | 66 | 10 | EXT |  | 0.95 | (c)
78011.546 | 8.841 | 8.708 | -2.624 | -2.757 | 2104 | 2167 | 2147 | 40 | 624 | 7057 |  | CORR | GENE | 04:46 | 04:57 | 04:53 | 2133 | 87 | 10 | EXT |  | 0.97 | (c)
78016.248 | 2.078 | 2.053 | -9.327 | -9.352 | 1408 | 1484 | 1505 | 629 | 2053 | 7058 |  | CORR | CIGR | 06:10 | 06:22 | 06:25 | 44 | 194 | 11 | EXT |  | 0.89 | (c)
78019.618 | 5.448 | 5.254 | -5.957 | -6.151 | 649 | 1071 | 1349 | 181 | 5254 | 7058 |  | CORR | GENE | 04:07 | 05:15 | 06:00 | 239 | 1401 | 10 | EXT |  | 0.91 | (c)
78026.909 | 1.334 | 1.136 | -10.146 | -10.344 | -2221 | -2178 | -2191 | 9 | 1136 | 7059 |  | CORR | GENE | 05:19 | 05:26 | 05:24 | 550 | 61 | 11 | EXT |  | 0.95 | (c)
78039.961 | 2.906 | 2.824 | -8.504 | -8.586 | -1939 | -1844 | -1748 | 292 | 2824 | 7060 |  | CORR | GENE | 05:31 | 05:46 | 06:01 | 100 | 381 | 10 | EXT |  | 0.89 | (c)
78071.03 | 0 | -0.037 | -11.315 | -11.352 | -1040 | -440 | -518 | 3 |  | 7063 | Нарушение формы кольцевого шва | GWAN |  | 10:44 | 00:21 | 12:08 | 0 | 1043 |  | EXT | Нарушение формы кольцевого шва |  | (c)
78082.345 | 0 | -0.025 | -11.35 | -11.375 | 1479 | 1581 | 1773 | 164 |  | 7064 | Нарушение формы кольцевого шва | GWAN |  | 02:25 | 02:41 | 03:12 | 0 | 587 |  | EXT | Нарушение формы кольцевого шва |  | (c)
78093.695 | 0 | -0.015 | -11.185 | -11.2 | 1507 | -1754 | 2107 | 0 |  | 7065 | Нарушение формы кольцевого шва | GWAN |  | 06:33 | 09:47 | 08:10 | 0 | 1200 |  | EXT | Нарушение формы кольцевого шва |  | (c)
78093.695 | 0 | -0.022 | -11.185 | -11.207 | -1426 | -1187 | -1130 | 804 |  | 7065 | Нарушение формы кольцевого шва | GWAN |  | 10:40 | 11:18 | 11:27 | 0 | 593 |  | EXT | Нарушение формы кольцевого шва |  | (c)
78104.88 | 0 | -0.021 | -11.195 | -11.216 | -237 | 1739 | 1241 | 0 |  | 7066 | Нарушение формы кольцевого шва | GWAN |  | 03:06 | 08:25 | 07:05 | 0 | 2957 |  | EXT | Нарушение формы кольцевого шва |  | (c)
78146.527 | 7.262 | 7.115 | -3.578 | -3.725 | 363 | 440 | 525 | 363 | 3288 | 7069 |  | GOUG | GENE | 06:06 | 06:18 | 06:32 | 437 | 325 | 8 | EXT | Зона задиров. |  | (c)
78166.009 | 4.529 | 4.447 | -7.106 | -7.188 | -652 | -468 | -497 | 343 | 4447 | 7071 |  | GOUG | GENE | 10:56 | 11:26 | 11:21 | 160 | 309 | 7 | EXT | Задир. |  | (c)
78179.201 | 6.086 | 5.68 | -5.194 | -5.6 | 2157 | 2196 | 2192 | 4 | 4458 | 7072 |  | CORR | GENE | 06:23 | 06:29 | 06:28 | 1142 | 69 | 12 | EXT |  | 0.98 | (c)
78198.059 | 2.619 | 2.609 | -8.636 | -8.646 | -1402 | -1212 | -1251 | 828 | 2609 | 7074 |  | CORR | CIGR | 05:48 | 06:19 | 06:12 | 45 | 303 | 10 | EXT |  | 0.89 | (c)
78202.684 | 7.244 | 7.114 | -4.011 | -4.141 | -1582 | -1536 | -1244 | 648 | 4001 | 7074 |  | CORR | GENE | 05:19 | 05:26 | 06:13 | 140 | 678 | 10 | EXT |  | 0.9 | (c)
78244.857 | 4.837 | 4.836 | -6.468 | -6.469 | 672 | 771 | 748 | 672 | 4836 | 7078 |  | CORR | CIGR | 11:38 | 11:54 | 11:50 | 39 | 153 | 11 | EXT |  | 0.89 | (c)
78262.65 | 0 | 0 | -8.86 | -8.86 | 1819 | 2003 | 1968 | 115 | 0 | 7080 | Смещение кромок | GWAN |  | 05:59 | 06:28 | 06:23 | 0 | 296 | 20 | EXT | Смещение кромок Наружу Величина смещения - 3.1 мм. |  | (c)
78269.953 | 7.303 | 7.283 | -1.557 | -1.577 | -1845 | -1764 | -1758 | 385 | 1538 | 7080 |  | CORR | CIGR | 08:07 | 08:20 | 08:21 | 39 | 175 | 10 | EXT |  | 0.89 | (c)
78284.855 | 0 | -0.022 | -10.885 | -10.907 | -1491 | -1210 | -972 | 452 |  | 7083 | Нарушение формы кольцевого шва | GWAN |  | 11:00 | 11:45 | 12:24 | 0 | 1039 |  | EXT | Нарушение формы кольцевого шва Аномалия находится на отводе. |  | (c)
78316.415 | 9.43 | 9.198 | -1.77 | -2.002 | 1979 | 2119 | 2222 | 1979 | 1675 | 7085 |  | CORR | GENE | 05:22 | 05:44 | 06:01 | 327 | 486 | 12 | EXT |  | 0.93 | (c)
78340.73 | 0 | -0.025 | -11.065 | -11.09 | 176 | 704 | 978 | 176 |  | 7088 | Нарушение формы кольцевого шва | GWAN |  | 00:56 | 02:21 | 03:06 | 0 | 1604 |  | EXT | Нарушение формы кольцевого шва |  | (c)
78340.73 | 0 | -0.015 | -11.065 | -11.08 | -2223 | -2140 | -1283 | 7 |  | 7088 | Нарушение формы кольцевого шва | GWAN |  | 06:29 | 06:42 | 09:01 | 0 | 1881 |  | EXT | Нарушение формы кольцевого шва |  | (c)
78340.982 | 0.252 | 0.232 | -10.813 | -10.833 | 2065 | 2129 | 2131 | 34 | 232 | 7088 |  | CORR | CIGR | 06:01 | 06:11 | 06:12 | 37 | 131 | 8 | EXT |  | 0.89 | (c)
78345.565 | 4.835 | 4.826 | -6.23 | -6.239 | 1265 | 1301 | 1310 | 876 | 4826 | 7088 |  | CORR | CIGR | 03:52 | 03:58 | 03:59 | 22 | 89 | 12 | EXT |  | 0.89 | (c)
78346.291 | 5.561 | 5.38 | -5.504 | -5.685 | 1449 | 1458 | 1465 | 750 | 5380 | 7088 |  | CORR | AXGR | 04:22 | 04:23 | 04:24 | 255 | 32 | 11 | EXT |  | 0.92 | (c)
78346.85 | 6.12 | 6.11 | -4.945 | -4.955 | -1488 | -1430 | -1430 | 743 | 4928 | 7088 |  | CORR | CIGR | 08:28 | 08:37 | 08:37 | 27 | 116 | 9 | EXT |  | 0.89 | (c)
78347.152 | 6.422 | 6.357 | -4.643 | -4.708 | 1145 | 1283 | 1296 | 783 | 4618 | 7088 |  | CORR | GENE | 03:33 | 03:55 | 03:57 | 90 | 303 | 10 | EXT |  | 0.89 | (c)
78352.693 | 0.898 | 0.881 | -9.822 | -9.839 | 266 | 404 | 385 | 266 | 881 | 7089 |  | CORR | CIGR | 02:51 | 03:14 | 03:10 | 42 | 239 | 14 | EXT |  | 0.89 | (c)
78355.102 | 3.307 | 3.269 | -7.413 | -7.451 | 646 | 753 | 788 | 646 | 3269 | 7089 |  | CORR | GENE | 03:53 | 04:10 | 04:15 | 54 | 284 | 11 | EXT |  | 0.89 | (c)
78355.863 | 4.068 | 1.951 | -6.652 | -8.769 | 2161 | 2222 | 2192 | 8 | 1951 | 7089 |  | CORR | GENE | 07:57 | 08:07 | 08:02 | 2117 | 62 | 10 | EXT |  | 0.97 | (c)
78361.71 | 9.915 | 9.905 | -0.805 | -0.815 | 2064 | 2111 | 2110 | 75 | 792 | 7089 |  | CORR | CIGR | 07:41 | 07:49 | 07:49 | 23 | 91 | 11 | EXT |  | 0.89 | (c)
78361.848 | 10.053 | 10.043 | -0.667 | -0.677 | 2069 | 2111 | 2136 | 29 | 601 | 7089 |  | CORR | GENE | 07:42 | 07:49 | 07:53 | 76 | 133 | 13 | EXT |  | 0.89 | (c)
78373.615 | 0 | -0.026 | -11.505 | -11.531 | 1208 | 1372 | 1379 | 680 |  | 7091 | Нарушение формы кольцевого шва | GWAN |  | 02:33 | 02:60 | 03:01 | 0 | 343 |  | EXT | Нарушение формы кольцевого шва |  | (c)
78373.615 | 0 | -0.036 | -11.505 | -11.541 | -1110 | -919 | -870 | 631 |  | 7091 | Нарушение формы кольцевого шва | GWAN |  | 08:19 | 08:50 | 08:58 | 0 | 480 |  | EXT | Нарушение формы кольцевого шва |  | (c)
78385.12 | 0 | -0.033 | -11.265 | -11.298 | 204 | 352 | 361 | 204 |  | 7092 | Нарушение формы кольцевого шва | GWAN |  | 01:10 | 01:34 | 01:35 | 0 | 314 |  | EXT | Нарушение формы кольцевого шва |  | (c)
78393.606 | 8.486 | 8.47 | -2.779 | -2.795 | 1589 | 1720 | 1729 | 362 | 2699 | 7092 |  | CORR | GENE | 04:54 | 05:15 | 05:16 | 96 | 280 | 12 | EXT |  | 0.89 | (c)
78394.351 | 9.231 | 9.151 | -2.034 | -2.114 | 1580 | 1715 | 1796 | 218 | 2016 | 7092 |  | CORR | GENE | 04:52 | 05:14 | 05:27 | 98 | 433 | 10 | EXT |  | 0.89 | (c)
78396.356 | 11.236 | 11.223 | -0.029 | -0.042 | 1441 | 1614 | 1571 | 530 | 11 | 7092 |  | CORR | CIGR | 04:30 | 04:58 | 04:51 | 31 | 260 | 11 | EXT |  | 0.89 | (c)
78402.992 | 6.607 | 6.596 | -4.833 | -4.844 | -1335 | -1253 | -1253 | 895 | 4814 | 7093 |  | CORR | CIGR | 07:12 | 07:25 | 07:25 | 30 | 165 | 11 | EXT |  | 0.89 | (c)
78431.959 | 1.444 | 1.427 | -10.021 | -10.038 | -1361 | -1278 | -1286 | 870 | 1427 | 7096 |  | CORR | CIGR | 05:26 | 05:40 | 05:38 | 37 | 151 | 10 | EXT |  | 0.89 | (c)
78433.952 | 3.437 | 3.425 | -8.028 | -8.04 | -1312 | -983 | -1124 | 919 | 3425 | 7096 |  | CORR | GENE | 05:34 | 06:27 | 06:05 | 172 | 375 | 10 | EXT |  | 0.9 | (c)
78434.838 | 4.323 | 4.238 | -7.142 | -7.227 | -1504 | -1408 | -1203 | 727 | 4238 | 7096 |  | CORR | GENE | 05:03 | 05:19 | 05:52 | 104 | 603 | 10 | EXT |  | 0.89 | (c)
78438.019 | 7.504 | 7.491 | -3.961 | -3.974 | -1462 | -1045 | -1218 | 769 | 3887 | 7096 |  | CORR | GENE | 05:10 | 06:17 | 05:49 | 87 | 487 | 10 | EXT |  | 0.89 | (c)
78453.35 | 0 | -0.034 | -11.32 | -11.354 | 1427 | 2078 | 1775 | 108 |  | 7098 | Нарушение формы кольцевого шва | GWAN |  | 01:24 | 03:09 | 02:20 | 0 | 695 |  | EXT | Нарушение формы кольцевого шва |  | (c)
78468.711 | 4.041 | 3.969 | -7.169 | -7.241 | -1697 | -1689 | -1671 | 1644 | 3969 | 7099 |  | CORR | GENE | 04:51 | 04:52 | 04:55 | 152 | 53 | 10 | EXT |  | 0.9 | (c)
78474.791 | 10.121 | 10.108 | -1.089 | -1.102 | -1830 | -1772 | -1674 | 1519 | 1019 | 7099 |  | CORR | GENE | 04:29 | 04:39 | 04:54 | 83 | 310 | 10 | EXT |  | 0.89 | (c)
78487.385 | 11.505 | 11.454 | -0.05 | -0.101 | -1542 | -636 | -815 | 88 | 37 | 7100 |  | CORR | GENE | 05:20 | 07:46 | 07:17 | 64 | 1453 | 11 | EXT |  | 0.89 | (c)
78487.435 | 0 | -0.03 | -11.035 | -11.065 | 2110 | -2217 | -1835 | 1320 |  | 7101 | Нарушение формы кольцевого шва | GWAN |  | 02:48 | 03:09 | 04:11 | 0 | 1031 |  | EXT | Нарушение формы кольцевого шва |  | (c)
78506.329 | 7.859 | 7.811 | -3.341 | -3.389 | -1817 | -1705 | -1677 | 414 | 3341 | 7102 |  | CORR | GENE | 04:57 | 05:15 | 05:20 | 48 | 279 | 14 | EXT |  | 0.89 | (c)
78508.592 | 10.122 | 10.107 | -1.078 | -1.093 | -768 | -718 | -707 | 645 | 1062 | 7102 |  | CORR | CIGR | 07:47 | 07:55 | 07:57 | 31 | 123 | 10 | EXT |  | 0.89 | (c)
78516.147 | 6.477 | 6.463 | -3.753 | -3.767 | 908 | 1021 | 994 | 908 | 3740 | 7103 |  | CORR | CIGR | 05:12 | 05:31 | 05:26 | 27 | 172 | 10 | EXT |  | 0.89 | (c)
78545.365 | 2.9 | 2.887 | -8.47 | -8.483 | 293 | 621 | 483 | 293 | 2887 | 7106 |  | CORR | GENE | 03:41 | 04:34 | 04:12 | 62 | 381 | 13 | EXT |  | 0.89 | (c)
78548.486 | 6.021 | 5.995 | -5.349 | -5.375 | 1564 | 1631 | 1656 | 482 | 5337 | 7106 |  | CORR | CIGR | 07:06 | 07:17 | 07:21 | 38 | 184 | 12 | EXT |  | 0.89 | (c)
78557.32 | 3.485 | 3.476 | -7.81 | -7.819 | -2035 | -1992 | -1983 | 196 | 3476 | 7107 |  | CORR | CIGR | 05:37 | 05:44 | 05:46 | 23 | 103 | 10 | EXT | Аномалия находится на упругопластическом изгибе: R=517 D, максимальное растяжение на 6 час. | 0.89 | (c)
78570.043 | 4.913 | 4.891 | -6.467 | -6.489 | -1561 | -1501 | -1487 | 669 | 4891 | 7108 |  | CORR | CIGR | 06:44 | 06:54 | 06:56 | 31 | 149 | 10 | EXT | Аномалия находится на упругопластическом изгибе: R=442 D, максимальное растяжение на 5.9 час. | 0.89 | (c)
78575.69 | 10.56 | 10.49 | -0.82 | -0.89 | -1694 | -1636 | -1597 | 537 | 773 | 7108 |  | DENT | GENE | 06:23 | 06:32 | 06:39 | 117 | 194 | 0.4 | N/A | Глубина вмятины: 5 мм (0,4%). Линейка: 12 см в (1049 см; 06:32 ч:мин) Аномалия находится на упругопластическом изгибе. |  | (c)
78576.51 | 0 | -0.022 | -10.97 | -10.992 | 124 | 1981 | 1177 | 0 |  | 7109 | Нарушение формы кольцевого шва | GWAN |  | 02:16 | 07:15 | 05:05 | 0 | 2106 |  | EXT | Нарушение формы кольцевого шва Аномалия находится на упругопластическом изгибе: R=472 D, максимальное растяжение на 6.3 час. |  | (c)
78576.51 | 0 | -0.028 | -10.97 | -10.998 | -1978 | -1419 | -1149 | 253 |  | 7109 | Нарушение формы кольцевого шва | GWAN |  | 08:36 | 10:07 | 10:50 | 0 | 1657 |  | EXT | Нарушение формы кольцевого шва Аномалия находится на упругопластическом изгибе: R=472 D, максимальное растяжение на 6.3 час. |  | (c)
78577.903 | 1.393 | 1.379 | -9.577 | -9.591 | 1639 | 1701 | 1708 | 453 | 1379 | 7109 |  | CORR | CIGR | 06:20 | 06:30 | 06:31 | 25 | 138 | 8 | EXT | Аномалия находится на упругопластическом изгибе: R=509 D, максимальное растяжение на 6.4 час. | 0.89 | (c)
78584.915 | 8.405 | 8.387 | -2.565 | -2.583 | 1685 | 1775 | 1763 | 390 | 2549 | 7109 |  | CORR | CIGR | 06:27 | 06:42 | 06:40 | 34 | 156 | 10 | EXT |  | 0.89 | (c)
78585.283 | 8.773 | 8.747 | -2.197 | -2.223 | 1763 | 1886 | 1902 | 190 | 2174 | 7109 |  | CORR | GENE | 06:40 | 06:60 | 07:02 | 49 | 277 | 12 | EXT |  | 0.89 | (c)
78587.48 | 0 | -0.026 | -10.85 | -10.876 | 378 | 871 | 676 | 378 |  | 7110 | Нарушение формы кольцевого шва | GWAN |  | 03:13 | 04:33 | 04:01 | 0 | 596 |  | EXT | Нарушение формы кольцевого шва |  | (c)
78598.736 | 0.406 | 0.093 | -10.564 | -10.877 | 1035 | 1205 | 1224 | 1035 | 93 | 7111 |  | DENT | GENE | 05:22 | 05:49 | 05:52 | 1733 | 377 | 1.8 | N/A | Глубина вмятины: 26 мм (1,8%). Линейка: 173 см в (9 см; 05:49 ч:мин) Аномалия находится вблизи кольцевого сварного шва. |  | (c)
78599.846 | 1.516 | -1.627 | -9.454 | -12.597 | -957 | 1134 | 1273 | 0 |  | 7111 |  | OVAL |  | 00:00 | 05:38 | 06:00 | 4893 |  |  | N/A | Овальность: 0,04 |  | (c)
78620.252 | 10.952 | 10.925 | -0.373 | -0.4 | -1615 | -1605 | -1599 | 1583 | 353 | 7112 | Заварка технологического отверстия | ARTD | PITT | 10:16 | 10:18 | 10:19 | 47 | 33 |  | EXT | Заварка технологического отверстия |  | (c)
78686.61 | 9.755 | 9.743 | -1.715 | -1.727 | 362 | 382 | 381 | 362 | 1707 | 7118 |  | GOUG | PITT | 03:54 | 03:57 | 03:57 | 20 | 39 | 9 | EXT | Аномалия находится на отводе. Задир. |  | (c)
78699.43 | 0 | -0.024 | -11.295 | -11.319 | 1059 | 1668 | 1547 | 196 |  | 7120 | Нарушение формы кольцевого шва | GWAN |  | 03:21 | 04:59 | 04:39 | 0 | 975 |  | EXT | Нарушение формы кольцевого шва |  | (c)
78699.43 | 0 | -0.034 | -11.295 | -11.329 | -1998 | -1817 | -1649 | 232 |  | 7120 | Нарушение формы кольцевого шва | GWAN |  | 07:07 | 07:36 | 08:03 | 0 | 698 |  | EXT | Нарушение формы кольцевого шва |  | (c)
78710.725 | 0 | -0.02 | -11.07 | -11.09 | 207 | 777 | 594 | 207 |  | 7121 | Нарушение формы кольцевого шва | GWAN |  | 01:36 | 03:08 | 02:38 | 0 | 775 |  | EXT | Нарушение формы кольцевого шва |  | (c)
78710.725 | 0 | -0.024 | -11.07 | -11.094 | -2008 | -1735 | -1729 | 223 |  | 7121 | Нарушение формы кольцевого шва | GWAN |  | 07:38 | 08:22 | 08:23 | 0 | 558 |  | EXT | Нарушение формы кольцевого шва |  | (c)
78731.748 | 9.953 | 9.943 | -1.492 | -1.502 | 19 | 87 | 80 | 19 | 1477 | 7122 |  | CORR | CIGR | 11:52 | 00:03 | 12:02 | 25 | 123 | 9 | EXT |  | 0.89 | (c)
78733.24 | 0 | -0.032 | -11.155 | -11.187 | 84 | 758 | 568 | 84 |  | 7123 | Нарушение формы кольцевого шва | GWAN |  | 00:31 | 02:20 | 01:50 | 0 | 969 |  | EXT | Нарушение формы кольцевого шва |  | (c)
78733.24 | 0 | -0.034 | -11.155 | -11.189 | 1324 | -716 | -1733 | 0 |  | 7123 | Нарушение формы кольцевого шва | GWAN |  | 03:52 | 10:22 | 07:38 | 0 | 2808 |  | EXT | Нарушение формы кольцевого шва |  | (c)
78736.589 | 3.349 | 3.314 | -7.806 | -7.841 | 1802 | 1881 | 1900 | 232 | 3314 | 7123 |  | CORR | GENE | 05:09 | 05:22 | 05:25 | 51 | 196 | 10 | EXT |  | 0.89 | (c)
78739.46 | 6.22 | 6.178 | -4.935 | -4.977 | 1685 | 1844 | 1865 | 186 | 4895 | 7123 |  | CORR | GENE | 04:50 | 05:15 | 05:19 | 82 | 359 | 10 | EXT |  | 0.89 | (c)
78741.278 | 8.038 | 7.649 | -3.117 | -3.506 | -111 | 2198 | 2120 | 0 |  | 7123 |  | OVAL |  | 00:00 | 06:13 | 06:00 | 2497 |  |  | N/A | Овальность: 0,02 |  | (c)
78741.866 | 8.626 | 8.492 | -2.529 | -2.663 | -2193 | -2146 | -2059 | 38 | 2418 | 7123 |  | DENT | GENE | 06:24 | 06:31 | 06:46 | 245 | 268 | 1 | N/A | Глубина вмятины: 14 мм (1,0%). Линейка: 25 см в (849 см; 06:31 ч:мин) Аномалия находится вблизи продольного шва. |  | (c)
78743.172 | 9.932 | 9.482 | -1.223 | -1.673 | 1714 | 1800 | 1816 | 313 | 770 | 7123 |  | CORR | GENE | 04:55 | 05:08 | 05:11 | 903 | 203 | 14 | EXT |  | 0.99 | (c)
78744.395 | 0 | -0.015 | -11.108 | -11.123 | 1447 | 1707 | 1645 | 387 |  | 7124а | Нарушение формы кольцевого шва | GWAN |  | 05:06 | 05:48 | 05:38 | 0 | 397 |  | EXT | Нарушение формы кольцевого шва |  | (c)
78744.395 | 0 | -0.019 | -11.108 | -11.127 | -2077 | -1804 | -1818 | 153 |  | 7124а | Нарушение формы кольцевого шва | GWAN |  | 07:37 | 08:21 | 08:19 | 0 | 519 |  | EXT | Нарушение формы кольцевого шва |  | (c)
78755.503 | 0 | -0.015 | -12.059 | -12.074 | -1857 | -1757 | -1565 | 1274 |  | 7124б | Нарушение формы кольцевого шва | GWAN |  | 04:11 | 04:27 | 04:58 | 0 | 583 |  | EXT | Нарушение формы кольцевого шва |  | (c)
78755.503 | 0 | -0.027 | -12.059 | -12.086 | -322 | 328 | 83 | 0 |  | 7124б | Нарушение формы кольцевого шва | GWAN |  | 08:19 | 10:04 | 09:24 | 0 | 809 |  | EXT | Нарушение формы кольцевого шва |  | (c)
78767.562 | 0 | -0.025 | -10.768 | -10.793 | -1027 | -789 | -621 | 214 |  | 7126а | Вышлифовка на шве | GWAN | GENE | 00:27 | 01:06 | 01:33 | 86 | 814 | 14 | EXT | Вышлифовка на шве |  | (c)
78767.562 | 0 | -0.018 | -10.768 | -10.786 | 1871 | -2098 | -2200 | 1810 |  | 7126а | Вышлифовка на шве | GWAN | GENE | 08:15 | 09:35 | 09:18 | 85 | 781 | 19 | EXT | Вышлифовка на шве |  | (c)
78774.025 | 6.463 | 6.063 | -4.305 | -4.705 | 50 | 75 | 103 | 50 | 3789 | 7126а |  | CORR | GENE | 03:21 | 03:25 | 03:30 | 916 | 106 | 13 | EXT |  | 0.98 | (c)
78774.722 | 7.16 | 7.113 | -3.608 | -3.655 | -40 | 125 | 99 | 0 | 3596 | 7126а |  | CORR | GENE | 03:07 | 03:33 | 03:29 | 59 | 278 | 11 | EXT |  | 0.89 | (c)
78775.529 | 7.967 | 7.824 | -2.801 | -2.944 | 1986 | 2003 | 2024 | 1986 | 2620 | 7126а |  | CORR | GENE | 08:34 | 08:37 | 08:40 | 324 | 77 | 10 | EXT |  | 0.92 | (c)
78775.908 | 8.346 | 8.266 | -2.422 | -2.502 | -272 | 252 | 76 | 0 | 2398 | 7126а |  | CORR | GENE | 02:29 | 03:54 | 03:26 | 104 | 696 | 10 | EXT |  | 0.89 | (c)
78779.399 | 1.069 | 1.045 | -10.331 | -10.355 | -78 | 3 | -11 | 0 | 1045 | 7127 |  | CORR | CIGR | 08:15 | 08:28 | 08:26 | 27 | 134 | 10 | EXT |  | 0.89 | (c)
78781.249 | 2.919 | 2.146 | -8.481 | -9.254 | -2165 | -1961 | -2049 | 1933 | 2146 | 7127 |  | CORR | GENE | 02:38 | 03:11 | 02:57 | 2212 | 232 | 12 | EXT |  | 0.99 | (c)
78782.031 | 3.701 | 3.631 | -7.699 | -7.769 | 0 | 45 | 95 | 0 | 3631 | 7127 |  | CORR | GENE | 08:28 | 08:35 | 08:43 | 839 | 190 | 12 | EXT |  | 0.97 | (c)
78782.102 | 3.772 | 3.768 | -7.628 | -7.632 | -384 | -304 | -341 | 297 | 3768 | 7127 |  | CORR | CIGR | 07:26 | 07:39 | 07:33 | 20 | 87 | 10 | EXT |  | 0.89 | (c)
78782.87 | 4.54 | 4.486 | -6.86 | -6.914 | -514 | -338 | -347 | 179 | 4486 | 7127 |  | CORR | GENE | 07:05 | 07:33 | 07:32 | 201 | 335 | 11 | EXT |  | 0.91 | (c)
78783.063 | 4.733 | 4.72 | -6.667 | -6.68 | 2120 | -2161 | -2223 | 2105 | 4720 | 7127 |  | CORR | GENE | 02:10 | 02:39 | 02:29 | 77 | 236 | 14 | EXT |  | 0.89 | (c)
78783.074 | 4.744 | 4.718 | -6.656 | -6.682 | 139 | 236 | 239 | 139 | 4718 | 7127 |  | CORR | CIGR | 08:50 | 09:06 | 09:06 | 40 | 200 | 12 | EXT |  | 0.89 | (c)
78783.242 | 4.912 | 4.866 | -6.488 | -6.534 | 2080 | 2211 | 2197 | 2080 | 4866 | 7127 |  | CORR | GENE | 02:03 | 02:25 | 02:22 | 57 | 235 | 11 | EXT |  | 0.89 | (c)
78783.263 | 4.933 | 4.917 | -6.467 | -6.483 | 580 | 632 | 653 | 580 | 4917 | 7127 |  | CORR | CIGR | 10:01 | 10:10 | 10:13 | 30 | 146 | 11 | EXT |  | 0.89 | (c)
78783.734 | 5.404 | 5.39 | -5.996 | -6.01 | -2188 | -2067 | -2075 | 1961 | 5390 | 7127 |  | CORR | GENE | 02:35 | 02:54 | 02:53 | 55 | 227 | 11 | EXT |  | 0.89 | (c)
78783.76 | 5.43 | 5.083 | -5.97 | -6.317 | -1930 | -1912 | -1911 | 1892 | 5083 | 7127 |  | CORR | AXGR | 03:16 | 03:19 | 03:19 | 559 | 38 | 10 | EXT |  | 0.94 | (c)
78783.912 | 5.582 | 5.567 | -5.818 | -5.833 | -32 | 64 | 55 | 0 | 5567 | 7127 |  | CORR | CIGR | 08:23 | 08:38 | 08:37 | 33 | 174 | 10 | EXT |  | 0.89 | (c)
78784.107 | 5.777 | 5.763 | -5.623 | -5.637 | -2096 | -2021 | -2007 | 1917 | 5592 | 7127 |  | CORR | CIGR | 02:49 | 03:02 | 03:04 | 45 | 180 | 9 | EXT |  | 0.89 | (c)
78784.904 | 6.574 | 6.543 | -4.826 | -4.857 | 2120 | 2204 | -2200 | 2058 | 4810 | 7127 |  | CORR | CIGR | 02:10 | 02:24 | 02:33 | 47 | 283 | 10 | EXT |  | 0.89 | (c)
78785.039 | 6.709 | 6.693 | -4.691 | -4.707 | 501 | 587 | 591 | 501 | 4670 | 7127 |  | CORR | CIGR | 09:49 | 10:03 | 10:03 | 37 | 181 | 10 | EXT |  | 0.89 | (c)
78846.27 | 0 | -0.028 | -11.645 | -11.673 | -2216 | -1265 | -1065 | 85 |  | 7133 | Нарушение формы кольцевого шва | GWAN |  | 09:16 | 11:49 | 12:22 | 0 | 2301 |  | EXT | Нарушение формы кольцевого шва Аномалия находится на отводе. |  | (c)
78893.785 | 1.735 | 1.693 | -9.875 | -9.917 | 1590 | 1700 | 1755 | 1590 | 1693 | 7137 |  | CORR | GENE | 08:37 | 08:55 | 09:04 | 67 | 330 | 10 | EXT | Аномалия находится на упругопластическом изгибе: R=355 D, максимальное растяжение на 5.7 час. | 0.89 | (c)
78917.107 | 2.377 | 2.314 | -8.788 | -8.851 | 977 | 1017 | 1163 | 977 | 2314 | 7139 |  | CORR | GENE | 02:13 | 02:19 | 02:43 | 75 | 372 | 10 | EXT |  | 0.89 | (c)
78961.811 | 1.586 | 1.568 | -9.649 | -9.667 | -973 | -900 | -743 | 512 | 1568 | 7143 |  | GOUG | CIGR | 00:10 | 00:22 | 00:47 | 40 | 461 | 10 | EXT | Задир. |  | (c)
78987.929 | 5.214 | 5.185 | -5.821 | -5.85 | -397 | -284 | -102 | 0 | 3918 | 7145 |  | GOUG | GENE | 06:46 | 07:05 | 07:34 | 1932 | 591 | 9 | EXT | Зона задиров. |  | (c)
78993.75 | 0 | -0.039 | -11.445 | -11.484 | 124 | 468 | 375 | 124 |  | 7146 | Нарушение формы кольцевого шва | GWAN |  | 01:34 | 02:29 | 02:14 | 0 | 501 |  | EXT | Нарушение формы кольцевого шва |  | (c)
78993.75 | 0 | -0.029 | -11.445 | -11.474 | 2091 | -1920 | -2080 | 1790 |  | 7146 | Нарушение формы кольцевого шва | GWAN |  | 06:51 | 08:04 | 07:38 | 0 | 580 |  | EXT | Нарушение формы кольцевого шва |  | (c)
79027.94 | 0 | 0 | -4.76 | -4.76 | -1325 | -1139 | -1151 | 906 | 0 | 7149 | Смещение кромок | GWAN |  | 05:51 | 06:21 | 06:19 | 0 | 349 | 17 | EXT | Смещение кромок Вовнутрь Аномалия находится на отводе. Величина смещения - 2.7 мм. |  | (c)
79036.786 | 4.086 | 3.515 | -1.599 | -2.17 | 735 | 938 | 909 | 735 | 1589 | 7150 |  | GOUG | GENE | 11:23 | 11:56 | 11:51 | 581 | 348 | 9 | EXT | Зона задиров. |  | (c)
79038.385 | 0 | -0.043 | -11.065 | -11.108 | 1494 | 1816 | 1711 | 303 |  | 7151 | Нарушение формы кольцевого шва | GWAN |  | 01:33 | 02:25 | 02:08 | 0 | 433 |  | EXT | Нарушение формы кольцевого шва |  | (c)
79038.385 | 0 | -0.011 | -11.065 | -11.076 | 2194 | -1485 | -1754 | 0 |  | 7151 | Нарушение формы кольцевого шва | GWAN |  | 03:26 | 05:32 | 04:48 | 0 | 1025 |  | EXT | Нарушение формы кольцевого шва |  | (c)
79038.385 | 0 | -0.019 | -11.065 | -11.084 | -799 | -579 | -554 | 309 |  | 7151 | Нарушение формы кольцевого шва | GWAN |  | 07:22 | 07:58 | 08:02 | 0 | 490 |  | EXT | Нарушение формы кольцевого шва |  | (c)
79072.245 | 0 | -0.024 | -11.25 | -11.274 | -1374 | -1069 | -913 | 452 |  | 7154 | Нарушение формы кольцевого шва | GWAN |  | 03:09 | 03:58 | 04:24 | 0 | 923 |  | EXT | Нарушение формы кольцевого шва |  | (c)
79083.495 | 0 | -0.017 | -11.45 | -11.467 | 66 | 369 | 595 | 66 |  | 7155 | Нарушение формы кольцевого шва | GWAN |  | 03:17 | 04:06 | 04:42 | 0 | 1058 |  | EXT | Нарушение формы кольцевого шва |  | (c)
79106.33 | 0 | -0.01 | -11.22 | -11.23 | 2133 | -1283 | -1675 | 0 |  | 7157 | Нарушение формы кольцевого шва | GWAN |  | 04:05 | 06:54 | 05:51 | 0 | 1307 |  | EXT | Нарушение формы кольцевого шва |  | (c)
79150.1 | 9.66 | 9.635 | -1.68 | -1.705 | -2198 | -2144 | -2107 | 33 | 1669 | 7160 |  | CORR | CIGR | 05:29 | 05:37 | 05:43 | 36 | 181 | 9 | EXT |  | 0.89 | (c)
79164.312 | 1.182 | 1.117 | -9.598 | -9.663 | 1583 | 1891 | 1870 | 75 | 1117 | 7162 |  | CORR | GENE | 05:27 | 06:17 | 06:13 | 229 | 572 | 12 | EXT |  | 0.91 | (c)
79165.64 | 2.51 | 2.498 | -8.27 | -8.282 | 1396 | 1446 | 1452 | 722 | 2498 | 7162 |  | CORR | CIGR | 04:57 | 05:05 | 05:06 | 25 | 113 | 10 | EXT |  | 0.89 | (c)
79173.91 | 0 | -0.027 | -11.42 | -11.447 | -890 | -557 | -591 | 293 |  | 7163 | Нарушение формы кольцевого шва | GWAN |  | 08:47 | 09:41 | 09:36 | 0 | 597 |  | EXT | Нарушение формы кольцевого шва |  | (c)
79182.391 | 8.481 | 8.433 | -2.939 | -2.987 | -2209 | -2141 | -1930 | 22 | 2863 | 7163 |  | CORR | GENE | 05:15 | 05:25 | 05:60 | 124 | 558 | 10 | EXT |  | 0.89 | (c)
79185.942 | 0.612 | 0.587 | -10.803 | -10.828 | -1761 | -1602 | -1656 | 469 | 587 | 7164 |  | CORR | GENE | 05:40 | 06:05 | 05:57 | 55 | 211 | 10 | EXT |  | 0.89 | (c)
79186.279 | 0.949 | 0.833 | -10.466 | -10.582 | -1982 | -1821 | -1816 | 249 | 833 | 7164 |  | CORR | GENE | 05:04 | 05:30 | 05:31 | 137 | 332 | 12 | EXT |  | 0.9 | (c)
79215.417 | 7.547 | 7.478 | -3.453 | -3.522 | -2210 | -2169 | -2149 | 21 | 3401 | 7166 |  | DENT | GENE | 05:13 | 05:19 | 05:22 | 121 | 121 | 0.4 | N/A | Глубина вмятины: 6 мм (0,4%). Линейка: 12 см в (748 см; 05:19 ч:мин) Аномалия находится вблизи продольного шва. |  | (c)
79216.319 | 8.449 | 8.379 | -2.551 | -2.621 | 2044 | 2096 | 2106 | 64 | 2500 | 7166 |  | DENT | GENE | 04:39 | 04:47 | 04:49 | 121 | 122 | 0.5 | N/A | Глубина вмятины: 7 мм (0,5%). Линейка: 12 см в (838 см; 04:47 ч:мин) Аномалия находится вблизи продольного шва. |  | (c)
79230.031 | 11.161 | 9.123 | -0.229 | -2.267 | 753 | -1473 | -1477 | 0 |  | 7167 |  | OVAL |  | 00:00 | 06:01 | 06:00 | 5717 |  |  | N/A | Овальность: 0,02 |  | (c)
79230.199 | 11.329 | 11.112 | -0.061 | -0.278 | -1073 | -1040 | -1045 | 1018 | 21 | 7167 |  | ARTD | GENE | 07:05 | 07:11 | 07:10 | 257 | 54 |  | EXT | Эквивалент потери металла 8%. |  | (c)
79230.874 | 0.614 | 0.46 | -10.756 | -10.91 | -1577 | -1377 | -1345 | 653 | 460 | 7168 |  | DENT | GENE | 05:11 | 05:43 | 05:49 | 410 | 464 | 1.3 | N/A | Глубина вмятины: 19 мм (1,3%). Линейка: 41 см в (46 см; 05:43 ч:мин) |  | (c)
79231.776 | 1.516 | 1.172 | -9.854 | -10.198 | -1691 | -1354 | -1381 | 540 | 1172 | 7168 |  | DENT | GENE | 04:53 | 05:47 | 05:43 | 630 | 620 | 1 | N/A | Глубина вмятины: 14 мм (1,0%). Линейка: 63 см в (117 см; 05:47 ч:мин) |  | (c)
79253.05 | 0 | -0.038 | -11.26 | -11.298 | -1120 | -701 | -807 | 495 |  | 7170 | Нарушение формы кольцевого шва | GWAN |  | 11:40 | 00:48 | 12:31 | 0 | 626 |  | EXT | Нарушение формы кольцевого шва |  | (c)
79253.05 | 0 | -0.025 | -11.26 | -11.285 | -155 | 284 | 147 | 0 |  | 7170 | Нарушение формы кольцевого шва | GWAN |  | 02:16 | 03:27 | 03:05 | 0 | 604 |  | EXT | Нарушение формы кольцевого шва |  | (c)
79260.047 | 6.997 | 6.912 | -4.263 | -4.348 | 1749 | 2058 | 2201 | 0 | 4116 | 7170 |  | GOUG | GENE | 07:23 | 08:13 | 08:36 | 232 | 905 | 10 | EXT | Зона задиров. |  | (c)
79271.478 | 7.168 | 7.104 | -4.202 | -4.266 | -1067 | -1018 | -1014 | 962 | 4139 | 7171 |  | DENT | GENE | 10:09 | 10:17 | 10:18 | 127 | 105 | 0.6 | N/A | Глубина вмятины: 8 мм (0,6%). Линейка: 13 см в (710 см; 10:17 ч:мин) |  | (c)
79275.68 | 0 | -0.02 | -11.145 | -11.165 | 251 | 1710 | 1037 | 251 |  | 7172 | Нарушение формы кольцевого шва | GWAN |  | 01:11 | 05:06 | 03:17 | 0 | 1572 |  | EXT | Нарушение формы кольцевого шва |  | (c)
79307.084 | 8.999 | 8.897 | -2.226 | -2.328 | -1111 | -887 | -963 | 816 | 2161 | 7174 |  | DENT | GENE | 08:02 | 08:38 | 08:26 | 167 | 295 | 1.2 | N/A | Глубина вмятины: 17 мм (1,2%). Линейка: 17 см в (890 см; 08:38 ч:мин) |  | (c)
79309.31 | 0 | -0.022 | -11.405 | -11.427 | 543 | 902 | 812 | 543 |  | 7175 | Нарушение формы кольцевого шва | GWAN |  | 11:49 | 00:47 | 12:33 | 0 | 538 |  | EXT | Нарушение формы кольцевого шва |  | (c)
79309.31 | 0 | -0.01 | -11.405 | -11.415 | 1785 | -1978 | -1748 | 0 |  | 7175 | Нарушение формы кольцевого шва | GWAN |  | 03:10 | 05:02 | 05:39 | 0 | 1856 |  | EXT | Нарушение формы кольцевого шва |  | (c)
79320.715 | 0 | -0.029 | -11.3 | -11.329 | -1620 | -349 | -909 | 197 |  | 7176 | Нарушение формы кольцевого шва | GWAN |  | 10:04 | 01:29 | 11:59 | 0 | 1422 |  | EXT | Нарушение формы кольцевого шва |  | (c)
79366.57 | 0 | -0.016 | -11.175 | -11.191 | 378 | 1922 | 1863 | 0 |  | 7180 | Нарушение формы кольцевого шва | GWAN |  | 00:41 | 04:50 | 04:41 | 0 | 2971 |  | EXT | Нарушение формы кольцевого шва |  | (c)
79382.949 | 5.204 | 5.12 | -6.111 | -6.195 | -1048 | -1029 | -1014 | 979 | 5120 | 7181 |  | CORR | GENE | 06:13 | 06:16 | 06:19 | 141 | 69 | 10 | EXT |  | 0.9 | (c)
79388.189 | 10.444 | 10.416 | -0.871 | -0.899 | -1412 | -1278 | -1240 | 818 | 813 | 7181 |  | CORR | GENE | 05:14 | 05:36 | 05:42 | 86 | 345 | 10 | EXT |  | 0.89 | (c)
79400.48 | 0 | -0.025 | -11.27 | -11.295 | 28 | -1802 | 2033 | 28 |  | 7183 | Нарушение формы кольцевого шва | GWAN |  | 11:00 | 06:05 | 16:24 | 0 | 4010 |  | EXT | Нарушение формы кольцевого шва |  | (c)
79404.337 | 3.857 | 3.8 | -7.413 | -7.47 | -1954 | -1733 | -1793 | 276 | 3800 | 7183 |  | CORR | GENE | 05:40 | 06:16 | 06:06 | 104 | 323 | 10 | EXT |  | 0.89 | (c)
79411.75 | 0 | -0.035 | -11.425 | -11.46 | 339 | 634 | 674 | 339 |  | 7184 | Нарушение формы кольцевого шва | GWAN |  | 11:45 | 00:32 | 12:39 | 0 | 671 |  | EXT | Нарушение формы кольцевого шва |  | (c)
79411.75 | 0 | -0.018 | -11.425 | -11.443 | 1734 | 1964 | 2156 | 0 |  | 7184 | Нарушение формы кольцевого шва | GWAN |  | 03:30 | 04:07 | 04:38 | 0 | 844 |  | EXT | Нарушение формы кольцевого шва |  | (c)
79411.75 | 0 | -0.031 | -11.425 | -11.456 | -990 | -511 | -658 | 326 |  | 7184 | Нарушение формы кольцевого шва | GWAN |  | 08:10 | 09:27 | 09:04 | 0 | 664 |  | EXT | Нарушение формы кольцевого шва |  | (c)
79434.53 | 0 | -0.016 | -11.31 | -11.326 | -2023 | -354 | -1101 | 179 |  | 7186 | Нарушение формы кольцевого шва | GWAN |  | 06:30 | 10:59 | 08:59 | 0 | 1844 |  | EXT | Нарушение формы кольцевого шва |  | (c)
79468.385 | 0 | -0.018 | -11.405 | -11.423 | -969 | 21 | -30 | 909 |  | 7189 | Нарушение формы кольцевого шва | GWAN |  | 10:56 | 01:36 | 13:28 | 0 | 1879 |  | EXT | Нарушение формы кольцевого шва |  | (c)
79475.635 | 7.25 | 7.209 | -4.155 | -4.196 | 1771 | 1863 | 1937 | 127 | 4134 | 7189 |  | CORR | GENE | 06:19 | 06:33 | 06:46 | 62 | 333 | 10 | EXT |  | 0.89 | (c)
79476.691 | 8.306 | 8.18 | -3.099 | -3.225 | 1820 | 1939 | 2024 | 3 | 3009 | 7189 |  | DENT | GENE | 06:27 | 06:46 | 06:59 | 216 | 407 | 0.6 | N/A | Глубина вмятины: 8 мм (0,6%). Линейка: 22 см в (818 см; 06:46 ч:мин) Аномалия находится вблизи продольного шва. |  | (c)
79477.303 | 8.918 | 8.879 | -2.487 | -2.526 | 1821 | 1854 | 1925 | 201 | 2471 | 7189 |  | CORR | GENE | 06:27 | 06:32 | 06:44 | 55 | 209 | 10 | EXT |  | 0.89 | (c)
79479.79 | 0 | -0.017 | -11.215 | -11.232 | 181 | 535 | 573 | 181 |  | 7190 | Нарушение формы кольцевого шва | GWAN |  | 03:29 | 04:26 | 04:32 | 0 | 785 |  | EXT | Нарушение формы кольцевого шва |  | (c)
79479.79 | 0 | -0.048 | -11.215 | -11.263 | 1656 | 1902 | -2192 | 0 |  | 7190 | Нарушение формы кольцевого шва | GWAN |  | 07:27 | 08:07 | 09:06 | 0 | 1225 |  | EXT | Нарушение формы кольцевого шва |  | (c)
79480.515 | 0.725 | 0.666 | -10.49 | -10.549 | 1754 | 1859 | 1930 | 124 | 666 | 7190 |  | CORR | GENE | 07:43 | 07:60 | 08:11 | 66 | 352 | 10 | EXT |  | 0.89 | (c)
79486.445 | 6.655 | 6.63 | -4.56 | -4.585 | 1275 | 1368 | 1367 | 771 | 4554 | 7190 |  | CORR | CIGR | 06:26 | 06:41 | 06:40 | 31 | 184 | 10 | EXT |  | 0.89 | (c)
79486.719 | 6.929 | 6.769 | -4.286 | -4.446 | 239 | 260 | 261 | 239 | 4169 | 7190 |  | CORR | AXGR | 03:38 | 03:42 | 03:42 | 277 | 43 | 10 | EXT |  | 0.92 | (c)
79490.268 | 10.478 | 10.467 | -0.737 | -0.748 | 1063 | 1112 | 1117 | 1060 | 726 | 7190 |  | CORR | CIGR | 05:51 | 05:59 | 06:00 | 22 | 107 | 9 | EXT |  | 0.89 | (c)
79509.039 | 6.574 | 6.453 | -4.216 | -4.337 | 1463 | 1493 | 1478 | 738 | 4051 | 7192 |  | CORR | AXGR | 03:56 | 04:01 | 03:59 | 286 | 30 | 11 | EXT | Аномалия находится на упругопластическом изгибе: R=379 D, максимальное растяжение на 6.2 час. | 0.92 | (c)
79510.03 | 7.565 | 7.541 | -3.225 | -3.249 | 2018 | 2064 | 2071 | 106 | 3212 | 7192 |  | CORR | CIGR | 05:26 | 05:33 | 05:34 | 37 | 106 | 8 | EXT | Аномалия находится на упругопластическом изгибе: R=376 D, максимальное растяжение на 6.1 час. | 0.92 | (c)
79513.255 | 0 | -0.022 | -11.355 | -11.377 | -1816 | -468 | -736 | 344 |  | 7193 | Нарушение формы кольцевого шва | GWAN |  | 10:05 | 01:42 | 12:59 | 0 | 2160 |  | EXT | Нарушение формы кольцевого шва Аномалия находится на упругопластическом изгибе: R=403 D, максимальное растяжение на 6.1 час. |  | (c)
79513.319 | 0.064 | 0.047 | -11.291 | -11.308 | 2110 | 2186 | 2185 | 0 | 47 | 7193 |  | CORR | CIGR | 08:38 | 08:50 | 08:50 | 38 | 151 | 14 | EXT | Аномалия находится на упругопластическом изгибе: R=403 D, максимальное растяжение на 6.1 час. | 0.89 | (c)
79514.639 | 1.384 | 1.314 | -9.971 | -10.041 | 846 | 977 | 1107 | 846 | 1314 | 7193 |  | CORR | GENE | 05:14 | 05:35 | 05:56 | 96 | 523 | 11 | EXT | Аномалия находится на упругопластическом изгибе: R=428 D, максимальное растяжение на 6 час. | 0.93 | (c)
79522.2 | 8.945 | 8.928 | -2.41 | -2.427 | 869 | 1226 | 1103 | 869 | 2344 | 7193 |  | CORR | GENE | 05:18 | 06:15 | 05:56 | 83 | 468 | 11 | EXT | Аномалия находится на упругопластическом изгибе: R=817 D, максимальное растяжение на 4.6 час. | 0.89 | (c)
79526.793 | 2.183 | 2.165 | -9.332 | -9.35 | 1604 | 1657 | 1669 | 497 | 2165 | 7194 |  | CORR | CIGR | 07:15 | 07:23 | 07:25 | 31 | 129 | 9 | EXT |  | 0.89 | (c)
79583.888 | 2.838 | 2.826 | -8.432 | -8.444 | 1584 | 1711 | 1677 | 460 | 2826 | 7199 |  | CORR | CIGR | 05:02 | 05:22 | 05:17 | 40 | 187 | 10 | EXT |  | 0.89 | (c)
79636.63 | 0 | -0.03 | -2.675 | -2.705 | -771 | -663 | -547 | 323 |  | 7204 | Нарушение формы кольцевого шва | GWAN |  | 10:04 | 10:21 | 10:40 | 0 | 448 |  | EXT | Нарушение формы кольцевого шва |  | (c)
79637.176 | 0.546 | 0.532 | -2.129 | -2.143 | 1672 | 1785 | 1757 | 388 | 532 | 7204 |  | CORR | CIGR | 04:38 | 04:56 | 04:52 | 38 | 170 | 10 | EXT |  | 0.89 | (c)
79647.79 | 0 | -0.038 | -11.335 | -11.373 | -753 | -103 | -373 | 0 |  | 7206 | Нарушение формы кольцевого шва | GWAN |  | 08:51 | 10:36 | 09:52 | 0 | 759 |  | EXT | Нарушение формы кольцевого шва |  | (c)
79655.952 | 8.162 | 8.144 | -3.173 | -3.191 | -561 | -465 | -478 | 396 | 3153 | 7206 |  | CORR | CIGR | 09:22 | 09:38 | 09:36 | 38 | 165 | 8 | EXT |  | 0.89 | (c)
79657.388 | 9.598 | 9.507 | -1.737 | -1.828 | -1523 | -1510 | -1499 | 707 | 1635 | 7206 |  | CORR | GENE | 06:47 | 06:49 | 06:51 | 193 | 48 | 10 | EXT |  | 0.9 | (c)
79657.886 | 10.096 | 10.042 | -1.239 | -1.293 | -1530 | -1436 | -1431 | 700 | 1221 | 7206 |  | CORR | GENE | 06:46 | 07:01 | 07:02 | 72 | 199 | 10 | EXT |  | 0.89 | (c)
79664.646 | 5.521 | 5.403 | -5.864 | -5.982 | 2149 | 2176 | 2174 | 32 | 5403 | 7207 |  | CORR | GENE | 07:31 | 07:35 | 07:35 | 410 | 49 | 11 | EXT |  | 0.94 | (c)
79667.265 | 8.14 | 8.112 | -3.245 | -3.273 | 1842 | 1871 | 1911 | 250 | 3237 | 7207 |  | CORR | CIGR | 06:41 | 06:46 | 06:52 | 36 | 138 | 9 | EXT |  | 0.89 | (c)
79670.642 | 0.132 | 0.079 | -11.103 | -11.156 | 1949 | 2027 | 2135 | 0 | 79 | 7208 |  | CORR | GENE | 04:32 | 04:45 | 05:02 | 60 | 372 | 12 | EXT |  | 0.89 | (c)
79687.753 | 6.008 | 5.978 | -5.362 | -5.392 | 1176 | 1238 | 1295 | 818 | 5349 | 7209 |  | CORR | CIGR | 04:03 | 04:13 | 04:22 | 43 | 237 | 12 | EXT |  | 0.89 | (c)
79693.956 | 0.841 | 0.716 | -10.414 | -10.539 | 2145 | 2183 | 2175 | 25 | 716 | 7210 |  | CORR | GENE | 03:26 | 03:32 | 03:31 | 313 | 61 | 11 | EXT |  | 0.92 | (c)
79696.427 | 3.312 | 3.296 | -7.943 | -7.959 | -2174 | -2102 | -2086 | 57 | 3296 | 7210 |  | CORR | CIGR | 03:49 | 04:01 | 04:03 | 36 | 176 | 9 | EXT |  | 0.89 | (c)
79696.654 | 3.539 | 3.485 | -7.716 | -7.77 | -2184 | -1957 | -2035 | 47 | 3485 | 7210 |  | CORR | GENE | 03:47 | 04:24 | 04:11 | 85 | 297 | 10 | EXT |  | 0.89 | (c)
79696.685 | 3.57 | 3.546 | -7.685 | -7.709 | -961 | -897 | -908 | 856 | 3546 | 7210 |  | CORR | CIGR | 07:05 | 07:15 | 07:13 | 25 | 105 | 13 | EXT |  | 0.89 | (c)
79696.8 | 3.685 | 3.559 | -7.57 | -7.696 | -1004 | -948 | -957 | 910 | 3559 | 7210 |  | CORR | GENE | 06:58 | 07:07 | 07:05 | 189 | 94 | 11 | EXT |  | 0.91 | (c)
79697.3 | 4.185 | 4.147 | -7.07 | -7.108 | -2209 | -2058 | -2091 | 22 | 4147 | 7210 |  | CORR | GENE | 03:43 | 04:08 | 04:02 | 55 | 236 | 11 | EXT |  | 0.89 | (c)
79698.681 | 5.566 | 5.465 | -5.689 | -5.79 | -1949 | -1931 | -1940 | 282 | 5465 | 7210 |  | CORR | AXGR | 04:25 | 04:28 | 04:27 | 120 | 18 | 10 | EXT |  | 0.89 | (c)
79698.906 | 5.791 | 5.739 | -5.464 | -5.516 | -1959 | -1933 | -1945 | 272 | 5374 | 7210 |  | CORR | AXGR | 04:24 | 04:28 | 04:26 | 142 | 27 | 14 | EXT |  | 0.9 | (c)
79708.347 | 3.977 | 3.767 | -7.338 | -7.548 | 2193 | 2205 | 2211 | 2 | 3767 | 7211 |  | CORR | AXGR | 04:30 | 04:32 | 04:33 | 318 | 35 | 15 | EXT |  | 0.94 | (c)
79738.565 | 0 | -0.024 | -11.32 | -11.344 | 2168 | -1991 | -1975 | 0 |  | 7214 | Нарушение формы кольцевого шва | GWAN |  | 03:20 | 04:08 | 04:11 | 0 | 637 |  | EXT | Нарушение формы кольцевого шва |  | (c)
79738.565 | 0 | -0.029 | -11.32 | -11.349 | -988 | -479 | -679 | 370 |  | 7214 | Нарушение формы кольцевого шва | GWAN |  | 06:50 | 08:12 | 07:40 | 0 | 618 |  | EXT | Нарушение формы кольцевого шва |  | (c)
79738.565 | 0 | -0.037 | -11.32 | -11.357 | 355 | 611 | 565 | 355 |  | 7214 | Нарушение формы кольцевого шва | GWAN |  | 10:27 | 11:08 | 11:01 | 0 | 419 |  | EXT | Нарушение формы кольцевого шва |  | (c)
79749.885 | 0 | -0.032 | -11.24 | -11.272 | -299 | 235 | 687 | 0 |  | 7215 | Нарушение формы кольцевого шва | GWAN |  | 09:57 | 11:23 | 12:36 | 0 | 1972 |  | EXT | Нарушение формы кольцевого шва |  | (c)
79816.47 | 0 | -0.03 | -11.22 | -11.25 | 1008 | 1497 | 1333 | 573 |  | 7221 | Нарушение формы кольцевого шва | GWAN |  | 01:09 | 02:28 | 02:01 | 0 | 649 |  | EXT | Нарушение формы кольцевого шва Аномалия находится на упругопластическом изгибе: R=686 D, максимальное растяжение на 4.9 час. |  | (c)
79816.47 | 0 | -0.012 | -11.22 | -11.232 | -2090 | -1916 | -1861 | 140 |  | 7221 | Нарушение формы кольцевого шва | GWAN |  | 04:49 | 05:17 | 05:26 | 0 | 458 |  | EXT | Нарушение формы кольцевого шва Аномалия находится на упругопластическом изгибе: R=686 D, максимальное растяжение на 4.9 час. |  | (c)
79816.47 | 0 | -0.025 | -11.22 | -11.245 | -928 | -747 | -591 | 254 |  | 7221 | Нарушение формы кольцевого шва | GWAN |  | 07:56 | 08:26 | 08:51 | 0 | 674 |  | EXT | Нарушение формы кольцевого шва Аномалия находится на упругопластическом изгибе: R=686 D, максимальное растяжение на 4.9 час. |  | (c)
79827.69 | 0 | -0.033 | -10.62 | -10.653 | -1250 | -1050 | -991 | 731 |  | 7222 | Нарушение формы кольцевого шва | GWAN |  | 08:60 | 09:32 | 09:42 | 0 | 519 |  | EXT | Нарушение формы кольцевого шва |  | (c)
79838.31 | 0 | -0.035 | -10.585 | -10.62 | 1487 | 1763 | -1352 | 0 |  | 7223 | Нарушение формы кольцевого шва | GWAN |  | 01:35 | 02:20 | 05:57 | 0 | 3245 |  | EXT | Нарушение формы кольцевого шва |  | (c)
79845.015 | 6.705 | 6.699 | -3.88 | -3.886 | -533 | -476 | -476 | 419 | 3865 | 7223 |  | CORR | CIGR | 08:09 | 08:18 | 08:18 | 21 | 114 | 14 | EXT |  | 0.89 | (c)
79857.732 | 8.837 | 8.817 | -2.453 | -2.473 | 2007 | 2033 | 2051 | 136 | 2453 | 7224 |  | CORR | CIGR | 03:39 | 03:44 | 03:46 | 20 | 88 | 11 | EXT |  | 0.89 | (c)
79861.833 | 1.648 | 0.927 | -9.247 | -9.968 | 2031 | 2086 | 2120 | 21 | 927 | 7225 |  | CORR | GENE | 04:41 | 04:50 | 04:55 | 1292 | 179 | 13 | EXT |  | 0.99 | (c)
79863.893 | 3.708 | 3.695 | -7.187 | -7.2 | -1850 | -1779 | -1774 | 381 | 3695 | 7225 |  | CORR | CIGR | 06:14 | 06:26 | 06:26 | 32 | 151 | 11 | EXT |  | 0.89 | (c)
79871.432 | 0.352 | 0.294 | -10.803 | -10.861 | 2200 | -2067 | -2076 | 0 | 294 | 7226 |  | CORR | GENE | 03:48 | 04:19 | 04:18 | 89 | 370 | 10 | EXT |  | 0.89 | (c)
79872.066 | 0.986 | 0.95 | -10.169 | -10.205 | -2111 | -2001 | -1973 | 120 | 950 | 7226 |  | CORR | GENE | 04:12 | 04:30 | 04:34 | 55 | 275 | 11 | EXT |  | 0.89 | (c)
79872.709 | 1.629 | 1.576 | -9.526 | -9.579 | -1145 | -1106 | -1058 | 971 | 1576 | 7226 |  | CORR | GENE | 06:48 | 06:54 | 07:02 | 70 | 174 | 11 | EXT |  | 0.89 | (c)
79873.504 | 2.424 | 2.082 | -8.731 | -9.073 | -1761 | -1144 | -1383 | 469 | 2082 | 7226 |  | CORR | GENE | 05:08 | 06:48 | 06:09 | 376 | 756 | 10 | EXT |  | 0.93 | (c)
79873.904 | 2.824 | 2.812 | -8.331 | -8.343 | -868 | -763 | -791 | 713 | 2812 | 7226 |  | CORR | CIGR | 07:33 | 07:49 | 07:45 | 32 | 154 | 11 | EXT |  | 0.89 | (c)
79874.016 | 2.936 | 2.851 | -8.219 | -8.304 | -1985 | -1129 | -1425 | 245 | 2851 | 7226 |  | CORR | GENE | 04:32 | 06:50 | 06:03 | 490 | 1120 | 12 | EXT |  | 0.95 | (c)
79881.202 | 10.122 | 10.095 | -1.033 | -1.06 | -2158 | -1901 | -1974 | 73 | 982 | 7226 |  | CORR | GENE | 04:04 | 04:46 | 04:34 | 78 | 367 | 10 | EXT |  | 0.89 | (c)
79890.249 | 8.014 | 7.965 | -2.991 | -3.04 | -1930 | -1794 | -1479 | 300 | 2679 | 7227 |  | CORR | GENE | 04:46 | 05:08 | 05:59 | 361 | 904 | 10 | EXT |  | 0.93 | (c)
79892.017 | 9.782 | 9.76 | -1.223 | -1.245 | 2025 | 2167 | 2171 | 0 | 1188 | 7227 |  | CORR | GENE | 03:24 | 03:47 | 03:48 | 57 | 292 | 10 | EXT |  | 0.89 | (c)
79900.636 | 7.396 | 6.409 | -3.659 | -4.646 | -67 | -40 | -47 | 28 | 3580 | 7228 |  | CORR | AXGR | 07:16 | 07:21 | 07:20 | 1066 | 39 | 10 | EXT |  | 0.96 | (c)
79902.061 | 8.821 | 8.366 | -2.234 | -2.689 | 17 | 21 | 39 | 17 | 2187 | 7228 |  | CORR | AXGR | 07:30 | 07:31 | 07:34 | 502 | 44 | 10 | EXT |  | 0.94 | (c)
79902.842 | 9.602 | 9.016 | -1.453 | -2.039 | 10 | 30 | 104 | 10 | 1318 | 7228 |  | CORR | GENE | 07:29 | 07:32 | 07:44 | 721 | 188 | 14 | EXT |  | 0.98 | (c)
79903.402 | 10.162 | 10.131 | -0.893 | -0.924 | -139 | -82 | -19 | 0 | 664 | 7228 |  | CORR | GENE | 07:05 | 07:14 | 07:24 | 260 | 241 | 11 | EXT |  | 0.92 | (c)
79904.425 | 0.13 | 0.103 | -10.81 | -10.837 | -781 | -564 | -611 | 441 | 103 | 7229 |  | CORR | GENE | 07:22 | 07:57 | 07:50 | 119 | 340 | 10 | EXT |  | 0.89 | (c)
79938.2 | 0 | 0 | -10.91 | -10.91 | 1666 | 1903 | 1887 | 1666 | 0 | 7232 | Смещение кромок | GWAN |  | 04:51 | 05:29 | 05:27 | 0 | 443 | 19 | EXT | Смещение кромок Вовнутрь Величина смещения - 2.9 мм. |  | (c)
79946.215 | 8.015 | 7.997 | -2.895 | -2.913 | 1955 | 2014 | 2023 | 1955 | 2883 | 7232 |  | CORR | CIGR | 05:38 | 05:47 | 05:48 | 30 | 136 | 10 | EXT |  | 0.89 | (c)
79994.935 | 0 | 0 | -10.475 | -10.475 | 570 | 1299 | 1066 | 570 | 0 | 7238 | Непровар / утяжина | GWAN |  | 05:10 | 07:08 | 06:30 | 0 | 993 | 18 | INT | Непровар / утяжина Аномалия находится на упругопластическом изгибе: R=379 D, максимальное растяжение на 7.2 час. |  | (a)
79994.935 | 0 | -0.033 | -10.475 | -10.508 | 1130 | 1303 | -1673 | 14 |  | 7238 | Нарушение формы кольцевого шва | GWAN |  | 06:41 | 07:09 | 11:08 | 0 | 3317 |  | EXT | Нарушение формы кольцевого шва Аномалия находится на упругопластическом изгибе: R=379 D, максимальное растяжение на 7.2 час. |  | (c)
80005.41 | 0 | -0.032 | -11.34 | -11.372 | -343 | 2096 | 1029 | 0 |  | 7239 | Нарушение формы кольцевого шва | GWAN |  | 07:56 | 02:30 | 11:37 | 0 | 2745 |  | EXT | Нарушение формы кольцевого шва Аномалия находится на упругопластическом изгибе: R=449 D, максимальное растяжение на 5.8 час. |  | (c)
80039.18 | 0 | -0.01 | -11.56 | -11.57 | 375 | 1056 | 1182 | 375 |  | 7242 | Нарушение формы кольцевого шва | GWAN |  | 02:49 | 04:39 | 04:59 | 0 | 1614 |  | EXT | Нарушение формы кольцевого шва |  | (c)
80050.74 | 0 | -0.022 | -11.535 | -11.557 | -1053 | -441 | 482 | 0 |  | 7243 | Нарушение формы кольцевого шва | GWAN |  | 00:07 | 01:46 | 04:15 | 0 | 3070 |  | EXT | Нарушение формы кольцевого шва |  | (c)
80176.275 | 0.505 | 0.489 | -11.12 | -11.136 | 160 | 256 | 256 | 160 | 489 | 7254 |  | CORR | CIGR | 05:23 | 05:38 | 05:38 | 32 | 192 | 11 | EXT |  | 0.89 | (c)
80189.768 | 2.373 | 2.363 | -8.992 | -9.002 | 782 | 828 | 825 | 782 | 2363 | 7255 |  | GOUG | CIGR | 02:08 | 02:16 | 02:15 | 20 | 87 | 9 | EXT | Задир. |  | (c)
80210.048 | 0.158 | 0.098 | -11.437 | -11.497 | 231 | 297 | 602 | 231 | 98 | 7257 |  | CORR | GENE | 04:28 | 04:38 | 05:27 | 73 | 741 | 14 | EXT |  | 0.89 | (c)
80269.999 | 2.539 | 2.496 | -9.051 | -9.094 | -2027 | -1946 | -1856 | 1684 | 2496 | 7262 |  | CORR | GENE | 05:44 | 05:57 | 06:12 | 150 | 343 | 12 | EXT |  | 0.9 | (c)
80276.311 | 8.851 | 8.839 | -2.739 | -2.751 | -2222 | -2044 | -2062 | 1902 | 2643 | 7262 |  | CORR | GENE | 05:12 | 05:41 | 05:38 | 108 | 320 | 10 | EXT |  | 0.89 | (c)
80292.088 | 2.228 | 2.196 | -9.362 | -9.394 | -754 | -582 | -584 | 414 | 2196 | 7264 |  | CORR | CIGR | 05:24 | 05:52 | 05:51 | 47 | 340 | 11 | EXT |  | 0.89 | (c)
80293.183 | 3.323 | 3.305 | -8.267 | -8.285 | -1189 | -1125 | -1120 | 1052 | 3305 | 7264 |  | CORR | CIGR | 04:14 | 04:24 | 04:25 | 45 | 137 | 8 | EXT |  | 0.89 | (c)
80325.742 | 2.332 | 2.124 | -9.248 | -9.456 | -2217 | -2096 | -2010 | 1803 | 2124 | 7267 |  | DENT | GENE | 06:15 | 06:34 | 06:48 | 345 | 414 | 1.1 | N/A | Глубина вмятины: 16 мм (1,1%). Линейка: 35 см в (212 см; 06:34 ч:мин) |  | (c)
80325.992 | 2.582 | 1.436 | -8.998 | -10.144 | -78 | 2191 | 2153 | 0 |  | 7267 |  | OVAL |  | 00:00 | 06:06 | 06:00 | 1785 |  |  | N/A | Овальность: 0,02 |  | (c)
80347.755 | 1.135 | 1.107 | -10.455 | -10.483 | 354 | 413 | 414 | 354 | 1107 | 7269 |  | CORR | CIGR | 04:54 | 05:04 | 05:04 | 29 | 121 | 11 | EXT |  | 0.89 | (c)
80352.711 | 6.091 | 5.898 | -5.499 | -5.692 | 212 | 345 | 567 | 212 | 5492 | 7269 |  | CORR | GENE | 04:31 | 04:53 | 05:28 | 200 | 710 | 14 | EXT |  | 0.91 | (c)
80392.37 | 0 | -0.037 | -11.04 | -11.077 | -1028 | -632 | 553 | 0 |  | 7273 | Нарушение формы кольцевого шва | GWAN |  | 00:13 | 01:17 | 04:28 | 0 | 3163 |  | EXT | Нарушение формы кольцевого шва |  | (c)
80403.41 | 0 | -0.018 | -11.635 | -11.653 | 2133 | -1299 | -1596 | 864 |  | 7274 | Нарушение формы кольцевого шва | GWAN |  | 03:10 | 05:56 | 05:08 | 0 | 1464 |  | EXT | Нарушение формы кольцевого шва |  | (c)
80534.059 | 4.709 | 4.675 | -6.916 | -6.95 | -890 | -778 | -520 | 151 | 4675 | 7285 |  | CORR | GENE | 05:12 | 05:30 | 06:12 | 216 | 739 | 10 | EXT |  | 0.91 | (c)
80539.978 | 10.628 | 10.596 | -0.997 | -1.029 | -741 | -659 | -587 | 432 | 954 | 7285 |  | CORR | GENE | 05:36 | 05:50 | 06:01 | 75 | 309 | 10 | EXT |  | 0.89 | (c)
80611.377 | 1.947 | 1.914 | -8.933 | -8.966 | 1213 | 1307 | 1313 | 1213 | 1914 | 7292 |  | CORR | GENE | 05:36 | 05:51 | 05:52 | 63 | 200 | 13 | EXT |  | 0.89 | (c)
80613.275 | 3.845 | 3.824 | -7.035 | -7.056 | 1825 | 2013 | 1985 | 1825 | 3824 | 7292 |  | CORR | GENE | 07:15 | 07:45 | 07:40 | 63 | 318 | 11 | EXT |  | 0.89 | (c)
80652.241 | 9.581 | 9.495 | -1.569 | -1.655 | -1012 | -935 | -932 | 851 | 1127 | 7295 |  | GOUG | GENE | 02:47 | 02:59 | 02:60 | 528 | 161 | 8 | EXT | Зона задиров. Аномалия находится на упругопластическом изгибе: R=569 D, максимальное растяжение на 8.7 час. |  | (c)
80715.048 | 3.313 | 3.292 | -7.887 | -7.908 | 1006 | 1081 | 1104 | 1006 | 3292 | 7301 |  | CORR | CIGR | 08:42 | 08:54 | 08:58 | 49 | 195 | 9 | EXT | Аномалия находится на отводе. | 0.89 | (c)
80810.3 | 7.055 | 7.001 | -4.535 | -4.589 | -386 | -218 | -211 | 36 | 4512 | 7309 |  | CORR | GENE | 05:03 | 05:30 | 05:32 | 77 | 350 | 11 | EXT | Аномалия находится на отводе. | 0.89 | (c)
80810.389 | 7.144 | 7.108 | -4.446 | -4.482 | -626 | -555 | -531 | 435 | 4424 | 7309 |  | CORR | GENE | 04:25 | 04:36 | 04:40 | 58 | 190 | 10 | EXT | Аномалия находится на отводе. | 0.89 | (c)
80810.921 | 7.676 | 7.662 | -3.914 | -3.928 | -356 | -270 | -260 | 164 | 3891 | 7309 |  | CORR | CIGR | 05:08 | 05:22 | 05:24 | 37 | 193 | 8 | EXT | Аномалия находится на отводе. | 0.89 | (c)
80820.701 | 5.866 | 5.261 | -5.259 | -5.864 | -155 | -135 | -92 | 30 | 5159 | 7310 |  | CORR | GENE | 05:12 | 05:15 | 05:22 | 705 | 125 | 10 | EXT |  | 0.95 | (c)
80820.908 | 6.073 | 6.03 | -5.052 | -5.095 | -567 | -145 | -318 | 69 | 5031 | 7310 |  | CORR | GENE | 04:06 | 05:14 | 04:46 | 64 | 498 | 14 | EXT |  | 0.89 | (c)
80821.775 | 6.94 | 6.9 | -4.185 | -4.225 | -397 | -276 | -227 | 56 | 4171 | 7310 |  | CORR | CIGR | 04:33 | 04:53 | 05:01 | 54 | 341 | 10 | EXT |  | 0.89 | (c)
80838.712 | 1.132 | 1.12 | -10.193 | -10.205 | 716 | 778 | 788 | 716 | 1120 | 7312 |  | CORR | GENE | 06:19 | 06:29 | 06:30 | 57 | 143 | 12 | EXT |  | 0.89 | (c)
80839.277 | 1.697 | 1.685 | -9.628 | -9.64 | 749 | 807 | 820 | 749 | 1685 | 7312 |  | CORR | CIGR | 06:24 | 06:33 | 06:35 | 28 | 142 | 11 | EXT |  | 0.89 | (c)
80880.915 | 0 | -0.023 | -11.275 | -11.298 | 1520 | 1744 | 1786 | 1520 |  | 7316 | Нарушение формы кольцевого шва | GWAN |  | 06:39 | 07:15 | 07:22 | 0 | 532 |  | EXT | Нарушение формы кольцевого шва |  | (c)
80892.19 | 0 | -0.026 | -11.61 | -11.636 | -1063 | -356 | 360 | 0 |  | 7317 | Нарушение формы кольцевого шва | GWAN |  | 07:14 | 09:08 | 11:04 | 0 | 2845 |  | EXT | Нарушение формы кольцевого шва |  | (c)
80972.795 | 0 | -0.036 | -10.625 | -10.661 | 1232 | 1698 | 1686 | 1232 |  | 7324 | Нарушение формы кольцевого шва | GWAN |  | 10:56 | 00:12 | 12:10 | 0 | 909 |  | EXT | Нарушение формы кольцевого шва |  | (c)
81062.123 | 9.698 | 9.676 | -1.847 | -1.869 | -388 | 112 | -81 | 0 | 1842 | 7331 |  | CORR | CIGR | 10:50 | 00:11 | 11:40 | 27 | 614 | 12 | EXT | Аномалия находится на отводе. | 0.89 | (c)
81074.876 | 10.906 | 7.554 | -0.534 | -3.886 | 648 | 939 | 959 | 648 | 232 | 7332 |  | GOUG | GENE | 01:46 | 02:33 | 02:36 | 3654 | 622 | 9 | EXT | Аномалия находится на отводе. Зона задиров. |  | (c)
81098.415 | 11.445 | 11.429 | -0.22 | -0.236 | 792 | 848 | 848 | 792 | 202 | 7334 |  | ARTD | CIGR | 07:54 | 08:03 | 08:03 | 34 | 112 |  | EXT | Эквивалент потери металла 10%. Аномалия находится на отводе. |  | (c)
81121.2 | 0 | -0.037 | -11.22 | -11.257 | 625 | 1589 | 1981 | 625 |  | 7337 | Нарушение формы кольцевого шва | GWAN |  | 11:10 | 01:46 | 14:49 | 0 | 2710 |  | EXT | Нарушение формы кольцевого шва |  | (c)
81190.782 | 1.48 | 1.43 | -3.285 | -3.335 | 1906 | 2004 | 2000 | 1906 | 1430 | 7342б |  | CORR | GENE | 09:00 | 09:16 | 09:16 | 66 | 188 | 11 | EXT |  | 0.89 | (c)
81194.067 | 0 | 0 | -1.592 | -1.592 | 2202 | -2162 | -2074 | 1888 | 0 | 7343а | Непровар / утяжина | GWAN |  | 06:06 | 06:22 | 06:36 | 0 | 372 | 16 | INT | Непровар / утяжина |  | (c)
81194.067 | 0 | -0.018 | -1.592 | -1.61 | -1105 | -948 | 277 | 1105 |  | 7343а | Нарушение формы кольцевого шва | GWAN |  | 09:13 | 09:38 | 12:56 | 0 | 2765 |  | EXT | Нарушение формы кольцевого шва |  | (c)
81201.12 | 0 | -0.036 | -11.12 | -11.156 | -341 | -10 | 1547 | 0 |  | 7344 | Нарушение формы кольцевого шва | GWAN |  | 05:53 | 06:47 | 10:58 | 0 | 3775 |  | EXT | Нарушение формы кольцевого шва |  | (c)
81210.328 | 9.208 | 9.185 | -1.912 | -1.935 | -1384 | -1334 | -1320 | 1256 | 1895 | 7344 |  | CORR | CIGR | 03:05 | 03:13 | 03:15 | 40 | 128 | 14 | EXT |  | 0.89 | (c)
81282.143 | 1.643 | 1.596 | -9.747 | -9.794 | -1456 | -1340 | -1312 | 1167 | 1596 | 7351 |  | CORR | GENE | 08:10 | 08:29 | 08:33 | 69 | 289 | 11 | EXT |  | 0.89 | (c)
81304.71 | 0 | -0.029 | -11.535 | -11.564 | 1676 | -1200 | -1909 | 1033 |  | 7354 | Нарушение формы кольцевого шва | GWAN |  | 06:37 | 10:53 | 08:59 | 0 | 1751 |  | EXT | Нарушение формы кольцевого шва |  | (c)
81314.099 | 9.389 | 9.331 | -2.146 | -2.204 | 381 | 470 | 627 | 381 | 2108 | 7354 |  | CORR | GENE | 03:08 | 03:23 | 03:48 | 96 | 493 | 10 | EXT |  | 0.89 | (c)
81314.904 | 10.194 | 10.16 | -1.341 | -1.375 | 621 | 683 | 747 | 621 | 1322 | 7354 |  | CORR | CIGR | 03:47 | 03:57 | 04:07 | 53 | 252 | 10 | EXT |  | 0.89 | (c)
81315.203 | 10.493 | 10.452 | -1.042 | -1.083 | 608 | 806 | 812 | 608 | 996 | 7354 |  | CORR | GENE | 03:45 | 04:17 | 04:18 | 87 | 408 | 10 | EXT |  | 0.89 | (c)
81315.498 | 10.788 | 10.714 | -0.747 | -0.821 | 1941 | 2125 | 2136 | 1941 | 678 | 7354 |  | CORR | GENE | 07:20 | 07:50 | 07:51 | 143 | 390 | 12 | EXT |  | 0.9 | (c)
81315.656 | 10.946 | 10.913 | -0.589 | -0.622 | 936 | 1035 | 1084 | 936 | 573 | 7354 |  | CORR | CIGR | 04:38 | 04:54 | 05:02 | 49 | 295 | 9 | EXT |  | 0.89 | (c)
81316.245 | 0 | -0.038 | -11.63 | -11.668 | -535 | 585 | 141 | 0 |  | 7355 | Нарушение формы кольцевого шва | GWAN |  | 02:25 | 05:26 | 04:14 | 0 | 1352 |  | EXT | Нарушение формы кольцевого шва |  | (c)
81316.245 | 0 | -0.042 | -11.63 | -11.672 | 1346 | 1552 | 1694 | 1346 |  | 7355 | Нарушение формы кольцевого шва | GWAN |  | 07:29 | 08:02 | 08:25 | 0 | 696 |  | EXT | Нарушение формы кольцевого шва |  | (c)
81316.418 | 0.173 | 0.082 | -11.457 | -11.548 | 256 | 587 | 620 | 256 | 82 | 7355 |  | CORR | GENE | 04:33 | 05:26 | 05:31 | 153 | 727 | 10 | EXT |  | 0.9 | (c)
81316.594 | 0.349 | 0.264 | -11.281 | -11.366 | 1356 | 1481 | 1606 | 1356 | 264 | 7355 |  | CORR | GENE | 07:30 | 07:50 | 08:11 | 114 | 501 | 10 | EXT |  | 0.89 | (c)
81317.097 | 0.852 | 0.742 | -10.778 | -10.888 | 1377 | 1622 | 1646 | 1377 | 742 | 7355 |  | CORR | GENE | 07:34 | 08:13 | 08:17 | 142 | 538 | 10 | EXT |  | 0.9 | (c)
81318.091 | 1.846 | 1.821 | -9.784 | -9.809 | 1687 | 1996 | 1935 | 1687 | 1821 | 7355 |  | CORR | GENE | 08:24 | 09:14 | 09:04 | 137 | 496 | 12 | EXT |  | 0.9 | (c)
81318.51 | 2.265 | 2.197 | -9.365 | -9.433 | -266 | -109 | -23 | 0 | 2197 | 7355 |  | CORR | GENE | 03:09 | 03:34 | 03:48 | 102 | 486 | 11 | EXT |  | 0.89 | (c)
81318.628 | 2.383 | 2.367 | -9.247 | -9.263 | 1586 | 1821 | 1741 | 1586 | 2367 | 7355 |  | CORR | CIGR | 08:07 | 08:45 | 08:32 | 55 | 310 | 10 | EXT |  | 0.89 | (c)
81318.954 | 2.709 | 2.692 | -8.921 | -8.938 | 1587 | 1827 | 1748 | 1587 | 2692 | 7355 |  | CORR | GENE | 08:08 | 08:46 | 08:33 | 76 | 322 | 11 | EXT |  | 0.89 | (c)
81319.371 | 3.126 | 2.989 | -8.504 | -8.641 | -664 | -383 | -301 | 0 | 2989 | 7355 |  | CORR | GENE | 02:04 | 02:50 | 03:03 | 169 | 725 | 10 | EXT |  | 0.9 | (c)
81324.98 | 8.735 | 8.672 | -2.895 | -2.958 | 135 | 221 | 332 | 135 | 2869 | 7355 |  | CORR | GENE | 04:13 | 04:27 | 04:45 | 89 | 394 | 11 | EXT |  | 0.89 | (c)
81325.538 | 9.293 | 9.196 | -2.337 | -2.434 | -398 | -223 | -32 | 0 | 2298 | 7355 |  | CORR | GENE | 02:47 | 03:15 | 03:46 | 136 | 732 | 10 | EXT |  | 0.9 | (c)
81326.017 | 9.772 | 9.673 | -1.858 | -1.957 | 1519 | 1676 | 1832 | 1519 | 1827 | 7355 |  | CORR | GENE | 07:57 | 08:22 | 08:47 | 130 | 626 | 10 | EXT |  | 0.9 | (c)
81326.349 | 10.104 | 10.023 | -1.526 | -1.607 | -285 | -190 | -23 | 0 | 1503 | 7355 |  | CORR | GENE | 03:05 | 03:21 | 03:48 | 104 | 524 | 10 | EXT |  | 0.89 | (c)
81327.185 | 10.94 | 10.857 | -0.69 | -0.773 | -551 | -280 | -263 | 0 | 672 | 7355 |  | CORR | GENE | 02:23 | 03:06 | 03:09 | 101 | 576 | 12 | EXT |  | 0.89 | (c)
81327.875 | 0 | -0.026 | -11.435 | -11.461 | 1914 | 2140 | 2108 | 1914 |  | 7356 | Нарушение формы кольцевого шва | GWAN |  | 03:08 | 03:44 | 03:39 | 0 | 389 |  | EXT | Нарушение формы кольцевого шва |  | (c)
81333.874 | 5.999 | 5.928 | -5.436 | -5.507 | -1347 | -1153 | -796 | 245 | 5319 | 7356 |  | CORR | GENE | 06:21 | 06:53 | 07:50 | 188 | 1102 | 10 | EXT |  | 0.9 | (c)
81335.183 | 7.308 | 7.284 | -4.127 | -4.151 | -365 | -249 | -213 | 62 | 4074 | 7356 |  | CORR | GENE | 08:60 | 09:19 | 09:24 | 77 | 303 | 10 | EXT |  | 0.89 | (c)
81335.292 | 7.417 | 7.393 | -4.018 | -4.042 | -1038 | -852 | -831 | 624 | 3975 | 7356 |  | CORR | GENE | 07:11 | 07:41 | 07:45 | 67 | 414 | 12 | EXT |  | 0.89 | (c)
81335.772 | 7.897 | 7.868 | -3.538 | -3.567 | -1037 | -712 | -810 | 583 | 3499 | 7356 |  | CORR | GENE | 07:11 | 08:04 | 07:48 | 68 | 454 | 10 | EXT |  | 0.89 | (c)
81336.387 | 8.512 | 8.245 | -2.923 | -3.19 | -771 | -744 | -723 | 675 | 2819 | 7356 |  | CORR | GENE | 07:54 | 07:59 | 08:02 | 371 | 96 | 15 | EXT |  | 0.95 | (c)
81336.879 | 9.004 | 8.956 | -2.431 | -2.479 | -675 | -608 | -370 | 64 | 2372 | 7356 |  | CORR | GENE | 08:10 | 08:21 | 08:59 | 107 | 611 | 11 | EXT |  | 0.89 | (c)
81337.171 | 9.296 | 9.219 | -2.139 | -2.216 | -713 | -580 | -517 | 321 | 2101 | 7356 |  | CORR | GENE | 08:04 | 08:25 | 08:35 | 115 | 392 | 14 | EXT |  | 0.9 | (c)
81337.576 | 9.701 | 9.67 | -1.734 | -1.765 | -732 | 2 | -301 | 0 | 1578 | 7356 |  | CORR | GENE | 08:01 | 09:59 | 09:10 | 187 | 863 | 9 | EXT |  | 0.9 | (c)
81337.92 | 10.045 | 9.999 | -1.39 | -1.436 | -565 | -170 | -221 | 0 | 1340 | 7356 |  | CORR | GENE | 08:27 | 09:31 | 09:23 | 96 | 689 | 10 | EXT |  | 0.89 | (c)
81338.827 | 10.952 | 10.895 | -0.483 | -0.54 | -748 | -320 | -482 | 216 | 420 | 7356 |  | CORR | GENE | 07:58 | 09:07 | 08:41 | 120 | 532 | 10 | EXT |  | 0.9 | (c)
81341.25 | 1.94 | 1.927 | -9.645 | -9.658 | -621 | -300 | -429 | 238 | 1927 | 7357 |  | CORR | GENE | 02:34 | 03:26 | 03:05 | 70 | 383 | 13 | EXT |  | 0.89 | (c)
81341.331 | 2.021 | 1.636 | -9.564 | -9.949 | -9 | -2 | 1 | 0 | 1636 | 7357 |  | CORR | AXGR | 04:13 | 04:14 | 04:14 | 509 | 20 | 14 | EXT |  | 0.96 | (c)
81341.41 | 2.1 | 1.545 | -9.485 | -10.04 | -41 | -31 | -31 | 22 | 1545 | 7357 |  | CORR | AXGR | 04:08 | 04:09 | 04:09 | 701 | 19 | 14 | EXT |  | 0.98 | (c)
81342.091 | 2.781 | 2.612 | -8.804 | -8.973 | -12 | -5 | -3 | 0 | 2612 | 7357 |  | CORR | AXGR | 04:12 | 04:14 | 04:14 | 333 | 20 | 11 | EXT |  | 0.93 | (c)
81343.328 | 4.018 | 3.986 | -7.567 | -7.599 | 777 | 830 | 899 | 777 | 3986 | 7357 |  | CORR | GENE | 06:20 | 06:28 | 06:39 | 60 | 243 | 11 | EXT |  | 0.89 | (c)
81343.908 | 4.598 | 4.462 | -6.987 | -7.123 | 1434 | 1618 | 1667 | 1434 | 4462 | 7357 |  | CORR | GENE | 08:06 | 08:35 | 08:43 | 247 | 466 | 11 | EXT |  | 0.91 | (c)
81344.326 | 5.016 | 4.993 | -6.569 | -6.592 | 1465 | 1540 | 1605 | 1465 | 4993 | 7357 |  | CORR | GENE | 08:11 | 08:23 | 08:33 | 70 | 279 | 14 | EXT |  | 0.89 | (c)
81346.155 | 6.845 | 6.819 | -4.74 | -4.766 | -185 | -32 | 314 | 0 | 4634 | 7357 |  | CORR | GENE | 03:44 | 04:09 | 05:05 | 132 | 997 | 14 | EXT |  | 0.9 | (c)
81346.481 | 7.171 | 7.064 | -4.414 | -4.521 | -124 | -31 | 458 | 0 | 4332 | 7357 |  | CORR | GENE | 03:54 | 04:09 | 05:28 | 189 | 1164 | 10 | EXT |  | 0.9 | (c)
81347.01 | 7.7 | 7.662 | -3.885 | -3.923 | 131 | 347 | 641 | 131 | 3827 | 7357 |  | CORR | GENE | 04:35 | 05:10 | 05:58 | 96 | 1019 | 11 | EXT |  | 0.89 | (c)
81347.313 | 8.003 | 7.833 | -3.582 | -3.752 | 50 | 791 | 1117 | 50 | 2992 | 7357 |  | CORR | GENE | 04:22 | 06:22 | 07:15 | 760 | 2134 | 11 | EXT |  | 0.96 | (c)
81347.843 | 8.533 | 8.329 | -3.052 | -3.256 | -94 | -47 | -67 | 40 | 2890 | 7357 |  | CORR | AXGR | 03:59 | 04:07 | 04:04 | 366 | 54 | 13 | EXT |  | 0.94 | (c)
81348.476 | 9.166 | 8.987 | -2.419 | -2.598 | -26 | -19 | -16 | 5 | 2287 | 7357 |  | CORR | AXGR | 04:10 | 04:11 | 04:12 | 311 | 21 | 15 | EXT |  | 0.94 | (c)
81349.314 | 10.004 | 9.912 | -1.581 | -1.673 | -543 | -31 | -250 | 0 | 1379 | 7357 |  | CORR | GENE | 02:47 | 04:09 | 03:34 | 294 | 586 | 19 | EXT |  | 0.95 | (c)
81349.746 | 10.436 | 10.38 | -1.149 | -1.205 | -446 | -40 | -201 | 0 | 892 | 7357 |  | CORR | GENE | 03:02 | 04:08 | 03:42 | 313 | 490 | 14 | EXT |  | 0.93 | (c)
81350.784 | 11.474 | 11.427 | -0.111 | -0.158 | -1018 | -669 | -484 | 0 | 49 | 7357 |  | CORR | GENE | 01:30 | 02:26 | 02:56 | 109 | 1068 | 12 | EXT |  | 0.9 | (c)
81350.797 | 11.487 | 11.407 | -0.098 | -0.178 | 1446 | 1681 | 1745 | 1446 | 62 | 7357 |  | CORR | GENE | 08:08 | 08:46 | 08:56 | 116 | 597 | 14 | EXT |  | 0.9 | (c)
81356.286 | 5.391 | 5.323 | -6.104 | -6.172 | -1230 | -605 | -839 | 447 | 5323 | 7358 |  | CORR | GENE | 07:45 | 09:26 | 08:48 | 261 | 783 | 11 | EXT |  | 0.92 | (c)
81358.588 | 7.693 | 7.644 | -3.802 | -3.851 | 1247 | 1441 | 1626 | 1247 | 3726 | 7358 |  | CORR | GENE | 02:25 | 02:56 | 03:26 | 125 | 759 | 10 | EXT |  | 0.9 | (c)
81359.916 | 9.021 | 8.995 | -2.474 | -2.5 | -995 | -781 | -855 | 716 | 2430 | 7358 |  | CORR | GENE | 08:23 | 08:57 | 08:45 | 70 | 279 | 11 | EXT |  | 0.89 | (c)
81365.147 | 2.757 | 2.721 | -8.373 | -8.409 | -1789 | -1652 | -1622 | 1455 | 2721 | 7359 |  | CORR | GENE | 02:03 | 02:25 | 02:30 | 112 | 334 | 10 | EXT |  | 0.89 | (c)
81366.069 | 3.679 | 3.644 | -7.451 | -7.486 | 382 | 593 | 539 | 382 | 3644 | 7359 |  | CORR | GENE | 07:54 | 08:28 | 08:19 | 119 | 313 | 14 | EXT |  | 0.9 | (c)
81368.174 | 5.784 | 5.77 | -5.346 | -5.36 | -1569 | -1436 | -1450 | 1331 | 5282 | 7359 |  | CORR | GENE | 02:39 | 03:00 | 02:58 | 78 | 238 | 10 | EXT |  | 0.89 | (c)
81368.371 | 5.981 | 5.894 | -5.149 | -5.236 | -1545 | -1300 | -1350 | 1156 | 5114 | 7359 |  | CORR | GENE | 02:43 | 03:22 | 03:14 | 122 | 389 | 10 | EXT |  | 0.9 | (c)
81368.887 | 6.497 | 6.42 | -4.633 | -4.71 | -1664 | -1571 | -1494 | 1324 | 4605 | 7359 |  | CORR | GENE | 02:23 | 02:38 | 02:51 | 105 | 340 | 12 | EXT |  | 0.89 | (c)
81368.963 | 6.573 | 6.264 | -4.557 | -4.866 | -1304 | -1303 | -1278 | 1252 | 4329 | 7359 |  | CORR | AXGR | 03:22 | 03:22 | 03:26 | 537 | 52 | 13 | EXT |  | 0.96 | (c)
81369.195 | 6.805 | 6.736 | -4.325 | -4.394 | -1507 | -1438 | -1385 | 1263 | 4305 | 7359 |  | CORR | GENE | 02:49 | 02:60 | 03:09 | 89 | 244 | 12 | EXT |  | 0.89 | (c)
81370.049 | 7.659 | 7.518 | -3.471 | -3.612 | -1690 | -1599 | -1506 | 1322 | 3463 | 7359 |  | CORR | GENE | 02:19 | 02:34 | 02:49 | 149 | 367 | 10 | EXT |  | 0.9 | (c)
81371.608 | 9.218 | 9.138 | -1.912 | -1.992 | -1598 | -1442 | -1436 | 1273 | 1865 | 7359 |  | CORR | GENE | 02:34 | 02:59 | 03:00 | 127 | 325 | 12 | EXT |  | 0.9 | (c)
81380.527 | 7.007 | 6.961 | -4.613 | -4.659 | 1282 | 1338 | 1568 | 1282 | 4527 | 7360 |  | CORR | GENE | 01:52 | 02:01 | 02:38 | 132 | 571 | 10 | EXT |  | 0.9 | (c)
81380.595 | 7.075 | 7.043 | -4.545 | -4.577 | -1121 | -560 | -739 | 357 | 4408 | 7360 |  | CORR | GENE | 07:24 | 08:55 | 08:26 | 169 | 764 | 11 | EXT |  | 0.9 | (c)
81381.484 | 7.964 | 7.877 | -3.656 | -3.743 | -1059 | -935 | -854 | 649 | 3633 | 7360 |  | CORR | GENE | 07:34 | 07:54 | 08:07 | 110 | 410 | 11 | EXT |  | 0.89 | (c)
81381.881 | 8.361 | 8.32 | -3.259 | -3.3 | -1197 | -1087 | -1045 | 893 | 3244 | 7360 |  | CORR | CIGR | 07:12 | 07:30 | 07:36 | 56 | 304 | 10 | EXT |  | 0.89 | (c)
81382.076 | 8.556 | 8.464 | -3.064 | -3.156 | 1504 | 1692 | 1825 | 1504 | 2941 | 7360 |  | CORR | GENE | 02:28 | 02:58 | 03:20 | 215 | 643 | 10 | EXT |  | 0.91 | (c)
81382.206 | 8.686 | 8.646 | -2.934 | -2.974 | -794 | -460 | -522 | 250 | 2850 | 7360 |  | CORR | GENE | 08:17 | 09:11 | 09:01 | 124 | 543 | 12 | EXT |  | 0.9 | (c)
81382.606 | 9.086 | 9.024 | -2.534 | -2.596 | 1532 | 1766 | 1869 | 1532 | 2434 | 7360 |  | CORR | GENE | 02:32 | 03:10 | 03:27 | 162 | 674 | 10 | EXT |  | 0.9 | (c)
81383.077 | 9.557 | 9.498 | -2.063 | -2.122 | -1259 | -1024 | -937 | 614 | 2042 | 7360 |  | CORR | GENE | 07:02 | 07:40 | 07:54 | 80 | 645 | 15 | EXT |  | 0.89 | (c)
81383.298 | 9.778 | 9.722 | -1.842 | -1.898 | -1941 | -465 | -1091 | 240 | 1576 | 7360 |  | CORR | GENE | 05:12 | 09:10 | 07:29 | 322 | 1701 | 10 | EXT |  | 0.92 | (c)
81383.635 | 10.115 | 10.05 | -1.505 | -1.57 | 1462 | 1662 | 1630 | 1462 | 1487 | 7360 |  | CORR | GENE | 02:21 | 02:53 | 02:48 | 83 | 336 | 11 | EXT |  | 0.89 | (c)
81385.289 | 0.149 | 0.09 | -11.196 | -11.255 | -1471 | -846 | -1007 | 542 | 90 | 7361 |  | CORR | GENE | 02:21 | 04:02 | 03:36 | 150 | 929 | 10 | EXT |  | 0.9 | (c)
81387.2 | 2.06 | 1.986 | -9.285 | -9.359 | 327 | 466 | 501 | 327 | 1986 | 7361 |  | CORR | GENE | 07:12 | 07:34 | 07:40 | 90 | 348 | 12 | EXT |  | 0.89 | (c)
81387.331 | 2.191 | 2.151 | -9.154 | -9.194 | 553 | 572 | 623 | 553 | 2151 | 7361 |  | CORR | CIGR | 07:48 | 07:51 | 07:60 | 40 | 140 | 10 | EXT |  | 0.89 | (c)
81387.443 | 2.303 | 2.249 | -9.042 | -9.096 | 423 | 695 | 589 | 423 | 2249 | 7361 |  | CORR | GENE | 07:27 | 08:11 | 07:54 | 80 | 331 | 11 | EXT |  | 0.89 | (c)
81387.66 | 2.52 | 2.4 | -8.825 | -8.945 | 417 | 447 | 445 | 417 | 2400 | 7361 |  | CORR | AXGR | 07:26 | 07:31 | 07:31 | 482 | 56 | 10 | EXT |  | 0.94 | (c)
81388.165 | 3.025 | 2.951 | -8.32 | -8.394 | 425 | 454 | 457 | 425 | 2951 | 7361 |  | CORR | GENE | 07:28 | 07:32 | 07:33 | 198 | 63 | 10 | EXT |  | 0.9 | (c)
81388.3 | 3.16 | 3.07 | -8.185 | -8.275 | 545 | 638 | 711 | 545 | 3070 | 7361 |  | CORR | GENE | 07:47 | 08:02 | 08:14 | 114 | 331 | 15 | EXT |  | 0.9 | (c)
81390.232 | 5.092 | 5.038 | -6.253 | -6.307 | -1512 | -941 | -1117 | 722 | 5038 | 7361 |  | CORR | GENE | 02:15 | 03:47 | 03:19 | 149 | 790 | 11 | EXT |  | 0.9 | (c)
81390.413 | 5.273 | 5.241 | -6.072 | -6.104 | 684 | 787 | 789 | 684 | 5241 | 7361 |  | CORR | GENE | 08:09 | 08:26 | 08:26 | 75 | 209 | 10 | EXT |  | 0.89 | (c)
81407.425 | 0 | -0.049 | -11.05 | -11.099 | 17 | 239 | 271 | 17 |  | 7363 | Вышлифовка на шве | GWAN | GENE | 09:40 | 10:15 | 10:21 | 107 | 508 | 9 | EXT | Вышлифовка на шве |  | (c)
81427.201 | 8.726 | 8.646 | -2.679 | -2.759 | 1743 | 1808 | 1829 | 1743 | 2554 | 7364 |  | GOUG | GENE | 10:38 | 10:48 | 10:52 | 205 | 172 | 7 | EXT | Задир. |  | (c)
81494.098 | 7.078 | 7.064 | -4.547 | -4.561 | 234 | 282 | 295 | 234 | 4528 | 7370 |  | CORR | CIGR | 06:47 | 06:55 | 06:57 | 33 | 122 | 10 | EXT |  | 0.89 | (c)
81498.645 | 0 | -0.021 | -11.37 | -11.391 | 1342 | 1737 | 1673 | 1342 |  | 7371 | Нарушение формы кольцевого шва | GWAN |  | 02:01 | 03:05 | 02:55 | 0 | 661 |  | EXT | Нарушение формы кольцевого шва |  | (c)
81498.645 | 0 | -0.027 | -11.37 | -11.397 | -484 | -234 | -159 | 0 |  | 7371 | Нарушение формы кольцевого шва | GWAN |  | 09:07 | 09:47 | 09:59 | 0 | 649 |  | EXT | Нарушение формы кольцевого шва |  | (c)
81517.134 | 7.119 | 7.111 | -3.831 | -3.839 | -1708 | -1689 | -1668 | 1629 | 3821 | 7372 |  | GOUG | CISL | 00:59 | 01:02 | 01:05 | 18 | 79 | 10 | EXT | Задир. |  | (c)
81566.48 | 0 | -0.035 | -11.17 | -11.205 | -1655 | -1235 | -771 | 0 |  | 7377 | Нарушение формы кольцевого шва | GWAN |  | 06:18 | 07:26 | 08:41 | 0 | 1767 |  | EXT | Нарушение формы кольцевого шва |  | (c)
81784.225 | 0 | -0.01 | -11.56 | -11.57 | 1174 | 1489 | 1586 | 1174 |  | 7396 | Нарушение формы кольцевого шва | GWAN |  | 04:33 | 05:23 | 05:39 | 0 | 824 |  | EXT | Нарушение формы кольцевого шва |  | (c)
81805.105 | 9.32 | 9.031 | -1.745 | -2.034 | 1550 | 1981 | 1802 | 1550 | 1374 | 7397 |  | DENT | GENE | 11:39 | 00:49 | 12:20 | 660 | 504 | 1 | N/A | Глубина вмятины: 14 мм (1,0%). Линейка: 66 см в (903 см; 00:49 ч:мин) |  | (c)
81806.85 | 0 | -0.03 | -11.2 | -11.23 | 320 | 540 | 757 | 320 |  | 7398 | Нарушение формы кольцевого шва | GWAN |  | 01:17 | 01:52 | 02:27 | 0 | 874 |  | EXT | Нарушение формы кольцевого шва |  | (c)
81818.05 | 0 | -0.023 | -11.485 | -11.508 | 1471 | -1370 | -2160 | 1330 |  | 7399 | Нарушение формы кольцевого шва | GWAN |  | 04:26 | 08:47 | 06:40 | 0 | 1660 |  | EXT | Нарушение формы кольцевого шва |  | (c)
81868.712 | 4.802 | 4.793 | -6.238 | -6.247 | -350 | -291 | -279 | 209 | 4793 | 7403 |  | CORR | GENE | 04:35 | 04:44 | 04:46 | 75 | 141 | 10 | EXT | Аномалия находится на отводе. | 0.89 | (c)
81874.95 | 0 | -0.025 | -11.8 | -11.825 | 1039 | 1440 | 1495 | 279 |  | 7404 | Нарушение формы кольцевого шва | GWAN |  | 02:49 | 03:54 | 04:03 | 0 | 912 |  | EXT | Нарушение формы кольцевого шва Аномалия находится на отводе. |  | (c)
81874.95 | 0 | -0.014 | -11.8 | -11.814 | 2124 | -2113 | -2034 | 0 |  | 7404 | Нарушение формы кольцевого шва | GWAN |  | 05:44 | 06:20 | 06:33 | 0 | 608 |  | INT | Нарушение формы кольцевого шва Аномалия находится на отводе. |  | (c)
81886.75 | 0 | -0.034 | -11.64 | -11.674 | 806 | 1184 | 1370 | 806 |  | 7405 | Нарушение формы кольцевого шва | GWAN |  | 02:01 | 03:02 | 03:32 | 0 | 1128 |  | EXT | Нарушение формы кольцевого шва Аномалия находится на отводе. |  | (c)
81886.75 | 0 | -0.018 | -11.64 | -11.658 | -2199 | -1140 | -1601 | 1003 |  | 7405 | Нарушение формы кольцевого шва | GWAN |  | 05:56 | 08:47 | 07:33 | 0 | 1196 |  | EXT | Нарушение формы кольцевого шва Аномалия находится на отводе. |  | (c)
81888.537 | 1.787 | 1.775 | -9.853 | -9.865 | 1831 | 1957 | 1946 | 1831 | 1775 | 7405 |  | CORR | GENE | 04:47 | 05:07 | 05:05 | 138 | 229 | 14 | EXT | Аномалия находится на отводе. | 0.9 | (c)
81890.227 | 3.477 | 3.464 | -8.163 | -8.176 | 1715 | 1771 | 1824 | 1715 | 3464 | 7405 |  | CORR | GENE | 04:28 | 04:37 | 04:46 | 65 | 217 | 10 | EXT | Аномалия находится на отводе. | 0.89 | (c)
81890.534 | 3.784 | 3.684 | -7.856 | -7.956 | 1301 | 1379 | 1373 | 1301 | 3684 | 7405 |  | ARTD | GENE | 03:21 | 03:34 | 03:33 | 216 | 144 |  | EXT | Аномалия находится на отводе. Наплавка/вышлифовка 10%. |  | (c)
81891.117 | 4.367 | 4.335 | -7.273 | -7.305 | 1466 | 1588 | 1609 | 1466 | 4335 | 7405 |  | CORR | CIGR | 03:48 | 04:08 | 04:11 | 41 | 286 | 13 | EXT | Аномалия находится на отводе. | 0.89 | (c)
81894.957 | 8.207 | 8.195 | -3.433 | -3.445 | 1138 | 1200 | 1194 | 1138 | 3410 | 7405 |  | CORR | CIGR | 02:55 | 03:05 | 03:04 | 35 | 112 | 8 | EXT | Аномалия находится на отводе. | 0.89 | (c)
81898.39 | 0 | -0.02 | -11.65 | -11.67 | 1097 | 2142 | 1664 | 1097 |  | 7406 | Нарушение формы кольцевого шва | GWAN |  | 02:52 | 05:40 | 04:23 | 0 | 1135 |  | EXT | Нарушение формы кольцевого шва Аномалия находится на отводе. |  | (c)
81899.047 | 0.657 | 0.635 | -10.993 | -11.015 | 1881 | 1941 | 1929 | 1881 | 635 | 7406 |  | CORR | CIGR | 04:58 | 05:08 | 05:06 | 22 | 96 | 11 | EXT | Аномалия находится на отводе. | 0.89 | (c)
81904.233 | 5.843 | 5.786 | -5.807 | -5.864 | 1672 | 1727 | 1786 | 1672 | 5786 | 7406 |  | CORR | GENE | 04:25 | 04:33 | 04:43 | 75 | 228 | 12 | EXT | Аномалия находится на отводе. | 0.89 | (c)
81905.047 | 6.657 | 6.637 | -4.993 | -5.013 | 1801 | 1833 | 1827 | 1801 | 4993 | 7406 |  | CORR | CIGR | 04:46 | 04:51 | 04:50 | 20 | 52 | 11 | EXT | Аномалия находится на отводе. | 0.89 | (c)
81905.647 | 7.257 | 7.222 | -4.393 | -4.428 | 1687 | 1742 | 1753 | 1687 | 4393 | 7406 |  | CORR | CIGR | 04:27 | 04:36 | 04:38 | 35 | 131 | 14 | EXT | Аномалия находится на отводе. | 0.89 | (c)
81906.064 | 7.674 | 7.648 | -3.976 | -4.002 | 1513 | 1543 | 1549 | 1513 | 3976 | 7406 |  | CORR | CIGR | 03:59 | 04:04 | 04:05 | 26 | 71 | 11 | EXT | Аномалия находится на отводе. | 0.89 | (c)
81906.434 | 8.044 | 8.034 | -3.606 | -3.616 | 1739 | 1814 | 1885 | 1739 | 3496 | 7406 |  | CORR | GENE | 04:35 | 04:48 | 04:59 | 120 | 292 | 10 | EXT | Аномалия находится на отводе. | 0.9 | (c)
81913.517 | 3.477 | 3.447 | -8.033 | -8.063 | 1814 | 1954 | 1929 | 1814 | 3447 | 7407 |  | CORR | GENE | 05:03 | 05:25 | 05:21 | 77 | 230 | 10 | EXT | Аномалия находится на отводе. | 0.89 | (c)
81921.55 | 0 | -0.018 | -11.455 | -11.473 | 255 | 889 | 1047 | 255 |  | 7408 | Нарушение формы кольцевого шва | GWAN |  | 00:42 | 02:24 | 02:50 | 0 | 1582 |  | EXT | Нарушение формы кольцевого шва Аномалия находится на отводе. |  | (c)
81967.015 | 0 | -0.038 | -7.28 | -7.318 | 1846 | 2040 | 2008 | 1846 |  | 7412 | Нарушение формы кольцевого шва | GWAN |  | 08:34 | 09:05 | 08:60 | 0 | 323 |  | INT | Нарушение формы кольцевого шва |  | (c)
81974.295 | 0 | -0.03 | -11.56 | -11.59 | 1070 | 1261 | 1601 | 1070 |  | 7413 | Нарушение формы кольцевого шва | GWAN |  | 09:19 | 09:49 | 10:44 | 0 | 1062 |  | EXT | Нарушение формы кольцевого шва |  | (c)
81985.855 | 0 | -0.022 | -11.52 | -11.542 | -508 | 1871 | 804 | 0 |  | 7414 | Нарушение формы кольцевого шва | GWAN |  | 06:41 | 01:05 | 10:12 | 0 | 2624 |  | EXT | Нарушение формы кольцевого шва |  | (c)
82008.579 | 0.059 | 0.034 | -10.846 | -10.871 | 1399 | 1936 | 1747 | 1399 | 34 | 7416 |  | CORR | GENE | 07:22 | 08:49 | 08:18 | 77 | 697 | 12 | EXT |  | 0.89 | (c)
82019.382 | 10.862 | 10.763 | -0.043 | -0.142 | 1233 | 1486 | 1550 | 1233 | 20 | 7416 |  | CORR | GENE | 06:55 | 07:36 | 07:46 | 122 | 634 | 11 | EXT |  | 0.9 | (c)
82042.645 | 0 | -0.023 | -11.345 | -11.368 | 1360 | -479 | -1599 | 98 |  | 7419 | Нарушение формы кольцевого шва | GWAN |  | 08:53 | 03:56 | 12:55 | 0 | 3004 |  | EXT | Нарушение формы кольцевого шва |  | (c)
82053.463 | 10.818 | 10.529 | -0.527 | -0.816 | -15 | 870 | 526 | 0 | 228 | 7419 |  | CORR | GENE | 05:11 | 07:34 | 06:38 | 588 | 1082 | 11 | EXT |  | 0.95 | (c)
82053.534 | 10.889 | 10.815 | -0.456 | -0.53 | -894 | -646 | -602 | 310 | 417 | 7419 |  | CORR | GENE | 02:49 | 03:29 | 03:36 | 113 | 584 | 11 | EXT |  | 0.9 | (c)
82068.387 | 2.827 | 2.8 | -0.138 | -0.165 | -1694 | -1587 | -1588 | 1482 | 127 | 7421 |  | CORR | CIGR | 05:12 | 05:29 | 05:29 | 38 | 212 | 10 | EXT |  | 0.89 | (c)
82068.493 | 2.933 | 2.868 | -0.032 | -0.097 | 1909 | 2013 | -2225 | 1898 | 25 | 7421 |  | CORR | GENE | 02:53 | 03:10 | 03:46 | 72 | 654 | 12 | EXT |  | 0.89 | (c)
82069.497 | 0.972 | 0.959 | -10.563 | -10.576 | -1099 | -870 | -912 | 725 | 959 | 7422 |  | CORR | CIGR | 02:54 | 03:31 | 03:24 | 38 | 373 | 9 | EXT |  | 0.89 | (c)
82103.194 | 0.024 | 0.024 | -11.316 | -11.316 | 231 | 421 | 554 | 231 | 24 | 7425 |  | CORR | GENE | 07:05 | 07:35 | 07:57 | 91 | 645 | 11 | EXT |  | 0.89 | (c)
82105.297 | 2.127 | 2.092 | -9.213 | -9.248 | 18 | 101 | 366 | 18 | 2092 | 7425 |  | CORR | GENE | 06:30 | 06:44 | 07:26 | 92 | 698 | 10 | EXT |  | 0.89 | (c)
82105.88 | 2.71 | 2.685 | -8.63 | -8.655 | 247 | 478 | 457 | 247 | 2685 | 7425 |  | CORR | GENE | 07:07 | 07:44 | 07:41 | 101 | 418 | 11 | EXT |  | 0.89 | (c)
82137.53 | 0 | -0.03 | -11.31 | -11.34 | 807 | 1295 | 1370 | 807 |  | 7428 | Нарушение формы кольцевого шва | GWAN |  | 08:43 | 10:02 | 10:14 | 0 | 1124 |  | EXT | Нарушение формы кольцевого шва |  | (c)
82137.567 | 0.037 | 0.011 | -11.273 | -11.299 | 381 | 450 | 458 | 381 | 11 | 7428 |  | CORR | CIGR | 07:34 | 07:45 | 07:47 | 33 | 154 | 13 | EXT |  | 0.89 | (c)
82140.332 | 2.802 | 2.765 | -8.508 | -8.545 | -9 | 197 | 134 | 0 | 2765 | 7428 |  | CORR | GENE | 06:31 | 07:04 | 06:54 | 132 | 286 | 11 | EXT |  | 0.9 | (c)
82140.531 | 3.001 | 2.982 | -8.309 | -8.328 | 114 | 194 | 208 | 114 | 2982 | 7428 |  | CORR | CIGR | 06:51 | 07:04 | 07:06 | 33 | 188 | 12 | EXT |  | 0.89 | (c)
82145.067 | 7.537 | 7.537 | -3.773 | -3.773 | 43 | 139 | 175 | 43 | 3714 | 7428 |  | CORR | GENE | 06:40 | 06:55 | 07:01 | 59 | 264 | 10 | EXT |  | 0.89 | (c)
82146.481 | 8.951 | 8.91 | -2.359 | -2.4 | -778 | -570 | -647 | 516 | 2346 | 7428 |  | CORR | CIGR | 04:27 | 05:01 | 04:48 | 54 | 262 | 13 | EXT |  | 0.89 | (c)
82146.609 | 9.079 | 9.049 | -2.231 | -2.261 | -272 | -172 | -202 | 133 | 2231 | 7428 |  | CORR | CIGR | 05:49 | 06:05 | 05:60 | 30 | 139 | 13 | EXT |  | 0.89 | (c)
82146.632 | 9.102 | 8.976 | -2.208 | -2.334 | -511 | -482 | -490 | 470 | 2075 | 7428 |  | CORR | AXGR | 05:10 | 05:15 | 05:14 | 259 | 41 | 10 | EXT |  | 0.91 | (c)
82146.888 | 9.358 | 9.248 | -1.952 | -2.062 | -6 | -6 | 10 | 0 | 1758 | 7428 |  | CORR | AXGR | 06:32 | 06:32 | 06:34 | 304 | 31 | 12 | EXT |  | 0.92 | (c)
82146.891 | 9.361 | 9.338 | -1.949 | -1.972 | 190 | 243 | 242 | 190 | 1942 | 7428 |  | CORR | CIGR | 07:03 | 07:12 | 07:12 | 30 | 104 | 10 | EXT |  | 0.89 | (c)
82147.445 | 9.915 | 9.871 | -1.395 | -1.439 | 203 | 408 | 438 | 203 | 1351 | 7428 |  | CORR | GENE | 07:05 | 07:39 | 07:43 | 88 | 469 | 10 | EXT |  | 0.89 | (c)
82147.534 | 10.004 | 9.849 | -1.306 | -1.461 | -11 | -11 | 6 | 0 | 1104 | 7428 |  | CORR | AXGR | 06:31 | 06:31 | 06:34 | 357 | 34 | 11 | EXT |  | 0.93 | (c)
82149.189 | 0.349 | 0.338 | -11.086 | -11.097 | -2171 | -2085 | -2022 | 1872 | 338 | 7429 |  | CORR | GENE | 07:24 | 07:38 | 07:48 | 113 | 299 | 10 | EXT |  | 0.89 | (c)
82151.361 | 2.521 | 2.472 | -8.914 | -8.963 | -1884 | -1811 | -1810 | 1737 | 2472 | 7429 |  | CORR | GENE | 08:10 | 08:22 | 08:22 | 64 | 147 | 11 | EXT |  | 0.89 | (c)
82168.304 | 8.029 | 8.012 | -3.541 | -3.558 | 734 | 794 | 792 | 734 | 3528 | 7430 |  | CORR | CIGR | 07:13 | 07:23 | 07:22 | 30 | 116 | 9 | EXT |  | 0.89 | (c)
82168.35 | 8.075 | 8.075 | -3.495 | -3.495 | 829 | 902 | 886 | 829 | 3476 | 7430 |  | CORR | CIGR | 07:28 | 07:40 | 07:38 | 19 | 114 | 11 | EXT |  | 0.89 | (c)
82171.845 | 0 | -0.035 | -0.8 | -0.835 | -1623 | -1451 | -1353 | 1083 |  | 7431 | Нарушение формы кольцевого шва | GWAN |  | 11:36 | 00:04 | 12:20 | 0 | 540 |  | EXT | Нарушение формы кольцевого шва |  | (c)
82177.362 | 0.067 | 0.025 | -11.263 | -11.305 | 1956 | -2131 | 2188 | 1956 | 25 | 7436 |  | CORR | GENE | 04:36 | 05:36 | 05:14 | 60 | 464 | 10 | EXT |  | 0.89 | (c)
82177.69 | 0.395 | 0.341 | -10.935 | -10.989 | 2161 | -2170 | -2083 | 1865 | 341 | 7436 |  | CORR | GENE | 05:09 | 05:30 | 05:44 | 79 | 435 | 14 | EXT |  | 0.89 | (c)
82178.506 | 1.211 | 0.444 | -10.119 | -10.886 | -2095 | -2020 | -2049 | 2003 | 444 | 7436 |  | CORR | GENE | 05:42 | 05:54 | 05:50 | 1032 | 92 | 11 | EXT |  | 0.97 | (c)
82199.481 | 10.856 | 10.828 | -0.774 | -0.802 | 265 | 452 | 435 | 265 | 756 | 7437 |  | CORR | CIGR | 06:41 | 07:11 | 07:09 | 46 | 342 | 10 | EXT |  | 0.89 | (c)
82199.62 | 10.995 | 10.979 | -0.635 | -0.651 | 454 | 536 | 639 | 454 | 587 | 7437 |  | CORR | GENE | 07:12 | 07:25 | 07:42 | 64 | 370 | 10 | EXT |  | 0.89 | (c)
82202.469 | 2.214 | 2.186 | -9.146 | -9.174 | 2099 | 2156 | 2203 | 2099 | 2186 | 7438 |  | CORR | CIGR | 08:01 | 08:10 | 08:18 | 50 | 209 | 14 | EXT |  | 0.89 | (c)
82204.076 | 3.821 | 3.798 | -7.539 | -7.562 | 1750 | 1820 | 1976 | 1750 | 3798 | 7438 |  | CORR | GENE | 07:05 | 07:16 | 07:41 | 70 | 453 | 12 | EXT |  | 0.89 | (c)
82204.452 | 4.197 | 4.155 | -7.163 | -7.205 | 1245 | 1412 | 1380 | 1245 | 4155 | 7438 |  | CORR | GENE | 05:43 | 06:10 | 06:05 | 75 | 270 | 12 | EXT |  | 0.89 | (c)
82205.328 | 5.073 | 5.021 | -6.287 | -6.339 | 1389 | 1643 | 1564 | 1389 | 5021 | 7438 |  | CORR | GENE | 06:06 | 06:47 | 06:35 | 70 | 348 | 10 | EXT |  | 0.89 | (c)
82205.627 | 5.372 | 5.348 | -5.988 | -6.012 | -2205 | -2108 | -2101 | 1996 | 5348 | 7438 |  | CORR | CIGR | 08:26 | 08:42 | 08:43 | 45 | 209 | 12 | EXT |  | 0.89 | (c)
82205.762 | 5.507 | 5.441 | -5.853 | -5.919 | 1195 | 1320 | 1489 | 1195 | 5441 | 7438 |  | CORR | GENE | 05:35 | 05:55 | 06:23 | 136 | 588 | 12 | EXT |  | 0.9 | (c)
82206.258 | 6.003 | 5.967 | -5.357 | -5.393 | 1341 | 1386 | 1493 | 1341 | 5333 | 7438 |  | CORR | GENE | 05:59 | 06:06 | 06:23 | 60 | 305 | 10 | EXT |  | 0.89 | (c)
82206.68 | 6.425 | 6.399 | -4.935 | -4.961 | 1602 | 1826 | 1763 | 1602 | 4911 | 7438 |  | CORR | CIGR | 06:41 | 07:17 | 07:07 | 50 | 323 | 12 | EXT |  | 0.89 | (c)
82207.088 | 6.833 | 6.808 | -4.527 | -4.552 | 1419 | 1498 | 1502 | 1419 | 4502 | 7438 |  | CORR | CIGR | 06:11 | 06:24 | 06:25 | 50 | 166 | 10 | EXT |  | 0.89 | (c)
82207.491 | 7.236 | 7.201 | -4.124 | -4.159 | 1236 | 1344 | 1405 | 1236 | 4111 | 7438 |  | CORR | CIGR | 05:42 | 05:59 | 06:09 | 48 | 338 | 8 | EXT |  | 0.89 | (c)
82207.732 | 7.477 | 7.446 | -3.883 | -3.914 | 1862 | 2140 | 2062 | 1862 | 3816 | 7438 |  | CORR | GENE | 07:23 | 08:08 | 07:55 | 98 | 399 | 10 | EXT |  | 0.89 | (c)
82207.987 | 7.732 | 7.655 | -3.628 | -3.705 | 1533 | 1741 | 1724 | 1533 | 3611 | 7438 |  | CORR | GENE | 06:30 | 07:03 | 07:01 | 94 | 383 | 15 | EXT |  | 0.9 | (c)
82208.037 | 7.782 | 7.758 | -3.578 | -3.602 | 1102 | 1301 | 1253 | 1102 | 3566 | 7438 |  | CORR | CIGR | 05:20 | 05:52 | 05:44 | 36 | 302 | 12 | EXT |  | 0.89 | (c)
82208.784 | 8.529 | 8.453 | -2.831 | -2.907 | 1045 | 1715 | 1528 | 1045 | 2792 | 7438 |  | CORR | GENE | 05:11 | 06:59 | 06:29 | 115 | 967 | 14 | EXT |  | 0.9 | (c)
82209.001 | 8.746 | 8.72 | -2.614 | -2.64 | 1271 | 1418 | 1462 | 1271 | 2595 | 7438 |  | CORR | CIGR | 05:47 | 06:11 | 06:18 | 45 | 383 | 10 | EXT |  | 0.89 | (c)
82209.31 | 9.055 | 8.96 | -2.305 | -2.4 | 900 | 1048 | 1400 | 900 | 2123 | 7438 |  | CORR | GENE | 04:48 | 05:11 | 06:08 | 277 | 998 | 11 | EXT |  | 0.92 | (c)
82211.111 | 10.856 | 10.748 | -0.504 | -0.612 | 1322 | 1537 | 1514 | 1322 | 467 | 7438 |  | CORR | GENE | 05:56 | 06:30 | 06:27 | 145 | 385 | 11 | EXT |  | 0.9 | (c)
82211.521 | 11.266 | 11.057 | -0.094 | -0.303 | 1120 | 1512 | 1638 | 1120 | 48 | 7438 |  | CORR | GENE | 05:23 | 06:26 | 06:47 | 255 | 1035 | 11 | EXT |  | 0.91 | (c)
82211.635 | 0.02 | 0.008 | -9.63 | -9.642 | 176 | 408 | 749 | 176 | 8 | 7439 |  | CORR | GENE | 05:09 | 05:47 | 06:42 | 126 | 1146 | 14 | EXT |  | 0.9 | (c)
82212.072 | 0.457 | 0.426 | -9.193 | -9.224 | 1315 | 1648 | 1534 | 1315 | 426 | 7439 |  | CORR | CIGR | 08:13 | 09:07 | 08:49 | 56 | 440 | 8 | EXT |  | 0.89 | (c)
82212.175 | 0.56 | 0.295 | -9.09 | -9.355 | 52 | 109 | 137 | 52 | 295 | 7439 |  | CORR | GENE | 04:49 | 04:58 | 05:03 | 2601 | 169 | 10 | EXT |  | 0.98 | (c)
82212.778 | 1.163 | 0.238 | -8.487 | -9.412 | 371 | 455 | 511 | 371 | 238 | 7439 |  | CORR | GENE | 05:41 | 05:54 | 06:03 | 2763 | 280 | 14 | EXT |  | 1.02 | (b)
82216.61 | 4.995 | 4.982 | -4.655 | -4.668 | 864 | 946 | 944 | 864 | 4642 | 7439 |  | CORR | CIGR | 07:00 | 07:14 | 07:13 | 26 | 161 | 9 | EXT |  | 0.89 | (c)
82216.742 | 5.127 | 5.121 | -4.523 | -4.529 | 116 | 228 | 220 | 116 | 4499 | 7439 |  | CORR | CIGR | 04:60 | 05:18 | 05:16 | 30 | 209 | 10 | EXT |  | 0.89 | (c)
82227.904 | 6.639 | 6.531 | -4.431 | -4.539 | -1803 | -1321 | -1469 | 1135 | 4384 | 7440 |  | CORR | GENE | 05:18 | 06:35 | 06:12 | 155 | 668 | 10 | EXT |  | 0.9 | (c)
82234.081 | 1.746 | 1.731 | -9.472 | -9.487 | 443 | 734 | 627 | 443 | 1731 | 7441а |  | CORR | CIGR | 07:23 | 08:10 | 07:53 | 31 | 369 | 10 | EXT |  | 0.89 | (c)
82235.633 | 3.298 | 3.282 | -7.92 | -7.936 | 402 | 558 | 522 | 402 | 3282 | 7441а |  | CORR | CIGR | 07:16 | 07:42 | 07:36 | 33 | 241 | 9 | EXT |  | 0.89 | (c)
82237.238 | 4.903 | 4.869 | -6.315 | -6.349 | -416 | -17 | -33 | 0 | 4869 | 7441а |  | CORR | GENE | 05:05 | 06:09 | 06:06 | 71 | 766 | 10 | EXT |  | 0.89 | (c)
82242.721 | 10.386 | 10.372 | -0.832 | -0.846 | 374 | 427 | 429 | 374 | 818 | 7441а |  | CORR | CIGR | 07:12 | 07:21 | 07:21 | 28 | 109 | 13 | EXT |  | 0.89 | (c)
82246.635 | 0 | -0.01 | -10.885 | -10.895 | 1689 | 2197 | 2198 | 1689 |  | 7443б | Нарушение формы кольцевого шва | GWAN |  | 04:01 | 05:23 | 05:23 | 0 | 1018 |  | EXT | Нарушение формы кольцевого шва |  | (c)
82246.635 | 0 | -0.033 | -10.885 | -10.918 | -596 | -66 | 103 | 0 |  | 7443б | Нарушение формы кольцевого шва | GWAN |  | 09:52 | 11:18 | 11:45 | 0 | 1397 |  | EXT | Нарушение формы кольцевого шва |  | (c)
82279.918 | 0 | -0.03 | -0.538 | -0.568 | 704 | 1053 | 1283 | 704 |  | 7445б | Нарушение формы кольцевого шва | GWAN |  | 01:35 | 02:31 | 03:09 | 0 | 1158 |  | EXT | Нарушение формы кольцевого шва |  | (c)
82280.329 | 0.411 | 0.384 | -0.127 | -0.154 | -1780 | -1655 | -1678 | 1577 | 113 | 7445б |  | CORR | CIGR | 06:54 | 07:14 | 07:11 | 41 | 202 | 14 | EXT |  | 0.89 | (c)
82282.612 | 0.134 | 0.117 | -0.349 | -0.366 | -1121 | -1013 | -1002 | 883 | 117 | 7447а |  | CORR | CIGR | 04:07 | 04:25 | 04:26 | 32 | 237 | 16 | EXT |  | 0.89 | (c)
82282.917 | 0.439 | 0.414 | -0.044 | -0.069 | -758 | -382 | -490 | 223 | 20 | 7447а |  | CORR | CIGR | 05:06 | 06:06 | 05:49 | 49 | 535 | 11 | EXT |  | 0.89 | (c)
82282.961 | 0 | -0.028 | -10.389 | -10.417 | 1848 | -1933 | -1127 | 359 |  | 7447б | Нарушение формы кольцевого шва | GWAN |  | 10:14 | 00:03 | 14:14 | 0 | 2972 |  | EXT | Нарушение формы кольцевого шва |  | (c)
82313.612 | 0.717 | 0.697 | -10.903 | -10.923 | 1602 | 1673 | 1688 | 1602 | 697 | 7450 |  | CORR | CIGR | 00:10 | 00:21 | 00:24 | 38 | 172 | 13 | EXT |  | 0.89 | (c)
82315.187 | 2.292 | 2.229 | -9.328 | -9.391 | -252 | -232 | -231 | 211 | 2229 | 7450 |  | CORR | AXGR | 07:11 | 07:14 | 07:14 | 134 | 41 | 14 | EXT |  | 0.9 | (c)
82347.315 | 0 | -0.022 | -3.16 | -3.182 | -1078 | -722 | -289 | 500 |  | 7453 | Нарушение формы кольцевого шва | GWAN |  | 09:21 | 10:18 | 11:28 | 0 | 1579 |  | EXT | Нарушение формы кольцевого шва |  | (c)
82350.475 | 0 | -0.016 | -11.435 | -11.451 | -414 | 82 | 36 | 0 |  | 7454 | Нарушение формы кольцевого шва | GWAN |  | 02:58 | 04:18 | 04:11 | 0 | 901 |  | EXT | Нарушение формы кольцевого шва |  | (c)
82400.423 | 4.843 | 4.694 | -6.077 | -6.226 | -1907 | -1815 | -1805 | 1703 | 4694 | 7458 |  | DENT | GENE | 00:33 | 00:48 | 00:50 | 248 | 204 | 0.4 | N/A | Глубина вмятины: 5 мм (0,4%). Линейка: 25 см в (469 см; 00:48 ч:мин) |  | (c)
82403.372 | 7.792 | 7.714 | -3.128 | -3.206 | -1236 | -1158 | -1028 | 821 | 3091 | 7458 |  | CORR | GENE | 02:22 | 02:34 | 02:55 | 115 | 415 | 10 | EXT |  | 0.89 | (c)
82406.5 | 0 | -0.019 | -10.905 | -10.924 | -1724 | -340 | -264 | 0 |  | 7459 | Нарушение формы кольцевого шва | GWAN |  | 06:04 | 09:47 | 09:60 | 0 | 2921 |  | EXT | Нарушение формы кольцевого шва |  | (c)
82483.235 | 10.475 | 10.438 | -0.14 | -0.177 | 1442 | 1781 | 1628 | 1442 | 86 | 7465 |  | CORR | GENE | 04:24 | 05:18 | 04:53 | 91 | 371 | 11 | EXT |  | 0.89 | (c)
82528.465 | 1.45 | 1.412 | -9.665 | -9.703 | 1967 | 2055 | 2049 | 1967 | 1412 | 7470 |  | CORR | CIGR | 06:11 | 06:26 | 06:25 | 50 | 165 | 10 | EXT |  | 0.89 | (c)
82549.38 | 0 | -0.008 | -11.34 | -11.348 | 163 | 2098 | 1730 | 163 |  | 7472 | Нарушение формы кольцевого шва | GWAN |  | 03:48 | 09:00 | 08:01 | 0 | 3134 |  | EXT | Нарушение формы кольцевого шва |  | (c)
82560.72 | 0 | -0.018 | -11.465 | -11.483 | -2171 | -1311 | -1082 | 0 |  | 7473 | Нарушение формы кольцевого шва | GWAN |  | 03:20 | 05:39 | 06:16 | 0 | 2179 |  | EXT | Нарушение формы кольцевого шва |  | (c)
82560.72 | 0 | -0.033 | -11.465 | -11.498 | 595 | 838 | 976 | 595 |  | 7473 | Нарушение формы кольцевого шва | GWAN |  | 10:46 | 11:26 | 11:48 | 0 | 763 |  | EXT | Нарушение формы кольцевого шва |  | (c)
82586.633 | 2.893 | 2.867 | -7.437 | -7.463 | 993 | 1058 | 1053 | 993 | 2867 | 7475 |  | CORR | CIGR | 07:42 | 07:52 | 07:52 | 34 | 121 | 10 | EXT |  | 0.89 | (c)
82589.003 | 5.263 | 5.242 | -5.067 | -5.088 | 696 | 700 | 706 | 696 | 4945 | 7475 |  | CORR | AXGR | 06:54 | 06:55 | 06:56 | 143 | 20 | 15 | EXT |  | 0.9 | (c)
82589.226 | 5.486 | 5.439 | -4.844 | -4.891 | 645 | 827 | 814 | 645 | 4831 | 7475 |  | CORR | GENE | 06:46 | 07:15 | 07:13 | 60 | 338 | 30 | EXT |  | 0.9 | (c)
82589.475 | 5.735 | 5.655 | -4.595 | -4.675 | 567 | 585 | 583 | 567 | 4535 | 7475 |  | CORR | AXGR | 06:33 | 06:36 | 06:36 | 140 | 32 | 15 | EXT |  | 0.9 | (c)
82589.752 | 6.012 | 5.973 | -4.318 | -4.357 | -400 | -121 | -212 | 24 | 4307 | 7475 |  | CORR | CIGR | 03:57 | 04:42 | 04:27 | 50 | 376 | 11 | EXT |  | 0.89 | (c)
82589.971 | 6.231 | 6.218 | -4.099 | -4.112 | 478 | 554 | 555 | 478 | 4081 | 7475 |  | CORR | CIGR | 06:19 | 06:31 | 06:31 | 31 | 154 | 10 | EXT |  | 0.89 | (c)
82590.28 | 6.54 | 6.521 | -3.79 | -3.809 | 726 | 770 | 780 | 726 | 3768 | 7475 |  | CORR | CIGR | 06:59 | 07:06 | 07:08 | 41 | 109 | 13 | EXT |  | 0.89 | (c)
82594.004 | 10.264 | 10.216 | -0.066 | -0.114 | 1099 | 1101 | 1113 | 1099 | 11 | 7475 |  | CORR | AXGR | 07:59 | 07:59 | 08:01 | 103 | 28 | 11 | EXT |  | 0.89 | (c)
82594.391 | 0.321 | 0.223 | -11.244 | -11.342 | -862 | -499 | -510 | 159 | 223 | 7476 |  | CORR | GENE | 06:14 | 07:12 | 07:10 | 126 | 703 | 11 | EXT |  | 0.9 | (c)
82594.469 | 0.399 | 0.341 | -11.166 | -11.224 | -1628 | -1615 | -1616 | 1605 | 341 | 7476 |  | CORR | AXGR | 04:10 | 04:12 | 04:12 | 89 | 23 | 10 | EXT |  | 0.89 | (c)
82597.012 | 2.942 | 2.929 | -8.623 | -8.636 | -561 | -504 | -503 | 444 | 2929 | 7476 |  | CORR | CIGR | 07:02 | 07:11 | 07:12 | 28 | 117 | 10 | EXT |  | 0.89 | (c)
82605.695 | 0.06 | 0.027 | -11.275 | -11.308 | -1607 | -1461 | -1418 | 1229 | 27 | 7477 |  | CORR | CIGR | 07:55 | 08:18 | 08:25 | 52 | 378 | 13 | EXT |  | 0.89 | (c)
82611.006 | 5.371 | 5.34 | -5.964 | -5.995 | 2089 | 2205 | 2179 | 2089 | 5340 | 7477 |  | CORR | CIGR | 05:51 | 06:10 | 06:06 | 31 | 181 | 10 | EXT |  | 0.89 | (c)
82611.338 | 5.703 | 5.675 | -5.632 | -5.66 | 2118 | 2202 | -2181 | 2020 | 5614 | 7477 |  | CORR | CIGR | 05:56 | 06:10 | 06:22 | 46 | 323 | 8 | EXT |  | 0.89 | (c)
82614.822 | 9.187 | 9.153 | -2.148 | -2.182 | 2168 | -2122 | -2164 | 2035 | 2128 | 7477 |  | CORR | CIGR | 06:04 | 06:32 | 06:25 | 54 | 259 | 8 | EXT |  | 0.89 | (c)
82634.6 | 6.42 | 6.407 | -4.11 | -4.123 | 983 | 1031 | 1036 | 983 | 4093 | 7479 |  | CORR | CIGR | 02:55 | 03:02 | 03:03 | 30 | 106 | 11 | EXT |  | 0.89 | (c)
82638.665 | 10.485 | 10.467 | -0.045 | -0.063 | -1694 | -1609 | -1525 | 1356 | 30 | 7479 |  | CORR | CIGR | 07:43 | 07:56 | 08:10 | 33 | 338 | 14 | EXT |  | 0.89 | (c)
82642.173 | 3.463 | 3.446 | -8.117 | -8.134 | -825 | -756 | -725 | 625 | 3446 | 7480 |  | CORR | CIGR | 06:47 | 06:58 | 07:03 | 43 | 200 | 8 | EXT |  | 0.89 | (c)
82642.19 | 3.48 | 3.457 | -8.1 | -8.123 | -1080 | -1021 | -975 | 871 | 3457 | 7480 |  | CORR | GENE | 06:06 | 06:15 | 06:22 | 65 | 209 | 14 | EXT |  | 0.89 | (c)
82642.469 | 3.759 | 3.669 | -7.821 | -7.911 | -704 | -647 | -666 | 628 | 3669 | 7480 |  | CORR | GENE | 07:06 | 07:15 | 07:12 | 239 | 76 | 10 | EXT |  | 0.91 | (c)
82642.487 | 3.777 | 3.698 | -7.803 | -7.882 | -771 | -742 | -755 | 739 | 3698 | 7480 |  | CORR | AXGR | 06:55 | 07:00 | 06:58 | 117 | 32 | 15 | EXT |  | 0.9 | (c)
82642.557 | 3.847 | 3.832 | -7.733 | -7.748 | -801 | -743 | -753 | 705 | 3832 | 7480 |  | CORR | CIGR | 06:51 | 06:60 | 06:58 | 25 | 96 | 12 | EXT |  | 0.89 | (c)
82642.617 | 3.907 | 3.894 | -7.673 | -7.686 | -1026 | -972 | -960 | 893 | 3894 | 7480 |  | CORR | CIGR | 06:14 | 06:23 | 06:25 | 32 | 133 | 8 | EXT |  | 0.89 | (c)
82642.732 | 4.022 | 4.004 | -7.558 | -7.576 | -911 | -860 | -854 | 798 | 4004 | 7480 |  | CORR | CIGR | 06:33 | 06:41 | 06:42 | 35 | 113 | 12 | EXT |  | 0.89 | (c)
82642.854 | 4.144 | 4.065 | -7.436 | -7.515 | -820 | -754 | -708 | 596 | 4065 | 7480 |  | CORR | GENE | 06:47 | 06:58 | 07:06 | 88 | 225 | 13 | EXT |  | 0.89 | (c)
82643.241 | 4.531 | 4.233 | -7.049 | -7.347 | -730 | -694 | -707 | 684 | 4233 | 7480 |  | CORR | AXGR | 07:02 | 07:08 | 07:06 | 484 | 46 | 15 | EXT |  | 0.96 | (c)
82643.68 | 4.97 | 4.927 | -6.61 | -6.653 | -630 | -614 | -620 | 611 | 4927 | 7480 |  | CORR | AXGR | 07:18 | 07:21 | 07:20 | 101 | 19 | 10 | EXT |  | 0.89 | (c)
82647.831 | 9.121 | 9.095 | -2.459 | -2.485 | -508 | -442 | -452 | 396 | 2452 | 7480 |  | CORR | CIGR | 07:38 | 07:49 | 07:47 | 33 | 112 | 10 | EXT |  | 0.89 | (c)
82650.269 | 11.559 | 11.471 | -0.021 | -0.109 | -1411 | -480 | -870 | 328 | 17 | 7480 |  | CORR | GENE | 05:12 | 07:42 | 06:39 | 92 | 1083 | 12 | EXT |  | 0.89 | (c)
82683.134 | 0.124 | 0.054 | -11.416 | -11.486 | -1430 | -1067 | -1025 | 619 | 54 | 7484 |  | CORR | GENE | 05:40 | 06:39 | 06:46 | 81 | 811 | 10 | EXT |  | 0.89 | (c)
82683.249 | 0.239 | 0.226 | -11.301 | -11.314 | -918 | -810 | -828 | 738 | 226 | 7484 |  | CORR | CIGR | 07:03 | 07:20 | 07:17 | 25 | 180 | 10 | EXT |  | 0.89 | (c)
82683.843 | 0.833 | 0.82 | -10.707 | -10.72 | -723 | -675 | -670 | 617 | 820 | 7484 |  | CORR | CIGR | 07:34 | 07:42 | 07:43 | 30 | 105 | 10 | EXT |  | 0.89 | (c)
82684.71 | 1.7 | 1.684 | -9.84 | -9.856 | -1445 | -1374 | -1367 | 1289 | 1684 | 7484 |  | CORR | CIGR | 05:38 | 05:49 | 05:50 | 38 | 157 | 10 | EXT |  | 0.89 | (c)
82686.432 | 3.422 | 3.35 | -8.118 | -8.19 | -1474 | -1100 | -1229 | 984 | 3350 | 7484 |  | CORR | GENE | 05:33 | 06:34 | 06:13 | 224 | 490 | 10 | EXT |  | 0.91 | (c)
82693.955 | 10.945 | 10.936 | -0.595 | -0.604 | -1811 | -1765 | -1757 | 1703 | 584 | 7484 |  | CORR | CIGR | 04:39 | 04:46 | 04:47 | 20 | 108 | 12 | EXT |  | 0.89 | (c)
82694.55 | 0 | -0.02 | -10.59 | -10.61 | -973 | 49 | -409 | 0 |  | 7485 | Нарушение формы кольцевого шва | GWAN |  | 01:39 | 04:23 | 03:10 | 0 | 1127 |  | EXT | Нарушение формы кольцевого шва |  | (c)
82695.358 | 0.808 | 0.767 | -9.782 | -9.823 | 131 | 246 | 229 | 131 | 767 | 7485 |  | CORR | CIGR | 04:37 | 04:55 | 04:53 | 54 | 196 | 11 | EXT |  | 0.89 | (c)
82695.421 | 0.871 | 0.851 | -9.719 | -9.739 | -625 | -524 | -560 | 495 | 851 | 7485 |  | CORR | CIGR | 02:35 | 02:51 | 02:45 | 42 | 130 | 10 | EXT |  | 0.89 | (c)
82695.422 | 0.872 | 0.837 | -9.718 | -9.753 | -72 | 122 | 50 | 0 | 837 | 7485 |  | CORR | GENE | 04:04 | 04:35 | 04:24 | 66 | 244 | 10 | EXT |  | 0.89 | (c)
82718.264 | 1.814 | 1.774 | -9.346 | -9.386 | -1084 | -959 | -975 | 865 | 1774 | 7487 |  | CORR | CIGR | 05:52 | 06:12 | 06:10 | 54 | 219 | 12 | EXT |  | 0.89 | (c)
82730.866 | 3.256 | 3.24 | -7.909 | -7.925 | -1513 | -1452 | -1463 | 1414 | 3240 | 7488 |  | CORR | CIGR | 02:55 | 03:05 | 03:03 | 28 | 99 | 13 | EXT |  | 0.89 | (c)
82731.085 | 3.475 | 3.427 | -7.69 | -7.738 | -1571 | -1552 | -1557 | 1544 | 3427 | 7488 |  | CORR | AXGR | 02:45 | 02:48 | 02:48 | 102 | 27 | 12 | EXT |  | 0.89 | (c)
82741.519 | 2.744 | 2.685 | -8.366 | -8.425 | -1483 | -1424 | -1427 | 1370 | 2685 | 7489 |  | DENT | GENE | 03:49 | 03:58 | 03:58 | 109 | 113 | 1 | N/A | Глубина вмятины: 14 мм (1,0%). Линейка: 11 см в (269 см; 03:58 ч:мин) |  | (c)
82743.366 | 4.591 | 4.579 | -6.519 | -6.531 | -1021 | -951 | -958 | 895 | 4579 | 7489 |  | CORR | CIGR | 05:04 | 05:15 | 05:14 | 26 | 126 | 12 | EXT |  | 0.89 | (c)
82743.385 | 4.61 | 4.561 | -6.5 | -6.549 | -1403 | -1284 | -1245 | 1087 | 4561 | 7489 |  | CORR | GENE | 04:02 | 04:21 | 04:27 | 61 | 316 | 10 | EXT |  | 0.89 | (c)
82743.726 | 4.951 | 4.749 | -6.159 | -6.361 | -1422 | -1402 | -1370 | 1317 | 4749 | 7489 |  | CORR | GENE | 03:59 | 04:02 | 04:07 | 239 | 105 | 10 | EXT |  | 0.91 | (c)
82747.953 | 9.178 | 9.158 | -1.932 | -1.952 | -156 | -115 | -110 | 63 | 1913 | 7489 |  | CORR | CIGR | 07:23 | 07:30 | 07:31 | 39 | 93 | 9 | EXT |  | 0.89 | (c)
82750.273 | 0.388 | 0.329 | -11.132 | -11.191 | 227 | 393 | 465 | 227 | 329 | 7490 |  | CORR | GENE | 03:54 | 04:20 | 04:32 | 71 | 475 | 10 | EXT |  | 0.89 | (c)
82751.055 | 1.17 | 1.113 | -10.35 | -10.407 | 503 | 645 | 683 | 503 | 1113 | 7490 |  | CORR | GENE | 04:38 | 05:01 | 05:07 | 79 | 360 | 11 | EXT |  | 0.89 | (c)
82780.128 | 8.273 | 8.253 | -3.322 | -3.342 | -1525 | -1372 | -1329 | 1134 | 3302 | 7492 |  | CORR | CIGR | 04:38 | 05:03 | 05:10 | 40 | 391 | 10 | EXT |  | 0.89 | (c)
82781.069 | 9.214 | 9.16 | -2.381 | -2.435 | -1669 | -1650 | -1658 | 1647 | 2312 | 7492 |  | CORR | AXGR | 04:15 | 04:18 | 04:17 | 123 | 22 | 10 | EXT |  | 0.9 | (c)
82781.205 | 9.35 | 9.315 | -2.245 | -2.28 | -1628 | -1628 | -1618 | 1608 | 2188 | 7492 |  | CORR | AXGR | 04:22 | 04:22 | 04:23 | 92 | 20 | 13 | EXT |  | 0.89 | (c)
82795.065 | 0 | -0.018 | -11.39 | -11.408 | -2188 | -1665 | -1263 | 338 |  | 7494 | Нарушение формы кольцевого шва | GWAN |  | 07:55 | 09:20 | 10:24 | 0 | 1850 |  | EXT | Нарушение формы кольцевого шва |  | (c)
82805.967 | 10.902 | 10.873 | -0.488 | -0.517 | 1701 | 1830 | 1828 | 1701 | 473 | 7494 |  | CORR | CIGR | 06:23 | 06:44 | 06:43 | 44 | 255 | 9 | EXT |  | 0.89 | (c)
82806.381 | 11.316 | 11.288 | -0.074 | -0.102 | 1275 | 1387 | 1381 | 1275 | 28 | 7494 |  | CORR | GENE | 05:14 | 05:32 | 05:31 | 74 | 211 | 10 | EXT |  | 0.89 | (c)
82806.391 | 11.326 | 11.29 | -0.064 | -0.1 | 1670 | 1742 | 1734 | 1670 | 49 | 7494 |  | CORR | CIGR | 06:18 | 06:29 | 06:28 | 51 | 127 | 11 | EXT |  | 0.89 | (c)
82806.455 | 0 | -0.034 | -11.325 | -11.359 | -1680 | -973 | -1018 | 356 |  | 7495 | Нарушение формы кольцевого шва | GWAN |  | 11:55 | 01:49 | 13:41 | 0 | 1323 |  | EXT | Нарушение формы кольцевого шва |  | (c)
82834.486 | 5.896 | 5.853 | -5.744 | -5.787 | -942 | -808 | -803 | 664 | 5725 | 7497 |  | CORR | GENE | 06:58 | 07:20 | 07:20 | 62 | 278 | 18 | EXT |  | 0.89 | (c)
82834.495 | 5.905 | 5.819 | -5.735 | -5.821 | -1068 | -1051 | -1052 | 1036 | 5649 | 7497 |  | CORR | AXGR | 06:38 | 06:40 | 06:40 | 172 | 32 | 13 | EXT |  | 0.91 | (c)
82840.23 | 0 | -0.022 | -11.35 | -11.372 | -457 | -5 | 963 | 0 |  | 7498 | Нарушение формы кольцевого шва | GWAN |  | 08:40 | 09:53 | 12:29 | 0 | 2841 |  | EXT | Нарушение формы кольцевого шва |  | (c)
82862.722 | 11.142 | 11.13 | -0.103 | -0.115 | -1875 | -1836 | -1833 | 1791 | 92 | 7499 |  | CORR | CIGR | 04:55 | 05:01 | 05:02 | 23 | 84 | 9 | EXT |  | 0.89 | (c)
82868.39 | 5.565 | 5.521 | -6.09 | -6.134 | -2058 | -2015 | -2024 | 1990 | 5521 | 7500 |  | CORR | GENE | 04:17 | 04:24 | 04:22 | 175 | 68 | 19 | EXT |  | 0.92 | (c)
82868.818 | 5.993 | 5.933 | -5.662 | -5.722 | -2047 | -2019 | -2024 | 2001 | 5580 | 7500 |  | CORR | AXGR | 04:19 | 04:23 | 04:22 | 142 | 46 | 10 | EXT |  | 0.9 | (c)
82869.443 | 6.618 | 6.598 | -5.037 | -5.057 | -1945 | -1873 | -1887 | 1828 | 5027 | 7500 |  | CORR | CIGR | 04:35 | 04:47 | 04:44 | 30 | 117 | 10 | EXT |  | 0.89 | (c)
82870.136 | 7.311 | 7.243 | -4.344 | -4.412 | -1909 | -1740 | -1792 | 1674 | 4330 | 7500 |  | CORR | GENE | 04:41 | 05:08 | 04:60 | 82 | 235 | 10 | EXT |  | 0.89 | (c)
82870.402 | 7.577 | 7.552 | -4.078 | -4.103 | -1823 | -1707 | -1719 | 1615 | 4076 | 7500 |  | CORR | CIGR | 04:55 | 05:14 | 05:11 | 27 | 208 | 12 | EXT |  | 0.89 | (c)
82873.464 | 10.639 | 10.618 | -1.016 | -1.037 | -1664 | -1560 | -1593 | 1521 | 1008 | 7500 |  | CORR | CIGR | 05:20 | 05:37 | 05:32 | 29 | 143 | 14 | EXT |  | 0.89 | (c)
82874.42 | 11.595 | 11.514 | -0.06 | -0.141 | -1929 | -1746 | -1783 | 1636 | 35 | 7500 |  | CORR | GENE | 04:38 | 05:07 | 05:01 | 106 | 293 | 11 | EXT |  | 0.89 | (c)
82874.449 | 11.624 | 11.534 | -0.031 | -0.121 | -1307 | -1284 | -1280 | 1252 | 5 | 7500 |  | CORR | AXGR | 06:18 | 06:22 | 06:22 | 116 | 55 | 35 | EXT |  | 0.92 | (c)
82874.484 | 0.004 | 0.004 | -11.596 | -11.596 | -188 | -112 | -132 | 76 | 4 | 7501 |  | CORR | GENE | 06:09 | 06:21 | 06:18 | 199 | 112 | 23 | EXT |  | 0.93 | (c)
82874.55 | 0.07 | 0.057 | -11.53 | -11.543 | -343 | -274 | -279 | 214 | 57 | 7501 |  | CORR | CIGR | 05:44 | 05:55 | 05:54 | 25 | 130 | 13 | EXT |  | 0.89 | (c)
82874.67 | 0.19 | 0.175 | -11.41 | -11.425 | -400 | -326 | -338 | 276 | 175 | 7501 |  | CORR | CIGR | 05:35 | 05:47 | 05:45 | 27 | 124 | 14 | EXT |  | 0.89 | (c)
82875.071 | 0.591 | 0.41 | -11.009 | -11.19 | -159 | -98 | -121 | 83 | 410 | 7501 |  | CORR | GENE | 06:14 | 06:24 | 06:20 | 232 | 76 | 11 | EXT |  | 0.91 | (c)
82875.353 | 0.873 | 0.766 | -10.727 | -10.834 | -102 | -96 | -90 | 78 | 766 | 7501 |  | CORR | AXGR | 06:23 | 06:24 | 06:25 | 310 | 24 | 10 | EXT |  | 0.92 | (c)
82876.604 | 2.124 | 2.019 | -9.476 | -9.581 | -615 | -583 | -599 | 583 | 2019 | 7501 |  | CORR | AXGR | 05:00 | 05:05 | 05:03 | 105 | 32 | 12 | EXT |  | 0.89 | (c)
82877.023 | 2.543 | 2.382 | -9.057 | -9.218 | -672 | -621 | -621 | 570 | 2382 | 7501 |  | CORR | GENE | 04:51 | 04:59 | 04:59 | 339 | 102 | 14 | EXT |  | 0.94 | (c)
82878.111 | 3.631 | 3.54 | -7.969 | -8.06 | -809 | -787 | -798 | 786 | 3540 | 7501 |  | CORR | AXGR | 04:29 | 04:32 | 04:31 | 130 | 23 | 14 | EXT |  | 0.9 | (c)
82878.154 | 3.674 | 3.538 | -7.926 | -8.062 | -752 | -721 | -732 | 712 | 3538 | 7501 |  | CORR | AXGR | 04:38 | 04:43 | 04:41 | 191 | 40 | 11 | EXT |  | 0.91 | (c)
82878.34 | 3.86 | 3.765 | -7.74 | -7.835 | -650 | -623 | -621 | 591 | 3765 | 7501 |  | CORR | GENE | 04:54 | 04:59 | 04:59 | 172 | 60 | 11 | EXT |  | 0.9 | (c)
82878.526 | 4.046 | 3.891 | -7.554 | -7.709 | -743 | -727 | -722 | 701 | 3891 | 7501 |  | CORR | AXGR | 04:39 | 04:42 | 04:43 | 202 | 42 | 12 | EXT |  | 0.91 | (c)
82878.68 | 4.2 | 4.143 | -7.4 | -7.457 | -654 | -647 | -643 | 631 | 4143 | 7501 |  | CORR | AXGR | 04:54 | 04:55 | 04:56 | 89 | 23 | 14 | EXT |  | 0.89 | (c)
82880.394 | 5.914 | 5.853 | -5.686 | -5.747 | -695 | -591 | -626 | 557 | 5611 | 7501 |  | CORR | GENE | 04:47 | 05:04 | 04:58 | 136 | 138 | 13 | EXT |  | 0.9 | (c)
82884.48 | 10 | 9.981 | -1.6 | -1.619 | -152 | -34 | -28 | 0 | 1553 | 7501 |  | CORR | GENE | 06:15 | 06:34 | 06:35 | 66 | 249 | 14 | EXT |  | 0.89 | (c)
82885.174 | 10.694 | 10.672 | -0.906 | -0.928 | -470 | -167 | -229 | 0 | 851 | 7501 |  | CORR | GENE | 05:23 | 06:12 | 06:02 | 77 | 482 | 10 | EXT |  | 0.89 | (c)
82885.206 | 10.726 | 10.713 | -0.874 | -0.887 | -699 | -652 | -646 | 593 | 861 | 7501 |  | CORR | CIGR | 04:46 | 04:54 | 04:55 | 26 | 107 | 9 | EXT |  | 0.89 | (c)
82885.985 | 11.505 | 11.48 | -0.095 | -0.12 | -619 | -512 | -520 | 422 | 74 | 7501 |  | CORR | CIGR | 04:59 | 05:17 | 05:15 | 46 | 197 | 9 | EXT |  | 0.89 | (c)
82941.918 | 0.053 | 0.034 | -11.537 | -11.556 | -2177 | -2026 | -1581 | 984 | 34 | 7507 |  | CORR | GENE | 05:51 | 06:15 | 07:27 | 113 | 1192 | 11 | EXT |  | 0.9 | (c)
82965.141 | 0.056 | 0.032 | -11.139 | -11.163 | -1978 | -1741 | -1808 | 1638 | 32 | 7509 |  | CORR | CIGR | 04:07 | 04:46 | 04:35 | 53 | 340 | 11 | EXT |  | 0.89 | (c)
82965.224 | 0.139 | 0.041 | -11.056 | -11.154 | -852 | -483 | -398 | 0 | 41 | 7509 |  | CORR | GENE | 07:09 | 08:09 | 08:23 | 141 | 908 | 13 | EXT |  | 0.9 | (c)
82965.618 | 0.533 | 0.477 | -10.662 | -10.718 | 1884 | 2185 | -2170 | 1762 | 477 | 7509 |  | CORR | GENE | 02:31 | 03:20 | 03:37 | 102 | 815 | 10 | EXT |  | 0.89 | (c)
82966.784 | 1.699 | 1.664 | -9.496 | -9.531 | -799 | -672 | -641 | 483 | 1664 | 7509 |  | CORR | GENE | 07:18 | 07:38 | 07:43 | 72 | 315 | 10 | EXT |  | 0.89 | (c)
83091.35 | 0 | -0.017 | -10.555 | -10.572 | -1404 | -564 | -331 | 0 |  | 7521 | Нарушение формы кольцевого шва | GWAN |  | 05:27 | 07:43 | 08:20 | 0 | 2145 |  | EXT | Нарушение формы кольцевого шва |  | (c)
83108.859 | 6.954 | 6.942 | -4.121 | -4.133 | -1875 | -1812 | -1822 | 1769 | 4112 | 7522 |  | CORR | CIGR | 05:52 | 06:03 | 06:01 | 21 | 106 | 10 | EXT |  | 0.89 | (c)
83108.987 | 7.082 | 7.067 | -3.993 | -4.008 | -1880 | -1803 | -1813 | 1745 | 3978 | 7522 |  | CORR | CIGR | 05:52 | 06:04 | 06:02 | 30 | 136 | 10 | EXT |  | 0.89 | (c)
83109.423 | 7.518 | 7.432 | -3.557 | -3.643 | -1875 | -1805 | -1813 | 1752 | 3544 | 7522 |  | CORR | GENE | 05:52 | 06:04 | 06:02 | 99 | 123 | 14 | EXT |  | 0.9 | (c)
83111.129 | 9.224 | 8.954 | -1.851 | -2.121 | -2047 | -1830 | -1763 | 1479 | 1829 | 7522 |  | CORR | GENE | 05:25 | 05:60 | 06:10 | 292 | 568 | 15 | EXT |  | 0.93 | (c)
83111.35 | 9.445 | 9.426 | -1.63 | -1.649 | -1902 | -1817 | -1753 | 1604 | 1610 | 7522 |  | CORR | CIGR | 05:48 | 06:02 | 06:12 | 39 | 298 | 13 | EXT |  | 0.89 | (c)
83111.576 | 9.671 | 9.642 | -1.404 | -1.433 | -1900 | -1815 | -1755 | 1609 | 1392 | 7522 |  | CORR | CIGR | 05:48 | 06:02 | 06:12 | 41 | 292 | 12 | EXT |  | 0.89 | (c)
83112.262 | 10.357 | 10.329 | -0.718 | -0.746 | -2007 | -1846 | -1783 | 1559 | 653 | 7522 |  | CORR | GENE | 05:31 | 05:57 | 06:07 | 93 | 448 | 10 | EXT |  | 0.89 | (c)
83112.521 | 10.616 | 10.595 | -0.459 | -0.48 | -2010 | -1927 | -1853 | 1696 | 450 | 7522 |  | CORR | CIGR | 05:31 | 05:44 | 05:56 | 30 | 314 | 10 | EXT |  | 0.89 | (c)
83112.98 | 0 | -0.013 | -11.56 | -11.573 | 1904 | -1246 | -1755 | 953 |  | 7523 | Нарушение формы кольцевого шва | GWAN |  | 04:31 | 08:02 | 06:40 | 0 | 1604 |  | EXT | Нарушение формы кольцевого шва |  | (c)
83112.98 | 0 | -0.024 | -11.56 | -11.584 | -441 | 138 | 524 | 0 |  | 7523 | Нарушение формы кольцевого шва | GWAN |  | 10:12 | 11:46 | 12:48 | 0 | 1930 |  | EXT | Нарушение формы кольцевого шва |  | (c)
83186.886 | 7.211 | 7.03 | -4.334 | -4.515 | 1180 | 1354 | 1295 | 1180 | 4046 | 7529 |  | GOUG | GENE | 02:47 | 03:15 | 03:05 | 469 | 230 | 8 | EXT | Зона задиров. |  | (c)
83191.22 | 0 | -0.046 | -11.585 | -11.631 | -333 | -131 | -105 | 0 |  | 7530 | Вышлифовка на шве | GWAN | GENE | 09:20 | 09:52 | 09:56 | 83 | 455 | 11 | EXT | Вышлифовка на шве |  | (c)
83202.805 | 0 | -0.017 | -10.845 | -10.862 | 1166 | 2166 | 2128 | 1166 |  | 7531 | Нарушение формы кольцевого шва | GWAN |  | 00:33 | 03:15 | 03:09 | 0 | 1923 |  | EXT | Нарушение формы кольцевого шва |  | (c)
83202.805 | 0 | -0.018 | -10.845 | -10.863 | -992 | -883 | -809 | 625 |  | 7531 | Вышлифовка на шве | GWAN | GENE | 06:45 | 07:03 | 07:15 | 66 | 368 | 15 | EXT | Вышлифовка на шве |  | (c)