## Аномалии
Расстояние, м | От левого шва до точки максимума, м | От левого шва до начала, м | От правого шва до точки максимума, м | От правого шва до начала, м | От продольного шва до точки начала дефекта, мм | От продольного шва до точки максимума, мм | От продольного шва до центра, мм | Минимальное расстояние до продольного шва, мм | Минимальное расстояние до кольцевого шва, мм | Номер трубы | Описание | Характер аббр. | Класс размера аббр. | Ориентация точки начала дефекта, ч:мин | Ориентация точки максимума, ч:мин | Ориентация центра, ч:мин | Длина, мм | Ширина, мм | Глубина, % | Расположение | Комментарий | КБД | Опасность
2.92 | 0 | -0.007 | -2.55 | -2.557 | -1274 | -652 | -650 | 25 |  | 4 | Нарушение формы кольцевого шва | GWAN |  | 00:10 | 01:50 | 01:51 | 0 | 1249 |  | EXT | Нарушение формы кольцевого шва |  | (c)
5.47 | 0 | -0.01 | -0.49 | -0.5 | 1900 | -1675 | -2005 | 1448 |  | 5 | Нарушение формы кольцевого шва | GWAN |  | 02:46 | 05:09 | 04:16 | 0 | 1113 |  | EXT | Нарушение формы кольцевого шва |  | (c)
5.47 | 0 | -0.017 | -0.49 | -0.507 | -464 | 427 | 213 | 0 |  | 5 | Нарушение формы кольцевого шва | GWAN |  | 08:25 | 10:48 | 10:14 | 0 | 1355 |  | EXT | Нарушение формы кольцевого шва |  | (c)
5.96 | 0 | -0.012 | -2.95 | -2.962 | -1108 | -146 | -373 | 0 |  | 6 | Нарушение формы кольцевого шва | GWAN |  | 00:41 | 03:17 | 02:40 | 0 | 1470 |  | EXT | Нарушение формы кольцевого шва |  | (c)
5.96 | 0 | -0.004 | -2.95 | -2.954 | 997 | 2088 | 1658 | 997 |  | 6 | Нарушение формы кольцевого шва | GWAN |  | 06:21 | 09:17 | 08:08 | 0 | 1321 |  | EXT | Нарушение формы кольцевого шва |  | (c)
136.445 | 0 | -0.023 | -11.36 | -11.383 | 1873 | -2220 | 2153 | 0 |  | 20 | Нарушение формы кольцевого шва | GWAN |  | 02:34 | 03:34 | 03:19 | 0 | 560 |  | EXT | Нарушение формы кольцевого шва |  | (c)
158.925 | 0 | -0.016 | -11.12 | -11.136 | 168 | 355 | 350 | 168 |  | 22 | Нарушение формы кольцевого шва | GWAN |  | 02:33 | 03:03 | 03:02 | 0 | 365 |  | EXT | Нарушение формы кольцевого шва |  | (c)
158.925 | 0 | -0.032 | -11.12 | -11.152 | 1791 | 2039 | 1976 | 69 |  | 22 | Нарушение формы кольцевого шва | GWAN |  | 06:55 | 07:35 | 07:25 | 0 | 371 |  | EXT | Нарушение формы кольцевого шва |  | (c)
158.925 | 0 | -0.036 | -11.12 | -11.156 | -2026 | -1871 | -1695 | 205 |  | 22 | Нарушение формы кольцевого шва | GWAN |  | 08:39 | 09:04 | 09:32 | 0 | 662 |  | EXT | Нарушение формы кольцевого шва |  | (c)
235.31 | 0 | -0.065 | -11.12 | -11.185 | -80 | 272 | 197 | 0 |  | 29 | Вышлифовка на шве | GWAN | GENE | 11:08 | 00:05 | 11:53 | 71 | 553 | 19 | EXT | Вышлифовка на шве |  | (c)
246.43 | 0 | -0.053 | -11.32 | -11.373 | -1237 | -951 | -926 | 615 |  | 30 | Нарушение формы кольцевого шва | GWAN |  | 10:59 | 11:45 | 11:49 | 0 | 622 |  | EXT | Нарушение формы кольцевого шва Аномалия находится на упругопластическом изгибе: R=455 D, максимальное растяжение на 6.9 час. |  | (c)
458.16 | 0 | -0.033 | -11.25 | -11.283 | -527 | -211 | -232 | 0 |  | 49 | Нарушение формы кольцевого шва | GWAN |  | 01:14 | 02:05 | 02:01 | 0 | 589 |  | EXT | Нарушение формы кольцевого шва |  | (c)
458.16 | 0 | -0.043 | -11.25 | -11.293 | -1335 | -1129 | -1086 | 837 |  | 49 | Нарушение формы кольцевого шва | GWAN |  | 11:03 | 11:36 | 11:43 | 0 | 499 |  | EXT | Нарушение формы кольцевого шва |  | (c)
503.07 | 0 | -0.046 | -11.025 | -11.071 | -1449 | -1263 | -1190 | 782 |  | 53 | Нарушение формы кольцевого шва | GWAN |  | 10:47 | 11:17 | 11:29 | 0 | 517 |  | EXT | Нарушение формы кольцевого шва Аномалия находится на упругопластическом изгибе: R=428 D, максимальное растяжение на 6.5 час. |  | (c)
536.92 | 0 | -0.044 | -11.26 | -11.304 | 106 | 269 | 332 | 106 |  | 56 | Нарушение формы кольцевого шва | GWAN |  | 10:26 | 10:52 | 11:02 | 0 | 452 |  | EXT | Нарушение формы кольцевого шва |  | (c)
603.21 | 0 | -0.032 | -10.84 | -10.872 | -959 | -792 | -535 | 111 |  | 62 | Нарушение формы кольцевого шва | GWAN |  | 11:50 | 00:17 | 12:59 | 0 | 848 |  | EXT | Нарушение формы кольцевого шва Аномалия находится на упругопластическом изгибе: R=655 D, максимальное растяжение на 6.8 час. |  | (c)
635.775 | 0 | -0.03 | -10.585 | -10.615 | 1764 | -2083 | 2206 | 0 |  | 65 | Нарушение формы кольцевого шва | GWAN |  | 03:10 | 04:49 | 04:21 | 0 | 885 |  | EXT | Нарушение формы кольцевого шва |  | (c)
635.775 | 0 | -0.026 | -10.585 | -10.611 | -846 | -722 | -702 | 559 |  | 65 | Нарушение формы кольцевого шва | GWAN |  | 08:08 | 08:28 | 08:31 | 0 | 287 |  | EXT | Нарушение формы кольцевого шва |  | (c)
679.905 | 0 | -0.028 | -11.235 | -11.263 | 21 | 259 | 228 | 21 |  | 69 | Нарушение формы кольцевого шва | GWAN |  | 02:20 | 02:58 | 02:53 | 0 | 413 |  | EXT | Нарушение формы кольцевого шва |  | (c)
735.975 | 0 | -0.037 | -11.525 | -11.562 | -1839 | -1409 | -1576 | 1314 |  | 74 | Нарушение формы кольцевого шва | GWAN |  | 03:28 | 04:38 | 04:11 | 0 | 526 |  | EXT | Нарушение формы кольцевого шва |  | (c)
769.73 | 0 | -0.015 | -11.18 | -11.195 | 1397 | 2022 | 1970 | 0 |  | 77 | Нарушение формы кольцевого шва | GWAN |  | 06:09 | 07:50 | 07:42 | 0 | 1145 |  | EXT | Нарушение формы кольцевого шва Аномалия находится на упругопластическом изгибе: R=510 D, максимальное растяжение на 6.5 час. |  | (c)
803.79 | 0 | -0.031 | -11.165 | -11.196 | -2077 | -1602 | -1730 | 154 |  | 80 | Нарушение формы кольцевого шва | GWAN |  | 08:12 | 09:29 | 09:08 | 0 | 694 |  | EXT | Нарушение формы кольцевого шва |  | (c)
904.21 | 0 | -0.034 | -11.39 | -11.424 | -953 | -680 | -682 | 411 |  | 89 | Нарушение формы кольцевого шва | GWAN |  | 07:04 | 07:48 | 07:48 | 0 | 541 |  | EXT | Нарушение формы кольцевого шва |  | (c)
904.21 | 0 | -0.062 | -11.39 | -11.452 | 262 | 489 | 606 | 262 |  | 89 | Нарушение формы кольцевого шва | GWAN |  | 10:20 | 10:57 | 11:16 | 0 | 689 |  | EXT | Нарушение формы кольцевого шва |  | (c)
982.455 | 0 | -0.029 | -11.19 | -11.219 | 1567 | 1751 | 1880 | 36 |  | 96 | Нарушение формы кольцевого шва | GWAN |  | 01:44 | 02:13 | 02:34 | 0 | 627 |  | EXT | Нарушение формы кольцевого шва |  | (c)
993.645 | 0 | -0.033 | -11.265 | -11.298 | -1626 | -1440 | -1262 | 604 |  | 97 | Нарушение формы кольцевого шва | GWAN |  | 07:18 | 07:48 | 08:16 | 0 | 728 |  | EXT | Нарушение формы кольцевого шва |  | (c)
1004.91 | 0 | -0.023 | -10.975 | -10.998 | -1598 | -1101 | -1294 | 633 |  | 98 | Нарушение формы кольцевого шва | GWAN |  | 06:55 | 08:15 | 07:44 | 0 | 607 |  | EXT | Нарушение формы кольцевого шва |  | (c)
1015.885 | 0 | -0.028 | -11.285 | -11.313 | -1387 | -1107 | -1173 | 843 |  | 99 | Нарушение формы кольцевого шва | GWAN |  | 09:21 | 10:06 | 09:56 | 0 | 430 |  | EXT | Нарушение формы кольцевого шва |  | (c)
1038.04 | 0 | -0.02 | -11.14 | -11.16 | -549 | -329 | -307 | 64 |  | 101 | Нарушение формы кольцевого шва | GWAN |  | 01:30 | 02:06 | 02:10 | 0 | 485 |  | EXT | Нарушение формы кольцевого шва |  | (c)
1103.055 | 0 | -0.027 | -11.405 | -11.432 | -254 | 27 | -29 | 0 |  | 107 | Нарушение формы кольцевого шва | GWAN |  | 01:18 | 02:03 | 01:54 | 0 | 450 |  | EXT | Нарушение формы кольцевого шва |  | (c)
1114.46 | 0 | -0.027 | -11.275 | -11.302 | -331 | -77 | -148 | 0 |  | 108 | Нарушение формы кольцевого шва | GWAN |  | 01:24 | 02:05 | 01:53 | 0 | 365 |  | EXT | Нарушение формы кольцевого шва |  | (c)
1125.735 | 0 | -0.03 | -11.295 | -11.325 | 982 | 1509 | 1344 | 525 |  | 109 | Нарушение формы кольцевого шва | GWAN |  | 00:05 | 01:30 | 01:04 | 0 | 724 |  | EXT | Нарушение формы кольцевого шва |  | (c)
1148.325 | 0 | -0.03 | -10.81 | -10.84 | -1416 | -1076 | -966 | 515 |  | 111 | Нарушение формы кольцевого шва | GWAN |  | 10:11 | 11:06 | 11:24 | 0 | 901 |  | EXT | Нарушение формы кольцевого шва |  | (c)
1214.45 | 0 | -0.03 | -11.135 | -11.165 | -1183 | -638 | -797 | 411 |  | 117 | Нарушение формы кольцевого шва | GWAN |  | 11:38 | 01:06 | 12:40 | 0 | 772 |  | EXT | Нарушение формы кольцевого шва |  | (c)
1214.45 | 0 | -0.024 | -11.135 | -11.159 | 7 | 397 | 285 | 7 |  | 117 | Нарушение формы кольцевого шва | GWAN |  | 02:50 | 03:53 | 03:35 | 0 | 555 |  | EXT | Нарушение формы кольцевого шва |  | (c)
1270.76 | 0 | -0.025 | -10.39 | -10.415 | 1568 | 1927 | 1812 | 174 |  | 122 | Нарушение формы кольцевого шва | GWAN |  | 01:33 | 02:31 | 02:12 | 0 | 489 |  | EXT | Нарушение формы кольцевого шва |  | (c)
1281.15 | 0 | 0 | -11.18 | -11.18 | -551 | -269 | -318 | 85 | 0 | 123 | Смещение кромок | GWAN |  | 01:16 | 02:02 | 01:54 | 0 | 466 | 17 | EXT | Смещение кромок Наружу Величина смещения - 3.1 мм. |  | (c)
1348.555 | 0 | 0 | -11.385 | -11.385 | 1443 | 1625 | 1727 | 219 | 0 | 129 | Смещение кромок | GWAN |  | 01:16 | 01:45 | 02:01 | 0 | 569 | 18 | EXT | Смещение кромок Наружу Величина смещения - 3.3 мм. |  | (c)
1359.94 | 0 | -0.033 | -7.825 | -7.858 | -589 | -218 | -252 | 0 |  | 130 | Нарушение формы кольцевого шва | GWAN |  | 01:08 | 02:08 | 02:03 | 0 | 674 |  | EXT | Нарушение формы кольцевого шва |  | (c)
1370.245 | 0 | -0.057 | -10.96 | -11.017 | -1689 | -480 | -1004 | 319 |  | 132 | Нарушение формы кольцевого шва | GWAN |  | 09:44 | 00:59 | 11:35 | 0 | 1370 |  | EXT | Нарушение формы кольцевого шва |  | (c)
1370.245 | 0 | -0.029 | -10.96 | -10.989 | 169 | 401 | 392 | 169 |  | 132 | Нарушение формы кольцевого шва | GWAN |  | 02:44 | 03:21 | 03:20 | 0 | 447 |  | EXT | Нарушение формы кольцевого шва |  | (c)
1390.999 | 9.794 | 9.763 | -1.561 | -1.592 | -2067 | -2000 | -2007 | 164 | 1543 | 133 |  | GOUG | CIGR | 08:40 | 08:51 | 08:50 | 49 | 120 | 10 | EXT | Задир. |  | (c)
1392.56 | 0 | -0.034 | -10.685 | -10.719 | 1567 | 1848 | 1829 | 140 |  | 134 | Нарушение формы кольцевого шва | GWAN |  | 01:17 | 02:03 | 01:60 | 0 | 523 |  | EXT | Нарушение формы кольцевого шва |  | (c)
1494.12 | 0 | -0.028 | -11.295 | -11.323 | -58 | 563 | 310 | 0 |  | 143 | Нарушение формы кольцевого шва | GWAN |  | 09:20 | 10:60 | 10:19 | 0 | 736 |  | EXT | Нарушение формы кольцевого шва Аномалия находится на упругопластическом изгибе: R=839 D, максимальное растяжение на 9.4 час. |  | (c)
1516.24 | 0 | -0.055 | -11.02 | -11.075 | -108 | 138 | 100 | 0 |  | 145 | Нарушение формы кольцевого шва | GWAN |  | 09:58 | 10:37 | 10:31 | 0 | 417 |  | EXT | Нарушение формы кольцевого шва Аномалия находится на упругопластическом изгибе: R=354 D, максимальное растяжение на 7.8 час. |  | (c)
1662.37 | 0 | -0.035 | -11.145 | -11.18 | -143 | 21 | 63 | 0 |  | 158 | Нарушение формы кольцевого шва | GWAN |  | 02:08 | 02:34 | 02:41 | 0 | 411 |  | EXT | Нарушение формы кольцевого шва |  | (c)
1662.37 | 0 | -0.048 | -11.145 | -11.193 | 2049 | -2213 | 2223 | 0 |  | 158 | Нарушение формы кольцевого шва | GWAN |  | 08:02 | 08:34 | 08:30 | 0 | 349 |  | EXT | Нарушение формы кольцевого шва |  | (c)
1684.47 | 0 | -0.029 | -11.405 | -11.434 | -100 | 23 | 48 | 0 |  | 160 | Нарушение формы кольцевого шва | GWAN |  | 02:38 | 02:58 | 03:01 | 0 | 295 |  | EXT | Нарушение формы кольцевого шва Аномалия находится на упругопластическом изгибе: R=833 D, максимальное растяжение на 4.2 час. |  | (c)
1872.865 | 0 | -0.019 | -11.325 | -11.344 | -2110 | -1423 | -1645 | 121 |  | 177 | Нарушение формы кольцевого шва | GWAN |  | 08:18 | 10:09 | 09:33 | 0 | 930 |  | EXT | Нарушение формы кольцевого шва |  | (c)
1917.98 | 0 | -0.022 | -10.92 | -10.942 | 1828 | 2070 | 2080 | 0 |  | 181 | Нарушение формы кольцевого шва | GWAN |  | 07:53 | 08:32 | 08:34 | 0 | 504 |  | EXT | Нарушение формы кольцевого шва |  | (c)
1940.22 | 0 | -0.029 | -11.24 | -11.269 | -296 | -142 | 66 | 0 |  | 183 | Нарушение формы кольцевого шва | GWAN |  | 01:48 | 02:13 | 02:47 | 0 | 724 |  | EXT | Нарушение формы кольцевого шва |  | (c)
1984.175 | 0 | -0.049 | -10.795 | -10.844 | -1733 | -617 | -1072 | 411 |  | 187 | Нарушение формы кольцевого шва | GWAN |  | 09:55 | 00:55 | 11:42 | 0 | 1322 |  | EXT | Нарушение формы кольцевого шва Аномалия находится на упругопластическом изгибе: R=981 D, максимальное растяжение на 5.7 час. |  | (c)
1994.97 | 0 | -0.013 | -11.3 | -11.313 | 2047 | -2225 | -2050 | 0 |  | 188 | Нарушение формы кольцевого шва | GWAN |  | 06:58 | 07:28 | 07:57 | 0 | 729 |  | EXT | Нарушение формы кольцевого шва Аномалия находится на упругопластическом изгибе: R=456 D, максимальное растяжение на 7.9 час. |  | (c)
1994.97 | 0 | -0.018 | -11.3 | -11.318 | -1469 | -1319 | -1254 | 762 |  | 188 | Нарушение формы кольцевого шва | GWAN |  | 09:30 | 09:55 | 10:05 | 0 | 431 |  | EXT | Нарушение формы кольцевого шва Аномалия находится на упругопластическом изгибе: R=456 D, максимальное растяжение на 7.9 час. |  | (c)
2073.705 | 0 | -0.03 | -11.515 | -11.545 | -71 | 139 | 90 | 0 |  | 195 | Нарушение формы кольцевого шва | GWAN |  | 01:28 | 02:02 | 01:54 | 0 | 321 |  | EXT | Нарушение формы кольцевого шва |  | (c)
2085.22 | 0 | -0.031 | -11.08 | -11.111 | 105 | 246 | 221 | 105 |  | 196 | Нарушение формы кольцевого шва | GWAN |  | 01:37 | 01:60 | 01:56 | 0 | 232 |  | EXT | Нарушение формы кольцевого шва |  | (c)
2096.3 | 0 | -0.023 | -11.425 | -11.448 | -493 | -360 | -353 | 213 |  | 197 | Нарушение формы кольцевого шва | GWAN |  | 01:26 | 01:48 | 01:49 | 0 | 280 |  | EXT | Нарушение формы кольцевого шва |  | (c)
2499.415 | 0 | 0 | -11.465 | -11.465 | -1843 | -1660 | -1336 | 387 | 0 | 236 | Смещение кромок | GWAN |  | 09:57 | 10:26 | 11:18 | 0 | 1014 | 16 | EXT | Смещение кромок Наружу Величина смещения - 3 мм. Аномалия находится на упругопластическом изгибе: R=519 D, максимальное растяжение на 6.5 час. |  | (c)
2607.979 | 9.144 | 9.043 | -1.411 | -1.512 | -1639 | -1539 | -1539 | 592 | 1311 | 245 |  | EXCA |  | 05:25 | 05:42 | 05:42 | 0 | 0 |  | EXT | Аномалия находится в зоне расположения футляра. |  | (c)
2975.81 | 0 | 0 | -0.395 | -0.395 | 114 | 711 | 788 | 114 | 0 | 290а | Смещение кромок | GWAN |  | 01:08 | 02:45 | 02:57 | 0 | 1347 | 16 | EXT | Смещение кромок Вовнутрь Величина смещения - 3.8 мм. |  | (c)
2975.81 | 0 | -0.029 | -0.395 | -0.424 | 1744 | 1925 | 1889 | 1744 | 0 | 290а | Внутришовный дефект | GWAN |  | 05:31 | 06:01 | 05:55 | 0 | 289 | 15 | MID | Внутришовный дефект |  | (c)
2975.81 | 0 | 0 | -0.395 | -0.395 | -1937 | -1391 | -1472 | 1008 | 0 | 290а | Смещение кромок | GWAN |  | 07:37 | 09:05 | 08:52 | 0 | 929 | 15 | EXT | Смещение кромок Вовнутрь Величина смещения - 3.6 мм. |  | (c)
2977.343 | 0.368 | 0.343 | -2.142 | -2.167 | -2008 | -1574 | -1684 | 223 | 343 | 292 |  | CORR | CIGR | 04:58 | 06:07 | 05:50 | 56 | 647 | 10 | EXT |  | 0.89 | (c)
3096.46 | 0 | -0.023 | -0.5 | -0.523 | 1730 | 2092 | 2092 | 0 |  | 304 | Нарушение формы кольцевого шва | GWAN |  | 02:22 | 03:20 | 03:20 | 0 | 724 |  | EXT | Нарушение формы кольцевого шва |  | (c)
3135.9 | 0 | -0.024 | -11.22 | -11.244 | -105 | 149 | 117 | 0 |  | 311 | Нарушение формы кольцевого шва | GWAN |  | 08:03 | 08:44 | 08:39 | 0 | 444 |  | EXT | Нарушение формы кольцевого шва Аномалия находится на отводе. |  | (c)
3193.853 | 1.183 | 1.028 | -10.492 | -10.647 | -1565 | -1538 | -1545 | 1526 | 1028 | 316 | Дефект проката | MIAN | AXGR | 02:18 | 02:22 | 02:21 | 264 | 39 |  | EXT | Дефект проката Эквивалент потери металла 14%. |  | (c)
3451.46 | 0 | 0 | -11.525 | -11.525 | 1389 | 2045 | 1761 | 98 | 0 | 346 | Смещение кромок | GWAN |  | 01:56 | 03:42 | 02:56 | 0 | 744 | 15 | EXT | Смещение кромок Наружу Величина смещения - 2.8 мм. |  | (c)
3823.038 | 1.208 | 0.412 | -9.322 | -10.118 | -1417 | -829 | -853 | 289 | 412 | 379 | Дефект проката | MIAN | GENE | 10:07 | 11:42 | 11:38 | 959 | 1127 |  | INT | Дефект проката Эквивалент потери металла 10%. |  | (c)
3825.437 | 3.607 | 2.722 | -6.923 | -7.808 | -861 | -492 | -542 | 224 | 2722 | 379 | Дефект проката | MIAN | GENE | 11:37 | 00:36 | 12:28 | 943 | 637 |  | INT | Дефект проката Эквивалент потери металла 10%. |  | (c)
3826.131 | 4.301 | 4.277 | -6.229 | -6.253 | -632 | -412 | -447 | 261 | 4277 | 379 | Дефект проката | MIAN | GENE | 00:14 | 00:49 | 00:44 | 125 | 371 |  | INT | Дефект проката Эквивалент потери металла 12%. |  | (c)
3848.235 | 4.645 | 4.6 | -5.69 | -5.735 | 1846 | 1915 | 1918 | 1846 | 4600 | 381 |  | DENT | GENE | 06:29 | 06:40 | 06:40 | 83 | 145 | 0.5 | N/A | Глубина вмятины: 7 мм (0,5%). Линейка: 8 см в (460 см; 06:40 ч:мин) Аномалия находится вблизи дефекта потери металла. |  | (c)
3848.247 | 4.657 | 4.638 | -5.678 | -5.697 | 1912 | 1943 | 1946 | 1912 | 4638 | 381 |  | GOUG | CIGR | 06:39 | 06:45 | 06:45 | 28 | 69 | 10 | EXT | Задир. |  | (c)
3976.614 | 0 | -0.025 | -2.477 | -2.502 | 2220 | -1979 | -2027 | 1813 |  | 392б | Нарушение формы кольцевого шва | GWAN |  | 05:58 | 06:40 | 06:32 | 0 | 428 |  | EXT | Нарушение формы кольцевого шва Аномалия находится на отводе. |  | (c)
3994.977 | 6.542 | 6.282 | -4.468 | -4.728 | 1024 | 1078 | 1166 | 923 | 4118 | 394 |  | GOUG | GENE | 05:21 | 05:30 | 05:44 | 610 | 284 | 10 | EXT | Зона задиров. |  | (c)
4074.072 | 6.772 | 6.697 | -4.588 | -4.663 | -512 | -408 | -408 | 305 | 4530 | 401 |  | DENT | GENE | 10:58 | 11:15 | 11:15 | 133 | 207 | 0.5 | N/A | Глубина вмятины: 7 мм (0,5%). Линейка: 13 см в (670 см; 11:15 ч:мин) Аномалия находится вблизи дефекта потери металла. |  | (c)
4074.073 | 6.773 | 6.352 | -4.587 | -5.008 | -591 | -408 | -184 | 222 | 3844 | 401 |  | GOUG | GENE | 10:45 | 11:15 | 11:51 | 1164 | 812 | 10 | EXT | Зона задиров. |  | (c)
4149.137 | 3.562 | 3.433 | -7.843 | -7.972 | 825 | 978 | 929 | 825 | 3433 | 408 |  | CORR | GENE | 02:20 | 02:45 | 02:37 | 329 | 209 | 12 | EXT | Аномалия находится на упругопластическом изгибе: R=643 D, максимальное растяжение на 3.2 час. | 0.93 | (c)
4150.392 | 4.817 | 4.732 | -6.588 | -6.673 | -1125 | -1111 | -1110 | 1096 | 4732 | 408 |  | CORR | AXGR | 09:05 | 09:08 | 09:08 | 155 | 29 | 14 | EXT | Аномалия находится на упругопластическом изгибе: R=628 D, максимальное растяжение на 3.4 час. | 0.9 | (c)
4151.885 | 6.31 | 6.287 | -5.095 | -5.118 | 947 | 1011 | 1056 | 947 | 5082 | 408 |  | CORR | CIGR | 02:40 | 02:50 | 02:57 | 36 | 218 | 14 | EXT | Аномалия находится на упругопластическом изгибе: R=605 D, максимальное растяжение на 3.7 час. | 0.89 | (c)
4153.696 | 8.121 | 8.097 | -3.284 | -3.308 | 1053 | 1116 | 1122 | 1039 | 3273 | 408 |  | CORR | CIGR | 02:57 | 03:07 | 03:08 | 35 | 139 | 10 | EXT | Аномалия находится на упругопластическом изгибе: R=552 D, максимальное растяжение на 3.9 час. | 0.89 | (c)
4155.789 | 10.214 | 9.984 | -1.191 | -1.421 | 936 | 1001 | 994 | 936 | 1038 | 408 |  | CORR | GENE | 02:38 | 02:49 | 02:47 | 383 | 116 | 10 | EXT | Аномалия находится на упругопластическом изгибе: R=495 D, максимальное растяжение на 3.9 час. | 0.92 | (c)
4157.427 | 0.447 | 0.416 | -10.663 | -10.694 | -1038 | -915 | -929 | 820 | 416 | 409 |  | CORR | CIGR | 08:47 | 09:07 | 09:05 | 54 | 218 | 13 | EXT | Аномалия находится на упругопластическом изгибе: R=468 D, максимальное растяжение на 3.9 час. | 0.89 | (c)
4162.007 | 5.027 | 4.807 | -6.083 | -6.303 | 2228 | -2218 | -2218 | 0 | 4807 | 409 |  | LWAN | AXGR | 05:34 | 05:37 | 05:37 | 390 | 30 |  | EXT | Эквивалент потери металла 20%. Аномалия находится на упругопластическом изгибе: R=512 D, максимальное растяжение на 3.5 час. |  | (c)
4173.45 | 5.36 | 5.338 | -5.635 | -5.657 | 1549 | 2041 | 1857 | 64 | 5338 | 410 |  | CORR | GENE | 02:58 | 04:17 | 03:47 | 115 | 617 | 11 | EXT |  | 0.89 | (c)
4177.95 | 9.86 | 9.81 | -1.135 | -1.185 | 1324 | 1473 | 1517 | 520 | 1064 | 410 |  | CORR | GENE | 02:21 | 02:45 | 02:53 | 121 | 386 | 10 | EXT |  | 0.89 | (c)
4182.026 | 2.941 | 2.907 | -7.994 | -8.028 | -47 | 114 | 92 | 0 | 2907 | 411 |  | CORR | GENE | 02:21 | 02:47 | 02:43 | 292 | 277 | 11 | EXT | Аномалия находится на упругопластическом изгибе: R=768 D, максимальное растяжение на 0.9 час. | 0.92 | (c)
4182.064 | 2.979 | 2.845 | -7.956 | -8.09 | 325 | 360 | 352 | 325 | 2845 | 411 |  | CORR | AXGR | 03:21 | 03:26 | 03:25 | 277 | 54 | 11 | EXT | Аномалия находится на упругопластическом изгибе: R=768 D, максимальное растяжение на 0.9 час. | 0.92 | (c)
4182.968 | 3.883 | 3.751 | -7.052 | -7.184 | 2168 | -2127 | -1990 | 0 | 3751 | 411 |  | CORR | GENE | 08:18 | 08:45 | 09:07 | 286 | 606 | 12 | EXT | Аномалия находится на упругопластическом изгибе: R=668 D, максимальное растяжение на 1 час. | 0.92 | (c)
4183.071 | 3.986 | 3.936 | -6.949 | -6.999 | -60 | 207 | 206 | 0 | 3936 | 411 |  | CORR | GENE | 02:19 | 03:02 | 03:02 | 112 | 533 | 11 | EXT | Аномалия находится на упругопластическом изгибе: R=643 D, максимальное растяжение на 1 час. | 0.89 | (c)
4183.448 | 4.363 | 4.205 | -6.572 | -6.73 | 2152 | -2028 | -2140 | 0 | 4205 | 411 |  | CORR | GENE | 08:16 | 09:01 | 08:43 | 263 | 338 | 10 | EXT | Аномалия находится на упругопластическом изгибе: R=623 D, максимальное растяжение на 1 час. | 0.91 | (c)
4184.406 | 5.321 | 5.308 | -5.614 | -5.627 | -2178 | -2104 | -2097 | 53 | 5308 | 411 |  | CORR | CIGR | 08:37 | 08:49 | 08:50 | 29 | 161 | 10 | EXT | Аномалия находится на упругопластическом изгибе: R=573 D, максимальное растяжение на 0.9 час. | 0.89 | (c)
4184.441 | 5.356 | 5.323 | -5.579 | -5.612 | -414 | -156 | -218 | 22 | 5323 | 411 |  | CORR | CIGR | 01:21 | 02:03 | 01:53 | 48 | 393 | 11 | EXT | Аномалия находится на упругопластическом изгибе: R=573 D, максимальное растяжение на 0.9 час. | 0.89 | (c)
4184.613 | 5.528 | 5.511 | -5.407 | -5.424 | -148 | -87 | -71 | 0 | 5397 | 411 |  | CORR | CIGR | 02:04 | 02:14 | 02:17 | 27 | 155 | 12 | EXT | Аномалия находится на упругопластическом изгибе: R=560 D, максимальное растяжение на 0.9 час. | 0.89 | (c)
4184.981 | 5.896 | 5.875 | -5.039 | -5.06 | -1777 | -1695 | -1648 | 453 | 4991 | 411 |  | CORR | GENE | 09:41 | 09:55 | 10:02 | 69 | 259 | 12 | EXT | Аномалия находится на упругопластическом изгибе: R=549 D, максимальное растяжение на 0.9 час. | 0.89 | (c)
4186.633 | 7.548 | 7.53 | -3.387 | -3.405 | -1638 | -1456 | -1502 | 593 | 3364 | 411 |  | CORR | CIGR | 10:04 | 10:33 | 10:26 | 41 | 271 | 10 | EXT | Аномалия находится на упругопластическом изгибе: R=499 D, максимальное растяжение на 0.9 час. | 0.89 | (c)
4187.263 | 8.178 | 8.161 | -2.757 | -2.774 | -2128 | -2068 | -2058 | 102 | 2745 | 411 |  | CORR | CIGR | 08:45 | 08:54 | 08:56 | 29 | 140 | 11 | EXT | Аномалия находится на упругопластическом изгибе: R=487 D, максимальное растяжение на 0.9 час. | 0.89 | (c)
4187.374 | 8.289 | 8.199 | -2.646 | -2.736 | -2160 | -2139 | -2135 | 71 | 2534 | 411 |  | CORR | AXGR | 08:40 | 08:43 | 08:44 | 202 | 50 | 10 | EXT | Аномалия находится на упругопластическом изгибе: R=481 D, максимальное растяжение на 0.9 час. | 0.9 | (c)
4187.509 | 8.424 | 8.393 | -2.511 | -2.542 | -101 | 52 | 5 | 0 | 2491 | 411 |  | CORR | CIGR | 02:12 | 02:37 | 02:29 | 51 | 212 | 10 | EXT | Аномалия находится на упругопластическом изгибе: R=481 D, максимальное растяжение на 0.9 час. | 0.89 | (c)
4189.105 | 10.02 | 10.001 | -0.915 | -0.934 | -172 | -111 | -100 | 28 | 900 | 411 |  | CORR | CIGR | 02:00 | 02:10 | 02:12 | 34 | 144 | 10 | EXT | Аномалия находится на упругопластическом изгибе: R=445 D, максимальное растяжение на 0.7 час. | 0.89 | (c)
4189.856 | 10.771 | 10.729 | -0.164 | -0.206 | -119 | 9 | 5 | 0 | 145 | 411 |  | CORR | GENE | 02:09 | 02:30 | 02:29 | 61 | 248 | 10 | EXT | Аномалия находится на упругопластическом изгибе: R=438 D, максимальное растяжение на 0.7 час. | 0.89 | (c)
4189.976 | 10.891 | 10.863 | -0.044 | -0.072 | -68 | 128 | 230 | 0 | 12 | 411 |  | CORR | GENE | 02:17 | 02:49 | 03:05 | 60 | 597 | 11 | EXT | Аномалия находится на упругопластическом изгибе: R=434 D, максимальное растяжение на 0.7 час. | 0.89 | (c)
4190.778 | 0.758 | 0.744 | -10.607 | -10.621 | -581 | -518 | -501 | 421 | 744 | 412 |  | CORR | CIGR | 09:43 | 09:53 | 09:55 | 26 | 160 | 10 | EXT | Аномалия находится на упругопластическом изгибе: R=428 D, максимальное растяжение на 0.7 час. | 0.89 | (c)
4192.67 | 2.65 | 2.623 | -8.715 | -8.742 | -610 | -535 | -494 | 379 | 2623 | 412 |  | CORR | GENE | 09:38 | 09:50 | 09:57 | 68 | 231 | 13 | EXT | Аномалия находится на упругопластическом изгибе: R=438 D, максимальное растяжение на 0.7 час. | 0.89 | (c)
4193.377 | 3.357 | 3.341 | -8.008 | -8.024 | -617 | -541 | -520 | 423 | 3341 | 412 |  | CORR | CIGR | 09:37 | 09:49 | 09:52 | 23 | 194 | 12 | EXT | Аномалия находится на упругопластическом изгибе: R=444 D, максимальное растяжение на 0.7 час. | 0.89 | (c)
4194.784 | 4.764 | 4.655 | -6.601 | -6.71 | 1090 | 1252 | 1251 | 819 | 4655 | 412 |  | CORR | GENE | 02:12 | 02:38 | 02:38 | 239 | 321 | 11 | EXT | Аномалия находится на упругопластическом изгибе: R=488 D, максимальное растяжение на 0.7 час. | 0.91 | (c)
4195.612 | 5.592 | 5.571 | -5.773 | -5.794 | -869 | -719 | -756 | 643 | 5571 | 412 |  | CORR | CIGR | 08:56 | 09:20 | 09:14 | 55 | 226 | 10 | EXT | Аномалия находится на упругопластическом изгибе: R=523 D, максимальное растяжение на 0.8 час. | 0.89 | (c)
4196.512 | 6.492 | 6.473 | -4.873 | -4.892 | 1274 | 1365 | 1380 | 744 | 4797 | 412 |  | CORR | GENE | 02:42 | 02:57 | 02:59 | 95 | 212 | 11 | EXT | Аномалия находится на упругопластическом изгибе: R=584 D, максимальное растяжение на 0.9 час. | 0.89 | (c)
4197.011 | 6.991 | 6.959 | -4.374 | -4.406 | 1234 | 1355 | 1372 | 721 | 4349 | 412 |  | CORR | GENE | 02:35 | 02:55 | 02:58 | 57 | 276 | 13 | EXT | Аномалия находится на упругопластическом изгибе: R=604 D, максимальное растяжение на 0.9 час. | 0.89 | (c)
4199.83 | 9.81 | 9.703 | -1.555 | -1.662 | -813 | -611 | -644 | 475 | 1430 | 412 |  | CORR | GENE | 09:05 | 09:38 | 09:32 | 232 | 337 | 15 | EXT | Аномалия находится на упругопластическом изгибе: R=864 D, максимальное растяжение на 1 час. | 0.92 | (c)
4200.151 | 10.131 | 9.978 | -1.234 | -1.387 | 1161 | 1273 | 1330 | 731 | 1201 | 412 |  | CORR | GENE | 02:24 | 02:42 | 02:51 | 186 | 339 | 10 | EXT | Аномалия находится на упругопластическом изгибе: R=897 D, максимальное растяжение на 1.1 час. | 0.9 | (c)
4200.502 | 10.482 | 10.466 | -0.883 | -0.899 | 1254 | 1349 | 1354 | 777 | 856 | 412 |  | CORR | CIGR | 02:39 | 02:54 | 02:55 | 43 | 199 | 13 | EXT | Аномалия находится на упругопластическом изгибе: R=971 D, максимальное растяжение на 1.1 час. | 0.89 | (c)
4200.599 | 10.579 | 10.559 | -0.786 | -0.806 | 1325 | 1425 | 1457 | 641 | 768 | 412 |  | CORR | CIGR | 02:50 | 03:06 | 03:12 | 38 | 264 | 15 | EXT | Аномалия находится на упругопластическом изгибе: R=971 D, максимальное растяжение на 1.1 час. | 0.89 | (c)
4200.974 | 10.954 | 10.938 | -0.411 | -0.427 | 1365 | 1452 | 1444 | 709 | 395 | 412 |  | CORR | CIGR | 02:57 | 03:11 | 03:09 | 32 | 156 | 14 | EXT |  | 0.89 | (c)
4201.081 | 11.061 | 10.977 | -0.304 | -0.388 | 1398 | 1494 | 1455 | 719 | 23 | 412 |  | CORR | GENE | 03:02 | 03:18 | 03:11 | 365 | 114 | 13 | EXT |  | 0.93 | (c)
4201.422 | 0.037 | 0.012 | -10.808 | -10.833 | 646 | 917 | 851 | 646 | 12 | 413 |  | CORR | GENE | 02:27 | 03:11 | 02:60 | 69 | 410 | 13 | EXT |  | 0.89 | (c)
4201.551 | 0.166 | 0.129 | -10.679 | -10.716 | 418 | 502 | 509 | 418 | 129 | 413 |  | CORR | GENE | 01:50 | 02:04 | 02:05 | 70 | 181 | 11 | EXT |  | 0.89 | (c)
4201.756 | 0.371 | 0.298 | -10.474 | -10.547 | -1457 | -1299 | -1300 | 774 | 298 | 413 |  | CORR | GENE | 08:48 | 09:13 | 09:13 | 92 | 313 | 14 | EXT |  | 0.89 | (c)
4201.835 | 0.45 | 0.184 | -10.395 | -10.661 | 719 | 779 | 849 | 719 | 184 | 413 |  | CORR | GENE | 02:39 | 02:48 | 02:60 | 287 | 260 | 13 | EXT |  | 0.92 | (c)
4202.03 | 0.645 | 0.622 | -10.2 | -10.223 | 474 | 531 | 563 | 474 | 622 | 413 |  | CORR | CIGR | 01:59 | 02:08 | 02:13 | 32 | 178 | 14 | EXT |  | 0.89 | (c)
4202.998 | 1.613 | 1.591 | -9.232 | -9.254 | 714 | 767 | 775 | 714 | 1591 | 413 |  | CORR | CIGR | 02:38 | 02:46 | 02:48 | 46 | 123 | 12 | EXT |  | 0.89 | (c)
4203.492 | 2.107 | 2.082 | -8.738 | -8.763 | 701 | 835 | 824 | 701 | 2082 | 413 |  | CORR | GENE | 02:36 | 02:57 | 02:56 | 73 | 247 | 12 | EXT |  | 0.89 | (c)
4203.755 | 2.37 | 2.35 | -8.475 | -8.495 | 707 | 759 | 822 | 707 | 2350 | 413 |  | CORR | GENE | 02:37 | 02:45 | 02:55 | 156 | 232 | 10 | EXT |  | 0.9 | (c)
4204.751 | 3.366 | 2.815 | -7.479 | -8.03 | 538 | 605 | 741 | 538 | 2815 | 413 |  | CORR | GENE | 02:10 | 02:20 | 02:42 | 1376 | 405 | 16 | EXT |  | 1.02 | (b)
4204.765 | 3.38 | 3.345 | -7.465 | -7.5 | 231 | 435 | 372 | 231 | 3345 | 413 |  | CORR | GENE | 01:20 | 01:53 | 01:43 | 58 | 282 | 10 | EXT |  | 0.89 | (c)
4205.174 | 3.789 | 3.737 | -7.056 | -7.108 | 172 | 377 | 334 | 172 | 3737 | 413 |  | CORR | GENE | 01:10 | 01:43 | 01:37 | 78 | 325 | 11 | EXT |  | 0.89 | (c)
4207.026 | 5.641 | 5.626 | -5.204 | -5.219 | 659 | 726 | 786 | 659 | 5178 | 413 |  | CORR | CIGR | 02:29 | 02:40 | 02:50 | 41 | 255 | 12 | EXT |  | 0.89 | (c)
4207.093 | 5.708 | 5.45 | -5.137 | -5.395 | 725 | 738 | 742 | 725 | 5081 | 413 |  | CORR | AXGR | 02:40 | 02:42 | 02:42 | 314 | 35 | 11 | EXT |  | 0.92 | (c)
4207.123 | 5.738 | 5.719 | -5.107 | -5.126 | -1482 | -1414 | -1405 | 749 | 5100 | 413 |  | CORR | CIGR | 08:44 | 08:54 | 08:56 | 26 | 153 | 13 | EXT |  | 0.89 | (c)
4207.22 | 5.835 | 5.824 | -5.01 | -5.021 | 394 | 576 | 512 | 394 | 4941 | 413 |  | CORR | GENE | 01:46 | 02:16 | 02:05 | 80 | 236 | 15 | EXT |  | 0.89 | (c)
4207.373 | 5.988 | 5.945 | -4.857 | -4.9 | -1583 | -1514 | -1449 | 647 | 4836 | 413 |  | CORR | GENE | 08:27 | 08:38 | 08:49 | 64 | 269 | 13 | EXT |  | 0.89 | (c)
4207.561 | 6.176 | 6.162 | -4.669 | -4.683 | -1509 | -1377 | -1412 | 721 | 4650 | 413 |  | CORR | CIGR | 08:39 | 09:00 | 08:55 | 33 | 194 | 11 | EXT |  | 0.89 | (c)
4207.671 | 6.286 | 6.141 | -4.559 | -4.704 | -1335 | -1325 | -1323 | 895 | 4450 | 413 |  | CORR | AXGR | 09:07 | 09:09 | 09:09 | 254 | 24 | 11 | EXT |  | 0.91 | (c)
4208.765 | 7.38 | 7.147 | -3.465 | -3.698 | -1344 | -1325 | -1327 | 886 | 2416 | 413 |  | CORR | AXGR | 09:06 | 09:09 | 09:08 | 1282 | 35 | 14 | EXT |  | 1 | (c)
4208.793 | 7.408 | 7.383 | -3.437 | -3.462 | -1465 | -1380 | -1353 | 766 | 3417 | 413 |  | CORR | CIGR | 08:46 | 08:60 | 09:04 | 45 | 224 | 12 | EXT |  | 0.89 | (c)
4209.156 | 7.771 | 7.748 | -3.074 | -3.097 | -1488 | -1368 | -1378 | 742 | 2977 | 413 |  | CORR | GENE | 08:42 | 09:02 | 09:00 | 120 | 221 | 12 | EXT |  | 0.89 | (c)
4209.63 | 8.245 | 8.228 | -2.6 | -2.617 | -1454 | -1377 | -1369 | 776 | 2584 | 413 |  | CORR | CIGR | 08:48 | 09:00 | 09:02 | 33 | 170 | 11 | EXT |  | 0.89 | (c)
4209.977 | 8.592 | 8.571 | -2.253 | -2.274 | -1471 | -1376 | -1378 | 759 | 2234 | 413 |  | CORR | CIGR | 08:45 | 09:01 | 09:00 | 40 | 186 | 11 | EXT |  | 0.89 | (c)
4210.468 | 9.083 | 9.074 | -1.762 | -1.771 | -1470 | -1391 | -1397 | 761 | 1740 | 413 |  | CORR | CIGR | 08:45 | 08:58 | 08:57 | 31 | 146 | 15 | EXT |  | 0.89 | (c)
4210.671 | 9.286 | 9.271 | -1.559 | -1.574 | -1188 | -1126 | -1129 | 1043 | 1546 | 413 |  | CORR | CIGR | 09:31 | 09:41 | 09:41 | 28 | 118 | 12 | EXT |  | 0.89 | (c)
4210.899 | 9.514 | 9.494 | -1.331 | -1.351 | -1508 | -1384 | -1324 | 722 | 1283 | 413 |  | CORR | GENE | 08:39 | 08:59 | 09:09 | 68 | 369 | 15 | EXT |  | 0.89 | (c)
4211.697 | 10.312 | 10.304 | -0.533 | -0.541 | -1321 | -1280 | -1205 | 910 | 391 | 413 |  | CORR | GENE | 09:10 | 09:16 | 09:28 | 150 | 231 | 11 | EXT |  | 0.9 | (c)
4211.739 | 10.354 | 10.328 | -0.491 | -0.517 | -1447 | -1406 | -1385 | 784 | 479 | 413 |  | CORR | CIGR | 08:49 | 08:56 | 08:59 | 38 | 122 | 10 | EXT |  | 0.89 | (c)
4211.864 | 10.479 | 10.379 | -0.366 | -0.466 | -1452 | -1392 | -1387 | 778 | 72 | 413 |  | CORR | GENE | 08:48 | 08:58 | 08:59 | 394 | 130 | 10 | EXT |  | 0.92 | (c)
4212.168 | 10.783 | 10.775 | -0.062 | -0.07 | -1365 | -1291 | -1297 | 865 | 46 | 413 |  | CORR | CIGR | 09:02 | 09:14 | 09:13 | 24 | 138 | 11 | EXT |  | 0.89 | (c)
4212.241 | 0.011 | 0.006 | -10.684 | -10.689 | 172 | 345 | 340 | 172 | 6 | 414 |  | CORR | CIGR | 09:32 | 10:00 | 09:59 | 35 | 334 | 10 | EXT |  | 0.89 | (c)
4212.285 | 0.055 | 0.035 | -10.64 | -10.66 | -296 | -120 | -133 | 0 | 35 | 414 |  | CORR | CIGR | 08:17 | 08:45 | 08:43 | 55 | 327 | 19 | EXT |  | 0.89 | (c)
4212.585 | 0.355 | 0.343 | -10.34 | -10.352 | 1980 | 2023 | 2034 | 143 | 343 | 414 |  | CORR | CIGR | 02:24 | 02:31 | 02:33 | 19 | 107 | 13 | EXT |  | 0.89 | (c)
4213.012 | 0.782 | 0.756 | -9.913 | -9.939 | 2007 | 2093 | 2084 | 69 | 756 | 414 |  | CORR | CIGR | 02:29 | 02:42 | 02:41 | 44 | 154 | 10 | EXT |  | 0.89 | (c)
4213.515 | 1.285 | 1.121 | -9.41 | -9.574 | -9 | 8 | 2 | 0 | 1121 | 414 |  | CORR | AXGR | 09:03 | 09:06 | 09:05 | 290 | 22 | 14 | EXT |  | 0.93 | (c)
4214.402 | 2.172 | 2.149 | -8.523 | -8.546 | 2161 | -2176 | -2195 | 0 | 2149 | 414 |  | CORR | CIGR | 02:53 | 03:13 | 03:10 | 33 | 210 | 12 | EXT |  | 0.89 | (c)
4214.739 | 2.509 | 2.396 | -8.186 | -8.299 | -49 | -32 | -31 | 12 | 2396 | 414 |  | CORR | AXGR | 08:57 | 08:60 | 08:60 | 219 | 37 | 11 | EXT |  | 0.91 | (c)
4215.236 | 3.006 | 2.982 | -7.689 | -7.713 | 2176 | -2181 | -2191 | 0 | 2982 | 414 |  | CORR | CIGR | 02:56 | 03:13 | 03:11 | 36 | 188 | 10 | EXT |  | 0.89 | (c)
4215.418 | 3.188 | 3.161 | -7.507 | -7.534 | 1846 | 2194 | 2118 | 0 | 3161 | 414 |  | CORR | GENE | 02:03 | 02:59 | 02:46 | 113 | 542 | 10 | EXT |  | 0.89 | (c)
4215.573 | 3.343 | 3.326 | -7.352 | -7.369 | 1638 | 1702 | 1699 | 471 | 3326 | 414 |  | CORR | CIGR | 01:29 | 01:39 | 01:39 | 34 | 122 | 10 | EXT |  | 0.89 | (c)
4216.001 | 3.771 | 3.737 | -6.924 | -6.958 | 289 | 455 | 405 | 289 | 3737 | 414 |  | CORR | GENE | 09:51 | 10:18 | 10:10 | 97 | 232 | 10 | EXT |  | 0.89 | (c)
4216.081 | 3.851 | 3.829 | -6.844 | -6.866 | 2064 | 2119 | 2152 | 0 | 3829 | 414 |  | CORR | CIGR | 02:38 | 02:47 | 02:52 | 45 | 177 | 13 | EXT |  | 0.89 | (c)
4216.543 | 4.313 | 4.304 | -6.382 | -6.391 | 1717 | 1831 | 1802 | 344 | 4304 | 414 |  | CORR | CIGR | 01:42 | 02:00 | 01:55 | 33 | 170 | 11 | EXT |  | 0.89 | (c)
4217.166 | 4.936 | 4.47 | -5.759 | -6.225 | 2122 | 2194 | 2167 | 18 | 4470 | 414 |  | CORR | GENE | 02:47 | 02:59 | 02:54 | 673 | 90 | 13 | EXT |  | 0.96 | (c)
4217.33 | 5.1 | 5.086 | -5.595 | -5.609 | -2215 | -2202 | -2120 | 16 | 5086 | 414 |  | CORR | CIGR | 03:07 | 03:09 | 03:22 | 29 | 189 | 13 | EXT |  | 0.89 | (c)
4217.624 | 5.394 | 5.348 | -5.301 | -5.347 | -237 | -50 | 14 | 0 | 5238 | 414 |  | CORR | GENE | 08:26 | 08:57 | 09:07 | 109 | 502 | 12 | EXT |  | 0.89 | (c)
4217.692 | 5.462 | 5.316 | -5.233 | -5.379 | 2117 | 2198 | 2162 | 24 | 4476 | 414 |  | CORR | GENE | 02:46 | 02:59 | 02:54 | 903 | 90 | 11 | EXT |  | 0.96 | (c)
4217.948 | 5.718 | 5.684 | -4.977 | -5.011 | 2 | 135 | 154 | 2 | 4962 | 414 |  | CORR | CIGR | 09:05 | 09:26 | 09:29 | 49 | 303 | 11 | EXT |  | 0.89 | (c)
4219.091 | 6.861 | 6.841 | -3.834 | -3.854 | 43 | 217 | 173 | 43 | 3766 | 414 |  | CORR | GENE | 09:12 | 09:40 | 09:33 | 88 | 259 | 11 | EXT |  | 0.89 | (c)
4220.077 | 7.847 | 7.661 | -2.848 | -3.034 | 2137 | 2208 | 2179 | 10 | 2485 | 414 |  | CORR | GENE | 02:49 | 03:01 | 02:56 | 549 | 84 | 14 | EXT |  | 0.96 | (c)
4220.304 | 8.074 | 8.053 | -2.621 | -2.642 | -21 | 55 | 50 | 0 | 2607 | 414 |  | CORR | CIGR | 09:01 | 09:14 | 09:13 | 35 | 142 | 11 | EXT |  | 0.89 | (c)
4220.426 | 8.196 | 8.182 | -2.499 | -2.513 | -30 | 37 | 35 | 0 | 2455 | 414 |  | CORR | GENE | 08:60 | 09:11 | 09:10 | 58 | 131 | 14 | EXT |  | 0.89 | (c)
4220.593 | 8.363 | 8.342 | -2.332 | -2.353 | -37 | 16 | 18 | 0 | 2317 | 414 |  | CORR | CIGR | 08:59 | 09:07 | 09:07 | 36 | 109 | 15 | EXT |  | 0.89 | (c)
4221.751 | 9.521 | 9.475 | -1.174 | -1.22 | -32 | 47 | 122 | 0 | 1129 | 414 |  | CORR | GENE | 08:60 | 09:12 | 09:24 | 91 | 306 | 13 | EXT |  | 0.89 | (c)
4222.078 | 9.848 | 9.83 | -0.847 | -0.865 | 1 | 71 | 77 | 1 | 830 | 414 |  | CORR | CIGR | 09:05 | 09:16 | 09:17 | 35 | 152 | 12 | EXT |  | 0.89 | (c)
4222.238 | 10.008 | 9.868 | -0.687 | -0.827 | 43 | 59 | 76 | 43 | 525 | 414 |  | CORR | GENE | 09:12 | 09:14 | 09:17 | 302 | 66 | 12 | EXT |  | 0.92 | (c)
4222.431 | 10.201 | 10.187 | -0.494 | -0.508 | 95 | 159 | 155 | 95 | 472 | 414 |  | CORR | CIGR | 09:20 | 09:30 | 09:30 | 36 | 120 | 21 | EXT |  | 0.89 | (c)
4222.737 | 10.507 | 10.429 | -0.188 | -0.266 | 243 | 307 | 284 | 243 | 95 | 414 |  | CORR | GENE | 09:44 | 09:54 | 09:50 | 171 | 81 | 10 | EXT |  | 0.9 | (c)
4222.868 | 10.638 | 10.61 | -0.057 | -0.085 | 7 | 188 | 146 | 7 | 21 | 414 |  | CORR | GENE | 09:06 | 09:35 | 09:28 | 64 | 278 | 10 | EXT |  | 0.89 | (c)
4223.205 | 0.28 | 0.192 | -11.195 | -11.283 | -982 | -942 | -954 | 926 | 192 | 415 |  | CORR | AXGR | 09:42 | 09:49 | 09:47 | 251 | 56 | 13 | EXT |  | 0.92 | (c)
4223.473 | 0.548 | 0.516 | -10.927 | -10.959 | -1398 | -1313 | -1309 | 832 | 516 | 415 |  | CORR | CIGR | 08:35 | 08:49 | 08:50 | 56 | 178 | 11 | EXT |  | 0.89 | (c)
4223.699 | 0.774 | 0.761 | -10.701 | -10.714 | -1274 | -1198 | -1189 | 956 | 761 | 415 |  | CORR | CIGR | 08:55 | 09:07 | 09:09 | 32 | 170 | 12 | EXT |  | 0.89 | (c)
4223.826 | 0.901 | 0.888 | -10.574 | -10.587 | 915 | 979 | 981 | 915 | 888 | 415 |  | CORR | CIGR | 02:49 | 02:59 | 02:59 | 28 | 131 | 15 | EXT |  | 0.89 | (c)
4223.92 | 0.995 | 0.947 | -10.48 | -10.528 | -1026 | -1006 | -1007 | 988 | 947 | 415 |  | CORR | AXGR | 09:35 | 09:39 | 09:38 | 113 | 39 | 15 | EXT |  | 0.9 | (c)
4224.121 | 1.196 | 1.173 | -10.279 | -10.302 | 881 | 939 | 943 | 881 | 1173 | 415 |  | CORR | CIGR | 02:43 | 02:52 | 02:53 | 43 | 123 | 12 | EXT |  | 0.89 | (c)
4224.269 | 1.344 | 1.333 | -10.131 | -10.142 | -1010 | -916 | -931 | 852 | 1333 | 415 |  | CORR | CIGR | 09:38 | 09:53 | 09:51 | 23 | 157 | 10 | EXT |  | 0.89 | (c)
4224.799 | 1.874 | 1.861 | -9.601 | -9.614 | -1408 | -1351 | -1354 | 822 | 1861 | 415 |  | CORR | CIGR | 08:34 | 08:43 | 08:42 | 34 | 109 | 10 | EXT |  | 0.89 | (c)
4224.84 | 1.915 | 1.833 | -9.56 | -9.642 | 474 | 490 | 491 | 474 | 1833 | 415 |  | CORR | AXGR | 01:37 | 01:40 | 01:40 | 161 | 34 | 15 | EXT |  | 0.9 | (c)
4225.536 | 2.611 | 2.549 | -8.864 | -8.926 | -1203 | -1186 | -1185 | 1027 | 2549 | 415 |  | CORR | AXGR | 09:07 | 09:09 | 09:10 | 138 | 36 | 11 | EXT |  | 0.9 | (c)
4225.888 | 2.963 | 2.909 | -8.512 | -8.566 | -1112 | -1056 | -1059 | 1006 | 2909 | 415 |  | CORR | GENE | 09:21 | 09:30 | 09:30 | 73 | 106 | 11 | EXT |  | 0.89 | (c)
4225.971 | 3.046 | 3.034 | -8.429 | -8.441 | -1038 | -997 | -999 | 961 | 3034 | 415 |  | CORR | CIGR | 09:33 | 09:40 | 09:40 | 21 | 78 | 15 | EXT |  | 0.89 | (c)
4226.364 | 3.439 | 3.38 | -8.036 | -8.095 | -1318 | -1188 | -1211 | 912 | 3380 | 415 |  | CORR | GENE | 08:48 | 09:09 | 09:05 | 184 | 216 | 14 | EXT |  | 0.91 | (c)
4226.376 | 3.451 | 3.147 | -8.024 | -8.328 | -1097 | -1061 | -1007 | 917 | 3147 | 415 |  | CORR | GENE | 09:24 | 09:30 | 09:38 | 369 | 180 | 17 | EXT |  | 0.95 | (c)
4226.721 | 3.796 | 3.771 | -7.679 | -7.704 | 875 | 938 | 990 | 875 | 3771 | 415 |  | CORR | GENE | 02:42 | 02:52 | 03:01 | 76 | 231 | 13 | EXT |  | 0.89 | (c)
4226.869 | 3.944 | 3.86 | -7.531 | -7.615 | -1232 | -1097 | -1123 | 999 | 3860 | 415 |  | CORR | GENE | 09:02 | 09:24 | 09:20 | 119 | 217 | 10 | EXT |  | 0.89 | (c)
4226.969 | 4.044 | 4.027 | -7.431 | -7.448 | -1157 | -1097 | -1099 | 1042 | 4027 | 415 |  | CORR | CIGR | 09:14 | 09:24 | 09:23 | 29 | 114 | 12 | EXT |  | 0.89 | (c)
4227.032 | 4.107 | 4.088 | -7.368 | -7.387 | -1044 | -990 | -984 | 924 | 4088 | 415 |  | CORR | CIGR | 09:32 | 09:41 | 09:42 | 37 | 120 | 10 | EXT |  | 0.89 | (c)
4227.421 | 4.496 | 4.446 | -6.979 | -7.029 | -626 | -594 | -589 | 552 | 4446 | 415 |  | DENT | GENE | 10:40 | 10:45 | 10:46 | 92 | 75 | 0.4 | N/A | Глубина вмятины: 5 мм (0,4%). Линейка: 9 см в (445 см; 10:45 ч:мин) |  | (c)
4227.738 | 4.813 | 4.761 | -6.662 | -6.714 | 675 | 687 | 689 | 675 | 4761 | 415 |  | CORR | AXGR | 02:10 | 02:12 | 02:12 | 96 | 26 | 10 | EXT |  | 0.89 | (c)
4227.924 | 4.999 | 4.981 | -6.476 | -6.494 | 471 | 553 | 583 | 471 | 4981 | 415 |  | CORR | CIGR | 01:37 | 01:50 | 01:55 | 35 | 223 | 11 | EXT |  | 0.89 | (c)
4228.049 | 5.124 | 5.111 | -6.351 | -6.364 | -803 | -734 | -727 | 650 | 5111 | 415 |  | CORR | CIGR | 10:11 | 10:22 | 10:24 | 29 | 153 | 11 | EXT |  | 0.89 | (c)
4228.308 | 5.383 | 5.346 | -6.092 | -6.129 | -1484 | -1399 | -1396 | 747 | 5346 | 415 |  | CORR | CIGR | 08:21 | 08:35 | 08:36 | 56 | 176 | 11 | EXT |  | 0.89 | (c)
4228.511 | 5.586 | 5.568 | -5.889 | -5.907 | -1433 | -1342 | -1350 | 798 | 5568 | 415 |  | CORR | CIGR | 08:30 | 08:44 | 08:43 | 33 | 166 | 14 | EXT |  | 0.89 | (c)
4228.689 | 5.764 | 5.694 | -5.711 | -5.781 | 417 | 609 | 539 | 417 | 5693 | 415 |  | CORR | GENE | 01:28 | 01:59 | 01:48 | 88 | 244 | 15 | EXT |  | 0.89 | (c)
4228.784 | 5.859 | 5.485 | -5.616 | -5.99 | -1078 | -1047 | -989 | 899 | 5485 | 415 |  | CORR | GENE | 09:27 | 09:32 | 09:41 | 426 | 179 | 14 | EXT |  | 0.95 | (c)
4228.803 | 5.878 | 5.816 | -5.597 | -5.659 | 734 | 990 | 1045 | 734 | 5585 | 415 |  | CORR | GENE | 02:19 | 03:01 | 03:10 | 74 | 623 | 21 | EXT |  | 0.89 | (c)
4229.418 | 6.493 | 6.283 | -4.982 | -5.192 | -993 | -967 | -964 | 936 | 4923 | 415 |  | CORR | GENE | 09:41 | 09:45 | 09:45 | 269 | 57 | 13 | EXT |  | 0.92 | (c)
4230.029 | 7.104 | 7.092 | -4.371 | -4.383 | -926 | -821 | -835 | 744 | 4355 | 415 |  | CORR | CIGR | 09:51 | 10:08 | 10:06 | 28 | 181 | 10 | EXT |  | 0.89 | (c)
4230.384 | 7.459 | 7.44 | -4.016 | -4.035 | -1204 | -1126 | -1103 | 1003 | 3989 | 415 |  | CORR | CIGR | 09:07 | 09:19 | 09:23 | 46 | 201 | 40 | EXT |  | 0.89 | (c)
4230.429 | 7.504 | 7.414 | -3.971 | -4.061 | -1172 | -1136 | -1142 | 1059 | 3770 | 415 |  | CORR | GENE | 09:12 | 09:18 | 09:17 | 291 | 61 | 31 | EXT |  | 1 | (b)
4230.444 | 7.519 | 7.505 | -3.956 | -3.97 | -995 | -965 | -944 | 892 | 3941 | 415 |  | CORR | CIGR | 09:40 | 09:45 | 09:48 | 29 | 103 | 10 | EXT |  | 0.89 | (c)
4230.546 | 7.621 | 7.573 | -3.854 | -3.902 | -1016 | -1007 | -1005 | 994 | 3809 | 415 |  | CORR | AXGR | 09:37 | 09:38 | 09:39 | 93 | 22 | 11 | EXT |  | 0.89 | (c)
4231.081 | 8.156 | 7.977 | -3.319 | -3.498 | -1211 | -1183 | -1185 | 1020 | 3249 | 415 |  | CORR | AXGR | 09:05 | 09:10 | 09:10 | 249 | 51 | 16 | EXT |  | 0.93 | (c)
4231.182 | 8.257 | 8.244 | -3.218 | -3.231 | -1605 | -1533 | -1543 | 626 | 3207 | 415 |  | CORR | CIGR | 08:02 | 08:13 | 08:12 | 24 | 124 | 14 | EXT |  | 0.89 | (c)
4231.665 | 8.74 | 8.34 | -2.735 | -3.135 | -1209 | -1125 | -1109 | 1008 | 2508 | 415 |  | CORR | GENE | 09:06 | 09:19 | 09:22 | 627 | 201 | 25 | EXT |  | 1.06 | (b)
4232.029 | 9.104 | 9.082 | -2.371 | -2.393 | -1259 | -1177 | -1168 | 971 | 2356 | 415 |  | CORR | CIGR | 08:58 | 09:11 | 09:12 | 37 | 181 | 33 | EXT |  | 0.89 | (c)
4232.116 | 9.191 | 9.127 | -2.284 | -2.348 | -1179 | -1147 | -1156 | 1051 | 2188 | 415 |  | CORR | AXGR | 09:10 | 09:16 | 09:14 | 160 | 46 | 15 | EXT |  | 0.9 | (c)
4232.248 | 9.323 | 9.148 | -2.152 | -2.327 | -1278 | -1261 | -1264 | 953 | 2109 | 415 |  | CORR | AXGR | 08:55 | 08:57 | 08:57 | 218 | 28 | 11 | EXT |  | 0.91 | (c)
4232.39 | 9.465 | 9.443 | -2.01 | -2.032 | -1298 | -1177 | -1196 | 933 | 1937 | 415 |  | CORR | GENE | 08:51 | 09:11 | 09:08 | 95 | 204 | 13 | EXT |  | 0.89 | (c)
4232.492 | 9.567 | 9.466 | -1.908 | -2.009 | 335 | 637 | 574 | 335 | 1871 | 415 |  | CORR | GENE | 01:15 | 02:04 | 01:53 | 138 | 478 | 16 | EXT |  | 0.9 | (c)
4232.576 | 9.651 | 9.557 | -1.824 | -1.918 | -1071 | -1052 | -1047 | 1023 | 1772 | 415 |  | CORR | AXGR | 09:28 | 09:31 | 09:32 | 146 | 48 | 21 | EXT |  | 0.91 | (c)
4234.326 | 11.401 | 11.278 | -0.074 | -0.197 | 528 | 703 | 698 | 528 | 38 | 415 |  | CORR | GENE | 01:46 | 02:14 | 02:13 | 159 | 340 | 12 | EXT |  | 0.9 | (c)
4236.085 | 1.685 | 1.649 | -9.69 | -9.726 | 884 | 1037 | 985 | 884 | 1649 | 416 |  | CORR | GENE | 01:33 | 01:58 | 01:49 | 80 | 202 | 10 | EXT |  | 0.89 | (c)
4239.565 | 5.165 | 5.132 | -6.21 | -6.243 | 829 | 919 | 909 | 829 | 5132 | 416 |  | CORR | CIGR | 01:24 | 01:38 | 01:37 | 47 | 160 | 10 | EXT |  | 0.89 | (c)
4239.786 | 5.386 | 5.368 | -5.989 | -6.007 | 1030 | 1166 | 1140 | 981 | 5368 | 416 |  | CORR | CIGR | 01:56 | 02:18 | 02:14 | 41 | 220 | 12 | EXT |  | 0.89 | (c)
4241.408 | 7.008 | 6.986 | -4.367 | -4.389 | 1052 | 1126 | 1144 | 995 | 4342 | 416 |  | CORR | CIGR | 02:00 | 02:12 | 02:15 | 47 | 183 | 10 | EXT |  | 0.89 | (c)
4241.602 | 7.202 | 7.186 | -4.173 | -4.189 | 823 | 1172 | 1041 | 823 | 4146 | 416 |  | CORR | CIGR | 01:23 | 02:19 | 01:58 | 43 | 437 | 10 | EXT |  | 0.89 | (c)
4241.874 | 7.474 | 7.463 | -3.901 | -3.912 | 1236 | 1435 | 1378 | 710 | 3876 | 416 |  | CORR | CIGR | 02:30 | 03:02 | 02:53 | 36 | 284 | 22 | EXT |  | 0.89 | (c)
4242.42 | 8.02 | 8.008 | -3.355 | -3.367 | 884 | 982 | 974 | 884 | 3340 | 416 |  | CORR | CIGR | 01:33 | 01:49 | 01:47 | 27 | 179 | 15 | EXT |  | 0.89 | (c)
4243.123 | 8.723 | 8.688 | -2.652 | -2.687 | 919 | 1111 | 1087 | 919 | 2645 | 416 |  | CORR | CIGR | 01:38 | 02:09 | 02:06 | 42 | 335 | 12 | EXT |  | 0.89 | (c)
4245.203 | 10.803 | 10.76 | -0.572 | -0.615 | 817 | 1093 | 1056 | 817 | 550 | 416 |  | CORR | GENE | 01:22 | 02:06 | 02:01 | 65 | 479 | 10 | EXT |  | 0.89 | (c)
4246.226 | 0.451 | 0.432 | -10.784 | -10.803 | -274 | -156 | -162 | 49 | 432 | 417 |  | CORR | CIGR | 02:10 | 02:29 | 02:28 | 32 | 225 | 11 | EXT |  | 0.89 | (c)
4246.524 | 0.749 | 0.732 | -10.486 | -10.503 | -2038 | -1990 | -1954 | 193 | 732 | 417 |  | GOUG | GENE | 09:25 | 09:33 | 09:38 | 63 | 168 | 10 | EXT | Задир. |  | (c)
4246.607 | 0.832 | 0.81 | -10.403 | -10.425 | 1 | 250 | 175 | 1 | 810 | 417 |  | CORR | GENE | 02:54 | 03:34 | 03:22 | 69 | 348 | 12 | EXT |  | 0.89 | (c)
4250.978 | 5.203 | 5.19 | -6.032 | -6.045 | -608 | -490 | -512 | 416 | 5190 | 417 |  | CORR | CIGR | 01:16 | 01:35 | 01:31 | 36 | 193 | 12 | EXT |  | 0.89 | (c)
4251.878 | 6.103 | 6.093 | -5.132 | -5.142 | -507 | -414 | -431 | 354 | 5121 | 417 |  | CORR | CIGR | 01:32 | 01:47 | 01:44 | 21 | 152 | 12 | EXT |  | 0.89 | (c)
4252.08 | 6.305 | 6.3 | -4.93 | -4.935 | -530 | -371 | -357 | 185 | 4903 | 417 |  | CORR | CIGR | 01:28 | 01:54 | 01:56 | 32 | 346 | 13 | EXT |  | 0.89 | (c)
4256.126 | 10.351 | 10.33 | -0.884 | -0.905 | -718 | -282 | -388 | 57 | 869 | 417 |  | CORR | CIGR | 00:58 | 02:08 | 01:51 | 36 | 661 | 10 | EXT |  | 0.89 | (c)
4257.01 | 0 | -0.017 | -10.715 | -10.732 | -682 | -404 | -491 | 300 |  | 418 | Нарушение формы кольцевого шва | GWAN |  | 07:45 | 08:30 | 08:16 | 0 | 383 |  | EXT | Нарушение формы кольцевого шва |  | (c)
4257.86 | 0.85 | 0.808 | -9.865 | -9.907 | 1240 | 1564 | 1509 | 453 | 808 | 418 |  | CORR | GENE | 00:55 | 01:48 | 01:39 | 79 | 537 | 15 | EXT |  | 0.89 | (c)
4259.209 | 2.199 | 2.186 | -8.516 | -8.529 | 1541 | 1642 | 1628 | 515 | 2186 | 418 |  | CORR | CIGR | 01:44 | 02:00 | 01:58 | 25 | 175 | 10 | EXT |  | 0.89 | (c)
4260.604 | 3.594 | 3.573 | -7.121 | -7.142 | 1600 | 1670 | 1668 | 495 | 3573 | 418 |  | CORR | CIGR | 01:53 | 02:05 | 02:04 | 35 | 135 | 12 | EXT |  | 0.89 | (c)
4265.546 | 8.536 | 8.512 | -2.179 | -2.203 | 1599 | 1672 | 1700 | 429 | 2165 | 418 |  | CORR | CIGR | 01:53 | 02:05 | 02:10 | 38 | 203 | 14 | EXT |  | 0.89 | (c)
4276.634 | 8.909 | 8.896 | -2.501 | -2.514 | 662 | 830 | 787 | 662 | 2491 | 419 |  | CORR | CIGR | 01:09 | 01:36 | 01:29 | 23 | 251 | 10 | EXT |  | 0.89 | (c)
4277.399 | 9.674 | 9.658 | -1.736 | -1.752 | 1164 | 1220 | 1227 | 941 | 1719 | 419 |  | CORR | CIGR | 02:30 | 02:39 | 02:40 | 33 | 125 | 12 | EXT |  | 0.89 | (c)
4290.43 | 0 | -0.022 | -11.545 | -11.567 | -921 | -352 | -550 | 179 |  | 421 | Нарушение формы кольцевого шва | GWAN |  | 11:57 | 01:29 | 12:57 | 0 | 742 |  | EXT | Нарушение формы кольцевого шва |  | (c)
4290.43 | 0 | 0 | -11.545 | -11.545 | 1130 | 1638 | 1455 | 451 | 0 | 421 | Смещение кромок | GWAN |  | 05:28 | 06:50 | 06:21 | 0 | 649 | 15 | EXT | Смещение кромок Наружу Величина смещения - 2.8 мм. |  | (c)
4297.669 | 7.239 | 7.229 | -4.306 | -4.316 | -199 | -139 | -112 | 26 | 4288 | 421 |  | CORR | CIGR | 01:54 | 02:03 | 02:08 | 28 | 173 | 10 | EXT |  | 0.89 | (c)
4305.812 | 3.837 | 3.774 | -7.523 | -7.586 | -40 | 9 | 175 | 0 | 3774 | 422 |  | CORR | GENE | 02:44 | 02:52 | 03:18 | 74 | 429 | 10 | EXT |  | 0.89 | (c)
4312.946 | 10.971 | 10.956 | -0.389 | -0.404 | -88 | 20 | -6 | 0 | 367 | 422 |  | CORR | CIGR | 02:36 | 02:53 | 02:49 | 37 | 163 | 13 | EXT |  | 0.89 | (c)
4313.036 | 11.061 | 11.044 | -0.299 | -0.316 | -27 | 25 | 37 | 0 | 289 | 422 |  | CORR | CIGR | 02:46 | 02:54 | 02:56 | 27 | 129 | 13 | EXT |  | 0.89 | (c)
4315.126 | 1.791 | 1.77 | -9.459 | -9.48 | 1301 | 1384 | 1371 | 789 | 1770 | 423 |  | CORR | CIGR | 02:17 | 02:31 | 02:29 | 32 | 140 | 11 | EXT |  | 0.89 | (c)
4324.585 | 0 | -0.036 | -11.09 | -11.126 | -650 | -325 | -370 | 89 |  | 424 | Вышлифовка на шве | GWAN | CIGR | 11:11 | 00:04 | 11:57 | 47 | 561 | 15 | EXT | Вышлифовка на шве |  | (c)
4324.585 | 0 | -0.016 | -11.09 | -11.106 | -1755 | -1655 | -1643 | 475 |  | 424 | Нарушение формы кольцевого шва | GWAN |  | 08:13 | 08:29 | 08:31 | 0 | 224 |  | EXT | Нарушение формы кольцевого шва |  | (c)
4326.076 | 1.491 | 1.47 | -9.599 | -9.62 | 910 | 940 | 1135 | 869 | 1470 | 424 |  | GOUG | GENE | 03:23 | 03:28 | 03:60 | 459 | 452 | 10 | EXT | Зона задиров. |  | (c)
4328.625 | 4.04 | 4.022 | -7.05 | -7.068 | 518 | 719 | 673 | 518 | 4022 | 424 |  | CORR | CIGR | 02:20 | 02:52 | 02:45 | 52 | 309 | 18 | EXT |  | 0.89 | (c)
4328.707 | 4.122 | 4.084 | -6.968 | -7.006 | 797 | 824 | 816 | 797 | 4084 | 424 |  | CORR | AXGR | 03:05 | 03:09 | 03:08 | 91 | 37 | 19 | EXT |  | 0.89 | (c)
4328.729 | 4.144 | 4.127 | -6.946 | -6.963 | 360 | 386 | 380 | 360 | 4127 | 424 |  | CORR | PITT | 01:54 | 01:59 | 01:58 | 33 | 40 | 15 | EXT |  | 0.89 | (c)
4330.262 | 5.677 | 5.666 | -5.413 | -5.424 | 643 | 710 | 725 | 643 | 5391 | 424 |  | CORR | CIGR | 02:40 | 02:51 | 02:53 | 33 | 165 | 14 | EXT | Аномалия находится на упругопластическом изгибе: R=743 D, максимальное растяжение на 9.4 час. | 0.89 | (c)
4330.76 | 6.175 | 6.137 | -4.915 | -4.953 | 568 | 661 | 650 | 568 | 4883 | 424 |  | CORR | GENE | 02:28 | 02:43 | 02:41 | 70 | 164 | 14 | EXT | Аномалия находится на упругопластическом изгибе: R=668 D, максимальное растяжение на 9.5 час. | 0.89 | (c)
4332.739 | 8.154 | 8.073 | -2.936 | -3.017 | 949 | 960 | 961 | 949 | 2839 | 424 |  | CORR | AXGR | 03:29 | 03:31 | 03:31 | 178 | 24 | 11 | EXT | Аномалия находится на упругопластическом изгибе: R=563 D, максимальное растяжение на 9.5 час. | 0.9 | (c)
4332.877 | 8.292 | 8.277 | -2.798 | -2.813 | 723 | 813 | 823 | 723 | 2781 | 424 |  | CORR | CIGR | 02:53 | 03:07 | 03:09 | 32 | 201 | 18 | EXT | Аномалия находится на упругопластическом изгибе: R=561 D, максимальное растяжение на 9.5 час. | 0.89 | (c)
4333.883 | 9.298 | 9.279 | -1.792 | -1.811 | 673 | 759 | 753 | 673 | 1781 | 424 |  | CORR | CIGR | 02:45 | 02:59 | 02:58 | 30 | 159 | 10 | EXT | Аномалия находится на упругопластическом изгибе: R=554 D, максимальное растяжение на 9.5 час. | 0.89 | (c)
4334.479 | 9.894 | 9.88 | -1.196 | -1.21 | 76 | 152 | 137 | 76 | 1180 | 424 |  | CORR | CIGR | 01:08 | 01:21 | 01:18 | 30 | 123 | 11 | EXT | Аномалия находится на упругопластическом изгибе: R=555 D, максимальное растяжение на 9.5 час. | 0.89 | (c)
4334.621 | 10.036 | 10.02 | -1.054 | -1.07 | 297 | 387 | 395 | 297 | 1039 | 424 |  | CORR | CIGR | 01:44 | 01:59 | 02:00 | 31 | 196 | 12 | EXT | Аномалия находится на упругопластическом изгибе: R=555 D, максимальное растяжение на 9.5 час. | 0.89 | (c)
4351.32 | 4.4 | 4.376 | -6.485 | -6.509 | 1958 | 2034 | 2031 | 127 | 4376 | 426 |  | CORR | CIGR | 02:56 | 03:08 | 03:08 | 37 | 145 | 10 | EXT | Аномалия находится на упругопластическом изгибе: R=521 D, максимальное растяжение на 7.7 час. | 0.89 | (c)
4352.808 | 5.888 | 5.871 | -4.997 | -5.014 | 1631 | 1679 | 1699 | 463 | 4973 | 426 |  | CORR | CIGR | 02:03 | 02:11 | 02:14 | 41 | 136 | 12 | EXT | Аномалия находится на упругопластическом изгибе: R=678 D, максимальное растяжение на 7.9 час. | 0.89 | (c)
4353.354 | 6.434 | 6.422 | -4.451 | -4.463 | 1408 | 1670 | 1595 | 448 | 4431 | 426 |  | CORR | CIGR | 01:27 | 02:09 | 01:57 | 32 | 375 | 10 | EXT | Аномалия находится на упругопластическом изгибе: R=742 D, максимальное растяжение на 8 час. | 0.89 | (c)
4353.839 | 6.919 | 6.898 | -3.966 | -3.987 | -354 | -260 | -221 | 89 | 3955 | 426 |  | CORR | CIGR | 08:43 | 08:58 | 09:04 | 32 | 265 | 10 | EXT | Аномалия находится на упругопластическом изгибе: R=820 D, максимальное растяжение на 8.2 час. | 0.89 | (c)
4357.747 | 10.827 | 10.764 | -0.058 | -0.121 | 1484 | 1993 | 1859 | 0 | 39 | 426 |  | CORR | GENE | 01:39 | 03:02 | 02:40 | 82 | 750 | 10 | EXT |  | 0.89 | (c)
4358.952 | 1.147 | 1.095 | -9.863 | -9.915 | 2034 | 2110 | 2110 | 46 | 1095 | 427 |  | CORR | GENE | 02:36 | 02:48 | 02:48 | 91 | 150 | 15 | EXT |  | 0.89 | (c)
4359.976 | 2.171 | 2.15 | -8.839 | -8.86 | 1866 | 1938 | 1951 | 195 | 2150 | 427 |  | CORR | CIGR | 02:08 | 02:20 | 02:22 | 24 | 170 | 10 | EXT |  | 0.89 | (c)
4368.12 | 10.315 | 10.293 | -0.695 | -0.717 | 53 | 102 | 181 | 53 | 691 | 427 |  | GOUG | CIGR | 09:16 | 09:24 | 09:37 | 26 | 257 | 10 | EXT | Задир. |  | (c)
4368.168 | 10.363 | 9.97 | -0.647 | -1.04 | -2191 | -1669 | -1889 | 40 | 61 | 427 |  | GOUG | GENE | 03:14 | 04:38 | 04:02 | 979 | 604 | 10 | EXT | Зона задиров. |  | (b)
4373.806 | 4.991 | 4.954 | -6.494 | -6.531 | -5 | 57 | 76 | 0 | 4954 | 428 |  | GOUG | GENE | 09:21 | 09:31 | 09:35 | 63 | 162 | 10 | EXT | Задир. |  | (c)
4373.806 | 4.991 | 4.893 | -6.494 | -6.592 | 20 | 57 | 67 | 20 | 4893 | 428 |  | DENT | GENE | 09:25 | 09:31 | 09:33 | 203 | 94 | 0.3 | N/A | Глубина вмятины: 4 мм (0,3%). Линейка: 20 см в (489 см; 09:31 ч:мин) Аномалия находится вблизи продольного шва. Аномалия находится вблизи дефекта потери металла. |  | (c)
4376.116 | 7.301 | 7.251 | -4.184 | -4.234 | -15 | 26 | 38 | 0 | 4151 | 428 |  | GOUG | GENE | 09:20 | 09:26 | 09:28 | 83 | 106 | 10 | EXT | Задир. |  | (c)
4377.628 | 8.813 | 8.587 | -2.672 | -2.898 | 39 | 450 | 265 | 39 | 2646 | 428 |  | GOUG | GENE | 09:29 | 10:35 | 10:05 | 252 | 451 | 10 | EXT | Зона задиров. |  | (c)
4377.645 | 8.83 | 8.82 | -2.655 | -2.665 | -591 | -455 | -501 | 412 | 2645 | 428 |  | GOUG | CIGR | 07:47 | 08:09 | 08:01 | 20 | 179 | 10 | EXT | Задир. |  | (c)
4379.068 | 10.253 | 10.218 | -1.232 | -1.267 | -386 | -233 | -254 | 121 | 1202 | 428 |  | GOUG | GENE | 08:20 | 08:45 | 08:41 | 65 | 265 | 10 | EXT | Задир. |  | (c)
4383.19 | 2.89 | 2.851 | -8.515 | -8.554 | -1973 | -1884 | -1836 | 257 | 2851 | 429 |  | GOUG | GENE | 07:29 | 07:43 | 07:51 | 62 | 275 | 10 | EXT | Задир. |  | (c)
4385.629 | 5.329 | 5.273 | -6.076 | -6.132 | -474 | -426 | -428 | 381 | 5273 | 429 |  | GOUG | GENE | 11:31 | 11:38 | 11:38 | 107 | 93 | 10 | EXT | Задир. |  | (c)
4387.134 | 6.834 | 6.679 | -4.571 | -4.726 | -683 | -605 | -616 | 548 | 4489 | 429 |  | DENT | GENE | 10:57 | 11:10 | 11:08 | 237 | 134 | 0.4 | N/A | Глубина вмятины: 6 мм (0,4%). Линейка: 24 см в (668 см; 11:10 ч:мин) Аномалия находится вблизи дефекта потери металла. |  | (c)
4387.135 | 6.835 | 6.7 | -4.57 | -4.705 | -654 | -604 | -504 | 354 | 4066 | 429 |  | GOUG | GENE | 11:02 | 11:10 | 11:26 | 639 | 300 | 10 | EXT | Задир. |  | (c)
4387.679 | 7.379 | 7.358 | -4.026 | -4.047 | -1569 | -1463 | -1433 | 662 | 3997 | 429 |  | GOUG | CIGR | 08:34 | 08:51 | 08:56 | 50 | 271 | 10 | EXT | Задир. |  | (c)
4387.717 | 7.417 | 7.398 | -3.988 | -4.007 | 896 | 1104 | 1182 | 761 | 3974 | 429 |  | GOUG | CIGR | 03:12 | 03:45 | 03:58 | 33 | 574 | 10 | EXT | Задир. |  | (c)
4391.061 | 10.761 | 10.564 | -0.644 | -0.841 | -517 | -426 | -439 | 362 | 476 | 429 |  | GOUG | GENE | 11:24 | 11:38 | 11:36 | 365 | 156 | 10 | EXT | Зона задиров. |  | (c)
4396.263 | 4.558 | 4.427 | -6.812 | -6.943 | -324 | -244 | -235 | 146 | 4427 | 430 |  | GOUG | GENE | 11:19 | 11:32 | 11:33 | 233 | 178 | 10 | EXT | Задир. |  | (c)
4396.909 | 5.204 | 5.178 | -6.166 | -6.192 | -1205 | -1120 | -1095 | 986 | 5178 | 430 |  | CORR | GENE | 08:57 | 09:10 | 09:14 | 87 | 219 | 15 | EXT |  | 0.89 | (c)
4399.953 | 8.248 | 8.034 | -3.122 | -3.336 | -372 | -254 | -289 | 206 | 2920 | 430 |  | GOUG | GENE | 11:11 | 11:30 | 11:25 | 416 | 167 | 10 | EXT | Зона задиров. |  | (c)
4420.765 | 6.37 | 5.942 | -4.95 | -5.378 | 22 | 114 | 153 | 22 | 4904 | 432 |  | GOUG | GENE | 09:27 | 09:42 | 09:49 | 474 | 263 | 10 | EXT | Зона задиров. |  | (c)
4425.715 | 0 | -0.03 | -12.117 | -12.147 | -638 | -295 | -400 | 162 |  | 433а | Нарушение формы кольцевого шва | GWAN |  | 00:17 | 01:12 | 00:55 | 0 | 476 |  | EXT | Нарушение формы кольцевого шва |  | (c)
4425.715 | 0 | 0 | -12.117 | -12.117 | 1374 | 1459 | 1444 | 1374 | 0 | 433а | Непровар / утяжина | GWAN |  | 05:42 | 05:55 | 05:53 | 0 | 140 | 10 | INT | Непровар / утяжина |  | (c)
4448.443 | 0.078 | 0.06 | -11.142 | -11.16 | -1195 | -883 | -987 | 779 | 60 | 435 |  | CORR | GENE | 06:05 | 06:56 | 06:39 | 82 | 416 | 10 | EXT | Аномалия находится на упругопластическом изгибе: R=638 D, максимальное растяжение на 9 час. | 0.89 | (c)
4456.185 | 7.82 | 7.791 | -3.4 | -3.429 | -1895 | -1662 | -1624 | 336 | 3360 | 435 |  | GOUG | GENE | 04:12 | 04:50 | 04:56 | 69 | 541 | 10 | EXT | Задир. Аномалия находится на упругопластическом изгибе: R=831 D, максимальное растяжение на 8.3 час. |  | (c)
4457.128 | 8.763 | 8.705 | -2.457 | -2.515 | 1928 | 2081 | 2169 | 0 | 2429 | 435 |  | CORR | GENE | 02:29 | 02:54 | 03:08 | 86 | 482 | 10 | EXT | Аномалия находится на упругопластическом изгибе: R=842 D, максимальное растяжение на 8.3 час. | 0.89 | (c)
4457.785 | 9.42 | 9.137 | -1.8 | -2.083 | -1919 | -1759 | -1772 | 312 | 1185 | 435 |  | GOUG | GENE | 04:09 | 04:34 | 04:32 | 898 | 294 | 10 | EXT | Задир. Аномалия находится на упругопластическом изгибе: R=845 D, максимальное растяжение на 8.3 час. |  | (c)
4457.979 | 9.614 | 9.523 | -1.606 | -1.697 | 1616 | 2070 | 2037 | 0 | 1517 | 435 |  | CORR | GENE | 01:39 | 02:52 | 02:47 | 180 | 842 | 14 | EXT | Аномалия находится на упругопластическом изгибе: R=845 D, максимальное растяжение на 8.3 час. | 0.91 | (c)
4496.735 | 3.605 | 3.432 | -7.73 | -7.903 | -2216 | -2001 | -2045 | 15 | 3432 | 439 |  | GOUG | GENE | 04:50 | 05:25 | 05:18 | 210 | 342 | 10 | EXT | Зона задиров. |  | (c)
4496.853 | 3.723 | 3.436 | -7.612 | -7.899 | 1773 | 1938 | 1942 | 120 | 3436 | 439 |  | GOUG | GENE | 03:34 | 04:01 | 04:01 | 301 | 337 | 10 | EXT | Зона задиров. |  | (c)
4497.393 | 4.263 | 4.234 | -7.072 | -7.101 | 866 | 1066 | 1067 | 866 | 4234 | 439 |  | CORR | CIGR | 01:08 | 01:40 | 01:40 | 50 | 402 | 10 | EXT |  | 0.89 | (c)
4497.922 | 4.792 | 4.713 | -6.543 | -6.622 | 1804 | 1924 | 1957 | 120 | 4713 | 439 |  | GOUG | GENE | 03:39 | 03:59 | 04:04 | 295 | 306 | 10 | EXT | Зона задиров. |  | (c)
4526.406 | 10.516 | 10.505 | -0.944 | -0.955 | 2004 | 2141 | 2110 | 13 | 916 | 441 |  | CORR | CIGR | 08:13 | 08:35 | 08:31 | 39 | 213 | 15 | EXT |  | 0.89 | (c)
4560.681 | 10.991 | 10.945 | -0.419 | -0.465 | -2198 | -2026 | -2041 | 33 | 391 | 445 |  | CORR | GENE | 03:40 | 04:08 | 04:06 | 74 | 313 | 12 | EXT | Аномалия находится на упругопластическом изгибе: R=789 D, максимальное растяжение на 4 час. | 0.89 | (c)
4560.809 | 11.119 | 10.924 | -0.291 | -0.486 | -1986 | -1939 | -1942 | 245 | 63 | 445 |  | CORR | GENE | 04:14 | 04:22 | 04:22 | 423 | 88 | 14 | EXT | Аномалия находится на упругопластическом изгибе: R=799 D, максимальное растяжение на 3.9 час. | 0.95 | (c)
4561.372 | 0.272 | 0.196 | -10.428 | -10.504 | 963 | 1114 | 1147 | 900 | 196 | 446 |  | CORR | GENE | 03:39 | 04:03 | 04:08 | 112 | 367 | 10 | EXT | Аномалия находится на упругопластическом изгибе: R=812 D, максимальное растяжение на 3.8 час. | 0.89 | (c)
4572.891 | 1.091 | 1.029 | -10.344 | -10.406 | -34 | 64 | 88 | 0 | 1029 | 447 |  | CORR | GENE | 01:54 | 02:10 | 02:14 | 86 | 245 | 11 | EXT | Аномалия находится на упругопластическом изгибе: R=445 D, максимальное растяжение на 3.8 час. | 0.89 | (c)
4575.545 | 3.745 | 3.68 | -7.69 | -7.755 | 2215 | -1938 | -1944 | 0 | 3680 | 447 |  | CORR | GENE | 07:57 | 08:47 | 08:46 | 105 | 605 | 11 | EXT | Аномалия находится на упругопластическом изгибе: R=499 D, максимальное растяжение на 3.6 час. | 0.89 | (c)
4594.65 | 0 | -0.02 | -11.35 | -11.37 | -276 | 377 | 170 | 0 |  | 449 | Вышлифовка на шве | GWAN | CIGR | 09:40 | 11:26 | 10:52 | 48 | 893 | 13 | EXT | Вышлифовка на шве |  | (c)
4617.38 | 0 | 0 | -11.515 | -11.515 | -2103 | -2007 | -2010 | 128 | 0 | 451 | Смещение кромок | GWAN |  | 05:53 | 06:08 | 06:08 | 0 | 185 | 26 | EXT | Смещение кромок Вовнутрь Величина смещения - 4.8 мм. |  | (c)
4751.245 | 0 | -0.028 | -11.56 | -11.588 | -2026 | -1818 | -1809 | 1593 |  | 465 | Нарушение формы кольцевого шва | GWAN |  | 00:35 | 01:09 | 01:10 | 0 | 433 |  | EXT | Нарушение формы кольцевого шва Аномалия находится на отводе. |  | (c)
4774.61 | 0 | -0.036 | -11.56 | -11.596 | -828 | -576 | -263 | 0 |  | 467 | Нарушение формы кольцевого шва | GWAN |  | 09:31 | 10:11 | 11:02 | 0 | 1130 |  | EXT | Нарушение формы кольцевого шва Аномалия находится на отводе. |  | (c)
4846.662 | 4.742 | 4.68 | -6.123 | -6.185 | 1724 | 1776 | 1781 | 392 | 4680 | 473 |  | CORR | GENE | 07:10 | 07:18 | 07:19 | 274 | 114 | 12 | EXT |  | 0.92 | (c)
4846.683 | 4.763 | 4.73 | -6.102 | -6.135 | 790 | 975 | 1051 | 790 | 4730 | 473 |  | CORR | GENE | 04:39 | 05:09 | 05:21 | 115 | 521 | 12 | EXT |  | 0.89 | (c)
4846.779 | 4.859 | 4.84 | -6.006 | -6.025 | 1905 | 1952 | 1975 | 185 | 4840 | 473 |  | CORR | CIGR | 07:39 | 07:47 | 07:50 | 33 | 141 | 12 | EXT |  | 0.89 | (c)
4847.073 | 5.153 | 5.055 | -5.712 | -5.81 | 1443 | 1573 | 1594 | 485 | 5055 | 473 |  | CORR | GENE | 06:24 | 06:45 | 06:49 | 223 | 302 | 10 | EXT |  | 0.91 | (c)
4847.265 | 5.345 | 5.331 | -5.52 | -5.534 | 1603 | 1675 | 1684 | 466 | 5331 | 473 |  | CORR | CIGR | 06:50 | 07:02 | 07:03 | 41 | 161 | 12 | EXT |  | 0.89 | (c)
4847.324 | 5.404 | 5.319 | -5.461 | -5.546 | 1817 | 1843 | 1845 | 357 | 5319 | 473 |  | CORR | GENE | 07:25 | 07:29 | 07:29 | 185 | 57 | 14 | EXT |  | 0.91 | (c)
4847.478 | 5.558 | 5.531 | -5.307 | -5.334 | 1590 | 1733 | 1703 | 415 | 5285 | 473 |  | CORR | CIGR | 06:48 | 07:11 | 07:06 | 49 | 225 | 11 | EXT |  | 0.89 | (c)
4852.785 | 0 | 0 | -11.185 | -11.185 | 1716 | 1917 | 2147 | 0 | 0 | 474 | Смещение кромок | GWAN |  | 04:24 | 04:57 | 05:34 | 0 | 862 | 15 | EXT | Смещение кромок Наружу Величина смещения - 2.8 мм. |  | (c)
4863.97 | 0 | -0.031 | -11.215 | -11.246 | -113 | 394 | 1825 | 0 |  | 475 | Нарушение формы кольцевого шва | GWAN |  | 11:08 | 00:30 | 16:20 | 0 | 3876 |  | EXT | Нарушение формы кольцевого шва |  | (c)
4863.97 | 0 | 0 | -11.215 | -11.215 | -211 | -42 | 278 | 0 | 0 | 475 | Смещение кромок | GWAN |  | 10:52 | 11:19 | 12:11 | 0 | 979 | 15 | EXT | Смещение кромок Вовнутрь Величина смещения - 2.8 мм. |  | (c)
4875.185 | 0 | 0 | -11.345 | -11.345 | -1550 | -830 | -969 | 389 | 0 | 476 | Смещение кромок | GWAN |  | 10:23 | 00:20 | 11:57 | 0 | 1161 | 20 | EXT | Смещение кромок Наружу Величина смещения - 3.7 мм. |  | (c)
4892.459 | 5.929 | 5.624 | -4.926 | -5.231 | -1557 | -1511 | -1462 | 674 | 4704 | 477 |  | CORR | GENE | 07:50 | 07:57 | 08:05 | 527 | 190 | 12 | EXT |  | 0.95 | (c)
4894.368 | 7.838 | 7.799 | -3.017 | -3.056 | -1787 | -1703 | -1626 | 444 | 2987 | 477 |  | CORR | GENE | 07:13 | 07:26 | 07:39 | 69 | 321 | 10 | EXT |  | 0.89 | (c)
4896.528 | 9.998 | 9.965 | -0.857 | -0.89 | -1718 | -1602 | -1579 | 512 | 834 | 477 |  | CORR | CIGR | 07:24 | 07:42 | 07:46 | 56 | 278 | 10 | EXT |  | 0.89 | (c)
4896.883 | 10.353 | 10.235 | -0.502 | -0.62 | -1704 | -1667 | -1654 | 527 | 93 | 477 |  | CORR | GENE | 07:26 | 07:32 | 07:34 | 527 | 100 | 10 | EXT |  | 0.94 | (c)
4919.505 | 0 | -0.036 | -11.345 | -11.381 | -1546 | -1270 | -1294 | 685 |  | 480 | Нарушение формы кольцевого шва | GWAN |  | 10:23 | 11:07 | 11:03 | 0 | 503 |  | EXT | Нарушение формы кольцевого шва |  | (c)
4924.682 | 5.177 | 5.05 | -6.168 | -6.295 | 612 | 690 | 683 | 612 | 5050 | 480 |  | DENT | GENE | 04:11 | 04:24 | 04:23 | 206 | 144 | 0.4 | N/A | Глубина вмятины: 6 мм (0,4%). Линейка: 21 см в (505 см; 04:24 ч:мин) |  | (c)
4926.305 | 6.8 | 6.15 | -4.545 | -5.195 | -13 | -7 | -3 | 0 | 4401 | 480 |  | LWAN | AXGR | 02:30 | 02:31 | 02:32 | 794 | 20 |  | EXT | Эквивалент потери металла 12%. |  | (c)
4942.115 | 0 | -0.024 | -11.34 | -11.364 | -1863 | -1155 | -977 | 91 |  | 482 | Нарушение формы кольцевого шва | GWAN |  | 07:40 | 09:34 | 10:03 | 0 | 1771 |  | EXT | Нарушение формы кольцевого шва |  | (c)
4964.725 | 0 | 0 | -11.34 | -11.34 | -1661 | -559 | -425 | 569 | 0 | 484 | Смещение кромок | GWAN |  | 10:03 | 01:01 | 13:23 | 0 | 2472 | 18 | EXT | Смещение кромок Вовнутрь Величина смещения - 3.3 мм. |  | (c)
4964.725 | 0 | -0.014 | -11.34 | -11.354 | 1318 | 1844 | 1990 | 0 |  | 484 | Нарушение формы кольцевого шва | GWAN |  | 06:04 | 07:29 | 07:53 | 0 | 1344 |  | EXT | Нарушение формы кольцевого шва |  | (c)
4998.51 | 0 | -0.022 | -11.17 | -11.192 | 801 | -1722 | 2194 | 0 |  | 487 | Нарушение формы кольцевого шва | GWAN |  | 00:01 | 05:14 | 03:46 | 0 | 2786 |  | EXT | Нарушение формы кольцевого шва |  | (c)
5009.68 | 0 | -0.036 | -11.555 | -11.591 | 718 | -1748 | 1821 | 0 |  | 488 | Нарушение формы кольцевого шва | GWAN |  | 00:03 | 05:25 | 03:01 | 0 | 2206 |  | EXT | Нарушение формы кольцевого шва |  | (c)
5021.235 | 0 | -0.055 | -10.665 | -10.72 | -1406 | -1288 | -1175 | 824 |  | 489 | Вышлифовка на шве | GWAN | GENE | 10:34 | 10:53 | 11:11 | 65 | 463 | 14 | EXT | Вышлифовка на шве |  | (c)
5066.01 | 0 | -0.032 | -11.06 | -11.092 | -240 | -116 | 76 | 0 |  | 493 | Нарушение формы кольцевого шва | GWAN |  | 02:08 | 02:28 | 02:60 | 0 | 633 |  | EXT | Нарушение формы кольцевого шва |  | (c)
5066.01 | 0 | 0 | -11.06 | -11.06 | 548 | 1335 | 1152 | 474 | 0 | 493 | Смещение кромок | GWAN |  | 04:16 | 06:23 | 05:53 | 0 | 1208 | 15 | EXT | Смещение кромок Наружу Величина смещения - 2.9 мм. |  | (c)
5066.01 | 0 | -0.031 | -11.06 | -11.091 | 779 | 1567 | -2079 | 0 |  | 493 | Нарушение формы кольцевого шва | GWAN |  | 04:53 | 07:00 | 09:12 | 0 | 3206 |  | EXT | Нарушение формы кольцевого шва |  | (c)
5077.07 | 0 | 0 | -11.345 | -11.345 | 1307 | 1480 | 1507 | 523 | 0 | 494 | Смещение кромок | GWAN |  | 03:51 | 04:19 | 04:23 | 0 | 400 | 15 | EXT | Смещение кромок Наружу Величина смещения - 2.7 мм. |  | (c)
5077.07 | 0 | -0.025 | -11.345 | -11.37 | -1182 | -1060 | -764 | 347 |  | 494 | Нарушение формы кольцевого шва | GWAN |  | 09:09 | 09:29 | 10:17 | 0 | 835 |  | EXT | Нарушение формы кольцевого шва |  | (c)
5099.485 | 0 | -0.015 | -11.31 | -11.325 | 1874 | 2135 | -1336 | 0 |  | 496 | Нарушение формы кольцевого шва | GWAN |  | 02:45 | 03:28 | 06:07 | 0 | 2503 |  | EXT | Нарушение формы кольцевого шва |  | (c)
5099.485 | 0 | -0.022 | -11.31 | -11.332 | 226 | 766 | 857 | 226 |  | 496 | Нарушение формы кольцевого шва | GWAN |  | 10:20 | 11:47 | 12:01 | 0 | 1262 |  | EXT | Нарушение формы кольцевого шва |  | (c)
5133.27 | 0 | -0.035 | -10.415 | -10.45 | 1092 | 1205 | 1905 | 0 |  | 499 | Нарушение формы кольцевого шва | GWAN |  | 00:07 | 00:25 | 02:18 | 0 | 1626 |  | EXT | Нарушение формы кольцевого шва |  | (c)
5133.27 | 0 | -0.032 | -10.415 | -10.447 | -1251 | -600 | -159 | 0 |  | 499 | Нарушение формы кольцевого шва | GWAN |  | 05:49 | 07:34 | 08:45 | 0 | 2182 |  | EXT | Нарушение формы кольцевого шва |  | (c)
5186.39 | 8.925 | 8.902 | -2.43 | -2.453 | 1684 | 2052 | 1935 | 45 | 2370 | 503 |  | CORR | GENE | 02:41 | 03:40 | 03:21 | 83 | 501 | 12 | EXT |  | 0.89 | (c)
5186.709 | 9.244 | 8.896 | -2.111 | -2.459 | 2198 | 2216 | 2210 | 8 | 1850 | 503 |  | CORR | AXGR | 04:04 | 04:07 | 04:06 | 609 | 25 | 10 | EXT |  | 0.94 | (c)
5187.238 | 9.773 | 9.748 | -1.582 | -1.607 | 1640 | 2045 | 1916 | 38 | 1496 | 503 |  | CORR | GENE | 02:34 | 03:39 | 03:18 | 111 | 553 | 13 | EXT |  | 0.89 | (c)
5188.078 | 10.613 | 10.586 | -0.742 | -0.769 | 1463 | 2038 | 1814 | 64 | 638 | 503 |  | CORR | GENE | 02:05 | 03:38 | 03:02 | 131 | 704 | 10 | EXT |  | 0.89 | (c)
5188.984 | 0.164 | 0.142 | -10.871 | -10.893 | 700 | 962 | 904 | 700 | 142 | 504 |  | CORR | GENE | 02:01 | 02:43 | 02:34 | 69 | 408 | 11 | EXT |  | 0.89 | (c)
5194.093 | 5.273 | 5.249 | -5.762 | -5.786 | 786 | 894 | 889 | 786 | 5249 | 504 |  | CORR | CIGR | 02:15 | 02:32 | 02:31 | 37 | 205 | 12 | EXT |  | 0.89 | (c)
5197.233 | 8.413 | 8.337 | -2.622 | -2.698 | 472 | 597 | 732 | 472 | 1949 | 504 |  | GOUG | GENE | 01:24 | 01:44 | 02:06 | 749 | 520 | 10 | EXT | Зона задиров. |  | (c)
5211.065 | 0 | -0.018 | -11.19 | -11.208 | 176 | 1668 | 1223 | 0 |  | 506 | Нарушение формы кольцевого шва | GWAN |  | 03:15 | 07:16 | 06:04 | 0 | 2094 |  | EXT | Нарушение формы кольцевого шва |  | (c)
5233.12 | 0 | -0.016 | -11.33 | -11.346 | -425 | 62 | 529 | 0 |  | 508 | Нарушение формы кольцевого шва | GWAN |  | 01:21 | 02:40 | 03:55 | 0 | 1908 |  | EXT | Нарушение формы кольцевого шва |  | (c)
5233.12 | 0 | -0.02 | -11.33 | -11.35 | 1874 | 2192 | 2117 | 0 |  | 508 | Нарушение формы кольцевого шва | GWAN |  | 07:32 | 08:23 | 08:11 | 0 | 486 |  | EXT | Нарушение формы кольцевого шва |  | (c)
5244.45 | 0 | -0.019 | -10.915 | -10.934 | 1927 | -1636 | -1835 | 0 |  | 509 | Нарушение формы кольцевого шва | GWAN |  | 02:31 | 04:56 | 04:24 | 0 | 1399 |  | EXT | Нарушение формы кольцевого шва |  | (c)
5244.45 | 0 | -0.026 | -10.915 | -10.941 | -902 | 311 | 402 | 0 |  | 509 | Нарушение формы кольцевого шва | GWAN |  | 06:55 | 10:10 | 10:25 | 0 | 2608 |  | EXT | Нарушение формы кольцевого шва |  | (c)
5250.741 | 6.291 | 6.254 | -4.624 | -4.661 | -850 | -610 | -684 | 518 | 4602 | 509 |  | CORR | GENE | 07:03 | 07:42 | 07:30 | 59 | 332 | 10 | EXT |  | 0.89 | (c)
5250.886 | 6.436 | 6.395 | -4.479 | -4.52 | -408 | -220 | -206 | 4 | 4440 | 509 |  | CORR | GENE | 08:14 | 08:45 | 08:47 | 80 | 404 | 10 | EXT |  | 0.89 | (c)
5251.044 | 6.594 | 6.579 | -4.321 | -4.336 | -174 | -79 | -80 | 0 | 4300 | 509 |  | CORR | CIGR | 08:52 | 09:07 | 09:07 | 36 | 188 | 10 | EXT |  | 0.89 | (c)
5262.909 | 7.544 | 7.451 | -3.486 | -3.579 | -2010 | -1989 | -1992 | 220 | 3413 | 510 |  | CORR | AXGR | 08:29 | 08:32 | 08:32 | 166 | 37 | 13 | EXT |  | 0.9 | (c)
5276.562 | 10.167 | 10.148 | -1.213 | -1.232 | -2176 | -1894 | -2000 | 54 | 1194 | 511 |  | CORR | CIGR | 07:11 | 07:56 | 07:39 | 38 | 353 | 11 | EXT |  | 0.89 | (c)
5300.135 | 0 | -0.016 | -11.21 | -11.226 | 392 | -1832 | -1962 | 0 |  | 514 | Нарушение формы кольцевого шва | GWAN |  | 03:10 | 09:11 | 08:50 | 0 | 4213 |  | EXT | Нарушение формы кольцевого шва |  | (c)
5332.33 | 0 | -0.025 | -10.045 | -10.07 | -468 | -271 | 19 | 0 |  | 518 | Нарушение формы кольцевого шва | GWAN |  | 00:04 | 00:36 | 01:22 | 0 | 973 |  | EXT | Нарушение формы кольцевого шва |  | (c)
5332.33 | 0 | 0 | -10.045 | -10.045 | -78 | 97 | 87 | 0 | 0 | 518 | Смещение кромок | GWAN |  | 01:07 | 01:35 | 01:33 | 0 | 332 | 16 | EXT | Смещение кромок Наружу Величина смещения - 3 мм. |  | (c)
5332.33 | 0 | -0.01 | -10.045 | -10.055 | 644 | 780 | 806 | 644 |  | 518 | Нарушение формы кольцевого шва | GWAN |  | 03:03 | 03:25 | 03:29 | 0 | 324 |  | EXT | Нарушение формы кольцевого шва |  | (c)
5332.33 | 0 | -0.03 | -10.045 | -10.075 | 1097 | 2103 | -2045 | 0 |  | 518 | Нарушение формы кольцевого шва | GWAN |  | 04:16 | 06:59 | 07:49 | 0 | 2640 |  | EXT | Нарушение формы кольцевого шва |  | (c)
5342.375 | 0 | 0 | -10.435 | -10.435 | 678 | 1704 | 1284 | 340 | 0 | 519 | Смещение кромок | GWAN |  | 03:58 | 06:44 | 05:36 | 0 | 1213 | 16 | EXT | Смещение кромок Наружу Величина смещения - 3 мм. |  | (c)
5342.375 | 0 | 0 | -10.435 | -10.435 | 1922 | -2194 | -2162 | 0 | 0 | 519 | Смещение кромок | GWAN |  | 07:19 | 08:15 | 08:20 | 0 | 754 | 15 | EXT | Смещение кромок Наружу Величина смещения - 2.8 мм. |  | (c)
5342.375 | 0 | 0 | -10.435 | -10.435 | -1564 | -1411 | -1436 | 666 | 0 | 519 | Смещение кромок | GWAN |  | 09:56 | 10:21 | 10:17 | 0 | 256 | 20 | EXT | Смещение кромок Наружу Величина смещения - 3.7 мм. |  | (c)
5486.295 | 0 | -0.027 | -11.45 | -11.477 | 1231 | 1525 | 1562 | 338 |  | 532 | Нарушение формы кольцевого шва | GWAN |  | 02:02 | 02:49 | 02:55 | 0 | 662 |  | EXT | Нарушение формы кольцевого шва |  | (c)
5486.295 | 0 | -0.018 | -11.45 | -11.468 | -1368 | -1264 | -1165 | 863 |  | 532 | Нарушение формы кольцевого шва | GWAN |  | 07:03 | 07:19 | 07:35 | 0 | 406 |  | EXT | Нарушение формы кольцевого шва |  | (c)
5486.295 | 0 | -0.026 | -11.45 | -11.476 | -540 | -278 | -253 | 0 |  | 532 | Нарушение формы кольцевого шва | GWAN |  | 09:16 | 09:58 | 10:03 | 0 | 574 |  | EXT | Нарушение формы кольцевого шва |  | (c)
5510.183 | 1.488 | 1.351 | -9.847 | -9.984 | 998 | 1067 | 1335 | 559 | 1351 | 534 |  | CORR | GENE | 04:55 | 05:06 | 05:49 | 190 | 673 | 11 | EXT |  | 0.9 | (c)
5595.696 | 9.461 | 9.333 | -1.859 | -1.987 | -454 | -398 | -386 | 319 | 1634 | 541 |  | CORR | GENE | 07:55 | 08:04 | 08:06 | 353 | 136 | 10 | EXT |  | 0.92 | (c)
5608.885 | 0 | -0.021 | -10.455 | -10.476 | -295 | 1764 | 1137 | 295 |  | 543 | Нарушение формы кольцевого шва | GWAN |  | 11:53 | 05:25 | 15:44 | 0 | 2865 |  | EXT | Нарушение формы кольцевого шва |  | (c)
5664.055 | 0 | 0 | -11.395 | -11.395 | 783 | 1340 | 1248 | 517 | 0 | 548 | Смещение кромок | GWAN |  | 01:50 | 03:20 | 03:05 | 0 | 931 | 17 | EXT | Смещение кромок Наружу Величина смещения - 3.2 мм. |  | (c)
5664.055 | 0 | -0.01 | -11.395 | -11.405 | -1158 | -391 | -207 | 0 |  | 548 | Нарушение формы кольцевого шва | GWAN |  | 08:37 | 10:41 | 11:10 | 0 | 1902 |  | EXT | Нарушение формы кольцевого шва |  | (c)
5698.1 | 0 | -0.023 | -11.265 | -11.288 | 1293 | 2126 | 1843 | 0 |  | 551 | Нарушение формы кольцевого шва | GWAN |  | 04:35 | 06:49 | 06:04 | 0 | 1101 |  | EXT | Нарушение формы кольцевого шва Аномалия находится на упругопластическом изгибе: R=627 D, максимальное растяжение на 5 час. |  | (c)
5698.1 | 0 | -0.037 | -11.265 | -11.302 | -1759 | -1150 | -394 | 471 |  | 551 | Нарушение формы кольцевого шва | GWAN |  | 08:22 | 10:01 | 12:03 | 0 | 2730 |  | EXT | Нарушение формы кольцевого шва Аномалия находится на упругопластическом изгибе: R=627 D, максимальное растяжение на 5 час. |  | (c)
5709.365 | 0 | -0.015 | -11.115 | -11.13 | -877 | 1027 | 1167 | 0 |  | 552 | Нарушение формы кольцевого шва | GWAN |  | 08:04 | 01:11 | 13:34 | 0 | 4088 |  | EXT | Нарушение формы кольцевого шва |  | (c)
5765.88 | 0 | -0.035 | -11.14 | -11.175 | 1864 | -998 | -1099 | 0 |  | 557 | Нарушение формы кольцевого шва | GWAN |  | 02:32 | 06:50 | 06:34 | 0 | 2996 |  | EXT | Нарушение формы кольцевого шва |  | (c)
5768.681 | 2.801 | 2.726 | -8.339 | -8.414 | 2079 | 2102 | 2098 | 113 | 2726 | 557 | Дефект проката | MIAN | AXGR | 03:07 | 03:10 | 03:10 | 139 | 39 |  | EXT | Дефект проката Эквивалент потери металла 15%. |  | (c)
5777.02 | 0 | -0.027 | -11.065 | -11.092 | 892 | 1167 | 1109 | 892 |  | 558 | Нарушение формы кольцевого шва | GWAN |  | 00:54 | 01:38 | 01:29 | 0 | 434 |  | EXT | Нарушение формы кольцевого шва |  | (c)
5777.02 | 0 | -0.022 | -11.065 | -11.087 | -1911 | -1475 | -1264 | 320 |  | 558 | Нарушение формы кольцевого шва | GWAN |  | 05:22 | 06:32 | 07:06 | 0 | 1294 |  | EXT | Нарушение формы кольцевого шва |  | (c)
5777.02 | 0 | 0 | -11.065 | -11.065 | -305 | -193 | -206 | 107 | 0 | 558 | Смещение кромок | GWAN |  | 09:41 | 09:59 | 09:57 | 0 | 198 | 16 | EXT | Смещение кромок Наружу Величина смещения - 3.1 мм. |  | (c)
5777.02 | 0 | -0.029 | -11.065 | -11.094 | -330 | -124 | 89 | 0 |  | 558 | Нарушение формы кольцевого шва | GWAN |  | 09:37 | 10:10 | 10:44 | 0 | 837 |  | EXT | Нарушение формы кольцевого шва |  | (c)
5778.272 | 1.252 | 1.243 | -9.813 | -9.822 | -57 | -39 | -40 | 23 | 1243 | 558 |  | LWAN | CISL | 10:21 | 10:24 | 10:24 | 15 | 34 |  | EXT | Эквивалент потери металла 10%. |  | (c)
5799.31 | 0 | -0.02 | -11.29 | -11.31 | -1432 | -1030 | -1088 | 745 |  | 560 | Нарушение формы кольцевого шва | GWAN |  | 05:26 | 06:31 | 06:21 | 0 | 686 |  | EXT | Нарушение формы кольцевого шва |  | (c)
5799.31 | 0 | -0.03 | -11.29 | -11.32 | -364 | 422 | 547 | 0 |  | 560 | Нарушение формы кольцевого шва | GWAN |  | 08:18 | 10:25 | 10:45 | 0 | 1821 |  | EXT | Нарушение формы кольцевого шва |  | (c)
5821.87 | 11.27 | 11.246 | -0.125 | -0.149 | 976 | 1062 | 1071 | 976 | 113 | 561 |  | CORR | CIGR | 03:17 | 03:31 | 03:32 | 36 | 189 | 12 | EXT |  | 0.89 | (c)
5822.227 | 0.232 | 0.221 | -11.233 | -11.244 | 2036 | 2036 | 2105 | 56 | 221 | 562 |  | CORR | CIGR | 03:51 | 03:51 | 04:02 | 20 | 139 | 10 | EXT |  | 0.89 | (c)
5833.331 | 11.336 | 11.314 | -0.129 | -0.151 | -1452 | -1378 | -1235 | 778 | 101 | 562 |  | CORR | CIGR | 06:28 | 06:40 | 07:03 | 50 | 434 | 13 | EXT |  | 0.89 | (c)
5833.46 | 0 | -0.022 | -10.935 | -10.957 | -818 | 204 | 1025 | 0 |  | 563 | Нарушение формы кольцевого шва | GWAN |  | 00:11 | 02:55 | 05:08 | 0 | 3686 |  | EXT | Нарушение формы кольцевого шва |  | (c)
5844.395 | 0 | -0.021 | -10.91 | -10.931 | -1927 | -1014 | -534 | 303 |  | 564 | Нарушение формы кольцевого шва | GWAN |  | 08:52 | 11:19 | 12:36 | 0 | 2788 |  | EXT | Нарушение формы кольцевого шва |  | (c)
5877.81 | 0 | -0.022 | -11.09 | -11.112 | 930 | -1245 | -2110 | 690 |  | 567 | Нарушение формы кольцевого шва | GWAN |  | 11:30 | 05:39 | 15:20 | 0 | 2841 |  | EXT | Нарушение формы кольцевого шва |  | (c)
5877.81 | 0 | -0.017 | -11.09 | -11.107 | -495 | -1 | 135 | 0 |  | 567 | Нарушение формы кольцевого шва | GWAN |  | 07:40 | 09:00 | 09:22 | 0 | 1259 |  | EXT | Нарушение формы кольцевого шва |  | (c)
5895.616 | 6.716 | 6.619 | -4.314 | -4.411 | 1004 | 1060 | 1056 | 1004 | 4247 | 568 |  | DENT | GENE | 04:07 | 04:16 | 04:16 | 164 | 104 | 0.2 | N/A | Глубина вмятины: 3 мм (0,2%). Линейка: 16 см в (662 см; 04:16 ч:мин) |  | (c)
5920.508 | 9.363 | 9.189 | -2.042 | -2.216 | -2103 | -1918 | -1936 | 128 | 1874 | 570 |  | DENT | GENE | 06:55 | 07:25 | 07:22 | 342 | 333 | 0.3 | N/A | Глубина вмятины: 4 мм (0,3%). Линейка: 34 см в (919 см; 07:25 ч:мин) Аномалия находится вблизи продольного шва. |  | (c)
5922.55 | 0 | -0.03 | -11.405 | -11.435 | 193 | 286 | 274 | 193 |  | 571 | Нарушение формы кольцевого шва | GWAN |  | 02:23 | 02:38 | 02:36 | 0 | 162 |  | EXT | Нарушение формы кольцевого шва |  | (c)
5945.28 | 0 | -0.029 | -11.22 | -11.249 | -344 | 110 | 310 | 0 |  | 573 | Нарушение формы кольцевого шва | GWAN |  | 08:19 | 09:33 | 10:05 | 0 | 1308 |  | EXT | Нарушение формы кольцевого шва Аномалия находится на упругопластическом изгибе: R=363 D, максимальное растяжение на 6.2 час. |  | (c)
5989.71 | 0 | -0.022 | -10.815 | -10.837 | 1987 | 2098 | 2169 | 0 |  | 577 | Нарушение формы кольцевого шва | GWAN |  | 04:47 | 05:05 | 05:16 | 0 | 363 |  | EXT | Нарушение формы кольцевого шва |  | (c)
6022.985 | 0 | -0.025 | -11.51 | -11.535 | 1309 | -2139 | 1928 | 0 |  | 580 | Нарушение формы кольцевого шва | GWAN |  | 05:09 | 07:52 | 06:49 | 0 | 1239 |  | EXT | Нарушение формы кольцевого шва |  | (c)
6034.495 | 0 | -0.029 | -11.155 | -11.184 | -1848 | -1670 | -1690 | 382 |  | 581 | Нарушение формы кольцевого шва | GWAN |  | 05:10 | 05:38 | 05:35 | 0 | 317 |  | EXT | Нарушение формы кольцевого шва |  | (c)
6045.65 | 0 | -0.056 | -11.285 | -11.341 | 227 | 321 | 328 | 227 |  | 582 | Нарушение формы кольцевого шва | GWAN |  | 11:57 | 00:12 | 12:14 | 0 | 202 |  | EXT | Нарушение формы кольцевого шва |  | (c)
6045.65 | 0 | -0.023 | -11.285 | -11.308 | 2064 | 2212 | 2183 | 0 |  | 582 | Нарушение формы кольцевого шва | GWAN |  | 04:54 | 05:18 | 05:13 | 0 | 237 |  | EXT | Нарушение формы кольцевого шва |  | (c)
6045.65 | 0 | -0.063 | -11.285 | -11.348 | -648 | -415 | -439 | 230 |  | 582 | Нарушение формы кольцевого шва | GWAN |  | 09:36 | 10:14 | 10:10 | 0 | 419 |  | EXT | Нарушение формы кольцевого шва |  | (c)
6057.124 | 0.189 | 0.167 | -10.326 | -10.348 | 1181 | 1195 | 1193 | 1026 | 167 | 583 | Металлургический дефект | MIAN | AXGR | 05:48 | 05:50 | 05:50 | 55 | 23 |  | INT | Металлургический дефект Эквивалент потери металла 12%. |  | (c)
6078.7 | 0 | -0.037 | -11.395 | -11.432 | 667 | 805 | 841 | 667 |  | 585 | Нарушение формы кольцевого шва | GWAN |  | 02:54 | 03:17 | 03:22 | 0 | 348 |  | EXT | Нарушение формы кольцевого шва |  | (c)
6078.7 | 0 | -0.012 | -11.395 | -11.407 | 2165 | -2099 | -1975 | 0 |  | 585 | Нарушение формы кольцевого шва | GWAN |  | 06:56 | 07:28 | 07:48 | 0 | 643 |  | EXT | Нарушение формы кольцевого шва |  | (c)
6101.47 | 0 | -0.026 | -11.005 | -11.031 | 1176 | 1479 | 1373 | 660 |  | 587 | Нарушение формы кольцевого шва | GWAN |  | 04:48 | 05:37 | 05:20 | 0 | 394 |  | EXT | Нарушение формы кольцевого шва |  | (c)
6101.47 | 0 | -0.046 | -11.005 | -11.051 | -732 | -614 | -496 | 261 |  | 587 | Нарушение формы кольцевого шва | GWAN |  | 11:40 | 11:59 | 12:18 | 0 | 471 |  | EXT | Нарушение формы кольцевого шва |  | (c)
6135.36 | 0 | -0.025 | -11.415 | -11.44 | 1432 | 1501 | 1567 | 529 |  | 590 | Нарушение формы кольцевого шва | GWAN |  | 05:54 | 06:05 | 06:16 | 0 | 270 |  | EXT | Нарушение формы кольцевого шва |  | (c)
6135.36 | 0 | -0.043 | -11.415 | -11.458 | -1814 | -1587 | -1621 | 417 |  | 590 | Нарушение формы кольцевого шва | GWAN |  | 09:10 | 09:47 | 09:42 | 0 | 386 |  | EXT | Нарушение формы кольцевого шва |  | (c)
6167.742 | 9.712 | 9.703 | -1.543 | -1.552 | -1511 | -1457 | -1429 | 720 | 1531 | 592 |  | CORR | CIGR | 08:03 | 08:11 | 08:16 | 21 | 164 | 13 | EXT |  | 0.88 | (c)
6188.688 | 8.368 | 8.36 | -3.062 | -3.07 | -1968 | -1856 | -1880 | 262 | 3050 | 594 |  | CORR | CIGR | 08:15 | 08:33 | 08:29 | 20 | 176 | 11 | EXT |  | 0.88 | (c)
6191.75 | 0 | -0.03 | -3.765 | -3.795 | 1986 | 2212 | 2192 | 0 |  | 595 | Нарушение формы кольцевого шва | GWAN |  | 07:32 | 08:09 | 08:06 | 0 | 411 |  | EXT | Нарушение формы кольцевого шва Аномалия находится на упругопластическом изгибе: R=701 D, максимальное растяжение на 2.9 час. |  | (c)
6235.71 | 0 | -0.034 | -10.025 | -10.059 | -168 | -53 | -5 | 0 |  | 600 | Нарушение формы кольцевого шва | GWAN |  | 00:38 | 00:57 | 01:04 | 0 | 325 |  | EXT | Нарушение формы кольцевого шва |  | (c)
6245.735 | 0 | -0.047 | -11.505 | -11.552 | -1045 | -898 | -792 | 540 |  | 601 | Нарушение формы кольцевого шва | GWAN |  | 11:47 | 00:10 | 12:28 | 0 | 506 |  | EXT | Нарушение формы кольцевого шва |  | (c)
6311.413 | 0.383 | 0.222 | -2.842 | -3.003 | -378 | -288 | -257 | 135 | 222 | 607 |  | GOUG | GENE | 11:01 | 11:16 | 11:21 | 206 | 244 | 10 | EXT | Зона задиров. Аномалия находится на упругопластическом изгибе: R=444 D, максимальное растяжение на 6 час. |  | (c)
6314.255 | 0 | -0.048 | -10.31 | -10.358 | -174 | 151 | 275 | 0 |  | 608 | Нарушение формы кольцевого шва | GWAN |  | 09:31 | 10:24 | 10:44 | 0 | 899 |  | EXT | Нарушение формы кольцевого шва Аномалия находится на упругопластическом изгибе: R=437 D, максимальное растяжение на 6.1 час. |  | (c)
6316.035 | 1.78 | 1.734 | -8.53 | -8.576 | -391 | -265 | -283 | 176 | 1734 | 608 |  | GOUG | GENE | 08:56 | 09:17 | 09:14 | 190 | 215 | 10 | EXT | Зона задиров. Аномалия находится на упругопластическом изгибе: R=468 D, максимальное растяжение на 6.3 час. |  | (c)
6333.966 | 9.401 | 9.192 | -1.969 | -2.178 | -2215 | -2204 | -2204 | 16 | 1873 | 609 |  | LWAN | AXGR | 06:39 | 06:40 | 06:40 | 305 | 21 |  | EXT | Эквивалент потери металла 10%. |  | (c)
6347.28 | 0 | -0.033 | -11.5 | -11.533 | 1264 | 1597 | 1557 | 380 |  | 611 | Нарушение формы кольцевого шва | GWAN |  | 03:27 | 04:21 | 04:14 | 0 | 586 |  | EXT | Нарушение формы кольцевого шва |  | (c)
6347.28 | 0 | -0.036 | -11.5 | -11.536 | -443 | -283 | -283 | 123 |  | 611 | Нарушение формы кольцевого шва | GWAN |  | 10:52 | 11:18 | 11:17 | 0 | 320 |  | EXT | Нарушение формы кольцевого шва |  | (c)
6358.78 | 0 | -0.041 | -11.535 | -11.576 | 14 | 164 | 146 | 14 |  | 612 | Нарушение формы кольцевого шва | GWAN |  | 02:38 | 03:02 | 02:59 | 0 | 265 |  | EXT | Нарушение формы кольцевого шва |  | (c)
6381.505 | 0 | -0.036 | -11.145 | -11.181 | -415 | -252 | -188 | 0 |  | 614 | Нарушение формы кольцевого шва | GWAN |  | 00:58 | 01:24 | 01:34 | 0 | 454 |  | EXT | Нарушение формы кольцевого шва |  | (c)
6414.155 | 0 | -0.018 | -11.575 | -11.593 | -95 | 100 | 59 | 0 |  | 617 | Нарушение формы кольцевого шва | GWAN |  | 01:19 | 01:50 | 01:44 | 0 | 309 |  | EXT | Нарушение формы кольцевого шва |  | (c)
6414.155 | 0 | -0.053 | -11.575 | -11.628 | -1469 | -1415 | -1315 | 761 |  | 617 | Нарушение формы кольцевого шва | GWAN |  | 09:37 | 09:46 | 10:02 | 0 | 309 |  | EXT | Нарушение формы кольцевого шва |  | (c)
6414.155 | 0 | -0.043 | -11.575 | -11.618 | -812 | -750 | -682 | 552 |  | 617 | Нарушение формы кольцевого шва | GWAN |  | 11:23 | 11:33 | 11:44 | 0 | 261 |  | EXT | Нарушение формы кольцевого шва |  | (c)
6425.73 | 0 | -0.029 | -11.295 | -11.324 | 1936 | -2154 | 2177 | 0 |  | 618 | Нарушение формы кольцевого шва | GWAN |  | 02:18 | 03:17 | 02:56 | 0 | 483 |  | EXT | Нарушение формы кольцевого шва |  | (c)
6425.73 | 0 | -0.025 | -11.295 | -11.32 | 33 | 174 | 158 | 33 |  | 618 | Нарушение формы кольцевого шва | GWAN |  | 09:10 | 09:33 | 09:31 | 0 | 251 |  | EXT | Нарушение формы кольцевого шва |  | (c)
6470.97 | 0 | -0.033 | -11.415 | -11.448 | 1947 | -2128 | -2161 | 0 |  | 622 | Нарушение формы кольцевого шва | GWAN |  | 07:56 | 08:58 | 08:53 | 0 | 706 |  | EXT | Нарушение формы кольцевого шва Аномалия находится на упругопластическом изгибе: R=403 D, максимальное растяжение на 6.5 час. |  | (c)
6606.335 | 0 | -0.025 | -11.125 | -11.15 | 1551 | -1865 | -2178 | 0 |  | 634 | Нарушение формы кольцевого шва | GWAN |  | 03:11 | 05:60 | 05:09 | 0 | 1464 |  | EXT | Нарушение формы кольцевого шва |  | (c)
6639.84 | 0 | -0.038 | -11.3 | -11.338 | 17 | 160 | 142 | 17 |  | 638 | Нарушение формы кольцевого шва | GWAN |  | 01:31 | 01:54 | 01:51 | 0 | 251 |  | EXT | Нарушение формы кольцевого шва |  | (c)
6639.84 | 0 | -0.032 | -11.3 | -11.332 | 1653 | -2060 | -2132 | 0 |  | 638 | Нарушение формы кольцевого шва | GWAN |  | 05:55 | 07:56 | 07:44 | 0 | 1353 |  | EXT | Нарушение формы кольцевого шва |  | (c)
6661.99 | 0 | -0.028 | -11.285 | -11.313 | 1209 | 1743 | 1567 | 306 |  | 640 | Нарушение формы кольцевого шва | GWAN |  | 02:13 | 03:40 | 03:11 | 0 | 715 |  | EXT | Нарушение формы кольцевого шва |  | (c)
6661.99 | 0 | -0.051 | -11.285 | -11.336 | -641 | -282 | -168 | 0 |  | 640 | Нарушение формы кольцевого шва | GWAN |  | 09:15 | 10:13 | 10:31 | 0 | 947 |  | EXT | Нарушение формы кольцевого шва |  | (c)
6691.505 | 7.26 | 6.89 | -3.54 | -3.91 | 619 | 802 | 758 | 619 | 1729 | 642 |  | CORR | GENE | 03:25 | 03:54 | 03:47 | 2181 | 278 | 12 | EXT |  | 0.99 | (c)
6705.765 | 10.72 | 10.709 | -1.075 | -1.086 | -589 | -470 | -479 | 370 | 1054 | 643 |  | CORR | CIGR | 04:20 | 04:40 | 04:38 | 32 | 219 | 10 | EXT | Аномалия находится на отводе. | 0.89 | (c)
6705.864 | 10.819 | 10.755 | -0.976 | -1.04 | -1749 | -1293 | -1372 | 995 | 925 | 643 |  | CORR | GENE | 01:13 | 02:27 | 02:14 | 115 | 753 | 21 | EXT | Аномалия находится на отводе. | 0.9 | (c)
6706.406 | 11.361 | 11.329 | -0.434 | -0.466 | -1615 | -1503 | -1275 | 935 | 383 | 643 |  | CORR | GENE | 01:35 | 01:53 | 02:30 | 83 | 680 | 11 | EXT | Аномалия находится на отводе. | 0.89 | (c)
6852.905 | 0 | -0.054 | -11.405 | -11.459 | -118 | -41 | 63 | 0 |  | 657 | Нарушение формы кольцевого шва | GWAN |  | 02:01 | 02:13 | 02:30 | 0 | 363 |  | EXT | Нарушение формы кольцевого шва |  | (c)
6888.749 | 2.034 | 1.571 | -9.221 | -9.684 | -2195 | -2161 | -2160 | 36 | 1571 | 660 |  | CORR | GENE | 08:16 | 08:21 | 08:22 | 630 | 70 | 10 | EXT |  | 0.94 | (c)
6889.015 | 2.3 | 2.14 | -8.955 | -9.115 | 2199 | 2227 | 2221 | 0 | 2140 | 660 |  | CORR | AXGR | 08:05 | 08:10 | 08:08 | 280 | 44 | 11 | EXT |  | 0.92 | (c)
6931.66 | 0 | -0.02 | -10.95 | -10.97 | -769 | -235 | -279 | 0 |  | 664 | Нарушение формы кольцевого шва | GWAN |  | 07:19 | 08:45 | 08:38 | 0 | 980 |  | EXT | Нарушение формы кольцевого шва |  | (c)
6948.989 | 6.379 | 6.364 | -4.886 | -4.901 | 1602 | 1702 | 1709 | 414 | 4821 | 665 |  | CORR | GENE | 06:49 | 07:06 | 07:07 | 80 | 214 | 14 | EXT |  | 0.89 | (c)
6953.875 | 0 | -0.045 | -11.395 | -11.44 | 342 | 771 | 627 | 342 |  | 666 | Нарушение формы кольцевого шва | GWAN |  | 09:56 | 11:05 | 10:42 | 0 | 570 |  | EXT | Нарушение формы кольцевого шва |  | (c)
6987.85 | 0 | -0.006 | -11.29 | -11.296 | 1467 | 1830 | 1889 | 0 |  | 669 | Нарушение формы кольцевого шва | GWAN |  | 06:48 | 07:47 | 07:56 | 0 | 845 |  | EXT | Нарушение формы кольцевого шва |  | (c)
7010.64 | 0 | 0 | -11.425 | -11.425 | 1838 | 2147 | 2160 | 0 | 0 | 671 | Смещение кромок | GWAN |  | 06:28 | 07:18 | 07:20 | 0 | 644 | 30 | EXT | Смещение кромок Вовнутрь Величина смещения - 4.6 мм. |  | (c)
7019.197 | 8.557 | 8.521 | -2.868 | -2.904 | 1550 | 1747 | 1718 | 344 | 2843 | 671 |  | CORR | GENE | 05:42 | 06:13 | 06:09 | 61 | 337 | 10 | EXT |  | 0.89 | (c)
7022.065 | 0 | -0.057 | -11.69 | -11.747 | -1385 | -1192 | -1197 | 1009 |  | 672 | Вышлифовка на шве | GWAN | GENE | 00:02 | 00:33 | 00:32 | 59 | 375 | 21 | EXT | Вышлифовка на шве |  | (c)
7033.755 | 0 | -0.057 | -11.68 | -11.737 | -1801 | -1618 | -1595 | 1390 |  | 673 | Вышлифовка на шве | GWAN | GENE | 11:57 | 00:26 | 12:30 | 60 | 411 | 13 | EXT | Вышлифовка на шве |  | (c)
7079.51 | 0 | -0.037 | -11.445 | -11.482 | 184 | 299 | 460 | 184 |  | 677 | Нарушение формы кольцевого шва | GWAN |  | 03:16 | 03:34 | 04:00 | 0 | 552 |  | EXT | Нарушение формы кольцевого шва |  | (c)
7113.515 | 0 | -0.039 | -11.305 | -11.344 | 2197 | -2093 | -2098 | 0 |  | 680 | Нарушение формы кольцевого шва | GWAN |  | 03:12 | 03:40 | 03:39 | 0 | 333 |  | EXT | Нарушение формы кольцевого шва Аномалия находится на упругопластическом изгибе: R=797 D, максимальное растяжение на 6.1 час. |  | (c)
7127.455 | 2.635 | 2.624 | -8.86 | -8.871 | -18 | 71 | 80 | 0 | 2624 | 681 | Металлургический дефект | MIAN | CIGR | 02:52 | 03:06 | 03:08 | 27 | 196 |  | INT | Металлургический дефект Эквивалент потери металла 10%. Аномалия находится в зоне сварного шва. |  | (c)
7154.956 | 7.246 | 6.972 | -4.129 | -4.403 | 1373 | 1458 | 1431 | 742 | 4105 | 683 |  | GOUG | GENE | 03:13 | 03:27 | 03:23 | 298 | 116 | 10 | EXT | Зона задиров. |  | (c)
7192.89 | 0 | -0.041 | -9.435 | -9.476 | 1678 | 1881 | 1843 | 222 |  | 687 | Нарушение формы кольцевого шва | GWAN |  | 01:32 | 02:05 | 01:59 | 0 | 331 |  | EXT | Нарушение формы кольцевого шва |  | (c)
7192.89 | 0 | -0.024 | -9.435 | -9.459 | -255 | -153 | -46 | 0 |  | 687 | Нарушение формы кольцевого шва | GWAN |  | 08:20 | 08:36 | 08:54 | 0 | 417 |  | EXT | Нарушение формы кольцевого шва |  | (c)
7202.325 | 0 | -0.032 | -9.965 | -9.997 | 1987 | 2164 | 2191 | 0 |  | 688 | Нарушение формы кольцевого шва | GWAN |  | 02:47 | 03:16 | 03:20 | 0 | 407 |  | EXT | Нарушение формы кольцевого шва |  | (c)
7202.325 | 0 | -0.055 | -9.965 | -10.02 | 431 | 510 | 578 | 431 |  | 688 | Нарушение формы кольцевого шва | GWAN |  | 10:36 | 10:49 | 10:60 | 0 | 294 |  | EXT | Нарушение формы кольцевого шва |  | (c)
7212.29 | 0 | -0.026 | -10.69 | -10.716 | -65 | 145 | 109 | 0 |  | 689 | Нарушение формы кольцевого шва | GWAN |  | 02:31 | 03:05 | 02:59 | 0 | 347 |  | EXT | Нарушение формы кольцевого шва |  | (c)
7212.29 | 0 | -0.027 | -10.69 | -10.717 | 2004 | 2116 | -2216 | 0 |  | 689 | Нарушение формы кольцевого шва | GWAN |  | 08:05 | 08:23 | 08:44 | 0 | 483 |  | EXT | Нарушение формы кольцевого шва |  | (c)
7222.98 | 0 | -0.027 | -11.535 | -11.562 | -1909 | -1826 | -1739 | 321 |  | 690 | Нарушение формы кольцевого шва | GWAN |  | 04:26 | 04:39 | 04:54 | 0 | 341 |  | EXT | Нарушение формы кольцевого шва |  | (c)
7222.98 | 0 | -0.032 | -11.535 | -11.567 | -106 | 51 | 24 | 0 |  | 690 | Нарушение формы кольцевого шва | GWAN |  | 09:17 | 09:42 | 09:38 | 0 | 260 |  | EXT | Нарушение формы кольцевого шва |  | (c)
7302.15 | 0 | -0.013 | -11.275 | -11.288 | -1023 | -772 | -724 | 425 |  | 697 | Нарушение формы кольцевого шва | GWAN |  | 06:34 | 07:14 | 07:22 | 0 | 599 |  | EXT | Нарушение формы кольцевого шва |  | (c)
7324.066 | 10.641 | 10.479 | -0.794 | -0.956 | -1954 | -1799 | -1748 | 276 | 597 | 698 |  | DENT | GENE | 04:33 | 04:58 | 05:06 | 359 | 413 | 0.3 | N/A | Глубина вмятины: 4 мм (0,3%). Линейка: 36 см в (1048 см; 04:58 ч:мин) |  | (c)
7326.011 | 1.151 | 0.999 | -10.139 | -10.291 | -1735 | -1361 | -1455 | 496 | 999 | 699 |  | DENT | GENE | 04:29 | 05:30 | 05:15 | 330 | 559 | 0.4 | N/A | Глубина вмятины: 6 мм (0,4%). Линейка: 33 см в (100 см; 05:30 ч:мин) |  | (c)
7380.93 | 0 | -0.045 | -11.32 | -11.365 | -353 | -261 | -235 | 117 |  | 704 | Нарушение формы кольцевого шва | GWAN |  | 01:34 | 01:48 | 01:53 | 0 | 237 |  | EXT | Нарушение формы кольцевого шва |  | (c)
7380.93 | 0 | -0.032 | -11.32 | -11.352 | -2203 | -2109 | -2079 | 28 |  | 704 | Нарушение формы кольцевого шва | GWAN |  | 08:35 | 08:50 | 08:55 | 0 | 248 |  | EXT | Нарушение формы кольцевого шва |  | (c)
7403.685 | 0 | -0.043 | -11.435 | -11.478 | 1504 | 1679 | 2060 | 0 |  | 706 | Нарушение формы кольцевого шва | GWAN |  | 01:34 | 02:02 | 03:04 | 0 | 1113 |  | EXT | Нарушение формы кольцевого шва |  | (c)
7403.685 | 0 | 0 | -11.435 | -11.435 | 2196 | -2164 | -2177 | 0 | 0 | 706 | Смещение кромок | GWAN |  | 03:26 | 03:42 | 03:40 | 0 | 176 | 21 | EXT | Смещение кромок Вовнутрь Величина смещения - 3.3 мм. |  | (c)
7403.685 | 0 | -0.034 | -11.435 | -11.469 | -247 | 597 | 392 | 0 |  | 706 | Нарушение формы кольцевого шва | GWAN |  | 08:51 | 11:07 | 10:34 | 0 | 1277 |  | EXT | Нарушение формы кольцевого шва |  | (c)
7415.12 | 0 | -0.016 | -11.07 | -11.086 | 1841 | 2071 | 2056 | 0 |  | 707 | Нарушение формы кольцевого шва | GWAN |  | 03:43 | 04:20 | 04:18 | 0 | 430 |  | EXT | Нарушение формы кольцевого шва |  | (c)
7415.12 | 0 | -0.031 | -11.07 | -11.101 | -613 | -512 | -488 | 363 |  | 707 | Нарушение формы кольцевого шва | GWAN |  | 09:07 | 09:24 | 09:27 | 0 | 250 |  | EXT | Нарушение формы кольцевого шва |  | (c)
7459.573 | 10.408 | 10.393 | -0.727 | -0.742 | -2214 | -2152 | -2147 | 17 | 712 | 710 |  | CORR | CIGR | 06:04 | 06:14 | 06:15 | 30 | 133 | 11 | EXT |  | 0.89 | (c)
7460.826 | 0.526 | 0.507 | -8.284 | -8.303 | 1483 | 1544 | 1550 | 613 | 507 | 711 |  | CORR | CIGR | 05:32 | 05:42 | 05:43 | 47 | 135 | 12 | EXT |  | 0.89 | (c)
7469.11 | 0 | -0.026 | -11.535 | -11.561 | -1566 | -1021 | -963 | 360 |  | 712 | Нарушение формы кольцевого шва | GWAN |  | 06:59 | 08:27 | 08:37 | 0 | 1206 |  | EXT | Нарушение формы кольцевого шва |  | (c)
7480.645 | 0 | -0.014 | -11.435 | -11.449 | 643 | 1081 | 957 | 643 |  | 713 | Нарушение формы кольцевого шва | GWAN |  | 02:26 | 03:37 | 03:17 | 0 | 629 |  | EXT | Нарушение формы кольцевого шва |  | (c)
7503.545 | 0 | -0.035 | -11.395 | -11.43 | 1639 | -1894 | -1373 | 0 |  | 715 | Нарушение формы кольцевого шва | GWAN |  | 03:00 | 05:30 | 06:54 | 0 | 2898 |  | EXT | Нарушение формы кольцевого шва |  | (c)
7503.545 | 0 | 0 | -11.395 | -11.395 | -1576 | -1511 | -1457 | 655 | 0 | 715 | Смещение кромок | GWAN |  | 06:21 | 06:32 | 06:40 | 0 | 238 | 17 | EXT | Смещение кромок Наружу Величина смещения - 2.9 мм. |  | (c)
7570.635 | 0 | -0.021 | -11.25 | -11.271 | 625 | 1061 | 969 | 625 |  | 722 | Нарушение формы кольцевого шва | GWAN |  | 03:12 | 04:23 | 04:08 | 0 | 688 |  | EXT | Нарушение формы кольцевого шва |  | (c)
7570.635 | 0 | -0.025 | -11.25 | -11.275 | 1935 | -1377 | -1635 | 0 |  | 722 | Нарушение формы кольцевого шва | GWAN |  | 06:44 | 09:49 | 09:07 | 0 | 1781 |  | EXT | Нарушение формы кольцевого шва |  | (c)
7578.942 | 8.307 | 8.094 | -2.943 | -3.156 | 2119 | 2156 | 2178 | 0 | 2653 | 722 |  | CORR | GENE | 07:13 | 07:19 | 07:23 | 503 | 119 | 10 | EXT |  | 0.93 | (c)
7581.885 | 0 | -0.027 | -11.01 | -11.037 | -2061 | -322 | -958 | 144 |  | 723 | Нарушение формы кольцевого шва | GWAN |  | 07:45 | 00:25 | 10:43 | 0 | 2205 |  | EXT | Нарушение формы кольцевого шва |  | (c)
7581.885 | 0 | -0.02 | -11.01 | -11.03 | 493 | 1087 | 1360 | 4 |  | 723 | Нарушение формы кольцевого шва | GWAN |  | 02:37 | 04:13 | 04:57 | 0 | 1734 |  | EXT | Нарушение формы кольцевого шва |  | (c)
7586.84 | 4.955 | 4.922 | -6.055 | -6.088 | -2230 | -2077 | -2069 | 1 | 4922 | 723 |  | CORR | GENE | 07:18 | 07:42 | 07:43 | 87 | 322 | 12 | EXT |  | 0.89 | (c)
7603.51 | 0 | -0.024 | -11.07 | -11.094 | 1042 | 1688 | 1659 | 0 |  | 725 | Нарушение формы кольцевого шва | GWAN |  | 00:12 | 01:56 | 01:51 | 0 | 1233 |  | EXT | Нарушение формы кольцевого шва |  | (c)
7604.873 | 1.363 | 1.277 | -9.707 | -9.793 | 979 | 1019 | 1021 | 979 | 1277 | 725 |  | DENT | GENE | 00:02 | 00:08 | 00:08 | 144 | 83 | 0.4 | N/A | Глубина вмятины: 6 мм (0,4%). Линейка: 14 см в (128 см; 00:08 ч:мин) |  | (c)
7614.58 | 0 | -0.029 | -10.815 | -10.844 | -971 | 930 | 224 | 813 |  | 726 | Нарушение формы кольцевого шва | GWAN |  | 10:16 | 03:22 | 13:28 | 0 | 2388 |  | EXT | Нарушение формы кольцевого шва |  | (c)
7617.234 | 2.654 | 1.63 | -8.161 | -9.185 | 935 | 1016 | 1081 | 935 | 1630 | 726 |  | CORR | GENE | 03:23 | 03:36 | 03:47 | 1236 | 293 | 13 | EXT |  | 0.99 | (c)
7617.557 | 2.977 | 2.964 | -7.838 | -7.851 | 768 | 845 | 841 | 768 | 2964 | 726 |  | CORR | CIGR | 02:56 | 03:09 | 03:08 | 26 | 147 | 11 | EXT |  | 0.89 | (c)
7617.806 | 3.226 | 3.208 | -7.589 | -7.607 | 764 | 798 | 805 | 764 | 3208 | 726 |  | CORR | CIGR | 02:56 | 03:01 | 03:02 | 27 | 82 | 10 | EXT |  | 0.89 | (c)
7625.395 | 0 | -0.025 | -11.235 | -11.26 | -471 | 239 | 41 | 0 |  | 727 | Нарушение формы кольцевого шва | GWAN |  | 09:46 | 11:41 | 11:09 | 0 | 1024 |  | EXT | Нарушение формы кольцевого шва |  | (c)
7703.88 | 0 | -0.028 | -11.31 | -11.338 | -277 | 115 | 798 | 277 |  | 734 | Нарушение формы кольцевого шва | GWAN |  | 11:20 | 00:24 | 14:14 | 0 | 2150 |  | EXT | Нарушение формы кольцевого шва |  | (c)
7703.88 | 0 | -0.039 | -11.31 | -11.349 | -1370 | -1137 | -1159 | 861 |  | 734 | Нарушение формы кольцевого шва | GWAN |  | 08:24 | 09:02 | 08:58 | 0 | 421 |  | EXT | Нарушение формы кольцевого шва |  | (c)
7715.19 | 0 | -0.017 | -11.28 | -11.297 | -2151 | -1818 | -1600 | 79 |  | 735 | Нарушение формы кольцевого шва | GWAN |  | 06:11 | 07:05 | 07:40 | 0 | 1103 |  | EXT | Нарушение формы кольцевого шва |  | (c)
7715.19 | 0 | -0.032 | -11.28 | -11.312 | -557 | -422 | 72 | 0 |  | 735 | Нарушение формы кольцевого шва | GWAN |  | 10:28 | 10:50 | 12:10 | 0 | 1259 |  | EXT | Нарушение формы кольцевого шва |  | (c)
7749.05 | 0 | -0.029 | -11.05 | -11.079 | 834 | 1274 | 1272 | 520 |  | 738 | Нарушение формы кольцевого шва | GWAN |  | 11:57 | 01:08 | 13:07 | 0 | 877 |  | EXT | Нарушение формы кольцевого шва |  | (c)
7749.05 | 0 | -0.027 | -11.05 | -11.077 | 1854 | -1515 | -1909 | 0 |  | 738 | Нарушение формы кольцевого шва | GWAN |  | 02:41 | 05:38 | 04:34 | 0 | 1396 |  | EXT | Нарушение формы кольцевого шва |  | (c)
7749.05 | 0 | -0.027 | -11.05 | -11.077 | -1115 | -130 | -245 | 0 |  | 738 | Нарушение формы кольцевого шва | GWAN |  | 06:42 | 09:21 | 09:03 | 0 | 1741 |  | EXT | Нарушение формы кольцевого шва |  | (c)
7760.1 | 0 | -0.04 | -10.72 | -10.76 | -696 | -305 | -381 | 66 |  | 739 | Нарушение формы кольцевого шва | GWAN |  | 11:05 | 00:08 | 11:56 | 0 | 630 |  | EXT | Нарушение формы кольцевого шва |  | (c)
7760.1 | 0 | -0.02 | -10.72 | -10.74 | -1376 | -1241 | -1216 | 854 |  | 739 | Нарушение формы кольцевого шва | GWAN |  | 09:16 | 09:37 | 09:41 | 0 | 320 |  | EXT | Нарушение формы кольцевого шва |  | (c)
7789.904 | 8.274 | 8.26 | -2.941 | -2.955 | -359 | -94 | -183 | 7 | 2864 | 741 |  | CORR | GENE | 08:06 | 08:49 | 08:35 | 91 | 352 | 12 | EXT | Аномалия находится на упругопластическом изгибе: R=642 D, максимальное растяжение на 6.6 час. | 0.89 | (c)
7792.845 | 0 | -0.029 | -11.13 | -11.159 | -1894 | -1797 | -1772 | 337 |  | 742 | Вышлифовка на шве | GWAN | GENE | 08:42 | 08:58 | 09:02 | 72 | 243 | 13 | EXT | Вышлифовка на шве Аномалия находится на упругопластическом изгибе: R=447 D, максимальное растяжение на 6.1 час. |  | (c)
7792.845 | 0 | -0.039 | -11.13 | -11.169 | -1548 | -1375 | -1249 | 682 |  | 742 | Вышлифовка на шве | GWAN | GENE | 09:38 | 10:06 | 10:26 | 64 | 597 | 19 | EXT | Вышлифовка на шве Аномалия находится на упругопластическом изгибе: R=447 D, максимальное растяжение на 6.1 час. |  | (c)
7803.975 | 0 | -0.025 | -11.34 | -11.365 | -1157 | 134 | -421 | 315 |  | 743 | Нарушение формы кольцевого шва | GWAN |  | 11:30 | 02:59 | 13:29 | 0 | 1472 |  | EXT | Нарушение формы кольцевого шва Аномалия находится на упругопластическом изгибе: R=395 D, максимальное растяжение на 5.7 час. |  | (c)
7803.975 | 0 | -0.012 | -11.34 | -11.352 | 1654 | 2227 | 2039 | 0 |  | 743 | Нарушение формы кольцевого шва | GWAN |  | 07:04 | 08:37 | 08:06 | 0 | 770 |  | EXT | Нарушение формы кольцевого шва Аномалия находится на упругопластическом изгибе: R=395 D, максимальное растяжение на 5.7 час. |  | (c)
7810.183 | 6.208 | 6.199 | -5.132 | -5.141 | 1854 | 1916 | 1915 | 255 | 5109 | 743 |  | CORR | CIGR | 07:36 | 07:46 | 07:46 | 32 | 122 | 15 | EXT | Аномалия находится на упругопластическом изгибе: R=400 D, максимальное растяжение на 5.8 час. | 0.89 | (c)
7815.429 | 0.114 | 0.089 | -9.896 | -9.921 | 272 | 361 | 392 | 272 | 89 | 744 |  | CORR | CIGR | 02:22 | 02:36 | 02:41 | 54 | 240 | 10 | EXT | Аномалия находится на упругопластическом изгибе: R=534 D, максимальное растяжение на 6 час. | 0.89 | (c)
7816.713 | 1.398 | 1.011 | -8.612 | -8.999 | 577 | 677 | 677 | 577 | 1011 | 744 |  | CORR | GENE | 03:11 | 03:27 | 03:27 | 583 | 201 | 12 | EXT | Аномалия находится на упругопластическом изгибе: R=629 D, максимальное растяжение на 6.4 час. | 0.95 | (c)
7831.369 | 6.044 | 6.021 | -5.206 | -5.229 | -1182 | -1063 | -1064 | 947 | 5181 | 745 |  | CORR | CIGR | 08:32 | 08:51 | 08:51 | 48 | 235 | 11 | EXT |  | 0.89 | (c)
7835.304 | 9.979 | 9.964 | -1.271 | -1.286 | -1630 | -1576 | -1582 | 600 | 1264 | 745 |  | CORR | CIGR | 07:19 | 07:28 | 07:27 | 22 | 96 | 10 | EXT |  | 0.89 | (c)
7839.388 | 2.813 | 2.775 | -8.617 | -8.655 | -62 | 1 | 53 | 0 | 2775 | 746 |  | GOUG | GENE | 10:60 | 11:10 | 11:18 | 63 | 229 | 10 | EXT | Задир. |  | (c)
7848.005 | 0 | -0.019 | -11.56 | -11.579 | 696 | 1572 | 1429 | 68 |  | 747 | Нарушение формы кольцевого шва | GWAN |  | 01:44 | 04:05 | 03:42 | 0 | 1467 |  | EXT | Нарушение формы кольцевого шва |  | (c)
7848.005 | 0 | -0.023 | -11.56 | -11.583 | -2014 | -1501 | -1485 | 217 |  | 747 | Нарушение формы кольцевого шва | GWAN |  | 06:26 | 07:49 | 07:52 | 0 | 1058 |  | EXT | Нарушение формы кольцевого шва |  | (c)
7848.943 | 0.938 | 0.871 | -10.622 | -10.689 | -2191 | -2168 | -2178 | 40 | 871 | 747 |  | CORR | AXGR | 05:58 | 06:01 | 05:60 | 244 | 25 | 10 | EXT |  | 0.91 | (c)
7857.158 | 9.153 | 9.095 | -2.407 | -2.465 | 806 | 917 | 906 | 806 | 2398 | 747 |  | CORR | GENE | 02:01 | 02:19 | 02:17 | 67 | 201 | 10 | EXT |  | 0.89 | (c)
7858.44 | 10.435 | 9.868 | -1.125 | -1.692 | -2184 | -2173 | -2170 | 47 | 1012 | 747 |  | CORR | AXGR | 05:59 | 06:01 | 06:01 | 680 | 27 | 11 | EXT |  | 0.95 | (c)
7859.565 | 0 | -0.027 | -11.15 | -11.177 | 1405 | 1693 | 1765 | 105 |  | 748 | Нарушение формы кольцевого шва | GWAN |  | 01:51 | 02:37 | 02:49 | 0 | 720 |  | EXT | Нарушение формы кольцевого шва |  | (c)
7870.715 | 0 | -0.025 | -11.52 | -11.545 | 1095 | 1765 | 1815 | 0 |  | 749 | Нарушение формы кольцевого шва | GWAN |  | 03:04 | 04:52 | 05:00 | 0 | 1442 |  | EXT | Нарушение формы кольцевого шва |  | (c)
7881.542 | 10.827 | 10.803 | -0.693 | -0.717 | 1161 | 1237 | 1240 | 912 | 683 | 749 |  | CORR | CIGR | 03:14 | 03:27 | 03:27 | 34 | 158 | 11 | EXT |  | 0.89 | (c)
7882.235 | 0 | -0.027 | -10.865 | -10.892 | 1109 | 1324 | 1362 | 616 |  | 750 | Нарушение формы кольцевого шва | GWAN |  | 02:06 | 02:41 | 02:47 | 0 | 506 |  | EXT | Нарушение формы кольцевого шва |  | (c)
7882.235 | 0 | -0.023 | -10.865 | -10.888 | 1994 | -2022 | -2005 | 0 |  | 750 | Нарушение формы кольцевого шва | GWAN |  | 04:29 | 05:41 | 05:43 | 0 | 924 |  | EXT | Нарушение формы кольцевого шва |  | (c)
7882.235 | 0 | -0.028 | -10.865 | -10.893 | -1403 | -768 | -524 | 0 |  | 750 | Нарушение формы кольцевого шва | GWAN |  | 07:21 | 09:03 | 09:43 | 0 | 1757 |  | EXT | Нарушение формы кольцевого шва |  | (c)
7912.873 | 8.683 | 8.657 | -2.677 | -2.703 | 940 | 993 | 990 | 940 | 2660 | 752 |  | GOUG | CIGR | 00:26 | 00:34 | 00:34 | 43 | 99 | 10 | EXT | Задир. |  | (c)
7929.726 | 7.786 | 7.759 | -1.349 | -1.376 | -504 | -428 | -385 | 266 | 1335 | 754 |  | CORR | CIGR | 07:47 | 07:59 | 08:06 | 41 | 238 | 13 | EXT |  | 0.89 | (c)
7949.56 | 0 | -0.028 | -10.77 | -10.798 | -1 | 828 | 1252 | 0 |  | 757 | Нарушение формы кольцевого шва | GWAN |  | 01:48 | 04:02 | 05:10 | 0 | 2507 |  | EXT | Нарушение формы кольцевого шва |  | (c)
7960.33 | 0 | -0.036 | -11.33 | -11.366 | -478 | -303 | 24 | 0 |  | 758 | Нарушение формы кольцевого шва | GWAN |  | 01:25 | 01:54 | 02:46 | 0 | 1004 |  | EXT | Нарушение формы кольцевого шва |  | (c)
7960.33 | 0 | -0.03 | -11.33 | -11.36 | -1138 | -1015 | -912 | 686 |  | 758 | Нарушение формы кольцевого шва | GWAN |  | 11:39 | 11:59 | 12:15 | 0 | 451 |  | EXT | Нарушение формы кольцевого шва |  | (c)
7961.468 | 1.138 | 1.094 | -10.192 | -10.236 | -751 | -479 | -512 | 274 | 1094 | 758 |  | CORR | GENE | 00:41 | 01:25 | 01:20 | 101 | 477 | 12 | EXT |  | 0.89 | (c)
8005.24 | 0 | -0.02 | -11.33 | -11.35 | 1258 | -1136 | -1039 | 0 |  | 762 | Нарушение формы кольцевого шва | GWAN |  | 04:52 | 10:25 | 10:41 | 0 | 4330 |  | EXT | Нарушение формы кольцевого шва |  | (c)
8010.244 | 5.004 | 4.987 | -6.326 | -6.343 | 415 | 509 | 497 | 415 | 4987 | 762 |  | CORR | CIGR | 02:36 | 02:51 | 02:49 | 40 | 164 | 10 | EXT |  | 0.89 | (c)
8016.57 | 0 | -0.029 | -11.305 | -11.334 | 1494 | -1990 | -2197 | 0 |  | 763 | Нарушение формы кольцевого шва | GWAN |  | 01:24 | 04:02 | 03:29 | 0 | 1540 |  | EXT | Нарушение формы кольцевого шва |  | (c)
8016.57 | 0 | -0.03 | -11.305 | -11.335 | -498 | 169 | -9 | 0 |  | 763 | Нарушение формы кольцевого шва | GWAN |  | 08:03 | 09:51 | 09:22 | 0 | 979 |  | EXT | Нарушение формы кольцевого шва |  | (c)
8094.56 | 0 | -0.022 | -11.54 | -11.562 | 622 | 798 | 795 | 622 |  | 770 | Нарушение формы кольцевого шва | GWAN |  | 02:28 | 02:56 | 02:56 | 0 | 346 |  | EXT | Нарушение формы кольцевого шва |  | (c)
8174.495 | 0 | -0.056 | -11.41 | -11.466 | -847 | -632 | -637 | 427 |  | 777 | Нарушение формы кольцевого шва | GWAN |  | 11:51 | 00:26 | 12:25 | 0 | 420 |  | EXT | Нарушение формы кольцевого шва |  | (c)
8175.588 | 1.093 | 1.079 | -10.317 | -10.331 | 1796 | -2121 | 2168 | 0 | 1079 | 777 |  | CORR | CIGR | 06:58 | 08:26 | 07:58 | 47 | 743 | 10 | EXT |  | 0.89 | (c)
8176.381 | 1.886 | 1.865 | -9.524 | -9.545 | 1573 | 2165 | 1905 | 0 | 1865 | 777 |  | CORR | CIGR | 06:22 | 07:58 | 07:16 | 30 | 664 | 15 | EXT |  | 0.89 | (c)
8177.882 | 3.387 | 3.374 | -8.023 | -8.036 | 1669 | 1875 | 2084 | 0 | 3374 | 777 |  | CORR | CIGR | 06:38 | 07:11 | 07:45 | 36 | 831 | 11 | EXT |  | 0.89 | (c)
8178.867 | 4.372 | 4.355 | -7.038 | -7.055 | 1727 | 2171 | 2011 | 0 | 4355 | 777 |  | CORR | GENE | 06:47 | 07:59 | 07:33 | 108 | 569 | 10 | EXT |  | 0.89 | (c)
8180.897 | 6.402 | 6.377 | -5.008 | -5.033 | 1830 | 2083 | 2099 | 0 | 4992 | 777 |  | CORR | CIGR | 07:04 | 07:44 | 07:47 | 41 | 538 | 15 | EXT |  | 0.89 | (c)
8208.515 | 0 | -0.037 | -9.895 | -9.932 | 2112 | -2083 | -2191 | 0 |  | 780 | Нарушение формы кольцевого шва | GWAN |  | 02:51 | 03:34 | 03:17 | 0 | 316 |  | EXT | Нарушение формы кольцевого шва |  | (c)
8208.515 | 0 | -0.038 | -9.895 | -9.933 | -87 | 195 | 123 | 0 |  | 780 | Нарушение формы кольцевого шва | GWAN |  | 08:56 | 09:42 | 09:30 | 0 | 420 |  | EXT | Нарушение формы кольцевого шва |  | (c)
8250.475 | 0 | -0.041 | -5.305 | -5.346 | -1152 | -949 | -842 | 532 |  | 785 | Нарушение формы кольцевого шва | GWAN |  | 10:03 | 10:36 | 10:53 | 0 | 620 |  | EXT | Нарушение формы кольцевого шва |  | (c)
8283.845 | 0 | -0.042 | -11.585 | -11.627 | -925 | -653 | -689 | 454 |  | 789 | Нарушение формы кольцевого шва | GWAN |  | 11:46 | 00:30 | 12:24 | 0 | 471 |  | EXT | Нарушение формы кольцевого шва |  | (c)
8283.845 | 0 | -0.029 | -11.585 | -11.614 | 880 | 1078 | 1130 | 851 |  | 789 | Нарушение формы кольцевого шва | GWAN |  | 04:37 | 05:09 | 05:18 | 0 | 499 |  | EXT | Нарушение формы кольцевого шва |  | (c)
8283.845 | 0 | -0.038 | -11.585 | -11.623 | -1919 | -1765 | -1711 | 312 |  | 789 | Нарушение формы кольцевого шва | GWAN |  | 09:06 | 09:30 | 09:39 | 0 | 416 |  | EXT | Нарушение формы кольцевого шва |  | (c)
8295.43 | 0 | -0.023 | -11.355 | -11.378 | -311 | -48 | 8 | 0 |  | 790 | Нарушение формы кольцевого шва | GWAN |  | 02:01 | 02:43 | 02:52 | 0 | 637 |  | EXT | Нарушение формы кольцевого шва |  | (c)
8318.26 | 0 | -0.039 | -11.225 | -11.264 | -216 | -134 | -98 | 0 |  | 792 | Нарушение формы кольцевого шва | GWAN |  | 08:42 | 08:55 | 09:01 | 0 | 236 |  | EXT | Нарушение формы кольцевого шва |  | (c)
8329.485 | 0 | -0.036 | -11.505 | -11.541 | 61 | 392 | 281 | 61 |  | 793 | Нарушение формы кольцевого шва | GWAN |  | 03:09 | 04:02 | 03:44 | 0 | 439 |  | EXT | Нарушение формы кольцевого шва |  | (c)
8351.805 | 0 | -0.03 | -11.32 | -11.35 | -465 | -255 | -278 | 90 |  | 796 | Нарушение формы кольцевого шва | GWAN |  | 01:45 | 02:18 | 02:15 | 0 | 375 |  | EXT | Нарушение формы кольцевого шва |  | (c)
8363.125 | 0 | -0.038 | -11.455 | -11.493 | -191 | 263 | 55 | 0 |  | 797 | Нарушение формы кольцевого шва | GWAN |  | 08:60 | 10:13 | 09:39 | 0 | 491 |  | EXT | Нарушение формы кольцевого шва |  | (c)
8374.58 | 0 | -0.036 | -6.035 | -6.071 | -202 | 26 | 76 | 0 |  | 798 | Нарушение формы кольцевого шва | GWAN |  | 00:45 | 01:22 | 01:30 | 0 | 557 |  | EXT | Нарушение формы кольцевого шва |  | (c)
8418.81 | 0 | -0.027 | -11.395 | -11.422 | -1951 | -1509 | -1568 | 280 |  | 803 | Вышлифовка на шве | GWAN | GENE | 09:18 | 10:29 | 10:20 | 62 | 765 | 20 | EXT | Вышлифовка на шве |  | (c)
8451.51 | 0 | -0.038 | -2.885 | -2.923 | -1660 | -1585 | -1511 | 571 |  | 807 | Нарушение формы кольцевого шва | GWAN |  | 10:00 | 10:13 | 10:24 | 0 | 298 |  | EXT | Нарушение формы кольцевого шва |  | (c)
8462.18 | 0 | -0.035 | -11.535 | -11.57 | 1543 | 1732 | 1849 | 74 |  | 809 | Нарушение формы кольцевого шва | GWAN |  | 01:33 | 02:04 | 02:23 | 0 | 614 |  | EXT | Нарушение формы кольцевого шва |  | (c)
8462.18 | 0 | -0.031 | -11.535 | -11.566 | -117 | 149 | 176 | 0 |  | 809 | Нарушение формы кольцевого шва | GWAN |  | 09:05 | 09:48 | 09:53 | 0 | 587 |  | EXT | Нарушение формы кольцевого шва |  | (c)
8496.41 | 0 | -0.034 | -11.48 | -11.514 | -258 | -59 | -82 | 0 |  | 812 | Нарушение формы кольцевого шва | GWAN |  | 08:24 | 08:56 | 08:53 | 0 | 351 |  | EXT | Нарушение формы кольцевого шва |  | (c)
8540.17 | 0 | -0.029 | -11.38 | -11.409 | -195 | -18 | -59 | 0 |  | 816 | Нарушение формы кольцевого шва | GWAN |  | 08:36 | 09:05 | 08:58 | 0 | 271 |  | EXT | Нарушение формы кольцевого шва |  | (c)
8551.55 | 0 | -0.016 | -11.155 | -11.171 | -1416 | -1215 | -1168 | 815 |  | 817 | Нарушение формы кольцевого шва | GWAN |  | 05:22 | 05:54 | 06:02 | 0 | 494 |  | EXT | Нарушение формы кольцевого шва |  | (c)
8596.54 | 0 | -0.024 | -11.52 | -11.544 | 472 | 694 | 648 | 472 |  | 821 | Нарушение формы кольцевого шва | GWAN |  | 03:45 | 04:21 | 04:13 | 0 | 351 |  | EXT | Нарушение формы кольцевого шва |  | (c)
8596.54 | 0 | -0.052 | -11.52 | -11.572 | -1968 | -1815 | -1839 | 263 |  | 821 | Вышлифовка на шве | GWAN | GENE | 09:11 | 09:36 | 09:32 | 65 | 257 | 17 | EXT | Вышлифовка на шве |  | (c)
8596.54 | 0 | -0.055 | -11.52 | -11.575 | -1415 | -1127 | -1219 | 815 |  | 821 | Нарушение формы кольцевого шва | GWAN |  | 10:40 | 11:27 | 11:12 | 0 | 392 |  | EXT | Нарушение формы кольцевого шва |  | (c)
8601.825 | 5.285 | 5.264 | -6.235 | -6.256 | -1280 | -1242 | -1248 | 950 | 5264 | 821 | Металлургический дефект | MIAN | GENE | 11:02 | 11:08 | 11:07 | 48 | 64 |  | INT | Металлургический дефект Эквивалент потери металла 10%. |  | (c)
8632.114 | 1.084 | 1.075 | -9.736 | -9.745 | -118 | -47 | -34 | 0 | 1075 | 824 |  | CORR | CIGR | 02:10 | 02:22 | 02:24 | 32 | 169 | 10 | EXT |  | 0.89 | (c)
8664.85 | 0 | -0.047 | -10.66 | -10.707 | -1856 | -1714 | -1715 | 375 |  | 827 | Нарушение формы кольцевого шва | GWAN |  | 08:32 | 08:55 | 08:55 | 0 | 282 |  | EXT | Нарушение формы кольцевого шва |  | (c)
8675.51 | 0 | -0.038 | -11.01 | -11.048 | -775 | -701 | -681 | 587 |  | 828 | Нарушение формы кольцевого шва | GWAN |  | 07:32 | 07:44 | 07:47 | 0 | 189 |  | EXT | Нарушение формы кольцевого шва |  | (c)
8697.725 | 0 | -0.038 | -2.565 | -2.603 | 2114 | -2219 | -2174 | 0 |  | 830 | Нарушение формы кольцевого шва | GWAN |  | 07:06 | 07:26 | 07:33 | 0 | 344 |  | EXT | Нарушение формы кольцевого шва |  | (c)
8697.725 | 0 | -0.058 | -2.565 | -2.623 | -1085 | -1037 | -674 | 263 |  | 830 | Нарушение формы кольцевого шва | GWAN |  | 10:29 | 10:37 | 11:36 | 0 | 822 |  | EXT | Нарушение формы кольцевого шва |  | (c)
8742.93 | 0 | -0.021 | -11.425 | -11.446 | -108 | -18 | 294 | 0 |  | 835 | Вышлифовка на шве | GWAN | GENE | 02:20 | 02:34 | 03:25 | 76 | 803 | 13 | EXT | Вышлифовка на шве |  | (c)
8754.355 | 0 | -0.043 | -11.525 | -11.568 | -218 | 218 | 240 | 0 |  | 836 | Нарушение формы кольцевого шва | GWAN |  | 09:31 | 10:41 | 10:44 | 0 | 916 |  | EXT | Нарушение формы кольцевого шва |  | (c)
8796.535 | 8.255 | 8.067 | -2.97 | -3.158 | 11 | 33 | 30 | 11 | 2776 | 839 |  | LWAN | AXGR | 09:44 | 09:47 | 09:47 | 382 | 37 |  | INT | Эквивалент потери металла 10%. |  | (c)
8845.27 | 0 | -0.026 | -11.49 | -11.516 | 2161 | -2122 | -2182 | 0 |  | 844 | Нарушение формы кольцевого шва | GWAN |  | 03:40 | 04:09 | 03:59 | 0 | 236 |  | EXT | Нарушение формы кольцевого шва |  | (c)
8845.27 | 0 | -0.062 | -11.49 | -11.552 | -288 | -114 | 162 | 0 |  | 844 | Нарушение формы кольцевого шва | GWAN |  | 09:05 | 09:33 | 10:18 | 0 | 899 |  | EXT | Нарушение формы кольцевого шва |  | (c)
8856.76 | 0 | -0.043 | -10.65 | -10.693 | -282 | -47 | 101 | 0 |  | 845а | Нарушение формы кольцевого шва | GWAN |  | 01:37 | 02:15 | 02:39 | 0 | 766 |  | EXT | Нарушение формы кольцевого шва |  | (c)
8891.055 | 0 | -0.038 | -11.425 | -11.463 | -1444 | -1161 | -1194 | 786 |  | 848 | Нарушение формы кольцевого шва | GWAN |  | 06:26 | 07:11 | 07:06 | 0 | 501 |  | EXT | Нарушение формы кольцевого шва |  | (c)
8911.543 | 9.063 | 8.971 | -2.427 | -2.519 | 141 | 257 | 232 | 141 | 2326 | 849 |  | DENT | GENE | 02:34 | 02:53 | 02:49 | 193 | 182 | 1 | N/A | Глубина вмятины: 14 мм (1,0%). Линейка: 19 см в (897 см; 02:53 ч:мин) Аномалия находится вблизи продольного шва. Аномалия находится вблизи дефекта потери металла. |  | (c)
8911.545 | 9.065 | 9.037 | -2.425 | -2.453 | 76 | 257 | 180 | 76 | 2022 | 849 |  | GOUG | GENE | 02:23 | 02:53 | 02:40 | 431 | 209 | 10 | EXT | Зона задиров. |  | (c)
8935.925 | 0 | -0.025 | -5.045 | -5.07 | 2028 | -2195 | 2220 | 0 |  | 852 | Нарушение формы кольцевого шва | GWAN |  | 03:24 | 04:02 | 03:55 | 0 | 384 |  | EXT | Нарушение формы кольцевого шва |  | (c)
8957.935 | 0 | -0.057 | -11.515 | -11.572 | -414 | -264 | -254 | 93 |  | 855 | Нарушение формы кольцевого шва | GWAN |  | 09:34 | 09:59 | 10:00 | 0 | 321 |  | EXT | Нарушение формы кольцевого шва Аномалия находится на упругопластическом изгибе: R=725 D, максимальное растяжение на 0.3 час. |  | (c)
8969.45 | 0 | -0.036 | -10.95 | -10.986 | 2129 | -2056 | -2017 | 0 |  | 856 | Нарушение формы кольцевого шва | GWAN |  | 04:36 | 05:20 | 05:26 | 0 | 629 |  | EXT | Нарушение формы кольцевого шва Аномалия находится на упругопластическом изгибе: R=634 D, максимальное растяжение на 11.4 час. |  | (c)
8980.4 | 0 | -0.029 | -11.285 | -11.314 | 693 | 1001 | 962 | 693 |  | 857 | Нарушение формы кольцевого шва | GWAN |  | 11:36 | 00:26 | 12:20 | 0 | 539 |  | EXT | Нарушение формы кольцевого шва Аномалия находится на упругопластическом изгибе: R=439 D, максимальное растяжение на 10.9 час. |  | (c)
9156.01 | 0 | -0.035 | -8.795 | -8.83 | -46 | 299 | 224 | 0 |  | 873 | Вышлифовка на шве | GWAN | CIGR | 00:56 | 01:51 | 01:39 | 47 | 540 | 11 | EXT | Вышлифовка на шве Аномалия находится на отводе. |  | (c)
9160.543 | 4.533 | 4.319 | -4.262 | -4.476 | 1480 | 1641 | 1625 | 1480 | 4069 | 873 |  | DENT | GENE | 05:02 | 05:28 | 05:25 | 407 | 290 | 0.4 | N/A | Глубина вмятины: 6 мм (0,4%). Линейка: 41 см в (432 см; 05:28 ч:мин) |  | (c)
9201.482 | 2.962 | 2.916 | -8.218 | -8.264 | 2228 | -2226 | -2226 | 0 | 2916 | 877 |  | LWAN | AXSL | 03:00 | 03:01 | 03:01 | 115 | 14 |  | EXT | Эквивалент потери металла 10%. |  | (c)
9201.952 | 3.432 | 3.324 | -7.748 | -7.856 | 2224 | -2227 | -2222 | 0 | 3324 | 877 |  | LWAN | AXGR | 02:60 | 03:01 | 03:02 | 147 | 31 |  | EXT | Эквивалент потери металла 10%. |  | (c)
9202.318 | 3.798 | 3.722 | -7.382 | -7.458 | -2201 | -2191 | -2190 | 30 | 3722 | 877 |  | LWAN | AXGR | 03:05 | 03:07 | 03:07 | 172 | 21 |  | EXT | Эквивалент потери металла 19%. |  | (c)
9204.163 | 5.643 | 5.601 | -5.537 | -5.579 | 1954 | -2210 | 2150 | 0 | 5535 | 877 |  | CORR | CIGR | 02:16 | 03:04 | 02:48 | 44 | 393 | 12 | EXT |  | 0.89 | (c)
9210.093 | 0.393 | 0.296 | -10.777 | -10.874 | 1291 | 1416 | 1478 | 1291 | 296 | 878 |  | ARTD | GENE | 05:10 | 05:30 | 05:40 | 342 | 373 |  | EXT | Эквивалент потери металла 10%. |  | (c)
9244.979 | 1.349 | 1.324 | -10.186 | -10.211 | -75 | 12 | 90 | 0 | 1324 | 881 |  | CORR | CIGR | 03:22 | 03:36 | 03:48 | 25 | 330 | 10 | EXT |  | 0.89 | (c)
9244.993 | 1.363 | 1.333 | -10.172 | -10.202 | -593 | -529 | -477 | 362 | 1333 | 881 |  | CORR | CIGR | 01:58 | 02:08 | 02:17 | 30 | 231 | 10 | EXT |  | 0.89 | (c)
9254.891 | 11.261 | 11.229 | -0.274 | -0.306 | 34 | 175 | 186 | 34 | 260 | 881 |  | CORR | CIGR | 03:39 | 04:02 | 04:04 | 46 | 304 | 12 | EXT |  | 0.89 | (c)
9294.508 | 5.783 | 5.741 | -5.477 | -5.519 | 758 | 874 | 950 | 758 | 5467 | 885 |  | CORR | CIGR | 02:18 | 02:37 | 02:49 | 52 | 385 | 10 | EXT |  | 0.89 | (c)
9337.918 | 0.993 | 0.931 | -6.047 | -6.109 | 1186 | 1355 | 1420 | 575 | 931 | 890 |  | CORR | GENE | 02:17 | 02:45 | 02:55 | 102 | 469 | 11 | EXT | Аномалия находится на упругопластическом изгибе: R=428 D, максимальное растяжение на 9.7 час. | 0.89 | (c)
9366.425 | 11.115 | 11.084 | -0.285 | -0.316 | -1210 | -1061 | -1071 | 931 | 261 | 892 |  | CORR | CIGR | 07:35 | 07:59 | 07:57 | 55 | 279 | 13 | EXT |  | 0.89 | (c)
9366.595 | 11.285 | 11.256 | -0.115 | -0.144 | -1340 | -1009 | -1051 | 762 | 67 | 892 |  | CORR | GENE | 07:14 | 08:07 | 08:00 | 77 | 578 | 12 | EXT |  | 0.89 | (c)
9368.002 | 1.292 | 1.274 | -9.763 | -9.781 | -2130 | -2057 | -2072 | 101 | 1274 | 893 |  | CORR | CIGR | 07:04 | 07:16 | 07:13 | 40 | 116 | 13 | EXT |  | 0.89 | (c)
9369.425 | 2.715 | 2.701 | -8.34 | -8.354 | 872 | 1420 | 1310 | 483 | 2701 | 893 |  | CORR | CIGR | 03:08 | 04:37 | 04:19 | 41 | 875 | 10 | EXT |  | 0.89 | (c)
9369.535 | 2.825 | 2.799 | -8.23 | -8.256 | 394 | 504 | 536 | 394 | 2799 | 893 |  | CORR | CIGR | 01:51 | 02:09 | 02:14 | 40 | 285 | 11 | EXT |  | 0.89 | (c)
9369.6 | 2.89 | 2.841 | -8.165 | -8.214 | 2133 | -1948 | -1620 | 0 | 2841 | 893 |  | CORR | GENE | 06:32 | 07:33 | 08:26 | 236 | 1415 | 12 | EXT |  | 0.91 | (c)
9369.685 | 2.975 | 2.932 | -8.08 | -8.123 | 570 | 1064 | 1031 | 570 | 2932 | 893 |  | CORR | GENE | 02:20 | 03:39 | 03:34 | 100 | 921 | 10 | EXT |  | 0.89 | (c)
9370.379 | 3.669 | 3.577 | -7.386 | -7.478 | 847 | 889 | 908 | 847 | 3577 | 893 |  | CORR | GENE | 03:04 | 03:11 | 03:14 | 397 | 122 | 10 | EXT |  | 0.93 | (c)
9370.943 | 4.233 | 4.058 | -6.822 | -6.997 | 715 | 918 | 1305 | 336 | 4058 | 893 |  | CORR | GENE | 02:43 | 03:16 | 04:18 | 218 | 1179 | 12 | EXT |  | 0.91 | (c)
9371.332 | 4.622 | 4.545 | -6.433 | -6.51 | 1294 | 1623 | 1560 | 404 | 4545 | 893 |  | CORR | GENE | 04:16 | 05:10 | 04:59 | 87 | 532 | 10 | EXT |  | 0.89 | (c)
9375.256 | 8.546 | 8.514 | -2.509 | -2.541 | -2113 | -1875 | -1771 | 118 | 2425 | 893 |  | CORR | GENE | 07:07 | 07:45 | 08:02 | 116 | 684 | 12 | EXT |  | 0.89 | (c)
9375.632 | 8.922 | 8.834 | -2.133 | -2.221 | -2209 | -1740 | -1828 | 21 | 2094 | 893 |  | CORR | GENE | 06:51 | 08:07 | 07:53 | 127 | 762 | 15 | EXT |  | 0.9 | (c)
9376.293 | 9.583 | 9.563 | -1.472 | -1.492 | -1627 | -1479 | -1546 | 604 | 1465 | 893 |  | CORR | CIGR | 08:25 | 08:49 | 08:38 | 27 | 162 | 11 | EXT |  | 0.89 | (c)
9376.553 | 9.843 | 9.689 | -1.212 | -1.366 | 699 | 1332 | 1138 | 652 | 1122 | 893 |  | CORR | GENE | 02:40 | 04:23 | 03:51 | 244 | 879 | 11 | EXT |  | 0.91 | (c)
9378.283 | 0.518 | 0.501 | -10.662 | -10.679 | 1714 | 1900 | 1902 | 141 | 501 | 894 |  | CORR | GENE | 03:20 | 03:50 | 03:50 | 81 | 375 | 10 | EXT |  | 0.89 | (c)
9379.145 | 1.38 | 1.342 | -9.8 | -9.838 | -14 | 163 | 98 | 0 | 1342 | 894 |  | CORR | CIGR | 10:41 | 11:09 | 10:59 | 46 | 225 | 10 | EXT |  | 0.89 | (c)
9381.342 | 3.577 | 3.528 | -7.603 | -7.652 | -848 | -562 | -643 | 437 | 3528 | 894 |  | CORR | GENE | 08:26 | 09:12 | 08:59 | 80 | 411 | 10 | EXT |  | 0.89 | (c)
9385.145 | 7.38 | 7.34 | -3.8 | -3.84 | -1928 | -971 | -1308 | 303 | 3742 | 894 |  | CORR | GENE | 05:32 | 08:06 | 07:12 | 98 | 1239 | 18 | EXT |  | 0.9 | (c)
9385.648 | 7.883 | 7.851 | -3.297 | -3.329 | 1521 | 1758 | 1675 | 403 | 3274 | 894 |  | CORR | CIGR | 02:48 | 03:27 | 03:13 | 55 | 307 | 10 | EXT |  | 0.89 | (c)
9391.76 | 2.815 | 2.673 | -8.01 | -8.152 | -2003 | -1656 | -1698 | 228 | 2673 | 895 |  | CORR | GENE | 03:52 | 04:48 | 04:41 | 177 | 609 | 10 | EXT |  | 0.9 | (c)
9394.849 | 5.904 | 5.805 | -4.921 | -5.02 | 1802 | 1957 | 1968 | 97 | 4878 | 895 |  | CORR | GENE | 02:06 | 02:31 | 02:33 | 142 | 332 | 10 | EXT |  | 0.9 | (c)
9395.471 | 6.526 | 6.476 | -4.299 | -4.349 | 1669 | -2086 | -2204 | 0 | 4239 | 895 |  | CORR | GENE | 01:45 | 03:39 | 03:19 | 110 | 1174 | 13 | EXT |  | 0.89 | (c)
9395.527 | 6.582 | 6.449 | -4.243 | -4.376 | -1129 | -559 | -441 | 0 | 4192 | 895 |  | CORR | GENE | 06:13 | 07:45 | 08:04 | 184 | 1376 | 12 | EXT |  | 0.9 | (c)
9398.575 | 9.63 | 9.582 | -1.195 | -1.243 | 1783 | -2227 | 2207 | 0 | 1149 | 895 |  | CORR | GENE | 02:03 | 03:16 | 03:11 | 94 | 849 | 10 | EXT |  | 0.89 | (c)
9404.098 | 4.328 | 4.307 | -6.007 | -6.028 | -1727 | -1575 | -1568 | 503 | 4307 | 896 |  | CORR | CIGR | 05:06 | 05:30 | 05:31 | 52 | 318 | 12 | EXT |  | 0.89 | (c)
9404.925 | 5.155 | 5.121 | -5.18 | -5.214 | -1643 | -1433 | -1502 | 588 | 5121 | 896 |  | CORR | CIGR | 05:19 | 05:53 | 05:42 | 43 | 282 | 10 | EXT |  | 0.89 | (c)
9407.434 | 7.664 | 7.619 | -2.671 | -2.716 | 896 | 1014 | 966 | 896 | 2659 | 896 |  | CORR | GENE | 00:09 | 00:28 | 00:20 | 57 | 140 | 10 | EXT |  | 0.89 | (c)
9431.288 | 9.828 | 9.783 | -1.527 | -1.572 | -861 | -404 | -578 | 296 | 1517 | 898 |  | CORR | CIGR | 07:56 | 09:10 | 08:42 | 55 | 565 | 11 | EXT |  | 0.89 | (c)
9431.68 | 10.22 | 10.183 | -1.135 | -1.172 | -679 | -401 | -380 | 81 | 1122 | 898 |  | CORR | CIGR | 08:25 | 09:10 | 09:14 | 50 | 598 | 12 | EXT |  | 0.89 | (c)
9431.764 | 10.304 | 10.25 | -1.051 | -1.105 | 1376 | 1553 | 1588 | 431 | 1030 | 898 |  | CORR | GENE | 01:57 | 02:26 | 02:31 | 75 | 423 | 10 | EXT |  | 0.89 | (c)
9490.408 | 2.013 | 1.74 | -8.852 | -9.125 | 344 | 555 | 522 | 344 | 1740 | 904 |  | CORR | GENE | 02:26 | 03:00 | 02:55 | 494 | 357 | 11 | EXT | Аномалия находится на упругопластическом изгибе: R=504 D, максимальное растяжение на 5.9 час. | 0.94 | (c)
9490.784 | 2.389 | 2.255 | -8.476 | -8.61 | 387 | 467 | 468 | 387 | 2255 | 904 |  | CORR | GENE | 02:33 | 02:46 | 02:46 | 280 | 163 | 11 | EXT | Аномалия находится на упругопластическом изгибе: R=515 D, максимальное растяжение на 5.9 час. | 0.92 | (c)
9518.113 | 7.758 | 7.682 | -3.012 | -3.088 | -421 | -280 | -254 | 87 | 2977 | 906 |  | CORR | GENE | 09:37 | 09:60 | 10:04 | 111 | 333 | 11 | EXT |  | 0.89 | (c)
9579.509 | 1.639 | 1.593 | -9.026 | -9.072 | 1235 | 1440 | 1418 | 1235 | 1593 | 912 |  | CORR | GENE | 02:43 | 03:16 | 03:13 | 159 | 366 | 15 | EXT |  | 0.91 | (c)
9595.102 | 6.567 | 6.546 | -4.483 | -4.504 | 971 | 1055 | 1032 | 971 | 4476 | 913 |  | CORR | CIGR | 02:54 | 03:07 | 03:04 | 28 | 121 | 13 | EXT |  | 0.86 | (c)
9595.541 | 7.006 | 6.987 | -4.044 | -4.063 | 720 | 797 | 777 | 720 | 4042 | 913 |  | CORR | CIGR | 02:13 | 02:26 | 02:22 | 21 | 113 | 10 | EXT |  | 0.86 | (c)
9610.946 | 11.361 | 11.325 | -0.084 | -0.12 | 931 | 1545 | 1466 | 931 | 40 | 914 |  | CORR | GENE | 06:52 | 08:31 | 08:18 | 80 | 1070 | 13 | EXT |  | 0.87 | (c)
9611.03 | 0 | -0.033 | -10.06 | -10.093 | 1227 | 1363 | 1593 | 1227 |  | 915 | Нарушение формы кольцевого шва | GWAN |  | 02:21 | 02:43 | 03:20 | 0 | 732 |  | EXT | Нарушение формы кольцевого шва |  | (c)
9613 | 1.97 | 1.851 | -8.09 | -8.209 | 1216 | 1276 | 1274 | 1216 | 1851 | 915 |  | DENT | GENE | 02:19 | 02:29 | 02:29 | 202 | 116 | 0.5 | N/A | Глубина вмятины: 7 мм (0,5%). Линейка: 20 см в (185 см; 02:29 ч:мин) |  | (c)
9635.468 | 2.663 | 2.642 | -8.392 | -8.413 | -803 | -638 | -700 | 597 | 2642 | 917 |  | CORR | CIGR | 02:44 | 03:11 | 03:01 | 46 | 206 | 10 | EXT |  | 0.89 | (c)
9635.53 | 2.725 | 2.703 | -8.33 | -8.352 | -551 | -413 | -416 | 282 | 2703 | 917 |  | CORR | CIGR | 03:25 | 03:47 | 03:47 | 41 | 269 | 10 | EXT |  | 0.89 | (c)
9635.661 | 2.856 | 2.842 | -8.199 | -8.213 | -472 | -371 | -377 | 282 | 2842 | 917 |  | CORR | CIGR | 03:38 | 03:54 | 03:53 | 38 | 190 | 12 | EXT |  | 0.89 | (c)
9635.918 | 3.113 | 3.085 | -7.942 | -7.97 | 1465 | 1571 | 1587 | 1465 | 3085 | 917 |  | CORR | GENE | 08:50 | 09:07 | 09:10 | 102 | 245 | 14 | EXT |  | 0.89 | (c)
9637.311 | 4.506 | 4.494 | -6.549 | -6.561 | 870 | 970 | 951 | 870 | 4494 | 917 |  | CORR | CIGR | 07:14 | 07:30 | 07:27 | 28 | 163 | 10 | EXT |  | 0.89 | (c)
9637.316 | 4.511 | 4.495 | -6.544 | -6.56 | 548 | 645 | 626 | 548 | 4495 | 917 |  | CORR | CIGR | 06:22 | 06:38 | 06:35 | 43 | 157 | 11 | EXT |  | 0.89 | (c)
9637.392 | 4.587 | 4.554 | -6.468 | -6.501 | -279 | -104 | -50 | 0 | 4554 | 917 |  | CORR | GENE | 04:09 | 04:37 | 04:46 | 135 | 458 | 13 | EXT |  | 0.9 | (c)
9644.812 | 0.952 | 0.919 | -10.108 | -10.141 | -271 | -123 | -178 | 85 | 919 | 918 |  | GOUG | CIGR | 04:47 | 05:11 | 05:02 | 48 | 186 | 10 | EXT | Задир. |  | (c)
9646.349 | 2.489 | 2.465 | -8.571 | -8.595 | -773 | -679 | -542 | 310 | 2465 | 918 |  | CORR | CIGR | 03:26 | 03:41 | 04:03 | 30 | 463 | 11 | EXT |  | 0.86 | (c)
9657.75 | 2.83 | 2.722 | -8.28 | -8.388 | 1523 | 1540 | 1596 | 1523 | 2722 | 919 |  | GOUG | GENE | 06:19 | 06:22 | 06:31 | 127 | 147 | 10 | EXT | Зона задиров. |  | (c)
9693.955 | 5.18 | 5.153 | -6.22 | -6.247 | -396 | -228 | -239 | 81 | 5153 | 922 |  | CORR | CIGR | 02:24 | 02:52 | 02:50 | 37 | 315 | 10 | EXT |  | 0.86 | (c)
9743.673 | 10.998 | 10.968 | -0.587 | -0.617 | 297 | 354 | 435 | 297 | 537 | 926 |  | CORR | GENE | 08:41 | 08:50 | 09:03 | 80 | 277 | 10 | EXT |  | 0.87 | (c)
9801.494 | 3.409 | 3.371 | -7.756 | -7.794 | -784 | -563 | -644 | 504 | 3371 | 932 |  | CORR | CIGR | 08:36 | 09:12 | 08:59 | 38 | 280 | 10 | EXT |  | 1.06 | (b)
9809.25 | 0 | -0.044 | -10.28 | -10.324 | 2043 | -2136 | -2143 | 0 |  | 933 | Нарушение формы кольцевого шва | GWAN |  | 06:03 | 06:49 | 06:47 | 0 | 551 |  | EXT | Нарушение формы кольцевого шва |  | (c)
9849.819 | 7.549 | 7.422 | -2.911 | -3.038 | -1594 | -1293 | -1251 | 637 | 2892 | 936 |  | CORR | GENE | 07:51 | 08:39 | 08:46 | 146 | 685 | 11 | EXT |  | 0.9 | (c)
9850.047 | 7.777 | 7.728 | -2.683 | -2.732 | -1588 | -1358 | -1407 | 643 | 2676 | 936 |  | CORR | CIGR | 07:52 | 08:29 | 08:21 | 56 | 362 | 10 | EXT |  | 0.89 | (c)
9850.323 | 8.053 | 7.907 | -2.407 | -2.553 | -1661 | -1493 | -1269 | 570 | 2319 | 936 |  | CORR | GENE | 07:40 | 08:07 | 08:43 | 234 | 783 | 10 | EXT |  | 0.91 | (c)
9881.466 | 6.531 | 6.414 | -4.644 | -4.761 | 2164 | -2025 | -1986 | 0 | 4623 | 939 |  | CORR | GENE | 07:33 | 08:17 | 08:23 | 138 | 621 | 10 | EXT |  | 0.89 | (c)
9881.755 | 6.82 | 6.695 | -4.355 | -4.48 | -2204 | -1940 | -1953 | 27 | 4340 | 939 |  | CORR | GENE | 07:48 | 08:30 | 08:28 | 140 | 502 | 10 | EXT |  | 0.89 | (c)
9941.99 | 0 | -0.021 | -11.715 | -11.736 | 1025 | 1211 | 1250 | 1025 |  | 945 | Нарушение формы кольцевого шва | GWAN |  | 08:18 | 08:48 | 08:54 | 0 | 451 |  | EXT | Нарушение формы кольцевого шва |  | (c)
9941.99 | 0 | -0.033 | -11.715 | -11.748 | 2023 | 2229 | -2102 | 1767 |  | 945 | Нарушение формы кольцевого шва | GWAN |  | 10:59 | 11:33 | 11:53 | 0 | 671 |  | EXT | Нарушение формы кольцевого шва |  | (c)
9957.196 | 3.491 | 3.455 | -8.289 | -8.325 | -595 | -239 | -187 | 0 | 3455 | 946 |  | CORR | GENE | 00:38 | 01:36 | 01:44 | 91 | 815 | 10 | EXT |  | 0.89 | (c)
9959.348 | 5.643 | 5.618 | -6.137 | -6.162 | 68 | 166 | 178 | 68 | 5618 | 946 |  | CORR | CIGR | 02:25 | 02:41 | 02:43 | 39 | 220 | 10 | EXT |  | 0.89 | (c)
9969.24 | 3.755 | 3.617 | -7.815 | -7.953 | -354 | -315 | -313 | 273 | 3617 | 947 |  | CORR | GENE | 02:33 | 02:39 | 02:39 | 387 | 81 | 10 | EXT |  | 0.93 | (c)
9976.664 | 11.179 | 11.153 | -0.391 | -0.417 | 1276 | 1334 | 1384 | 1276 | 391 | 947 |  | CORR | CIGR | 06:56 | 07:05 | 07:13 | 26 | 216 | 10 | EXT |  | 0.89 | (c)
10003.545 | 3.995 | 3.952 | -7.405 | -7.448 | -223 | -13 | 27 | 0 | 3952 | 950 |  | CORR | GENE | 01:45 | 02:18 | 02:25 | 99 | 500 | 14 | EXT |  | 0.89 | (c)
10003.948 | 4.398 | 4.229 | -7.002 | -7.171 | -466 | 25 | 2 | 0 | 4229 | 950 |  | CORR | GENE | 01:05 | 02:25 | 02:21 | 194 | 936 | 10 | EXT |  | 0.9 | (c)
10004.726 | 5.176 | 5.158 | -6.224 | -6.242 | -51 | 68 | 76 | 0 | 5158 | 950 |  | CORR | CIGR | 02:12 | 02:32 | 02:33 | 45 | 254 | 10 | EXT |  | 0.89 | (c)
10007.249 | 7.699 | 7.672 | -3.701 | -3.728 | -16 | 187 | 251 | 0 | 3660 | 950 |  | CORR | GENE | 02:18 | 02:51 | 03:01 | 68 | 534 | 13 | EXT |  | 0.89 | (c)
10030.143 | 7.833 | 7.816 | -3.682 | -3.699 | 442 | 495 | 499 | 442 | 3679 | 952 |  | CORR | CIGR | 08:19 | 08:27 | 08:28 | 20 | 114 | 10 | EXT |  | 0.89 | (c)
10038.763 | 4.938 | 4.896 | -5.892 | -5.934 | 974 | 1180 | 1145 | 974 | 4896 | 953 |  | CORR | CIGR | 02:16 | 02:49 | 02:43 | 49 | 342 | 10 | EXT |  | 0.89 | (c)
10039.226 | 5.401 | 5.367 | -5.429 | -5.463 | 1042 | 1082 | 1117 | 1042 | 5367 | 953 |  | CORR | CIGR | 02:27 | 02:33 | 02:39 | 35 | 151 | 10 | EXT |  | 0.89 | (c)
10039.362 | 5.537 | 5.486 | -5.293 | -5.344 | 897 | 1218 | 1143 | 897 | 5291 | 953 |  | CORR | CIGR | 02:03 | 02:55 | 02:43 | 53 | 493 | 10 | EXT |  | 0.89 | (c)
10039.535 | 5.71 | 5.641 | -5.12 | -5.189 | 964 | 1290 | 1330 | 964 | 4984 | 953 |  | CORR | GENE | 02:14 | 03:07 | 03:13 | 205 | 732 | 15 | EXT |  | 0.91 | (c)
10040.326 | 6.501 | 6.467 | -4.329 | -4.363 | 792 | 925 | 1007 | 792 | 4269 | 953 |  | CORR | GENE | 01:46 | 02:08 | 02:21 | 94 | 430 | 10 | EXT |  | 0.89 | (c)
10041.272 | 7.447 | 7.421 | -3.383 | -3.409 | 1095 | 1275 | 1290 | 1095 | 3348 | 953 |  | CORR | GENE | 02:35 | 03:04 | 03:07 | 61 | 390 | 11 | EXT |  | 0.89 | (c)
10041.497 | 7.672 | 7.648 | -3.158 | -3.182 | 1043 | 1193 | 1210 | 1043 | 3132 | 953 |  | CORR | CIGR | 02:27 | 02:51 | 02:54 | 50 | 334 | 10 | EXT |  | 0.89 | (c)
10047.382 | 2.727 | 2.666 | -7.748 | -7.809 | 851 | 926 | 912 | 851 | 2666 | 954 |  | DENT | GENE | 04:14 | 04:26 | 04:24 | 124 | 121 | 0.8 | N/A | Глубина вмятины: 11 мм (0,8%). Линейка: 12 см в (267 см; 04:26 ч:мин) Аномалия находится вблизи дефекта потери металла. |  | (c)
10047.393 | 2.738 | 2.728 | -7.737 | -7.747 | 875 | 895 | 910 | 875 | 2728 | 954 |  | GOUG | CIGR | 04:18 | 04:21 | 04:24 | 20 | 69 | 10 | EXT | Задир. |  | (c)
10056.525 | 1.395 | 0.24 | -10.235 | -11.39 | -1599 | -1274 | -1413 | 1227 | 240 | 955 |  | GOUG | GENE | 07:58 | 08:50 | 08:28 | 1197 | 372 | 10 | EXT | Зона задиров. |  | (c)
10056.527 | 1.397 | 1.296 | -10.233 | -10.334 | -1310 | -1274 | -1271 | 1232 | 1296 | 955 |  | DENT | GENE | 08:44 | 08:50 | 08:51 | 170 | 78 | 0.3 | N/A | Глубина вмятины: 4 мм (0,3%). Линейка: 17 см в (130 см; 08:50 ч:мин) Аномалия находится вблизи дефекта потери металла. |  | (c)
10058.475 | 3.345 | 3.228 | -8.285 | -8.402 | -2169 | -2109 | -2110 | 2051 | 3228 | 955 |  | DENT | GENE | 06:26 | 06:35 | 06:35 | 218 | 118 | 0.6 | N/A | Глубина вмятины: 8 мм (0,6%). Линейка: 22 см в (323 см; 06:35 ч:мин) |  | (c)
10059.174 | 4.044 | 3.959 | -7.586 | -7.671 | -117 | -62 | -76 | 35 | 3959 | 955 |  | DENT | GENE | 11:57 | 00:06 | 12:03 | 163 | 82 | 0.2 | N/A | Глубина вмятины: 3 мм (0,2%). Линейка: 16 см в (396 см; 00:06 ч:мин) Аномалия находится вблизи продольного шва. |  | (c)
10102.918 | 2.468 | 2.446 | -7.737 | -7.759 | 739 | 806 | 821 | 739 | 2446 | 959 |  | CORR | CIGR | 09:00 | 09:11 | 09:14 | 32 | 164 | 10 | EXT |  | 0.89 | (c)
10105.655 | 5.205 | 5.114 | -5 | -5.091 | -1716 | -1630 | -1569 | 1422 | 5000 | 959 |  | CORR | GENE | 02:24 | 02:38 | 02:48 | 91 | 294 | 10 | EXT |  | 0.89 | (c)
10105.782 | 5.332 | 5.147 | -4.873 | -5.058 | 1031 | 1071 | 1068 | 1031 | 4716 | 959 |  | CORR | GENE | 09:48 | 09:54 | 09:53 | 342 | 74 | 10 | EXT |  | 0.92 | (c)
10106.077 | 5.627 | 5.604 | -4.578 | -4.601 | -1224 | -1141 | -1138 | 1053 | 4563 | 959 |  | CORR | CIGR | 03:44 | 03:57 | 03:57 | 38 | 171 | 10 | EXT |  | 0.89 | (c)
10108.357 | 7.907 | 7.884 | -2.298 | -2.321 | -1804 | -1633 | -1697 | 1590 | 2286 | 959 |  | CORR | CIGR | 02:10 | 02:37 | 02:27 | 35 | 214 | 10 | EXT |  | 0.89 | (c)
10148.599 | 3.934 | 3.907 | -7.526 | -7.553 | -1953 | -1784 | -1815 | 277 | 3907 | 963 |  | CORR | CIGR | 06:53 | 07:20 | 07:15 | 43 | 278 | 16 | EXT | Аномалия находится на отводе. | 0.89 | (c)
10148.601 | 3.936 | 3.915 | -7.524 | -7.545 | 1825 | 1905 | 1902 | 252 | 3915 | 963 |  | CORR | CIGR | 05:02 | 05:15 | 05:15 | 49 | 154 | 13 | EXT | Аномалия находится на отводе. | 0.89 | (c)
10148.787 | 4.122 | 3.591 | -7.338 | -7.869 | 2032 | 2057 | 2095 | 74 | 3591 | 963 |  | CORR | GENE | 05:36 | 05:40 | 05:46 | 712 | 124 | 14 | EXT | Аномалия находится на отводе. | 0.97 | (c)
10152.199 | 7.534 | 7.422 | -3.926 | -4.038 | -2230 | -2220 | -2220 | 1 | 3812 | 963 |  | LWAN | AXGR | 06:08 | 06:10 | 06:10 | 226 | 20 |  | EXT | Эквивалент потери металла 13%. Аномалия находится на отводе. |  | (c)
10162.914 | 6.789 | 6.758 | -4.216 | -4.247 | 1923 | 2071 | 2094 | 0 | 4172 | 964 |  | CORR | GENE | 05:09 | 05:32 | 05:36 | 75 | 342 | 13 | EXT | Аномалия находится на отводе. | 0.89 | (c)
10164.266 | 8.141 | 8.109 | -2.864 | -2.896 | -1961 | -1812 | -1799 | 270 | 2834 | 964 |  | CORR | GENE | 06:42 | 07:06 | 07:08 | 62 | 324 | 10 | EXT | Аномалия находится на отводе. | 0.89 | (c)
10167.13 | 0 | -0.04 | -11.405 | -11.445 | -746 | -612 | -533 | 320 |  | 965 | Нарушение формы кольцевого шва | GWAN |  | 10:01 | 10:22 | 10:35 | 0 | 427 |  | EXT | Нарушение формы кольцевого шва Аномалия находится на отводе. |  | (c)
10220.129 | 7.624 | 7.504 | -3.856 | -3.976 | 1754 | 1875 | 1869 | 246 | 3774 | 969 |  | DENT | GENE | 01:51 | 02:11 | 02:10 | 202 | 230 | 0.5 | N/A | Глубина вмятины: 7 мм (0,5%). Линейка: 20 см в (750 см; 02:11 ч:мин) Аномалия находится вблизи дефекта потери металла. |  | (c)
10220.129 | 7.624 | 7.552 | -3.856 | -3.928 | 1759 | 1875 | 1923 | 144 | 3758 | 969 |  | GOUG | GENE | 01:52 | 02:11 | 02:19 | 170 | 328 | 10 | EXT | Задир. |  | (c)
10230.544 | 6.559 | 6.436 | -4.906 | -5.029 | 674 | 824 | 810 | 674 | 4826 | 970 |  | DENT | GENE | 02:00 | 02:25 | 02:22 | 203 | 272 | 0.8 | N/A | Глубина вмятины: 11 мм (0,8%). Линейка: 20 см в (644 см; 02:25 ч:мин) Аномалия находится вблизи дефекта потери металла. |  | (c)
10230.545 | 6.56 | 6.478 | -4.905 | -4.987 | 650 | 824 | 802 | 650 | 4856 | 970 |  | GOUG | GENE | 01:57 | 02:25 | 02:21 | 131 | 304 | 10 | EXT | Задир. |  | (c)
10258.09 | 0 | -0.045 | -11.385 | -11.43 | -580 | -363 | -325 | 69 |  | 973 | Нарушение формы кольцевого шва | GWAN |  | 08:59 | 09:34 | 09:41 | 0 | 511 |  | EXT | Нарушение формы кольцевого шва |  | (c)
10323.801 | 6.081 | 5.949 | -4.509 | -4.641 | 1808 | 1834 | 1827 | 385 | 4466 | 979 |  | CORR | AXGR | 05:35 | 05:39 | 05:38 | 175 | 38 | 14 | EXT |  | 0.91 | (c)
10328.31 | 0 | -0.032 | -11.385 | -11.417 | 1859 | 2206 | -2064 | 0 |  | 980 | Нарушение формы кольцевого шва | GWAN |  | 02:37 | 03:33 | 04:04 | 0 | 1077 |  | EXT | Нарушение формы кольцевого шва |  | (c)
10353.405 | 3.47 | 3.452 | -7.945 | -7.963 | -458 | -381 | -390 | 323 | 3452 | 982 |  | CORR | CIGR | 08:09 | 08:21 | 08:20 | 38 | 135 | 10 | EXT |  | 0.89 | (c)
10372.665 | 0 | -0.047 | -11.385 | -11.432 | -931 | -700 | -734 | 537 |  | 984 | Нарушение формы кольцевого шва | GWAN |  | 08:27 | 09:04 | 08:58 | 0 | 394 |  | EXT | Нарушение формы кольцевого шва |  | (c)
10372.665 | 0 | -0.042 | -11.385 | -11.427 | -243 | -6 | -66 | 0 |  | 984 | Нарушение формы кольцевого шва | GWAN |  | 10:18 | 10:56 | 10:46 | 0 | 355 |  | EXT | Нарушение формы кольцевого шва |  | (c)
10407 | 0 | 0 | -11.515 | -11.515 | 1990 | 2129 | 2147 | 0 | 0 | 987 | Смещение кромок | GWAN |  | 03:08 | 03:30 | 03:33 | 0 | 313 | 20 | EXT | Смещение кромок Наружу Величина смещения - 3.1 мм. Аномалия находится на упругопластическом изгибе: R=373 D, максимальное растяжение на 6 час. |  | (c)
10464.15 | 0 | -0.032 | -11.285 | -11.317 | 1962 | -2164 | 2172 | 0 |  | 992 | Нарушение формы кольцевого шва | GWAN |  | 02:49 | 03:43 | 03:22 | 0 | 419 |  | EXT | Нарушение формы кольцевого шва Аномалия находится на упругопластическом изгибе: R=496 D, максимальное растяжение на 5.4 час. |  | (c)
10633.59 | 0 | -0.047 | -11.08 | -11.127 | -394 | -128 | -148 | 0 |  | 1007 | Нарушение формы кольцевого шва | GWAN |  | 01:43 | 02:26 | 02:23 | 0 | 492 |  | EXT | Нарушение формы кольцевого шва |  | (c)
10654.555 | 0 | -0.042 | -5.23 | -5.272 | 1974 | -2225 | -1197 | 0 |  | 1009 | Нарушение формы кольцевого шва | GWAN |  | 03:11 | 03:53 | 06:39 | 0 | 2580 |  | EXT | Нарушение формы кольцевого шва |  | (c)
10687.245 | 0 | -0.066 | -11.465 | -11.531 | -766 | -83 | -236 | 0 |  | 1013 | Нарушение формы кольцевого шва | GWAN |  | 00:14 | 02:05 | 01:40 | 0 | 1060 |  | EXT | Нарушение формы кольцевого шва |  | (c)
10687.245 | 0 | -0.041 | -11.465 | -11.506 | 453 | 1291 | 888 | 453 |  | 1013 | Нарушение формы кольцевого шва | GWAN |  | 03:31 | 05:46 | 04:41 | 0 | 870 |  | EXT | Нарушение формы кольцевого шва |  | (c)
10698.71 | 0 | -0.046 | -11.315 | -11.361 | 1922 | 2164 | -2107 | 0 |  | 1014 | Нарушение формы кольцевого шва | GWAN |  | 02:35 | 03:14 | 03:44 | 0 | 865 |  | EXT | Нарушение формы кольцевого шва Аномалия находится на упругопластическом изгибе: R=407 D, максимальное растяжение на 6 час. |  | (c)
10755.67 | 0 | -0.048 | -11.38 | -11.428 | 2038 | 2198 | -2182 | 0 |  | 1019 | Нарушение формы кольцевого шва | GWAN |  | 02:49 | 03:15 | 03:28 | 0 | 482 |  | EXT | Нарушение формы кольцевого шва |  | (c)
10778.575 | 0 | -0.055 | -10.995 | -11.05 | -1159 | -903 | -670 | 181 |  | 1021 | Нарушение формы кольцевого шва | GWAN |  | 06:28 | 07:10 | 07:47 | 0 | 978 |  | EXT | Нарушение формы кольцевого шва |  | (c)
10789.57 | 0 | -0.081 | -11.39 | -11.471 | -110 | 282 | 210 | 0 |  | 1022 | Нарушение формы кольцевого шва | GWAN |  | 10:07 | 11:10 | 10:58 | 0 | 640 |  | EXT | Нарушение формы кольцевого шва Аномалия находится на упругопластическом изгибе: R=504 D, максимальное растяжение на 6.8 час. |  | (c)
10800.96 | 0 | -0.091 | -10.92 | -11.011 | -1001 | -774 | -723 | 445 |  | 1023 | Нарушение формы кольцевого шва | GWAN |  | 06:37 | 07:14 | 07:22 | 0 | 556 |  | EXT | Нарушение формы кольцевого шва Аномалия находится на упругопластическом изгибе: R=712 D, максимальное растяжение на 4.6 час. |  | (c)
10800.96 | 0 | -0.074 | -10.92 | -10.994 | 283 | 421 | 435 | 283 |  | 1023 | Нарушение формы кольцевого шва | GWAN |  | 10:04 | 10:26 | 10:29 | 0 | 305 |  | EXT | Нарушение формы кольцевого шва Аномалия находится на упругопластическом изгибе: R=712 D, максимальное растяжение на 4.6 час. |  | (c)
10811.88 | 0 | -0.095 | -11.34 | -11.435 | 1785 | 1996 | 2014 | 0 |  | 1024 | Нарушение формы кольцевого шва | GWAN |  | 03:12 | 03:46 | 03:49 | 0 | 459 |  | EXT | Нарушение формы кольцевого шва |  | (c)
10823.22 | 0 | -0.063 | -11.475 | -11.538 | 1768 | 2230 | 2100 | 0 |  | 1025 | Нарушение формы кольцевого шва | GWAN |  | 02:08 | 03:23 | 03:02 | 0 | 664 |  | EXT | Нарушение формы кольцевого шва |  | (c)
10846.175 | 0 | -0.064 | -11.46 | -11.524 | 322 | 726 | 633 | 322 |  | 1027 | Нарушение формы кольцевого шва | GWAN |  | 03:01 | 04:07 | 03:52 | 0 | 621 |  | EXT | Нарушение формы кольцевого шва |  | (c)
10857.635 | 0 | -0.079 | -11.29 | -11.369 | 1580 | 1749 | 1823 | 164 |  | 1028 | Нарушение формы кольцевого шва | GWAN |  | 01:18 | 01:46 | 01:58 | 0 | 487 |  | EXT | Нарушение формы кольцевого шва |  | (c)
10891.865 | 0 | -0.107 | -11.195 | -11.302 | -1022 | -896 | -694 | 367 |  | 1031 | Нарушение формы кольцевого шва | GWAN |  | 00:01 | 00:21 | 00:53 | 0 | 655 |  | EXT | Нарушение формы кольцевого шва |  | (c)
10914.47 | 0 | -0.066 | -6.11 | -6.176 | -512 | -437 | -374 | 237 |  | 1033 | Нарушение формы кольцевого шва | GWAN |  | 00:10 | 00:22 | 00:32 | 0 | 275 |  | EXT | Нарушение формы кольцевого шва Аномалия находится на упругопластическом изгибе: R=348 D, максимальное растяжение на 0.2 час. |  | (c)
10914.47 | 0 | -0.062 | -6.11 | -6.172 | 1839 | 2045 | 2094 | 0 |  | 1033 | Нарушение формы кольцевого шва | GWAN |  | 06:29 | 07:03 | 07:10 | 0 | 510 |  | EXT | Нарушение формы кольцевого шва Аномалия находится на упругопластическом изгибе: R=348 D, максимальное растяжение на 0.2 час. |  | (c)
10948.12 | 0 | -0.082 | -11.24 | -11.322 | 1504 | 1667 | 1740 | 255 |  | 1038 | Нарушение формы кольцевого шва | GWAN |  | 06:20 | 06:46 | 06:58 | 0 | 472 |  | EXT | Нарушение формы кольцевого шва Аномалия находится на упругопластическом изгибе: R=672 D, максимальное растяжение на 6.5 час. |  | (c)
10948.12 | 0 | -0.062 | -11.24 | -11.302 | -2230 | -2090 | -2037 | 1 |  | 1038 | Нарушение формы кольцевого шва | GWAN |  | 08:17 | 08:40 | 08:48 | 0 | 386 |  | EXT | Нарушение формы кольцевого шва Аномалия находится на упругопластическом изгибе: R=672 D, максимальное растяжение на 6.5 час. |  | (c)
10970.775 | 0 | -0.075 | -5.53 | -5.605 | 1247 | 1519 | 1542 | 394 |  | 1040 | Нарушение формы кольцевого шва | GWAN |  | 01:47 | 02:31 | 02:34 | 0 | 589 |  | EXT | Нарушение формы кольцевого шва |  | (c)
10982.1 | 0 | -0.059 | -11.255 | -11.314 | 1639 | -1950 | 2142 | 0 |  | 1042 | Нарушение формы кольцевого шва | GWAN |  | 01:25 | 03:45 | 02:46 | 0 | 1004 |  | EXT | Нарушение формы кольцевого шва |  | (c)
11004.41 | 0 | -0.044 | -3.54 | -3.584 | 2096 | -2184 | -2213 | 0 |  | 1044 | Нарушение формы кольцевого шва | GWAN |  | 03:36 | 04:06 | 04:01 | 0 | 303 |  | EXT | Нарушение формы кольцевого шва |  | (c)
11004.41 | 0 | -0.06 | -3.54 | -3.6 | -1755 | -1533 | -1589 | 475 |  | 1044 | Нарушение формы кольцевого шва | GWAN |  | 05:15 | 05:51 | 05:42 | 0 | 332 |  | EXT | Нарушение формы кольцевого шва |  | (c)
11026.745 | 0 | -0.032 | -11.485 | -11.517 | -344 | 184 | 75 | 0 |  | 1048 | Нарушение формы кольцевого шва | GWAN |  | 02:04 | 03:29 | 03:12 | 0 | 837 |  | EXT | Нарушение формы кольцевого шва |  | (c)
11061.03 | 0 | -0.065 | -10.985 | -11.05 | 854 | 982 | 1003 | 854 |  | 1051 | Нарушение формы кольцевого шва | GWAN |  | 01:01 | 01:22 | 01:25 | 0 | 298 |  | EXT | Нарушение формы кольцевого шва |  | (c)
11061.03 | 0 | -0.047 | -10.985 | -11.032 | 1654 | 1887 | 1914 | 57 |  | 1051 | Нарушение формы кольцевого шва | GWAN |  | 03:11 | 03:48 | 03:52 | 0 | 519 |  | EXT | Нарушение формы кольцевого шва |  | (c)
11061.03 | 0 | -0.081 | -10.985 | -11.066 | -260 | -140 | -133 | 6 |  | 1051 | Нарушение формы кольцевого шва | GWAN |  | 10:02 | 10:21 | 10:22 | 0 | 254 |  | EXT | Нарушение формы кольцевого шва |  | (c)
11072.015 | 0 | -0.089 | -11.44 | -11.529 | -705 | -489 | -432 | 159 |  | 1052 | Нарушение формы кольцевого шва | GWAN |  | 00:06 | 00:41 | 00:50 | 0 | 546 |  | EXT | Нарушение формы кольцевого шва |  | (c)
11117.69 | 0 | -0.05 | -11.42 | -11.47 | 1909 | -1515 | -1928 | 0 |  | 1056 | Нарушение формы кольцевого шва | GWAN |  | 02:21 | 05:08 | 04:01 | 0 | 1247 |  | EXT | Нарушение формы кольцевого шва |  | (c)
11151.74 | 0 | -0.073 | -11.515 | -11.588 | -517 | -361 | -334 | 150 |  | 1059 | Нарушение формы кольцевого шва | GWAN |  | 08:37 | 09:02 | 09:06 | 0 | 367 |  | EXT | Нарушение формы кольцевого шва |  | (c)
11151.74 | 0 | -0.063 | -11.515 | -11.578 | 188 | 278 | 325 | 188 |  | 1059 | Нарушение формы кольцевого шва | GWAN |  | 10:31 | 10:45 | 10:53 | 0 | 274 |  | EXT | Нарушение формы кольцевого шва |  | (c)
11186.02 | 0 | -0.052 | -11.41 | -11.462 | 2019 | -2011 | -2022 | 0 |  | 1062 | Вышлифовка на шве | GWAN | GENE | 02:57 | 04:07 | 04:05 | 130 | 839 | 30 | EXT | Вышлифовка на шве Аномалия находится на упругопластическом изгибе: R=460 D, максимальное растяжение на 5.4 час. |  | (b)
11197.43 | 0 | -0.088 | -11.3 | -11.388 | -888 | -620 | -607 | 326 |  | 1063 | Нарушение формы кольцевого шва | GWAN |  | 00:33 | 01:17 | 01:19 | 0 | 562 |  | EXT | Нарушение формы кольцевого шва Аномалия находится на упругопластическом изгибе: R=482 D, максимальное растяжение на 6.6 час. |  | (c)
11197.43 | 0 | -0.089 | -11.3 | -11.389 | -56 | 194 | 228 | 0 |  | 1063 | Нарушение формы кольцевого шва | GWAN |  | 02:48 | 03:28 | 03:33 | 0 | 567 |  | EXT | Нарушение формы кольцевого шва Аномалия находится на упругопластическом изгибе: R=482 D, максимальное растяжение на 6.6 час. |  | (c)
11197.43 | 0 | -0.046 | -11.3 | -11.346 | 2024 | 2150 | 2188 | 0 |  | 1063 | Нарушение формы кольцевого шва | GWAN |  | 08:23 | 08:44 | 08:50 | 0 | 328 |  | EXT | Нарушение формы кольцевого шва Аномалия находится на упругопластическом изгибе: R=482 D, максимальное растяжение на 6.6 час. |  | (c)
11208.73 | 0 | -0.049 | -11.525 | -11.574 | 1151 | 1346 | 1889 | 0 |  | 1064 | Нарушение формы кольцевого шва | GWAN |  | 00:12 | 00:43 | 02:11 | 0 | 1475 |  | EXT | Нарушение формы кольцевого шва |  | (c)
11208.73 | 0 | -0.055 | -11.525 | -11.58 | -316 | -176 | -72 | 0 |  | 1064 | Нарушение формы кольцевого шва | GWAN |  | 08:15 | 08:37 | 08:54 | 0 | 488 |  | EXT | Нарушение формы кольцевого шва |  | (c)
11243.07 | 0 | -0.049 | -11.3 | -11.349 | -224 | 32 | 54 | 0 |  | 1067 | Нарушение формы кольцевого шва | GWAN |  | 02:19 | 03:00 | 03:04 | 0 | 556 |  | EXT | Нарушение формы кольцевого шва |  | (c)
11243.07 | 0 | -0.034 | -11.3 | -11.334 | 1995 | 2173 | 2163 | 0 |  | 1067 | Нарушение формы кольцевого шва | GWAN |  | 08:17 | 08:46 | 08:45 | 0 | 336 |  | EXT | Нарушение формы кольцевого шва |  | (c)
11265.755 | 0 | -0.075 | -11.495 | -11.57 | -1321 | -1094 | -1140 | 910 |  | 1069 | Нарушение формы кольцевого шва | GWAN |  | 08:20 | 08:57 | 08:49 | 0 | 362 |  | EXT | Нарушение формы кольцевого шва |  | (c)
11265.755 | 0 | -0.095 | -11.495 | -11.59 | -497 | -252 | -317 | 136 |  | 1069 | Нарушение формы кольцевого шва | GWAN |  | 10:33 | 11:12 | 11:02 | 0 | 361 |  | EXT | Нарушение формы кольцевого шва |  | (c)
11288.645 | 0 | -0.091 | -11.35 | -11.441 | 190 | 541 | 450 | 190 |  | 1071 | Нарушение формы кольцевого шва | GWAN |  | 01:44 | 02:41 | 02:26 | 0 | 519 |  | EXT | Нарушение формы кольцевого шва |  | (c)
11288.645 | 0 | -0.041 | -11.35 | -11.391 | 1852 | 1937 | 2165 | 0 |  | 1071 | Нарушение формы кольцевого шва | GWAN |  | 06:12 | 06:26 | 07:03 | 0 | 627 |  | EXT | Нарушение формы кольцевого шва |  | (c)
11288.645 | 0 | -0.053 | -11.35 | -11.403 | -1348 | -1076 | -1011 | 673 |  | 1071 | Нарушение формы кольцевого шва | GWAN |  | 09:36 | 10:20 | 10:30 | 0 | 675 |  | EXT | Нарушение формы кольцевого шва |  | (c)
11299.995 | 0 | -0.055 | -3.835 | -3.89 | 1770 | 1994 | 2070 | 0 |  | 1072 | Нарушение формы кольцевого шва | GWAN |  | 02:18 | 02:54 | 03:06 | 0 | 599 |  | EXT | Нарушение формы кольцевого шва |  | (c)
11323.985 | 0 | -0.041 | -11.42 | -11.461 | 1547 | -2185 | -984 | 0 |  | 1075 | Нарушение формы кольцевого шва | GWAN |  | 05:41 | 07:39 | 10:53 | 0 | 3860 |  | EXT | Нарушение формы кольцевого шва |  | (c)
11331.338 | 7.353 | 7.328 | -4.067 | -4.092 | -1009 | -940 | -948 | 887 | 4055 | 1075 |  | GOUG | CIGR | 10:49 | 10:60 | 10:58 | 37 | 122 | 14 | EXT | Задир. |  | (c)
11346.915 | 0 | -0.028 | -11.07 | -11.098 | 1020 | -1654 | -1228 | 0 |  | 1077 | Нарушение формы кольцевого шва | GWAN |  | 05:11 | 09:60 | 11:08 | 0 | 4426 |  | EXT | Нарушение формы кольцевого шва |  | (c)
11357.985 | 0 | -0.054 | -11.365 | -11.419 | 843 | 2004 | -1406 | 0 |  | 1078 | Нарушение формы кольцевого шва | GWAN |  | 05:09 | 08:16 | 11:06 | 0 | 4425 |  | EXT | Нарушение формы кольцевого шва |  | (c)
11380.845 | 0 | -0.045 | -11.365 | -11.41 | 1749 | 8 | -504 | 0 |  | 1080 | Нарушение формы кольцевого шва | GWAN |  | 05:08 | 00:27 | 11:05 | 0 | 4417 |  | EXT | Нарушение формы кольцевого шва |  | (c)
11392.21 | 0 | -0.039 | -11.535 | -11.574 | -1907 | -1617 | -1646 | 323 |  | 1081 | Нарушение формы кольцевого шва | GWAN |  | 08:02 | 08:49 | 08:44 | 0 | 523 |  | EXT | Нарушение формы кольцевого шва |  | (c)
11403.745 | 0 | -0.07 | -11.295 | -11.365 | 1489 | -1315 | -756 | 0 |  | 1082 | Нарушение формы кольцевого шва | GWAN |  | 05:13 | 09:40 | 11:11 | 0 | 4433 |  | EXT | Нарушение формы кольцевого шва |  | (c)
11463.068 | 3.338 | 3.291 | -7.067 | -7.114 | -2229 | -2210 | -2196 | 1 | 3291 | 1087 |  | CORR | GENE | 03:13 | 03:16 | 03:18 | 1332 | 66 | 11 | EXT |  | 0.97 | (c)
11480.556 | 10.421 | 10.411 | -0.954 | -0.964 | 75 | 414 | 344 | 75 | 769 | 1088 |  | ARTD | GENE | 01:58 | 02:53 | 02:42 | 195 | 538 |  | EXT | Эквивалент потери металла 12%. |  | (c)
11533.898 | 7.323 | 7.298 | -3.952 | -3.977 | 61 | 133 | 111 | 61 | 3949 | 1093 |  | CORR | CIGR | 02:23 | 02:35 | 02:32 | 28 | 100 | 11 | EXT |  | 0.89 | (c)
11542.878 | 5.028 | 5.002 | -5.727 | -5.753 | -175 | -95 | -104 | 34 | 5002 | 1094 |  | CORR | GENE | 02:23 | 02:36 | 02:35 | 71 | 141 | 10 | EXT |  | 0.89 | (c)
11546.403 | 8.553 | 8.524 | -2.202 | -2.231 | 2230 | -2158 | -2172 | 0 | 2201 | 1094 |  | CORR | CIGR | 08:52 | 09:03 | 09:01 | 30 | 117 | 10 | EXT |  | 0.89 | (c)
11546.485 | 8.635 | 8.606 | -2.12 | -2.149 | -1636 | -1558 | -1587 | 595 | 2120 | 1094 |  | CORR | CIGR | 10:28 | 10:40 | 10:36 | 29 | 98 | 10 | EXT |  | 0.89 | (c)
11547.988 | 10.138 | 10.115 | -0.617 | -0.64 | -2206 | -2116 | -2146 | 25 | 615 | 1094 |  | CORR | CIGR | 08:56 | 09:10 | 09:05 | 25 | 119 | 10 | EXT |  | 0.89 | (c)
11558.351 | 9.746 | 9.715 | -1.424 | -1.455 | 355 | 468 | 520 | 355 | 1383 | 1095 |  | CORR | GENE | 01:39 | 01:58 | 02:06 | 72 | 330 | 10 | EXT |  | 0.89 | (c)
11570.092 | 10.317 | 10.313 | -1.093 | -1.097 | -1365 | -1259 | -1291 | 865 | 1073 | 1096 |  | CORR | CIGR | 08:46 | 09:03 | 08:58 | 24 | 148 | 10 | EXT |  | 0.89 | (c)
11570.927 | 11.152 | 11.137 | -0.258 | -0.273 | -1456 | -1113 | -1202 | 774 | 229 | 1096 |  | CORR | CIGR | 08:31 | 09:27 | 09:12 | 44 | 509 | 15 | EXT |  | 0.89 | (c)
11570.998 | 11.223 | 11.201 | -0.187 | -0.209 | 902 | 1114 | 1045 | 902 | 176 | 1096 |  | CORR | CIGR | 02:52 | 03:26 | 03:15 | 33 | 288 | 12 | EXT |  | 0.89 | (c)
11576.583 | 5.398 | 5.366 | -5.552 | -5.584 | 741 | 922 | 902 | 741 | 5366 | 1097 |  | ARTD | GENE | 02:06 | 02:35 | 02:32 | 135 | 322 |  | EXT | Эквивалент потери металла 12%. |  | (c)
11586.608 | 4.473 | 4.458 | -6.677 | -6.692 | 868 | 1336 | 1144 | 810 | 4458 | 1098 |  | CORR | GENE | 01:42 | 02:57 | 02:27 | 98 | 552 | 15 | EXT |  | 0.89 | (c)
11607.358 | 2.573 | 2.543 | -8.817 | -8.847 | 2226 | -2101 | -2137 | 0 | 2543 | 1100 |  | CORR | CIGR | 07:47 | 08:09 | 08:03 | 52 | 198 | 15 | EXT |  | 0.89 | (c)
11608.063 | 3.278 | 3.266 | -8.112 | -8.124 | 1477 | 1951 | 1796 | 115 | 3266 | 1100 |  | CORR | CIGR | 05:46 | 07:03 | 06:38 | 52 | 639 | 11 | EXT |  | 0.89 | (c)
11608.827 | 4.042 | 3.859 | -7.348 | -7.531 | 1333 | 1585 | 1793 | 0 | 3859 | 1100 |  | CORR | GENE | 05:23 | 06:04 | 06:37 | 212 | 919 | 10 | EXT |  | 0.9 | (c)
11631.656 | 4.276 | 4.239 | -7.299 | -7.336 | 884 | 954 | 976 | 884 | 4239 | 1102 |  | CORR | CIGR | 03:52 | 04:04 | 04:07 | 37 | 184 | 13 | EXT |  | 0.89 | (c)
11638.955 | 0 | -0.039 | -11.3 | -11.339 | -985 | -409 | -402 | 0 |  | 1103 | Нарушение формы кольцевого шва | GWAN |  | 09:05 | 10:38 | 10:39 | 0 | 1165 |  | EXT | Нарушение формы кольцевого шва |  | (c)
11728.668 | 11.428 | 11.357 | -0.042 | -0.113 | -1779 | -1564 | -1284 | 451 | 20 | 1111 |  | CORR | GENE | 05:22 | 05:57 | 06:42 | 93 | 991 | 16 | EXT |  | 0.89 | (c)
11840.07 | 0 | -0.039 | -11.405 | -11.444 | 2109 | -173 | -129 | 0 |  | 1123 | Нарушение формы кольцевого шва | GWAN |  | 06:03 | 11:55 | 12:02 | 0 | 4447 |  | EXT | Нарушение формы кольцевого шва |  | (c)
11908.46 | 0 | -0.046 | -11.445 | -11.491 | -1694 | 494 | 522 | 0 |  | 1129 | Нарушение формы кольцевого шва | GWAN |  | 06:10 | 00:03 | 12:08 | 0 | 4433 |  | EXT | Нарушение формы кольцевого шва |  | (c)
12009.245 | 0 | -0.076 | -11.535 | -11.611 | 768 | 994 | 1274 | 452 |  | 1140 | Нарушение формы кольцевого шва | GWAN |  | 11:22 | 11:59 | 12:44 | 0 | 1011 |  | EXT | Нарушение формы кольцевого шва |  | (c)
12038.888 | 6.778 | 6.737 | -4.697 | -4.738 | -603 | -558 | -556 | 510 | 4661 | 1142 |  | DENT | GENE | 07:37 | 07:45 | 07:45 | 77 | 93 | 0.2 | N/A | Глубина вмятины: 3 мм (0,2%). Линейка: 8 см в (674 см; 07:45 ч:мин) Аномалия находится вблизи дефекта потери металла. |  | (c)
12038.914 | 6.804 | 6.743 | -4.671 | -4.732 | -532 | -521 | -517 | 502 | 4640 | 1142 |  | GOUG | AXGR | 07:49 | 07:51 | 07:51 | 92 | 30 | 12 | EXT | Задир. |  | (c)
12088.65 | 0 | -0.088 | -11.535 | -11.623 | -72 | 218 | 184 | 0 |  | 1147 | Нарушение формы кольцевого шва | GWAN |  | 09:25 | 10:12 | 10:07 | 0 | 511 |  | EXT | Нарушение формы кольцевого шва |  | (c)
12100.185 | 0 | -0.065 | -11.41 | -11.475 | 613 | 1053 | 948 | 613 |  | 1148 | Нарушение формы кольцевого шва | GWAN |  | 04:14 | 05:25 | 05:08 | 0 | 672 |  | EXT | Нарушение формы кольцевого шва Аномалия находится на упругопластическом изгибе: R=511 D, максимальное растяжение на 5.9 час. |  | (c)
12100.185 | 0 | -0.063 | -11.41 | -11.473 | 1349 | 2226 | 2130 | 0 |  | 1148 | Вышлифовка на шве | GWAN | GENE | 06:13 | 08:35 | 08:19 | 140 | 1563 | 22 | EXT | Вышлифовка на шве Аномалия находится на упругопластическом изгибе: R=511 D, максимальное растяжение на 5.9 час. |  | (c)
12134.615 | 0 | -0.055 | -11.465 | -11.52 | 648 | 932 | 1021 | 648 |  | 1151 | Нарушение формы кольцевого шва | GWAN |  | 04:29 | 05:15 | 05:29 | 0 | 746 |  | EXT | Нарушение формы кольцевого шва |  | (c)
12180.45 | 0 | -0.067 | -11.205 | -11.272 | 1079 | 1393 | 1423 | 463 |  | 1155 | Нарушение формы кольцевого шва | GWAN |  | 05:11 | 06:01 | 06:06 | 0 | 689 |  | EXT | Нарушение формы кольцевого шва |  | (c)
12214.24 | 0 | -0.077 | -11.595 | -11.672 | 1737 | -2134 | 2110 | 0 |  | 1158 | Нарушение формы кольцевого шва | GWAN |  | 03:35 | 05:11 | 04:36 | 0 | 745 |  | EXT | Нарушение формы кольцевого шва |  | (c)
12214.24 | 0 | -0.095 | -11.595 | -11.69 | -1276 | -1050 | -1017 | 758 |  | 1158 | Нарушение формы кольцевого шва | GWAN |  | 07:29 | 08:06 | 08:11 | 0 | 518 |  | EXT | Нарушение формы кольцевого шва |  | (c)
12225.835 | 0 | -0.135 | -11.445 | -11.58 | -1845 | -1398 | -1461 | 385 |  | 1159 | Нарушение формы кольцевого шва | GWAN |  | 09:50 | 11:02 | 10:52 | 0 | 769 |  | EXT | Нарушение формы кольцевого шва |  | (c)
12237.28 | 0 | -0.09 | -11.47 | -11.56 | 2025 | -2097 | -1982 | 0 |  | 1160 | Нарушение формы кольцевого шва | GWAN |  | 08:14 | 09:09 | 09:27 | 0 | 908 |  | EXT | Нарушение формы кольцевого шва |  | (c)
12248.75 | 0 | -0.097 | -11.22 | -11.317 | 634 | 936 | 845 | 634 |  | 1161 | Вышлифовка на шве | GWAN | GENE | 02:03 | 02:52 | 02:37 | 146 | 423 | 20 | EXT | Вышлифовка на шве |  | (c)
12259.97 | 0 | -0.065 | -11.05 | -11.115 | -212 | -27 | -42 | 0 |  | 1162 | Нарушение формы кольцевого шва | GWAN |  | 08:44 | 09:14 | 09:12 | 0 | 340 |  | EXT | Нарушение формы кольцевого шва |  | (c)
12259.97 | 0 | -0.06 | -11.05 | -11.11 | 330 | 627 | 561 | 330 |  | 1162 | Нарушение формы кольцевого шва | GWAN |  | 10:12 | 10:60 | 10:49 | 0 | 463 |  | EXT | Нарушение формы кольцевого шва |  | (c)
12271.02 | 0 | -0.075 | -10.595 | -10.67 | 487 | 617 | 668 | 487 |  | 1163 | Нарушение формы кольцевого шва | GWAN |  | 01:21 | 01:42 | 01:50 | 0 | 362 |  | EXT | Нарушение формы кольцевого шва |  | (c)
12271.02 | 0 | -0.075 | -10.595 | -10.67 | -527 | -360 | -363 | 198 |  | 1163 | Нарушение формы кольцевого шва | GWAN |  | 10:37 | 11:04 | 11:04 | 0 | 330 |  | EXT | Нарушение формы кольцевого шва |  | (c)
12281.615 | 0 | -0.064 | -9.85 | -9.914 | 95 | 396 | 345 | 95 |  | 1164 | Нарушение формы кольцевого шва | GWAN |  | 01:01 | 01:50 | 01:42 | 0 | 499 |  | EXT | Нарушение формы кольцевого шва |  | (c)
12281.615 | 0 | -0.053 | -9.85 | -9.903 | -1236 | -1073 | -869 | 502 |  | 1164 | Нарушение формы кольцевого шва | GWAN |  | 09:27 | 09:53 | 10:26 | 0 | 733 |  | EXT | Нарушение формы кольцевого шва |  | (c)
12291.465 | 0 | -0.07 | -11.485 | -11.555 | -395 | -39 | 31 | 0 |  | 1165 | Нарушение формы кольцевого шва | GWAN |  | 10:45 | 11:43 | 11:54 | 0 | 851 |  | EXT | Нарушение формы кольцевого шва |  | (c)
12302.95 | 0 | -0.062 | -11.24 | -11.302 | -318 | 30 | -58 | 0 |  | 1166 | Нарушение формы кольцевого шва | GWAN |  | 01:09 | 02:05 | 01:51 | 0 | 520 |  | EXT | Нарушение формы кольцевого шва |  | (c)
12302.95 | 0 | -0.055 | -11.24 | -11.295 | 662 | 1064 | 987 | 662 |  | 1166 | Нарушение формы кольцевого шва | GWAN |  | 03:47 | 04:52 | 04:40 | 0 | 650 |  | EXT | Нарушение формы кольцевого шва |  | (c)
12302.95 | 0 | -0.039 | -11.24 | -11.279 | 1721 | 2162 | 2081 | 0 |  | 1166 | Нарушение формы кольцевого шва | GWAN |  | 06:38 | 07:49 | 07:36 | 0 | 719 |  | EXT | Нарушение формы кольцевого шва |  | (c)
12307.267 | 4.317 | 3.858 | -6.923 | -7.382 | 143 | 259 | 345 | 143 | 3858 | 1166 |  | ARTD | GENE | 02:23 | 02:42 | 02:56 | 572 | 402 |  | EXT | Наплавка. |  | (c)
12325.285 | 0 | -0.088 | -11.395 | -11.483 | 34 | 299 | 235 | 34 |  | 1168 | Нарушение формы кольцевого шва | GWAN |  | 00:37 | 01:19 | 01:09 | 0 | 403 |  | EXT | Нарушение формы кольцевого шва |  | (c)
12393.575 | 0 | -0.062 | -11.46 | -11.522 | -295 | -7 | 578 | 295 |  | 1174 | Нарушение формы кольцевого шва | GWAN |  | 11:13 | 11:60 | 13:34 | 0 | 1747 |  | EXT | Нарушение формы кольцевого шва |  | (c)
12405.035 | 0 | -0.079 | -11.395 | -11.474 | 1479 | 1807 | 1736 | 237 |  | 1175 | Нарушение формы кольцевого шва | GWAN |  | 05:10 | 06:03 | 05:51 | 0 | 514 |  | EXT | Нарушение формы кольцевого шва |  | (c)
12416.43 | 0 | -0.069 | -11.43 | -11.499 | 1509 | 1675 | 1706 | 328 |  | 1176 | Нарушение формы кольцевого шва | GWAN |  | 04:56 | 05:23 | 05:28 | 0 | 394 |  | EXT | Нарушение формы кольцевого шва |  | (c)
12427.86 | 0 | -0.101 | -11.515 | -11.616 | -909 | 95 | -286 | 337 |  | 1177 | Нарушение формы кольцевого шва | GWAN |  | 10:28 | 01:10 | 12:08 | 0 | 1246 |  | EXT | Нарушение формы кольцевого шва |  | (c)
12485.995 | 0 | -0.065 | -11.46 | -11.525 | 353 | 430 | 486 | 353 |  | 1183 | Нарушение формы кольцевого шва | GWAN |  | 02:49 | 03:02 | 03:11 | 0 | 265 |  | EXT | Нарушение формы кольцевого шва Аномалия находится на упругопластическом изгибе: R=434 D, максимальное растяжение на 6.4 час. |  | (c)
12485.995 | 0 | -0.055 | -11.46 | -11.515 | 746 | 1695 | 1310 | 356 |  | 1183 | Нарушение формы кольцевого шва | GWAN |  | 03:53 | 06:26 | 05:24 | 0 | 1128 |  | EXT | Нарушение формы кольцевого шва Аномалия находится на упругопластическом изгибе: R=434 D, максимальное растяжение на 6.4 час. |  | (c)
12485.995 | 0 | -0.053 | -11.46 | -11.513 | 1936 | -2207 | -2016 | 0 |  | 1183 | Нарушение формы кольцевого шва | GWAN |  | 07:05 | 07:56 | 08:27 | 0 | 1018 |  | EXT | Нарушение формы кольцевого шва Аномалия находится на упругопластическом изгибе: R=434 D, максимальное растяжение на 6.4 час. |  | (c)
12505.148 | 7.693 | 7.679 | -3.747 | -3.761 | 1381 | 1474 | 1482 | 648 | 3729 | 1184 | Металлургический дефект | MIAN | CIGR | 05:38 | 05:53 | 05:54 | 32 | 202 |  | INT | Металлургический дефект Эквивалент потери металла 10%. Аномалия находится на упругопластическом изгибе: R=638 D, максимальное растяжение на 4.4 час. |  | (c)
12531.66 | 0 | -0.069 | -11.545 | -11.614 | 1857 | -2069 | 2192 | 0 |  | 1187 | Нарушение формы кольцевого шва | GWAN |  | 07:27 | 08:53 | 08:21 | 0 | 669 |  | EXT | Нарушение формы кольцевого шва |  | (c)
12543.205 | 0 | -0.044 | -11.115 | -11.159 | 2227 | -728 | -1133 | 0 |  | 1188 | Нарушение формы кольцевого шва | GWAN |  | 03:21 | 07:24 | 06:19 | 0 | 2201 |  | EXT | Нарушение формы кольцевого шва |  | (c)
12611.23 | 0 | -0.073 | -10.965 | -11.038 | -198 | 21 | 39 | 0 |  | 1194 | Нарушение формы кольцевого шва | GWAN |  | 09:02 | 09:37 | 09:40 | 0 | 475 |  | EXT | Нарушение формы кольцевого шва |  | (c)
12645.03 | 0 | -0.114 | -11.475 | -11.589 | 104 | 462 | 453 | 104 |  | 1197 | Нарушение формы кольцевого шва | GWAN |  | 09:22 | 10:19 | 10:18 | 0 | 696 |  | EXT | Нарушение формы кольцевого шва |  | (c)
12667.92 | 0 | -0.094 | -11.465 | -11.559 | 1300 | 1603 | 1681 | 168 |  | 1199 | Нарушение формы кольцевого шва | GWAN |  | 00:55 | 01:44 | 01:56 | 0 | 763 |  | EXT | Нарушение формы кольцевого шва |  | (c)
12679.385 | 0 | -0.078 | -11.38 | -11.458 | 1863 | 2080 | 2025 | 43 |  | 1200 | Нарушение формы кольцевого шва | GWAN |  | 02:19 | 02:54 | 02:45 | 0 | 324 |  | EXT | Нарушение формы кольцевого шва |  | (c)
12747.285 | 0 | -0.055 | -11.11 | -11.165 | 1930 | -2211 | 2171 | 0 |  | 1206 | Нарушение формы кольцевого шва | GWAN |  | 02:23 | 03:15 | 03:02 | 0 | 481 |  | EXT | Нарушение формы кольцевого шва |  | (c)
12781.225 | 0 | -0.094 | -11.405 | -11.499 | 1481 | 1787 | 1914 | 0 |  | 1209 | Нарушение формы кольцевого шва | GWAN |  | 01:39 | 02:28 | 02:49 | 0 | 867 |  | EXT | Нарушение формы кольцевого шва |  | (c)
12781.225 | 0 | -0.081 | -11.405 | -11.486 | -442 | 254 | 119 | 0 |  | 1209 | Нарушение формы кольцевого шва | GWAN |  | 08:28 | 10:21 | 09:59 | 0 | 1121 |  | EXT | Нарушение формы кольцевого шва |  | (c)
12882.895 | 0 | -0.073 | -11.235 | -11.308 | -1888 | -1694 | -1594 | 342 |  | 1218 | Нарушение формы кольцевого шва | GWAN |  | 04:22 | 04:53 | 05:09 | 0 | 589 |  | EXT | Нарушение формы кольцевого шва |  | (c)
12905.525 | 0 | -0.084 | -11.295 | -11.379 | -39 | 231 | 355 | 0 |  | 1220 | Нарушение формы кольцевого шва | GWAN |  | 09:23 | 10:07 | 10:27 | 0 | 788 |  | EXT | Нарушение формы кольцевого шва |  | (c)
12946.796 | 3.941 | 3.805 | -3.309 | -3.445 | 1663 | 1759 | 1756 | 381 | 3036 | 1224 |  | DENT | GENE | 02:44 | 02:60 | 02:59 | 409 | 187 | 0.8 | N/A | Глубина вмятины: 11 мм (0,8%). Линейка: 41 см в (381 см; 02:60 ч:мин) |  | (c)
12961.535 | 0 | -0.056 | -10.88 | -10.936 | 2114 | -2095 | -2182 | 0 |  | 1226 | Нарушение формы кольцевого шва | GWAN |  | 03:09 | 03:49 | 03:35 | 0 | 331 |  | EXT | Нарушение формы кольцевого шва |  | (c)
13017.76 | 0 | -0.073 | -11.33 | -11.403 | -891 | -828 | -682 | 472 |  | 1232 | Нарушение формы кольцевого шва | GWAN |  | 06:56 | 07:06 | 07:30 | 0 | 419 |  | EXT | Нарушение формы кольцевого шва |  | (c)
13046.167 | 5.627 | 5.549 | -5.583 | -5.661 | -1825 | -1804 | -1807 | 405 | 5504 | 1234 |  | ARTD | AXGR | 04:44 | 04:47 | 04:46 | 157 | 36 |  | EXT | Эквивалент потери металла 10%. |  | (c)
13051.75 | 0 | -0.086 | -11.4 | -11.486 | -254 | 32 | 80 | 0 |  | 1235 | Нарушение формы кольцевого шва | GWAN |  | 01:56 | 02:42 | 02:50 | 0 | 668 |  | EXT | Нарушение формы кольцевого шва Аномалия находится на упругопластическом изгибе: R=761 D, максимальное растяжение на 5.6 час. |  | (c)
13051.75 | 0 | -0.042 | -11.4 | -11.442 | 463 | 950 | 1489 | 0 |  | 1235 | Нарушение формы кольцевого шва | GWAN |  | 03:52 | 05:10 | 06:37 | 0 | 2052 |  | EXT | Нарушение формы кольцевого шва Аномалия находится на упругопластическом изгибе: R=761 D, максимальное растяжение на 5.6 час. |  | (c)
13055.948 | 4.198 | 4.15 | -7.202 | -7.25 | 1138 | 1191 | 1191 | 986 | 4150 | 1235 |  | DENT | GENE | 05:41 | 05:49 | 05:49 | 77 | 106 | 0.5 | N/A | Глубина вмятины: 7 мм (0,5%). Линейка: 8 см в (415 см; 05:49 ч:мин) Аномалия находится на упругопластическом изгибе. |  | (c)
13063.15 | 0 | -0.085 | -11.23 | -11.315 | -862 | -745 | -665 | 469 |  | 1236 | Нарушение формы кольцевого шва | GWAN |  | 00:16 | 00:35 | 00:47 | 0 | 393 |  | EXT | Нарушение формы кольцевого шва Аномалия находится на упругопластическом изгибе: R=622 D, максимальное растяжение на 5.4 час. |  | (c)
13278.136 | 10.901 | 10.85 | -0.384 | -0.435 | 2190 | 2198 | 2198 | 24 | 349 | 1254 | Металлургический дефект | MIAN | AXGR | 06:25 | 06:27 | 06:27 | 86 | 16 |  | INT | Металлургический дефект Эквивалент потери металла 13%. Аномалия находится в зоне сварного шва. |  | (c)
13278.52 | 0 | -0.109 | -11.33 | -11.439 | 1557 | 1856 | 1830 | 128 |  | 1255 | Нарушение формы кольцевого шва | GWAN |  | 01:42 | 02:30 | 02:26 | 0 | 545 |  | EXT | Нарушение формы кольцевого шва |  | (c)
13334.61 | 0 | -0.056 | -10.985 | -11.041 | -2052 | -1780 | -1729 | 178 |  | 1260 | Нарушение формы кольцевого шва | GWAN |  | 03:49 | 04:33 | 04:41 | 0 | 646 |  | EXT | Нарушение формы кольцевого шва Аномалия находится на упругопластическом изгибе: R=253 D, максимальное растяжение на 0.2 час. |  | (c)
13368.39 | 0 | -0.048 | -11.49 | -11.538 | 1555 | 46 | -1317 | 0 |  | 1263 | Нарушение формы кольцевого шва | GWAN |  | 03:37 | 11:34 | 07:54 | 0 | 3177 |  | EXT | Нарушение формы кольцевого шва Аномалия находится на упругопластическом изгибе: R=530 D, максимальное растяжение на 7.4 час. |  | (c)
13429.305 | 0 | -0.051 | -11.465 | -11.516 | 957 | 1041 | 1110 | 957 |  | 1269 | Нарушение формы кольцевого шва | GWAN |  | 04:20 | 04:33 | 04:44 | 0 | 306 |  | EXT | Нарушение формы кольцевого шва |  | (c)
13460.409 | 7.919 | 7.838 | -3.596 | -3.677 | -1925 | -1849 | -1874 | 305 | 3489 | 1271 |  | GOUG | GENE | 04:54 | 05:07 | 05:03 | 188 | 101 | 9 | EXT | Зона задиров. |  | (c)
13477.125 | 1.625 | 1.502 | -9.76 | -9.883 | 803 | 890 | 951 | 803 | 1502 | 1273 |  | DENT | GENE | 02:18 | 02:32 | 02:42 | 176 | 295 | 0.6 | N/A | Глубина вмятины: 8 мм (0,6%). Линейка: 18 см в (150 см; 02:32 ч:мин) |  | (c)
13521.09 | 0 | -0.059 | -11.49 | -11.549 | 1137 | 1412 | 1581 | 205 |  | 1277 | Нарушение формы кольцевого шва | GWAN |  | 00:58 | 01:43 | 02:10 | 0 | 889 |  | EXT | Нарушение формы кольцевого шва |  | (c)
13521.09 | 0 | -0.036 | -11.49 | -11.526 | -1597 | -667 | -888 | 179 |  | 1277 | Нарушение формы кольцевого шва | GWAN |  | 05:37 | 08:07 | 07:31 | 0 | 1419 |  | EXT | Нарушение формы кольцевого шва |  | (c)
13521.09 | 0 | -0.057 | -11.49 | -11.547 | 156 | 425 | 486 | 156 |  | 1277 | Нарушение формы кольцевого шва | GWAN |  | 10:20 | 11:03 | 11:13 | 0 | 659 |  | EXT | Нарушение формы кольцевого шва |  | (c)
13543.915 | 0 | -0.047 | -11.335 | -11.382 | 982 | 1719 | -1508 | 0 |  | 1279 | Нарушение формы кольцевого шва | GWAN |  | 01:26 | 03:25 | 06:45 | 0 | 3943 |  | EXT | Нарушение формы кольцевого шва Аномалия находится на упругопластическом изгибе: R=473 D, максимальное растяжение на 6.1 час. |  | (c)
13555.25 | 0 | -0.063 | -11.355 | -11.418 | -4 | 618 | 401 | 0 |  | 1280 | Нарушение формы кольцевого шва | GWAN |  | 00:01 | 01:42 | 01:07 | 0 | 812 |  | EXT | Нарушение формы кольцевого шва Аномалия находится на упругопластическом изгибе: R=459 D, максимальное растяжение на 6.7 час. |  | (c)
13560.178 | 4.928 | 4.897 | -6.427 | -6.458 | 2033 | -2188 | 2208 | 0 | 4897 | 1280 |  | CORR | GENE | 05:30 | 06:09 | 05:58 | 63 | 350 | 12 | EXT | Аномалия находится на упругопластическом изгибе: R=583 D, максимальное растяжение на 6.2 час. | 0.89 | (c)
13560.515 | 5.265 | 5.134 | -6.09 | -6.221 | 1705 | -2138 | 2178 | 0 | 5134 | 1280 |  | CORR | GENE | 04:37 | 06:17 | 05:54 | 329 | 946 | 15 | EXT | Аномалия находится на упругопластическом изгибе: R=590 D, максимальное растяжение на 6.2 час. | 0.94 | (c)
13561.302 | 6.052 | 6.012 | -5.303 | -5.343 | 1730 | 2042 | 2064 | 0 | 5139 | 1280 |  | CORR | GENE | 04:41 | 05:32 | 05:35 | 204 | 667 | 10 | EXT | Аномалия находится на упругопластическом изгибе: R=611 D, максимальное растяжение на 6.1 час. | 0.9 | (c)
13562.006 | 6.756 | 6.685 | -4.599 | -4.67 | 1880 | 2061 | 2039 | 32 | 4589 | 1280 |  | CORR | GENE | 05:06 | 05:35 | 05:31 | 81 | 318 | 10 | EXT | Аномалия находится на упругопластическом изгибе: R=640 D, максимальное растяжение на 5.9 час. | 0.89 | (c)
13562.369 | 7.119 | 7.014 | -4.236 | -4.341 | 1563 | 1812 | 2012 | 0 | 4136 | 1280 |  | CORR | GENE | 04:14 | 04:55 | 05:27 | 205 | 898 | 12 | EXT | Аномалия находится на упругопластическом изгибе: R=647 D, максимальное растяжение на 5.9 час. | 0.91 | (c)
13563.195 | 7.945 | 7.886 | -3.41 | -3.469 | 1790 | 2044 | -2201 | 0 | 3252 | 1280 |  | CORR | GENE | 04:51 | 05:32 | 06:07 | 217 | 940 | 11 | EXT | Аномалия находится на упругопластическом изгибе: R=675 D, максимальное растяжение на 5.9 час. | 0.91 | (c)
13569.7 | 3.095 | 2.316 | -8.315 | -9.094 | 1806 | 1827 | 1848 | 340 | 2316 | 1281 |  | CORR | GENE | 04:47 | 04:50 | 04:54 | 1639 | 84 | 13 | EXT |  | 0.99 | (c)
13571.022 | 4.417 | 4.27 | -6.993 | -7.14 | 1674 | 1701 | 1736 | 434 | 4270 | 1281 |  | CORR | GENE | 04:25 | 04:30 | 04:35 | 560 | 123 | 12 | EXT |  | 0.95 | (c)
13584.429 | 6.414 | 6.35 | -4.926 | -4.99 | -1561 | -1434 | -1434 | 669 | 4910 | 1282 |  | CORR | GENE | 06:29 | 06:50 | 06:50 | 80 | 254 | 11 | EXT |  | 0.89 | (c)
13679.585 | 0 | -0.041 | -11.145 | -11.186 | -1590 | -1149 | -80 | 0 |  | 1291 | Нарушение формы кольцевого шва | GWAN |  | 07:41 | 08:52 | 11:45 | 0 | 3020 |  | EXT | Нарушение формы кольцевого шва |  | (c)
13735.265 | 0 | -0.04 | -11.365 | -11.405 | 43 | 1499 | 2144 | 0 |  | 1296 | Нарушение формы кольцевого шва | GWAN |  | 02:33 | 06:28 | 08:12 | 0 | 4203 |  | EXT | Нарушение формы кольцевого шва |  | (c)
13746.63 | 0 | -0.03 | -11.235 | -11.265 | 2109 | 897 | -171 | 0 |  | 1297 | Нарушение формы кольцевого шва | GWAN |  | 06:09 | 02:53 | 12:01 | 0 | 4362 |  | EXT | Нарушение формы кольцевого шва |  | (c)
13760.963 | 3.098 | 3.049 | -7.887 | -7.936 | -1146 | -1046 | -947 | 749 | 3049 | 1298 |  | CORR | GENE | 08:46 | 09:02 | 09:18 | 149 | 397 | 10 | EXT |  | 0.9 | (c)
13762.56 | 4.695 | 4.664 | -6.29 | -6.321 | 935 | 1163 | 1140 | 886 | 4664 | 1298 |  | CORR | GENE | 02:22 | 02:59 | 02:55 | 102 | 409 | 10 | EXT |  | 0.89 | (c)
13763.449 | 5.584 | 5.529 | -5.401 | -5.456 | 908 | 1163 | 1151 | 836 | 5334 | 1298 |  | CORR | GENE | 02:18 | 02:59 | 02:57 | 122 | 486 | 10 | EXT |  | 0.89 | (c)
13763.57 | 5.705 | 5.265 | -5.28 | -5.72 | 1455 | 1550 | 1556 | 575 | 5100 | 1298 |  | CORR | GENE | 03:46 | 04:01 | 04:02 | 620 | 201 | 10 | EXT |  | 0.94 | (c)
13767.305 | 9.44 | 9.434 | -1.545 | -1.551 | 1136 | 1164 | 1264 | 839 | 1508 | 1298 |  | CORR | CIGR | 02:54 | 02:59 | 03:15 | 43 | 255 | 10 | EXT |  | 0.89 | (c)
13822.772 | 9.337 | 8.756 | -1.878 | -2.459 | -923 | -842 | -746 | 569 | 1848 | 1303 |  | CORR | GENE | 07:52 | 08:05 | 08:20 | 611 | 354 | 10 | EXT |  | 0.94 | (c)
13824.65 | 0 | -0.04 | -11.35 | -11.39 | 407 | -585 | -1857 | 0 |  | 1304 | Нарушение формы кольцевого шва | GWAN |  | 00:34 | 09:54 | 06:28 | 0 | 4393 |  | EXT | Нарушение формы кольцевого шва |  | (c)
13832.678 | 8.028 | 7.862 | -3.322 | -3.488 | -2045 | -1684 | -1756 | 185 | 3309 | 1304 |  | CORR | GENE | 05:58 | 06:56 | 06:45 | 179 | 580 | 11 | EXT |  | 0.9 | (c)
13891.995 | 0 | -0.037 | -11.365 | -11.402 | 602 | 746 | 985 | 602 |  | 1310 | Нарушение формы кольцевого шва | GWAN |  | 03:54 | 04:17 | 04:55 | 0 | 768 |  | EXT | Нарушение формы кольцевого шва |  | (c)
13891.995 | 0 | -0.059 | -11.365 | -11.424 | 1754 | 2142 | 2185 | 0 |  | 1310 | Нарушение формы кольцевого шва | GWAN |  | 06:59 | 08:02 | 08:09 | 0 | 863 |  | EXT | Нарушение формы кольцевого шва |  | (c)
13891.995 | 0 | -0.088 | -11.365 | -11.453 | -1506 | -902 | -896 | 287 |  | 1310 | Нарушение формы кольцевого шва | GWAN |  | 10:13 | 11:51 | 11:52 | 0 | 1219 |  | EXT | Нарушение формы кольцевого шва |  | (c)
13914.585 | 0 | -0.057 | -11.225 | -11.282 | 323 | 421 | 679 | 323 |  | 1312 | Нарушение формы кольцевого шва | GWAN |  | 02:27 | 02:43 | 03:25 | 0 | 712 |  | EXT | Нарушение формы кольцевого шва |  | (c)
13925.81 | 0 | -0.039 | -11.45 | -11.489 | 1786 | -1688 | -462 | 0 |  | 1313 | Нарушение формы кольцевого шва | GWAN |  | 05:38 | 08:17 | 11:35 | 0 | 4426 |  | EXT | Нарушение формы кольцевого шва |  | (c)
13937.26 | 0 | -0.046 | -11.365 | -11.411 | 1559 | 226 | -1211 | 0 |  | 1314 | Нарушение формы кольцевого шва | GWAN |  | 03:39 | 00:04 | 08:12 | 0 | 3382 |  | EXT | Нарушение формы кольцевого шва |  | (c)
13959.745 | 0 | -0.072 | -11.4 | -11.472 | -839 | -185 | -366 | 106 |  | 1316 | Нарушение формы кольцевого шва | GWAN |  | 10:36 | 00:21 | 11:52 | 0 | 945 |  | EXT | Нарушение формы кольцевого шва |  | (c)
13971.145 | 0 | -0.066 | -10.64 | -10.706 | -258 | 55 | -22 | 215 |  | 1317 | Нарушение формы кольцевого шва | GWAN |  | 11:35 | 00:26 | 12:13 | 0 | 473 |  | EXT | Нарушение формы кольцевого шва Аномалия находится на упругопластическом изгибе: R=790 D, максимальное растяжение на 5 час. |  | (c)
13971.145 | 0 | -0.04 | -10.64 | -10.68 | 820 | 1141 | 1519 | 14 |  | 1317 | Нарушение формы кольцевого шва | GWAN |  | 02:29 | 03:21 | 04:22 | 0 | 1396 |  | EXT | Нарушение формы кольцевого шва Аномалия находится на упругопластическом изгибе: R=790 D, максимальное растяжение на 5 час. |  | (c)
13971.145 | 0 | -0.064 | -10.64 | -10.704 | -1870 | -1087 | -1313 | 361 |  | 1317 | Нарушение формы кольцевого шва | GWAN |  | 07:15 | 09:21 | 08:45 | 0 | 1113 |  | EXT | Нарушение формы кольцевого шва Аномалия находится на упругопластическом изгибе: R=790 D, максимальное растяжение на 5 час. |  | (c)
13981.785 | 0 | -0.04 | -11.09 | -11.13 | 1954 | 861 | -304 | 0 |  | 1318 | Нарушение формы кольцевого шва | GWAN |  | 02:28 | 11:32 | 08:24 | 0 | 4407 |  | EXT | Нарушение формы кольцевого шва Аномалия находится на упругопластическом изгибе: R=627 D, максимальное растяжение на 5.4 час. |  | (c)
13992.875 | 0 | -0.105 | -10.92 | -11.025 | -1371 | -938 | -979 | 588 |  | 1319 | Нарушение формы кольцевого шва | GWAN |  | 11:08 | 00:18 | 12:12 | 0 | 783 |  | EXT | Нарушение формы кольцевого шва Аномалия находится на упругопластическом изгибе: R=793 D, максимальное растяжение на 4.5 час. |  | (c)
14037.195 | 0 | -0.05 | -11.365 | -11.415 | -201 | -29 | 47 | 0 |  | 1323 | Нарушение формы кольцевого шва | GWAN |  | 09:49 | 10:17 | 10:29 | 0 | 496 |  | EXT | Нарушение формы кольцевого шва |  | (c)
14059.98 | 0 | -0.041 | -9.81 | -9.851 | -125 | 29 | 35 | 0 |  | 1325 | Нарушение формы кольцевого шва | GWAN |  | 10:41 | 11:06 | 11:07 | 0 | 321 |  | EXT | Нарушение формы кольцевого шва |  | (c)
14069.79 | 0 | -0.073 | -11.62 | -11.693 | -426 | -214 | -186 | 0 |  | 1326 | Нарушение формы кольцевого шва | GWAN |  | 10:37 | 11:12 | 11:16 | 0 | 480 |  | EXT | Нарушение формы кольцевого шва Аномалия находится на отводе. |  | (c)
14184.13 | 0 | -0.067 | -11.11 | -11.177 | -317 | -52 | -53 | 0 |  | 1336 | Нарушение формы кольцевого шва | GWAN |  | 01:22 | 02:05 | 02:04 | 0 | 527 |  | EXT | Нарушение формы кольцевого шва |  | (c)
14184.13 | 0 | -0.055 | -11.11 | -11.165 | 565 | 826 | 832 | 565 |  | 1336 | Нарушение формы кольцевого шва | GWAN |  | 03:44 | 04:26 | 04:27 | 0 | 536 |  | EXT | Нарушение формы кольцевого шва |  | (c)
14184.13 | 0 | -0.086 | -11.11 | -11.196 | -2013 | -1758 | -1681 | 217 |  | 1336 | Нарушение формы кольцевого шва | GWAN |  | 08:48 | 09:29 | 09:42 | 0 | 663 |  | EXT | Нарушение формы кольцевого шва |  | (c)
14251.36 | 0 | -0.051 | -11.305 | -11.356 | -244 | 401 | 221 | 0 |  | 1342 | Нарушение формы кольцевого шва | GWAN |  | 01:47 | 03:31 | 03:02 | 0 | 930 |  | EXT | Нарушение формы кольцевого шва |  | (c)
14353.75 | 0 | -0.064 | -11.505 | -11.569 | 1702 | 2016 | 2058 | 0 |  | 1351 | Нарушение формы кольцевого шва | GWAN |  | 02:47 | 03:37 | 03:44 | 0 | 713 |  | EXT | Нарушение формы кольцевого шва |  | (c)
14398.585 | 0 | -0.072 | -10.19 | -10.262 | -1194 | -589 | -754 | 314 |  | 1355 | Нарушение формы кольцевого шва | GWAN |  | 11:23 | 01:00 | 12:34 | 0 | 880 |  | EXT | Нарушение формы кольцевого шва |  | (c)
14398.585 | 0 | -0.05 | -10.19 | -10.24 | -204 | -99 | 261 | 0 |  | 1355 | Нарушение формы кольцевого шва | GWAN |  | 02:03 | 02:19 | 03:18 | 0 | 931 |  | EXT | Нарушение формы кольцевого шва |  | (c)
14398.585 | 0 | -0.069 | -10.19 | -10.259 | 1982 | 2191 | -2062 | 0 |  | 1355 | Нарушение формы кольцевого шва | GWAN |  | 07:55 | 08:29 | 09:03 | 0 | 834 |  | EXT | Нарушение формы кольцевого шва |  | (c)
14443.215 | 0 | -0.057 | -11.615 | -11.672 | 49 | 566 | 915 | 49 |  | 1359 | Нарушение формы кольцевого шва | GWAN |  | 09:50 | 11:13 | 12:09 | 0 | 1732 |  | EXT | Нарушение формы кольцевого шва |  | (c)
14466.295 | 0 | -0.037 | -11.315 | -11.352 | -608 | 100 | 195 | 0 |  | 1361 | Нарушение формы кольцевого шва | GWAN |  | 01:13 | 03:07 | 03:22 | 0 | 1606 |  | EXT | Нарушение формы кольцевого шва |  | (c)
14509.865 | 0 | -0.12 | -11.635 | -11.755 | -903 | -613 | -572 | 241 |  | 1365 | Нарушение формы кольцевого шва | GWAN |  | 11:45 | 00:32 | 12:39 | 0 | 662 |  | EXT | Нарушение формы кольцевого шва |  | (c)
14576.5 | 0 | -0.081 | -10.965 | -11.046 | -590 | -231 | -189 | 0 |  | 1371 | Нарушение формы кольцевого шва | GWAN |  | 10:16 | 11:14 | 11:21 | 0 | 801 |  | EXT | Нарушение формы кольцевого шва Аномалия находится на отводе. |  | (c)
14587.481 | 0.016 | 0.007 | -11.744 | -11.753 | -1566 | -1418 | -1419 | 1271 | 7 | 1372 |  | ARTD | CIGR | 01:37 | 02:01 | 02:01 | 38 | 295 |  | EXT | Эквивалент потери металла 15%. Аномалия находится на отводе. |  | (c)
14621.895 | 0 | -0.079 | -11.53 | -11.609 | -1438 | -1007 | -1084 | 730 |  | 1375 | Нарушение формы кольцевого шва | GWAN |  | 10:54 | 00:04 | 11:51 | 0 | 708 |  | EXT | Нарушение формы кольцевого шва |  | (c)
14644.85 | 0 | -0.086 | -11.59 | -11.676 | 1041 | 1288 | 1235 | 1041 |  | 1377 | Нарушение формы кольцевого шва | GWAN |  | 00:19 | 00:58 | 00:50 | 0 | 388 |  | EXT | Нарушение формы кольцевого шва |  | (c)
14745.795 | 0 | -0.068 | -11.37 | -11.438 | 1415 | 1746 | 1746 | 153 |  | 1387 | Нарушение формы кольцевого шва | GWAN |  | 06:19 | 07:12 | 07:12 | 0 | 663 |  | EXT | Нарушение формы кольцевого шва |  | (c)
14846.91 | 0 | -0.066 | -11.515 | -11.581 | -1364 | -1266 | -847 | 329 |  | 1398 | Нарушение формы кольцевого шва | GWAN |  | 06:15 | 06:31 | 07:39 | 0 | 1035 |  | EXT | Нарушение формы кольцевого шва |  | (c)
14869.73 | 0 | -0.067 | -11.31 | -11.377 | -583 | 39 | 38 | 0 |  | 1400 | Нарушение формы кольцевого шва | GWAN |  | 08:16 | 09:57 | 09:57 | 0 | 1242 |  | EXT | Нарушение формы кольцевого шва |  | (c)
14892.495 | 0 | -0.058 | -11.215 | -11.273 | -1533 | -1038 | -1129 | 698 |  | 1402 | Нарушение формы кольцевого шва | GWAN |  | 05:21 | 06:40 | 06:26 | 0 | 807 |  | EXT | Нарушение формы кольцевого шва |  | (c)
14926.74 | 0 | -0.037 | -11.3 | -11.337 | -64 | 1090 | 2139 | 0 |  | 1405 | Нарушение формы кольцевого шва | GWAN |  | 02:34 | 05:40 | 08:30 | 0 | 4405 |  | EXT | Нарушение формы кольцевого шва Аномалия находится на упругопластическом изгибе: R=880 D, максимальное растяжение на 6.8 час. |  | (c)
14938.04 | 0 | -0.033 | -11.42 | -11.453 | -131 | 1337 | 2089 | 0 |  | 1406 | Нарушение формы кольцевого шва | GWAN |  | 02:34 | 06:31 | 08:32 | 0 | 4441 |  | EXT | Нарушение формы кольцевого шва |  | (c)
15120.515 | 0 | -0.035 | -11.515 | -11.55 | 1065 | 2228 | -1175 | 0 |  | 1422 | Нарушение формы кольцевого шва | GWAN |  | 02:34 | 05:42 | 08:32 | 0 | 4442 |  | EXT | Нарушение формы кольцевого шва Аномалия находится на отводе. |  | (c)
15143.525 | 0 | -0.053 | -11.18 | -11.233 | 1024 | -1856 | -1225 | 0 |  | 1424 | Нарушение формы кольцевого шва | GWAN |  | 02:25 | 06:40 | 08:22 | 0 | 4426 |  | EXT | Нарушение формы кольцевого шва Аномалия находится на отводе. |  | (c)
15177.625 | 0 | -0.043 | -10.51 | -10.553 | 130 | 1684 | -2131 | 0 |  | 1427 | Нарушение формы кольцевого шва | GWAN |  | 02:24 | 06:35 | 08:19 | 0 | 4399 |  | EXT | Нарушение формы кольцевого шва |  | (c)
15188.135 | 0 | -0.052 | -11.48 | -11.532 | 103 | -1252 | -2130 | 0 |  | 1428 | Нарушение формы кольцевого шва | GWAN |  | 02:20 | 10:41 | 08:19 | 0 | 4456 |  | EXT | Нарушение формы кольцевого шва |  | (c)
15303.18 | 0 | -0.049 | -11.56 | -11.609 | -1347 | 1064 | 873 | 862 |  | 1439 | Нарушение формы кольцевого шва | GWAN |  | 09:60 | 04:29 | 15:58 | 0 | 4439 |  | EXT | Нарушение формы кольцевого шва |  | (c)
15326.21 | 0 | -0.048 | -11.57 | -11.618 | -1242 | -750 | 976 | 962 |  | 1441 | Нарушение формы кольцевого шва | GWAN |  | 10:07 | 11:26 | 16:04 | 0 | 4434 |  | EXT | Нарушение формы кольцевого шва |  | (c)
15360.285 | 0 | -0.048 | -11.445 | -11.493 | 253 | 1309 | -1982 | 243 |  | 1444 | Нарушение формы кольцевого шва | GWAN |  | 09:58 | 00:49 | 15:57 | 0 | 4451 |  | EXT | Нарушение формы кольцевого шва |  | (c)
15371.73 | 0 | -0.056 | -11.355 | -11.411 | 635 | 704 | 715 | 635 |  | 1445 | Нарушение формы кольцевого шва | GWAN |  | 00:46 | 00:57 | 00:58 | 0 | 160 |  | EXT | Нарушение формы кольцевого шва Аномалия находится на упругопластическом изгибе: R=465 D, максимальное растяжение на 6.4 час. |  | (c)
15371.73 | 0 | -0.058 | -11.355 | -11.413 | 1311 | 1480 | 1413 | 716 |  | 1445 | Нарушение формы кольцевого шва | GWAN |  | 02:35 | 03:02 | 02:51 | 0 | 204 |  | EXT | Нарушение формы кольцевого шва Аномалия находится на упругопластическом изгибе: R=465 D, максимальное растяжение на 6.4 час. |  | (c)
15371.73 | 0 | -0.06 | -11.355 | -11.415 | -1828 | -442 | -1094 | 361 |  | 1445 | Нарушение формы кольцевого шва | GWAN |  | 06:08 | 09:52 | 08:06 | 0 | 1467 |  | EXT | Нарушение формы кольцевого шва Аномалия находится на упругопластическом изгибе: R=465 D, максимальное растяжение на 6.4 час. |  | (c)
15383.085 | 0 | -0.059 | -11.425 | -11.484 | 654 | -885 | -1586 | 0 |  | 1446 | Нарушение формы кольцевого шва | GWAN |  | 00:50 | 08:41 | 06:48 | 0 | 4442 |  | EXT | Нарушение формы кольцевого шва |  | (c)
15394.51 | 0 | -0.04 | -10.81 | -10.85 | 767 | -2036 | -1478 | 0 |  | 1447 | Нарушение формы кольцевого шва | GWAN |  | 00:53 | 05:20 | 06:50 | 0 | 4433 |  | EXT | Нарушение формы кольцевого шва |  | (c)
15405.32 | 0 | -0.045 | -11.415 | -11.46 | 1359 | 1487 | 1707 | 1359 |  | 1448 | Нарушение формы кольцевого шва | GWAN |  | 06:06 | 06:26 | 07:02 | 0 | 694 |  | EXT | Нарушение формы кольцевого шва Аномалия находится на отводе. |  | (c)
15428.35 | 0 | -0.054 | -10.5 | -10.554 | -1043 | -863 | -795 | 548 |  | 1450 | Вышлифовка на шве | GWAN | GENE | 11:33 | 00:02 | 12:13 | 78 | 495 | 18 | EXT | Вышлифовка на шве Аномалия находится на отводе. |  | (c)
15428.35 | 0 | -0.038 | -10.5 | -10.538 | 53 | 244 | 282 | 53 |  | 1450 | Вышлифовка на шве | GWAN | GENE | 02:30 | 03:01 | 03:07 | 83 | 458 | 19 | EXT | Вышлифовка на шве Аномалия находится на отводе. |  | (c)
15428.35 | 0 | -0.071 | -10.5 | -10.571 | 2006 | -1872 | -2016 | 1577 |  | 1450 | Вышлифовка на шве | GWAN | GENE | 07:45 | 09:20 | 08:56 | 117 | 878 | 17 | EXT | Вышлифовка на шве Аномалия находится на отводе. |  | (c)
15438.85 | 0 | -0.047 | -9.502 | -9.549 | -573 | 346 | 51 | 0 |  | 1451а | Вышлифовка на шве | GWAN | GENE | 09:05 | 11:33 | 10:45 | 97 | 1248 | 22 | EXT | Вышлифовка на шве Аномалия находится на отводе. |  | (c)
15448.352 | 0 | -0.045 | -2.025 | -2.07 | -1402 | -1818 | 815 | 0 |  | 1451б | Нарушение формы кольцевого шва | GWAN |  | 06:20 | 05:13 | 12:18 | 0 | 4433 |  | EXT | Нарушение формы кольцевого шва |  | (c)
15461.205 | 0 | -0.03 | -10.92 | -10.95 | 1692 | 1760 | 1794 | 1692 |  | 1453 | Нарушение формы кольцевого шва | GWAN |  | 00:55 | 01:06 | 01:11 | 0 | 204 |  | EXT | Нарушение формы кольцевого шва |  | (c)
15483.23 | 0 | -0.105 | -11.685 | -11.79 | 767 | 1154 | 1155 | 767 |  | 1455 | Нарушение формы кольцевого шва | GWAN |  | 10:46 | 11:48 | 11:48 | 0 | 775 |  | EXT | Нарушение формы кольцевого шва Аномалия находится на отводе. |  | (c)
15492.498 | 9.268 | 9.123 | -2.417 | -2.562 | -39 | -24 | -15 | 0 | 2244 | 1455 |  | ARTD | AXGR | 08:36 | 08:38 | 08:40 | 318 | 48 |  | EXT | Эквивалент потери металла 15%. Аномалия находится на отводе. |  | (c)
15496.264 | 1.349 | 1.333 | -10.051 | -10.067 | 2220 | -2164 | -2149 | 2056 | 1333 | 1456 |  | CORR | CIGR | 08:43 | 08:56 | 08:58 | 35 | 185 | 11 | EXT | Аномалия находится на отводе. | 0.89 | (c)
15496.409 | 1.494 | 1.468 | -9.906 | -9.932 | 887 | 1010 | 1007 | 887 | 1468 | 1456 |  | CORR | CIGR | 05:08 | 05:28 | 05:27 | 40 | 240 | 14 | EXT | Аномалия находится на отводе. | 0.89 | (c)
15497.126 | 2.211 | 2.199 | -9.189 | -9.201 | 2165 | 2211 | 2220 | 2165 | 2199 | 1456 |  | CORR | CIGR | 08:34 | 08:42 | 08:43 | 23 | 110 | 10 | EXT | Аномалия находится на отводе. | 0.89 | (c)
15517.7 | 0 | -0.04 | -11.545 | -11.585 | -1294 | 901 | 930 | 0 |  | 1458 | Нарушение формы кольцевого шва | GWAN |  | 06:06 | 00:01 | 12:05 | 0 | 4448 |  | EXT | Нарушение формы кольцевого шва Аномалия находится на упругопластическом изгибе: R=514 D, максимальное растяжение на 6.3 час. |  | (c)
15529.245 | 0 | 0 | -11.27 | -11.27 | -1776 | -1074 | -1249 | 455 | 0 | 1459 | Смещение кромок | GWAN |  | 09:53 | 11:46 | 11:18 | 0 | 1054 | 15 | EXT | Смещение кромок Вовнутрь Величина смещения - 2.4 мм. Аномалия находится на упругопластическом изгибе: R=314 D, максимальное растяжение на 6 час. |  | (c)
15540.515 | 0 | -0.048 | -11.245 | -11.293 | -51 | 182 | 272 | 0 |  | 1460 | Нарушение формы кольцевого шва | GWAN |  | 01:38 | 02:15 | 02:30 | 0 | 645 |  | EXT | Нарушение формы кольцевого шва Аномалия находится на упругопластическом изгибе: R=530 D, максимальное растяжение на 5.5 час. |  | (c)
15540.515 | 0 | -0.051 | -11.245 | -11.296 | 776 | 1015 | 1027 | 776 | 0 | 1460 | Подгиб кромки со смещением | GWAN |  | 03:51 | 04:30 | 04:32 | 0 | 501 | 25 | EXT | Подгиб кромки со смещением Величина смещения - 4.2 мм. Аномалия находится на упругопластическом изгибе: R=530 D, максимальное растяжение на 5.5 час. |  | (c)
15540.515 | 0 | -0.033 | -11.245 | -11.278 | 1300 | 1374 | 1747 | 37 |  | 1460 | Нарушение формы кольцевого шва | GWAN |  | 05:16 | 05:28 | 06:28 | 0 | 894 |  | EXT | Нарушение формы кольцевого шва Аномалия находится на упругопластическом изгибе: R=530 D, максимальное растяжение на 5.5 час. |  | (c)
15563.52 | 0 | -0.067 | -11.645 | -11.712 | -1035 | -580 | -648 | 262 |  | 1462 | Нарушение формы кольцевого шва | GWAN |  | 00:08 | 01:22 | 01:11 | 0 | 774 |  | EXT | Нарушение формы кольцевого шва Аномалия находится на отводе. |  | (c)
15586.7 | 0 | -0.04 | -11.125 | -11.165 | 2053 | 125 | -188 | 0 |  | 1464 | Нарушение формы кольцевого шва | GWAN |  | 03:51 | 10:40 | 09:50 | 0 | 4440 |  | EXT | Нарушение формы кольцевого шва Аномалия находится на отводе. |  | (c)
15744.69 | 0 | -0.048 | -11.14 | -11.188 | 598 | -487 | -1650 | 0 |  | 1478 | Нарушение формы кольцевого шва | GWAN |  | 03:54 | 00:59 | 09:51 | 0 | 4426 |  | EXT | Нарушение формы кольцевого шва |  | (c)
15755.83 | 0 | -0.037 | -10.765 | -10.802 | -1737 | -943 | 485 | 0 |  | 1479 | Нарушение формы кольцевого шва | GWAN |  | 05:06 | 07:14 | 11:04 | 0 | 4443 |  | EXT | Нарушение формы кольцевого шва Аномалия находится на упругопластическом изгибе: R=445 D, максимальное растяжение на 6.5 час. |  | (c)
15823.915 | 0 | -0.046 | -11.3 | -11.346 | -721 | 1588 | 1488 | 0 |  | 1485 | Нарушение формы кольцевого шва | GWAN |  | 00:27 | 06:40 | 06:24 | 0 | 4418 |  | EXT | Нарушение формы кольцевого шва |  | (c)
15835.215 | 0 | -0.046 | -11.54 | -11.586 | 803 | -860 | -1446 | 0 |  | 1486 | Нарушение формы кольцевого шва | GWAN |  | 05:06 | 00:37 | 11:03 | 0 | 4425 |  | EXT | Нарушение формы кольцевого шва |  | (c)
15995.455 | 0 | -0.035 | -11.365 | -11.4 | 822 | 1190 | 1057 | 822 |  | 1500 | Нарушение формы кольцевого шва | GWAN |  | 04:42 | 05:41 | 05:20 | 0 | 470 |  | EXT | Нарушение формы кольцевого шва |  | (c)
16107.706 | 10.336 | 10.321 | -0.849 | -0.864 | -25 | 900 | 1059 | 0 | 810 | 1509 | Дефект проката | MIAN | GENE | 09:47 | 00:16 | 12:42 | 54 | 2169 |  | INT | Дефект проката Эквивалент потери металла 10%. |  | (c)
16107.811 | 10.441 | 10.389 | -0.744 | -0.796 | 9 | 18 | 23 | 9 | 456 | 1509 |  | LWAN | AXGR | 09:52 | 09:54 | 09:55 | 340 | 28 |  | INT | Эквивалент потери металла 15%. |  | (c)
16232.63 | 0 | -0.041 | -11.49 | -11.531 | -215 | 486 | 221 | 0 |  | 1521 | Нарушение формы кольцевого шва | GWAN |  | 01:49 | 03:42 | 02:60 | 0 | 872 |  | EXT | Нарушение формы кольцевого шва Аномалия находится на упругопластическом изгибе: R=827 D, максимальное растяжение на 4.9 час. |  | (c)
16244.12 | 0 | -0.06 | -11.49 | -11.55 | -435 | -193 | -226 | 18 |  | 1522 | Нарушение формы кольцевого шва | GWAN |  | 01:48 | 02:27 | 02:21 | 0 | 417 |  | EXT | Нарушение формы кольцевого шва Аномалия находится на упругопластическом изгибе: R=318 D, максимальное растяжение на 6.8 час. |  | (c)
16244.12 | 0 | -0.044 | -11.49 | -11.534 | -1971 | -1786 | -1759 | 260 |  | 1522 | Нарушение формы кольцевого шва | GWAN |  | 09:40 | 10:10 | 10:14 | 0 | 424 |  | EXT | Нарушение формы кольцевого шва Аномалия находится на упругопластическом изгибе: R=318 D, максимальное растяжение на 6.8 час. |  | (c)
16278.975 | 0.625 | 0.171 | -10.725 | -11.179 | 1078 | 1148 | 1135 | 1039 | 171 | 1525 | Дефект проката | MIAN | GENE | 05:25 | 05:37 | 05:35 | 652 | 114 |  | INT | Дефект проката Эквивалент потери металла 11%. |  | (c)
16282.705 | 4.355 | 3.958 | -6.995 | -7.392 | 1440 | 1496 | 1498 | 674 | 3958 | 1525 | Дефект проката | MIAN | GENE | 06:24 | 06:33 | 06:33 | 1832 | 117 |  | INT | Дефект проката Эквивалент потери металла 10%. |  | (c)
16312.7 | 0 | -0.049 | -10.935 | -10.984 | -464 | 1996 | 905 | 0 |  | 1528 | Нарушение формы кольцевого шва | GWAN |  | 08:53 | 03:30 | 12:34 | 0 | 2739 |  | EXT | Нарушение формы кольцевого шва Аномалия находится на упругопластическом изгибе: R=304 D, максимальное растяжение на 6.1 час. |  | (c)
16380.975 | 0 | -0.042 | -11.3 | -11.342 | -1809 | -1068 | -1136 | 421 |  | 1534 | Нарушение формы кольцевого шва | GWAN |  | 04:24 | 06:24 | 06:13 | 0 | 1347 |  | EXT | Нарушение формы кольцевого шва |  | (c)
16380.975 | 0 | -0.057 | -11.3 | -11.357 | 603 | 1013 | 1021 | 603 |  | 1534 | Вышлифовка на шве | GWAN | GENE | 10:53 | 11:60 | 12:01 | 112 | 837 | 21 | EXT | Вышлифовка на шве |  | (c)
16492.275 | 0 | -0.06 | -11.38 | -11.44 | -645 | 346 | -138 | 0 |  | 1544 | Нарушение формы кольцевого шва | GWAN |  | 00:23 | 03:03 | 01:45 | 0 | 1015 |  | EXT | Нарушение формы кольцевого шва Аномалия находится на упругопластическом изгибе: R=444 D, максимальное растяжение на 6 час. |  | (c)
16537.88 | 0 | -0.045 | -11.47 | -11.515 | 842 | 1688 | 1400 | 273 |  | 1548 | Нарушение формы кольцевого шва | GWAN |  | 04:45 | 07:01 | 06:15 | 0 | 1115 |  | EXT | Нарушение формы кольцевого шва |  | (c)
16594.81 | 0 | -0.038 | -5.53 | -5.568 | -1389 | -1342 | 831 | 820 |  | 1553 | Нарушение формы кольцевого шва | GWAN |  | 10:19 | 10:27 | 16:18 | 0 | 4439 |  | EXT | Нарушение формы кольцевого шва Аномалия находится на упругопластическом изгибе: R=445 D, максимальное растяжение на 6.8 час. |  | (c)
16600.34 | 0 | -0.089 | -6.1 | -6.189 | 743 | 1048 | 998 | 743 |  | 1554 | Вышлифовка на шве | GWAN | GENE | 11:14 | 00:03 | 11:55 | 151 | 510 | 13 | EXT | Вышлифовка на шве Аномалия находится на упругопластическом изгибе: R=351 D, максимальное растяжение на 6.5 час. |  | (c)
16600.34 | 0 | -0.065 | -6.1 | -6.165 | -151 | 324 | 186 | 0 |  | 1554 | Вышлифовка на шве | GWAN | GENE | 08:50 | 10:07 | 09:44 | 79 | 674 | 13 | EXT | Вышлифовка на шве Аномалия находится на упругопластическом изгибе: R=351 D, максимальное растяжение на 6.5 час. |  | (c)
16802.294 | 3.849 | 3.684 | -7.181 | -7.346 | 2183 | 2205 | 2202 | 9 | 3684 | 1572 |  | LWAN | AXGR | 03:10 | 03:14 | 03:13 | 425 | 39 |  | INT | Эквивалент потери металла 10%. |  | (c)
16898.61 | 0 | -0.04 | -11.495 | -11.535 | 902 | 963 | 980 | 902 |  | 1581 | Нарушение формы кольцевого шва | GWAN |  | 04:24 | 04:33 | 04:36 | 0 | 156 |  | EXT | Нарушение формы кольцевого шва |  | (c)
16898.61 | 0 | -0.047 | -11.495 | -11.542 | 1625 | 1807 | 1984 | 0 |  | 1581 | Нарушение формы кольцевого шва | GWAN |  | 06:20 | 06:50 | 07:18 | 0 | 719 |  | EXT | Нарушение формы кольцевого шва |  | (c)
16953.33 | 0 | -0.053 | -11.485 | -11.538 | -520 | 147 | 46 | 520 |  | 1586 | Нарушение формы кольцевого шва | GWAN |  | 11:52 | 01:39 | 13:23 | 0 | 1131 |  | EXT | Нарушение формы кольцевого шва |  | (c)
17021.615 | 0 | -0.028 | -3.625 | -3.653 | -1605 | 488 | 624 | 0 |  | 1592 | Нарушение формы кольцевого шва | GWAN |  | 06:05 | 11:42 | 12:04 | 0 | 4458 |  | EXT | Нарушение формы кольцевого шва Аномалия находится на упругопластическом изгибе: R=387 D, максимальное растяжение на 6.1 час. |  | (c)
17025.24 | 0 | -0.062 | -10.97 | -11.032 | -244 | -54 | -15 | 0 |  | 1593 | Вышлифовка на шве | GWAN | GENE | 01:58 | 02:28 | 02:35 | 119 | 460 | 10 | EXT | Вышлифовка на шве Аномалия находится на упругопластическом изгибе: R=338 D, максимальное растяжение на 5.9 час. |  | (c)
17025.24 | 0 | -0.059 | -10.97 | -11.029 | 1792 | 1982 | 1973 | 77 |  | 1593 | Вышлифовка на шве | GWAN | GENE | 07:26 | 07:57 | 07:55 | 97 | 361 | 20 | EXT | Вышлифовка на шве Аномалия находится на упругопластическом изгибе: R=338 D, максимальное растяжение на 5.9 час. |  | (c)
17025.24 | 0 | -0.07 | -10.97 | -11.04 | -1779 | -1032 | -1312 | 451 |  | 1593 | Нарушение формы кольцевого шва | GWAN |  | 09:50 | 11:50 | 11:05 | 0 | 935 |  | EXT | Нарушение формы кольцевого шва Аномалия находится на упругопластическом изгибе: R=338 D, максимальное растяжение на 5.9 час. |  | (c)
17031.814 | 6.574 | 6.553 | -4.396 | -4.417 | 544 | 1151 | 975 | 544 | 4389 | 1593 | Дефект проката | MIAN | CIGR | 04:05 | 05:43 | 05:14 | 28 | 863 |  | EXT | Дефект проката Эквивалент потери металла 10%. Аномалия находится на упругопластическом изгибе: R=368 D, максимальное растяжение на 5.2 час. |  | (c)
17034.36 | 9.12 | 9.107 | -1.85 | -1.863 | 1027 | 1215 | 1224 | 809 | 1836 | 1593 | Дефект проката | MIAN | CIGR | 05:23 | 05:53 | 05:55 | 27 | 394 |  | EXT | Дефект проката Эквивалент потери металла 10%. Аномалия находится на упругопластическом изгибе: R=330 D, максимальное растяжение на 5 час. |  | (c)
17036.001 | 10.761 | 10.75 | -0.209 | -0.22 | 575 | 668 | 718 | 575 | 198 | 1593 | Металлургический дефект | MIAN | CIGR | 04:10 | 04:25 | 04:33 | 22 | 286 |  | INT | Металлургический дефект Эквивалент потери металла 13%. Аномалия находится на упругопластическом изгибе: R=342 D, максимальное растяжение на 5 час. |  | (c)
17036.16 | 10.92 | 10.914 | -0.05 | -0.056 | 601 | 667 | 677 | 601 | 41 | 1593 | Металлургический дефект | MIAN | CISL | 04:14 | 04:25 | 04:26 | 15 | 152 |  | INT | Металлургический дефект Эквивалент потери металла 10%. Аномалия находится на упругопластическом изгибе: R=342 D, максимальное растяжение на 5 час. |  | (c)
17103.36 | 0 | -0.055 | -11.375 | -11.43 | 157 | 1302 | 965 | 157 |  | 1600 | Нарушение формы кольцевого шва | GWAN |  | 09:31 | 00:36 | 11:42 | 0 | 1616 |  | EXT | Нарушение формы кольцевого шва |  | (c)
17126.29 | 0 | -0.075 | -11.345 | -11.42 | 1817 | 2085 | 2229 | 0 |  | 1602 | Нарушение формы кольцевого шва | GWAN |  | 06:59 | 07:42 | 08:05 | 0 | 823 |  | EXT | Нарушение формы кольцевого шва |  | (c)
17191.55 | 0 | -0.096 | -11.545 | -11.641 | 565 | 866 | 995 | 565 |  | 1608 | Нарушение формы кольцевого шва | GWAN |  | 10:43 | 11:31 | 11:52 | 0 | 862 |  | EXT | Нарушение формы кольцевого шва |  | (c)
17203.095 | 0 | -0.086 | -11.14 | -11.226 | 490 | 773 | 872 | 490 |  | 1609 | Нарушение формы кольцевого шва | GWAN |  | 10:38 | 11:24 | 11:40 | 0 | 765 |  | EXT | Нарушение формы кольцевого шва |  | (c)
17214.235 | 0 | -0.102 | -11.415 | -11.517 | 35 | 291 | 334 | 35 |  | 1610 | Нарушение формы кольцевого шва | GWAN |  | 10:47 | 11:28 | 11:36 | 0 | 599 |  | EXT | Нарушение формы кольцевого шва |  | (c)
17225.65 | 0 | -0.085 | -11 | -11.085 | 421 | 518 | 574 | 421 |  | 1611 | Нарушение формы кольцевого шва | GWAN |  | 11:12 | 11:28 | 11:37 | 0 | 307 |  | EXT | Нарушение формы кольцевого шва |  | (c)
17236.65 | 0 | -0.053 | -10.76 | -10.813 | -1249 | -987 | -1064 | 878 |  | 1612 | Нарушение формы кольцевого шва | GWAN |  | 11:09 | 11:51 | 11:39 | 0 | 370 |  | EXT | Нарушение формы кольцевого шва |  | (c)
17247.41 | 0 | -0.088 | -11.56 | -11.648 | 350 | 632 | 604 | 350 |  | 1613 | Нарушение формы кольцевого шва | GWAN |  | 10:43 | 11:28 | 11:24 | 0 | 509 |  | EXT | Нарушение формы кольцевого шва |  | (c)
17281.68 | 0 | -0.069 | -11.48 | -11.549 | 2052 | -2183 | -2126 | 0 |  | 1616 | Нарушение формы кольцевого шва | GWAN |  | 07:45 | 08:21 | 08:30 | 0 | 567 |  | EXT | Нарушение формы кольцевого шва |  | (c)
17304.555 | 0 | -0.047 | -11.45 | -11.497 | 2042 | -2004 | -2090 | 0 |  | 1618 | Нарушение формы кольцевого шва | GWAN |  | 07:06 | 08:13 | 07:59 | 0 | 657 |  | EXT | Нарушение формы кольцевого шва |  | (c)
17384.79 | 0 | -0.078 | -10.23 | -10.308 | 484 | 1031 | 856 | 484 |  | 1625 | Нарушение формы кольцевого шва | GWAN |  | 10:46 | 00:15 | 11:46 | 0 | 743 |  | EXT | Нарушение формы кольцевого шва |  | (c)
17384.79 | 0 | -0.069 | -10.23 | -10.299 | -885 | -537 | -330 | 0 |  | 1625 | Нарушение формы кольцевого шва | GWAN |  | 07:05 | 08:02 | 08:35 | 0 | 1109 |  | EXT | Нарушение формы кольцевого шва |  | (c)
17452.295 | 0 | -0.052 | -11.57 | -11.622 | -2225 | -2135 | -2124 | 6 |  | 1631 | Нарушение формы кольцевого шва | GWAN |  | 08:15 | 08:29 | 08:31 | 0 | 202 |  | EXT | Нарушение формы кольцевого шва |  | (c)
17452.295 | 0 | -0.068 | -11.57 | -11.638 | -1376 | -1231 | -1105 | 834 |  | 1631 | Вышлифовка на шве | GWAN | GENE | 10:32 | 10:55 | 11:16 | 128 | 542 | 18 | EXT | Вышлифовка на шве |  | (c)
17768.825 | 0 | -0.053 | -9.74 | -9.793 | -1048 | 1418 | 1182 | 1048 |  | 1659 | Нарушение формы кольцевого шва | GWAN |  | 11:23 | 06:01 | 17:23 | 0 | 4461 |  | EXT | Нарушение формы кольцевого шва |  | (c)
17778.565 | 0 | -0.043 | -11.05 | -11.093 | 942 | -1409 | -1315 | 890 |  | 1660 | Нарушение формы кольцевого шва | GWAN |  | 11:32 | 05:13 | 17:28 | 0 | 4409 |  | EXT | Нарушение формы кольцевого шва |  | (c)
17789.615 | 0 | -0.046 | -11.52 | -11.566 | 1801 | 2105 | -2154 | 0 |  | 1661 | Нарушение формы кольцевого шва | GWAN |  | 07:37 | 08:26 | 08:58 | 0 | 1011 |  | EXT | Нарушение формы кольцевого шва |  | (c)
17846.41 | 0 | -0.046 | -11.52 | -11.566 | 456 | 614 | 615 | 456 |  | 1666 | Нарушение формы кольцевого шва | GWAN |  | 02:51 | 03:16 | 03:17 | 0 | 319 |  | EXT | Нарушение формы кольцевого шва |  | (c)
17869.259 | 1.159 | 1.124 | -8.801 | -8.836 | 1021 | 1174 | 1185 | 882 | 1124 | 1668 | Дефект проката | MIAN | GENE | 04:51 | 05:15 | 05:17 | 71 | 327 |  | INT | Дефект проката Эквивалент потери металла 10%. |  | (c)
17870.572 | 2.472 | 2.283 | -7.488 | -7.677 | 1158 | 1188 | 1193 | 1002 | 2283 | 1668 | Дефект проката | MIAN | GENE | 05:13 | 05:18 | 05:19 | 312 | 70 |  | INT | Дефект проката Эквивалент потери металла 10%. |  | (c)
17870.998 | 2.898 | 2.748 | -7.062 | -7.212 | 1383 | 1414 | 1429 | 755 | 2748 | 1668 | Дефект проката | MIAN | GENE | 05:49 | 05:54 | 05:57 | 368 | 92 |  | INT | Дефект проката Эквивалент потери металла 10%. |  | (c)
17875.272 | 7.172 | 6.984 | -2.788 | -2.976 | 1020 | 1056 | 1058 | 1020 | 2599 | 1668 | Дефект проката | MIAN | GENE | 04:51 | 04:56 | 04:57 | 377 | 77 |  | INT | Дефект проката Эквивалент потери металла 10%. |  | (c)
17888.58 | 0 | -0.088 | -11.27 | -11.358 | 460 | 887 | 814 | 460 |  | 1671 | Нарушение формы кольцевого шва | GWAN |  | 10:21 | 11:30 | 11:18 | 0 | 707 |  | EXT | Нарушение формы кольцевого шва Аномалия находится на упругопластическом изгибе: R=928 D, максимальное растяжение на 5 час. |  | (c)
17901.977 | 2.127 | 1.969 | -8.758 | -8.916 | -88 | -15 | -41 | 0 | 1969 | 1672 | Дефект проката | MIAN | GENE | 02:34 | 02:46 | 02:42 | 1686 | 95 |  | INT | Дефект проката Эквивалент потери металла 14%. Аномалия находится на упругопластическом изгибе: R=615 D, максимальное растяжение на 6.5 час. |  | (c)
17945.125 | 0 | -0.065 | -11.415 | -11.48 | -21 | 448 | 320 | 0 |  | 1676 | Нарушение формы кольцевого шва | GWAN |  | 02:30 | 03:45 | 03:25 | 0 | 682 |  | EXT | Нарушение формы кольцевого шва |  | (c)
17963.485 | 6.945 | 6.604 | -4.585 | -4.926 | 1152 | 1173 | 1189 | 1004 | 4513 | 1677 | Металлургический дефект | MIAN | GENE | 06:02 | 06:06 | 06:08 | 413 | 75 |  | INT | Металлургический дефект Эквивалент потери металла 10%. |  | (c)
17979.475 | 0 | -0.059 | -11.16 | -11.219 | -527 | -110 | -172 | 0 |  | 1679 | Нарушение формы кольцевого шва | GWAN |  | 08:30 | 09:37 | 09:27 | 0 | 711 |  | EXT | Нарушение формы кольцевого шва |  | (c)
17996.692 | 6.057 | 6.022 | -4.718 | -4.753 | 1979 | 2036 | 2059 | 92 | 4705 | 1680 |  | GOUG | CIGR | 03:56 | 04:05 | 04:09 | 48 | 160 | 14 | EXT | Задир. |  | (b)
18001.41 | 0 | -0.035 | -11.425 | -11.46 | -1862 | -116 | 342 | 1862 |  | 1681 | Нарушение формы кольцевого шва | GWAN |  | 07:09 | 11:51 | 13:05 | 0 | 4408 |  | EXT | Нарушение формы кольцевого шва Аномалия находится на отводе. |  | (c)
18027.915 | 3.325 | 3.253 | -7.445 | -7.517 | 584 | 737 | 751 | 584 | 3253 | 1683 |  | DENT | GENE | 07:44 | 08:09 | 08:11 | 125 | 333 | 0.6 | N/A | Глубина вмятины: 8 мм (0,6%). Линейка: 13 см в (325 см; 08:09 ч:мин) Аномалия находится на отводе. |  | (c)
18044.215 | 0 | -0.041 | -11.075 | -11.116 | -937 | -1468 | 1259 | 0 |  | 1685 | Нарушение формы кольцевого шва | GWAN |  | 07:13 | 05:47 | 13:08 | 0 | 4393 |  | EXT | Нарушение формы кольцевого шва |  | (c)
18077.835 | 0 | -0.032 | -11.4 | -11.432 | -1169 | -1121 | 1059 | 0 |  | 1688 | Нарушение формы кольцевого шва | GWAN |  | 07:07 | 07:14 | 13:06 | 0 | 4457 |  | EXT | Нарушение формы кольцевого шва |  | (c)
18083.214 | 5.379 | 5.359 | -6.021 | -6.041 | -1770 | -1612 | -1634 | 460 | 5359 | 1688 |  | CORR | CIGR | 05:30 | 05:55 | 05:52 | 35 | 274 | 11 | EXT |  | 1.06 | (b)
18089.235 | 0 | -0.055 | -11.24 | -11.295 | 2017 | 1264 | -224 | 0 |  | 1689 | Нарушение формы кольцевого шва | GWAN |  | 07:08 | 05:06 | 13:06 | 0 | 4440 |  | EXT | Нарушение формы кольцевого шва |  | (c)
18171.973 | 4.663 | 4.441 | -6.772 | -6.994 | 1526 | -1924 | 2180 | 0 | 4441 | 1696 |  | CORR | GENE | 06:26 | 09:09 | 08:11 | 290 | 1309 | 11 | EXT |  | 0.92 | (c)
18172.202 | 4.892 | 4.665 | -6.543 | -6.77 | -121 | 58 | 174 | 0 | 4665 | 1696 |  | CORR | GENE | 01:60 | 02:29 | 02:47 | 344 | 591 | 10 | EXT |  | 0.92 | (c)
18212.684 | 0.514 | 0.398 | -10.651 | -10.767 | 1201 | 1283 | 1572 | 288 | 398 | 1700 |  | CORR | GENE | 06:11 | 06:24 | 07:11 | 269 | 741 | 10 | EXT |  | 0.91 | (c)
18228.239 | 4.904 | 4.876 | -6.321 | -6.349 | -1993 | -1876 | -1857 | 238 | 4876 | 1701 |  | CORR | CIGR | 07:50 | 08:09 | 08:12 | 45 | 272 | 10 | EXT |  | 0.89 | (c)
18247.73 | 2.045 | 2.028 | -9.23 | -9.247 | 110 | 170 | 172 | 110 | 2028 | 1703 |  | CORR | CIGR | 02:21 | 02:31 | 02:31 | 31 | 123 | 11 | EXT |  | 0.89 | (c)
18265.767 | 8.807 | 8.69 | -2.143 | -2.26 | -2095 | -1662 | -1781 | 136 | 1943 | 1704 |  | ARTD | GENE | 07:53 | 09:03 | 08:44 | 317 | 627 |  | EXT | Наплавка. |  | (c)
18290.575 | 0 | -0.037 | -10.62 | -10.657 | -1335 | -1158 | -1047 | 759 |  | 1707 | Нарушение формы кольцевого шва | GWAN |  | 05:56 | 06:25 | 06:43 | 0 | 576 |  | EXT | Нарушение формы кольцевого шва |  | (c)
18308.509 | 7.314 | 7.291 | -3.566 | -3.589 | 1465 | 1743 | 1726 | 244 | 3384 | 1708 |  | CORR | GENE | 05:50 | 06:35 | 06:32 | 205 | 521 | 10 | EXT |  | 0.9 | (c)
18312.075 | 0 | -0.044 | -11.39 | -11.434 | -564 | 27 | 1653 | 0 |  | 1709 | Нарушение формы кольцевого шва | GWAN |  | 09:03 | 10:39 | 15:01 | 0 | 4435 |  | EXT | Нарушение формы кольцевого шва |  | (c)
18333.559 | 10.094 | 10.038 | -1.436 | -1.492 | -1201 | -1168 | -1159 | 1029 | 1312 | 1710 | Металлургический дефект | MIAN | GENE | 10:35 | 10:40 | 10:42 | 180 | 85 |  | INT | Металлургический дефект Эквивалент потери металла 12%. |  | (c)
18334.995 | 0 | -0.046 | -10.945 | -10.991 | -275 | 94 | 86 | 0 |  | 1711 | Нарушение формы кольцевого шва | GWAN |  | 02:04 | 03:04 | 03:02 | 0 | 723 |  | EXT | Нарушение формы кольцевого шва |  | (c)
18380.26 | 0 | -0.053 | -11.315 | -11.368 | 775 | 1162 | 1095 | 775 |  | 1715 | Нарушение формы кольцевого шва | GWAN |  | 00:18 | 01:21 | 01:10 | 0 | 642 |  | EXT | Нарушение формы кольцевого шва |  | (c)
18446.514 | 10.159 | 10.025 | -0.241 | -0.375 | -1552 | -1501 | -1509 | 679 | 79 | 1720 |  | CORR | GENE | 05:18 | 05:26 | 05:25 | 296 | 85 | 10 | EXT |  | 0.92 | (c)
18469.755 | 0 | -0.071 | -11.215 | -11.286 | 464 | 1012 | 983 | 464 |  | 1723 | Нарушение формы кольцевого шва | GWAN |  | 10:37 | 00:05 | 12:01 | 0 | 1037 |  | EXT | Нарушение формы кольцевого шва |  | (c)
18515.015 | 0 | -0.044 | -11.165 | -11.209 | -307 | -1916 | 1897 | 0 |  | 1727 | Нарушение формы кольцевого шва | GWAN |  | 09:05 | 04:45 | 15:00 | 0 | 4408 |  | EXT | Нарушение формы кольцевого шва |  | (c)
18526.18 | 0 | -0.045 | -11.7 | -11.745 | 1584 | -1107 | -658 | 1562 |  | 1728 | Нарушение формы кольцевого шва | GWAN |  | 09:16 | 02:02 | 15:14 | 0 | 4439 |  | EXT | Нарушение формы кольцевого шва |  | (c)
18537.88 | 0 | -0.073 | -11.2 | -11.273 | -107 | 121 | 2110 | 0 |  | 1729 | Нарушение формы кольцевого шва | GWAN |  | 09:06 | 09:43 | 15:04 | 0 | 4433 |  | EXT | Нарушение формы кольцевого шва |  | (c)
18605.77 | 0 | -0.055 | -11.225 | -11.28 | -2102 | -1480 | -1425 | 129 |  | 1735 | Нарушение формы кольцевого шва | GWAN |  | 04:30 | 06:10 | 06:19 | 0 | 1354 |  | EXT | Нарушение формы кольцевого шва |  | (c)
18605.77 | 0 | -0.051 | -11.225 | -11.276 | -378 | -108 | 32 | 0 |  | 1735 | Нарушение формы кольцевого шва | GWAN |  | 09:08 | 09:51 | 10:14 | 0 | 821 |  | EXT | Нарушение формы кольцевого шва |  | (c)
18663.16 | 0 | -0.046 | -11.55 | -11.596 | 1004 | 1352 | 1550 | 1004 |  | 1740 | Нарушение формы кольцевого шва | GWAN |  | 00:34 | 01:30 | 02:02 | 0 | 1091 |  | EXT | Нарушение формы кольцевого шва |  | (c)
18663.16 | 0 | -0.037 | -11.55 | -11.587 | -2066 | -1717 | -1591 | 1116 |  | 1740 | Нарушение формы кольцевого шва | GWAN |  | 04:18 | 05:15 | 05:35 | 0 | 950 |  | EXT | Нарушение формы кольцевого шва |  | (c)
18663.16 | 0 | -0.05 | -11.55 | -11.6 | -936 | -687 | -676 | 415 |  | 1740 | Нарушение формы кольцевого шва | GWAN |  | 07:21 | 08:01 | 08:03 | 0 | 521 |  | EXT | Нарушение формы кольцевого шва |  | (c)
18663.16 | 0 | -0.04 | -11.55 | -11.59 | -211 | 641 | 390 | 0 | 0 | 1740 | Внутришовный дефект | GWAN |  | 09:18 | 11:35 | 10:55 | 0 | 1202 | 21 | MID | Внутришовный дефект |  | (b)
18675.64 | 0.93 | 0.786 | -10.25 | -10.394 | -1933 | -1647 | -1423 | 298 | 786 | 1741 |  | CORR | GENE | 07:09 | 07:55 | 08:31 | 186 | 1020 | 10 | EXT |  | 0.9 | (c)
18679.071 | 4.361 | 4.3 | -6.819 | -6.88 | 1875 | -2097 | -2199 | 0 | 4300 | 1741 |  | CORR | GENE | 05:24 | 06:43 | 06:26 | 162 | 775 | 10 | EXT |  | 0.9 | (c)
18679.198 | 4.488 | 4.479 | -6.692 | -6.701 | -1763 | -1723 | -1719 | 467 | 4479 | 1741 |  | GOUG | CIGR | 07:37 | 07:43 | 07:44 | 25 | 89 | 12 | EXT | Задир. |  | (c)
18697.446 | 0.201 | 0.07 | -10.574 | -10.705 | 776 | 955 | 929 | 776 | 70 | 1743 |  | CORR | GENE | 05:04 | 05:33 | 05:29 | 1088 | 307 | 10 | EXT |  | 0.96 | (c)
18699.188 | 1.943 | 1.931 | -8.832 | -8.844 | 1627 | 1685 | 1789 | 280 | 1931 | 1743 |  | CORR | CIGR | 07:21 | 07:30 | 07:47 | 53 | 324 | 15 | EXT |  | 0.89 | (c)
18699.832 | 2.587 | 2.264 | -8.188 | -8.511 | 1691 | 1761 | 1817 | 287 | 2264 | 1743 |  | CORR | GENE | 07:31 | 07:43 | 07:52 | 1006 | 253 | 10 | EXT |  | 0.96 | (c)
18708.532 | 0.512 | 0.489 | -10.713 | -10.736 | 2015 | 2126 | 2089 | 68 | 489 | 1744 |  | CORR | CIGR | 03:32 | 03:49 | 03:43 | 35 | 147 | 10 | EXT |  | 0.89 | (c)
18711.188 | 3.168 | 3.162 | -8.057 | -8.063 | 2102 | 2180 | 2172 | 0 | 3162 | 1744 |  | CORR | CIGR | 03:46 | 03:58 | 03:57 | 28 | 139 | 10 | EXT |  | 0.89 | (c)
18713.418 | 5.398 | 5.372 | -5.827 | -5.853 | -2153 | -1932 | -1948 | 78 | 5372 | 1744 |  | CORR | GENE | 04:19 | 04:54 | 04:52 | 88 | 410 | 15 | EXT |  | 0.89 | (c)
18730.495 | 0 | -0.047 | -11.38 | -11.427 | -159 | 557 | 947 | 0 |  | 1746 | Нарушение формы кольцевого шва | GWAN |  | 00:08 | 02:03 | 03:06 | 0 | 2213 |  | EXT | Нарушение формы кольцевого шва |  | (c)
18730.495 | 0 | -0.033 | -11.38 | -11.413 | 2190 | -1811 | -1633 | 0 |  | 1746 | Нарушение формы кольцевого шва | GWAN |  | 06:27 | 07:41 | 08:10 | 0 | 1276 |  | EXT | Нарушение формы кольцевого шва |  | (c)
18730.495 | 0 | -0.038 | -11.38 | -11.418 | -949 | -830 | -604 | 258 |  | 1746 | Нарушение формы кольцевого шва | GWAN |  | 10:00 | 10:19 | 10:56 | 0 | 691 |  | EXT | Нарушение формы кольцевого шва |  | (c)
18815.467 | 6.797 | 6.786 | -4.293 | -4.304 | -2151 | -2039 | -2092 | 80 | 4281 | 1754 |  | CORR | CIGR | 07:29 | 07:47 | 07:38 | 23 | 117 | 15 | EXT |  | 0.89 | (c)
18817.451 | 8.781 | 8.62 | -2.309 | -2.47 | 944 | 1311 | 1580 | 15 | 2280 | 1754 |  | CORR | GENE | 03:49 | 04:48 | 05:31 | 190 | 1272 | 10 | EXT |  | 0.9 | (c)
18817.681 | 9.011 | 8.838 | -2.079 | -2.252 | 1099 | 1457 | 1756 | 0 | 1984 | 1754 |  | CORR | GENE | 04:14 | 05:11 | 05:60 | 268 | 1314 | 10 | EXT |  | 0.91 | (c)
18818.222 | 9.552 | 9.392 | -1.538 | -1.698 | 1008 | 1739 | 1616 | 8 | 1424 | 1754 |  | CORR | GENE | 03:59 | 05:57 | 05:37 | 274 | 1214 | 10 | EXT |  | 0.91 | (c)
18818.976 | 10.306 | 10.197 | -0.784 | -0.893 | 452 | 1587 | 1231 | 222 | 572 | 1754 |  | CORR | GENE | 02:29 | 05:32 | 04:35 | 321 | 1557 | 10 | EXT |  | 0.92 | (c)
18892.918 | 6.223 | 6.206 | -4.832 | -4.849 | -1734 | -1612 | -1632 | 496 | 4810 | 1761 |  | ARTD | CIGR | 09:59 | 10:19 | 10:16 | 39 | 205 |  | EXT | Эквивалент потери металла 13%. |  | (c)
18916.48 | 7.365 | 7.341 | -3.89 | -3.914 | -553 | -208 | -346 | 139 | 3745 | 1763 |  | CORR | GENE | 08:10 | 09:06 | 08:44 | 169 | 414 | 10 | EXT | Аномалия находится на упругопластическом изгибе: R=833 D, максимальное растяжение на 5.7 час. | 0.9 | (c)
18920.37 | 0 | -0.037 | -11.27 | -11.307 | -316 | 1074 | 1837 | 0 |  | 1764 | Нарушение формы кольцевого шва | GWAN |  | 10:30 | 02:15 | 16:18 | 0 | 4305 |  | EXT | Нарушение формы кольцевого шва Аномалия находится на упругопластическом изгибе: R=538 D, максимальное растяжение на 5.3 час. |  | (c)
18932.119 | 0.479 | 0.398 | -10.401 | -10.482 | 1777 | 2105 | 2047 | 0 | 398 | 1765 |  | CORR | GENE | 02:41 | 03:34 | 03:25 | 150 | 539 | 10 | EXT | Аномалия находится на упругопластическом изгибе: R=688 D, максимальное растяжение на 5.6 час. | 0.9 | (c)
18933.322 | 1.682 | 1.651 | -9.198 | -9.229 | 1969 | 2058 | 2074 | 51 | 1651 | 1765 |  | CORR | CIGR | 03:12 | 03:26 | 03:29 | 35 | 210 | 10 | EXT | Аномалия находится на упругопластическом изгибе: R=770 D, максимальное растяжение на 5.8 час. | 0.89 | (c)
18936.296 | 4.656 | 4.622 | -6.224 | -6.258 | 1907 | 1982 | 2052 | 34 | 4622 | 1765 |  | CORR | CIGR | 03:02 | 03:14 | 03:25 | 41 | 289 | 10 | EXT |  | 0.89 | (c)
18948.514 | 5.994 | 5.7 | -5.236 | -5.53 | -652 | -517 | -575 | 498 | 5211 | 1766 |  | CORR | GENE | 07:44 | 08:05 | 07:56 | 319 | 154 | 13 | EXT |  | 0.93 | (c)
18950.25 | 7.73 | 7.706 | -3.5 | -3.524 | 1985 | 2090 | 2115 | 0 | 3479 | 1766 |  | CORR | CIGR | 02:49 | 03:06 | 03:10 | 45 | 260 | 11 | EXT |  | 0.89 | (c)
18952.297 | 9.777 | 9.553 | -1.453 | -1.677 | -246 | -58 | -78 | 0 | 1388 | 1766 |  | CORR | GENE | 08:49 | 09:19 | 09:16 | 289 | 336 | 14 | EXT |  | 0.93 | (c)
18967.871 | 2.991 | 2.98 | -8.269 | -8.28 | 1094 | 1169 | 1156 | 1012 | 2980 | 1768 |  | CORR | CIGR | 03:57 | 04:09 | 04:07 | 24 | 124 | 10 | EXT |  | 0.89 | (c)
18968.373 | 3.493 | 3.475 | -7.767 | -7.785 | 700 | 889 | 848 | 700 | 3475 | 1768 |  | CORR | CIGR | 02:53 | 03:24 | 03:17 | 54 | 296 | 16 | EXT |  | 0.89 | (c)
18969.558 | 4.678 | 4.671 | -6.582 | -6.589 | 975 | 1107 | 1067 | 975 | 4671 | 1768 |  | CORR | CIGR | 03:38 | 03:59 | 03:52 | 23 | 183 | 10 | EXT |  | 0.89 | (c)
18976.14 | 0 | -0.055 | -11.325 | -11.38 | 1391 | -1891 | 2218 | 0 |  | 1769 | Нарушение формы кольцевого шва | GWAN |  | 04:37 | 07:47 | 06:50 | 0 | 1653 |  | EXT | Нарушение формы кольцевого шва |  | (c)
18987.259 | 11.119 | 10.919 | -0.206 | -0.406 | -1669 | -1267 | -1364 | 561 | 171 | 1769 |  | CORR | GENE | 08:23 | 09:28 | 09:12 | 235 | 611 | 10 | EXT |  | 0.91 | (c)
18987.465 | 0 | -0.03 | -11.3 | -11.33 | -1650 | 751 | 263 | 0 |  | 1770 | Нарушение формы кольцевого шва | GWAN |  | 06:57 | 01:24 | 12:05 | 0 | 3825 |  | EXT | Нарушение формы кольцевого шва |  | (c)
18994.577 | 7.112 | 7.099 | -4.188 | -4.201 | -1301 | -1221 | -1231 | 929 | 4174 | 1770 |  | CORR | CIGR | 07:53 | 08:06 | 08:04 | 27 | 141 | 14 | EXT |  | 0.89 | (c)
18998.765 | 0 | -0.042 | -10.895 | -10.937 | -2219 | 112 | -178 | 0 |  | 1771 | Нарушение формы кольцевого шва | GWAN |  | 04:47 | 11:03 | 10:16 | 0 | 4081 |  | EXT | Нарушение формы кольцевого шва |  | (c)
19028.467 | 7.427 | 7.365 | -3.783 | -3.845 | -1088 | -876 | -895 | 702 | 3766 | 1773 |  | CORR | GENE | 09:12 | 09:46 | 09:43 | 79 | 386 | 13 | EXT |  | 0.89 | (c)
19035.289 | 3.039 | 2.988 | -8.206 | -8.257 | 631 | 1274 | 1027 | 631 | 2988 | 1774 |  | CORR | GENE | 02:07 | 03:51 | 03:11 | 137 | 792 | 10 | EXT |  | 0.89 | (c)
19089.826 | 1.881 | 1.862 | -9.549 | -9.568 | -189 | -116 | -112 | 36 | 1862 | 1779 |  | CORR | CIGR | 01:38 | 01:50 | 01:50 | 23 | 153 | 11 | EXT |  | 0.89 | (c)
19091.455 | 3.51 | 3.502 | -7.92 | -7.928 | 2055 | 2176 | 2171 | 0 | 3502 | 1779 |  | CORR | CIGR | 07:40 | 07:60 | 07:59 | 19 | 232 | 13 | EXT |  | 0.89 | (c)
19102.123 | 2.748 | 2.74 | -8.582 | -8.59 | 1865 | 1937 | 1915 | 265 | 2740 | 1780 |  | CORR | CIGR | 02:37 | 02:49 | 02:45 | 23 | 101 | 10 | EXT |  | 0.89 | (c)
19122.394 | 0.769 | 0.735 | -10.361 | -10.395 | 1745 | 1907 | 1862 | 252 | 735 | 1782 |  | CORR | CIGR | 02:57 | 03:24 | 03:16 | 38 | 234 | 10 | EXT |  | 0.89 | (c)
19129.517 | 7.892 | 7.839 | -3.238 | -3.291 | -834 | -535 | -454 | 74 | 3182 | 1782 |  | CORR | GENE | 08:01 | 08:49 | 09:03 | 109 | 761 | 10 | EXT |  | 0.89 | (c)
19132.36 | 10.735 | 10.692 | -0.395 | -0.438 | 2004 | 2092 | 2136 | 0 | 395 | 1782 |  | CORR | CIGR | 03:39 | 03:53 | 04:00 | 43 | 264 | 10 | EXT |  | 0.89 | (c)
19144.035 | 0 | -0.057 | -11.32 | -11.377 | 941 | 1436 | 1309 | 553 |  | 1784 | Нарушение формы кольцевого шва | GWAN |  | 00:56 | 02:16 | 01:55 | 0 | 736 |  | EXT | Нарушение формы кольцевого шва |  | (c)
19147.983 | 3.948 | 3.874 | -7.372 | -7.446 | 1649 | 1801 | 1895 | 90 | 3874 | 1784 |  | CORR | GENE | 02:50 | 03:15 | 03:30 | 80 | 491 | 10 | EXT |  | 0.89 | (c)
19153.952 | 9.917 | 9.898 | -1.403 | -1.422 | -1671 | -1456 | -1487 | 560 | 1377 | 1784 |  | CORR | CIGR | 05:54 | 06:29 | 06:24 | 45 | 368 | 12 | EXT |  | 0.89 | (c)
19154.524 | 10.489 | 10.184 | -0.831 | -1.136 | 1761 | -1827 | -2202 | 0 | 109 | 1784 |  | CORR | GENE | 03:08 | 05:29 | 04:28 | 1027 | 995 | 11 | EXT |  | 0.96 | (c)
19155.578 | 0.223 | 0.174 | -11.302 | -11.351 | -2106 | -1827 | -1914 | 124 | 174 | 1785 |  | CORR | GENE | 03:25 | 04:10 | 03:56 | 63 | 385 | 11 | EXT |  | 0.89 | (c)
19155.967 | 0.612 | 0.052 | -10.913 | -11.473 | -1701 | -1572 | -1482 | 529 | 52 | 1785 |  | CORR | GENE | 04:31 | 04:51 | 05:06 | 726 | 438 | 10 | EXT |  | 0.95 | (c)
19156.704 | 1.349 | 1.29 | -10.176 | -10.235 | 69 | 94 | 102 | 69 | 1290 | 1785 |  | CORR | GENE | 09:16 | 09:20 | 09:21 | 342 | 66 | 10 | EXT |  | 0.92 | (c)
19166.798 | 11.443 | 11.404 | -0.082 | -0.121 | -659 | -415 | -460 | 260 | 38 | 1785 |  | CORR | GENE | 07:19 | 07:58 | 07:51 | 83 | 399 | 14 | EXT |  | 0.89 | (c)
19169.785 | 2.905 | 2.881 | -8.485 | -8.509 | -585 | -500 | -492 | 400 | 2881 | 1786 |  | CORR | CIGR | 07:46 | 08:00 | 08:01 | 39 | 185 | 15 | EXT |  | 0.89 | (c)
19172.915 | 6.035 | 6.002 | -5.355 | -5.388 | -1354 | -805 | -957 | 560 | 5212 | 1786 |  | CORR | GENE | 05:42 | 07:11 | 06:46 | 176 | 794 | 10 | EXT |  | 0.9 | (c)
19209.213 | 8.028 | 8.018 | -3.172 | -3.182 | 648 | 803 | 743 | 648 | 3137 | 1789 |  | CORR | CIGR | 03:13 | 03:38 | 03:29 | 45 | 190 | 10 | EXT |  | 0.89 | (c)
19209.76 | 8.575 | 8.554 | -2.625 | -2.646 | 2127 | -2131 | -2159 | 0 | 2579 | 1789 |  | CORR | GENE | 07:12 | 07:45 | 07:40 | 67 | 349 | 10 | EXT |  | 0.89 | (c)
19223.72 | 0 | -0.042 | -11.1 | -11.142 | -1119 | 503 | 394 | 0 |  | 1791 | Нарушение формы кольцевого шва | GWAN |  | 08:54 | 01:16 | 12:58 | 0 | 3027 |  | EXT | Нарушение формы кольцевого шва |  | (c)
19223.72 | 0 | -0.036 | -11.1 | -11.136 | -2106 | -1853 | -1891 | 124 |  | 1791 | Нарушение формы кольцевого шва | GWAN |  | 06:15 | 06:56 | 06:49 | 0 | 431 |  | EXT | Нарушение формы кольцевого шва |  | (c)
19235.116 | 0.296 | 0.279 | -11.149 | -11.166 | 670 | 768 | 732 | 670 | 279 | 1792 |  | CORR | CIGR | 04:13 | 04:29 | 04:23 | 21 | 124 | 11 | EXT |  | 0.89 | (c)
19245.841 | 11.021 | 11.001 | -0.424 | -0.444 | -2218 | -2077 | -2108 | 12 | 410 | 1792 |  | CORR | CIGR | 08:27 | 08:50 | 08:45 | 34 | 221 | 10 | EXT |  | 0.89 | (c)
19249.077 | 2.812 | 2.788 | -8.493 | -8.517 | 1984 | 2102 | 2102 | 10 | 2788 | 1793 |  | CORR | CIGR | 03:57 | 04:16 | 04:16 | 38 | 237 | 13 | EXT |  | 0.89 | (c)
19256.366 | 10.101 | 10.08 | -1.204 | -1.225 | -936 | -797 | -797 | 659 | 1158 | 1793 |  | CORR | GENE | 08:05 | 08:28 | 08:28 | 67 | 277 | 10 | EXT |  | 0.89 | (c)
19312.26 | 0 | -0.032 | -11.395 | -11.427 | 79 | -1957 | -2161 | 0 |  | 1799 | Нарушение формы кольцевого шва | GWAN |  | 01:53 | 08:24 | 07:51 | 0 | 4442 |  | EXT | Нарушение формы кольцевого шва |  | (c)
19346.49 | 0 | -0.04 | -11.19 | -11.23 | 25 | 1595 | -2223 | 10 |  | 1802 | Нарушение формы кольцевого шва | GWAN |  | 01:58 | 06:12 | 07:56 | 0 | 4426 |  | EXT | Нарушение формы кольцевого шва |  | (c)
19402.52 | 0 | -0.039 | -11.53 | -11.569 | -107 | 1270 | 2113 | 0 |  | 1807 | Нарушение формы кольцевого шва | GWAN |  | 09:01 | 00:43 | 14:59 | 0 | 4440 |  | EXT | Нарушение формы кольцевого шва Аномалия находится на упругопластическом изгибе: R=508 D, максимальное растяжение на 6.5 час. |  | (c)
19470.931 | 0.926 | 0.516 | -10.664 | -11.074 | -334 | -310 | -313 | 291 | 516 | 1813 | Металлургический дефект | MIAN | AXGR | 08:44 | 08:48 | 08:48 | 585 | 43 |  | INT | Металлургический дефект Эквивалент потери металла 10%. |  | (c)
19550.515 | 0 | -0.043 | -11.455 | -11.498 | -121 | -1097 | 2104 | 0 |  | 1820 | Нарушение формы кольцевого шва | GWAN |  | 08:58 | 06:20 | 14:57 | 0 | 4451 |  | EXT | Нарушение формы кольцевого шва |  | (c)
19633.793 | 4.188 | 4.138 | -6.977 | -7.027 | -2025 | -1836 | -1817 | 205 | 4138 | 1827 |  | CORR | GENE | 04:27 | 04:58 | 05:01 | 66 | 416 | 13 | EXT |  | 0.89 | (c)
19634.88 | 5.275 | 5.239 | -5.89 | -5.926 | -727 | -599 | -609 | 491 | 5239 | 1827 |  | CORR | GENE | 07:57 | 08:17 | 08:16 | 67 | 236 | 10 | EXT |  | 0.89 | (c)
19641.476 | 0.706 | 0.674 | -9.964 | -9.996 | 1088 | 1287 | 1244 | 830 | 674 | 1828 |  | CORR | CIGR | 01:53 | 02:25 | 02:19 | 34 | 313 | 10 | EXT |  | 0.89 | (c)
19641.617 | 0.847 | 0.818 | -9.823 | -9.852 | -1466 | -1014 | -1128 | 765 | 818 | 1828 |  | CORR | CIGR | 07:01 | 08:14 | 07:56 | 41 | 675 | 11 | EXT |  | 0.89 | (c)
19647.37 | 6.6 | 6.441 | -4.07 | -4.229 | -1233 | -1021 | -1054 | 874 | 4012 | 1828 |  | CORR | GENE | 07:39 | 08:13 | 08:08 | 217 | 359 | 10 | EXT |  | 0.9 | (c)
19649.297 | 8.527 | 8.497 | -2.143 | -2.173 | -1245 | -1129 | -1140 | 986 | 2135 | 1828 |  | CORR | CIGR | 07:37 | 07:56 | 07:54 | 38 | 209 | 10 | EXT |  | 0.89 | (c)
19685.01 | 0 | -0.045 | -11.275 | -11.32 | -306 | -1660 | 1907 | 0 |  | 1832 | Нарушение формы кольцевого шва | GWAN |  | 09:13 | 05:35 | 15:10 | 0 | 4425 |  | EXT | Нарушение формы кольцевого шва |  | (c)
19699.995 | 3.71 | 3.608 | -7.475 | -7.577 | 1495 | 1879 | 1805 | 115 | 3608 | 1833 |  | CORR | GENE | 05:41 | 06:43 | 06:31 | 159 | 620 | 11 | EXT |  | 0.9 | (c)
19701.236 | 4.951 | 4.942 | -6.234 | -6.243 | 1635 | 1764 | 1766 | 333 | 4942 | 1833 |  | CORR | CIGR | 06:04 | 06:25 | 06:25 | 27 | 262 | 15 | EXT |  | 0.89 | (c)
19708.549 | 1.079 | 1.062 | -10.536 | -10.553 | 757 | 898 | 923 | 757 | 1062 | 1834 |  | CORR | CIGR | 03:54 | 04:17 | 04:21 | 32 | 332 | 13 | EXT |  | 0.89 | (c)
19716.342 | 8.872 | 8.809 | -2.743 | -2.806 | 57 | 243 | 319 | 57 | 2710 | 1834 |  | CORR | GENE | 02:01 | 02:31 | 02:44 | 96 | 524 | 11 | EXT |  | 0.89 | (c)
19718.956 | 11.486 | 11.43 | -0.129 | -0.185 | -1092 | 581 | 515 | 107 | 94 | 1834 | Дефект проката | MIAN | GENE | 10:56 | 03:26 | 15:15 | 91 | 3216 |  | INT | Дефект проката Эквивалент потери металла 10%. |  | (c)
19719.085 | 0 | -0.06 | -11.385 | -11.445 | 350 | 513 | 470 | 350 |  | 1835 | Нарушение формы кольцевого шва | GWAN |  | 00:35 | 01:01 | 00:54 | 0 | 240 |  | EXT | Нарушение формы кольцевого шва |  | (c)
19719.085 | 0 | -0.044 | -11.385 | -11.429 | 1434 | -2171 | 2065 | 0 |  | 1835 | Нарушение формы кольцевого шва | GWAN |  | 03:30 | 05:48 | 05:12 | 0 | 1263 |  | EXT | Нарушение формы кольцевого шва |  | (c)
19719.085 | 0 | -0.066 | -11.385 | -11.451 | -521 | -324 | -372 | 223 |  | 1835 | Нарушение формы кольцевого шва | GWAN |  | 10:15 | 10:46 | 10:39 | 0 | 298 |  | EXT | Нарушение формы кольцевого шва |  | (c)
19754.262 | 0.812 | 0.786 | -10.603 | -10.629 | 2075 | -2224 | -2230 | 0 | 786 | 1838 |  | CORR | GENE | 08:25 | 08:51 | 08:50 | 107 | 311 | 14 | EXT |  | 0.89 | (c)
19759.672 | 6.222 | 6.108 | -5.193 | -5.307 | 2154 | 2171 | 2179 | 26 | 4857 | 1838 |  | CORR | AXGR | 08:37 | 08:40 | 08:41 | 450 | 50 | 11 | EXT |  | 0.94 | (c)
19776.645 | 0.305 | 0.135 | -11 | -11.17 | 2122 | -2163 | -1927 | 0 | 135 | 1840 |  | CORR | GENE | 04:53 | 05:21 | 05:59 | 315 | 824 | 12 | EXT |  | 0.93 | (c)
19776.946 | 0.606 | 0.584 | -10.699 | -10.721 | -1892 | -1801 | -1794 | 338 | 584 | 1840 |  | CORR | CIGR | 06:05 | 06:19 | 06:21 | 36 | 196 | 13 | EXT |  | 0.89 | (c)
19777.394 | 1.054 | 0.932 | -10.251 | -10.373 | 2167 | -2108 | -1858 | 0 | 932 | 1840 |  | CORR | GENE | 04:60 | 05:30 | 06:10 | 186 | 873 | 11 | EXT |  | 0.9 | (c)
19787.645 | 0 | -0.067 | -11.46 | -11.527 | 402 | 813 | 811 | 402 |  | 1841 | Нарушение формы кольцевого шва | GWAN |  | 02:34 | 03:40 | 03:40 | 0 | 820 |  | EXT | Нарушение формы кольцевого шва |  | (c)
19800.85 | 1.745 | 1.724 | -9.77 | -9.791 | -1970 | -1792 | -1772 | 261 | 1724 | 1842 |  | CORR | GENE | 04:07 | 04:36 | 04:39 | 88 | 396 | 15 | EXT |  | 0.89 | (c)
19800.948 | 1.843 | 1.825 | -9.672 | -9.69 | -1139 | -845 | -939 | 739 | 1825 | 1842 |  | CORR | CIGR | 06:22 | 07:09 | 06:54 | 36 | 400 | 11 | EXT |  | 0.89 | (c)
19805.416 | 6.311 | 6.282 | -5.204 | -5.233 | -1155 | -977 | -1043 | 932 | 5158 | 1842 |  | CORR | GENE | 06:19 | 06:48 | 06:37 | 75 | 223 | 10 | EXT |  | 0.89 | (c)
19834.349 | 1.059 | 1.043 | -10.386 | -10.402 | 933 | 1029 | 1090 | 933 | 1043 | 1845 |  | CORR | CIGR | 03:13 | 03:28 | 03:38 | 48 | 314 | 12 | EXT |  | 0.89 | (c)
19840.537 | 7.247 | 7.214 | -4.198 | -4.231 | 700 | 922 | 844 | 700 | 4194 | 1845 |  | CORR | CIGR | 02:35 | 03:11 | 02:59 | 37 | 287 | 11 | EXT |  | 0.89 | (c)
19840.848 | 7.558 | 7.543 | -3.887 | -3.902 | 969 | 1149 | 1170 | 860 | 3876 | 1845 |  | CORR | CIGR | 03:19 | 03:48 | 03:51 | 26 | 401 | 10 | EXT |  | 0.89 | (c)
19846.212 | 1.477 | 1.447 | -9.433 | -9.463 | -1170 | -985 | -1009 | 848 | 1447 | 1846 |  | CORR | CIGR | 07:51 | 08:21 | 08:17 | 50 | 322 | 12 | EXT |  | 0.89 | (c)
19847.507 | 2.772 | 2.744 | -8.138 | -8.166 | 1619 | 1786 | 1788 | 274 | 2744 | 1846 |  | CORR | GENE | 03:21 | 03:48 | 03:48 | 60 | 337 | 11 | EXT |  | 0.89 | (c)
19847.548 | 2.813 | 2.79 | -8.097 | -8.12 | -1054 | -827 | -912 | 770 | 2790 | 1846 |  | CORR | CIGR | 08:10 | 08:46 | 08:32 | 39 | 284 | 13 | EXT |  | 0.89 | (c)
19850.697 | 5.962 | 5.906 | -4.948 | -5.004 | -1437 | -1145 | -1184 | 794 | 4940 | 1846 |  | CORR | GENE | 07:08 | 07:55 | 07:48 | 64 | 505 | 10 | EXT |  | 0.89 | (c)
19852.645 | 7.91 | 7.831 | -3 | -3.079 | -1795 | -1642 | -1604 | 436 | 2988 | 1846 |  | CORR | GENE | 06:10 | 06:35 | 06:41 | 91 | 382 | 14 | EXT |  | 0.89 | (c)
19854.23 | 9.495 | 9.411 | -1.415 | -1.499 | 2178 | -2159 | -2136 | 0 | 1384 | 1846 |  | CORR | GENE | 04:51 | 05:11 | 05:15 | 115 | 293 | 15 | EXT |  | 0.9 | (c)
19855.812 | 0.167 | 0.151 | -3.213 | -3.229 | 1601 | 1801 | 1734 | 363 | 151 | 1847 |  | CORR | CIGR | 04:38 | 05:11 | 04:60 | 35 | 266 | 14 | EXT |  | 0.89 | (c)
19855.977 | 0.332 | 0.303 | -3.048 | -3.077 | 1383 | 1599 | 1585 | 444 | 303 | 1847 |  | CORR | GENE | 04:03 | 04:38 | 04:36 | 92 | 404 | 10 | EXT |  | 0.89 | (c)
19856.105 | 0.46 | 0.391 | -2.92 | -2.989 | 2098 | -2115 | -2064 | 0 | 391 | 1847 |  | CORR | GENE | 05:59 | 06:39 | 06:47 | 79 | 598 | 15 | EXT |  | 0.89 | (c)
19857.094 | 1.449 | 1.435 | -1.931 | -1.945 | 1398 | 1563 | 1524 | 581 | 1435 | 1847 |  | CORR | CIGR | 04:06 | 04:32 | 04:26 | 39 | 251 | 10 | EXT |  | 0.89 | (c)
19858.053 | 2.408 | 2.383 | -0.972 | -0.997 | -2207 | -1975 | -1903 | 24 | 958 | 1847 |  | CORR | CIGR | 06:24 | 07:01 | 07:13 | 39 | 609 | 10 | EXT |  | 0.89 | (c)
19858.056 | 2.411 | 2.4 | -0.969 | -0.98 | 1622 | 1775 | 1771 | 310 | 952 | 1847 |  | CORR | CIGR | 04:42 | 05:06 | 05:06 | 28 | 298 | 12 | EXT |  | 0.89 | (c)
19858.258 | 2.613 | 2.6 | -0.767 | -0.78 | 1326 | 1559 | 1529 | 498 | 718 | 1847 |  | CORR | GENE | 03:54 | 04:32 | 04:27 | 62 | 406 | 13 | EXT |  | 0.89 | (c)
19860.38 | 1.355 | 1.331 | -10.09 | -10.114 | 1901 | 2087 | 2019 | 93 | 1331 | 1848 |  | CORR | CIGR | 03:05 | 03:35 | 03:24 | 49 | 236 | 10 | EXT |  | 0.89 | (c)
19873.315 | 2.845 | 2.831 | -8.22 | -8.234 | 1819 | 2117 | 1998 | 54 | 2831 | 1849 |  | CORR | GENE | 03:42 | 04:30 | 04:11 | 51 | 358 | 13 | EXT |  | 0.89 | (c)
19873.505 | 3.035 | 2.839 | -8.03 | -8.226 | 2194 | 2210 | 2206 | 13 | 2839 | 1849 |  | CORR | AXGR | 04:43 | 04:45 | 04:45 | 389 | 23 | 18 | EXT |  | 0.97 | (c)
19874.134 | 3.664 | 3.644 | -7.401 | -7.421 | 1835 | 2115 | 2053 | 0 | 3644 | 1849 |  | CORR | GENE | 03:45 | 04:30 | 04:20 | 61 | 436 | 10 | EXT |  | 0.89 | (c)
19874.927 | 4.457 | 4.441 | -6.608 | -6.624 | 1928 | 2086 | 2044 | 71 | 4441 | 1849 |  | CORR | CIGR | 03:60 | 04:25 | 04:18 | 38 | 232 | 16 | EXT |  | 0.89 | (c)
19875.267 | 4.797 | 4.622 | -6.268 | -6.443 | 2181 | 2201 | 2197 | 17 | 4622 | 1849 |  | CORR | AXGR | 04:41 | 04:44 | 04:43 | 287 | 33 | 29 | EXT |  | 0.99 | (c)
19875.612 | 5.142 | 5.103 | -5.923 | -5.962 | 1874 | 1973 | 2083 | 0 | 5103 | 1849 |  | CORR | CIGR | 03:51 | 04:07 | 04:25 | 43 | 419 | 13 | EXT |  | 0.89 | (c)
19876.094 | 5.624 | 5.516 | -5.441 | -5.549 | 1680 | 1756 | 1965 | 0 | 5436 | 1849 |  | CORR | GENE | 03:20 | 03:32 | 04:06 | 113 | 571 | 10 | EXT |  | 0.89 | (c)
19877.547 | 7.077 | 6.978 | -3.988 | -4.087 | 1677 | 1823 | 2023 | 0 | 3960 | 1849 |  | CORR | GENE | 03:19 | 03:43 | 04:15 | 127 | 691 | 13 | EXT |  | 0.9 | (c)
19880.395 | 9.925 | 9.786 | -1.14 | -1.279 | 1947 | -2220 | 2113 | 0 | 1137 | 1849 |  | CORR | GENE | 04:03 | 04:50 | 04:30 | 142 | 332 | 11 | EXT |  | 0.9 | (c)
19880.759 | 10.289 | 10.193 | -0.776 | -0.872 | -1177 | -1151 | -1148 | 1054 | 417 | 1849 |  | CORR | GENE | 07:39 | 07:43 | 07:43 | 455 | 57 | 11 | EXT |  | 0.94 | (c)
19880.99 | 10.52 | 10.431 | -0.545 | -0.634 | -2115 | -2115 | -2103 | 115 | 545 | 1849 |  | CORR | AXGR | 05:07 | 05:07 | 05:09 | 89 | 25 | 11 | EXT |  | 0.89 | (c)
19881.119 | 10.649 | 10.432 | -0.416 | -0.633 | -2182 | -2145 | -2152 | 48 | 305 | 1849 |  | CORR | GENE | 04:56 | 05:02 | 05:01 | 328 | 61 | 14 | EXT |  | 0.94 | (c)
19881.143 | 10.673 | 10.643 | -0.392 | -0.422 | 2144 | 2215 | 2201 | 0 | 361 | 1849 |  | CORR | GENE | 04:35 | 04:46 | 04:44 | 61 | 114 | 10 | EXT |  | 0.89 | (c)
19881.535 | 0 | -0.045 | -11.435 | -11.48 | 943 | 1101 | 1503 | 168 |  | 1850 | Нарушение формы кольцевого шва | GWAN |  | 04:15 | 04:40 | 05:45 | 0 | 1119 |  | EXT | Нарушение формы кольцевого шва |  | (c)
19881.535 | 0 | -0.059 | -11.435 | -11.494 | -1113 | -874 | -918 | 722 |  | 1850 | Нарушение формы кольцевого шва | GWAN |  | 10:43 | 11:22 | 11:15 | 0 | 391 |  | EXT | Нарушение формы кольцевого шва |  | (c)
19882.594 | 1.059 | 1.029 | -10.376 | -10.406 | 1173 | 1189 | 1190 | 1023 | 1029 | 1850 |  | CORR | AXGR | 04:52 | 04:55 | 04:55 | 177 | 34 | 24 | EXT |  | 0.93 | (c)
19882.749 | 1.214 | 1.139 | -10.221 | -10.296 | 589 | 901 | 856 | 589 | 1139 | 1850 |  | CORR | GENE | 03:18 | 04:08 | 04:01 | 134 | 532 | 10 | EXT |  | 0.89 | (c)
19883.274 | 1.739 | 1.733 | -9.696 | -9.702 | 652 | 875 | 998 | 652 | 1733 | 1850 |  | CORR | GENE | 03:28 | 04:04 | 04:24 | 457 | 693 | 10 | EXT |  | 0.93 | (c)
19886.667 | 5.132 | 5.109 | -6.303 | -6.326 | 547 | 1159 | 961 | 547 | 5109 | 1850 |  | CORR | GENE | 03:11 | 04:50 | 04:18 | 95 | 828 | 10 | EXT |  | 0.89 | (c)
19887.017 | 5.482 | 5.465 | -5.953 | -5.97 | 738 | 889 | 842 | 738 | 5465 | 1850 |  | CORR | CIGR | 03:42 | 04:06 | 03:59 | 31 | 207 | 10 | EXT |  | 0.89 | (c)
19887.887 | 6.352 | 6.305 | -5.083 | -5.13 | 617 | 898 | 902 | 617 | 5035 | 1850 |  | CORR | GENE | 03:22 | 04:08 | 04:08 | 95 | 570 | 13 | EXT |  | 0.89 | (c)
19887.947 | 6.412 | 6.412 | -5.023 | -5.023 | 680 | 692 | 698 | 680 | 4597 | 1850 |  | CORR | AXGR | 03:33 | 03:34 | 03:35 | 426 | 36 | 10 | EXT |  | 0.93 | (c)
19888.516 | 6.981 | 6.979 | -4.454 | -4.456 | 780 | 887 | 843 | 780 | 4438 | 1850 |  | CORR | CIGR | 03:49 | 04:06 | 03:59 | 18 | 125 | 15 | EXT |  | 0.88 | (c)
19888.833 | 7.298 | 6.99 | -4.137 | -4.445 | -2177 | -2162 | -2132 | 53 | 4084 | 1850 |  | CORR | GENE | 07:51 | 07:54 | 07:59 | 361 | 90 | 11 | EXT |  | 0.93 | (c)
19895.442 | 2.472 | 2.449 | -8.988 | -9.011 | 2050 | 2069 | 2065 | 150 | 2449 | 1851 |  | CORR | AXGR | 07:42 | 07:45 | 07:44 | 107 | 31 | 11 | EXT |  | 0.89 | (c)
19899.834 | 6.864 | 6.846 | -4.596 | -4.614 | 1662 | 1667 | 1674 | 545 | 4540 | 1851 |  | CORR | AXGR | 06:39 | 06:40 | 06:41 | 74 | 24 | 10 | EXT |  | 0.89 | (c)
19947.041 | 8.201 | 8.145 | -3.279 | -3.335 | 1709 | 1728 | 1724 | 490 | 3203 | 1855 |  | GOUG | AXGR | 04:55 | 04:58 | 04:57 | 132 | 32 | 13 | EXT | Задир. |  | (c)
19950.32 | 0 | -0.054 | -11.525 | -11.579 | 1590 | 2214 | -2219 | 0 |  | 1856 | Нарушение формы кольцевого шва | GWAN |  | 02:25 | 04:05 | 04:10 | 0 | 1306 |  | EXT | Нарушение формы кольцевого шва |  | (c)
20030.28 | 0 | -0.077 | -10.38 | -10.457 | -833 | -666 | -653 | 473 |  | 1863 | Нарушение формы кольцевого шва | GWAN |  | 09:48 | 10:14 | 10:17 | 0 | 359 |  | EXT | Нарушение формы кольцевого шва Аномалия находится на отводе. |  | (c)
20042.534 | 1.874 | 1.71 | -9.896 | -10.06 | 329 | 427 | 467 | 329 | 1710 | 1864 |  | DENT | GENE | 07:07 | 07:23 | 07:29 | 206 | 276 | 0.4 | N/A | Глубина вмятины: 5 мм (0,4%). Линейка: 21 см в (171 см; 07:23 ч:мин) Аномалия находится на отводе. |  | (c)
20043.134 | 2.474 | 2.335 | -9.296 | -9.435 | 333 | 478 | 453 | 333 | 2335 | 1864 |  | DENT | GENE | 07:08 | 07:31 | 07:27 | 203 | 239 | 0.8 | N/A | Глубина вмятины: 11 мм (0,8%). Линейка: 20 см в (234 см; 07:31 ч:мин) Аномалия находится на отводе. |  | (c)
20045.89 | 5.23 | 5.122 | -6.54 | -6.648 | -141 | 184 | 162 | 0 | 5122 | 1864 |  | CORR | GENE | 05:51 | 06:44 | 06:40 | 238 | 606 | 10 | EXT | Аномалия находится на отводе. | 0.91 | (c)
20050.788 | 10.128 | 10.052 | -1.642 | -1.718 | 58 | 189 | 322 | 58 | 1626 | 1864 |  | CORR | GENE | 06:23 | 06:44 | 07:06 | 92 | 527 | 10 | EXT | Аномалия находится на отводе. | 0.89 | (c)
20052.43 | 0 | -0.049 | -9.795 | -9.844 | 1752 | 1906 | 1864 | 253 |  | 1865 | Нарушение формы кольцевого шва | GWAN |  | 02:44 | 03:09 | 03:02 | 0 | 225 |  | EXT | Нарушение формы кольцевого шва Аномалия находится на отводе. |  | (c)
20052.43 | 0 | -0.053 | -9.795 | -9.848 | -17 | 237 | 360 | 0 |  | 1865 | Нарушение формы кольцевого шва | GWAN |  | 09:58 | 10:39 | 10:59 | 0 | 755 |  | EXT | Нарушение формы кольцевого шва Аномалия находится на отводе. |  | (c)
20097.254 | 0.704 | 0.687 | -10.656 | -10.673 | -686 | -611 | -615 | 543 | 687 | 1869 |  | CORR | CIGR | 07:31 | 07:43 | 07:42 | 26 | 143 | 10 | EXT |  | 0.89 | (c)
20124.727 | 5.547 | 5.472 | -5.923 | -5.998 | 812 | 1111 | 1190 | 664 | 5472 | 1871 |  | CORR | GENE | 04:54 | 05:43 | 05:55 | 135 | 755 | 10 | EXT |  | 0.89 | (c)
20126.99 | 7.81 | 7.788 | -3.66 | -3.682 | 979 | 1097 | 1121 | 968 | 3610 | 1871 |  | CORR | GENE | 05:21 | 05:40 | 05:44 | 72 | 283 | 11 | EXT |  | 0.89 | (c)
20127.398 | 8.218 | 8.179 | -3.252 | -3.291 | 1127 | 1368 | 1290 | 778 | 3231 | 1871 |  | CORR | GENE | 05:45 | 06:24 | 06:12 | 60 | 326 | 10 | EXT |  | 0.89 | (c)
20127.48 | 8.3 | 8.227 | -3.17 | -3.243 | 486 | 684 | 728 | 486 | 3128 | 1871 |  | CORR | GENE | 04:02 | 04:34 | 04:41 | 115 | 484 | 10 | EXT |  | 0.89 | (c)
20127.868 | 8.688 | 8.645 | -2.782 | -2.825 | 450 | 620 | 713 | 450 | 2673 | 1871 |  | CORR | GENE | 03:56 | 04:23 | 04:38 | 152 | 526 | 11 | EXT |  | 0.9 | (c)
20128.004 | 8.824 | 8.803 | -2.646 | -2.667 | 1183 | 1301 | 1339 | 735 | 2620 | 1871 |  | CORR | CIGR | 05:54 | 06:13 | 06:19 | 47 | 313 | 10 | EXT |  | 0.89 | (c)
20129.548 | 10.368 | 10.275 | -1.102 | -1.195 | 772 | 1019 | 1081 | 772 | 1037 | 1871 |  | CORR | GENE | 04:48 | 05:28 | 05:38 | 158 | 619 | 10 | EXT |  | 0.9 | (c)
20129.613 | 10.433 | 10.125 | -1.037 | -1.345 | 511 | 562 | 577 | 511 | 365 | 1871 |  | CORR | GENE | 04:06 | 04:14 | 04:16 | 980 | 132 | 10 | EXT |  | 0.96 | (c)
20129.865 | 10.685 | 10.522 | -0.785 | -0.948 | 728 | 941 | 1181 | 596 | 542 | 1871 |  | CORR | GENE | 04:41 | 05:15 | 05:54 | 406 | 907 | 13 | EXT |  | 0.94 | (c)
20135.54 | 4.89 | 4.87 | -6.535 | -6.555 | -1898 | -1597 | -1733 | 332 | 4870 | 1872 |  | CORR | GENE | 04:06 | 04:55 | 04:33 | 196 | 331 | 10 | EXT |  | 0.9 | (c)
20139.304 | 8.654 | 8.521 | -2.771 | -2.904 | -1857 | -1751 | -1740 | 373 | 2752 | 1872 |  | CORR | GENE | 04:13 | 04:30 | 04:31 | 152 | 234 | 10 | EXT |  | 0.9 | (c)
20153.58 | 0 | -0.04 | -10.7 | -10.74 | -623 | 213 | 1572 | 0 |  | 1874 | Нарушение формы кольцевого шва | GWAN |  | 06:13 | 08:28 | 12:07 | 0 | 4390 |  | EXT | Нарушение формы кольцевого шва |  | (c)
20233.716 | 0.866 | 0.837 | -10.604 | -10.633 | 113 | 113 | 131 | 113 | 837 | 1881 |  | CORR | AXGR | 02:22 | 02:22 | 02:25 | 118 | 37 | 10 | EXT |  | 0.89 | (c)
20290.235 | 0 | -0.092 | -11.465 | -11.557 | -1788 | -1432 | -1525 | 442 |  | 1886 | Нарушение формы кольцевого шва | GWAN |  | 06:15 | 07:12 | 06:57 | 0 | 526 |  | EXT | Нарушение формы кольцевого шва |  | (c)
20297.749 | 7.514 | 7.489 | -3.951 | -3.976 | -1792 | -882 | -1272 | 439 | 3797 | 1886 |  | CORR | GENE | 06:14 | 08:41 | 07:38 | 179 | 1040 | 10 | EXT |  | 0.9 | (c)
20335.76 | 0 | -0.041 | -11.425 | -11.466 | -382 | 112 | 426 | 382 |  | 1890 | Нарушение формы кольцевого шва | GWAN |  | 11:12 | 00:32 | 13:23 | 0 | 1616 |  | EXT | Нарушение формы кольцевого шва Аномалия находится на упругопластическом изгибе: R=608 D, максимальное растяжение на 5.9 час. |  | (c)
20335.76 | 0 | 0 | -11.425 | -11.425 | -1591 | -1436 | -1290 | 640 | 0 | 1890 | Смещение кромок | GWAN |  | 07:57 | 08:22 | 08:46 | 0 | 601 | 15 | EXT | Смещение кромок Наружу Величина смещения - 2.5 мм. Аномалия находится на упругопластическом изгибе: R=608 D, максимальное растяжение на 5.9 час. |  | (c)
20350.363 | 3.178 | 2.79 | -8.357 | -8.745 | 2110 | 2183 | 2159 | 22 | 2790 | 1891 | Металлургический дефект | MIAN | GENE | 02:41 | 02:53 | 02:49 | 520 | 98 |  | INT | Металлургический дефект Эквивалент потери металла 13%. Аномалия находится в зоне сварного шва. Аномалия находится на упругопластическом изгибе: R=341 D, максимальное растяжение на 6 час. |  | (c)
20426.805 | 0 | -0.059 | -11.33 | -11.389 | 797 | -323 | -1447 | 0 |  | 1898 | Нарушение формы кольцевого шва | GWAN |  | 00:44 | 09:43 | 06:42 | 0 | 4433 |  | EXT | Нарушение формы кольцевого шва |  | (c)
20460.85 | 0 | -0.035 | -11.57 | -11.605 | 841 | 2132 | -1425 | 0 |  | 1901 | Нарушение формы кольцевого шва | GWAN |  | 00:37 | 04:05 | 06:31 | 0 | 4391 |  | EXT | Нарушение формы кольцевого шва |  | (c)
20465.586 | 4.736 | 4.715 | -6.834 | -6.855 | -1044 | -815 | -857 | 671 | 4715 | 1901 |  | CORR | GENE | 07:33 | 08:10 | 08:03 | 56 | 373 | 10 | EXT |  | 0.89 | (c)
20466.542 | 5.692 | 5.678 | -5.878 | -5.892 | 2005 | 2096 | 2083 | 69 | 5678 | 1901 |  | CORR | CIGR | 03:45 | 03:60 | 03:58 | 27 | 156 | 10 | EXT |  | 0.89 | (c)
20467.062 | 6.212 | 6.192 | -5.358 | -5.378 | 2026 | 2100 | 2132 | 0 | 5356 | 1901 |  | CORR | CIGR | 03:48 | 04:00 | 04:05 | 22 | 212 | 13 | EXT |  | 0.89 | (c)
20472.583 | 0.163 | 0.044 | -11.347 | -11.466 | 1436 | 1464 | 1468 | 730 | 44 | 1902 |  | ARTD | GENE | 05:15 | 05:19 | 05:20 | 376 | 65 |  | EXT | Эквивалент потери металла 13%. |  | (c)
20477.227 | 4.807 | 4.684 | -6.703 | -6.826 | 1255 | 1297 | 1293 | 901 | 4684 | 1902 |  | ARTD | GENE | 04:45 | 04:52 | 04:51 | 421 | 74 |  | EXT | Эквивалент потери металла 11%. |  | (c)
20598.02 | 0 | -0.066 | -11.315 | -11.381 | -801 | -128 | -272 | 256 |  | 1913 | Нарушение формы кольцевого шва | GWAN |  | 09:58 | 11:46 | 11:23 | 0 | 1057 |  | EXT | Нарушение формы кольцевого шва |  | (c)
20666.125 | 0 | -0.058 | -11.48 | -11.538 | -299 | 64 | 57 | 299 |  | 1920 | Нарушение формы кольцевого шва | GWAN |  | 11:26 | 00:25 | 12:24 | 0 | 711 |  | EXT | Нарушение формы кольцевого шва |  | (c)
20745.66 | 0 | -0.032 | -11.16 | -11.192 | 987 | 1288 | 1553 | 112 |  | 1927 | Нарушение формы кольцевого шва | GWAN |  | 00:34 | 01:22 | 02:05 | 0 | 1132 |  | EXT | Нарушение формы кольцевого шва Аномалия находится на упругопластическом изгибе: R=898 D, максимальное растяжение на 5.1 час. |  | (c)
20751.215 | 5.555 | 5.479 | -5.605 | -5.681 | -1521 | -929 | -1170 | 710 | 5479 | 1927 |  | CORR | GENE | 05:49 | 07:24 | 06:46 | 113 | 702 | 10 | EXT | Аномалия находится на упругопластическом изгибе: R=387 D, максимальное растяжение на 5.7 час. | 0.89 | (c)
20756.82 | 0 | -0.048 | -11.48 | -11.528 | -1761 | -1449 | -278 | 469 |  | 1928 | Нарушение формы кольцевого шва | GWAN |  | 08:50 | 09:41 | 12:50 | 0 | 2966 |  | EXT | Нарушение формы кольцевого шва Аномалия находится на упругопластическом изгибе: R=488 D, максимальное растяжение на 5.4 час. |  | (c)
20853.779 | 6.699 | 6.284 | -4.341 | -4.756 | 1185 | 1242 | 1244 | 927 | 4122 | 1937 | Дефект проката | MIAN | GENE | 02:07 | 02:16 | 02:16 | 634 | 118 |  | INT | Дефект проката Эквивалент потери металла 13%. Аномалия находится на упругопластическом изгибе: R=288 D, максимальное растяжение на 6.1 час. |  | (c)
20869.157 | 11.037 | 11.002 | -0.503 | -0.538 | 1317 | 1406 | 1413 | 722 | 305 | 1938 | Металлургический дефект | MIAN | GENE | 03:12 | 03:27 | 03:28 | 233 | 191 |  | INT | Металлургический дефект Эквивалент потери металла 14%. |  | (c)
20869.66 | 0 | -0.046 | -11.225 | -11.271 | -589 | -2124 | 1572 | 0 |  | 1939 | Нарушение формы кольцевого шва | GWAN |  | 01:14 | 09:06 | 07:02 | 0 | 4322 |  | EXT | Нарушение формы кольцевого шва |  | (c)
20971.565 | 0 | -0.04 | -11.38 | -11.42 | 494 | -2033 | 2076 | 0 |  | 1948 | Нарушение формы кольцевого шва | GWAN |  | 00:39 | 05:51 | 04:54 | 0 | 3164 |  | EXT | Нарушение формы кольцевого шва |  | (c)
20971.565 | 0 | -0.061 | -11.38 | -11.441 | -617 | 197 | -83 | 0 |  | 1948 | Нарушение формы кольцевого шва | GWAN |  | 09:39 | 11:51 | 11:05 | 0 | 1068 |  | EXT | Нарушение формы кольцевого шва |  | (c)
21005.365 | 0 | -0.054 | -11.17 | -11.224 | 734 | 1144 | 1043 | 734 |  | 1951 | Нарушение формы кольцевого шва | GWAN |  | 11:11 | 00:17 | 12:00 | 0 | 617 |  | EXT | Нарушение формы кольцевого шва |  | (c)
21067.266 | 6.076 | 6.06 | -5.284 | -5.3 | -2041 | -1998 | -2005 | 190 | 5274 | 1956 |  | CORR | CIGR | 04:04 | 04:11 | 04:10 | 26 | 71 | 10 | EXT |  | 0.89 | (c)
21067.494 | 6.304 | 6.29 | -5.056 | -5.07 | -1927 | -1864 | -1841 | 304 | 5043 | 1956 |  | CORR | CIGR | 04:22 | 04:32 | 04:36 | 27 | 171 | 10 | EXT |  | 0.89 | (c)
21071.34 | 10.15 | 10.115 | -1.21 | -1.245 | -1478 | -1330 | -1292 | 753 | 1192 | 1956 |  | CORR | CIGR | 05:35 | 05:59 | 06:05 | 53 | 372 | 10 | EXT |  | 0.89 | (c)
21201.846 | 5.616 | 5.525 | -5.394 | -5.485 | 2051 | -2176 | -2017 | 0 | 5356 | 1968 |  | CORR | GENE | 04:45 | 05:23 | 05:49 | 129 | 788 | 11 | EXT |  | 0.89 | (c)
21205.6 | 9.37 | 9.338 | -1.64 | -1.672 | 2183 | -1803 | -1954 | 0 | 1542 | 1968 |  | CORR | GENE | 05:06 | 06:23 | 05:59 | 130 | 648 | 10 | EXT |  | 0.89 | (c)
21206.365 | 10.135 | 9.988 | -0.875 | -1.022 | 2086 | 2189 | 2144 | 29 | 505 | 1968 |  | CORR | GENE | 04:51 | 05:07 | 05:00 | 517 | 115 | 13 | EXT |  | 0.95 | (c)
21236.722 | 7.247 | 7.236 | -4.053 | -4.064 | -1378 | -1266 | -1309 | 853 | 4043 | 1971 |  | CORR | CIGR | 05:53 | 06:11 | 06:04 | 21 | 138 | 14 | EXT |  | 0.89 | (c)
21236.897 | 7.422 | 7.3 | -3.878 | -4 | -1444 | -1355 | -1374 | 787 | 3644 | 1971 |  | CORR | GENE | 05:42 | 05:57 | 05:54 | 356 | 140 | 11 | EXT |  | 0.93 | (c)
21249.278 | 6.318 | 6.266 | -1.012 | -1.064 | -861 | -547 | -561 | 261 | 963 | 1973 |  | CORR | GENE | 07:42 | 08:32 | 08:30 | 101 | 600 | 10 | EXT |  | 0.89 | (c)
21276.682 | 3.497 | 3.391 | -7.753 | -7.859 | 2221 | -2176 | -1917 | 0 | 3391 | 1976 |  | CORR | GENE | 05:03 | 05:14 | 05:56 | 117 | 647 | 11 | EXT |  | 0.89 | (c)
21284.112 | 10.927 | 10.767 | -0.323 | -0.483 | -1271 | -1228 | -1238 | 959 | 215 | 1976 |  | CORR | GENE | 07:40 | 07:47 | 07:45 | 268 | 67 | 12 | EXT |  | 0.92 | (c)
21324.969 | 7.339 | 7.081 | -3.826 | -4.084 | 792 | 904 | 869 | 792 | 3665 | 1981 |  | CORR | GENE | 04:41 | 04:59 | 04:54 | 419 | 153 | 10 | EXT |  | 0.93 | (c)
21382.153 | 8.343 | 8.257 | -2.817 | -2.903 | 1970 | 1977 | 1991 | 218 | 2341 | 1986 |  | CORR | AXGR | 03:19 | 03:20 | 03:23 | 562 | 43 | 12 | EXT |  | 0.95 | (c)
21383.451 | 9.641 | 9.617 | -1.519 | -1.543 | -620 | -485 | -475 | 330 | 1492 | 1986 |  | CORR | CIGR | 08:21 | 08:43 | 08:45 | 51 | 290 | 12 | EXT |  | 0.89 | (c)
21383.694 | 9.884 | 9.508 | -1.276 | -1.652 | -1214 | -845 | -945 | 676 | 1044 | 1986 |  | CORR | GENE | 06:45 | 07:45 | 07:29 | 608 | 538 | 25 | EXT |  | 1.05 | (b)
21383.84 | 10.03 | 9.808 | -1.13 | -1.352 | -1910 | -1872 | -1878 | 320 | 659 | 1986 |  | CORR | GENE | 04:53 | 04:59 | 04:58 | 693 | 65 | 10 | EXT |  | 0.95 | (c)
21384.236 | 10.426 | 10.362 | -0.734 | -0.798 | -660 | -650 | -496 | 332 | 710 | 1986 |  | CORR | GENE | 08:15 | 08:16 | 08:41 | 88 | 329 | 14 | EXT |  | 0.89 | (c)
21384.325 | 10.515 | 10.139 | -0.645 | -1.021 | -1277 | -856 | -981 | 685 | 169 | 1986 |  | CORR | GENE | 06:35 | 07:43 | 07:23 | 852 | 592 | 15 | EXT |  | 0.99 | (c)
21384.355 | 10.545 | 10.489 | -0.615 | -0.671 | -1761 | -1752 | -1749 | 469 | 537 | 1986 |  | CORR | AXGR | 05:17 | 05:18 | 05:19 | 134 | 24 | 10 | EXT |  | 0.89 | (c)
21384.953 | 11.143 | 11.046 | -0.017 | -0.114 | -1131 | -1067 | -1068 | 1004 | 5 | 1986 |  | CORR | GENE | 06:59 | 07:09 | 07:09 | 109 | 127 | 19 | EXT |  | 0.9 | (c)
21385.016 | 0.046 | 0.033 | -11.249 | -11.262 | 2164 | 2224 | 2208 | 0 | 33 | 1987 |  | CORR | GENE | 06:57 | 07:06 | 07:04 | 722 | 86 | 13 | EXT |  | 0.97 | (c)
21385.107 | 0.137 | 0.119 | -11.158 | -11.176 | -2153 | -2033 | -2025 | 77 | 119 | 1987 |  | CORR | CIGR | 07:20 | 07:39 | 07:41 | 33 | 256 | 16 | EXT |  | 0.89 | (c)
21386.026 | 1.056 | 0.301 | -10.239 | -10.994 | -1982 | -1882 | -1920 | 248 | 301 | 1987 |  | CORR | GENE | 07:48 | 08:04 | 07:58 | 859 | 124 | 14 | EXT |  | 0.98 | (c)
21387.012 | 2.042 | 2.023 | -9.253 | -9.272 | 2161 | -2093 | -2093 | 0 | 2023 | 1987 |  | CORR | GENE | 06:56 | 07:30 | 07:30 | 67 | 413 | 13 | EXT |  | 0.89 | (c)
21387.033 | 2.063 | 2.045 | -9.232 | -9.25 | 1426 | 1469 | 1470 | 717 | 2045 | 1987 |  | CORR | CIGR | 04:58 | 05:05 | 05:05 | 23 | 88 | 10 | EXT |  | 0.89 | (c)
21388.892 | 3.922 | 3.726 | -7.373 | -7.569 | -2032 | -2008 | -1993 | 199 | 3726 | 1987 |  | CORR | GENE | 07:40 | 07:44 | 07:46 | 305 | 78 | 12 | EXT |  | 0.92 | (c)
21389.394 | 4.424 | 4.368 | -6.871 | -6.927 | 2187 | -2193 | -2107 | 0 | 4368 | 1987 |  | CORR | GENE | 07:01 | 07:14 | 07:28 | 70 | 335 | 10 | EXT |  | 0.89 | (c)
21390.053 | 5.083 | 5.062 | -6.212 | -6.233 | 1312 | 1391 | 1442 | 659 | 5062 | 1987 |  | CORR | CIGR | 04:39 | 04:52 | 05:00 | 35 | 260 | 14 | EXT |  | 0.89 | (c)
21390.186 | 5.216 | 5.2 | -6.079 | -6.095 | 1213 | 1285 | 1272 | 899 | 5200 | 1987 |  | CORR | CIGR | 04:23 | 04:35 | 04:33 | 34 | 119 | 10 | EXT |  | 0.89 | (c)
21391.643 | 6.673 | 6.107 | -4.622 | -5.188 | 1872 | 1979 | 2032 | 38 | 4296 | 1987 |  | CORR | GENE | 06:10 | 06:27 | 06:35 | 892 | 320 | 10 | EXT |  | 0.95 | (c)
21394.235 | 9.265 | 8.989 | -2.03 | -2.306 | 1483 | 1507 | 1520 | 673 | 1886 | 1987 |  | CORR | GENE | 05:07 | 05:11 | 05:13 | 420 | 75 | 12 | EXT |  | 0.94 | (c)
21396.38 | 0.115 | 0.098 | -11.305 | -11.322 | 1400 | 1547 | 1556 | 518 | 98 | 1988 |  | CORR | CIGR | 04:26 | 04:50 | 04:51 | 51 | 313 | 10 | EXT |  | 0.89 | (c)
21400.983 | 4.718 | 4.699 | -6.702 | -6.721 | -2009 | -1949 | -1958 | 221 | 4699 | 1988 |  | CORR | CIGR | 07:16 | 07:25 | 07:24 | 19 | 103 | 10 | EXT |  | 0.89 | (c)
21401.25 | 4.985 | 4.875 | -6.435 | -6.545 | 684 | 1250 | 1131 | 653 | 4875 | 1988 |  | CORR | GENE | 02:30 | 04:02 | 03:42 | 434 | 893 | 15 | EXT |  | 0.95 | (c)
21402.632 | 6.367 | 6.292 | -5.053 | -5.128 | 1432 | 1543 | 1698 | 267 | 5042 | 1988 |  | CORR | GENE | 04:31 | 04:49 | 05:14 | 86 | 531 | 10 | EXT |  | 0.89 | (c)
21425.328 | 6.333 | 6.323 | -4.882 | -4.892 | -585 | -499 | -515 | 446 | 4862 | 1990 |  | CORR | CIGR | 09:04 | 09:18 | 09:15 | 30 | 139 | 10 | EXT |  | 0.89 | (c)
21508.93 | 0 | -0.038 | -11.4 | -11.438 | -1452 | -719 | 752 | 0 |  | 1998 | Нарушение формы кольцевого шва | GWAN |  | 07:52 | 09:50 | 13:47 | 0 | 4408 |  | EXT | Нарушение формы кольцевого шва |  | (c)
21567.239 | 1.199 | 1.191 | -9.726 | -9.734 | -1347 | -1307 | -1296 | 883 | 1191 | 2003 |  | CORR | CIGR | 10:02 | 10:08 | 10:10 | 25 | 102 | 10 | EXT |  | 0.89 | (c)
21588.38 | 0 | -0.043 | -10.655 | -10.698 | 1235 | 1338 | 1389 | 687 |  | 2005 | Нарушение формы кольцевого шва | GWAN |  | 02:07 | 02:24 | 02:32 | 0 | 308 |  | EXT | Нарушение формы кольцевого шва |  | (c)
21588.38 | 0 | -0.025 | -10.655 | -10.68 | 2168 | -770 | -1500 | 0 |  | 2005 | Нарушение формы кольцевого шва | GWAN |  | 04:38 | 08:43 | 06:46 | 0 | 1587 |  | EXT | Нарушение формы кольцевого шва |  | (c)
21588.38 | 0 | -0.046 | -10.655 | -10.701 | -567 | -349 | -315 | 62 |  | 2005 | Нарушение формы кольцевого шва | GWAN |  | 09:16 | 09:51 | 09:57 | 0 | 505 |  | EXT | Нарушение формы кольцевого шва |  | (c)
21653.99 | 0 | -0.034 | -11.17 | -11.204 | 1157 | 1335 | 1621 | 146 |  | 2011 | Нарушение формы кольцевого шва | GWAN |  | 00:32 | 01:01 | 01:47 | 0 | 928 |  | EXT | Нарушение формы кольцевого шва |  | (c)
21653.99 | 0 | -0.024 | -11.17 | -11.194 | -2152 | -885 | -1091 | 31 |  | 2011 | Нарушение формы кольцевого шва | GWAN |  | 03:38 | 07:03 | 06:29 | 0 | 2121 |  | EXT | Нарушение формы кольцевого шва |  | (c)
21653.99 | 0 | -0.033 | -11.17 | -11.203 | 138 | 639 | 491 | 138 |  | 2011 | Нарушение формы кольцевого шва | GWAN |  | 09:48 | 11:08 | 10:45 | 0 | 707 |  | EXT | Нарушение формы кольцевого шва |  | (c)
21690.624 | 2.674 | 2.657 | -8.846 | -8.863 | -1074 | -1002 | -1027 | 981 | 2657 | 2014 |  | CORR | CIGR | 08:50 | 09:01 | 08:57 | 17 | 93 | 10 | EXT |  | 0.88 | (c)
21691.299 | 3.349 | 3.321 | -8.171 | -8.199 | -1008 | -932 | -802 | 597 | 3321 | 2014 |  | CORR | CIGR | 09:00 | 09:13 | 09:34 | 32 | 411 | 14 | EXT |  | 0.89 | (c)
21710.835 | 0 | -0.061 | -11.49 | -11.551 | -597 | 622 | 156 | 0 |  | 2016 | Нарушение формы кольцевого шва | GWAN |  | 09:51 | 01:08 | 11:53 | 0 | 1505 |  | EXT | Нарушение формы кольцевого шва |  | (c)
21710.835 | 0 | -0.034 | -11.49 | -11.524 | 1573 | -1972 | -1876 | 0 |  | 2016 | Нарушение формы кольцевого шва | GWAN |  | 03:42 | 06:09 | 06:25 | 0 | 2024 |  | EXT | Нарушение формы кольцевого шва |  | (c)
21768.088 | 0.508 | 0.485 | -10.462 | -10.485 | 665 | 1661 | 1224 | 448 | 485 | 2021 |  | CORR | GENE | 03:60 | 06:41 | 05:30 | 163 | 1117 | 10 | EXT |  | 0.9 | (c)
21778.55 | 0 | -0.055 | -11.255 | -11.31 | -13 | 381 | 525 | 0 |  | 2022 | Нарушение формы кольцевого шва | GWAN |  | 10:51 | 11:55 | 12:18 | 0 | 1075 |  | EXT | Нарушение формы кольцевого шва |  | (c)
21779.701 | 1.151 | 1.149 | -10.104 | -10.106 | 1670 | 1897 | 1919 | 62 | 1149 | 2022 |  | CORR | GENE | 03:23 | 03:59 | 04:03 | 60 | 499 | 15 | EXT |  | 0.89 | (c)
21785.029 | 6.479 | 6.461 | -4.776 | -4.794 | -4 | 453 | 1103 | 0 | 4759 | 2022 | Дефект проката | MIAN | CIGR | 10:52 | 00:06 | 13:51 | 35 | 2215 |  | INT | Дефект проката Эквивалент потери металла 12%. |  | (c)
21789.384 | 10.834 | 10.828 | -0.421 | -0.427 | -715 | -508 | -599 | 483 | 370 | 2022 |  | CORR | GENE | 08:58 | 09:31 | 09:16 | 57 | 232 | 12 | EXT |  | 0.89 | (c)
21843.016 | 7.181 | 7.143 | -4.244 | -4.282 | 1744 | 1819 | 1840 | 294 | 4234 | 2027 |  | CORR | CIGR | 06:42 | 06:54 | 06:58 | 48 | 193 | 12 | EXT |  | 0.89 | (c)
21915.439 | 10.859 | 10.719 | -0.111 | -0.251 | 2051 | 2071 | 2074 | 133 | 29 | 2033 |  | ARTD | AXGR | 07:15 | 07:19 | 07:19 | 222 | 47 |  | EXT | Эквивалент потери металла 10%. |  | (c)
21915.55 | 0 | -0.032 | -11.115 | -11.147 | 1675 | 2128 | 2089 | 0 |  | 2034 | Нарушение формы кольцевого шва | GWAN |  | 04:45 | 05:58 | 05:52 | 0 | 829 |  | EXT | Нарушение формы кольцевого шва |  | (c)
21915.55 | 0 | -0.054 | -11.115 | -11.169 | -929 | -408 | -484 | 38 |  | 2034 | Нарушение формы кольцевого шва | GWAN |  | 09:44 | 11:08 | 10:56 | 0 | 891 |  | EXT | Нарушение формы кольцевого шва |  | (c)
21949.26 | 0 | -0.031 | -11.28 | -11.311 | -1211 | -1028 | -986 | 761 |  | 2037 | Нарушение формы кольцевого шва | GWAN |  | 09:33 | 10:03 | 10:10 | 0 | 450 |  | EXT | Нарушение формы кольцевого шва |  | (c)
21966.742 | 6.202 | 6.136 | -5.123 | -5.189 | -1705 | -1660 | -1682 | 525 | 4710 | 2038 |  | CORR | AXGR | 07:06 | 07:13 | 07:09 | 479 | 46 | 10 | EXT |  | 0.93 | (c)
22016.94 | 0 | -0.025 | -11.24 | -11.265 | 2011 | -2155 | -2164 | 0 |  | 2043 | Нарушение формы кольцевого шва | GWAN |  | 05:12 | 05:60 | 05:58 | 0 | 572 |  | EXT | Нарушение формы кольцевого шва |  | (c)
22044.927 | 5.562 | 5.488 | -5.368 | -5.442 | 439 | 466 | 452 | 439 | 5286 | 2045 |  | CORR | AXGR | 03:60 | 04:04 | 04:02 | 156 | 27 | 11 | EXT |  | 0.9 | (c)
22046.342 | 6.977 | 6.947 | -3.953 | -3.983 | 384 | 470 | 496 | 384 | 3942 | 2045 |  | CORR | CIGR | 03:51 | 04:05 | 04:09 | 41 | 224 | 10 | EXT |  | 0.89 | (c)
22135.123 | 6.083 | 6.003 | -3.752 | -3.832 | -1240 | -1177 | -1197 | 990 | 3631 | 2053 |  | CORR | GENE | 08:05 | 08:15 | 08:12 | 201 | 86 | 10 | EXT |  | 0.9 | (c)
22397.244 | 0 | -0.04 | -11.375 | -11.415 | 1049 | -954 | -1562 | 0 |  | 2077 | Нарушение формы кольцевого шва | GWAN |  | 02:05 | 08:42 | 07:04 | 0 | 3701 |  | EXT | Нарушение формы кольцевого шва |  | (c)
22408.619 | 0 | -0.04 | -11.16 | -11.2 | 88 | 306 | 563 | 88 |  | 2078 | Нарушение формы кольцевого шва | GWAN |  | 01:58 | 02:33 | 03:15 | 0 | 951 |  | EXT | Нарушение формы кольцевого шва |  | (c)
22408.619 | 0 | -0.045 | -11.16 | -11.205 | 1090 | -1876 | -1732 | 0 |  | 2078 | Нарушение формы кольцевого шва | GWAN |  | 04:39 | 08:41 | 09:04 | 0 | 3279 |  | EXT | Нарушение формы кольцевого шва |  | (c)
22442.484 | 0 | -0.051 | -11.26 | -11.311 | 166 | -1791 | 2163 | 166 |  | 2081 | Нарушение формы кольцевого шва | GWAN |  | 11:33 | 06:17 | 16:56 | 0 | 3993 |  | EXT | Нарушение формы кольцевого шва |  | (c)
22474.759 | 0 | -0.038 | -11.145 | -11.183 | 1350 | -703 | -1177 | 0 |  | 2084 | Нарушение формы кольцевого шва | GWAN |  | 03:01 | 09:30 | 08:14 | 0 | 3868 |  | EXT | Нарушение формы кольцевого шва |  | (c)
22496.571 | 10.667 | 10.646 | -0.848 | -0.869 | 1706 | 1957 | 1844 | 249 | 844 | 2085 |  | CORR | CIGR | 07:16 | 07:56 | 07:38 | 25 | 275 | 10 | EXT |  | 0.89 | (c)
22497.419 | 0 | -0.031 | -11.22 | -11.251 | -1189 | 783 | 325 | 392 |  | 2086 | Нарушение формы кольцевого шва | GWAN |  | 08:59 | 02:18 | 13:04 | 0 | 3028 |  | EXT | Нарушение формы кольцевого шва |  | (c)
22530.639 | 0 | -0.034 | -11.435 | -11.469 | 959 | 2013 | -1377 | 0 |  | 2089 | Нарушение формы кольцевого шва | GWAN |  | 05:19 | 08:09 | 11:01 | 0 | 4249 |  | EXT | Нарушение формы кольцевого шва |  | (c)
22535.519 | 4.88 | 4.874 | -6.555 | -6.561 | 36 | 127 | 119 | 36 | 4874 | 2089 |  | CORR | CIGR | 02:50 | 03:04 | 03:03 | 21 | 165 | 13 | EXT |  | 0.89 | (c)
22542.074 | 0 | -0.024 | -11.045 | -11.069 | -738 | -401 | 522 | 0 |  | 2090 | Нарушение формы кольцевого шва | GWAN |  | 08:18 | 09:12 | 11:42 | 0 | 2521 |  | EXT | Нарушение формы кольцевого шва |  | (c)
22564.509 | 0 | -0.045 | -11.155 | -11.2 | -160 | 1476 | 2006 | 0 |  | 2092 | Нарушение формы кольцевого шва | GWAN |  | 01:41 | 06:05 | 07:30 | 0 | 4332 |  | EXT | Нарушение формы кольцевого шва |  | (c)
22567.046 | 2.537 | 2.44 | -8.618 | -8.715 | 563 | 800 | 954 | 563 | 2440 | 2092 |  | CORR | GENE | 03:38 | 04:16 | 04:41 | 123 | 782 | 12 | EXT |  | 0.89 | (c)
22567.067 | 2.558 | 2.54 | -8.597 | -8.615 | 2061 | -2040 | -2188 | 0 | 2540 | 2092 |  | CORR | GENE | 07:39 | 08:37 | 08:14 | 71 | 424 | 12 | EXT |  | 0.89 | (c)
22567.391 | 2.882 | 2.865 | -8.273 | -8.29 | 1914 | -2116 | -2223 | 0 | 2865 | 2092 |  | CORR | GENE | 07:16 | 08:25 | 08:08 | 116 | 649 | 15 | EXT |  | 0.9 | (c)
22567.931 | 3.422 | 3.404 | -7.733 | -7.751 | 836 | 948 | 987 | 836 | 3404 | 2092 |  | CORR | CIGR | 04:22 | 04:40 | 04:46 | 55 | 302 | 12 | EXT |  | 0.89 | (c)
22568.185 | 3.676 | 3.616 | -7.479 | -7.539 | 664 | 920 | 945 | 664 | 3616 | 2092 |  | CORR | GENE | 03:54 | 04:35 | 04:39 | 126 | 561 | 12 | EXT |  | 0.9 | (c)
22568.357 | 3.848 | 3.842 | -7.307 | -7.313 | 1823 | 2154 | 2025 | 4 | 3842 | 2092 |  | CORR | CIGR | 07:01 | 07:54 | 07:33 | 56 | 404 | 11 | EXT |  | 0.89 | (c)
22568.561 | 4.052 | 4.035 | -7.103 | -7.12 | 658 | 913 | 882 | 658 | 4035 | 2092 |  | CORR | GENE | 03:53 | 04:34 | 04:29 | 67 | 447 | 10 | EXT |  | 0.89 | (c)
22568.872 | 4.363 | 4.343 | -6.792 | -6.812 | 1889 | 2079 | 2031 | 57 | 4343 | 2092 |  | CORR | CIGR | 07:12 | 07:42 | 07:35 | 49 | 285 | 14 | EXT |  | 0.89 | (c)
22569.076 | 4.567 | 4.449 | -6.588 | -6.706 | 290 | 853 | 582 | 290 | 4449 | 2092 |  | CORR | GENE | 02:54 | 04:24 | 03:41 | 121 | 583 | 15 | EXT |  | 0.9 | (c)
22569.077 | 4.568 | 4.56 | -6.587 | -6.595 | 693 | 852 | 798 | 693 | 4560 | 2092 |  | CORR | CIGR | 03:59 | 04:24 | 04:15 | 56 | 209 | 12 | EXT |  | 0.89 | (c)
22569.237 | 4.728 | 4.722 | -6.427 | -6.433 | 2084 | 2160 | 2170 | 0 | 4722 | 2092 |  | CORR | CIGR | 07:43 | 07:55 | 07:57 | 35 | 172 | 11 | EXT |  | 0.89 | (c)
22569.688 | 5.179 | 5.12 | -5.976 | -6.035 | 568 | 648 | 823 | 568 | 5120 | 2092 |  | CORR | GENE | 03:38 | 03:51 | 04:19 | 71 | 509 | 13 | EXT |  | 0.89 | (c)
22569.785 | 5.276 | 5.252 | -5.879 | -5.903 | 1994 | -2117 | -2220 | 0 | 5252 | 2092 |  | CORR | GENE | 07:29 | 08:25 | 08:08 | 96 | 494 | 14 | EXT |  | 0.89 | (c)
22569.886 | 5.377 | 5.347 | -5.778 | -5.808 | 525 | 632 | 646 | 525 | 5347 | 2092 |  | CORR | CIGR | 03:31 | 03:49 | 03:51 | 50 | 243 | 10 | EXT |  | 0.89 | (c)
22570.033 | 5.524 | 5.524 | -5.631 | -5.631 | 1785 | 2085 | 1960 | 97 | 5524 | 2092 |  | CORR | GENE | 06:55 | 07:43 | 07:23 | 71 | 349 | 11 | EXT |  | 0.89 | (c)
22570.378 | 5.869 | 5.827 | -5.286 | -5.328 | 2055 | -2118 | -2156 | 0 | 5237 | 2092 |  | CORR | GENE | 07:38 | 08:25 | 08:19 | 91 | 500 | 21 | EXT |  | 0.9 | (c)
22570.515 | 6.006 | 5.979 | -5.149 | -5.176 | -2034 | -1977 | -1967 | 196 | 5131 | 2092 |  | CORR | CIGR | 08:38 | 08:48 | 08:49 | 45 | 134 | 14 | EXT |  | 0.89 | (c)
22570.52 | 6.011 | 5.964 | -5.144 | -5.191 | 2117 | 2119 | 2132 | 85 | 5097 | 2092 |  | CORR | AXGR | 07:48 | 07:49 | 07:51 | 94 | 29 | 14 | EXT |  | 0.89 | (c)
22570.751 | 6.242 | 6.226 | -4.913 | -4.929 | 2093 | -2016 | -2137 | 0 | 4868 | 2092 |  | CORR | GENE | 07:44 | 08:41 | 08:22 | 61 | 462 | 24 | EXT |  | 0.89 | (c)
22571.316 | 6.807 | 6.768 | -4.348 | -4.387 | 2098 | 2133 | 2118 | 94 | 4208 | 2092 |  | CORR | AXGR | 07:45 | 07:51 | 07:48 | 179 | 39 | 13 | EXT |  | 0.9 | (c)
22571.57 | 7.061 | 7.05 | -4.094 | -4.105 | 1788 | 2006 | 1921 | 178 | 4045 | 2092 |  | CORR | GENE | 06:55 | 07:31 | 07:17 | 60 | 265 | 15 | EXT |  | 0.89 | (c)
22571.796 | 7.287 | 7.279 | -3.868 | -3.876 | -2208 | -2152 | -2157 | 22 | 3846 | 2092 |  | CORR | CIGR | 08:10 | 08:19 | 08:19 | 30 | 102 | 10 | EXT |  | 0.89 | (c)
22572.069 | 7.56 | 7.519 | -3.595 | -3.636 | 2202 | -2228 | 2222 | 0 | 3474 | 2092 |  | CORR | AXGR | 08:02 | 08:07 | 08:05 | 162 | 39 | 13 | EXT |  | 0.9 | (c)
22572.331 | 7.822 | 7.804 | -3.333 | -3.351 | 1870 | 2004 | 1987 | 126 | 3310 | 2092 |  | CORR | CIGR | 07:09 | 07:30 | 07:27 | 41 | 234 | 15 | EXT |  | 0.89 | (c)
22572.562 | 8.053 | 7.964 | -3.102 | -3.191 | 532 | 623 | 844 | 532 | 3080 | 2092 |  | CORR | GENE | 03:33 | 03:47 | 04:23 | 111 | 623 | 10 | EXT |  | 0.89 | (c)
22572.718 | 8.209 | 8.191 | -2.946 | -2.964 | 1518 | 1988 | 1807 | 134 | 2875 | 2092 |  | CORR | GENE | 06:12 | 07:28 | 06:58 | 89 | 578 | 14 | EXT |  | 0.89 | (c)
22572.949 | 8.44 | 8.393 | -2.715 | -2.762 | 351 | 695 | 583 | 351 | 2641 | 2092 |  | CORR | GENE | 03:03 | 03:59 | 03:41 | 121 | 464 | 15 | EXT |  | 0.9 | (c)
22573.016 | 8.507 | 8.499 | -2.648 | -2.656 | -2121 | -2015 | -2038 | 109 | 2621 | 2092 |  | CORR | CIGR | 08:24 | 08:41 | 08:38 | 35 | 166 | 13 | EXT |  | 0.89 | (c)
22573.472 | 8.963 | 8.943 | -2.192 | -2.212 | 1750 | 2009 | 1925 | 132 | 2106 | 2092 |  | CORR | GENE | 06:49 | 07:31 | 07:17 | 106 | 349 | 10 | EXT |  | 0.89 | (c)
22573.686 | 9.177 | 9.114 | -1.978 | -2.041 | 503 | 680 | 793 | 503 | 1944 | 2092 |  | CORR | GENE | 03:28 | 03:56 | 04:15 | 97 | 580 | 12 | EXT |  | 0.89 | (c)
22573.773 | 9.264 | 9.246 | -1.891 | -1.909 | 2140 | -1889 | -2083 | 0 | 1803 | 2092 |  | CORR | GENE | 07:52 | 09:02 | 08:30 | 106 | 476 | 14 | EXT |  | 0.89 | (c)
22574.425 | 9.916 | 9.895 | -1.239 | -1.26 | 557 | 905 | 808 | 557 | 1184 | 2092 |  | CORR | GENE | 03:37 | 04:33 | 04:17 | 76 | 501 | 11 | EXT |  | 0.89 | (c)
22574.615 | 10.106 | 10.038 | -1.049 | -1.117 | 1818 | 2074 | 2163 | 0 | 1004 | 2092 |  | CORR | GENE | 07:00 | 07:41 | 07:56 | 113 | 690 | 11 | EXT |  | 0.89 | (c)
22575.004 | 10.495 | 10.48 | -0.66 | -0.675 | 1655 | 2043 | 1886 | 114 | 593 | 2092 |  | CORR | GENE | 06:34 | 07:36 | 07:11 | 82 | 462 | 10 | EXT |  | 0.89 | (c)
22575.197 | 10.688 | 10.546 | -0.467 | -0.609 | 470 | 936 | 1004 | 470 | 372 | 2092 |  | CORR | GENE | 03:23 | 04:38 | 04:49 | 237 | 1068 | 11 | EXT |  | 0.91 | (c)
22575.219 | 10.71 | 10.625 | -0.445 | -0.53 | 262 | 320 | 300 | 262 | 180 | 2092 |  | CORR | GENE | 02:49 | 02:58 | 02:55 | 350 | 76 | 13 | EXT |  | 0.93 | (c)
22578.183 | 2.519 | 2.488 | -8.416 | -8.447 | 186 | 414 | 373 | 186 | 2488 | 2093 |  | CORR | GENE | 03:10 | 03:47 | 03:40 | 76 | 375 | 12 | EXT |  | 0.89 | (c)
22578.565 | 2.901 | 2.898 | -8.034 | -8.037 | 370 | 416 | 408 | 370 | 2898 | 2093 |  | CORR | CIGR | 03:39 | 03:47 | 03:45 | 20 | 76 | 10 | EXT |  | 0.89 | (c)
22579 | 3.336 | 3.299 | -7.599 | -7.636 | 385 | 623 | 694 | 385 | 3299 | 2093 |  | CORR | GENE | 03:42 | 04:20 | 04:32 | 89 | 619 | 10 | EXT |  | 0.89 | (c)
22579.14 | 3.476 | 3.451 | -7.459 | -7.484 | 1926 | 2018 | 2133 | 0 | 3451 | 2093 |  | CORR | CIGR | 07:50 | 08:05 | 08:24 | 48 | 414 | 11 | EXT |  | 0.89 | (c)
22579.454 | 3.79 | 3.732 | -7.145 | -7.203 | 199 | 266 | 374 | 199 | 3732 | 2093 |  | CORR | GENE | 03:12 | 03:23 | 03:40 | 80 | 351 | 10 | EXT |  | 0.89 | (c)
22579.951 | 4.287 | 4.206 | -6.648 | -6.729 | 1341 | 1770 | 1813 | 0 | 4206 | 2093 |  | CORR | GENE | 06:16 | 07:25 | 07:32 | 138 | 943 | 11 | EXT |  | 0.9 | (c)
22582.223 | 6.559 | 6.506 | -4.376 | -4.429 | 69 | 406 | 429 | 69 | 4310 | 2093 |  | CORR | GENE | 02:51 | 03:45 | 03:49 | 119 | 719 | 10 | EXT |  | 0.89 | (c)
22604.229 | 6.615 | 6.596 | -4.685 | -4.704 | 612 | 788 | 765 | 612 | 4651 | 2095 |  | CORR | CIGR | 03:38 | 04:07 | 04:03 | 53 | 307 | 10 | EXT |  | 0.89 | (c)
22604.893 | 7.279 | 7.266 | -4.021 | -4.034 | -2157 | -1968 | -2060 | 74 | 4005 | 2095 |  | CORR | CIGR | 08:11 | 08:42 | 08:27 | 29 | 193 | 10 | EXT |  | 0.89 | (c)
22608.914 | 0 | -0.032 | -11.29 | -11.322 | 2123 | -1515 | -401 | 0 |  | 2096 | Нарушение формы кольцевого шва | GWAN |  | 02:45 | 04:57 | 07:57 | 0 | 3875 |  | EXT | Нарушение формы кольцевого шва |  | (c)
22611.433 | 2.519 | 2.39 | -8.771 | -8.9 | -336 | -311 | -304 | 273 | 2390 | 2096 |  | CORR | GENE | 08:08 | 08:12 | 08:13 | 214 | 63 | 11 | EXT |  | 0.91 | (c)
22613.734 | 4.82 | 4.722 | -6.47 | -6.568 | -222 | -122 | -125 | 28 | 4722 | 2096 |  | CORR | GENE | 08:26 | 08:42 | 08:42 | 119 | 194 | 13 | EXT |  | 0.89 | (c)
22616.766 | 7.852 | 7.731 | -3.438 | -3.559 | -373 | -260 | -234 | 95 | 3418 | 2096 |  | CORR | GENE | 08:02 | 08:20 | 08:24 | 141 | 277 | 13 | EXT |  | 0.9 | (c)
22664.664 | 0 | -0.023 | -11.18 | -11.203 | 806 | -1502 | -1506 | 0 |  | 2102 | Нарушение формы кольцевого шва | GWAN |  | 01:51 | 07:38 | 07:37 | 0 | 4298 |  | EXT | Нарушение формы кольцевого шва |  | (c)
22675.844 | 0 | -0.026 | -10.755 | -10.781 | 1459 | -38 | -951 | 0 |  | 2103 | Нарушение формы кольцевого шва | GWAN |  | 06:41 | 02:40 | 12:12 | 0 | 4101 |  | EXT | Нарушение формы кольцевого шва |  | (c)
22717.174 | 8.285 | 8.285 | -2.82 | -2.82 | 2207 | -2166 | -2205 | 0 | 2796 | 2106 |  | CORR | CIGR | 03:57 | 04:11 | 04:05 | 24 | 98 | 10 | EXT |  | 0.89 | (c)
22731.064 | 11.07 | 11.041 | -0.03 | -0.059 | 1797 | 2185 | 2040 | 0 | 30 | 2107 |  | CORR | CIGR | 05:15 | 06:17 | 05:54 | 29 | 485 | 10 | EXT |  | 0.89 | (c)
22775.719 | 0 | -0.04 | -11.365 | -11.405 | -997 | 1519 | 1075 | 917 |  | 2112 | Нарушение формы кольцевого шва | GWAN |  | 10:45 | 05:31 | 16:19 | 0 | 4145 |  | EXT | Нарушение формы кольцевого шва |  | (c)
22780.75 | 5.031 | 5.017 | -6.334 | -6.348 | -1882 | -1807 | -1789 | 349 | 5017 | 2112 |  | CORR | CIGR | 08:22 | 08:34 | 08:37 | 31 | 186 | 18 | EXT |  | 0.89 | (c)
22797.859 | 0 | -0.028 | -10.78 | -10.808 | -559 | -482 | 1497 | 0 |  | 2114 | Нарушение формы кольцевого шва | GWAN |  | 08:11 | 08:23 | 13:43 | 0 | 4112 |  | EXT | Нарушение формы кольцевого шва |  | (c)
22830.774 | 0 | -0.031 | -11.34 | -11.371 | 1558 | -1200 | -1118 | 0 |  | 2117 | Нарушение формы кольцевого шва | GWAN |  | 02:16 | 06:51 | 07:04 | 0 | 3572 |  | EXT | Нарушение формы кольцевого шва |  | (c)
22876.194 | 0 | -0.034 | -10.8 | -10.834 | 979 | 1639 | -1665 | 0 |  | 2121 | Нарушение формы кольцевого шва | GWAN |  | 01:03 | 02:49 | 05:56 | 0 | 3633 |  | EXT | Нарушение формы кольцевого шва |  | (c)
22883.602 | 7.408 | 7.392 | -3.392 | -3.408 | 52 | 122 | 104 | 52 | 3384 | 2121 |  | CORR | CIGR | 10:33 | 10:44 | 10:41 | 24 | 105 | 10 | EXT |  | 0.89 | (c)
22908.744 | 0 | -0.026 | -8.34 | -8.366 | -1237 | 1266 | 529 | 64 |  | 2124 | Нарушение формы кольцевого шва | GWAN |  | 09:12 | 03:56 | 13:57 | 0 | 3532 |  | EXT | Нарушение формы кольцевого шва |  | (c)
22910.625 | 1.881 | 1.869 | -6.459 | -6.471 | -2169 | -2068 | -2008 | 62 | 1869 | 2124 |  | CORR | CIGR | 06:41 | 06:58 | 07:07 | 36 | 322 | 13 | EXT |  | 0.89 | (c)
22917.084 | 0 | -0.046 | -3.05 | -3.096 | -1839 | -837 | -813 | 214 |  | 2125 | Нарушение формы кольцевого шва | GWAN |  | 09:22 | 00:04 | 12:08 | 0 | 2053 |  | EXT | Нарушение формы кольцевого шва |  | (c)
22931.469 | 0 | -0.023 | -11.4 | -11.423 | 515 | 1799 | -1803 | 0 |  | 2127 | Нарушение формы кольцевого шва | GWAN |  | 02:44 | 06:11 | 08:30 | 0 | 4286 |  | EXT | Нарушение формы кольцевого шва |  | (c)
22967.457 | 1.328 | 1.2 | -10.192 | -10.32 | 1391 | 1667 | 1604 | 413 | 1200 | 2130 |  | CORR | GENE | 04:47 | 05:32 | 05:21 | 153 | 427 | 10 | EXT |  | 0.9 | (c)
22981.774 | 4.125 | 4.1 | -7.295 | -7.32 | -1630 | -1528 | -1528 | 600 | 4100 | 2131 |  | CORR | GENE | 05:09 | 05:25 | 05:25 | 56 | 205 | 14 | EXT |  | 0.89 | (c)
22995.665 | 6.596 | 6.579 | -4.829 | -4.846 | 2067 | 2162 | 2162 | 0 | 4805 | 2132 |  | CORR | CIGR | 06:58 | 07:13 | 07:13 | 41 | 191 | 10 | EXT |  | 0.89 | (c)
23011.534 | 0 | -0.026 | -11.225 | -11.251 | 129 | 364 | 909 | 129 |  | 2135 | Нарушение формы кольцевого шва | GWAN |  | 10:32 | 11:10 | 12:38 | 0 | 1559 |  | EXT | Нарушение формы кольцевого шва |  | (c)
23057.214 | 0 | -0.046 | -11.29 | -11.336 | 242 | 400 | 434 | 242 |  | 2139 | Нарушение формы кольцевого шва | GWAN |  | 00:59 | 01:24 | 01:30 | 0 | 383 |  | EXT | Нарушение формы кольцевого шва |  | (c)
23057.214 | 0 | -0.028 | -11.29 | -11.318 | 831 | -1651 | 2216 | 0 |  | 2139 | Нарушение формы кольцевого шва | GWAN |  | 02:34 | 07:53 | 06:17 | 0 | 2770 |  | EXT | Нарушение формы кольцевого шва |  | (c)
23103.119 | 0 | -0.033 | -11.39 | -11.423 | -764 | -419 | 136 | 0 |  | 2144 | Нарушение формы кольцевого шва | GWAN |  | 08:56 | 09:52 | 11:22 | 0 | 1799 |  | EXT | Нарушение формы кольцевого шва |  | (c)
23107.757 | 4.638 | 4.615 | -6.752 | -6.775 | -1451 | -1351 | -1384 | 780 | 4615 | 2144 |  | CORR | CIGR | 07:05 | 07:22 | 07:16 | 27 | 133 | 10 | EXT |  | 0.89 | (c)
23143.61 | 1.171 | 1.154 | -3.349 | -3.366 | -190 | -59 | -78 | 0 | 1154 | 2149 |  | CORR | CIGR | 09:07 | 09:28 | 09:25 | 35 | 224 | 10 | EXT |  | 0.89 | (c)
23146.959 | 0 | -0.022 | -11.27 | -11.292 | 814 | -1884 | -1963 | 0 |  | 2150 | Нарушение формы кольцевого шва | GWAN |  | 00:45 | 05:30 | 05:17 | 0 | 3370 |  | EXT | Нарушение формы кольцевого шва |  | (c)
23147.453 | 0.494 | 0.389 | -10.776 | -10.881 | 1898 | 1953 | 1951 | 226 | 389 | 2150 |  | CORR | GENE | 03:40 | 03:49 | 03:49 | 265 | 107 | 15 | EXT |  | 0.93 | (c)
23147.74 | 0.781 | 0.675 | -10.489 | -10.595 | 1625 | 1810 | 1779 | 297 | 675 | 2150 |  | CORR | GENE | 02:56 | 03:26 | 03:21 | 124 | 309 | 10 | EXT |  | 0.89 | (c)
23168.373 | 10.144 | 10.019 | -0.546 | -0.671 | -2214 | -2148 | -2032 | 16 | 517 | 2151 |  | CORR | GENE | 08:37 | 08:47 | 09:06 | 154 | 364 | 10 | EXT |  | 0.9 | (c)
23169.899 | 0.98 | 0.953 | -10.48 | -10.507 | 320 | 617 | 493 | 320 | 953 | 2152 |  | CORR | CIGR | 03:11 | 03:59 | 03:39 | 46 | 346 | 10 | EXT |  | 0.89 | (c)
23171.802 | 2.883 | 2.86 | -8.577 | -8.6 | 95 | 233 | 202 | 95 | 2860 | 2152 |  | CORR | CIGR | 02:35 | 02:57 | 02:52 | 30 | 213 | 15 | EXT |  | 0.89 | (c)
23182.677 | 2.298 | 2.202 | -8.857 | -8.953 | 2146 | 2151 | 2166 | 44 | 2202 | 2153 |  | CORR | AXGR | 03:31 | 03:32 | 03:34 | 204 | 40 | 10 | EXT |  | 0.9 | (c)
23191.211 | 10.832 | 10.798 | -0.323 | -0.357 | 1477 | 1709 | 1615 | 478 | 308 | 2153 |  | CORR | CIGR | 01:43 | 02:20 | 02:05 | 49 | 275 | 10 | EXT |  | 0.89 | (c)
23191.711 | 0.177 | 0.031 | -11.298 | -11.444 | -1206 | -1150 | -1173 | 1024 | 31 | 2154 | Металлургический дефект | MIAN | GENE | 11:22 | 11:31 | 11:28 | 265 | 67 |  | INT | Металлургический дефект Эквивалент потери металла 12%. |  | (c)
23201.527 | 9.993 | 9.969 | -1.482 | -1.506 | 2038 | 2151 | 2126 | 18 | 1457 | 2154 |  | CORR | CIGR | 08:06 | 08:24 | 08:20 | 49 | 175 | 10 | EXT |  | 0.89 | (c)
23203.009 | 0 | -0.048 | -8.725 | -8.773 | 580 | -1773 | -1806 | 269 |  | 2155 | Нарушение формы кольцевого шва | GWAN |  | 11:42 | 05:23 | 17:17 | 0 | 4150 |  | EXT | Нарушение формы кольцевого шва |  | (c)
23204.711 | 1.702 | 1.669 | -7.023 | -7.056 | -544 | -269 | -369 | 193 | 1669 | 2155 |  | CORR | GENE | 08:41 | 09:25 | 09:09 | 86 | 351 | 10 | EXT |  | 0.89 | (c)
23204.882 | 1.873 | 1.863 | -6.852 | -6.862 | 1862 | 1944 | 1912 | 268 | 1863 | 2155 |  | CORR | CIGR | 03:09 | 03:22 | 03:17 | 23 | 101 | 13 | EXT |  | 0.89 | (c)
23205.304 | 2.295 | 2.251 | -6.43 | -6.474 | -476 | -336 | -350 | 223 | 2251 | 2155 |  | CORR | CIGR | 08:52 | 09:15 | 09:12 | 48 | 253 | 10 | EXT |  | 0.89 | (c)
23205.492 | 2.483 | 2.421 | -6.242 | -6.304 | -560 | -379 | -340 | 121 | 2421 | 2155 |  | CORR | GENE | 08:38 | 09:08 | 09:14 | 132 | 439 | 13 | EXT |  | 0.9 | (c)
23206.436 | 3.427 | 3.395 | -5.298 | -5.33 | -517 | -248 | -367 | 217 | 3395 | 2155 |  | CORR | GENE | 08:45 | 09:29 | 09:10 | 89 | 300 | 10 | EXT |  | 0.89 | (c)
23206.731 | 3.722 | 3.698 | -5.003 | -5.027 | -466 | -338 | -383 | 300 | 3698 | 2155 |  | CORR | CIGR | 08:54 | 09:14 | 09:07 | 40 | 166 | 11 | EXT |  | 0.89 | (c)
23207.809 | 4.8 | 4.304 | -3.925 | -4.421 | 1910 | 1953 | 1948 | 244 | 3732 | 2155 |  | CORR | GENE | 03:17 | 03:24 | 03:23 | 689 | 77 | 13 | EXT |  | 0.97 | (c)
23208.108 | 5.099 | 4.785 | -3.626 | -3.94 | 1810 | 1846 | 1833 | 374 | 3626 | 2155 |  | CORR | AXGR | 03:01 | 03:07 | 03:05 | 314 | 47 | 10 | EXT |  | 0.92 | (c)
23208.144 | 5.135 | 5.13 | -3.59 | -3.595 | 1692 | 1849 | 1802 | 319 | 3560 | 2155 |  | CORR | CIGR | 02:42 | 03:07 | 02:60 | 35 | 220 | 13 | EXT |  | 0.89 | (c)
23208.234 | 5.225 | 5.207 | -3.5 | -3.518 | 1624 | 1709 | 1731 | 393 | 3478 | 2155 |  | CORR | CIGR | 02:31 | 02:45 | 02:48 | 40 | 213 | 11 | EXT |  | 0.89 | (c)
23213.729 | 0 | -0.037 | -11.43 | -11.467 | -78 | 438 | 752 | 0 |  | 2157 | Нарушение формы кольцевого шва | GWAN |  | 00:34 | 01:58 | 02:48 | 0 | 1660 |  | EXT | Нарушение формы кольцевого шва |  | (c)
23213.729 | 0 | -0.036 | -11.43 | -11.466 | 1722 | -1097 | -1680 | 0 |  | 2157 | Нарушение формы кольцевого шва | GWAN |  | 05:25 | 09:50 | 08:16 | 0 | 2118 |  | EXT | Нарушение формы кольцевого шва |  | (c)
23217.259 | 3.53 | 3.292 | -7.9 | -8.138 | -1401 | -1356 | -1329 | 830 | 3292 | 2157 |  | CORR | GENE | 09:01 | 09:08 | 09:12 | 378 | 143 | 14 | EXT |  | 0.94 | (c)
23234.992 | 9.833 | 9.814 | -1.547 | -1.566 | 1724 | 1756 | 1750 | 455 | 1365 | 2158 |  | CORR | AXGR | 07:38 | 07:43 | 07:42 | 201 | 52 | 10 | EXT |  | 0.9 | (c)
23235.831 | 10.672 | 10.628 | -0.708 | -0.752 | 1527 | 1950 | 1848 | 62 | 500 | 2158 |  | CORR | GENE | 07:06 | 08:15 | 07:58 | 252 | 641 | 12 | EXT |  | 0.91 | (c)
23237.997 | 1.458 | 1.405 | -9.807 | -9.86 | -2181 | -2167 | -2170 | 50 | 1405 | 2159 |  | CORR | AXGR | 03:32 | 03:34 | 03:34 | 130 | 21 | 10 | EXT |  | 0.89 | (c)
23238.835 | 2.296 | 2.199 | -8.969 | -9.066 | -2225 | -2195 | -2198 | 6 | 2199 | 2159 |  | CORR | AXGR | 03:25 | 03:30 | 03:29 | 170 | 53 | 10 | EXT |  | 0.9 | (c)
23242.197 | 5.658 | 5.633 | -5.607 | -5.632 | -671 | -579 | -574 | 478 | 5583 | 2159 |  | CORR | CIGR | 07:36 | 07:51 | 07:52 | 49 | 194 | 11 | EXT |  | 0.89 | (c)
23244.044 | 7.505 | 7.463 | -3.76 | -3.802 | -250 | -152 | -140 | 30 | 3673 | 2159 |  | CORR | GENE | 08:44 | 08:60 | 09:02 | 129 | 220 | 10 | EXT |  | 0.89 | (c)
23247.736 | 11.197 | 11.074 | -0.068 | -0.191 | 1550 | 1573 | 1574 | 633 | 12 | 2159 |  | ARTD | AXGR | 01:34 | 01:38 | 01:38 | 179 | 48 |  | EXT | Эквивалент потери металла 10%. |  | (c)
23251.371 | 3.567 | 3.545 | -7.643 | -7.665 | -881 | -699 | -748 | 616 | 3545 | 2160 |  | CORR | CIGR | 08:37 | 09:06 | 08:58 | 51 | 265 | 10 | EXT |  | 0.89 | (c)
23251.789 | 3.985 | 3.968 | -7.225 | -7.242 | -1106 | -1045 | -1002 | 897 | 3968 | 2160 |  | CORR | CIGR | 08:01 | 08:11 | 08:17 | 26 | 209 | 10 | EXT |  | 0.89 | (c)
23252.167 | 4.363 | 4.068 | -6.847 | -7.142 | -1325 | -1273 | -1277 | 905 | 4068 | 2160 |  | CORR | GENE | 07:25 | 07:34 | 07:33 | 447 | 97 | 10 | EXT |  | 0.93 | (c)
23252.321 | 4.517 | 4.492 | -6.693 | -6.718 | -740 | -626 | -603 | 467 | 4492 | 2160 |  | CORR | CIGR | 08:60 | 09:18 | 09:22 | 49 | 273 | 13 | EXT |  | 0.89 | (c)
23252.394 | 4.59 | 4.568 | -6.62 | -6.642 | -1540 | -1112 | -1168 | 690 | 4568 | 2160 |  | CORR | GENE | 06:51 | 07:60 | 07:51 | 180 | 744 | 14 | EXT |  | 0.91 | (c)
23252.494 | 4.69 | 4.668 | -6.52 | -6.542 | 1918 | 2140 | 2029 | 91 | 4668 | 2160 |  | CORR | CIGR | 04:09 | 04:44 | 04:27 | 22 | 222 | 10 | EXT |  | 0.89 | (c)
23252.686 | 4.882 | 4.731 | -6.328 | -6.479 | 2108 | 2147 | 2135 | 68 | 4731 | 2160 |  | CORR | AXGR | 04:39 | 04:46 | 04:44 | 277 | 55 | 10 | EXT |  | 0.91 | (c)
23253.528 | 5.724 | 5.198 | -5.486 | -6.012 | -760 | -674 | -639 | 519 | 5198 | 2160 |  | CORR | GENE | 08:57 | 09:10 | 09:16 | 771 | 241 | 14 | EXT |  | 0.98 | (c)
23253.633 | 5.829 | 5.766 | -5.381 | -5.444 | -1435 | -1270 | -1285 | 795 | 5377 | 2160 |  | CORR | GENE | 07:08 | 07:34 | 07:32 | 67 | 300 | 10 | EXT |  | 0.89 | (c)
23253.851 | 6.047 | 5.975 | -5.163 | -5.235 | -1437 | -1219 | -1140 | 793 | 4920 | 2160 |  | CORR | GENE | 07:07 | 07:42 | 07:55 | 315 | 595 | 10 | EXT |  | 0.92 | (c)
23254.87 | 7.066 | 7.052 | -4.144 | -4.158 | -851 | -629 | -681 | 511 | 4101 | 2160 |  | CORR | GENE | 08:42 | 09:18 | 09:09 | 57 | 340 | 11 | EXT |  | 0.89 | (c)
23255.363 | 7.559 | 7.537 | -3.651 | -3.673 | -1180 | -1060 | -1120 | 1050 | 3651 | 2160 |  | CORR | CIGR | 07:49 | 08:08 | 07:58 | 22 | 121 | 10 | EXT |  | 0.89 | (c)
23255.775 | 7.971 | 7.921 | -3.239 | -3.289 | -1111 | -1003 | -905 | 700 | 3203 | 2160 |  | CORR | GENE | 07:60 | 08:17 | 08:33 | 86 | 411 | 10 | EXT |  | 0.89 | (c)
23256.02 | 8.216 | 8.068 | -2.994 | -3.142 | -1418 | -1051 | -779 | 139 | 2949 | 2160 |  | CORR | GENE | 07:10 | 08:10 | 08:53 | 193 | 1279 | 16 | EXT |  | 0.91 | (c)
23256.18 | 8.376 | 8.293 | -2.834 | -2.917 | 1331 | 1621 | 1753 | 56 | 2784 | 2160 |  | CORR | GENE | 02:34 | 03:21 | 03:42 | 133 | 843 | 10 | EXT |  | 0.89 | (c)
23258.074 | 10.27 | 10.155 | -0.94 | -1.055 | -723 | -666 | -675 | 626 | 855 | 2160 |  | CORR | GENE | 09:03 | 09:12 | 09:10 | 200 | 96 | 14 | EXT |  | 0.91 | (c)
23258.304 | 10.5 | 10.384 | -0.71 | -0.826 | -1071 | -981 | -945 | 819 | 707 | 2160 |  | CORR | GENE | 08:06 | 08:21 | 08:27 | 119 | 252 | 10 | EXT |  | 0.89 | (c)
23258.556 | 10.752 | 10.733 | -0.458 | -0.477 | -1909 | -1814 | -1828 | 321 | 447 | 2160 |  | CORR | CIGR | 05:51 | 06:06 | 06:04 | 30 | 163 | 10 | EXT |  | 0.89 | (c)
23258.669 | 10.865 | 10.779 | -0.345 | -0.431 | -1572 | -1384 | -1253 | 658 | 325 | 2160 |  | CORR | GENE | 06:45 | 07:16 | 07:37 | 106 | 639 | 14 | EXT |  | 0.89 | (c)
23258.671 | 10.867 | 10.784 | -0.343 | -0.426 | 1496 | 1559 | 1883 | 0 | 314 | 2160 |  | CORR | GENE | 03:01 | 03:11 | 04:03 | 112 | 773 | 11 | EXT |  | 0.89 | (c)
23258.723 | 10.919 | 10.895 | -0.291 | -0.315 | -820 | -670 | -688 | 555 | 244 | 2160 |  | CORR | GENE | 08:47 | 09:11 | 09:08 | 71 | 265 | 15 | EXT |  | 0.89 | (c)
23258.89 | 11.086 | 11.008 | -0.124 | -0.202 | 1366 | 1523 | 1572 | 453 | 88 | 2160 |  | CORR | GENE | 02:40 | 03:05 | 03:13 | 114 | 411 | 12 | EXT |  | 0.89 | (c)
23259.564 | 0.55 | 0.536 | -2.42 | -2.434 | 1090 | 1257 | 1226 | 869 | 536 | 2161 |  | CORR | CIGR | 04:40 | 05:07 | 05:02 | 24 | 272 | 10 | EXT |  | 0.89 | (c)
23259.834 | 0.82 | 0.813 | -2.15 | -2.157 | 347 | 549 | 466 | 347 | 813 | 2161 |  | CORR | CIGR | 02:40 | 03:12 | 02:59 | 25 | 239 | 12 | EXT |  | 0.89 | (c)
23259.834 | 0.82 | 0.715 | -2.15 | -2.255 | 1098 | 1130 | 1130 | 1068 | 715 | 2161 |  | CORR | GENE | 04:41 | 04:46 | 04:46 | 331 | 65 | 13 | EXT |  | 0.93 | (c)
23259.955 | 0.941 | 0.928 | -2.029 | -2.042 | 1176 | 1219 | 1236 | 934 | 928 | 2161 |  | CORR | CIGR | 04:54 | 05:00 | 05:03 | 25 | 120 | 10 | EXT |  | 0.89 | (c)
23260.032 | 1.018 | 0.979 | -1.952 | -1.991 | -1903 | -1735 | -1696 | 328 | 979 | 2161 |  | CORR | GENE | 08:37 | 09:04 | 09:10 | 71 | 413 | 13 | EXT |  | 0.89 | (c)
23260.189 | 1.175 | 1.142 | -1.795 | -1.828 | 349 | 460 | 551 | 349 | 1142 | 2161 |  | CORR | CIGR | 02:40 | 02:58 | 03:13 | 52 | 403 | 13 | EXT |  | 0.89 | (c)
23261.013 | 1.999 | 1.932 | -0.971 | -1.038 | 365 | 532 | 620 | 365 | 951 | 2161 |  | CORR | GENE | 02:43 | 03:10 | 03:24 | 87 | 511 | 15 | EXT |  | 0.89 | (c)
23261.099 | 2.085 | 2.064 | -0.885 | -0.906 | 293 | 466 | 392 | 293 | 874 | 2161 |  | CORR | CIGR | 02:31 | 02:59 | 02:47 | 32 | 199 | 13 | EXT |  | 0.89 | (c)
23261.389 | 2.375 | 2.226 | -0.595 | -0.744 | 296 | 536 | 513 | 296 | 567 | 2161 |  | CORR | GENE | 02:32 | 03:10 | 03:07 | 177 | 435 | 13 | EXT |  | 0.9 | (c)
23261.672 | 2.658 | 2.627 | -0.312 | -0.343 | -2040 | -1810 | -1903 | 190 | 311 | 2161 |  | CORR | CIGR | 08:15 | 08:52 | 08:37 | 32 | 275 | 15 | EXT |  | 0.89 | (c)
23262.364 | 0.38 | 0.373 | -10.615 | -10.622 | 18 | 131 | 92 | 18 | 373 | 2162 |  | CORR | CIGR | 02:32 | 02:50 | 02:44 | 21 | 148 | 13 | EXT |  | 0.89 | (c)
23262.396 | 0.412 | 0.355 | -10.583 | -10.64 | -2159 | -2139 | -2137 | 72 | 355 | 2162 |  | CORR | AXGR | 08:40 | 08:44 | 08:44 | 227 | 43 | 11 | EXT |  | 0.91 | (c)
23262.464 | 0.48 | 0.412 | -10.515 | -10.583 | -2035 | -2033 | -2019 | 196 | 412 | 2162 |  | CORR | AXGR | 09:00 | 09:01 | 09:03 | 144 | 32 | 10 | EXT |  | 0.9 | (c)
23263.861 | 1.877 | 1.85 | -9.118 | -9.145 | 233 | 402 | 376 | 233 | 1850 | 2162 |  | CORR | CIGR | 03:06 | 03:34 | 03:29 | 42 | 285 | 14 | EXT |  | 0.89 | (c)
23264.019 | 2.035 | 2.02 | -8.96 | -8.975 | 128 | 252 | 217 | 128 | 2020 | 2162 |  | CORR | CIGR | 02:49 | 03:09 | 03:04 | 42 | 177 | 10 | EXT |  | 0.89 | (c)
23264.052 | 2.068 | 1.952 | -8.927 | -9.043 | -2171 | -2171 | -2155 | 60 | 1952 | 2162 |  | CORR | AXGR | 08:38 | 08:38 | 08:41 | 555 | 31 | 11 | EXT |  | 0.94 | (c)
23264.982 | 2.998 | 2.893 | -7.997 | -8.102 | -2167 | -2167 | -2155 | 64 | 2893 | 2162 |  | CORR | AXGR | 08:39 | 08:39 | 08:41 | 213 | 24 | 14 | EXT |  | 0.91 | (c)
23265.132 | 3.148 | 3.127 | -7.847 | -7.868 | 2076 | 2155 | -2230 | 0 | 3127 | 2162 |  | CORR | CIGR | 08:04 | 08:17 | 08:29 | 47 | 310 | 15 | EXT |  | 0.89 | (c)
23270.807 | 8.823 | 8.628 | -2.172 | -2.367 | -1754 | -1726 | -1731 | 476 | 2009 | 2162 |  | CORR | AXGR | 09:46 | 09:50 | 09:49 | 358 | 46 | 11 | EXT |  | 0.93 | (c)
23270.854 | 8.87 | 8.848 | -2.125 | -2.147 | -13 | 167 | 131 | 0 | 2118 | 2162 |  | CORR | CIGR | 02:27 | 02:56 | 02:50 | 29 | 288 | 10 | EXT |  | 0.89 | (c)
23270.897 | 8.913 | 8.892 | -2.082 | -2.103 | -2039 | -1830 | -1917 | 192 | 2041 | 2162 |  | CORR | GENE | 08:60 | 09:33 | 09:19 | 62 | 243 | 11 | EXT |  | 0.89 | (c)
23270.947 | 8.963 | 8.928 | -2.032 | -2.067 | 1429 | 1719 | 1637 | 385 | 2026 | 2162 |  | CORR | CIGR | 06:19 | 07:06 | 06:53 | 41 | 416 | 10 | EXT |  | 0.89 | (c)
23271.1 | 9.116 | 9.108 | -1.879 | -1.887 | 632 | 790 | 749 | 632 | 1849 | 2162 |  | CORR | CIGR | 04:11 | 04:36 | 04:30 | 38 | 234 | 11 | EXT |  | 0.89 | (c)
23271.15 | 9.166 | 9.065 | -1.829 | -1.93 | 2216 | -2067 | -1992 | 0 | 1721 | 2162 |  | CORR | GENE | 08:26 | 08:55 | 09:07 | 209 | 506 | 15 | EXT |  | 0.91 | (c)
23272.016 | 10.032 | 10.017 | -0.963 | -0.978 | 579 | 683 | 676 | 579 | 942 | 2162 |  | CORR | CIGR | 04:02 | 04:19 | 04:18 | 36 | 194 | 12 | EXT |  | 0.89 | (c)
23275.71 | 2.731 | 2.719 | -8.714 | -8.726 | -1818 | -1581 | -1611 | 412 | 2719 | 2163 |  | CORR | CIGR | 04:12 | 04:50 | 04:45 | 44 | 414 | 13 | EXT |  | 0.89 | (c)
23275.742 | 2.763 | 2.744 | -8.682 | -8.701 | -537 | -106 | -256 | 0 | 2744 | 2163 |  | CORR | CIGR | 07:39 | 08:48 | 08:24 | 39 | 562 | 12 | EXT |  | 0.89 | (c)
23275.744 | 2.765 | 2.738 | -8.68 | -8.707 | -1258 | -1113 | -1048 | 839 | 2738 | 2163 |  | CORR | CIGR | 05:42 | 06:06 | 06:16 | 27 | 419 | 13 | EXT |  | 0.89 | (c)
23276.051 | 3.072 | 3.054 | -8.373 | -8.391 | -1858 | -1744 | -1712 | 372 | 3054 | 2163 |  | CORR | CIGR | 04:05 | 04:24 | 04:29 | 46 | 293 | 11 | EXT |  | 0.89 | (c)
23276.088 | 3.109 | 3.088 | -8.336 | -8.357 | -990 | -807 | -840 | 690 | 3088 | 2163 |  | CORR | CIGR | 06:26 | 06:55 | 06:50 | 21 | 300 | 14 | EXT |  | 0.89 | (c)
23277.214 | 4.235 | 4.059 | -7.21 | -7.386 | 2227 | -2226 | -2213 | 0 | 4059 | 2163 |  | CORR | AXGR | 03:05 | 03:06 | 03:08 | 577 | 42 | 13 | EXT |  | 0.96 | (c)
23282.135 | 9.156 | 9.099 | -2.289 | -2.346 | 231 | 274 | 259 | 231 | 2197 | 2163 |  | CORR | AXGR | 09:43 | 09:50 | 09:47 | 149 | 56 | 10 | EXT |  | 0.9 | (c)
23282.512 | 9.533 | 9.486 | -1.912 | -1.959 | 251 | 382 | 403 | 251 | 1870 | 2163 |  | CORR | GENE | 09:46 | 10:07 | 10:10 | 89 | 303 | 10 | EXT |  | 0.89 | (c)
23284.424 | 0 | -0.031 | -10.49 | -10.521 | 1726 | -1093 | -661 | 0 |  | 2164 | Нарушение формы кольцевого шва | GWAN |  | 05:54 | 10:19 | 11:28 | 0 | 4149 |  | EXT | Нарушение формы кольцевого шва |  | (c)
23286.785 | 2.361 | 2.285 | -8.129 | -8.205 | 918 | 1145 | 1138 | 871 | 2285 | 2164 |  | CORR | GENE | 03:43 | 04:20 | 04:19 | 183 | 442 | 11 | EXT |  | 0.9 | (c)
23288.172 | 3.748 | 3.728 | -6.742 | -6.762 | 461 | 606 | 582 | 461 | 3728 | 2164 |  | CORR | CIGR | 02:29 | 02:53 | 02:49 | 27 | 243 | 10 | EXT |  | 0.89 | (c)
23288.451 | 4.027 | 3.995 | -6.463 | -6.495 | -1558 | -1509 | -1499 | 672 | 3995 | 2164 |  | CORR | CIGR | 09:04 | 09:11 | 09:13 | 33 | 119 | 10 | EXT |  | 0.89 | (c)
23294.684 | 10.26 | 10.149 | -0.23 | -0.341 | -1327 | -1300 | -1284 | 903 | 41 | 2164 |  | CORR | GENE | 09:41 | 09:45 | 09:48 | 300 | 86 | 10 | EXT |  | 0.91 | (c)
23295.143 | 0.229 | 0.209 | -9.291 | -9.311 | -522 | -415 | -256 | 0 | 209 | 2165 |  | CORR | GENE | 08:11 | 08:28 | 08:54 | 131 | 533 | 12 | EXT |  | 0.9 | (c)
23295.169 | 0.255 | 0.24 | -9.265 | -9.28 | -813 | -747 | -750 | 687 | 240 | 2165 |  | CORR | CIGR | 07:24 | 07:35 | 07:34 | 20 | 126 | 10 | EXT |  | 0.89 | (c)
23295.303 | 0.389 | 0.314 | -9.131 | -9.206 | -788 | -772 | -761 | 734 | 314 | 2165 |  | CORR | AXGR | 07:28 | 07:31 | 07:32 | 359 | 54 | 13 | EXT |  | 0.93 | (c)
23296.412 | 1.498 | 1.437 | -8.022 | -8.083 | 1873 | -2025 | -2107 | 0 | 1437 | 2165 |  | CORR | GENE | 02:38 | 04:08 | 03:55 | 86 | 963 | 13 | EXT |  | 0.89 | (c)
23296.642 | 1.728 | 1.707 | -7.792 | -7.813 | -1940 | -1768 | -1806 | 290 | 1707 | 2165 |  | CORR | CIGR | 04:22 | 04:50 | 04:44 | 32 | 268 | 14 | EXT |  | 0.89 | (c)
23297.102 | 2.188 | 2.119 | -7.332 | -7.401 | -2161 | -1914 | -1823 | 69 | 2119 | 2165 |  | CORR | GENE | 03:46 | 04:26 | 04:41 | 87 | 676 | 10 | EXT |  | 0.89 | (c)
23310.473 | 6.039 | 6.008 | -5.241 | -5.272 | -1261 | -1134 | -1138 | 969 | 5235 | 2166 |  | CORR | CIGR | 08:52 | 09:13 | 09:12 | 37 | 246 | 10 | EXT |  | 0.89 | (c)
23311.776 | 7.342 | 7.267 | -3.938 | -4.013 | 1233 | 2072 | 1806 | 0 | 3883 | 2166 |  | CORR | GENE | 03:35 | 05:50 | 05:07 | 130 | 1146 | 14 | EXT |  | 0.9 | (c)
23313.016 | 8.582 | 8.502 | -2.698 | -2.778 | 1202 | 1235 | 1224 | 985 | 2623 | 2166 |  | CORR | AXGR | 03:30 | 03:35 | 03:33 | 155 | 44 | 10 | EXT |  | 0.9 | (c)
23322.919 | 0.725 | 0.566 | -3.14 | -3.299 | 623 | 689 | 684 | 623 | 566 | 2168 |  | CORR | GENE | 02:04 | 02:15 | 02:14 | 1167 | 121 | 10 | EXT |  | 0.96 | (c)
23324.703 | 2.509 | 2.494 | -1.356 | -1.371 | -2010 | -1956 | -1958 | 221 | 1336 | 2168 |  | CORR | CIGR | 06:59 | 07:08 | 07:07 | 35 | 104 | 10 | EXT |  | 0.89 | (c)
23331.528 | 5.469 | 5.445 | -5.541 | -5.565 | 1330 | 1480 | 1650 | 260 | 5445 | 2169 |  | CORR | CIGR | 02:36 | 03:00 | 03:28 | 28 | 640 | 13 | EXT |  | 0.89 | (c)
23332.318 | 6.259 | 6.229 | -4.751 | -4.781 | 1255 | 1379 | 1383 | 719 | 4724 | 2169 |  | CORR | GENE | 02:24 | 02:44 | 02:44 | 57 | 256 | 12 | EXT |  | 0.89 | (c)
23334.686 | 8.627 | 8.593 | -2.383 | -2.417 | 1323 | 1406 | 1425 | 703 | 2376 | 2169 |  | CORR | CIGR | 02:35 | 02:48 | 02:51 | 41 | 204 | 10 | EXT |  | 0.89 | (c)
23337.069 | 0 | -0.029 | -11.335 | -11.364 | -259 | 1013 | 432 | 0 |  | 2170 | Нарушение формы кольцевого шва | GWAN |  | 11:15 | 02:40 | 13:07 | 0 | 1383 |  | EXT | Нарушение формы кольцевого шва |  | (c)
23337.069 | 0 | -0.019 | -11.335 | -11.354 | 1271 | 1557 | 2143 | 0 |  | 2170 | Нарушение формы кольцевого шва | GWAN |  | 03:22 | 04:08 | 05:43 | 0 | 1744 |  | EXT | Нарушение формы кольцевого шва |  | (c)
23337.069 | 0 | -0.025 | -11.335 | -11.36 | -1232 | -944 | -914 | 597 |  | 2170 | Нарушение формы кольцевого шва | GWAN |  | 08:38 | 09:25 | 09:29 | 0 | 634 |  | EXT | Нарушение формы кольцевого шва |  | (c)
23340.2 | 3.131 | 3.092 | -8.204 | -8.243 | 1621 | 1760 | 1728 | 395 | 3092 | 2170 |  | CORR | CIGR | 04:19 | 04:41 | 04:36 | 46 | 214 | 10 | EXT |  | 0.89 | (c)
23344.911 | 7.842 | 7.497 | -3.493 | -3.838 | 1014 | 1288 | 1273 | 699 | 3459 | 2170 |  | CORR | GENE | 02:41 | 03:25 | 03:22 | 379 | 518 | 11 | EXT |  | 0.93 | (c)
23346.275 | 9.206 | 9.168 | -2.129 | -2.167 | 1262 | 1469 | 1412 | 668 | 2020 | 2170 |  | CORR | GENE | 03:21 | 03:54 | 03:45 | 147 | 300 | 10 | EXT |  | 0.9 | (c)
23347.681 | 10.612 | 10.565 | -0.723 | -0.77 | 1014 | 1040 | 1046 | 1014 | 519 | 2170 |  | CORR | GENE | 02:41 | 02:45 | 02:46 | 251 | 63 | 10 | EXT |  | 0.91 | (c)
23354.238 | 5.834 | 5.815 | -5.451 | -5.47 | -2211 | -2129 | -2126 | 19 | 5432 | 2171 |  | CORR | CIGR | 04:03 | 04:17 | 04:17 | 38 | 170 | 14 | EXT |  | 0.89 | (c)
23355.894 | 7.49 | 7.319 | -3.795 | -3.966 | -2109 | -2086 | -2043 | 121 | 3260 | 2171 |  | CORR | GENE | 04:20 | 04:24 | 04:31 | 706 | 133 | 11 | EXT |  | 0.95 | (c)
23356.692 | 8.288 | 8.247 | -2.997 | -3.038 | 2194 | -2134 | -2132 | 0 | 2989 | 2171 |  | CORR | CIGR | 03:54 | 04:16 | 04:16 | 49 | 272 | 11 | EXT |  | 0.89 | (c)
23358.411 | 10.007 | 9.963 | -1.278 | -1.322 | 2198 | 2209 | 2210 | 9 | 1077 | 2171 |  | CORR | AXGR | 03:55 | 03:57 | 03:57 | 245 | 24 | 12 | EXT |  | 0.91 | (c)
23361.33 | 1.641 | 1.607 | -9.604 | -9.638 | -2034 | -1981 | -1878 | 197 | 1607 | 2172 |  | CORR | GENE | 04:28 | 04:36 | 04:53 | 209 | 311 | 12 | EXT |  | 0.91 | (c)
23361.404 | 1.715 | 1.672 | -9.53 | -9.573 | 1872 | 1982 | 2044 | 16 | 1672 | 2172 |  | CORR | GENE | 02:58 | 03:16 | 03:26 | 69 | 342 | 11 | EXT |  | 0.89 | (c)
23361.618 | 1.929 | 1.884 | -9.316 | -9.361 | 2136 | -2004 | -2025 | 0 | 1884 | 2172 |  | CORR | GENE | 03:41 | 04:32 | 04:29 | 106 | 601 | 19 | EXT |  | 0.9 | (c)
23361.777 | 2.088 | 2.088 | -9.157 | -9.157 | 2000 | 2029 | 2019 | 193 | 2088 | 2172 |  | CORR | AXGR | 03:19 | 03:23 | 03:22 | 124 | 38 | 10 | EXT |  | 0.89 | (c)
23362.133 | 2.444 | 2.413 | -8.801 | -8.832 | -2177 | -2100 | -2044 | 53 | 2413 | 2172 |  | CORR | CIGR | 04:05 | 04:17 | 04:26 | 51 | 267 | 10 | EXT |  | 0.89 | (c)
23362.337 | 2.648 | 2.618 | -8.597 | -8.627 | -2063 | -2001 | -1978 | 167 | 2618 | 2172 |  | CORR | CIGR | 04:23 | 04:33 | 04:37 | 48 | 172 | 12 | EXT |  | 0.89 | (c)
23362.363 | 2.674 | 2.378 | -8.571 | -8.867 | 2163 | 2202 | 2190 | 14 | 2378 | 2172 |  | CORR | AXGR | 03:45 | 03:51 | 03:49 | 354 | 54 | 10 | EXT |  | 0.92 | (c)
23362.567 | 2.878 | 2.538 | -8.367 | -8.707 | -2203 | -2178 | -2174 | 27 | 2538 | 2172 |  | CORR | GENE | 04:00 | 04:04 | 04:05 | 1107 | 58 | 15 | EXT |  | 1 | (b)
23362.575 | 2.886 | 2.858 | -8.359 | -8.387 | 1816 | 2067 | 2035 | 0 | 2858 | 2172 |  | CORR | GENE | 02:49 | 03:29 | 03:24 | 73 | 438 | 13 | EXT |  | 0.89 | (c)
23363.453 | 3.764 | 3.74 | -7.481 | -7.505 | -2190 | -2103 | -2095 | 40 | 3740 | 2172 |  | CORR | GENE | 04:02 | 04:16 | 04:18 | 83 | 191 | 10 | EXT |  | 0.89 | (c)
23363.892 | 4.203 | 3.162 | -7.042 | -8.083 | 2070 | 2218 | 2148 | 4 | 3162 | 2172 |  | CORR | GENE | 03:30 | 03:54 | 03:43 | 1838 | 157 | 15 | EXT |  | 1.02 | (b)
23364.928 | 5.239 | 5.207 | -6.006 | -6.038 | -2184 | -2133 | -2073 | 46 | 5207 | 2172 |  | CORR | GENE | 04:03 | 04:12 | 04:21 | 62 | 223 | 10 | EXT |  | 0.89 | (c)
23364.996 | 5.307 | 5.22 | -5.938 | -6.025 | 1642 | 1976 | 1940 | 0 | 5220 | 2172 |  | CORR | GENE | 02:21 | 03:15 | 03:09 | 138 | 596 | 11 | EXT |  | 0.9 | (c)
23370.934 | 0 | -0.039 | -10.97 | -11.009 | 524 | 763 | 698 | 524 |  | 2173 | Нарушение формы кольцевого шва | GWAN |  | 01:03 | 01:42 | 01:31 | 0 | 347 |  | EXT | Нарушение формы кольцевого шва |  | (c)
23370.934 | 0 | -0.045 | -10.97 | -11.015 | 2221 | -899 | -1111 | 0 |  | 2173 | Нарушение формы кольцевого шва | GWAN |  | 05:37 | 09:14 | 08:39 | 0 | 2260 |  | EXT | Нарушение формы кольцевого шва |  | (c)
23375.423 | 4.489 | 4.481 | -6.481 | -6.489 | -1207 | -1072 | -1079 | 952 | 4481 | 2173 |  | CORR | CIGR | 08:24 | 08:46 | 08:44 | 24 | 255 | 14 | EXT |  | 0.89 | (c)
23378.438 | 7.504 | 7.497 | -3.466 | -3.473 | -2177 | -1765 | -1906 | 54 | 3413 | 2173 |  | CORR | GENE | 05:47 | 06:54 | 06:31 | 60 | 541 | 10 | EXT |  | 0.89 | (c)
23378.597 | 7.663 | 7.567 | -3.307 | -3.403 | -1455 | -1295 | -1139 | 775 | 3122 | 2173 |  | CORR | GENE | 07:44 | 08:10 | 08:35 | 281 | 633 | 10 | EXT |  | 0.91 | (c)
23380.437 | 9.503 | 9.489 | -1.467 | -1.481 | -1322 | -1298 | -1298 | 909 | 1229 | 2173 |  | CORR | AXGR | 08:05 | 08:09 | 08:09 | 252 | 48 | 10 | EXT |  | 0.91 | (c)
23381.904 | 0 | -0.033 | -11.365 | -11.398 | -863 | 315 | 888 | 0 |  | 2174 | Нарушение формы кольцевого шва | GWAN |  | 00:33 | 03:43 | 05:16 | 0 | 3503 |  | EXT | Нарушение формы кольцевого шва |  | (c)
23390.54 | 8.636 | 8.608 | -2.729 | -2.757 | 1972 | 2103 | 2116 | 0 | 2706 | 2174 |  | CORR | CIGR | 08:11 | 08:32 | 08:34 | 51 | 288 | 15 | EXT |  | 0.89 | (c)
23392.378 | 10.474 | 10.434 | -0.891 | -0.931 | 1720 | 1910 | 1965 | 20 | 868 | 2174 |  | CORR | GENE | 07:30 | 08:01 | 08:10 | 63 | 490 | 14 | EXT |  | 0.89 | (c)
23392.452 | 10.548 | 10.532 | -0.817 | -0.833 | 107 | 285 | 241 | 107 | 786 | 2174 |  | CORR | CIGR | 03:10 | 03:38 | 03:31 | 47 | 268 | 11 | EXT |  | 0.89 | (c)
23392.529 | 10.625 | 10.607 | -0.74 | -0.758 | 626 | 672 | 675 | 626 | 740 | 2174 |  | CORR | CISL | 04:34 | 04:41 | 04:41 | 18 | 98 | 10 | EXT |  | 0.89 | (c)
23392.69 | 10.786 | 10.734 | -0.579 | -0.631 | 1731 | 1965 | 1966 | 29 | 553 | 2174 |  | CORR | GENE | 07:32 | 08:10 | 08:10 | 78 | 470 | 10 | EXT |  | 0.89 | (c)
23392.79 | 10.886 | 10.676 | -0.479 | -0.689 | 652 | 698 | 687 | 652 | 347 | 2174 |  | CORR | GENE | 04:38 | 04:45 | 04:43 | 342 | 69 | 10 | EXT |  | 0.92 | (c)
23392.976 | 11.072 | 11.06 | -0.293 | -0.305 | 121 | 266 | 223 | 121 | 263 | 2174 |  | CORR | CIGR | 03:12 | 03:35 | 03:29 | 42 | 205 | 10 | EXT |  | 0.89 | (c)
23393.053 | 11.149 | 11.032 | -0.216 | -0.333 | 605 | 647 | 647 | 605 | 56 | 2174 |  | CORR | GENE | 04:30 | 04:37 | 04:37 | 277 | 84 | 14 | EXT |  | 0.92 | (c)
23393.622 | 0.353 | 0.144 | -10.897 | -11.106 | 1045 | 1053 | 1072 | 1045 | 144 | 2175 |  | CORR | AXGR | 04:19 | 04:20 | 04:23 | 351 | 55 | 12 | EXT |  | 0.93 | (c)
23393.758 | 0.489 | 0.441 | -10.761 | -10.809 | 534 | 931 | 783 | 534 | 441 | 2175 |  | CORR | GENE | 02:56 | 04:00 | 03:37 | 104 | 498 | 10 | EXT |  | 0.89 | (c)
23393.95 | 0.681 | 0.587 | -10.569 | -10.663 | 727 | 764 | 756 | 727 | 587 | 2175 |  | CORR | GENE | 03:28 | 03:34 | 03:32 | 198 | 58 | 10 | EXT |  | 0.9 | (c)
23393.987 | 0.718 | 0.689 | -10.532 | -10.561 | 411 | 476 | 503 | 411 | 689 | 2175 |  | CORR | CIGR | 02:37 | 02:47 | 02:51 | 43 | 184 | 10 | EXT |  | 0.89 | (c)
23394.119 | 0.85 | 0.814 | -10.4 | -10.436 | 733 | 879 | 900 | 733 | 814 | 2175 |  | CORR | GENE | 03:29 | 03:52 | 03:55 | 66 | 334 | 11 | EXT |  | 0.89 | (c)
23394.182 | 0.913 | 0.899 | -10.337 | -10.351 | 517 | 647 | 611 | 517 | 899 | 2175 |  | CORR | CIGR | 02:54 | 03:15 | 03:09 | 33 | 188 | 10 | EXT |  | 0.89 | (c)
23394.957 | 1.688 | 1.655 | -9.562 | -9.595 | 543 | 626 | 674 | 543 | 1655 | 2175 |  | CORR | CIGR | 02:58 | 03:11 | 03:19 | 56 | 261 | 10 | EXT |  | 0.89 | (c)
23397.463 | 4.194 | 4.057 | -7.056 | -7.193 | -1770 | -1611 | -1650 | 461 | 4057 | 2175 |  | CORR | GENE | 08:45 | 09:10 | 09:04 | 380 | 240 | 14 | EXT |  | 0.94 | (c)
23397.96 | 4.691 | 4.41 | -6.559 | -6.84 | -2129 | -1885 | -1970 | 102 | 4410 | 2175 |  | CORR | GENE | 07:47 | 08:26 | 08:12 | 441 | 318 | 10 | EXT |  | 0.93 | (c)
23398.457 | 5.188 | 5.153 | -6.062 | -6.097 | 898 | 1067 | 1007 | 898 | 5153 | 2175 |  | CORR | CIGR | 03:55 | 04:22 | 04:13 | 35 | 218 | 13 | EXT |  | 0.89 | (c)
23409.534 | 5.015 | 4.862 | -5.895 | -6.048 | 2189 | 2223 | 2215 | 0 | 4862 | 2176 |  | CORR | AXGR | 08:02 | 08:07 | 08:06 | 299 | 53 | 11 | EXT |  | 0.92 | (c)
23410.106 | 5.587 | 5.568 | -5.323 | -5.342 | -2072 | -1906 | -1858 | 158 | 5302 | 2176 |  | CORR | CIGR | 08:34 | 09:01 | 09:09 | 40 | 429 | 14 | EXT |  | 0.89 | (c)
23410.122 | 5.603 | 5.402 | -5.307 | -5.508 | 2176 | 2193 | 2205 | 0 | 4819 | 2176 |  | CORR | GENE | 07:60 | 08:03 | 08:05 | 689 | 58 | 10 | EXT |  | 0.95 | (c)
23410.79 | 6.271 | 6.179 | -4.639 | -4.731 | 2178 | 2206 | 2206 | 0 | 4528 | 2176 |  | CORR | AXGR | 08:00 | 08:05 | 08:05 | 203 | 56 | 10 | EXT |  | 0.9 | (c)
23410.798 | 6.279 | 6.263 | -4.631 | -4.647 | 165 | 240 | 222 | 165 | 4623 | 2176 |  | CORR | CIGR | 02:35 | 02:47 | 02:45 | 24 | 115 | 13 | EXT |  | 0.89 | (c)
23410.939 | 6.42 | 6.401 | -4.49 | -4.509 | 465 | 560 | 539 | 465 | 4478 | 2176 |  | CORR | CIGR | 03:24 | 03:39 | 03:36 | 31 | 148 | 10 | EXT |  | 0.89 | (c)
23412.12 | 7.601 | 7.451 | -3.309 | -3.459 | 2185 | 2205 | 2211 | 0 | 3118 | 2176 |  | CORR | AXGR | 08:01 | 08:05 | 08:05 | 341 | 52 | 12 | EXT |  | 0.93 | (c)
23415.429 | 0 | -0.028 | -8.335 | -8.363 | 719 | 1211 | 1077 | 719 |  | 2177 | Нарушение формы кольцевого шва | GWAN |  | 02:44 | 04:04 | 03:42 | 0 | 717 |  | EXT | Нарушение формы кольцевого шва |  | (c)
23415.429 | 0 | -0.026 | -8.335 | -8.361 | 1495 | -1727 | -1885 | 0 |  | 2177 | Нарушение формы кольцевого шва | GWAN |  | 04:50 | 08:10 | 07:44 | 0 | 2162 |  | EXT | Нарушение формы кольцевого шва |  | (c)
23424.13 | 0.366 | 0.174 | -2.159 | -2.351 | 761 | 778 | 793 | 761 | 174 | 2178 |  | CORR | GENE | 02:51 | 02:54 | 02:56 | 289 | 65 | 10 | EXT |  | 0.91 | (c)
23425.342 | 1.578 | 1.558 | -0.947 | -0.967 | 1966 | 2128 | 2063 | 70 | 900 | 2178 |  | CORR | GENE | 06:05 | 06:32 | 06:21 | 67 | 195 | 10 | EXT |  | 0.89 | (c)
23427.643 | 1.354 | 1.332 | -9.871 | -9.893 | -481 | -264 | -291 | 100 | 1332 | 2179 |  | CORR | CIGR | 08:09 | 08:44 | 08:39 | 50 | 381 | 11 | EXT |  | 0.89 | (c)
23428.18 | 1.891 | 1.721 | -9.334 | -9.504 | 1880 | 2027 | 1978 | 154 | 1721 | 2179 |  | CORR | GENE | 02:30 | 02:53 | 02:46 | 302 | 197 | 10 | EXT |  | 0.92 | (c)
23434.551 | 8.262 | 8.242 | -2.963 | -2.983 | -247 | -154 | -149 | 50 | 2943 | 2179 |  | CORR | CIGR | 08:46 | 09:01 | 09:02 | 40 | 197 | 10 | EXT |  | 0.89 | (c)
23436.717 | 10.428 | 10.415 | -0.797 | -0.81 | -270 | -120 | -138 | 6 | 728 | 2179 |  | CORR | GENE | 08:43 | 09:07 | 09:04 | 82 | 264 | 10 | EXT |  | 0.89 | (c)
23439.82 | 2.306 | 2.244 | -8.954 | -9.016 | -2169 | -1975 | -1953 | 61 | 2244 | 2180 |  | CORR | GENE | 07:02 | 07:34 | 07:37 | 92 | 432 | 11 | EXT |  | 0.89 | (c)
23442.021 | 4.507 | 4.49 | -6.753 | -6.77 | -1817 | -1646 | -1693 | 413 | 4490 | 2180 |  | CORR | CIGR | 07:59 | 08:27 | 08:19 | 25 | 249 | 11 | EXT |  | 0.89 | (c)
23444.047 | 6.533 | 6.487 | -4.727 | -4.773 | 760 | 981 | 953 | 760 | 4709 | 2180 |  | CORR | GENE | 02:55 | 03:31 | 03:26 | 64 | 387 | 7 | EXT |  | 0.89 | (c)
23448.617 | 11.103 | 11.077 | -0.157 | -0.183 | 1297 | 1367 | 1389 | 749 | 157 | 2180 |  | CORR | CIGR | 04:22 | 04:33 | 04:37 | 26 | 185 | 13 | EXT |  | 0.89 | (c)
23451.721 | 2.947 | 2.938 | -8.448 | -8.457 | 190 | 257 | 241 | 190 | 2938 | 2181 |  | CORR | CIGR | 10:36 | 10:46 | 10:44 | 25 | 102 | 12 | EXT |  | 0.89 | (c)
23452.212 | 3.438 | 3.397 | -7.957 | -7.998 | 1978 | 2098 | 2069 | 70 | 3397 | 2181 |  | CORR | CIGR | 03:24 | 03:43 | 03:39 | 53 | 182 | 11 | EXT |  | 0.89 | (c)
23452.471 | 3.697 | 3.665 | -7.698 | -7.73 | -234 | -105 | -118 | 1 | 3665 | 2181 |  | CORR | CIGR | 09:27 | 09:48 | 09:46 | 56 | 233 | 15 | EXT |  | 0.89 | (c)
23453.103 | 4.329 | 4.293 | -7.066 | -7.102 | -338 | -224 | -163 | 0 | 4293 | 2181 |  | CORR | GENE | 09:10 | 09:29 | 09:39 | 61 | 351 | 11 | EXT |  | 0.89 | (c)
23454.013 | 5.239 | 5.226 | -6.156 | -6.169 | 7 | 181 | 122 | 7 | 5226 | 2181 |  | CORR | CIGR | 10:06 | 10:34 | 10:25 | 36 | 230 | 10 | EXT |  | 0.89 | (c)
23454.218 | 5.444 | 5.424 | -5.951 | -5.971 | -678 | -530 | -568 | 457 | 5424 | 2181 |  | CORR | CIGR | 08:15 | 08:39 | 08:33 | 50 | 221 | 12 | EXT |  | 0.89 | (c)
23455.479 | 6.705 | 6.696 | -4.69 | -4.699 | 1968 | 2038 | 2047 | 104 | 4669 | 2181 |  | CORR | CIGR | 03:23 | 03:34 | 03:35 | 30 | 159 | 12 | EXT |  | 0.89 | (c)
23455.854 | 7.08 | 7.065 | -4.315 | -4.33 | 1837 | 1914 | 1932 | 204 | 4303 | 2181 |  | CORR | CIGR | 03:01 | 03:14 | 03:17 | 27 | 190 | 10 | EXT |  | 0.89 | (c)
23456.157 | 7.383 | 7.38 | -4.012 | -4.015 | -531 | -257 | -330 | 129 | 3981 | 2181 |  | CORR | CIGR | 08:39 | 09:23 | 09:12 | 34 | 402 | 18 | EXT |  | 0.89 | (c)
23456.248 | 7.474 | 7.462 | -3.921 | -3.933 | 1605 | 1688 | 1697 | 443 | 3890 | 2181 |  | CORR | CIGR | 02:24 | 02:37 | 02:39 | 43 | 183 | 10 | EXT |  | 0.89 | (c)
23456.647 | 7.873 | 7.277 | -3.522 | -4.118 | -2209 | -2195 | -2159 | 22 | 3454 | 2181 |  | CORR | GENE | 04:08 | 04:11 | 04:16 | 664 | 99 | 12 | EXT |  | 0.96 | (c)
23456.712 | 7.938 | 7.921 | -3.457 | -3.474 | -205 | -160 | -136 | 66 | 3435 | 2181 |  | CORR | CIGR | 09:32 | 09:39 | 09:43 | 39 | 139 | 10 | EXT |  | 0.89 | (c)
23456.767 | 7.993 | 7.982 | -3.402 | -3.413 | 1548 | 1942 | 1758 | 262 | 3331 | 2181 |  | CORR | GENE | 02:15 | 03:18 | 02:49 | 82 | 421 | 10 | EXT |  | 0.89 | (c)
23456.779 | 8.005 | 7.609 | -3.39 | -3.786 | 2045 | 2093 | 2089 | 97 | 3212 | 2181 |  | CORR | GENE | 03:35 | 03:43 | 03:42 | 574 | 89 | 25 | EXT |  | 1.05 | (b)
23456.87 | 8.096 | 8.07 | -3.299 | -3.325 | -2221 | -2166 | -2148 | 9 | 3280 | 2181 |  | CORR | CIGR | 04:06 | 04:15 | 04:18 | 45 | 146 | 10 | EXT |  | 0.89 | (c)
23456.882 | 8.108 | 8.097 | -3.287 | -3.298 | -231 | -192 | -164 | 97 | 3272 | 2181 |  | CORR | CIGR | 09:28 | 09:34 | 09:38 | 26 | 134 | 11 | EXT |  | 0.89 | (c)
23457.075 | 8.301 | 8.188 | -3.094 | -3.207 | -2107 | -2089 | -2089 | 123 | 3036 | 2181 |  | CORR | AXGR | 04:25 | 04:28 | 04:28 | 171 | 37 | 12 | EXT |  | 0.9 | (c)
23457.224 | 8.45 | 8.426 | -2.945 | -2.969 | 2116 | -2113 | -2156 | 0 | 2909 | 2181 |  | CORR | GENE | 03:46 | 04:24 | 04:17 | 60 | 378 | 14 | EXT |  | 0.89 | (c)
23457.75 | 8.976 | 8.516 | -2.419 | -2.879 | -2209 | -2201 | -2190 | 21 | 2230 | 2181 |  | CORR | AXGR | 04:08 | 04:10 | 04:12 | 649 | 39 | 10 | EXT |  | 0.94 | (c)
23458.423 | 9.649 | 9.554 | -1.746 | -1.841 | 1419 | 1870 | 1678 | 294 | 1558 | 2181 |  | CORR | GENE | 01:54 | 03:07 | 02:36 | 283 | 518 | 12 | EXT |  | 0.92 | (c)
23458.707 | 9.933 | 9.896 | -1.462 | -1.499 | 1821 | 1898 | 1908 | 236 | 1447 | 2181 |  | CORR | CIGR | 02:59 | 03:11 | 03:13 | 52 | 173 | 11 | EXT |  | 0.89 | (c)
23458.845 | 10.071 | 9.628 | -1.324 | -1.767 | 2183 | -2194 | -2206 | 0 | 994 | 2181 |  | CORR | GENE | 03:57 | 04:11 | 04:09 | 773 | 143 | 11 | EXT |  | 0.96 | (c)
23459.738 | 10.964 | 10.946 | -0.431 | -0.449 | 1386 | 1542 | 1502 | 612 | 378 | 2181 |  | CORR | GENE | 01:49 | 02:14 | 02:07 | 71 | 232 | 10 | EXT |  | 0.89 | (c)
23463.715 | 3.546 | 3.52 | -7.939 | -7.965 | 1651 | 1698 | 1732 | 419 | 3520 | 2182 |  | CORR | CIGR | 02:06 | 02:13 | 02:19 | 40 | 161 | 10 | EXT |  | 0.89 | (c)
23464.902 | 4.733 | 4.697 | -6.752 | -6.788 | 1965 | 2048 | 2036 | 124 | 4697 | 2182 |  | CORR | CIGR | 02:56 | 03:10 | 03:08 | 45 | 141 | 11 | EXT |  | 0.89 | (c)
23466.589 | 6.42 | 6.35 | -5.065 | -5.135 | 2004 | 2004 | 2022 | 191 | 5017 | 2182 |  | CORR | AXGR | 03:03 | 03:03 | 03:06 | 118 | 35 | 10 | EXT |  | 0.89 | (c)
23467.421 | 7.252 | 7.101 | -4.233 | -4.384 | 24 | 41 | 45 | 24 | 4150 | 2182 |  | CORR | AXGR | 09:43 | 09:46 | 09:47 | 234 | 42 | 14 | EXT |  | 0.92 | (c)
23468.16 | 7.991 | 7.844 | -3.494 | -3.641 | 1967 | 1979 | 1994 | 210 | 3384 | 2182 |  | CORR | AXGR | 02:57 | 02:59 | 03:01 | 257 | 53 | 11 | EXT |  | 0.91 | (c)
23468.722 | 8.553 | 8.497 | -2.932 | -2.988 | -151 | -61 | -12 | 0 | 2862 | 2182 |  | CORR | GENE | 09:15 | 09:29 | 09:37 | 126 | 278 | 12 | EXT |  | 0.9 | (c)
23469.551 | 9.382 | 9.156 | -2.103 | -2.329 | 2060 | 2090 | 2116 | 58 | 173 | 2182 |  | CORR | GENE | 03:12 | 03:17 | 03:21 | 2156 | 112 | 13 | EXT |  | 1 | (c)
23470.716 | 10.547 | 10.509 | -0.938 | -0.976 | -239 | -217 | -215 | 192 | 813 | 2182 |  | CORR | AXGR | 09:01 | 09:04 | 09:05 | 163 | 47 | 10 | EXT |  | 0.9 | (c)
23471.662 | 0.008 | 0.008 | -11.407 | -11.407 | -287 | 224 | 14 | 0 | 8 | 2183 |  | CORR | GENE | 01:34 | 02:56 | 02:22 | 81 | 601 | 13 | EXT |  | 0.89 | (c)
23473.281 | 1.627 | 0.298 | -9.788 | -11.117 | 228 | 284 | 282 | 228 | 298 | 2183 |  | CORR | GENE | 02:57 | 03:06 | 03:05 | 1556 | 108 | 10 | EXT |  | 0.97 | (c)
23475.408 | 3.754 | 3.736 | -7.661 | -7.679 | -1686 | -1542 | -1544 | 544 | 3736 | 2183 |  | CORR | GENE | 09:48 | 10:11 | 10:11 | 93 | 284 | 12 | EXT |  | 0.89 | (c)
23476.57 | 4.916 | 4.892 | -6.499 | -6.523 | 177 | 298 | 308 | 177 | 4892 | 2183 |  | CORR | CIGR | 02:48 | 03:08 | 03:10 | 49 | 262 | 11 | EXT |  | 0.89 | (c)
23477.273 | 5.619 | 5.608 | -5.796 | -5.807 | 512 | 623 | 603 | 512 | 5608 | 2183 |  | CORR | CIGR | 03:43 | 04:00 | 03:57 | 27 | 181 | 14 | EXT |  | 0.89 | (c)
23477.836 | 6.182 | 6.099 | -5.233 | -5.316 | -2163 | -1986 | -2009 | 68 | 5216 | 2183 |  | CORR | GENE | 08:31 | 08:59 | 08:56 | 100 | 307 | 10 | EXT |  | 0.89 | (c)
23478.503 | 6.849 | 6.18 | -4.566 | -5.235 | 131 | 326 | 261 | 131 | 4351 | 2183 |  | CORR | GENE | 02:41 | 03:12 | 03:02 | 884 | 260 | 14 | EXT |  | 0.98 | (c)
23478.514 | 6.86 | 6.836 | -4.555 | -4.579 | -1814 | -1725 | -1698 | 417 | 4532 | 2183 |  | CORR | CIGR | 09:27 | 09:42 | 09:46 | 47 | 231 | 10 | EXT |  | 0.89 | (c)
23479.941 | 8.287 | 7.259 | -3.128 | -4.156 | 375 | 436 | 426 | 375 | 2658 | 2183 |  | CORR | GENE | 03:20 | 03:30 | 03:29 | 1498 | 101 | 14 | EXT |  | 1 | (b)
23480.806 | 9.152 | 8.849 | -2.263 | -2.566 | 392 | 459 | 437 | 392 | 1937 | 2183 |  | CORR | GENE | 03:23 | 03:34 | 03:30 | 629 | 89 | 10 | EXT |  | 0.94 | (c)
23481.658 | 10.004 | 9.578 | -1.411 | -1.837 | 408 | 436 | 436 | 408 | 903 | 2183 |  | CORR | AXGR | 03:26 | 03:30 | 03:30 | 934 | 55 | 11 | EXT |  | 0.96 | (c)
23482.249 | 10.595 | 10.555 | -0.82 | -0.86 | 349 | 425 | 401 | 349 | 176 | 2183 |  | CORR | GENE | 03:16 | 03:29 | 03:25 | 684 | 105 | 15 | EXT |  | 0.98 | (c)
23485.951 | 2.882 | 2.87 | -8.523 | -8.535 | -946 | -813 | -851 | 756 | 2870 | 2184 |  | CORR | CIGR | 08:29 | 08:51 | 08:45 | 35 | 190 | 10 | EXT |  | 0.89 | (c)
23487.136 | 4.067 | 3.568 | -7.338 | -7.837 | 1182 | 1538 | 1457 | 499 | 3568 | 2184 |  | CORR | GENE | 02:13 | 03:10 | 02:57 | 556 | 550 | 11 | EXT |  | 0.94 | (c)
23487.24 | 4.171 | 4.101 | -7.234 | -7.304 | 1883 | 1904 | 1902 | 310 | 4101 | 2184 |  | CORR | AXGR | 04:06 | 04:09 | 04:09 | 226 | 38 | 12 | EXT |  | 0.91 | (c)
23487.272 | 4.203 | 4.183 | -7.202 | -7.222 | -531 | -390 | -421 | 312 | 4183 | 2184 |  | CORR | GENE | 09:36 | 09:59 | 09:54 | 113 | 219 | 10 | EXT |  | 0.89 | (c)
23487.495 | 4.426 | 4.226 | -6.979 | -7.179 | 951 | 1302 | 1344 | 494 | 4226 | 2184 |  | CORR | GENE | 01:35 | 02:32 | 02:39 | 323 | 785 | 14 | EXT |  | 0.93 | (c)
23487.54 | 4.471 | 4.413 | -6.934 | -6.992 | 1866 | 1899 | 1894 | 309 | 4413 | 2184 |  | CORR | AXGR | 04:03 | 04:08 | 04:08 | 198 | 55 | 12 | EXT |  | 0.91 | (c)
23487.925 | 4.856 | 4.673 | -6.549 | -6.732 | 1273 | 1295 | 1323 | 859 | 4673 | 2184 |  | CORR | GENE | 02:28 | 02:31 | 02:35 | 352 | 99 | 13 | EXT |  | 0.93 | (c)
23490.056 | 6.987 | 6.967 | -4.418 | -4.438 | 1555 | 1627 | 1621 | 543 | 4393 | 2184 |  | CORR | CIGR | 03:13 | 03:25 | 03:24 | 45 | 132 | 10 | EXT |  | 0.89 | (c)
23497.481 | 3.007 | 2.986 | -8.173 | -8.194 | 1200 | 1273 | 1268 | 895 | 2986 | 2185 |  | CORR | CIGR | 03:07 | 03:19 | 03:18 | 37 | 136 | 10 | EXT |  | 0.89 | (c)
23497.58 | 3.106 | 3.097 | -8.074 | -8.083 | -786 | -711 | -719 | 652 | 3097 | 2185 |  | CORR | CIGR | 09:46 | 09:59 | 09:57 | 22 | 134 | 12 | EXT |  | 0.89 | (c)
23498.217 | 3.743 | 3.722 | -7.437 | -7.458 | -561 | -356 | -417 | 273 | 3722 | 2185 |  | CORR | CIGR | 10:23 | 10:56 | 10:46 | 41 | 288 | 14 | EXT |  | 0.89 | (c)
23499.579 | 5.105 | 5.09 | -6.075 | -6.09 | 944 | 1011 | 1002 | 944 | 5090 | 2185 |  | CORR | CIGR | 02:26 | 02:36 | 02:35 | 29 | 116 | 10 | EXT |  | 0.89 | (c)
23500.022 | 5.548 | 5.537 | -5.632 | -5.643 | -478 | -402 | -412 | 346 | 5537 | 2185 |  | CORR | CIGR | 10:36 | 10:48 | 10:47 | 27 | 132 | 13 | EXT |  | 0.89 | (c)
23501.822 | 7.348 | 7.11 | -3.832 | -4.07 | 1205 | 1229 | 1232 | 971 | 3738 | 2185 |  | CORR | AXGR | 03:08 | 03:12 | 03:12 | 332 | 54 | 10 | EXT |  | 0.92 | (c)
23501.938 | 7.464 | 7.297 | -3.716 | -3.883 | 954 | 1102 | 1064 | 954 | 3683 | 2185 |  | CORR | GENE | 02:27 | 02:51 | 02:45 | 200 | 221 | 11 | EXT |  | 0.9 | (c)
23505.377 | 10.903 | 10.72 | -0.277 | -0.46 | 863 | 1020 | 1060 | 863 | 232 | 2185 |  | CORR | GENE | 02:13 | 02:38 | 02:44 | 228 | 394 | 10 | EXT |  | 0.91 | (c)
23509.832 | 4.178 | 4.168 | -6.902 | -6.912 | -1867 | -1260 | -1526 | 364 | 4168 | 2186 |  | CORR | CIGR | 07:53 | 09:31 | 08:48 | 49 | 682 | 10 | EXT |  | 0.89 | (c)
23511.052 | 5.398 | 5.388 | -5.682 | -5.692 | -1763 | -1642 | -1645 | 468 | 5388 | 2186 |  | CORR | CIGR | 08:10 | 08:29 | 08:29 | 25 | 236 | 15 | EXT |  | 0.89 | (c)
23511.347 | 5.693 | 5.315 | -5.387 | -5.765 | -1339 | -1305 | -1302 | 892 | 5274 | 2186 |  | CORR | GENE | 09:18 | 09:23 | 09:24 | 491 | 73 | 10 | EXT |  | 0.93 | (c)
23511.944 | 6.29 | 6.265 | -4.79 | -4.815 | 457 | 1076 | 797 | 457 | 4691 | 2186 |  | CORR | GENE | 02:08 | 03:48 | 03:03 | 124 | 680 | 10 | EXT |  | 0.89 | (c)
23511.964 | 6.31 | 6.186 | -4.77 | -4.894 | -1230 | -1204 | -1205 | 1001 | 4626 | 2186 |  | CORR | AXGR | 09:36 | 09:40 | 09:40 | 268 | 50 | 13 | EXT |  | 0.92 | (c)
23512.299 | 6.645 | 6.531 | -4.435 | -4.549 | -1414 | -1053 | -1120 | 816 | 4417 | 2186 |  | CORR | GENE | 09:06 | 10:04 | 09:53 | 132 | 589 | 10 | EXT |  | 0.89 | (c)
23512.526 | 6.872 | 6.747 | -4.208 | -4.333 | -1183 | -1144 | -1149 | 1048 | 3871 | 2186 |  | CORR | GENE | 09:43 | 09:49 | 09:49 | 462 | 69 | 10 | EXT |  | 0.93 | (c)
23512.564 | 6.91 | 6.857 | -4.17 | -4.223 | -1040 | -1014 | -1021 | 1002 | 4106 | 2186 |  | CORR | AXGR | 10:06 | 10:10 | 10:09 | 117 | 38 | 15 | EXT |  | 0.9 | (c)
23594.864 | 0 | -0.03 | -11.345 | -11.375 | 1046 | 1329 | 1293 | 690 |  | 2195 | Нарушение формы кольцевого шва | GWAN |  | 05:29 | 06:15 | 06:09 | 0 | 494 |  | EXT | Нарушение формы кольцевого шва |  | (c)
23597.463 | 2.599 | 2.576 | -8.746 | -8.769 | -111 | 146 | 91 | 0 | 2576 | 2195 |  | CORR | GENE | 02:23 | 03:04 | 02:55 | 69 | 404 | 11 | EXT |  | 0.89 | (c)
23672.594 | 0 | -0.02 | -11.27 | -11.29 | 1083 | 1262 | 1411 | 492 |  | 2202 | Нарушение формы кольцевого шва | GWAN |  | 04:10 | 04:39 | 05:03 | 0 | 655 |  | EXT | Нарушение формы кольцевого шва |  | (c)
23672.594 | 0 | -0.026 | -11.27 | -11.296 | 1946 | -1673 | -1482 | 0 |  | 2202 | Нарушение формы кольцевого шва | GWAN |  | 06:30 | 08:46 | 09:16 | 0 | 2066 |  | EXT | Нарушение формы кольцевого шва |  | (c)
23683.864 | 0 | -0.031 | -11.315 | -11.346 | -1948 | -548 | -331 | 283 |  | 2203 | Нарушение формы кольцевого шва | GWAN |  | 08:20 | 00:06 | 12:41 | 0 | 3233 |  | EXT | Нарушение формы кольцевого шва |  | (c)
23695.179 | 0 | -0.076 | -11.42 | -11.496 | 425 | 602 | 637 | 425 |  | 2204 | Нарушение формы кольцевого шва | GWAN |  | 00:40 | 01:09 | 01:14 | 0 | 424 |  | EXT | Нарушение формы кольцевого шва |  | (c)
23695.179 | 0 | -0.044 | -11.42 | -11.464 | 1465 | 2051 | 2110 | 0 |  | 2204 | Нарушение формы кольцевого шва | GWAN |  | 03:28 | 05:03 | 05:12 | 0 | 1290 |  | EXT | Нарушение формы кольцевого шва |  | (c)
23729.039 | 0 | -0.041 | -11.265 | -11.306 | 369 | 1434 | 1191 | 217 |  | 2207 | Нарушение формы кольцевого шва | GWAN |  | 02:21 | 05:13 | 04:34 | 0 | 1645 |  | EXT | Нарушение формы кольцевого шва |  | (c)
23740.304 | 0 | -0.038 | -11.355 | -11.393 | 63 | -1558 | -2167 | 0 |  | 2208 | Нарушение формы кольцевого шва | GWAN |  | 00:10 | 07:48 | 06:10 | 0 | 4461 |  | EXT | Нарушение формы кольцевого шва |  | (c)
23740.914 | 0.61 | 0.584 | -10.745 | -10.771 | 1503 | 1576 | 1599 | 536 | 584 | 2208 | Металлургический дефект | MIAN | CIGR | 04:02 | 04:14 | 04:18 | 50 | 191 |  | INT | Металлургический дефект Эквивалент потери металла 15%. |  | (c)
23744.141 | 3.837 | 3.743 | -7.518 | -7.612 | 2167 | 2187 | 2206 | 0 | 3743 | 2208 |  | LWAN | GENE | 05:50 | 05:53 | 05:56 | 312 | 78 |  | INT | Эквивалент потери металла 16%. |  | (c)
23751.659 | 0 | -0.035 | -10.83 | -10.865 | 788 | 1200 | 1141 | 736 |  | 2209 | Нарушение формы кольцевого шва | GWAN |  | 02:13 | 03:20 | 03:10 | 0 | 706 |  | EXT | Нарушение формы кольцевого шва |  | (c)
23751.659 | 0 | -0.032 | -10.83 | -10.862 | -2055 | -673 | -849 | 176 |  | 2209 | Нарушение формы кольцевого шва | GWAN |  | 06:35 | 10:18 | 09:49 | 0 | 2413 |  | EXT | Нарушение формы кольцевого шва |  | (c)
23840.904 | 0 | -0.024 | -11.355 | -11.379 | -912 | -158 | 670 | 20 |  | 2218 | Нарушение формы кольцевого шва | GWAN |  | 10:08 | 00:10 | 14:23 | 0 | 3162 |  | EXT | Нарушение формы кольцевого шва |  | (c)
23852.259 | 0 | -0.036 | -11.14 | -11.176 | -167 | -16 | 179 | 167 |  | 2219 | Нарушение формы кольцевого шва | GWAN |  | 11:41 | 00:05 | 12:37 | 0 | 692 |  | EXT | Нарушение формы кольцевого шва |  | (c)
23852.259 | 0 | -0.032 | -11.14 | -11.172 | 1016 | -1361 | -1937 | 0 |  | 2219 | Нарушение формы кольцевого шва | GWAN |  | 02:52 | 08:28 | 06:55 | 0 | 3016 |  | EXT | Нарушение формы кольцевого шва |  | (c)
23885.959 | 0 | -0.051 | -11.33 | -11.381 | -2061 | -944 | 14 | 141 |  | 2222 | Нарушение формы кольцевого шва | GWAN |  | 08:10 | 11:10 | 13:45 | 0 | 4150 |  | EXT | Нарушение формы кольцевого шва |  | (c)
23898.711 | 1.422 | 1.361 | -9.858 | -9.919 | 1615 | 1628 | 1627 | 592 | 1361 | 2223 |  | CORR | AXGR | 02:54 | 02:56 | 02:56 | 107 | 24 | 10 | EXT |  | 0.89 | (c)
23908.569 | 0 | -0.02 | -11.095 | -11.115 | 1140 | 1407 | 1649 | 73 |  | 2224 | Нарушение формы кольцевого шва | GWAN |  | 05:01 | 05:44 | 06:23 | 0 | 1017 |  | EXT | Нарушение формы кольцевого шва |  | (c)
23908.569 | 0 | -0.025 | -11.095 | -11.12 | -1342 | -1012 | -414 | 513 |  | 2224 | Нарушение формы кольцевого шва | GWAN |  | 10:21 | 11:14 | 12:50 | 0 | 1856 |  | EXT | Нарушение формы кольцевого шва |  | (c)
23942.439 | 0 | -0.028 | -11.465 | -11.493 | -5 | 1282 | 1983 | 0 |  | 2227 | Нарушение формы кольцевого шва | GWAN |  | 02:08 | 05:36 | 07:29 | 0 | 3976 |  | EXT | Нарушение формы кольцевого шва |  | (c)
24159.508 | 3.414 | 3.358 | -7.626 | -7.682 | -82 | 14 | 60 | 0 | 3358 | 2246 |  | CORR | CIGR | 10:02 | 10:18 | 10:25 | 56 | 283 | 10 | EXT |  | 0.89 | (c)
24369.398 | 0.124 | 0.117 | -11.156 | -11.163 | 319 | 423 | 409 | 319 | 117 | 2265 | Металлургический дефект | MIAN | GENE | 09:56 | 10:13 | 10:11 | 62 | 180 |  | INT | Металлургический дефект Эквивалент потери металла 18%. |  | (c)
24439.878 | 3.614 | 3.595 | -7.666 | -7.685 | 437 | 497 | 506 | 437 | 3595 | 2271 |  | CORR | CIGR | 01:24 | 01:34 | 01:35 | 39 | 137 | 10 | EXT |  | 0.89 | (c)
24472.57 | 2.031 | 1.993 | -9.179 | -9.217 | 793 | 853 | 957 | 793 | 1993 | 2275 |  | CORR | CIGR | 02:46 | 02:55 | 03:12 | 50 | 327 | 11 | EXT |  | 0.89 | (c)
24472.969 | 2.43 | 2.424 | -8.78 | -8.786 | -1730 | -1296 | -1463 | 501 | 2424 | 2275 |  | CORR | GENE | 07:59 | 09:09 | 08:42 | 95 | 533 | 10 | EXT |  | 0.89 | (c)
24484.714 | 2.965 | 2.947 | -8.33 | -8.348 | -930 | -602 | -739 | 548 | 2947 | 2276 |  | CORR | GENE | 08:26 | 09:19 | 08:56 | 78 | 382 | 15 | EXT |  | 0.89 | (c)
24493.695 | 0.651 | 0.554 | -6.704 | -6.801 | 1774 | 1810 | 1798 | 409 | 554 | 2277 |  | CORR | AXGR | 02:40 | 02:46 | 02:44 | 148 | 48 | 10 | EXT |  | 0.9 | (c)
24495.917 | 2.873 | 2.85 | -4.482 | -4.505 | 298 | 383 | 360 | 298 | 2850 | 2277 |  | CORR | CIGR | 10:42 | 10:55 | 10:52 | 32 | 125 | 11 | EXT |  | 0.89 | (c)
24499.085 | 6.041 | 6.016 | -1.314 | -1.339 | -215 | -145 | -103 | 0 | 1304 | 2277 |  | CORR | CIGR | 09:19 | 09:30 | 09:37 | 35 | 224 | 15 | EXT |  | 0.89 | (c)
24499.201 | 6.157 | 6.081 | -1.198 | -1.274 | -149 | -129 | -116 | 83 | 1092 | 2277 |  | CORR | GENE | 09:29 | 09:33 | 09:35 | 182 | 66 | 10 | EXT |  | 0.9 | (c)
24499.693 | 6.649 | 6.524 | -0.706 | -0.831 | -524 | -489 | -490 | 455 | 601 | 2277 |  | CORR | GENE | 08:29 | 08:35 | 08:34 | 230 | 69 | 11 | EXT |  | 0.91 | (c)
24510.809 | 7.515 | 7.501 | -2.925 | -2.939 | -774 | -703 | -719 | 664 | 2913 | 2279 |  | CORR | CIGR | 07:57 | 08:09 | 08:06 | 26 | 110 | 15 | EXT |  | 0.89 | (c)
24539.089 | 3.62 | 3.603 | -7.735 | -7.752 | -1749 | -1606 | -1659 | 481 | 3603 | 2283 |  | CORR | CIGR | 07:05 | 07:28 | 07:20 | 36 | 181 | 15 | EXT |  | 0.89 | (c)
24539.541 | 4.072 | 3.754 | -7.283 | -7.601 | -1781 | -1751 | -1733 | 449 | 3754 | 2283 |  | CORR | GENE | 06:60 | 07:05 | 07:08 | 421 | 96 | 13 | EXT |  | 0.94 | (c)
24546.287 | 10.818 | 10.785 | -0.537 | -0.57 | 2066 | 2215 | 2172 | 0 | 537 | 2283 |  | CORR | CIGR | 05:21 | 05:45 | 05:38 | 33 | 212 | 10 | EXT |  | 0.89 | (c)
24569.662 | 0.388 | 0.333 | -10.777 | -10.832 | -2159 | -2069 | -1974 | 72 | 333 | 2286 |  | CORR | GENE | 07:46 | 08:01 | 08:16 | 77 | 370 | 10 | EXT |  | 0.89 | (c)
24603.286 | 0.577 | 0.526 | -10.058 | -10.109 | -2150 | -2063 | -1938 | 81 | 526 | 2289 |  | CORR | GENE | 03:53 | 04:07 | 04:27 | 72 | 423 | 10 | EXT |  | 0.89 | (c)
24603.366 | 0.657 | 0.608 | -9.978 | -10.027 | 1740 | 1906 | 1984 | 4 | 608 | 2289 |  | CORR | GENE | 02:21 | 02:48 | 03:00 | 83 | 487 | 10 | EXT |  | 0.89 | (c)
24612.758 | 10.049 | 10.027 | -0.586 | -0.608 | 1867 | 2043 | 2012 | 73 | 549 | 2289 |  | CORR | GENE | 02:41 | 03:10 | 03:05 | 59 | 291 | 10 | EXT |  | 0.89 | (c)
24619.128 | 5.784 | 5.773 | -5.566 | -5.577 | 2154 | -2218 | 2207 | 0 | 5551 | 2290 |  | CORR | CIGR | 08:03 | 08:17 | 08:11 | 26 | 105 | 11 | EXT | Аномалия находится на упругопластическом изгибе: R=488 D, максимальное растяжение на 11.9 час. | 0.89 | (c)
24647.066 | 10.977 | 10.952 | -0.398 | -0.423 | -1098 | -885 | -923 | 748 | 303 | 2292 |  | CORR | GENE | 06:59 | 07:34 | 07:27 | 120 | 350 | 10 | EXT |  | 0.89 | (c)
24654.325 | 6.861 | 6.834 | -3.099 | -3.126 | 1973 | 2059 | 2161 | 0 | 3080 | 2293 |  | CORR | CIGR | 03:11 | 03:25 | 03:41 | 46 | 376 | 13 | EXT |  | 0.89 | (c)
24657.79 | 0.366 | 0.315 | -11.179 | -11.23 | -172 | -151 | -162 | 151 | 315 | 2294 |  | CORR | AXGR | 09:17 | 09:20 | 09:19 | 119 | 21 | 10 | EXT |  | 0.89 | (c)
24735.299 | 0 | -0.044 | -11.42 | -11.464 | 1253 | 1664 | 1540 | 403 |  | 2301 | Нарушение формы кольцевого шва | GWAN |  | 00:52 | 01:59 | 01:39 | 0 | 575 |  | EXT | Нарушение формы кольцевого шва |  | (c)
24735.299 | 0 | -0.033 | -11.42 | -11.453 | -1740 | -1449 | -1211 | 491 |  | 2301 | Нарушение формы кольцевого шва | GWAN |  | 04:49 | 05:36 | 06:15 | 0 | 1057 |  | EXT | Нарушение формы кольцевого шва |  | (c)
24759.636 | 1.552 | 1.524 | -9.563 | -9.591 | -1192 | -1120 | -1096 | 1000 | 1524 | 2303 |  | CORR | CIGR | 08:38 | 08:50 | 08:54 | 55 | 192 | 13 | EXT |  | 0.89 | (c)
24773.539 | 4.34 | 4.237 | -7 | -7.103 | 1582 | 1758 | 1749 | 315 | 4237 | 2304 |  | DENT | GENE | 06:06 | 06:34 | 06:33 | 230 | 334 | 0.6 | N/A | Глубина вмятины: 8 мм (0,6%). Линейка: 23 см в (424 см; 06:34 ч:мин) Аномалия находится вблизи дефекта потери металла. |  | (c)
24773.554 | 4.355 | 4.258 | -6.985 | -7.082 | 340 | 475 | 489 | 340 | 4258 | 2304 |  | CORR | GENE | 02:45 | 03:07 | 03:09 | 97 | 298 | 14 | EXT |  | 0.89 | (c)
24773.698 | 4.499 | 4.468 | -6.841 | -6.872 | 1799 | 1897 | 1972 | 85 | 4468 | 2304 |  | GOUG | CIGR | 06:41 | 06:56 | 07:09 | 56 | 346 | 10 | EXT | Зона задиров. |  | (c)
24896.841 | 5.397 | 5.355 | -5.773 | -5.815 | -23 | 130 | 103 | 0 | 5355 | 2316 |  | CORR | GENE | 09:02 | 09:27 | 09:23 | 145 | 253 | 11 | EXT |  | 0.9 | (c)
24965.699 | 7.59 | 7.568 | -3.435 | -3.457 | -850 | -763 | -761 | 672 | 3419 | 2322 |  | CORR | CIGR | 09:17 | 09:31 | 09:31 | 38 | 178 | 10 | EXT |  | 0.89 | (c)
24965.741 | 7.632 | 7.617 | -3.393 | -3.408 | -1196 | -1116 | -1108 | 1020 | 3377 | 2322 |  | CORR | CIGR | 08:21 | 08:34 | 08:35 | 31 | 176 | 15 | EXT |  | 0.89 | (c)
25002.519 | 0 | -0.061 | -11.45 | -11.511 | 297 | 900 | 680 | 297 |  | 2326 | Нарушение формы кольцевого шва | GWAN |  | 10:25 | 00:02 | 11:26 | 0 | 767 |  | EXT | Нарушение формы кольцевого шва |  | (c)
25031.184 | 5.935 | 5.914 | -5.48 | -5.501 | -755 | -713 | -681 | 607 | 5456 | 2328 |  | CORR | CIGR | 08:19 | 08:26 | 08:31 | 45 | 149 | 10 | EXT |  | 0.89 | (c)
25036.664 | 0 | -0.039 | -11.275 | -11.314 | 32 | 545 | 464 | 32 |  | 2329 | Нарушение формы кольцевого шва | GWAN |  | 10:18 | 11:41 | 11:27 | 0 | 864 |  | EXT | Нарушение формы кольцевого шва |  | (c)
25273.739 | 0 | -0.042 | -11.295 | -11.337 | 915 | 1101 | 1135 | 874 |  | 2350 | Нарушение формы кольцевого шва | GWAN |  | 02:05 | 02:35 | 02:41 | 0 | 441 |  | EXT | Нарушение формы кольцевого шва |  | (c)
25273.739 | 0 | -0.034 | -11.295 | -11.329 | 2095 | -1062 | -1159 | 0 |  | 2350 | Нарушение формы кольцевого шва | GWAN |  | 05:15 | 08:46 | 08:30 | 0 | 2414 |  | EXT | Нарушение формы кольцевого шва |  | (c)
25275.199 | 1.46 | 1.445 | -9.835 | -9.85 | -1393 | -1283 | -1302 | 838 | 1445 | 2350 |  | CORR | CIGR | 07:53 | 08:10 | 08:07 | 18 | 182 | 14 | EXT |  | 0.88 | (c)
25287.554 | 2.52 | 2.51 | -8.515 | -8.525 | -1821 | -1739 | -1743 | 409 | 2510 | 2351 |  | GOUG | CIGR | 07:14 | 07:27 | 07:27 | 26 | 157 | 6 | EXT | Задир. |  | (c)
25287.561 | 2.527 | 2.479 | -8.508 | -8.556 | -1810 | -1738 | -1745 | 420 | 2479 | 2351 |  | DENT | GENE | 07:16 | 07:28 | 07:27 | 88 | 130 | 0.5 | N/A | Глубина вмятины: 7 мм (0,5%). Линейка: 9 см в (248 см; 07:28 ч:мин) Аномалия находится вблизи дефекта потери металла. |  | (c)
25307.741 | 0.152 | 0.136 | -11.088 | -11.104 | -49 | 24 | 6 | 0 | 136 | 2353 |  | CORR | CIGR | 10:58 | 11:10 | 11:07 | 27 | 111 | 12 | EXT |  | 0.89 | (c)
25444.335 | 0.686 | 0.596 | -10.704 | -10.794 | -955 | -820 | -794 | 634 | 596 | 2365 |  | CORR | GENE | 08:30 | 08:52 | 08:56 | 287 | 321 | 12 | EXT |  | 0.92 | (c)
25490.781 | 1.702 | 1.68 | -9.653 | -9.675 | -632 | -207 | -375 | 119 | 1680 | 2369 |  | CORR | CIGR | 07:48 | 08:56 | 08:29 | 48 | 513 | 10 | EXT |  | 0.89 | (c)
25502.242 | 1.808 | 1.695 | -9.722 | -9.835 | -1162 | -1131 | -1129 | 1069 | 1695 | 2370 | Дефект проката | MIAN | GENE | 10:08 | 10:13 | 10:13 | 306 | 65 |  | INT | Дефект проката Эквивалент потери металла 12%. |  | (c)
25519.536 | 7.572 | 7.515 | -3.783 | -3.84 | -502 | -491 | -487 | 472 | 3726 | 2371 |  | GOUG | AXGR | 07:42 | 07:44 | 07:44 | 114 | 30 | 13 | EXT | Задир. |  | (c)
25524.631 | 1.312 | 0.868 | -10.248 | -10.692 | 1400 | 1823 | 1611 | 408 | 868 | 2372 |  | GOUG | GENE | 06:38 | 07:46 | 07:12 | 498 | 423 | 7 | EXT | Зона задиров. |  | (c)
25544.748 | 9.869 | 9.715 | -1.586 | -1.74 | -1522 | -1498 | -1498 | 709 | 1449 | 2373 |  | ARTD | AXGR | 05:07 | 05:11 | 05:11 | 291 | 48 |  | EXT | Эквивалент потери металла 12%. |  | (c)
25546.334 | 0 | -0.048 | -11.115 | -11.163 | 170 | 464 | 642 | 170 |  | 2374 | Нарушение формы кольцевого шва | GWAN |  | 10:16 | 11:03 | 11:32 | 0 | 944 |  | EXT | Нарушение формы кольцевого шва |  | (c)
25605.174 | 0 | -0.039 | -11.31 | -11.349 | 1388 | -674 | -1403 | 0 |  | 2379а | Нарушение формы кольцевого шва | GWAN |  | 05:33 | 00:00 | 10:02 | 0 | 3339 |  | EXT | Нарушение формы кольцевого шва |  | (c)
25739.154 | 0 | -0.016 | -11.27 | -11.286 | -252 | 1236 | 1041 | 0 |  | 2391 | Нарушение формы кольцевого шва | GWAN |  | 00:56 | 04:56 | 04:25 | 0 | 2586 |  | EXT | Нарушение формы кольцевого шва |  | (c)
25739.154 | 0 | -0.027 | -11.27 | -11.297 | -1383 | -1143 | -985 | 587 |  | 2391 | Нарушение формы кольцевого шва | GWAN |  | 09:54 | 10:32 | 10:58 | 0 | 795 |  | EXT | Нарушение формы кольцевого шва |  | (c)
25789.896 | 5.492 | 5.476 | -5.568 | -5.584 | -1976 | -1804 | -1875 | 255 | 5476 | 2395 |  | CORR | CIGR | 06:43 | 07:10 | 06:59 | 27 | 201 | 12 | EXT |  | 0.89 | (c)
25791.739 | 7.335 | 7.298 | -3.725 | -3.762 | -2205 | -2119 | -2097 | 26 | 3704 | 2395 |  | CORR | GENE | 06:06 | 06:19 | 06:23 | 58 | 215 | 10 | EXT |  | 0.89 | (c)
25796.531 | 1.067 | 1.013 | -10.238 | -10.292 | 1963 | 2033 | 2103 | 0 | 1013 | 2396 |  | CORR | GENE | 06:06 | 06:17 | 06:28 | 60 | 279 | 10 | EXT |  | 0.89 | (c)
25806.637 | 11.173 | 11.147 | -0.132 | -0.158 | 830 | 990 | 951 | 830 | 108 | 2396 |  | CORR | CIGR | 03:03 | 03:29 | 03:22 | 50 | 242 | 13 | EXT |  | 0.89 | (c)
25806.725 | 11.261 | 11.238 | -0.044 | -0.067 | -2102 | -1993 | -1890 | 129 | 21 | 2396 |  | CORR | CIGR | 07:10 | 07:27 | 07:44 | 46 | 423 | 12 | EXT |  | 0.89 | (c)
25817.002 | 10.233 | 10.203 | -0.972 | -1.002 | -1218 | -1138 | -1133 | 1012 | 970 | 2397 |  | CORR | CIGR | 08:12 | 08:25 | 08:26 | 32 | 171 | 11 | EXT |  | 0.89 | (c)
25822.557 | 4.583 | 4.559 | -6.732 | -6.756 | -2199 | -1422 | -1241 | 31 | 4559 | 2398 |  | ARTD | GENE | 05:32 | 07:38 | 08:07 | 58 | 1917 |  | EXT | Эквивалент потери металла 10%. |  | (c)
25823.391 | 5.417 | 5.408 | -5.898 | -5.907 | -1441 | -1387 | -1387 | 790 | 5408 | 2398 |  | ARTD | CIGR | 07:35 | 07:43 | 07:43 | 23 | 107 |  | EXT | Эквивалент потери металла 10%. |  | (c)
25823.787 | 5.813 | 5.799 | -5.502 | -5.516 | -1108 | -1056 | -1052 | 996 | 5486 | 2398 |  | CORR | CIGR | 08:28 | 08:37 | 08:37 | 30 | 113 | 14 | EXT |  | 0.89 | (c)
25824.169 | 6.195 | 6.152 | -5.12 | -5.163 | 1970 | 2107 | 2092 | 16 | 5118 | 2398 |  | CORR | CIGR | 04:45 | 05:07 | 05:05 | 45 | 244 | 10 | EXT |  | 0.89 | (c)
25824.555 | 6.581 | 6.257 | -4.734 | -5.058 | -1390 | -969 | -1101 | 812 | 4688 | 2398 |  | GOUG | GENE | 07:43 | 08:51 | 08:30 | 370 | 578 | 6 | EXT | Зона задиров. |  | (c)
25825.11 | 7.136 | 7.125 | -4.179 | -4.19 | -858 | -805 | -806 | 754 | 4171 | 2398 |  | ARTD | CIGR | 09:09 | 09:17 | 09:17 | 19 | 104 |  | EXT | Эквивалент потери металла 10%. |  | (c)
25828.474 | 10.5 | 10.37 | -0.815 | -0.945 | -1938 | -1846 | -1316 | 293 | 496 | 2398 |  | GOUG | GENE | 06:14 | 06:29 | 07:55 | 449 | 1244 | 9 | EXT | Зона задиров. |  | (c)
25830.516 | 1.227 | 0.605 | -10.073 | -10.695 | -1895 | -1155 | -1352 | 335 | 605 | 2399 |  | GOUG | GENE | 06:54 | 08:54 | 08:22 | 8105 | 1086 | 7 | EXT | Зона задиров. |  | (c)
25839.336 | 10.047 | 9.207 | -1.253 | -2.093 | -1680 | -975 | -1277 | 551 | 351 | 2399 |  | GOUG | GENE | 07:29 | 09:23 | 08:34 | 1742 | 806 | 7 | EXT | Зона задиров. |  | (c)
25844.964 | 4.375 | 4.349 | -6.54 | -6.566 | -1138 | -1081 | -1081 | 1023 | 4349 | 2400 |  | CORR | CIGR | 06:30 | 06:40 | 06:40 | 31 | 115 | 14 | EXT |  | 0.89 | (c)
25862.974 | 0 | -0.028 | -11.2 | -11.228 | 123 | 1505 | 1023 | 123 |  | 2402 | Нарушение формы кольцевого шва | GWAN |  | 02:41 | 06:24 | 05:06 | 0 | 1801 |  | EXT | Нарушение формы кольцевого шва |  | (c)
25867.341 | 4.367 | 3.783 | -6.833 | -7.417 | -2009 | -1614 | -1809 | 221 | 3783 | 2402 |  | GOUG | GENE | 08:57 | 10:01 | 09:29 | 597 | 400 | 6 | EXT | Зона задиров. |  | (c)
25885.943 | 0.284 | 0.245 | -11.191 | -11.23 | -2031 | -1915 | -1511 | 199 | 245 | 2404 |  | GOUG | GENE | 06:30 | 06:49 | 07:54 | 918 | 1041 | 3 | EXT | Зона задиров. |  | (c)
25895.362 | 9.703 | 2.502 | -1.772 | -8.973 | -2071 | -1523 | -1217 | 159 | 664 | 2404 |  | GOUG | GENE | 06:24 | 07:52 | 08:41 | 8309 | 1709 | 6 | EXT | Зона задиров. |  | (c)
25911.256 | 2.537 | 2.451 | -7.793 | -7.879 | 993 | 1012 | 1024 | 993 | 2451 | 2406 |  | CORR | GENE | 02:12 | 02:15 | 02:17 | 140 | 61 | 12 | EXT |  | 0.9 | (c)
25953.024 | 0 | -0.021 | -11.22 | -11.241 | 1737 | 1854 | 1888 | 192 |  | 2410 | Нарушение формы кольцевого шва | GWAN |  | 05:26 | 05:45 | 05:50 | 0 | 301 |  | EXT | Нарушение формы кольцевого шва |  | (c)
25953.024 | 0 | -0.018 | -11.22 | -11.238 | -2048 | -1761 | -1730 | 182 |  | 2410 | Нарушение формы кольцевого шва | GWAN |  | 07:15 | 08:01 | 08:06 | 0 | 636 |  | EXT | Нарушение формы кольцевого шва |  | (c)
25953.024 | 0 | -0.041 | -11.22 | -11.261 | -1302 | -932 | -942 | 581 |  | 2410 | Нарушение формы кольцевого шва | GWAN |  | 09:16 | 10:15 | 10:14 | 0 | 720 |  | EXT | Нарушение формы кольцевого шва |  | (c)
25993.478 | 5.774 | 5.763 | -3.021 | -3.032 | 432 | 499 | 487 | 432 | 3009 | 2413а |  | CORR | CIGR | 01:43 | 01:54 | 01:52 | 23 | 111 | 10 | EXT |  | 0.89 | (c)
26008.024 | 0 | -0.026 | -11.215 | -11.241 | 488 | 1697 | 1305 | 108 |  | 2414а | Нарушение формы кольцевого шва | GWAN |  | 02:13 | 05:28 | 04:25 | 0 | 1635 |  | EXT | Нарушение формы кольцевого шва |  | (c)
26051.875 | 0.991 | 0.984 | -0.999 | -1.006 | -2222 | -2141 | -2170 | 9 | 976 | 2419а |  | CORR | CIGR | 03:15 | 03:28 | 03:24 | 30 | 103 | 10 | EXT |  | 0.89 | (c)
26207.709 | 0 | -0.027 | -11.255 | -11.282 | 774 | 1157 | 1276 | 451 |  | 2435 | Нарушение формы кольцевого шва | GWAN |  | 00:09 | 01:11 | 01:30 | 0 | 1005 |  | EXT | Нарушение формы кольцевого шва |  | (c)
26207.709 | 0 | -0.029 | -11.255 | -11.284 | -1639 | -576 | -498 | 0 |  | 2435 | Нарушение формы кольцевого шва | GWAN |  | 05:40 | 08:31 | 08:44 | 0 | 2281 |  | EXT | Нарушение формы кольцевого шва |  | (c)
26238.543 | 8.459 | 8.37 | -2.706 | -2.795 | -1335 | -1276 | -1280 | 895 | 2641 | 2437 |  | DENT | GENE | 09:06 | 09:15 | 09:15 | 154 | 111 | 0.8 | N/A | Глубина вмятины: 12 мм (0,8%). Линейка: 15 см в (837 см; 09:15 ч:мин) |  | (c)
26244.844 | 3.595 | 3.582 | -7.71 | -7.723 | 491 | 566 | 559 | 491 | 3582 | 2438 |  | CORR | CIGR | 03:53 | 04:05 | 04:04 | 30 | 136 | 15 | EXT |  | 0.89 | (c)
26315.135 | 6.166 | 6.13 | -5.299 | -5.335 | -1957 | -1806 | -1834 | 273 | 5273 | 2444 | Дефект проката | MIAN | GENE | 06:35 | 06:60 | 06:55 | 62 | 246 |  | INT | Дефект проката Эквивалент потери металла 15%. |  | (c)
26388.394 | 0 | -0.058 | -11.56 | -11.618 | -208 | 81 | 48 | 208 |  | 2451 | Вышлифовка на шве | GWAN | GENE | 11:51 | 00:37 | 12:32 | 97 | 512 | 18 | EXT | Вышлифовка на шве |  | (c)
26388.394 | 0 | -0.023 | -11.56 | -11.583 | 1746 | 1866 | 2028 | 0 |  | 2451 | Нарушение формы кольцевого шва | GWAN |  | 05:06 | 05:25 | 05:51 | 0 | 563 |  | EXT | Нарушение формы кольцевого шва |  | (c)
26388.394 | 0 | -0.033 | -11.56 | -11.593 | -1394 | -941 | -895 | 395 |  | 2451 | Нарушение формы кольцевого шва | GWAN |  | 08:39 | 09:52 | 09:60 | 0 | 999 |  | EXT | Нарушение формы кольцевого шва |  | (c)
26422.869 | 0 | -0.072 | -11.49 | -11.562 | 162 | 456 | 423 | 162 |  | 2454 | Вышлифовка на шве | GWAN | GENE | 11:45 | 00:33 | 12:27 | 109 | 524 | 15 | EXT | Вышлифовка на шве |  | (c)
26422.869 | 0 | -0.032 | -11.49 | -11.522 | -1919 | -1158 | -1253 | 311 |  | 2454 | Нарушение формы кольцевого шва | GWAN |  | 06:09 | 08:12 | 07:57 | 0 | 1333 |  | EXT | Нарушение формы кольцевого шва |  | (c)
26434.359 | 0 | -0.028 | -11.33 | -11.358 | -130 | 624 | 397 | 0 |  | 2455 | Нарушение формы кольцевого шва | GWAN |  | 00:24 | 02:26 | 01:49 | 0 | 1053 |  | EXT | Нарушение формы кольцевого шва |  | (c)
26497.397 | 5.828 | 5.764 | -5.652 | -5.716 | -1355 | -1157 | -1105 | 855 | 5625 | 2460 |  | CORR | GENE | 07:22 | 07:54 | 08:02 | 91 | 500 | 13 | EXT |  | 0.89 | (c)
26603.929 | 0 | -0.024 | -11.47 | -11.494 | 1490 | 1718 | -1746 | 0 |  | 2470 | Нарушение формы кольцевого шва | GWAN |  | 01:39 | 02:16 | 04:57 | 0 | 2450 |  | EXT | Нарушение формы кольцевого шва |  | (c)
26603.929 | 0 | -0.04 | -11.47 | -11.51 | -394 | 598 | 431 | 0 |  | 2470 | Нарушение формы кольцевого шва | GWAN |  | 08:35 | 11:15 | 10:48 | 0 | 1651 |  | EXT | Нарушение формы кольцевого шва |  | (c)
26640.739 | 3.315 | 3.297 | -8.05 | -8.068 | 1119 | 1202 | 1172 | 1006 | 3297 | 2473 |  | CORR | CIGR | 02:36 | 02:50 | 02:45 | 28 | 105 | 11 | EXT |  | 0.89 | (c)
26663.942 | 3.528 | 3.518 | -7.887 | -7.897 | -2195 | -2009 | -2076 | 35 | 3518 | 2475 |  | CORR | GENE | 03:56 | 04:26 | 04:15 | 51 | 238 | 10 | EXT |  | 0.89 | (c)
26665.186 | 4.772 | 4.768 | -6.643 | -6.647 | -2177 | -2000 | -2083 | 53 | 4768 | 2475 |  | CORR | CIGR | 03:59 | 04:28 | 04:14 | 36 | 189 | 10 | EXT |  | 0.89 | (c)
26666.484 | 6.07 | 6.049 | -5.345 | -5.366 | -2181 | -2001 | -2066 | 49 | 5318 | 2475 |  | CORR | CIGR | 03:58 | 04:27 | 04:17 | 48 | 231 | 10 | EXT |  | 0.89 | (c)
26686.535 | 3.146 | 3.052 | -8.354 | -8.448 | 571 | 678 | 814 | 571 | 3052 | 2477 |  | CORR | GENE | 03:22 | 03:39 | 04:01 | 94 | 486 | 10 | EXT |  | 0.89 | (c)
26694.889 | 0 | -0.044 | -11.415 | -11.459 | -619 | -321 | -306 | 0 |  | 2478 | Нарушение формы кольцевого шва | GWAN |  | 00:12 | 01:00 | 01:02 | 0 | 626 |  | EXT | Нарушение формы кольцевого шва |  | (c)
26714.22 | 7.916 | 7.78 | -3.234 | -3.37 | -1232 | -837 | -965 | 698 | 3151 | 2479 |  | CORR | GENE | 06:06 | 07:10 | 06:49 | 219 | 534 | 12 | EXT |  | 0.91 | (c)
26728.799 | 0 | -0.03 | -11.33 | -11.36 | 342 | 2201 | 1459 | 0 |  | 2481 | Нарушение формы кольцевого шва | GWAN |  | 00:44 | 05:44 | 03:44 | 0 | 2234 |  | EXT | Нарушение формы кольцевого шва |  | (c)
26728.799 | 0 | -0.052 | -11.33 | -11.382 | -620 | -424 | -416 | 211 |  | 2481 | Нарушение формы кольцевого шва | GWAN |  | 10:09 | 10:41 | 10:42 | 0 | 408 |  | EXT | Нарушение формы кольцевого шва |  | (c)
26728.841 | 0.042 | 0.007 | -11.288 | -11.323 | -1611 | -1288 | -1419 | 620 | 7 | 2481 |  | CORR | GENE | 07:29 | 08:21 | 07:60 | 94 | 383 | 10 | EXT |  | 0.89 | (c)
26729.263 | 0.464 | 0.183 | -10.866 | -11.147 | -564 | -539 | -542 | 520 | 183 | 2481 |  | CORR | AXGR | 10:18 | 10:22 | 10:21 | 393 | 45 | 11 | EXT |  | 0.93 | (c)
26733.104 | 4.305 | 4.276 | -7.025 | -7.054 | -1998 | -1903 | -1915 | 233 | 4276 | 2481 |  | CORR | CIGR | 06:27 | 06:42 | 06:40 | 44 | 165 | 10 | EXT |  | 0.89 | (c)
26736.351 | 7.552 | 6.863 | -3.778 | -4.467 | -1382 | -1144 | -1216 | 848 | 3641 | 2481 |  | GOUG | GENE | 08:06 | 08:44 | 08:33 | 826 | 332 | 7 | EXT | Зона задиров. |  | (c)
26742.814 | 2.685 | 2.665 | -8.635 | -8.655 | -1081 | -971 | -982 | 882 | 2665 | 2482 |  | CORR | CIGR | 07:58 | 08:16 | 08:14 | 41 | 199 | 11 | EXT |  | 0.89 | (c)
26751.679 | 0.23 | 0.22 | -11.155 | -11.165 | -1045 | -990 | -986 | 926 | 220 | 2483 |  | CORR | CIGR | 08:16 | 08:25 | 08:26 | 21 | 120 | 12 | EXT |  | 0.89 | (c)
26770.723 | 7.889 | 7.866 | -3.226 | -3.249 | 463 | 523 | 518 | 463 | 3226 | 2484 |  | CORR | CIGR | 02:47 | 02:57 | 02:56 | 23 | 111 | 10 | EXT |  | 0.89 | (c)
26796.704 | 0 | -0.038 | -11.525 | -11.563 | 1267 | -459 | -1343 | 0 |  | 2487 | Нарушение формы кольцевого шва | GWAN |  | 04:57 | 00:19 | 09:56 | 0 | 3702 |  | EXT | Нарушение формы кольцевого шва |  | (c)
26810.36 | 2.131 | 2.118 | -9.159 | -9.172 | 2019 | 2063 | 2064 | 121 | 2118 | 2488 |  | CORR | CIGR | 02:33 | 02:40 | 02:41 | 25 | 90 | 10 | EXT |  | 0.89 | (c)
26821.516 | 1.997 | 1.965 | -1.218 | -1.25 | 712 | 774 | 879 | 712 | 1084 | 2489а |  | CORR | GENE | 01:28 | 01:38 | 01:55 | 166 | 334 | 15 | EXT |  | 0.91 | (c)
26824.561 | 0 | -0.021 | -3.078 | -3.099 | 1416 | 1510 | 1591 | 465 |  | 2490а | Нарушение формы кольцевого шва | GWAN |  | 05:51 | 06:07 | 06:20 | 0 | 349 |  | EXT | Нарушение формы кольцевого шва |  | (c)
26827.639 | 0 | -0.057 | -3.185 | -3.242 | 1302 | 1547 | 1551 | 430 |  | 2491 | Нарушение формы кольцевого шва | GWAN |  | 01:40 | 02:20 | 02:20 | 0 | 498 |  | EXT | Нарушение формы кольцевого шва |  | (c)
26852.917 | 10.893 | 10.87 | -0.402 | -0.425 | -941 | -877 | -891 | 841 | 402 | 2493 |  | CORR | CIGR | 09:59 | 10:09 | 10:07 | 23 | 100 | 10 | EXT |  | 0.89 | (c)
26865.209 | 0.36 | 0.047 | -10.885 | -11.198 | -954 | -907 | -909 | 864 | 47 | 2495 |  | ARTD | GENE | 06:46 | 06:54 | 06:53 | 619 | 90 |  | EXT | Эквивалент потери металла 11%. |  | (c)
26886.704 | 10.61 | 10.583 | -0.78 | -0.807 | 1763 | 1839 | 1928 | 138 | 771 | 2496 |  | CORR | CIGR | 04:43 | 04:55 | 05:09 | 36 | 329 | 10 | EXT |  | 0.89 | (c)
26887.484 | 0 | -0.043 | -11.045 | -11.088 | 184 | 2193 | 1402 | 184 |  | 2497 | Нарушение формы кольцевого шва | GWAN |  | 11:27 | 04:51 | 14:44 | 0 | 2436 |  | EXT | Нарушение формы кольцевого шва |  | (c)
26887.484 | 0 | -0.028 | -11.045 | -11.073 | -1825 | -1012 | -983 | 141 |  | 2497 | Нарушение формы кольцевого шва | GWAN |  | 06:03 | 08:14 | 08:19 | 0 | 1684 |  | EXT | Нарушение формы кольцевого шва |  | (c)
26898.529 | 0 | -0.035 | -11.4 | -11.435 | -2002 | -1216 | -1401 | 228 |  | 2498 | Нарушение формы кольцевого шва | GWAN |  | 05:17 | 07:24 | 06:54 | 0 | 1202 |  | EXT | Нарушение формы кольцевого шва |  | (c)
26898.529 | 0 | -0.05 | -11.4 | -11.45 | -554 | -139 | 19 | 0 |  | 2498 | Нарушение формы кольцевого шва | GWAN |  | 09:11 | 10:18 | 10:44 | 0 | 1146 |  | EXT | Нарушение формы кольцевого шва |  | (c)
26920.929 | 0 | -0.023 | -11.6 | -11.623 | 279 | 477 | 552 | 279 |  | 2500 | Нарушение формы кольцевого шва | GWAN |  | 00:41 | 01:13 | 01:25 | 0 | 546 |  | EXT | Нарушение формы кольцевого шва |  | (c)
26920.929 | 0 | -0.019 | -11.6 | -11.619 | 1658 | -1466 | -1777 | 0 |  | 2500 | Нарушение формы кольцевого шва | GWAN |  | 04:23 | 07:59 | 07:09 | 0 | 2052 |  | EXT | Нарушение формы кольцевого шва |  | (c)
26940.202 | 5.208 | 5.137 | -2.357 | -2.428 | -1714 | -1574 | -1541 | 517 | 2320 | 2502 |  | CORR | GENE | 06:39 | 07:02 | 07:07 | 108 | 346 | 10 | EXT |  | 0.89 | (c)
26940.664 | 5.67 | 5.635 | -1.895 | -1.93 | -1849 | -1651 | -1694 | 381 | 1862 | 2502 |  | CORR | GENE | 06:17 | 06:49 | 06:42 | 68 | 310 | 8 | EXT |  | 0.89 | (c)
26954.054 | 0 | -0.028 | -11.445 | -11.473 | 1955 | -2174 | -1838 | 0 |  | 2504 | Нарушение формы кольцевого шва | GWAN |  | 06:38 | 07:32 | 08:26 | 0 | 1335 |  | EXT | Нарушение формы кольцевого шва |  | (c)
26955.639 | 1.585 | 1.549 | -9.86 | -9.896 | -2153 | -1994 | -2009 | 78 | 1549 | 2504 |  | CORR | GENE | 07:35 | 08:01 | 07:59 | 64 | 288 | 16 | EXT |  | 0.89 | (c)
26959.168 | 5.114 | 4.865 | -6.331 | -6.58 | 2210 | 2222 | 2224 | 0 | 4865 | 2504 |  | LWAN | AXGR | 07:19 | 07:21 | 07:22 | 359 | 26 |  | INT | Эквивалент потери металла 12%. |  | (c)
26965.499 | 0 | -0.037 | -10.885 | -10.922 | -252 | -97 | -106 | 0 |  | 2505 | Вышлифовка на шве | GWAN | GENE | 00:00 | 00:26 | 00:24 | 61 | 292 | 12 | EXT | Вышлифовка на шве |  | (c)
26967.278 | 1.779 | 1.758 | -9.106 | -9.127 | 1968 | 2089 | 2056 | 87 | 1758 | 2505 |  | CORR | CIGR | 05:59 | 06:18 | 06:13 | 43 | 176 | 10 | EXT |  | 0.89 | (c)
26971.498 | 5.999 | 5.951 | -4.886 | -4.934 | -2131 | -1948 | -2012 | 100 | 4855 | 2505 |  | CORR | GENE | 06:57 | 07:27 | 07:16 | 79 | 238 | 7 | EXT |  | 0.89 | (c)
26972.149 | 6.65 | 6.482 | -4.235 | -4.403 | -376 | -341 | -336 | 296 | 3714 | 2505 |  | GOUG | GENE | 11:40 | 11:46 | 11:47 | 689 | 80 | 8 | EXT | Задир. |  | (c)
26999.274 | 0 | -0.057 | -11.43 | -11.487 | -1258 | -1068 | -1048 | 838 |  | 2508 | Вышлифовка на шве | GWAN | GENE | 11:33 | 00:04 | 12:07 | 69 | 421 | 10 | EXT | Вышлифовка на шве |  | (c)
26999.274 | 0 | -0.045 | -11.43 | -11.475 | 808 | 930 | 1044 | 808 |  | 2508 | Нарушение формы кольцевого шва | GWAN |  | 05:07 | 05:26 | 05:45 | 0 | 472 |  | EXT | Нарушение формы кольцевого шва |  | (c)
26999.995 | 0.721 | 0.701 | -10.709 | -10.729 | 91 | 162 | 148 | 91 | 701 | 2508 |  | ARTD | GENE | 03:11 | 03:22 | 03:20 | 56 | 113 |  | EXT | Эквивалент потери металла 10%. |  | (c)
27000.156 | 0.882 | 0.869 | -10.548 | -10.561 | 132 | 200 | 198 | 132 | 869 | 2508 |  | ARTD | GENE | 03:18 | 03:29 | 03:28 | 55 | 130 |  | EXT | Эквивалент потери металла 16%. |  | (c)
27002.456 | 3.182 | 3.112 | -8.248 | -8.318 | 1411 | 1978 | 1826 | 0 | 3112 | 2508 |  | CORR | GENE | 06:44 | 08:16 | 07:51 | 179 | 830 | 9 | EXT |  | 0.9 | (c)
27014.433 | 3.729 | 3.658 | -7.736 | -7.807 | -1053 | -1003 | -1002 | 951 | 3658 | 2509 |  | DENT | GENE | 06:32 | 06:41 | 06:41 | 114 | 102 | 0.6 | N/A | Глубина вмятины: 9 мм (0,6%). Линейка: 11 см в (366 см; 06:41 ч:мин) |  | (c)
27031.071 | 8.902 | 8.893 | -2.588 | -2.597 | -2127 | -2017 | -2034 | 104 | 2579 | 2510 |  | ARTD | CIGR | 03:40 | 03:57 | 03:55 | 18 | 185 |  | EXT | Эквивалент потери металла 10%. |  | (c)
27031.188 | 9.019 | 9.007 | -2.471 | -2.483 | -2024 | -1970 | -1965 | 206 | 2460 | 2510 |  | ARTD | CIGR | 03:56 | 04:05 | 04:06 | 23 | 119 |  | EXT | Эквивалент потери металла 10%. |  | (c)
27033.659 | 0 | 0 | -11.39 | -11.39 | 43 | 358 | 364 | 43 | 0 | 2511 | Смещение кромок | GWAN |  | 11:19 | 00:10 | 12:11 | 0 | 643 | 16 | EXT | Смещение кромок Вовнутрь Величина смещения - 2.7 мм. |  | (c)
27039.143 | 5.484 | 5.458 | -5.906 | -5.932 | -982 | -935 | -921 | 859 | 5458 | 2511 |  | ARTD | GENE | 08:34 | 08:41 | 08:44 | 101 | 123 |  | EXT | Эквивалент потери металла 11%. |  | (c)
27040.184 | 6.525 | 6.491 | -4.865 | -4.899 | -2187 | -2177 | -2178 | 44 | 4834 | 2511 | Металлургический дефект | MIAN | AXGR | 05:19 | 05:21 | 05:21 | 65 | 18 |  | EXT | Металлургический дефект Эквивалент потери металла 10%. |  | (c)
27044.728 | 11.069 | 10.985 | -0.321 | -0.405 | 2140 | 2162 | 2156 | 58 | 216 | 2511 |  | ARTD | AXGR | 04:58 | 05:01 | 05:00 | 189 | 33 |  | EXT | Эквивалент потери металла 12%. |  | (c)
27049.761 | 4.712 | 4.62 | -6.803 | -6.895 | -813 | -774 | -785 | 757 | 4620 | 2512 |  | GOUG | GENE | 09:03 | 09:09 | 09:07 | 152 | 55 | 10 | EXT | Задир. |  | (c)
27049.765 | 4.716 | 4.611 | -6.799 | -6.904 | -873 | -808 | -820 | 767 | 4611 | 2512 |  | DENT | GENE | 08:53 | 09:04 | 09:02 | 167 | 106 | 0.6 | N/A | Глубина вмятины: 9 мм (0,6%). Линейка: 17 см в (461 см; 09:04 ч:мин) Аномалия находится вблизи дефекта потери металла. |  | (c)
27205.154 | 3.655 | 3.626 | -7.86 | -7.889 | 1846 | 1962 | 1995 | 86 | 3626 | 2530 |  | CORR | CIGR | 02:47 | 03:06 | 03:11 | 42 | 298 | 10 | EXT |  | 0.89 | (c)
27225.961 | 1.627 | 1.62 | -9.723 | -9.73 | -2120 | -2064 | -2052 | 110 | 1620 | 2532 |  | CORR | CIGR | 04:36 | 04:45 | 04:47 | 45 | 136 | 10 | EXT |  | 0.89 | (c)
27226.172 | 1.838 | 1.81 | -9.512 | -9.54 | -2201 | -2118 | -2091 | 29 | 1810 | 2532 |  | CORR | GENE | 04:23 | 04:36 | 04:41 | 74 | 219 | 12 | EXT |  | 0.89 | (c)
27235.684 | 0 | -0.031 | -11.425 | -11.456 | 1787 | 2177 | 2081 | 0 |  | 2533 | Нарушение формы кольцевого шва | GWAN |  | 02:10 | 03:13 | 02:58 | 0 | 588 |  | EXT | Нарушение формы кольцевого шва |  | (c)
27235.684 | 0 | -0.031 | -11.425 | -11.456 | -1654 | -881 | -1232 | 576 |  | 2533 | Нарушение формы кольцевого шва | GWAN |  | 04:55 | 06:60 | 06:03 | 0 | 845 |  | EXT | Нарушение формы кольцевого шва |  | (c)
27238.828 | 3.144 | 3.12 | -8.281 | -8.305 | 1744 | 1821 | 1831 | 312 | 3120 | 2533 |  | CORR | CIGR | 02:03 | 02:16 | 02:17 | 49 | 175 | 11 | EXT |  | 0.89 | (c)
27245.619 | 9.935 | 9.452 | -1.49 | -1.973 | -10 | 22 | 18 | 0 | 1401 | 2533 |  | LWAN | GENE | 09:20 | 09:25 | 09:25 | 572 | 55 |  | INT | Эквивалент потери металла 13%. |  | (c)
27246.552 | 10.868 | 10.51 | -0.557 | -0.915 | -22 | 9 | 10 | 0 | 422 | 2533 |  | LWAN | GENE | 09:18 | 09:23 | 09:24 | 493 | 65 |  | INT | Эквивалент потери металла 17%. |  | (c)
27267.246 | 6.082 | 6.066 | -1.548 | -1.564 | -1711 | -1543 | -1525 | 520 | 1488 | 2536 |  | CORR | GENE | 09:05 | 09:32 | 09:35 | 76 | 371 | 11 | EXT |  | 0.89 | (c)
27268.794 | 0 | -0.052 | -11.41 | -11.462 | -379 | -183 | 149 | 0 |  | 2537 | Нарушение формы кольцевого шва | GWAN |  | 10:54 | 11:26 | 12:20 | 0 | 1056 |  | EXT | Нарушение формы кольцевого шва |  | (c)
27268.997 | 0.203 | 0.147 | -11.207 | -11.263 | 467 | 1074 | 898 | 467 | 147 | 2537 |  | CORR | GENE | 01:11 | 02:49 | 02:20 | 150 | 861 | 10 | EXT |  | 0.9 | (c)
27291.624 | 0 | -0.028 | -11.22 | -11.248 | 113 | 400 | 468 | 113 |  | 2539 | Нарушение формы кольцевого шва | GWAN |  | 02:13 | 02:59 | 03:10 | 0 | 711 |  | EXT | Нарушение формы кольцевого шва |  | (c)
27304.729 | 1.885 | 1.678 | -9.415 | -9.622 | 2228 | -2214 | -2212 | 0 | 1678 | 2540 |  | LWAN | AXGR | 06:58 | 07:01 | 07:01 | 441 | 42 |  | INT | Эквивалент потери металла 10%. |  | (c)
27315.847 | 1.703 | 1.661 | -0.102 | -0.144 | -1363 | -1266 | -1244 | 868 | 82 | 2541 |  | CORR | GENE | 08:55 | 09:10 | 09:14 | 62 | 237 | 12 | EXT |  | 0.89 | (c)
27336.144 | 0 | -0.04 | -11.67 | -11.71 | 692 | 856 | 815 | 692 |  | 2544 | Нарушение формы кольцевого шва | GWAN |  | 00:34 | 01:01 | 00:54 | 0 | 245 |  | EXT | Нарушение формы кольцевого шва |  | (c)
27336.144 | 0 | -0.022 | -11.67 | -11.692 | 2009 | 2145 | 2212 | 2009 |  | 2544 | Нарушение формы кольцевого шва | GWAN |  | 04:07 | 04:29 | 04:40 | 0 | 407 |  | EXT | Нарушение формы кольцевого шва |  | (c)
27382.354 | 0 | -0.037 | -11.515 | -11.552 | 911 | 1411 | 1888 | 0 |  | 2548 | Нарушение формы кольцевого шва | GWAN |  | 00:26 | 01:47 | 03:04 | 0 | 1954 |  | EXT | Нарушение формы кольцевого шва |  | (c)
27393.869 | 0 | -0.041 | -11.345 | -11.386 | -396 | 1669 | 873 | 0 |  | 2549 | Нарушение формы кольцевого шва | GWAN |  | 09:57 | 03:30 | 13:22 | 0 | 2539 |  | EXT | Нарушение формы кольцевого шва |  | (c)
27405.214 | 0 | -0.036 | -10.735 | -10.771 | -1459 | -1075 | -1008 | 558 |  | 2550 | Нарушение формы кольцевого шва | GWAN |  | 05:20 | 06:22 | 06:33 | 0 | 901 |  | EXT | Нарушение формы кольцевого шва |  | (c)
27405.214 | 0 | -0.06 | -10.735 | -10.795 | 715 | 881 | 856 | 715 |  | 2550 | Нарушение формы кольцевого шва | GWAN |  | 11:11 | 11:38 | 11:34 | 0 | 281 |  | EXT | Нарушение формы кольцевого шва |  | (c)
27426.824 | 0 | -0.025 | -11.255 | -11.28 | 2163 | -2105 | -2113 | 0 |  | 2553 | Нарушение формы кольцевого шва | GWAN |  | 04:53 | 05:24 | 05:23 | 0 | 370 |  | EXT | Нарушение формы кольцевого шва |  | (c)
27426.824 | 0 | -0.035 | -11.255 | -11.29 | -21 | 93 | 187 | 0 |  | 2553 | Нарушение формы кольцевого шва | GWAN |  | 11:00 | 11:19 | 11:34 | 0 | 416 |  | EXT | Нарушение формы кольцевого шва |  | (c)
27450.24 | 0.631 | 0.608 | -10.944 | -10.967 | 1614 | 1684 | 1692 | 461 | 608 | 2555 |  | CORR | CIGR | 03:44 | 03:55 | 03:56 | 37 | 156 | 10 | EXT |  | 0.89 | (c)
27451.78 | 2.171 | 1.548 | -9.404 | -10.027 | 1345 | 1644 | 1547 | 481 | 1548 | 2555 |  | GOUG | GENE | 03:00 | 03:49 | 03:33 | 670 | 405 | 10 | EXT | Зона задиров. |  | (c)
27458.379 | 8.77 | 8.7 | -2.805 | -2.875 | 1660 | 1710 | 1717 | 457 | 2742 | 2555 |  | DENT | GENE | 03:51 | 03:59 | 04:00 | 133 | 114 | 0.6 | N/A | Глубина вмятины: 9 мм (0,6%). Линейка: 13 см в (870 см; 03:59 ч:мин) |  | (c)
27467.853 | 6.669 | 6.652 | -4.541 | -4.558 | 652 | 731 | 711 | 652 | 4536 | 2556 |  | CORR | CIGR | 03:39 | 03:52 | 03:49 | 22 | 117 | 12 | EXT |  | 0.89 | (c)
27472.394 | 0 | -0.035 | -11.45 | -11.485 | 793 | 1009 | 958 | 793 |  | 2557 | Вышлифовка на шве | GWAN | GENE | 01:39 | 02:14 | 02:05 | 63 | 329 | 18 | EXT | Вышлифовка на шве |  | (c)
27484.463 | 0.619 | 0.619 | -10.966 | -10.966 | 1112 | 1188 | 1162 | 1019 | 619 | 2558 |  | CORR | CIGR | 03:27 | 03:39 | 03:35 | 20 | 100 | 11 | EXT |  | 0.88 | (c)
27485.242 | 1.398 | 1.334 | -10.187 | -10.251 | -445 | -391 | -394 | 343 | 1334 | 2558 |  | DENT | GENE | 11:16 | 11:24 | 11:24 | 121 | 101 | 0.5 | N/A | Глубина вмятины: 7 мм (0,5%). Линейка: 12 см в (133 см; 11:24 ч:мин) |  | (c)
27539.439 | 0 | -0.029 | -11.49 | -11.519 | -744 | -538 | -190 | 364 |  | 2563 | Нарушение формы кольцевого шва | GWAN |  | 11:53 | 00:26 | 13:22 | 0 | 1109 |  | EXT | Нарушение формы кольцевого шва |  | (c)
27539.439 | 0 | -0.042 | -11.49 | -11.532 | 739 | 1014 | 979 | 739 |  | 2563 | Нарушение формы кольцевого шва | GWAN |  | 03:52 | 04:37 | 04:31 | 0 | 479 |  | EXT | Нарушение формы кольцевого шва |  | (c)
27539.439 | 0 | -0.03 | -11.49 | -11.52 | 1549 | 1674 | 1836 | 107 |  | 2563 | Нарушение формы кольцевого шва | GWAN |  | 06:03 | 06:23 | 06:49 | 0 | 574 |  | EXT | Нарушение формы кольцевого шва |  | (c)
27547.778 | 8.339 | 8.312 | -3.151 | -3.178 | -872 | -837 | -830 | 788 | 3124 | 2563 | Металлургический дефект | MIAN | GENE | 11:32 | 11:38 | 11:39 | 54 | 84 |  | INT | Металлургический дефект Эквивалент потери металла 13%. |  | (c)
27562.419 | 0 | -0.028 | -11.42 | -11.448 | 456 | 757 | 913 | 456 |  | 2565 | Нарушение формы кольцевого шва | GWAN |  | 11:36 | 00:25 | 12:50 | 0 | 914 |  | EXT | Нарушение формы кольцевого шва |  | (c)
27562.419 | 0 | -0.03 | -11.42 | -11.45 | -1009 | -777 | -777 | 545 |  | 2565 | Нарушение формы кольцевого шва | GWAN |  | 07:40 | 08:17 | 08:18 | 0 | 464 |  | EXT | Нарушение формы кольцевого шва |  | (c)
27585.149 | 0 | -0.039 | -11.215 | -11.254 | 987 | -2147 | -2086 | 0 |  | 2567 | Нарушение формы кольцевого шва | GWAN |  | 00:13 | 03:47 | 03:57 | 0 | 2776 |  | EXT | Нарушение формы кольцевого шва |  | (c)
27596.364 | 0 | -0.024 | -11.395 | -11.419 | 1222 | 1357 | 1686 | 81 |  | 2568 | Нарушение формы кольцевого шва | GWAN |  | 03:35 | 03:57 | 04:50 | 0 | 929 |  | EXT | Нарушение формы кольцевого шва |  | (c)
27596.364 | 0 | -0.035 | -11.395 | -11.43 | -515 | -166 | -142 | 231 |  | 2568 | Нарушение формы кольцевого шва | GWAN |  | 10:54 | 11:51 | 11:55 | 0 | 746 |  | EXT | Нарушение формы кольцевого шва |  | (c)
27652.009 | 0 | -0.014 | -11.585 | -11.599 | -1578 | -1422 | -1125 | 652 |  | 2573 | Нарушение формы кольцевого шва | GWAN |  | 05:44 | 06:09 | 06:57 | 0 | 906 |  | EXT | Нарушение формы кольцевого шва |  | (c)
27662.739 | 10.73 | 10.649 | -0.855 | -0.936 | 459 | 531 | 539 | 459 | 826 | 2573 |  | DENT | GENE | 11:13 | 11:24 | 11:26 | 110 | 159 | 0.5 | N/A | Глубина вмятины: 7 мм (0,5%). Линейка: 11 см в (1065 см; 11:24 ч:мин) |  | (c)
27663.594 | 0 | -0.032 | -11.32 | -11.352 | -901 | -642 | -717 | 532 |  | 2574 | Нарушение формы кольцевого шва | GWAN |  | 11:30 | 00:11 | 11:59 | 0 | 369 |  | EXT | Нарушение формы кольцевого шва |  | (c)
27663.594 | 0 | -0.028 | -11.32 | -11.348 | 871 | 1317 | 1354 | 394 |  | 2574 | Нарушение формы кольцевого шва | GWAN |  | 04:16 | 05:28 | 05:34 | 0 | 966 |  | EXT | Нарушение формы кольцевого шва |  | (c)
27704.94 | 6.946 | 6.939 | -4.429 | -4.436 | 1683 | 1792 | 1819 | 275 | 4408 | 2577 |  | CORR | CIGR | 05:00 | 05:18 | 05:22 | 28 | 272 | 10 | EXT | Аномалия находится на упругопластическом изгибе: R=507 D, максимальное растяжение на 10.4 час. | 0.89 | (c)
27773.305 | 7.521 | 7.433 | -2.484 | -2.572 | -1990 | -1743 | -1777 | 240 | 2419 | 2583 |  | ARTD | GENE | 04:23 | 05:03 | 04:57 | 153 | 427 |  | EXT | Наплавка. |  | (c)
27775.492 | 9.708 | 9.633 | -0.297 | -0.372 | -74 | -48 | -52 | 29 | 181 | 2583 |  | ARTD | AXGR | 09:32 | 09:36 | 09:36 | 191 | 45 |  | EXT | Эквивалент потери металла 17%. |  | (c)
27789.641 | 2.387 | 2.358 | -2.118 | -2.147 | -206 | -142 | -100 | 0 | 2092 | 2585а |  | CORR | GENE | 08:30 | 08:41 | 08:48 | 55 | 213 | 10 | EXT |  | 0.89 | (c)
27790.554 | 3.3 | 3.265 | -1.205 | -1.24 | -231 | -118 | -154 | 77 | 1204 | 2585а |  | CORR | CIGR | 08:26 | 08:45 | 08:39 | 36 | 154 | 12 | EXT |  | 0.89 | (c)
27794.806 | 1.532 | 1.44 | -3.663 | -3.755 | 487 | 532 | 536 | 487 | 1440 | 2585в |  | DENT | GENE | 04:18 | 04:26 | 04:26 | 167 | 97 | 0.6 | N/A | Глубина вмятины: 9 мм (0,6%). Линейка: 17 см в (144 см; 04:26 ч:мин) |  | (c)
27826.789 | 5.44 | 5.425 | -6.055 | -6.07 | -160 | -115 | -104 | 49 | 5425 | 2588 | Металлургический дефект | MIAN | CIGR | 10:39 | 10:46 | 10:48 | 39 | 112 |  | INT | Металлургический дефект Эквивалент потери металла 10%. |  | (c)
27839.956 | 7.112 | 7.081 | -3.793 | -3.824 | 2153 | 2219 | -2199 | 0 | 3771 | 2589 |  | CORR | GENE | 06:11 | 06:22 | 06:29 | 53 | 220 | 10 | EXT |  | 0.89 | (c)
27840.564 | 7.72 | 7.667 | -3.185 | -3.238 | 1909 | 2054 | 2103 | 0 | 3070 | 2589 |  | CORR | GENE | 05:32 | 05:55 | 06:03 | 168 | 388 | 10 | EXT |  | 0.9 | (c)
27844.019 | 0.27 | 0.249 | -11 | -11.021 | -2201 | -1233 | -1661 | 30 | 249 | 2590 |  | CORR | CIGR | 04:30 | 07:06 | 05:57 | 37 | 1080 | 13 | EXT |  | 0.89 | (c)
27886.682 | 9.083 | 9.013 | -2.107 | -2.177 | -2173 | -1980 | -1981 | 58 | 2063 | 2593 |  | CORR | GENE | 09:04 | 09:35 | 09:34 | 114 | 383 | 10 | EXT |  | 0.89 | (c)
27926.708 | 3.384 | 3.295 | -7.756 | -7.845 | -974 | -703 | -763 | 552 | 3295 | 2597 |  | CORR | GENE | 08:21 | 09:04 | 08:55 | 104 | 422 | 11 | EXT |  | 0.89 | (c)
27940.91 | 6.446 | 6.426 | -5.044 | -5.064 | -1456 | -1077 | -1253 | 775 | 4988 | 2598 |  | CORR | GENE | 08:28 | 09:29 | 09:01 | 76 | 406 | 13 | EXT |  | 0.89 | (c)
27941.371 | 6.907 | 6.878 | -4.583 | -4.612 | -1551 | -1340 | -1419 | 680 | 4574 | 2598 |  | CORR | CIGR | 08:13 | 08:47 | 08:34 | 38 | 263 | 10 | EXT |  | 0.89 | (c)
27991.83 | 1.181 | 1.153 | -10.254 | -10.282 | -835 | -750 | -763 | 691 | 1153 | 2603 |  | CORR | CIGR | 07:35 | 07:49 | 07:47 | 28 | 144 | 11 | EXT |  | 0.89 | (c)
28010.941 | 8.857 | 8.779 | -2.448 | -2.526 | -561 | -409 | -377 | 192 | 2400 | 2604 |  | CORR | GENE | 08:29 | 08:53 | 08:59 | 126 | 369 | 10 | EXT |  | 0.89 | (c)
28020.408 | 7.019 | 6.94 | -4.196 | -4.275 | -1623 | -1307 | -1288 | 608 | 4141 | 2605 |  | CORR | GENE | 09:14 | 10:05 | 10:08 | 134 | 670 | 12 | EXT |  | 0.9 | (c)
28024.604 | 0 | -0.043 | -11.255 | -11.298 | 486 | 754 | 748 | 486 |  | 2606 | Нарушение формы кольцевого шва | GWAN |  | 00:47 | 01:30 | 01:29 | 0 | 524 |  | EXT | Нарушение формы кольцевого шва |  | (c)
28032.001 | 7.397 | 7.088 | -3.858 | -4.167 | -1580 | -1320 | -1438 | 650 | 3719 | 2606 |  | ARTD | GENE | 07:13 | 07:55 | 07:36 | 448 | 284 |  | EXT | Эквивалент потери металла 10%. |  | (c)
28089.142 | 7.623 | 7.521 | -3.727 | -3.829 | -1039 | -626 | -807 | 576 | 3689 | 2611 |  | CORR | GENE | 07:39 | 08:45 | 08:16 | 140 | 463 | 11 | EXT |  | 0.9 | (c)
28090.884 | 9.365 | 9.275 | -1.985 | -2.075 | -1098 | -985 | -993 | 888 | 1975 | 2611 |  | CORR | GENE | 07:29 | 07:47 | 07:46 | 100 | 210 | 10 | EXT |  | 0.89 | (c)
28127.209 | 0 | -0.025 | -11.125 | -11.15 | 1156 | 1887 | 1621 | 143 |  | 2615 | Нарушение формы кольцевого шва | GWAN |  | 04:59 | 06:58 | 06:15 | 0 | 932 |  | EXT | Нарушение формы кольцевого шва |  | (c)
28127.209 | 0 | -0.037 | -11.125 | -11.162 | -1896 | -1460 | -1503 | 335 |  | 2615 | Нарушение формы кольцевого шва | GWAN |  | 08:47 | 09:57 | 09:50 | 0 | 786 |  | EXT | Нарушение формы кольцевого шва |  | (c)
28138.334 | 0 | -0.038 | -11.27 | -11.308 | -66 | 1588 | 840 | 0 |  | 2616 | Нарушение формы кольцевого шва | GWAN |  | 01:39 | 06:06 | 04:05 | 0 | 1811 |  | EXT | Нарушение формы кольцевого шва |  | (c)
28138.334 | 0 | -0.04 | -11.27 | -11.31 | 2215 | -1903 | -1965 | 0 |  | 2616 | Нарушение формы кольцевого шва | GWAN |  | 07:47 | 08:42 | 08:32 | 0 | 562 |  | EXT | Нарушение формы кольцевого шва |  | (c)
28188.658 | 5.219 | 5.182 | -6.036 | -6.073 | -1506 | -1409 | -1381 | 724 | 5182 | 2620 |  | ARTD | GENE | 09:09 | 09:25 | 09:29 | 57 | 251 |  | EXT | Эквивалент потери металла 13%. |  | (c)
28202.295 | 7.601 | 7.58 | -3.929 | -3.95 | -1947 | -1854 | -1887 | 284 | 3924 | 2621 |  | CORR | CIGR | 09:25 | 09:40 | 09:35 | 26 | 119 | 10 | EXT |  | 0.89 | (c)
28206.224 | 0 | -0.041 | -11.365 | -11.406 | 133 | 856 | 545 | 133 |  | 2622 | Нарушение формы кольцевого шва | GWAN |  | 10:43 | 00:39 | 11:49 | 0 | 824 |  | EXT | Нарушение формы кольцевого шва |  | (c)
28206.224 | 0 | -0.028 | -11.365 | -11.393 | -1079 | -258 | -604 | 130 |  | 2622 | Нарушение формы кольцевого шва | GWAN |  | 07:27 | 09:40 | 08:44 | 0 | 949 |  | EXT | Нарушение формы кольцевого шва |  | (c)
28217.589 | 0 | -0.045 | -11.14 | -11.185 | -1976 | -1771 | -1639 | 254 |  | 2623 | Нарушение формы кольцевого шва | GWAN |  | 09:28 | 10:01 | 10:23 | 0 | 676 |  | EXT | Нарушение формы кольцевого шва |  | (c)
28219.347 | 1.758 | 1.729 | -9.382 | -9.411 | -198 | -112 | -132 | 67 | 1729 | 2623 |  | CORR | CIGR | 02:15 | 02:29 | 02:26 | 47 | 131 | 10 | EXT |  | 0.89 | (c)
28219.9 | 2.311 | 2.092 | -8.829 | -9.048 | -2223 | -1905 | -2027 | 8 | 2092 | 2623 |  | CORR | GENE | 08:48 | 09:40 | 09:20 | 229 | 392 | 14 | EXT |  | 0.92 | (c)
28257.239 | 5.67 | 5.46 | -5.3 | -5.51 | 2217 | 2226 | 2226 | 0 | 5014 | 2626 |  | LWAN | AXGR | 05:06 | 05:08 | 05:08 | 496 | 19 |  | EXT | Эквивалент потери металла 10%. |  | (c)
28264.054 | 1.515 | 1.484 | -9.795 | -9.826 | -1905 | -1799 | -1824 | 326 | 1484 | 2627 |  | ARTD | GENE | 09:13 | 09:30 | 09:26 | 85 | 162 |  | EXT | Эквивалент потери металла 13%. |  | (c)
28285.034 | 0 | -0.02 | -11.435 | -11.455 | 1383 | 1722 | 1610 | 394 |  | 2629 | Нарушение формы кольцевого шва | GWAN |  | 03:05 | 03:60 | 03:42 | 0 | 454 |  | EXT | Нарушение формы кольцевого шва |  | (c)
28316.625 | 8.846 | 8.824 | -2.599 | -2.621 | -983 | -899 | -934 | 884 | 2595 | 2631 |  | CORR | CIGR | 09:04 | 09:17 | 09:12 | 26 | 99 | 10 | EXT |  | 0.89 | (c)
28328.944 | 9.72 | 9.672 | -1.47 | -1.518 | -949 | -911 | -928 | 906 | 1423 | 2632 |  | CORR | AXGR | 09:22 | 09:28 | 09:25 | 95 | 43 | 10 | EXT |  | 0.89 | (c)
28331.606 | 1.192 | 1.161 | -9.753 | -9.784 | -448 | -371 | -361 | 273 | 1161 | 2633 |  | CORR | CIGR | 09:18 | 09:31 | 09:32 | 33 | 175 | 11 | EXT |  | 0.89 | (c)
28346.529 | 5.17 | 5.146 | -6.125 | -6.149 | -1216 | -1050 | -1106 | 996 | 5146 | 2634 |  | CORR | CIGR | 08:38 | 09:05 | 08:56 | 25 | 220 | 10 | EXT |  | 0.89 | (c)
28404.689 | 8.17 | 8.096 | -3.465 | -3.539 | -491 | -326 | -327 | 164 | 3417 | 2640 |  | CORR | GENE | 07:50 | 08:17 | 08:17 | 122 | 327 | 14 | EXT |  | 0.9 | (c)
28405.099 | 8.58 | 8.277 | -3.055 | -3.358 | -148 | -94 | -93 | 39 | 2971 | 2640 |  | CORR | GENE | 08:46 | 08:54 | 08:54 | 387 | 109 | 13 | EXT |  | 0.94 | (c)
28407.801 | 11.282 | 10.432 | -0.353 | -1.203 | -47 | -17 | 9 | 0 | 204 | 2640 |  | LWAN | GENE | 09:02 | 09:07 | 09:11 | 999 | 111 |  | EXT | Эквивалент потери металла 15%. |  | (c)
28419.384 | 0 | -0.031 | -11.07 | -11.101 | -1788 | -1164 | -1433 | 443 |  | 2642 | Нарушение формы кольцевого шва | GWAN |  | 05:10 | 06:51 | 06:07 | 0 | 709 |  | EXT | Нарушение формы кольцевого шва |  | (c)
28492.887 | 5.913 | 5.884 | -4.557 | -4.586 | 287 | 370 | 329 | 287 | 4557 | 2648а |  | CORR | CIGR | 09:53 | 10:07 | 10:00 | 29 | 84 | 10 | EXT |  | 0.89 | (c)
28520.819 | 0 | -0.024 | -11.51 | -11.534 | 1326 | 1615 | 1654 | 248 |  | 2651 | Нарушение формы кольцевого шва | GWAN |  | 02:34 | 03:20 | 03:27 | 0 | 656 |  | EXT | Нарушение формы кольцевого шва |  | (c)
28520.819 | 0 | -0.03 | -11.51 | -11.54 | -1340 | -1163 | -1063 | 786 |  | 2651 | Нарушение формы кольцевого шва | GWAN |  | 07:23 | 07:52 | 08:08 | 0 | 554 |  | EXT | Нарушение формы кольцевого шва |  | (c)
28622.504 | 0 | -0.041 | -11.46 | -11.501 | 203 | 395 | 376 | 203 |  | 2662 | Вышлифовка на шве | GWAN | CIGR | 00:56 | 01:27 | 01:24 | 50 | 345 | 12 | EXT | Вышлифовка на шве |  | (c)
28622.504 | 0 | -0.035 | -11.46 | -11.495 | 1845 | 1964 | 2022 | 32 |  | 2662 | Нарушение формы кольцевого шва | GWAN |  | 05:21 | 05:41 | 05:50 | 0 | 353 |  | EXT | Нарушение формы кольцевого шва |  | (c)
28656.919 | 0 | -0.031 | -11.065 | -11.096 | -1431 | -1273 | -1200 | 800 |  | 2665 | Нарушение формы кольцевого шва | GWAN |  | 09:17 | 09:42 | 09:54 | 0 | 462 |  | EXT | Нарушение формы кольцевого шва |  | (c)
28697.863 | 2.929 | 2.907 | -2.471 | -2.493 | 2187 | -2189 | -2220 | 0 | 2467 | 2669 |  | CORR | CIGR | 08:33 | 08:47 | 08:42 | 26 | 109 | 10 | EXT |  | 0.89 | (c)
28698.457 | 3.523 | 3.501 | -1.877 | -1.899 | 1657 | 1817 | 1765 | 358 | 1855 | 2669 |  | CORR | CIGR | 07:08 | 07:33 | 07:25 | 44 | 216 | 10 | EXT |  | 0.89 | (c)
28811.299 | 0 | -0.015 | -11.476 | -11.491 | 1906 | -1909 | -2139 | 0 |  | 2679а | Нарушение формы кольцевого шва | GWAN |  | 04:33 | 06:17 | 05:40 | 0 | 833 |  | EXT | Нарушение формы кольцевого шва |  | (c)
28850.007 | 4.849 | 4.835 | -6.113 | -6.127 | -926 | -894 | -889 | 851 | 4835 | 2682а |  | CORR | CIGR | 00:03 | 00:08 | 00:09 | 36 | 75 | 10 | EXT |  | 0.89 | (c)
28856.12 | 0 | -0.019 | -1.494 | -1.513 | -1531 | -1192 | -1177 | 822 |  | 2683а | Нарушение формы кольцевого шва | GWAN |  | 04:42 | 05:37 | 05:39 | 0 | 709 |  | EXT | Нарушение формы кольцевого шва |  | (c)
28857.57 | 1.45 | 1.406 | -0.044 | -0.088 | 46 | 285 | 415 | 46 | 26 | 2683а |  | CORR | GENE | 08:57 | 09:35 | 09:56 | 62 | 737 | 10 | EXT |  | 0.89 | (c)
28920.031 | 7.057 | 7.027 | -3.848 | -3.878 | 56 | 79 | 85 | 56 | 3814 | 2689 | Металлургический дефект | MIAN | GENE | 00:41 | 00:45 | 00:46 | 64 | 58 |  | INT | Металлургический дефект Эквивалент потери металла 10%. |  | (c)
28920.038 | 7.064 | 7.036 | -3.841 | -3.869 | 463 | 499 | 489 | 463 | 3825 | 2689 | Металлургический дефект | MIAN | PITT | 01:47 | 01:53 | 01:51 | 44 | 51 |  | INT | Металлургический дефект Эквивалент потери металла 10%. |  | (c)
28920.039 | 7.065 | 7.021 | -3.84 | -3.884 | 1961 | 1992 | 1993 | 206 | 3801 | 2689 | Металлургический дефект | MIAN | GENE | 05:49 | 05:54 | 05:54 | 83 | 63 |  | INT | Металлургический дефект Эквивалент потери металла 10%. |  | (c)
28920.454 | 7.48 | 7.439 | -3.425 | -3.466 | 40 | 76 | 79 | 40 | 3395 | 2689 | Металлургический дефект | MIAN | GENE | 00:39 | 00:45 | 00:45 | 71 | 77 |  | INT | Металлургический дефект Эквивалент потери металла 10%. |  | (c)
28920.458 | 7.484 | 7.451 | -3.421 | -3.454 | 466 | 497 | 493 | 466 | 3385 | 2689 | Металлургический дефект | MIAN | PITT | 01:48 | 01:53 | 01:52 | 69 | 53 |  | INT | Металлургический дефект Эквивалент потери металла 10%. |  | (c)
28920.464 | 7.49 | 7.47 | -3.415 | -3.435 | 1944 | 1990 | 1993 | 189 | 3391 | 2689 | Металлургический дефект | MIAN | CIGR | 05:46 | 05:53 | 05:54 | 44 | 97 |  | INT | Металлургический дефект Эквивалент потери металла 10%. |  | (c)
28923.86 | 10.886 | 10.855 | -0.019 | -0.05 | -810 | -627 | -631 | 453 | 19 | 2689 |  | CORR | CIGR | 10:22 | 10:51 | 10:51 | 31 | 357 | 15 | EXT |  | 0.89 | (c)
28924.883 | 1.004 | 0.971 | -2.036 | -2.069 | -1168 | -1093 | -953 | 738 | 971 | 2690 |  | CORR | CIGR | 08:03 | 08:15 | 08:38 | 33 | 430 | 12 | EXT |  | 0.89 | (c)
28958.249 | 0 | -0.03 | -10.93 | -10.96 | 995 | 1261 | 1247 | 731 |  | 2694 | Нарушение формы кольцевого шва | GWAN |  | 05:35 | 06:18 | 06:16 | 0 | 504 |  | EXT | Нарушение формы кольцевого шва |  | (c)
28991.909 | 0 | -0.02 | -11.315 | -11.335 | 1269 | 1563 | 1437 | 625 |  | 2697 | Нарушение формы кольцевого шва | GWAN |  | 05:33 | 06:20 | 06:00 | 0 | 337 |  | EXT | Нарушение формы кольцевого шва |  | (c)
29003.224 | 0 | -0.003 | -11.315 | -11.318 | 2228 | -1935 | -1973 | 0 |  | 2698 | Нарушение формы кольцевого шва | GWAN |  | 04:17 | 05:05 | 04:59 | 0 | 520 |  | EXT | Нарушение формы кольцевого шва |  | (c)
29070.034 | 0 | -0.036 | -11.485 | -11.521 | 601 | 1732 | 1480 | 128 |  | 2704 | Нарушение формы кольцевого шва | GWAN |  | 10:58 | 02:00 | 13:20 | 0 | 1758 |  | EXT | Нарушение формы кольцевого шва |  | (c)
29081.519 | 0 | -0.021 | -11.24 | -11.261 | 696 | 1237 | 1253 | 421 |  | 2705 | Нарушение формы кольцевого шва | GWAN |  | 04:24 | 05:51 | 05:54 | 0 | 1113 |  | EXT | Нарушение формы кольцевого шва |  | (c)
29081.519 | 0 | -0.029 | -11.24 | -11.269 | -1834 | -1492 | -1158 | 397 |  | 2705 | Нарушение формы кольцевого шва | GWAN |  | 09:36 | 10:31 | 11:25 | 0 | 1351 |  | EXT | Нарушение формы кольцевого шва |  | (c)
29103.799 | 0 | -0.018 | -11.435 | -11.453 | 1556 | 1997 | 1915 | 0 |  | 2707 | Нарушение формы кольцевого шва | GWAN |  | 04:48 | 05:59 | 05:46 | 0 | 719 |  | EXT | Нарушение формы кольцевого шва |  | (c)
29115.234 | 0 | -0.023 | -11.085 | -11.108 | 1015 | 1432 | 1466 | 314 |  | 2708 | Нарушение формы кольцевого шва | GWAN |  | 04:58 | 06:05 | 06:10 | 0 | 901 |  | EXT | Нарушение формы кольцевого шва |  | (c)
29159.797 | 10.603 | 10.321 | -0.922 | -1.204 | -109 | -101 | -85 | 62 | 509 | 2711 |  | CORR | AXGR | 09:18 | 09:20 | 09:22 | 695 | 47 | 10 | EXT |  | 0.95 | (c)
29159.956 | 10.762 | 10.735 | -0.763 | -0.79 | -276 | -220 | -200 | 125 | 760 | 2711 |  | CORR | CIGR | 08:51 | 09:00 | 09:04 | 30 | 151 | 13 | EXT |  | 0.89 | (c)
29229.084 | 0 | -0.031 | -11.115 | -11.146 | 877 | 1182 | 1238 | 631 |  | 2719 | Вышлифовка на шве | GWAN | GENE | 02:09 | 02:58 | 03:07 | 82 | 722 | 12 | EXT | Вышлифовка на шве |  | (c)
29229.084 | 0 | 0 | -11.115 | -11.115 | 821 | 1372 | 1219 | 613 | 0 | 2719 | Смещение кромок | GWAN |  | 01:60 | 03:29 | 03:04 | 0 | 797 | 19 | EXT | Смещение кромок Наружу Величина смещения - 3.2 мм. |  | (c)
29245.682 | 5.483 | 5.44 | -6.052 | -6.095 | 1861 | 1869 | 1871 | 349 | 5440 | 2720 |  | GOUG | AXGR | 07:02 | 07:03 | 07:03 | 74 | 20 | 16 | EXT | Задир. |  | (b)
29245.712 | 5.513 | 5.382 | -6.022 | -6.153 | 1770 | 1841 | 1837 | 327 | 5382 | 2720 |  | DENT | GENE | 06:47 | 06:58 | 06:58 | 205 | 133 | 0.8 | N/A | Глубина вмятины: 11 мм (0,8%). Линейка: 21 см в (538 см; 06:58 ч:мин) Аномалия находится вблизи дефекта потери металла. |  | (b)
29297.449 | 0 | -0.038 | -11.55 | -11.588 | -1465 | -1083 | -1083 | 701 |  | 2725 | Нарушение формы кольцевого шва | GWAN |  | 09:46 | 10:47 | 10:47 | 0 | 764 |  | EXT | Нарушение формы кольцевого шва |  | (c)
29365.939 | 0 | -0.048 | -11.52 | -11.568 | -1497 | -996 | -878 | 259 |  | 2731 | Вышлифовка на шве | GWAN | GENE | 08:13 | 09:33 | 09:53 | 85 | 1238 | 17 | EXT | Вышлифовка на шве |  | (c)
29417.803 | 6.059 | 6.033 | -4.901 | -4.927 | 290 | 368 | 332 | 290 | 4901 | 2735 |  | CORR | CIGR | 02:60 | 03:13 | 03:07 | 26 | 84 | 12 | EXT |  | 0.89 | (c)
29502.004 | 0 | -0.035 | -11.3 | -11.335 | -1885 | -1730 | -1717 | 345 |  | 2743 | Вышлифовка на шве | GWAN | GENE | 09:08 | 09:33 | 09:36 | 61 | 337 | 14 | EXT | Вышлифовка на шве |  | (c)
29542.819 | 6.66 | 6.573 | -4.475 | -4.562 | 619 | 666 | 685 | 619 | 4424 | 2746 |  | DENT | GENE | 03:44 | 03:51 | 03:55 | 138 | 132 | 0.6 | N/A | Глубина вмятины: 8 мм (0,6%). Линейка: 14 см в (657 см; 03:51 ч:мин) |  | (c)
29609.902 | 5.373 | 5.358 | -6.057 | -6.072 | 1167 | 1234 | 1223 | 952 | 5358 | 2752 |  | CORR | CIGR | 02:55 | 03:06 | 03:04 | 29 | 111 | 15 | EXT |  | 0.89 | (c)
29741.149 | 0 | -0.046 | -10.765 | -10.811 | 252 | 472 | 453 | 252 |  | 2764 | Нарушение формы кольцевого шва | GWAN |  | 00:03 | 00:39 | 00:36 | 0 | 403 |  | EXT | Нарушение формы кольцевого шва |  | (c)
29862.192 | 8.488 | 8.348 | -2.927 | -3.067 | 367 | 440 | 442 | 367 | 2816 | 2774 |  | GOUG | GENE | 03:34 | 03:45 | 03:46 | 251 | 151 | 5 | EXT | Задир. |  | (c)
29866.909 | 1.79 | 1.368 | -9.4 | -9.822 | 469 | 507 | 621 | 469 | 1368 | 2775 |  | GOUG | GENE | 03:10 | 03:16 | 03:35 | 670 | 305 | 10 | EXT | Задир. |  | (c)
29868.158 | 3.039 | 3.002 | -8.151 | -8.188 | 495 | 599 | 640 | 495 | 3002 | 2775 |  | GOUG | GENE | 03:14 | 03:31 | 03:38 | 212 | 289 | 6 | EXT | Задир. |  | (c)
29870.01 | 4.891 | 4.837 | -6.299 | -6.353 | -1155 | -1103 | -1095 | 1036 | 4837 | 2775 |  | DENT | GENE | 10:48 | 10:56 | 10:58 | 108 | 118 | 0.4 | N/A | Глубина вмятины: 6 мм (0,4%). Линейка: 11 см в (484 см; 10:56 ч:мин) Аномалия находится вблизи дефекта потери металла. |  | (c)
29870.029 | 4.91 | 4.86 | -6.28 | -6.33 | -1086 | -1071 | -1071 | 1055 | 4860 | 2775 |  | GOUG | AXGR | 10:59 | 11:02 | 11:02 | 116 | 30 | 10 | EXT | Задир. |  | (c)
29871.258 | 6.139 | 6.113 | -5.051 | -5.077 | 398 | 477 | 589 | 398 | 4988 | 2775 |  | GOUG | GENE | 02:59 | 03:11 | 03:30 | 89 | 382 | 7 | EXT | Задир. |  | (c)
29873.38 | 8.261 | 8.243 | -2.929 | -2.947 | 452 | 514 | 533 | 452 | 2905 | 2775 |  | GOUG | CIGR | 03:07 | 03:17 | 03:20 | 42 | 162 | 7 | EXT | Задир. |  | (c)
29874.119 | 9 | 8.944 | -2.19 | -2.246 | 2220 | -2193 | -2204 | 0 | 2029 | 2775 |  | LWAN | GENE | 07:53 | 08:00 | 07:59 | 217 | 76 |  | EXT | Эквивалент потери металла 10%. |  | (c)
29875.776 | 10.657 | 10.646 | -0.533 | -0.544 | 383 | 383 | 522 | 383 | 352 | 2775 |  | GOUG | GENE | 02:56 | 02:56 | 03:19 | 192 | 278 | 6 | EXT | Зона задиров. |  | (c)
29879.515 | 0.126 | 0.108 | -8.434 | -8.452 | 2212 | -2198 | -2161 | 0 | 108 | 2777 |  | CORR | CIGR | 08:01 | 08:09 | 08:15 | 27 | 177 | 11 | EXT |  | 0.89 | (c)
29900.249 | 0.695 | 0.656 | -4.73 | -4.769 | 1352 | 1420 | 1448 | 686 | 656 | 2779 |  | GOUG | GENE | 03:09 | 03:20 | 03:24 | 133 | 192 | 6 | EXT | Задир. |  | (c)
29900.965 | 1.411 | 1.376 | -4.014 | -4.049 | 1564 | 1726 | 1663 | 468 | 1376 | 2779 |  | GOUG | GENE | 03:43 | 04:09 | 03:59 | 133 | 199 | 7 | EXT | Задир. |  | (c)
29909.799 | 0 | -0.059 | -11.395 | -11.454 | -1121 | -1011 | -1021 | 921 |  | 2781 | Нарушение формы кольцевого шва | GWAN |  | 11:27 | 11:45 | 11:43 | 0 | 200 |  | EXT | Нарушение формы кольцевого шва |  | (c)
29925.476 | 4.282 | 4.205 | -7.333 | -7.41 | 1743 | 1835 | 1825 | 324 | 4205 | 2782 |  | GOUG | GENE | 03:24 | 03:39 | 03:37 | 118 | 164 | 6 | EXT | Задир. |  | (c)
29930.853 | 9.659 | 9.639 | -1.956 | -1.976 | -2082 | -1952 | -1978 | 148 | 1945 | 2782 |  | CORR | CIGR | 05:07 | 05:28 | 05:24 | 31 | 209 | 11 | EXT |  | 0.89 | (c)
29936.714 | 3.905 | 3.537 | -7.275 | -7.643 | 580 | 906 | 817 | 580 | 3537 | 2783 |  | GOUG | GENE | 03:12 | 04:04 | 03:50 | 577 | 473 | 6 | EXT | Задир. |  | (c)
29977.738 | 0 | -0.038 | -11.424 | -11.462 | -646 | -509 | -465 | 283 |  | 2786а | Нарушение формы кольцевого шва | GWAN |  | 01:01 | 01:23 | 01:30 | 0 | 363 |  | EXT | Нарушение формы кольцевого шва |  | (c)
30034.114 | 0 | -0.029 | -11.288 | -11.317 | 815 | 1010 | 1047 | 815 |  | 2791а | Нарушение формы кольцевого шва | GWAN |  | 00:29 | 01:00 | 01:06 | 0 | 463 |  | EXT | Нарушение формы кольцевого шва |  | (c)
30045.402 | 0 | -0.06 | -11.435 | -11.495 | -1852 | -1807 | -1691 | 379 |  | 2792а | Нарушение формы кольцевого шва | GWAN |  | 09:59 | 10:06 | 10:24 | 0 | 321 |  | EXT | Нарушение формы кольцевого шва |  | (c)
30147.204 | 0 | -0.018 | -11.235 | -11.253 | -1762 | -1436 | -1067 | 373 |  | 2802 | Нарушение формы кольцевого шва | GWAN |  | 04:23 | 05:15 | 06:15 | 0 | 1388 |  | EXT | Нарушение формы кольцевого шва |  | (c)
30147.204 | 0 | -0.033 | -11.235 | -11.268 | 434 | 654 | 1027 | 434 |  | 2802 | Нарушение формы кольцевого шва | GWAN |  | 10:17 | 10:52 | 11:53 | 0 | 1186 |  | EXT | Нарушение формы кольцевого шва |  | (c)
30158.439 | 0 | -0.051 | -11.345 | -11.396 | -973 | -781 | -610 | 246 |  | 2803 | Нарушение формы кольцевого шва | GWAN |  | 11:43 | 00:14 | 12:42 | 0 | 727 |  | EXT | Нарушение формы кольцевого шва |  | (c)
30158.439 | 0 | -0.026 | -11.345 | -11.371 | 1392 | 1599 | 1553 | 517 |  | 2803 | Нарушение формы кольцевого шва | GWAN |  | 06:05 | 06:39 | 06:31 | 0 | 321 |  | EXT | Нарушение формы кольцевого шва |  | (c)
30227.795 | 0.876 | 0.861 | -10.724 | -10.739 | 1747 | 1806 | 1815 | 347 | 861 | 2809 |  | ARTD | CIGR | 06:57 | 07:07 | 07:08 | 32 | 137 |  | EXT | Эквивалент потери металла 13%. |  | (c)
30284.264 | 0 | -0.017 | -10.805 | -10.822 | 984 | 1129 | 1269 | 676 |  | 2814 | Нарушение формы кольцевого шва | GWAN |  | 05:27 | 05:50 | 06:13 | 0 | 570 |  | EXT | Нарушение формы кольцевого шва |  | (c)
30403.672 | 7.233 | 7.113 | -4.277 | -4.397 | 1968 | 1995 | 1996 | 206 | 4182 | 2824 |  | ARTD | GENE | 05:17 | 05:22 | 05:22 | 215 | 57 |  | EXT | Эквивалент потери металла 12%. |  | (c)
30416.437 | 0 | -0.025 | -3.85 | -3.875 | 869 | 1189 | 1121 | 869 |  | 2825б | Нарушение формы кольцевого шва | GWAN |  | 04:39 | 05:31 | 05:20 | 0 | 505 |  | EXT | Нарушение формы кольцевого шва |  | (c)
30453.749 | 0 | -0.032 | -11.545 | -11.577 | 1797 | 1911 | 1934 | 160 |  | 2829 | Нарушение формы кольцевого шва | GWAN |  | 02:35 | 02:54 | 02:57 | 0 | 274 |  | EXT | Нарушение формы кольцевого шва |  | (c)
30500.942 | 1.038 | 1.022 | -10.412 | -10.428 | 1188 | 1242 | 1267 | 883 | 1022 | 2833 |  | ARTD | CIGR | 02:14 | 02:22 | 02:27 | 35 | 160 |  | EXT | Эквивалент потери металла 12%. |  | (c)
30583.248 | 4.374 | 4.351 | -7.201 | -7.224 | -1741 | -1696 | -1682 | 490 | 4351 | 2840 |  | GOUG | GENE | 09:06 | 09:14 | 09:16 | 61 | 119 | 9 | EXT | Задир. |  | (c)
30583.667 | 4.793 | 4.774 | -6.782 | -6.801 | -1520 | -1437 | -1476 | 711 | 4774 | 2840 |  | GOUG | CIGR | 09:42 | 09:55 | 09:49 | 19 | 87 | 11 | EXT | Задир. |  | (c)
30584.44 | 5.566 | 5.532 | -6.009 | -6.043 | -1662 | -1569 | -1578 | 568 | 5532 | 2840 |  | GOUG | GENE | 09:19 | 09:34 | 09:33 | 78 | 167 | 9 | EXT | Задир. |  | (c)
30645.141 | 9.352 | 9.218 | -2.108 | -2.242 | -306 | -270 | -273 | 239 | 2063 | 2845 |  | ARTD | GENE | 01:57 | 02:03 | 02:03 | 179 | 67 |  | EXT | Эквивалент потери металла 10%. |  | (c)
30647.249 | 0 | -0.034 | -11.29 | -11.324 | 820 | 1980 | 1606 | 161 |  | 2846 | Нарушение формы кольцевого шва | GWAN |  | 11:34 | 02:41 | 13:41 | 0 | 1571 |  | EXT | Нарушение формы кольцевого шва |  | (c)
30658.539 | 0 | -0.035 | -11.315 | -11.35 | -1135 | -786 | -750 | 364 |  | 2847 | Нарушение формы кольцевого шва | GWAN |  | 09:19 | 10:15 | 10:21 | 0 | 771 |  | EXT | Нарушение формы кольцевого шва |  | (c)
30669.854 | 0 | -0.027 | -10.975 | -11.002 | -454 | 30 | -83 | 0 |  | 2848 | Нарушение формы кольцевого шва | GWAN |  | 07:56 | 09:15 | 08:56 | 0 | 742 |  | EXT | Нарушение формы кольцевого шва |  | (c)
30706.655 | 3.286 | 2.883 | -8.034 | -8.437 | 2182 | 2205 | 2210 | 0 | 2883 | 2851 |  | LWAN | AXGR | 05:11 | 05:14 | 05:15 | 513 | 55 |  | EXT | Эквивалент потери металла 16%. |  | (c)
30714.689 | 0 | -0.03 | -9.935 | -9.965 | -1693 | -1216 | -1415 | 537 |  | 2852а | Нарушение формы кольцевого шва | GWAN |  | 06:08 | 07:25 | 06:53 | 0 | 557 |  | EXT | Нарушение формы кольцевого шва |  | (c)
30714.689 | 0 | -0.037 | -9.935 | -9.972 | -213 | 467 | 566 | 0 |  | 2852а | Нарушение формы кольцевого шва | GWAN |  | 10:07 | 11:57 | 12:13 | 0 | 1558 |  | EXT | Нарушение формы кольцевого шва |  | (c)
30748.294 | 0 | -0.027 | -11.175 | -11.202 | -681 | -445 | 92 | 681 |  | 2855а | Нарушение формы кольцевого шва | GWAN |  | 11:27 | 00:05 | 13:32 | 0 | 1546 |  | EXT | Нарушение формы кольцевого шва |  | (c)
30748.294 | 0 | -0.032 | -11.175 | -11.207 | 1114 | 1246 | 2140 | 0 |  | 2855а | Нарушение формы кольцевого шва | GWAN |  | 04:17 | 04:38 | 07:02 | 0 | 2050 |  | EXT | Нарушение формы кольцевого шва |  | (c)
30769.594 | 0 | 0 | -2.1 | -2.1 | 2137 | -2201 | -2056 | 0 | 0 | 2857а | Непровар / утяжина | GWAN |  | 04:12 | 04:31 | 04:55 | 0 | 537 | 13 | INT | Непровар / утяжина |  | (c)
30769.594 | 0 | -0.05 | -2.1 | -2.15 | 119 | 234 | 260 | 119 |  | 2857а | Нарушение формы кольцевого шва | GWAN |  | 10:46 | 11:04 | 11:09 | 0 | 281 |  | EXT | Нарушение формы кольцевого шва |  | (c)
30771.694 | 0 | -0.039 | -7.275 | -7.314 | -531 | -56 | -75 | 0 |  | 2858а | Нарушение формы кольцевого шва | GWAN |  | 00:21 | 01:38 | 01:35 | 0 | 911 |  | EXT | Нарушение формы кольцевого шва |  | (c)
30778.969 | 0 | -0.032 | -2.56 | -2.592 | 573 | 732 | 764 | 573 |  | 2858б | Нарушение формы кольцевого шва | GWAN |  | 00:16 | 00:42 | 00:47 | 0 | 381 |  | EXT | Нарушение формы кольцевого шва Аномалия находится на упругопластическом изгибе: R=248 D, максимальное растяжение на 6.9 час. |  | (c)
30873.739 | 0 | -0.055 | -11.17 | -11.225 | 2031 | 2152 | 2143 | 2031 |  | 2867 | Нарушение формы кольцевого шва | GWAN |  | 11:43 | 00:03 | 12:01 | 0 | 224 |  | EXT | Нарушение формы кольцевого шва Аномалия находится на отводе. |  | (c)
30889.934 | 0 | 0 | -0.45 | -0.45 | 1156 | 1555 | 1850 | 1156 | 0 | 2869 | Непровар / утяжина | GWAN |  | 03:44 | 04:48 | 05:36 | 0 | 1388 | 20 | INT | Непровар / утяжина Толщины: 18,7 / 24,0 мм |  | (b)
30893.234 | 0 | -0.041 | -6.29 | -6.331 | -124 | 582 | 469 | 0 |  | 2872 | Нарушение формы кольцевого шва | GWAN |  | 00:40 | 02:34 | 02:16 | 0 | 1186 |  | INT | Нарушение формы кольцевого шва |  | (c)
30899.524 | 0 | -0.026 | -11.255 | -11.281 | -334 | 83 | 66 | 0 |  | 2873 | Нарушение формы кольцевого шва | GWAN |  | 00:04 | 01:11 | 01:08 | 0 | 800 |  | EXT | Нарушение формы кольцевого шва |  | (c)
30899.524 | 0 | -0.028 | -11.255 | -11.283 | 760 | 1074 | 1325 | 341 |  | 2873 | Нарушение формы кольцевого шва | GWAN |  | 03:00 | 03:51 | 04:32 | 0 | 1130 |  | EXT | Нарушение формы кольцевого шва |  | (c)
30910.779 | 0 | -0.034 | -11.055 | -11.089 | -955 | -674 | -616 | 276 |  | 2874 | Нарушение формы кольцевого шва | GWAN |  | 11:42 | 00:28 | 12:37 | 0 | 679 |  | EXT | Нарушение формы кольцевого шва Аномалия находится на упругопластическом изгибе: R=567 D, максимальное растяжение на 7 час. |  | (c)
30910.779 | 0 | -0.029 | -11.055 | -11.084 | 191 | 377 | 451 | 191 |  | 2874 | Нарушение формы кольцевого шва | GWAN |  | 02:48 | 03:18 | 03:29 | 0 | 518 |  | EXT | Нарушение формы кольцевого шва Аномалия находится на упругопластическом изгибе: R=567 D, максимальное растяжение на 7 час. |  | (c)
30933.044 | 0 | -0.016 | -3.22 | -3.236 | 2139 | -2075 | -2048 | 0 |  | 2876 | Нарушение формы кольцевого шва | GWAN |  | 05:09 | 05:49 | 05:54 | 0 | 548 |  | EXT | Нарушение формы кольцевого шва Аномалия находится на упругопластическом изгибе: R=812 D, максимальное растяжение на 4.8 час. |  | (c)
30933.044 | 0 | -0.022 | -3.22 | -3.242 | -955 | -670 | -717 | 480 |  | 2876 | Нарушение формы кольцевого шва | GWAN |  | 08:50 | 09:36 | 09:28 | 0 | 475 |  | EXT | Нарушение формы кольцевого шва Аномалия находится на упругопластическом изгибе: R=812 D, максимальное растяжение на 4.8 час. |  | (c)
31147.969 | 0 | -0.032 | -11.435 | -11.467 | 620 | 1664 | 1693 | 0 |  | 2903 | Нарушение формы кольцевого шва | GWAN |  | 01:27 | 04:15 | 04:20 | 0 | 2145 |  | EXT | Нарушение формы кольцевого шва |  | (c)
31159.404 | 0 | -0.029 | -11.015 | -11.044 | 1221 | -1606 | -2014 | 0 |  | 2904 | Нарушение формы кольцевого шва | GWAN |  | 05:23 | 09:47 | 08:41 | 0 | 2452 |  | EXT | Нарушение формы кольцевого шва |  | (c)
31181.359 | 0 | -0.018 | -11.495 | -11.513 | 1393 | 1779 | 1770 | 83 |  | 2906 | Нарушение формы кольцевого шва | GWAN |  | 03:52 | 04:54 | 04:53 | 0 | 754 |  | EXT | Нарушение формы кольцевого шва |  | (c)
31214.799 | 0 | -0.022 | -11.25 | -11.272 | -917 | 911 | 155 | 917 |  | 2909 | Нарушение формы кольцевого шва | GWAN |  | 09:36 | 02:31 | 12:29 | 0 | 2144 |  | EXT | Нарушение формы кольцевого шва |  | (c)
31226.049 | 0 | -0.032 | -11.145 | -11.177 | -1555 | -930 | -1145 | 675 |  | 2910 | Нарушение формы кольцевого шва | GWAN |  | 05:46 | 07:27 | 06:52 | 0 | 821 |  | EXT | Нарушение формы кольцевого шва |  | (c)
31226.049 | 0 | -0.054 | -11.145 | -11.199 | -47 | 351 | 1006 | 0 |  | 2910 | Нарушение формы кольцевого шва | GWAN |  | 09:49 | 10:53 | 12:39 | 0 | 2106 |  | EXT | Нарушение формы кольцевого шва |  | (c)
31259.754 | 0 | -0.031 | -11.475 | -11.506 | 1468 | 1725 | 1884 | 0 |  | 2913 | Нарушение формы кольцевого шва | GWAN |  | 03:16 | 03:58 | 04:23 | 0 | 833 |  | EXT | Нарушение формы кольцевого шва |  | (c)
31271.229 | 0 | -0.029 | -11.425 | -11.454 | 1114 | 2074 | -2099 | 0 |  | 2914 | Нарушение формы кольцевого шва | GWAN |  | 03:30 | 06:05 | 06:51 | 0 | 2495 |  | EXT | Нарушение формы кольцевого шва |  | (c)
31282.654 | 0 | -0.045 | -11.355 | -11.4 | 388 | 427 | 951 | 388 |  | 2915 | Нарушение формы кольцевого шва | GWAN |  | 00:43 | 00:49 | 02:14 | 0 | 1127 |  | EXT | Нарушение формы кольцевого шва |  | (c)
31282.654 | 0 | -0.053 | -11.355 | -11.408 | -1115 | -542 | -583 | 52 |  | 2915 | Нарушение формы кольцевого шва | GWAN |  | 08:40 | 10:13 | 10:06 | 0 | 1063 |  | EXT | Нарушение формы кольцевого шва |  | (c)
31294.009 | 0 | -0.045 | -11.52 | -11.565 | -70 | 133 | 262 | 0 |  | 2916 | Нарушение формы кольцевого шва | GWAN |  | 00:08 | 00:41 | 01:02 | 0 | 663 |  | EXT | Нарушение формы кольцевого шва |  | (c)
31294.009 | 0 | -0.044 | -11.52 | -11.564 | -1547 | -1108 | -1071 | 596 |  | 2916 | Нарушение формы кольцевого шва | GWAN |  | 08:10 | 09:21 | 09:27 | 0 | 951 |  | EXT | Нарушение формы кольцевого шва |  | (c)
31339.819 | 0 | -0.033 | -11.295 | -11.328 | -1274 | -946 | -961 | 648 |  | 2920 | Нарушение формы кольцевого шва | GWAN |  | 10:47 | 11:40 | 11:37 | 0 | 625 |  | EXT | Нарушение формы кольцевого шва |  | (c)
31351.114 | 0 | -0.031 | -11.315 | -11.346 | -1162 | -887 | 288 | 0 |  | 2921 | Нарушение формы кольцевого шва | GWAN |  | 07:38 | 08:22 | 11:32 | 0 | 2900 |  | EXT | Нарушение формы кольцевого шва |  | (c)
31384.819 | 0 | -0.013 | -11.41 | -11.423 | 1593 | 1767 | 1799 | 225 |  | 2924 | Нарушение формы кольцевого шва | GWAN |  | 05:26 | 05:54 | 05:59 | 0 | 412 |  | EXT | Нарушение формы кольцевого шва |  | (c)
31384.819 | 0 | -0.036 | -11.41 | -11.446 | -1865 | -1707 | -1168 | 366 |  | 2924 | Нарушение формы кольцевого шва | GWAN |  | 08:08 | 08:33 | 10:00 | 0 | 1393 |  | EXT | Нарушение формы кольцевого шва |  | (c)
31407.614 | 0 | -0.031 | -11.485 | -11.516 | -472 | -379 | -264 | 57 |  | 2926 | Нарушение формы кольцевого шва | GWAN |  | 00:36 | 00:51 | 01:09 | 0 | 415 |  | EXT | Нарушение формы кольцевого шва |  | (c)
31488.675 | 2.626 | 2.606 | -8.429 | -8.449 | -778 | -706 | -726 | 674 | 2606 | 2934 |  | CORR | CIGR | 00:07 | 00:18 | 00:15 | 20 | 104 | 10 | EXT |  | 0.89 | (c)
31489.486 | 3.437 | 3.368 | -7.618 | -7.687 | -939 | -938 | -786 | 634 | 3368 | 2934 |  | CORR | GENE | 11:41 | 11:41 | 12:05 | 81 | 305 | 10 | EXT |  | 0.89 | (c)
31519.194 | 0 | -0.026 | -11.375 | -11.401 | 1381 | 1425 | 1573 | 465 |  | 2938 | Нарушение формы кольцевого шва | GWAN |  | 06:35 | 06:42 | 07:06 | 0 | 385 |  | EXT | Нарушение формы кольцевого шва |  | (c)
31519.194 | 0 | -0.057 | -11.375 | -11.432 | -1938 | -1695 | -1542 | 292 |  | 2938 | Нарушение формы кольцевого шва | GWAN |  | 09:39 | 10:19 | 10:43 | 0 | 793 |  | EXT | Нарушение формы кольцевого шва |  | (c)
31530.569 | 0 | -0.057 | -9.295 | -9.352 | -692 | -188 | -284 | 0 |  | 2939 | Нарушение формы кольцевого шва | GWAN |  | 09:47 | 11:08 | 10:52 | 0 | 815 |  | EXT | Нарушение формы кольцевого шва |  | (c)
31539.864 | 0 | -0.044 | -10.45 | -10.494 | 1274 | 1501 | 1641 | 222 |  | 2940 | Нарушение формы кольцевого шва | GWAN |  | 01:27 | 02:03 | 02:26 | 0 | 734 |  | EXT | Нарушение формы кольцевого шва |  | (c)
31550.314 | 0 | -0.038 | -11.26 | -11.298 | 950 | 1334 | 1595 | 0 |  | 2941 | Нарушение формы кольцевого шва | GWAN |  | 00:15 | 01:17 | 01:59 | 0 | 1290 |  | EXT | Нарушение формы кольцевого шва |  | (c)
31550.314 | 0 | -0.042 | -11.26 | -11.302 | -1748 | -1192 | -575 | 0 |  | 2941 | Нарушение формы кольцевого шва | GWAN |  | 04:59 | 06:29 | 08:09 | 0 | 2346 |  | EXT | Нарушение формы кольцевого шва |  | (c)
31603.694 | 0 | -0.035 | -2.03 | -2.065 | -1655 | -1227 | -1092 | 530 |  | 2946 | Нарушение формы кольцевого шва | GWAN |  | 02:30 | 03:39 | 04:01 | 0 | 1125 |  | EXT | Нарушение формы кольцевого шва |  | (c)
31603.694 | 0 | -0.021 | -2.03 | -2.051 | 475 | 667 | 807 | 475 |  | 2946 | Нарушение формы кольцевого шва | GWAN |  | 08:14 | 08:45 | 09:07 | 0 | 664 |  | EXT | Нарушение формы кольцевого шва |  | (c)
31644.614 | 0 | -0.056 | -8.68 | -8.736 | -1612 | -1462 | -1439 | 1267 |  | 2951 | Нарушение формы кольцевого шва | GWAN |  | 11:32 | 11:56 | 12:00 | 0 | 345 |  | EXT | Нарушение формы кольцевого шва |  | (c)
31687.744 | 0 | -0.052 | -10.9 | -10.952 | -1488 | -1275 | -1193 | 898 |  | 2955 | Нарушение формы кольцевого шва | GWAN |  | 11:50 | 00:24 | 12:38 | 0 | 590 |  | EXT | Нарушение формы кольцевого шва Аномалия находится на упругопластическом изгибе: R=351 D, максимальное растяжение на 5.8 час. |  | (c)
31710.024 | 0 | -0.033 | -11.67 | -11.703 | -844 | -703 | -525 | 207 |  | 2957 | Нарушение формы кольцевого шва | GWAN |  | 11:42 | 00:05 | 12:33 | 0 | 637 |  | EXT | Нарушение формы кольцевого шва Аномалия находится на упругопластическом изгибе: R=558 D, максимальное растяжение на 5.2 час. |  | (c)
31873.718 | 2.714 | 2.599 | -8.776 | -8.891 | -50 | -18 | -23 | 0 | 2599 | 2971 |  | LWAN | AXGR | 08:35 | 08:40 | 08:39 | 593 | 54 |  | INT | Эквивалент потери металла 12%. Аномалия находится на упругопластическом изгибе: R=373 D, максимальное растяжение на 5 час. |  | (c)
31875.592 | 4.588 | 4.221 | -6.902 | -7.269 | -19 | 0 | 6 | 0 | 4221 | 2971 |  | LWAN | AXGR | 08:40 | 08:43 | 08:44 | 925 | 51 |  | INT | Эквивалент потери металла 15%. Аномалия находится на упругопластическом изгибе: R=323 D, максимальное растяжение на 5.3 час. |  | (c)
31882.494 | 0 | -0.052 | -11.72 | -11.772 | 766 | 932 | 1075 | 766 |  | 2972 | Нарушение формы кольцевого шва | GWAN |  | 01:27 | 01:53 | 02:16 | 0 | 617 |  | EXT | Нарушение формы кольцевого шва Аномалия находится на упругопластическом изгибе: R=329 D, максимальное растяжение на 5.2 час. |  | (c)
31923.293 | 9.079 | 9.041 | -2.666 | -2.704 | 543 | 562 | 560 | 543 | 2629 | 2975 | Металлургический дефект | MIAN | AXGR | 05:57 | 05:60 | 05:59 | 75 | 34 |  | INT | Металлургический дефект Эквивалент потери металла 19%. |  | (c)
31925.959 | 0 | -0.036 | -10.805 | -10.841 | 2172 | -1777 | -1977 | 1665 |  | 2976 | Нарушение формы кольцевого шва | GWAN |  | 00:48 | 02:11 | 01:39 | 0 | 623 |  | EXT | Нарушение формы кольцевого шва |  | (c)
32182.054 | 0 | -0.028 | -11.475 | -11.503 | -1977 | -1801 | -1695 | 254 |  | 3000 | Нарушение формы кольцевого шва | GWAN |  | 07:38 | 08:07 | 08:24 | 0 | 564 |  | EXT | Нарушение формы кольцевого шва Аномалия находится на упругопластическом изгибе: R=837 D, максимальное растяжение на 5.2 час. |  | (c)
32329.581 | 0.462 | 0.183 | -10.683 | -10.962 | 2209 | 2218 | 2222 | 0 | 183 | 3013 |  | LWAN | AXGR | 05:44 | 05:45 | 05:46 | 345 | 27 |  | EXT | Эквивалент потери металла 10%. |  | (c)
32389.361 | 3.877 | 3.856 | -7.443 | -7.464 | 974 | 1188 | 1146 | 912 | 3856 | 3018 |  | CORR | GENE | 04:57 | 05:31 | 05:25 | 65 | 344 | 10 | EXT |  | 0.89 | (c)
32390.185 | 4.701 | 4.683 | -6.619 | -6.637 | -972 | -842 | -864 | 757 | 4683 | 3018 |  | CORR | CIGR | 11:43 | 00:04 | 12:00 | 40 | 215 | 12 | EXT |  | 0.89 | (c)
32392.521 | 7.037 | 7.01 | -4.283 | -4.31 | -1472 | -1337 | -1365 | 759 | 4263 | 3018 |  | CORR | CIGR | 10:22 | 10:44 | 10:39 | 47 | 214 | 10 | EXT |  | 0.89 | (c)
32475.489 | 10.735 | 10.727 | -0.71 | -0.718 | -1354 | -1304 | -1289 | 1224 | 695 | 3025 |  | CORR | CIGR | 09:05 | 09:13 | 09:16 | 23 | 130 | 10 | EXT |  | 0.89 | (c)
32678.584 | 10.32 | 10.285 | -1.145 | -1.18 | 784 | 1004 | 1003 | 784 | 1090 | 3043 |  | CORR | GENE | 02:16 | 02:52 | 02:52 | 90 | 437 | 10 | EXT |  | 0.89 | (c)
32683.539 | 3.81 | 3.738 | -7.27 | -7.342 | 574 | 762 | 857 | 574 | 3738 | 3044 |  | CORR | GENE | 02:23 | 02:53 | 03:08 | 155 | 567 | 10 | EXT |  | 0.9 | (c)
32740.564 | 5.46 | 5.425 | -6.125 | -6.16 | -813 | -644 | -649 | 484 | 5425 | 3049 |  | CORR | GENE | 09:10 | 09:37 | 09:37 | 68 | 329 | 10 | EXT |  | 0.89 | (c)
32741.524 | 6.42 | 6.402 | -5.165 | -5.183 | -1900 | -1401 | -1572 | 1243 | 5071 | 3049 |  | CORR | GENE | 06:15 | 07:35 | 07:08 | 112 | 657 | 10 | EXT | Аномалия находится на упругопластическом изгибе: R=992 D, максимальное растяжение на 6.5 час. | 0.89 | (c)
32756.499 | 9.81 | 9.797 | -1.18 | -1.193 | 597 | 665 | 683 | 597 | 1142 | 3050 |  | CORR | CIGR | 03:55 | 04:06 | 04:09 | 51 | 173 | 10 | EXT | Аномалия находится на упругопластическом изгибе: R=769 D, максимальное растяжение на 5.7 час. | 0.89 | (c)
32757.137 | 10.448 | 10.421 | -0.542 | -0.569 | -183 | 64 | -14 | 0 | 433 | 3050 |  | CORR | GENE | 01:49 | 02:29 | 02:17 | 136 | 338 | 10 | EXT | Аномалия находится на упругопластическом изгибе: R=808 D, максимальное растяжение на 5.8 час. | 0.9 | (c)
32757.581 | 10.892 | 10.892 | -0.098 | -0.098 | -2090 | -1921 | -1628 | 1166 | 47 | 3050 |  | CORR | CIGR | 08:41 | 09:09 | 09:56 | 51 | 924 | 10 | EXT | Аномалия находится на упругопластическом изгибе: R=854 D, максимальное растяжение на 5.8 час. | 0.89 | (c)
32769.229 | 0 | -0.06 | -11.13 | -11.19 | 293 | 464 | 473 | 293 |  | 3052 | Нарушение формы кольцевого шва | GWAN |  | 09:40 | 10:07 | 10:09 | 0 | 360 |  | EXT | Нарушение формы кольцевого шва |  | (c)
32809.283 | 6.734 | 6.714 | -4.956 | -4.976 | 1413 | 1449 | 1459 | 1413 | 4955 | 3055 |  | CORR | CIGR | 11:34 | 11:40 | 11:41 | 21 | 92 | 10 | EXT |  | 0.89 | (c)
32817.712 | 3.473 | 3.456 | -8.047 | -8.064 | 1772 | 1868 | 1854 | 1772 | 3456 | 3056 |  | GOUG | CIGR | 11:11 | 11:27 | 11:24 | 23 | 165 | 9 | EXT | Задир. |  | (c)
32878.317 | 8.308 | 8.289 | -2.732 | -2.751 | 1182 | 1250 | 1218 | 1182 | 2732 | 3061 |  | CORR | CIGR | 04:02 | 04:13 | 04:08 | 19 | 73 | 13 | EXT |  | 0.89 | (c)
32914.129 | 0 | -0.06 | -10.695 | -10.755 | -1640 | -790 | -906 | 171 |  | 3065 | Нарушение формы кольцевого шва | GWAN |  | 09:47 | 00:05 | 11:46 | 0 | 1469 |  | EXT | Нарушение формы кольцевого шва |  | (c)
32916.45 | 2.321 | 2.209 | -8.374 | -8.486 | 2143 | 2144 | 2164 | 45 | 2209 | 3065 |  | CORR | AXGR | 07:58 | 07:58 | 08:01 | 272 | 42 | 14 | EXT |  | 0.92 | (c)
32916.467 | 2.338 | 2.272 | -8.357 | -8.423 | 2092 | 2153 | -2212 | 0 | 2272 | 3065 |  | CORR | GENE | 07:50 | 07:60 | 08:15 | 68 | 314 | 15 | EXT |  | 0.89 | (c)
32916.824 | 2.695 | 2.664 | -8 | -8.031 | 31 | 175 | 154 | 31 | 2664 | 3065 |  | CORR | CIGR | 02:17 | 02:40 | 02:37 | 32 | 245 | 14 | EXT |  | 0.89 | (c)
32916.925 | 2.796 | 2.783 | -7.899 | -7.912 | 2192 | -2195 | -2129 | 0 | 2783 | 3065 |  | CORR | CIGR | 08:06 | 08:18 | 08:29 | 48 | 281 | 11 | EXT |  | 0.89 | (c)
32954.611 | 7.572 | 7.532 | -3.358 | -3.398 | -1584 | -1399 | -1327 | 646 | 3301 | 3068 |  | CORR | GENE | 08:31 | 09:01 | 09:12 | 97 | 515 | 11 | EXT |  | 0.89 | (c)
33005.128 | 2.749 | 2.722 | -8.196 | -8.223 | 1233 | 1369 | 1332 | 1233 | 2722 | 3073 |  | CORR | CIGR | 07:60 | 08:22 | 08:16 | 47 | 198 | 10 | EXT |  | 0.89 | (c)
33014.148 | 0.824 | 0.803 | -10.481 | -10.502 | 1605 | 1740 | 1707 | 1605 | 803 | 3074 |  | CORR | CIGR | 07:06 | 07:27 | 07:22 | 40 | 203 | 14 | EXT |  | 0.89 | (c)
33023.467 | 10.143 | 10.13 | -1.162 | -1.175 | 43 | 134 | 108 | 43 | 1155 | 3074 |  | CORR | CIGR | 02:54 | 03:08 | 03:04 | 20 | 130 | 10 | EXT |  | 0.89 | (c)
33082.734 | 2.82 | 2.796 | -8.565 | -8.589 | 819 | 933 | 906 | 819 | 2796 | 3080 |  | CORR | CIGR | 09:37 | 09:55 | 09:50 | 50 | 173 | 10 | EXT |  | 0.89 | (c)
33101.952 | 10.653 | 10.419 | -0.487 | -0.721 | -1576 | -1396 | -1398 | 1220 | 460 | 3081 |  | CORR | GENE | 04:07 | 04:37 | 04:36 | 261 | 356 | 10 | EXT |  | 0.91 | (c)
33102.979 | 0.54 | 0.484 | -10.915 | -10.971 | 1448 | 1511 | 1690 | 1448 | 484 | 3082 |  | CORR | CIGR | 03:03 | 03:13 | 03:42 | 56 | 484 | 10 | EXT |  | 0.89 | (c)
33103.399 | 0.96 | 0.922 | -10.495 | -10.533 | 1224 | 1471 | 1418 | 1224 | 922 | 3082 |  | CORR | CIGR | 02:26 | 03:06 | 02:58 | 44 | 387 | 10 | EXT |  | 0.89 | (c)
33107.91 | 5.471 | 5.46 | -5.984 | -5.995 | 1283 | 1465 | 1422 | 1283 | 5460 | 3082 |  | CORR | CIGR | 02:36 | 03:05 | 02:58 | 35 | 277 | 10 | EXT |  | 0.89 | (c)
33144.809 | 9.53 | 9.523 | -1.475 | -1.482 | -1235 | -1177 | -1172 | 1110 | 1463 | 3085 |  | CORR | CIGR | 07:30 | 07:40 | 07:41 | 19 | 125 | 10 | EXT |  | 0.89 | (c)
33148.791 | 2.507 | 2.48 | -8.753 | -8.78 | -1957 | -1898 | -1879 | 273 | 2480 | 3086 |  | CORR | CIGR | 04:23 | 04:33 | 04:36 | 33 | 157 | 10 | EXT |  | 0.89 | (c)
33155.159 | 8.875 | 8.769 | -2.385 | -2.491 | 1644 | 1933 | 2078 | 0 | 2320 | 3086 |  | CORR | GENE | 02:04 | 02:51 | 03:14 | 171 | 868 | 13 | EXT |  | 0.9 | (c)
33155.985 | 9.701 | 9.579 | -1.559 | -1.681 | 1673 | 1937 | 2104 | 0 | 1495 | 3086 |  | CORR | GENE | 02:09 | 02:52 | 03:19 | 186 | 862 | 10 | EXT |  | 0.9 | (c)
33156.754 | 10.47 | 10.427 | -0.79 | -0.833 | -2170 | -2086 | -2066 | 60 | 783 | 3086 |  | CORR | CIGR | 03:49 | 04:02 | 04:06 | 50 | 209 | 12 | EXT |  | 0.89 | (c)
33173.299 | 4.935 | 4.874 | -6.275 | -6.336 | 1368 | 1585 | 1612 | 375 | 4874 | 3088 |  | CORR | GENE | 03:51 | 04:26 | 04:30 | 107 | 488 | 14 | EXT |  | 0.89 | (c)
33173.829 | 5.465 | 5.427 | -5.745 | -5.783 | 808 | 1002 | 984 | 808 | 5427 | 3088 |  | CORR | GENE | 02:20 | 02:52 | 02:49 | 60 | 353 | 10 | EXT |  | 0.89 | (c)
33174.234 | 5.87 | 5.841 | -5.34 | -5.369 | 785 | 880 | 877 | 785 | 5331 | 3088 |  | CORR | CIGR | 02:17 | 02:32 | 02:31 | 38 | 185 | 10 | EXT |  | 0.89 | (c)
33175.825 | 7.461 | 7.436 | -3.749 | -3.774 | 1227 | 1438 | 1364 | 729 | 3741 | 3088 |  | CORR | CIGR | 03:28 | 04:02 | 03:50 | 33 | 275 | 10 | EXT |  | 0.89 | (c)
33177.004 | 8.64 | 8.537 | -2.57 | -2.673 | 1436 | 1451 | 1461 | 745 | 2496 | 3088 |  | CORR | AXGR | 04:02 | 04:04 | 04:06 | 177 | 50 | 10 | EXT |  | 0.9 | (c)
33218.904 | 6.65 | 6.537 | -4.47 | -4.583 | -2168 | -2143 | -2140 | 2111 | 4271 | 3092 |  | CORR | GENE | 03:33 | 03:37 | 03:37 | 312 | 57 | 15 | EXT |  | 0.94 | (c)
33219.503 | 7.249 | 7.217 | -3.871 | -3.903 | 2072 | -2157 | -2089 | 1789 | 3786 | 3092 |  | CORR | GENE | 02:57 | 03:34 | 03:45 | 117 | 601 | 10 | EXT |  | 0.89 | (c)
33220.03 | 7.776 | 7.171 | -3.344 | -3.949 | -1726 | -1713 | -1695 | 1665 | 3184 | 3092 |  | CORR | GENE | 04:44 | 04:46 | 04:49 | 765 | 61 | 14 | EXT |  | 0.98 | (c)
33220.125 | 7.871 | 7.465 | -3.249 | -3.655 | -1811 | -1781 | -1788 | 1765 | 3140 | 3092 |  | CORR | AXGR | 04:30 | 04:35 | 04:34 | 515 | 46 | 12 | EXT |  | 0.95 | (c)
33222.401 | 10.147 | 10.017 | -0.973 | -1.103 | 2128 | -2161 | -2004 | 1675 | 918 | 3092 |  | CORR | GENE | 03:06 | 03:34 | 03:59 | 185 | 658 | 11 | EXT |  | 0.9 | (c)
33222.754 | 10.5 | 10.473 | -0.62 | -0.647 | 2012 | -1749 | -2064 | 1679 | 437 | 3092 |  | CORR | GENE | 02:47 | 04:40 | 03:49 | 210 | 770 | 12 | EXT |  | 0.91 | (c)
33379.64 | 10.961 | 10.928 | -0.029 | -0.062 | 456 | 714 | 897 | 456 | 11 | 3106 |  | CORR | CIGR | 07:37 | 08:18 | 08:48 | 51 | 882 | 18 | EXT |  | 0.89 | (c)
33379.669 | 0 | -0.042 | -10.785 | -10.827 | 515 | 553 | 630 | 515 |  | 3107 | Нарушение формы кольцевого шва | GWAN |  | 08:40 | 08:47 | 08:59 | 0 | 230 |  | EXT | Нарушение формы кольцевого шва |  | (c)
33379.887 | 0.218 | 0.054 | -10.567 | -10.731 | 43 | 57 | 68 | 43 | 54 | 3107 |  | CORR | AXGR | 07:24 | 07:26 | 07:28 | 239 | 49 | 10 | EXT |  | 0.91 | (c)
33380.574 | 0.905 | 0.837 | -9.88 | -9.948 | 53 | 59 | 72 | 53 | 837 | 3107 |  | CORR | AXGR | 07:26 | 07:27 | 07:29 | 263 | 38 | 10 | EXT |  | 0.91 | (c)
33405.437 | 3.913 | 3.897 | -7.142 | -7.158 | -1445 | -1388 | -1371 | 1298 | 3897 | 3109 |  | CORR | CIGR | 08:41 | 08:50 | 08:53 | 22 | 147 | 11 | EXT |  | 0.89 | (c)
33459.965 | 3.291 | 3.277 | -8.159 | -8.173 | -435 | -222 | -289 | 142 | 3277 | 3114 |  | CORR | CIGR | 06:53 | 07:28 | 07:17 | 38 | 293 | 12 | EXT |  | 0.89 | (c)
33469.834 | 1.71 | 1.634 | -9.8 | -9.876 | -930 | -633 | -685 | 440 | 1634 | 3115 |  | CORR | GENE | 07:51 | 08:39 | 08:30 | 185 | 490 | 10 | EXT |  | 0.9 | (c)
33489.612 | 9.978 | 9.957 | -1.282 | -1.303 | -2107 | -2035 | -2011 | 1916 | 1274 | 3116 |  | CORR | CIGR | 02:27 | 02:39 | 02:43 | 29 | 191 | 10 | EXT |  | 0.89 | (c)
33490.894 | 0 | -0.032 | -11.13 | -11.162 | -1421 | -1265 | -1294 | 1166 |  | 3117 | Нарушение формы кольцевого шва | GWAN |  | 02:12 | 02:37 | 02:32 | 0 | 255 |  | EXT | Нарушение формы кольцевого шва |  | (c)
33490.894 | 0 | -0.03 | -11.13 | -11.16 | -970 | -909 | -793 | 616 |  | 3117 | Нарушение формы кольцевого шва | GWAN |  | 03:25 | 03:35 | 03:53 | 0 | 354 |  | EXT | Нарушение формы кольцевого шва |  | (c)
33490.894 | 0 | -0.056 | -11.13 | -11.186 | 741 | 888 | 1040 | 741 |  | 3117 | Нарушение формы кольцевого шва | GWAN |  | 08:01 | 08:25 | 08:49 | 0 | 597 |  | EXT | Нарушение формы кольцевого шва |  | (c)
33552.997 | 5.378 | 5.346 | -5.802 | -5.834 | 1808 | 2079 | 1993 | 1808 | 5346 | 3122 |  | CORR | GENE | 01:50 | 02:34 | 02:20 | 108 | 370 | 10 | EXT |  | 0.89 | (c)
33568.234 | 9.435 | 9.411 | -2.115 | -2.139 | -1142 | -1010 | -1060 | 977 | 2106 | 3123 |  | CORR | CIGR | 07:36 | 07:58 | 07:50 | 33 | 165 | 11 | EXT |  | 0.89 | (c)
33612.101 | 8.257 | 8.23 | -3.383 | -3.41 | -1054 | -957 | -960 | 867 | 3354 | 3127 |  | CORR | CIGR | 10:41 | 10:56 | 10:56 | 56 | 186 | 12 | EXT | Аномалия находится на упругопластическом изгибе: R=469 D, максимальное растяжение на 6 час. | 0.89 | (c)
33612.4 | 8.556 | 8.548 | -3.084 | -3.092 | -1035 | -942 | -943 | 851 | 3052 | 3127 |  | CORR | CIGR | 10:44 | 10:59 | 10:58 | 40 | 184 | 10 | EXT | Аномалия находится на упругопластическом изгибе: R=469 D, максимальное растяжение на 6 час. | 0.89 | (c)
33612.621 | 8.777 | 8.76 | -2.863 | -2.88 | 180 | 307 | 279 | 180 | 2846 | 3127 |  | CORR | CIGR | 01:60 | 02:20 | 02:16 | 34 | 198 | 10 | EXT | Аномалия находится на упругопластическом изгибе: R=470 D, максимальное растяжение на 6 час. | 0.89 | (c)
33612.779 | 8.935 | 8.919 | -2.705 | -2.721 | -962 | -888 | -887 | 812 | 2683 | 3127 |  | CORR | CIGR | 10:55 | 11:07 | 11:07 | 38 | 150 | 11 | EXT | Аномалия находится на упругопластическом изгибе: R=470 D, максимальное растяжение на 6 час. | 0.89 | (c)
33624.649 | 9.165 | 9.144 | -2.095 | -2.116 | -1295 | -1121 | -1173 | 936 | 2081 | 3128 |  | CORR | CIGR | 08:39 | 09:07 | 08:58 | 35 | 243 | 10 | EXT | Аномалия находится на упругопластическом изгибе: R=556 D, максимальное растяжение на 6.3 час. | 0.89 | (c)
33624.755 | 9.271 | 9.238 | -1.989 | -2.022 | -1318 | -1100 | -1196 | 913 | 1967 | 3128 |  | CORR | CIGR | 08:35 | 09:10 | 08:55 | 55 | 244 | 21 | EXT | Аномалия находится на упругопластическом изгибе: R=562 D, максимальное растяжение на 6.3 час. | 0.89 | (c)
33644.395 | 6.216 | 6.203 | -5.204 | -5.217 | -1061 | -860 | -947 | 834 | 5185 | 3130 |  | CORR | CIGR | 08:53 | 09:26 | 09:11 | 32 | 227 | 10 | EXT |  | 0.89 | (c)
33645.597 | 7.418 | 7.396 | -4.002 | -4.024 | 765 | 1522 | 1194 | 608 | 3946 | 3130 |  | CORR | GENE | 01:48 | 03:50 | 02:57 | 78 | 857 | 10 | EXT |  | 0.89 | (c)
33647.929 | 9.75 | 9.72 | -1.67 | -1.7 | 1039 | 1074 | 1060 | 1039 | 1544 | 3130 |  | CORR | AXGR | 02:32 | 02:38 | 02:35 | 156 | 42 | 10 | EXT |  | 0.9 | (c)
33649.844 | 0.245 | 0.227 | -11.05 | -11.068 | 1706 | 1790 | 1775 | 386 | 227 | 3131 |  | CORR | CIGR | 02:32 | 02:46 | 02:44 | 41 | 139 | 10 | EXT |  | 0.89 | (c)
33650.028 | 0.429 | 0.404 | -10.866 | -10.891 | 1744 | 1805 | 1861 | 252 | 404 | 3131 |  | CORR | CIGR | 02:38 | 02:48 | 02:57 | 40 | 235 | 10 | EXT |  | 0.89 | (c)
33650.065 | 0.466 | 0.424 | -10.829 | -10.871 | 1793 | -2117 | 2120 | 0 | 424 | 3131 |  | CORR | GENE | 02:46 | 04:15 | 03:39 | 142 | 654 | 10 | EXT |  | 0.9 | (c)
33650.675 | 1.076 | 1.027 | -10.219 | -10.268 | 1600 | 1917 | 1865 | 100 | 1027 | 3131 |  | CORR | GENE | 02:15 | 03:07 | 02:58 | 71 | 531 | 10 | EXT |  | 0.89 | (c)
33650.945 | 1.346 | 1.262 | -9.949 | -10.033 | 1337 | 1956 | 1832 | 0 | 1262 | 3131 |  | CORR | GENE | 01:33 | 03:13 | 02:53 | 207 | 990 | 14 | EXT |  | 0.91 | (c)
33651.208 | 1.609 | 1.507 | -9.686 | -9.788 | 2020 | 2181 | -2218 | 0 | 1507 | 3131 |  | CORR | GENE | 03:23 | 03:49 | 03:59 | 126 | 447 | 11 | EXT |  | 0.89 | (c)
33651.872 | 2.273 | 2.242 | -9.022 | -9.053 | 1677 | 1751 | 1879 | 150 | 2242 | 3131 |  | CORR | GENE | 02:28 | 02:40 | 03:00 | 65 | 404 | 11 | EXT |  | 0.89 | (c)
33656.73 | 7.131 | 7.104 | -4.164 | -4.191 | 1802 | 2052 | 1941 | 150 | 4125 | 3131 |  | CORR | GENE | 02:48 | 03:28 | 03:10 | 66 | 279 | 12 | EXT |  | 0.89 | (c)
33657.89 | 8.291 | 8.225 | -3.004 | -3.07 | -2136 | -1974 | -1980 | 94 | 2974 | 3131 |  | CORR | GENE | 04:12 | 04:38 | 04:38 | 96 | 313 | 10 | EXT |  | 0.89 | (c)
33658.677 | 9.078 | 9.028 | -2.217 | -2.267 | 2205 | -1975 | -2051 | 0 | 2206 | 3131 |  | CORR | GENE | 03:53 | 04:38 | 04:26 | 61 | 410 | 10 | EXT |  | 0.89 | (c)
33659.736 | 10.137 | 9.947 | -1.158 | -1.348 | -1039 | -597 | -712 | 385 | 1151 | 3131 |  | CORR | GENE | 07:09 | 08:21 | 08:02 | 197 | 654 | 11 | EXT |  | 0.9 | (c)
33659.956 | 10.357 | 10.298 | -0.938 | -0.997 | -397 | -54 | -142 | 0 | 844 | 3131 |  | CORR | GENE | 08:53 | 09:48 | 09:34 | 153 | 510 | 14 | EXT |  | 0.9 | (c)
33660.02 | 10.421 | 10.401 | -0.874 | -0.894 | 1230 | 1328 | 1299 | 862 | 853 | 3131 |  | CORR | CIGR | 01:16 | 01:31 | 01:27 | 41 | 139 | 12 | EXT |  | 0.89 | (c)
33660.169 | 10.57 | 10.528 | -0.725 | -0.767 | 991 | 1206 | 1148 | 926 | 682 | 3131 |  | CORR | GENE | 00:37 | 01:12 | 01:02 | 85 | 314 | 10 | EXT |  | 0.89 | (c)
33660.183 | 10.584 | 10.442 | -0.711 | -0.853 | 1430 | 1913 | 1802 | 57 | 702 | 3131 |  | CORR | GENE | 01:48 | 03:06 | 02:48 | 151 | 744 | 11 | EXT |  | 0.9 | (c)
33660.354 | 10.755 | 10.589 | -0.54 | -0.706 | -1942 | -1713 | -1272 | 289 | 461 | 3131 |  | CORR | GENE | 04:44 | 05:21 | 06:32 | 245 | 1340 | 15 | EXT |  | 0.92 | (c)
33660.894 | 0 | -0.047 | -11.265 | -11.312 | 259 | 353 | 406 | 259 |  | 3132 | Вышлифовка на шве | GWAN | GENE | 01:53 | 02:09 | 02:17 | 93 | 296 | 10 | EXT | Вышлифовка на шве |  | (c)
33666.668 | 5.774 | 5.76 | -5.491 | -5.505 | 878 | 1058 | 999 | 878 | 5449 | 3132 |  | CORR | CIGR | 03:33 | 04:02 | 03:53 | 56 | 241 | 13 | EXT |  | 0.89 | (c)
33667.66 | 6.766 | 6.689 | -4.499 | -4.576 | 294 | 427 | 522 | 294 | 4452 | 3132 |  | CORR | GENE | 01:59 | 02:21 | 02:36 | 124 | 456 | 10 | EXT |  | 0.89 | (c)
33668.533 | 7.639 | 7.633 | -3.626 | -3.632 | 419 | 485 | 471 | 419 | 3607 | 3132 |  | CORR | CIGR | 02:19 | 02:30 | 02:28 | 25 | 104 | 10 | EXT |  | 0.89 | (c)
33668.825 | 7.931 | 7.923 | -3.334 | -3.342 | 217 | 283 | 289 | 217 | 3312 | 3132 |  | CORR | CIGR | 01:47 | 01:57 | 01:58 | 30 | 144 | 10 | EXT |  | 0.89 | (c)
33672.342 | 0.183 | 0.095 | -11.287 | -11.375 | 81 | 252 | 341 | 81 | 95 | 3133 |  | CORR | GENE | 01:36 | 02:03 | 02:18 | 126 | 521 | 11 | EXT |  | 0.89 | (c)
33672.433 | 0.274 | 0.269 | -11.196 | -11.201 | -30 | 17 | 9 | 0 | 269 | 3133 |  | CORR | CIGR | 01:18 | 01:25 | 01:24 | 30 | 79 | 10 | EXT |  | 0.89 | (c)
33672.581 | 0.422 | 0.323 | -11.048 | -11.147 | 69 | 124 | 342 | 69 | 323 | 3133 |  | CORR | GENE | 01:34 | 01:43 | 02:18 | 126 | 546 | 11 | EXT |  | 0.89 | (c)
33672.632 | 0.473 | 0.341 | -10.997 | -11.129 | -82 | 17 | -14 | 0 | 341 | 3133 |  | CORR | GENE | 01:09 | 01:25 | 01:20 | 162 | 136 | 12 | EXT |  | 0.9 | (c)
33672.981 | 0.822 | 0.757 | -10.648 | -10.713 | 26 | 124 | 283 | 26 | 757 | 3133 |  | CORR | GENE | 01:27 | 01:43 | 02:08 | 101 | 514 | 11 | EXT |  | 0.89 | (c)
33673.298 | 1.139 | 1.024 | -10.331 | -10.446 | -164 | -112 | 169 | 0 | 1024 | 3133 |  | CORR | GENE | 00:56 | 01:05 | 01:50 | 141 | 665 | 11 | EXT |  | 0.9 | (c)
33673.819 | 1.66 | 1.628 | -9.81 | -9.842 | 383 | 480 | 481 | 383 | 1628 | 3133 |  | CORR | CIGR | 02:24 | 02:40 | 02:40 | 46 | 197 | 10 | EXT |  | 0.89 | (c)
33683.888 | 0.259 | 0.219 | -10.646 | -10.686 | -1792 | -1429 | -1485 | 439 | 219 | 3134 |  | CORR | GENE | 07:44 | 08:43 | 08:34 | 126 | 613 | 13 | EXT |  | 0.9 | (c)
33740.094 | 0 | -0.063 | -11.595 | -11.658 | -341 | -26 | -32 | 0 |  | 3139 | Нарушение формы кольцевого шва | GWAN |  | 07:25 | 08:15 | 08:14 | 0 | 618 |  | EXT | Нарушение формы кольцевого шва |  | (c)
33746.753 | 6.659 | 6.638 | -4.936 | -4.957 | 1967 | 2110 | 2139 | 1967 | 4881 | 3139 |  | CORR | GENE | 01:37 | 02:00 | 02:05 | 76 | 344 | 10 | EXT |  | 0.89 | (c)
33753.543 | 1.854 | 1.816 | -8.846 | -8.884 | -972 | -741 | -817 | 662 | 1816 | 3140 |  | CORR | CIGR | 07:45 | 08:23 | 08:10 | 51 | 310 | 15 | EXT |  | 0.89 | (c)
33757.534 | 5.845 | 5.827 | -4.855 | -4.873 | 1452 | 1515 | 1600 | 1452 | 4849 | 3140 |  | CORR | CIGR | 02:17 | 02:27 | 02:40 | 24 | 296 | 14 | EXT |  | 0.89 | (c)
33826.632 | 9.233 | 9.197 | -1.787 | -1.823 | -646 | -529 | -548 | 450 | 1787 | 3146 |  | CORR | CIGR | 02:07 | 02:26 | 02:23 | 36 | 196 | 10 | EXT |  | 0.89 | (c)
33832.109 | 0 | 0 | -3.275 | -3.275 | 225 | 376 | 335 | 225 | 0 | 3148 | Непровар / утяжина | GWAN |  | 03:58 | 04:22 | 04:15 | 0 | 221 | 10 | INT | Непровар / утяжина |  | (c)
33832.109 | 0 | -0.047 | -3.275 | -3.322 | 1532 | 1693 | 1801 | 1532 |  | 3148 | Нарушение формы кольцевого шва | GWAN |  | 07:29 | 07:55 | 08:12 | 0 | 538 |  | EXT | Нарушение формы кольцевого шва |  | (c)
33852.492 | 6.133 | 6.122 | -4.592 | -4.603 | 2115 | -2193 | -2225 | 2104 | 4539 | 3150 |  | CORR | GENE | 07:11 | 07:36 | 07:31 | 64 | 241 | 12 | EXT |  | 0.89 | (c)
33857.084 | 0 | 0 | -11.28 | -11.28 | -2175 | -1824 | -1593 | 55 | 0 | 3151 | Смещение кромок | GWAN |  | 08:54 | 09:51 | 10:28 | 0 | 1164 | 12 | EXT | Смещение кромок Наружу Величина смещения - 2.2 мм. |  | (c)
33858.719 | 1.635 | 1.618 | -9.645 | -9.662 | -69 | -18 | 14 | 0 | 1618 | 3151 |  | CORR | CIGR | 02:34 | 02:43 | 02:48 | 51 | 166 | 10 | EXT |  | 0.89 | (c)
33858.935 | 1.851 | 1.805 | -9.429 | -9.475 | -136 | 3 | 12 | 0 | 1805 | 3151 |  | CORR | CIGR | 02:23 | 02:46 | 02:47 | 55 | 296 | 12 | EXT |  | 0.89 | (c)
33859.152 | 2.068 | 1.797 | -9.212 | -9.483 | -12 | 10 | 6 | 0 | 1797 | 3151 |  | LWAN | AXGR | 02:43 | 02:47 | 02:46 | 497 | 35 |  | EXT | Эквивалент потери металла 15%. |  | (c)
33859.214 | 2.13 | 2.114 | -9.15 | -9.166 | -180 | -120 | -79 | 0 | 2114 | 3151 |  | CORR | CIGR | 02:16 | 02:26 | 02:33 | 34 | 203 | 10 | EXT |  | 0.89 | (c)
33864.038 | 6.954 | 6.937 | -4.326 | -4.343 | -90 | -13 | -33 | 0 | 4308 | 3151 |  | CORR | CIGR | 02:31 | 02:43 | 02:40 | 35 | 113 | 14 | EXT |  | 0.89 | (c)
33864.144 | 7.06 | 7.032 | -4.22 | -4.248 | -125 | 2 | -27 | 0 | 4202 | 3151 |  | CORR | CIGR | 02:25 | 02:46 | 02:41 | 46 | 195 | 14 | EXT |  | 0.89 | (c)
33946.125 | 1.316 | 1.299 | -9.734 | -9.751 | -723 | -651 | -651 | 580 | 1299 | 3159 |  | GOUG | CIGR | 09:20 | 09:31 | 09:31 | 38 | 142 | 14 | EXT | Задир. |  | (c)
33967.294 | 0 | -0.049 | -11.04 | -11.089 | 688 | 2099 | -1675 | 0 |  | 3161 | Нарушение формы кольцевого шва | GWAN |  | 00:24 | 04:11 | 06:02 | 0 | 4196 |  | EXT | Нарушение формы кольцевого шва |  | (c)
34000.054 | 10.675 | 10.499 | -0.4 | -0.576 | -32 | -5 | -11 | 0 | 252 | 3163 |  | CORR | AXGR | 07:18 | 07:22 | 07:21 | 324 | 43 | 10 | EXT |  | 0.92 | (c)
34017.102 | 5.643 | 5.327 | -5.982 | -6.298 | -2082 | -1891 | -1919 | 1756 | 5327 | 3165 |  | GOUG | GENE | 08:35 | 09:06 | 09:01 | 336 | 326 | 10 | EXT | Зона задиров. |  | (c)
34018.605 | 7.146 | 5.602 | -4.479 | -6.023 | 113 | 283 | 341 | 113 | 4323 | 3165 |  | GOUG | GENE | 02:29 | 02:57 | 03:06 | 1700 | 456 | 10 | EXT | Зона задиров. |  | (c)
34215.142 | 2.243 | 2.19 | -8.767 | -8.82 | -215 | -87 | -120 | 26 | 2190 | 3183 |  | CORR | GENE | 08:38 | 08:59 | 08:54 | 86 | 189 | 11 | EXT |  | 0.89 | (c)
34216.049 | 3.15 | 3.095 | -7.86 | -7.915 | -133 | 41 | 14 | 0 | 3095 | 3183 |  | CORR | GENE | 08:52 | 09:20 | 09:15 | 91 | 293 | 12 | EXT |  | 0.89 | (c)
34264.058 | 5.244 | 5.219 | -6.371 | -6.396 | -811 | -675 | -732 | 654 | 5219 | 3187 |  | CORR | CIGR | 09:06 | 09:28 | 09:19 | 55 | 157 | 10 | EXT |  | 0.89 | (c)
34264.191 | 5.377 | 5.335 | -6.238 | -6.28 | -796 | -670 | -722 | 648 | 5335 | 3187 |  | CORR | GENE | 09:09 | 09:29 | 09:21 | 71 | 148 | 10 | EXT |  | 0.89 | (c)
34264.275 | 5.461 | 5.441 | -6.154 | -6.174 | -776 | -709 | -742 | 709 | 5441 | 3187 |  | CORR | CIGR | 09:12 | 09:23 | 09:18 | 20 | 67 | 12 | EXT |  | 0.89 | (c)
34264.385 | 5.571 | 5.532 | -6.044 | -6.083 | -889 | -672 | -758 | 628 | 5532 | 3187 |  | CORR | CIGR | 08:54 | 09:29 | 09:15 | 51 | 261 | 18 | EXT |  | 0.89 | (c)
34264.425 | 5.611 | 5.588 | -6.004 | -6.027 | -755 | -669 | -695 | 636 | 5588 | 3187 |  | CORR | CIGR | 09:16 | 09:29 | 09:25 | 25 | 119 | 14 | EXT |  | 0.89 | (c)
34264.517 | 5.703 | 5.605 | -5.912 | -6.01 | -675 | -646 | -651 | 627 | 5605 | 3187 |  | CORR | AXGR | 09:28 | 09:33 | 09:32 | 205 | 48 | 15 | EXT |  | 0.91 | (c)
34275.645 | 5.216 | 5.137 | -5.524 | -5.603 | -1955 | -1859 | -1767 | 1579 | 5137 | 3188 |  | GOUG | GENE | 01:51 | 02:07 | 02:21 | 136 | 376 | 7 | EXT | Зона задиров. |  | (c)
34279.953 | 9.524 | 9.444 | -1.216 | -1.296 | -1781 | -1725 | -1716 | 1650 | 1177 | 3188 |  | CORR | GENE | 02:19 | 02:28 | 02:30 | 119 | 131 | 11 | EXT |  | 0.89 | (c)
34280.508 | 10.079 | 10.057 | -0.661 | -0.683 | -2020 | -1913 | -1919 | 1819 | 653 | 3188 |  | CORR | CIGR | 01:41 | 01:58 | 01:57 | 30 | 201 | 11 | EXT |  | 0.89 | (c)
34280.518 | 10.089 | 10.052 | -0.651 | -0.688 | 583 | 683 | 667 | 583 | 637 | 3188 |  | CORR | CIGR | 08:41 | 08:57 | 08:54 | 51 | 168 | 14 | EXT |  | 0.89 | (c)
34280.538 | 10.109 | 10.082 | -0.631 | -0.658 | -2005 | -1849 | -1865 | 1726 | 597 | 3188 |  | CORR | GENE | 01:43 | 02:08 | 02:06 | 61 | 279 | 17 | EXT |  | 0.89 | (c)
34280.962 | 10.533 | 10.507 | -0.207 | -0.233 | -1713 | -1535 | -1598 | 1483 | 177 | 3188 |  | CORR | CIGR | 02:30 | 02:59 | 02:49 | 56 | 230 | 17 | EXT |  | 0.89 | (c)
34289.907 | 8.738 | 8.704 | -2.072 | -2.106 | -1457 | -1443 | -1439 | 1421 | 2006 | 3189 |  | CORR | AXGR | 02:42 | 02:44 | 02:45 | 100 | 36 | 10 | EXT |  | 0.89 | (c)
34311.919 | 8.74 | 8.698 | -2.815 | -2.857 | -629 | -570 | -463 | 297 | 2811 | 3191 |  | CORR | CIGR | 00:27 | 00:37 | 00:54 | 46 | 332 | 10 | EXT |  | 0.89 | (c)
34343.413 | 6.379 | 6.34 | -3.966 | -4.005 | -664 | -479 | -497 | 329 | 3941 | 3194 |  | CORR | GENE | 04:20 | 04:50 | 04:47 | 64 | 335 | 10 | EXT |  | 0.89 | (c)
34344.686 | 7.652 | 7.519 | -2.693 | -2.826 | 19 | 41 | 42 | 19 | 2605 | 3194 |  | ARTD | AXGR | 06:10 | 06:14 | 06:14 | 221 | 45 |  | EXT | Эквивалент потери металла 10%. |  | (c)
34346.851 | 9.817 | 9.546 | -0.528 | -0.799 | 18 | 35 | 48 | 18 | 297 | 3194 |  | LWAN | GENE | 06:10 | 06:12 | 06:15 | 502 | 60 |  | INT | Эквивалент потери металла 11%. |  | (c)
34348.054 | 0.675 | 0.66 | -10.445 | -10.46 | -1390 | -1335 | -1323 | 1256 | 660 | 3195 |  | CORR | CIGR | 02:05 | 02:14 | 02:16 | 35 | 134 | 10 | EXT |  | 0.89 | (c)
34348.318 | 0.939 | 0.924 | -10.181 | -10.196 | -1686 | -1581 | -1581 | 1477 | 924 | 3195 |  | CORR | CIGR | 01:17 | 01:34 | 01:34 | 41 | 209 | 11 | EXT |  | 0.89 | (c)
34353.57 | 6.191 | 6.148 | -4.929 | -4.972 | 1411 | 1626 | 1623 | 1411 | 4915 | 3195 |  | CORR | GENE | 09:37 | 10:12 | 10:11 | 57 | 424 | 10 | EXT |  | 0.89 | (c)
34374.254 | 4.855 | 4.817 | -6.445 | -6.483 | -1599 | -1424 | -1450 | 632 | 4817 | 3197 |  | CORR | CIGR | 07:54 | 08:22 | 08:18 | 52 | 298 | 10 | EXT |  | 0.89 | (c)
34381.845 | 1.146 | 1.111 | -10.544 | -10.579 | -1777 | -1661 | -1675 | 1573 | 1111 | 3198 |  | CORR | CIGR | 10:23 | 10:42 | 10:39 | 55 | 204 | 13 | EXT |  | 0.89 | (c)
34382.436 | 1.737 | 1.724 | -9.953 | -9.966 | -605 | -301 | -426 | 246 | 1724 | 3198 |  | CORR | CIGR | 01:32 | 02:21 | 02:01 | 52 | 359 | 15 | EXT |  | 0.89 | (c)
34382.886 | 2.187 | 2.17 | -9.503 | -9.52 | 1959 | 2086 | 2061 | 1959 | 2170 | 3198 |  | CORR | CIGR | 08:26 | 08:46 | 08:43 | 26 | 205 | 15 | EXT |  | 0.89 | (c)
34400.614 | 8.225 | 7.959 | -3.465 | -3.731 | -987 | -241 | -447 | 0 | 3317 | 3199 |  | GOUG | GENE | 03:49 | 05:49 | 05:16 | 414 | 1080 | 8 | EXT | Зона задиров. |  | (c)
34408.063 | 3.984 | 3.955 | -7.576 | -7.605 | 309 | 494 | 431 | 309 | 3955 | 3200 |  | CORR | CIGR | 08:24 | 08:54 | 08:44 | 41 | 244 | 10 | EXT |  | 0.89 | (c)
34408.513 | 4.434 | 4.394 | -7.126 | -7.166 | 154 | 277 | 310 | 154 | 4394 | 3200 |  | CORR | GENE | 07:59 | 08:19 | 08:24 | 84 | 311 | 13 | EXT |  | 0.89 | (c)
34408.714 | 4.635 | 4.297 | -6.925 | -7.263 | 27 | 36 | 43 | 27 | 4297 | 3200 |  | CORR | AXGR | 07:38 | 07:40 | 07:41 | 552 | 32 | 11 | EXT |  | 0.94 | (c)
34409.101 | 5.022 | 4.925 | -6.538 | -6.635 | 27 | 46 | 51 | 27 | 4925 | 3200 |  | CORR | AXGR | 07:38 | 07:41 | 07:42 | 698 | 47 | 14 | EXT |  | 0.98 | (c)
34409.413 | 5.334 | 5.255 | -6.226 | -6.305 | 176 | 210 | 423 | 176 | 5255 | 3200 |  | CORR | GENE | 08:02 | 08:08 | 08:42 | 121 | 495 | 11 | EXT |  | 0.89 | (c)
34409.857 | 5.778 | 5.721 | -5.782 | -5.839 | 64 | 165 | 255 | 64 | 5721 | 3200 |  | CORR | GENE | 07:44 | 08:01 | 08:15 | 91 | 382 | 10 | EXT |  | 0.89 | (c)
34410.726 | 6.647 | 6.574 | -4.913 | -4.986 | 77 | 231 | 335 | 77 | 4838 | 3200 |  | CORR | GENE | 07:46 | 08:11 | 08:28 | 148 | 515 | 10 | EXT |  | 0.9 | (c)
34411.16 | 7.081 | 7.003 | -4.479 | -4.557 | 234 | 281 | 397 | 234 | 4477 | 3200 |  | CORR | GENE | 08:12 | 08:19 | 08:38 | 80 | 325 | 11 | EXT |  | 0.89 | (c)
34411.191 | 7.112 | 7.083 | -4.448 | -4.477 | 27 | 193 | 122 | 27 | 4447 | 3200 |  | CORR | CIGR | 07:38 | 08:05 | 07:54 | 30 | 189 | 10 | EXT |  | 0.89 | (c)
34411.633 | 7.554 | 7.446 | -4.006 | -4.114 | 88 | 165 | 328 | 88 | 4003 | 3200 |  | CORR | GENE | 07:48 | 08:01 | 08:27 | 111 | 480 | 12 | EXT |  | 0.89 | (c)
34411.925 | 7.846 | 7.481 | -3.714 | -4.079 | 25 | 27 | 44 | 25 | 3442 | 3200 |  | CORR | AXGR | 07:38 | 07:38 | 07:41 | 637 | 37 | 11 | EXT |  | 0.95 | (c)
34412.088 | 8.009 | 7.971 | -3.551 | -3.589 | 10 | 112 | 109 | 10 | 3549 | 3200 |  | CORR | CIGR | 07:36 | 07:52 | 07:52 | 40 | 198 | 11 | EXT |  | 0.89 | (c)
34412.431 | 8.352 | 8.298 | -3.208 | -3.262 | 91 | 586 | 405 | 91 | 3116 | 3200 |  | CORR | GENE | 07:49 | 09:09 | 08:39 | 146 | 628 | 13 | EXT |  | 0.9 | (c)
34413.043 | 8.964 | 8.57 | -2.596 | -2.99 | 38 | 77 | 69 | 38 | 2290 | 3200 |  | CORR | GENE | 07:40 | 07:46 | 07:45 | 700 | 61 | 16 | EXT |  | 0.99 | (c)
34413.825 | 9.746 | 9.71 | -1.814 | -1.85 | 33 | 165 | 223 | 33 | 1783 | 3200 |  | CORR | GENE | 07:39 | 08:01 | 08:10 | 67 | 379 | 10 | EXT |  | 0.89 | (c)
34414.156 | 10.077 | 10.035 | -1.483 | -1.525 | 631 | 729 | 747 | 631 | 1476 | 3200 |  | CORR | CIGR | 09:16 | 09:32 | 09:34 | 49 | 231 | 12 | EXT |  | 0.89 | (c)
34414.719 | 10.64 | 10.54 | -0.92 | -1.02 | 94 | 165 | 403 | 94 | 886 | 3200 |  | CORR | GENE | 07:49 | 08:01 | 08:39 | 134 | 616 | 12 | EXT |  | 0.9 | (c)
34414.815 | 10.736 | 10.548 | -0.824 | -1.012 | -40 | -15 | -18 | 0 | 621 | 3200 |  | CORR | AXGR | 07:28 | 07:31 | 07:31 | 391 | 44 | 11 | EXT |  | 0.93 | (c)
34415.132 | 11.053 | 10.995 | -0.507 | -0.565 | 16 | 313 | 249 | 16 | 418 | 3200 |  | CORR | GENE | 07:37 | 08:25 | 08:14 | 147 | 465 | 11 | EXT |  | 0.9 | (c)
34415.256 | 11.177 | 11.147 | -0.383 | -0.413 | 449 | 578 | 551 | 449 | 363 | 3200 |  | CORR | CIGR | 08:46 | 09:07 | 09:03 | 50 | 203 | 10 | EXT |  | 0.89 | (c)
34415.364 | 11.285 | 11.247 | -0.275 | -0.313 | 306 | 467 | 465 | 306 | 247 | 3200 |  | CORR | GENE | 08:23 | 08:49 | 08:49 | 66 | 317 | 11 | EXT |  | 0.89 | (c)
34415.599 | 11.52 | 11.466 | -0.04 | -0.094 | -110 | 467 | 360 | 0 | 40 | 3200 |  | CORR | CIGR | 07:16 | 08:49 | 08:32 | 54 | 939 | 13 | EXT |  | 0.89 | (c)
34415.639 | 0 | -0.056 | -11.58 | -11.636 | 1130 | 1566 | 1652 | 1130 |  | 3201 | Коррозия на шве | GWAN | GENE | 07:15 | 08:25 | 08:39 | 100 | 1044 | 17 | EXT | Коррозия на шве |  | (c)
34416.508 | 0.869 | 0.822 | -10.711 | -10.758 | -1045 | -771 | -894 | 743 | 822 | 3201 |  | CORR | CIGR | 01:24 | 02:08 | 01:48 | 56 | 302 | 12 | EXT |  | 0.89 | (c)
34416.519 | 0.88 | 0.782 | -10.7 | -10.798 | 1546 | 1613 | 1727 | 1546 | 782 | 3201 |  | CORR | GENE | 08:22 | 08:33 | 08:51 | 116 | 363 | 13 | EXT |  | 0.9 | (c)
34416.621 | 0.982 | 0.938 | -10.598 | -10.642 | -885 | -693 | -724 | 563 | 938 | 3201 |  | CORR | GENE | 01:50 | 02:21 | 02:16 | 66 | 322 | 11 | EXT |  | 0.89 | (c)
34416.676 | 1.037 | 1.014 | -10.543 | -10.566 | -813 | -680 | -650 | 487 | 1014 | 3201 |  | CORR | GENE | 02:01 | 02:23 | 02:28 | 80 | 326 | 10 | EXT |  | 0.89 | (c)
34416.684 | 1.045 | 1.039 | -10.535 | -10.541 | 859 | 1003 | 1001 | 859 | 1039 | 3201 |  | CORR | CIGR | 06:31 | 06:54 | 06:54 | 45 | 284 | 13 | EXT |  | 0.89 | (c)
34416.749 | 1.11 | 1.002 | -10.47 | -10.578 | 1196 | 1227 | 1229 | 1196 | 1002 | 3201 |  | CORR | GENE | 07:26 | 07:31 | 07:31 | 252 | 67 | 10 | EXT |  | 0.91 | (c)
34416.858 | 1.219 | 1.181 | -10.361 | -10.399 | -1082 | -964 | -1000 | 918 | 1181 | 3201 |  | CORR | GENE | 01:18 | 01:37 | 01:31 | 141 | 164 | 10 | EXT |  | 0.9 | (c)
34417.103 | 1.464 | 1.437 | -10.116 | -10.143 | 1446 | 1782 | 1672 | 1446 | 1437 | 3201 |  | CORR | GENE | 08:06 | 09:00 | 08:43 | 76 | 453 | 18 | EXT |  | 0.89 | (c)
34417.311 | 1.672 | 1.619 | -9.908 | -9.961 | 1435 | 1527 | 1618 | 1435 | 1619 | 3201 |  | CORR | GENE | 08:04 | 08:19 | 08:34 | 81 | 366 | 14 | EXT |  | 0.89 | (c)
34418.492 | 2.853 | 2.835 | -8.727 | -8.745 | -522 | -428 | -376 | 230 | 2835 | 3201 |  | CORR | GENE | 02:48 | 03:04 | 03:12 | 153 | 292 | 10 | EXT |  | 0.9 | (c)
34421.558 | 5.919 | 5.79 | -5.661 | -5.79 | 1837 | 1909 | 1876 | 1837 | 5583 | 3201 |  | CORR | GENE | 09:09 | 09:21 | 09:15 | 207 | 79 | 15 | EXT |  | 0.92 | (c)
34421.699 | 6.06 | 6.017 | -5.52 | -5.563 | 1769 | 1820 | 1850 | 1769 | 5518 | 3201 |  | CORR | CIGR | 08:58 | 09:06 | 09:11 | 45 | 163 | 11 | EXT |  | 0.89 | (c)
34424.324 | 8.685 | 8.665 | -2.895 | -2.915 | -848 | -751 | -797 | 746 | 2895 | 3201 |  | CORR | CIGR | 01:56 | 02:11 | 02:04 | 20 | 102 | 10 | EXT |  | 0.89 | (c)
34424.455 | 8.816 | 8.781 | -2.764 | -2.799 | -450 | -384 | -388 | 325 | 2764 | 3201 |  | CORR | CIGR | 02:60 | 03:11 | 03:10 | 35 | 125 | 10 | EXT |  | 0.89 | (c)
34424.551 | 8.912 | 8.882 | -2.668 | -2.698 | -580 | -488 | -511 | 441 | 2668 | 3201 |  | CORR | CIGR | 02:39 | 02:54 | 02:50 | 30 | 139 | 11 | EXT |  | 0.89 | (c)
34424.601 | 8.962 | 8.942 | -2.618 | -2.638 | -502 | -443 | -462 | 421 | 2618 | 3201 |  | CORR | CIGR | 02:52 | 03:01 | 02:58 | 20 | 81 | 10 | EXT |  | 0.89 | (c)
34424.606 | 8.967 | 8.85 | -2.613 | -2.73 | 1625 | 1663 | 1655 | 1625 | 2559 | 3201 |  | CORR | GENE | 08:35 | 08:41 | 08:40 | 171 | 61 | 11 | EXT |  | 0.9 | (c)
34424.696 | 9.057 | 8.967 | -2.523 | -2.613 | -920 | -690 | -711 | 502 | 2517 | 3201 |  | CORR | GENE | 01:44 | 02:21 | 02:18 | 96 | 418 | 15 | EXT |  | 0.89 | (c)
34424.73 | 9.091 | 9.038 | -2.489 | -2.542 | -967 | -500 | -685 | 403 | 2416 | 3201 |  | CORR | GENE | 01:37 | 02:52 | 02:22 | 126 | 564 | 18 | EXT |  | 0.9 | (c)
34424.874 | 9.235 | 9.204 | -2.345 | -2.376 | -586 | -478 | -482 | 377 | 2320 | 3201 |  | CORR | CIGR | 02:38 | 02:55 | 02:55 | 56 | 209 | 15 | EXT |  | 0.89 | (c)
34424.884 | 9.245 | 9.225 | -2.335 | -2.355 | 1618 | 1704 | 1676 | 1618 | 2335 | 3201 |  | CORR | CIGR | 08:34 | 08:48 | 08:43 | 20 | 116 | 14 | EXT |  | 0.89 | (c)
34424.965 | 9.326 | 9.295 | -2.254 | -2.285 | -534 | -417 | -435 | 336 | 2254 | 3201 |  | CORR | CIGR | 02:46 | 03:05 | 03:02 | 31 | 198 | 15 | EXT |  | 0.89 | (c)
34425.065 | 9.426 | 9.406 | -2.154 | -2.174 | -592 | -488 | -540 | 487 | 2154 | 3201 |  | CORR | CIGR | 02:37 | 02:54 | 02:46 | 20 | 105 | 12 | EXT |  | 0.89 | (c)
34427.769 | 0.55 | 0.527 | -10.995 | -11.018 | -1583 | -1498 | -1525 | 1467 | 527 | 3202 |  | CORR | CIGR | 09:22 | 09:36 | 09:32 | 45 | 116 | 11 | EXT |  | 0.89 | (c)
34428.13 | 0.911 | 0.883 | -10.634 | -10.662 | -1353 | -1271 | -1301 | 1249 | 883 | 3202 |  | CORR | CIGR | 09:60 | 10:13 | 10:08 | 31 | 104 | 10 | EXT |  | 0.89 | (c)
34428.238 | 1.019 | 0.825 | -10.526 | -10.72 | -251 | -119 | 54 | 0 | 825 | 3202 |  | CORR | GENE | 00:58 | 01:19 | 01:47 | 392 | 609 | 14 | EXT |  | 0.94 | (c)
34428.335 | 1.116 | 1.084 | -10.429 | -10.461 | -1138 | -965 | -1028 | 918 | 1084 | 3202 |  | CORR | GENE | 10:34 | 11:02 | 10:52 | 65 | 220 | 11 | EXT |  | 0.89 | (c)
34428.451 | 1.232 | 1.19 | -10.313 | -10.355 | -1085 | -913 | -917 | 748 | 1190 | 3202 |  | CORR | CIGR | 10:43 | 11:11 | 11:10 | 55 | 337 | 15 | EXT |  | 0.89 | (c)
34429.036 | 1.817 | 1.778 | -9.728 | -9.767 | 171 | 452 | 355 | 171 | 1778 | 3202 |  | CORR | GENE | 02:06 | 02:51 | 02:35 | 74 | 367 | 14 | EXT |  | 0.89 | (c)
34429.739 | 2.52 | 2.49 | -9.025 | -9.055 | 317 | 423 | 397 | 317 | 2490 | 3202 |  | CORR | CIGR | 02:29 | 02:46 | 02:42 | 30 | 159 | 15 | EXT |  | 0.89 | (c)
34429.933 | 2.714 | 2.66 | -8.831 | -8.885 | 264 | 398 | 353 | 264 | 2660 | 3202 |  | CORR | CIGR | 02:21 | 02:42 | 02:35 | 56 | 177 | 11 | EXT |  | 0.89 | (c)
34431.48 | 4.261 | 4.231 | -7.284 | -7.314 | -1923 | -1885 | -1820 | 1716 | 4231 | 3202 |  | CORR | CIGR | 08:28 | 08:34 | 08:44 | 41 | 207 | 10 | EXT |  | 0.89 | (c)
34431.808 | 4.589 | 4.553 | -6.956 | -6.992 | -1278 | -1145 | -1162 | 1045 | 4553 | 3202 |  | CORR | GENE | 10:12 | 10:33 | 10:30 | 60 | 233 | 13 | EXT |  | 0.89 | (c)
34435.505 | 8.286 | 8.267 | -3.259 | -3.278 | -1679 | -1603 | -1624 | 1568 | 3248 | 3202 |  | CORR | CIGR | 09:07 | 09:19 | 09:16 | 30 | 111 | 13 | EXT |  | 0.89 | (c)
34435.883 | 8.664 | 8.644 | -2.881 | -2.901 | -1745 | -1686 | -1692 | 1638 | 2871 | 3202 |  | CORR | CIGR | 08:56 | 09:06 | 09:05 | 30 | 107 | 11 | EXT |  | 0.89 | (c)
34435.971 | 8.752 | 8.739 | -2.793 | -2.806 | -2123 | -1998 | -2048 | 1972 | 2776 | 3202 |  | CORR | CIGR | 07:55 | 08:16 | 08:07 | 30 | 151 | 13 | EXT |  | 0.89 | (c)
34436.231 | 9.012 | 8.976 | -2.533 | -2.569 | -2018 | -1983 | -1990 | 1961 | 2296 | 3202 |  | CORR | GENE | 08:12 | 08:18 | 08:17 | 273 | 57 | 12 | EXT |  | 0.92 | (c)
34438.941 | 0.177 | 0.035 | -10.363 | -10.505 | -5 | -5 | 9 | 0 | 35 | 3203 |  | CORR | AXGR | 09:04 | 09:04 | 09:06 | 267 | 29 | 11 | EXT |  | 0.92 | (c)
34445.38 | 6.616 | 6.596 | -3.924 | -3.944 | -8 | 64 | 40 | 0 | 3924 | 3203 |  | CORR | CIGR | 09:03 | 09:15 | 09:11 | 20 | 96 | 12 | EXT |  | 0.89 | (c)
34451.255 | 1.951 | 1.938 | -9.349 | -9.362 | 1058 | 1344 | 1262 | 1058 | 1938 | 3204 |  | CORR | GENE | 08:23 | 09:10 | 08:56 | 61 | 407 | 10 | EXT |  | 0.89 | (c)
34451.705 | 2.401 | 2.341 | -8.899 | -8.959 | -1212 | -1010 | -957 | 701 | 2341 | 3204 |  | CORR | GENE | 02:17 | 02:50 | 02:58 | 164 | 510 | 10 | EXT |  | 0.9 | (c)
34461.538 | 0.934 | 0.906 | -10.646 | -10.674 | 1639 | 1957 | 1841 | 1639 | 906 | 3205 |  | CORR | GENE | 04:52 | 05:43 | 05:25 | 76 | 404 | 14 | EXT |  | 0.89 | (c)
34461.582 | 0.978 | 0.955 | -10.602 | -10.625 | -1318 | -1169 | -1186 | 1054 | 955 | 3205 |  | CORR | CIGR | 08:55 | 09:19 | 09:16 | 37 | 264 | 10 | EXT |  | 0.89 | (c)
34461.598 | 0.994 | 0.97 | -10.586 | -10.61 | 672 | 774 | 793 | 672 | 970 | 3205 |  | CORR | CIGR | 02:16 | 02:32 | 02:35 | 55 | 241 | 15 | EXT |  | 0.89 | (c)
34461.703 | 1.099 | 1.08 | -10.481 | -10.5 | 769 | 860 | 1014 | 769 | 1080 | 3205 |  | CORR | GENE | 02:32 | 02:46 | 03:11 | 70 | 491 | 23 | EXT |  | 0.89 | (c)
34465.149 | 4.545 | 4.511 | -7.035 | -7.069 | -1308 | -1142 | -1071 | 835 | 4511 | 3205 |  | CORR | GENE | 08:56 | 09:23 | 09:34 | 126 | 473 | 15 | EXT |  | 0.9 | (c)
34465.287 | 4.683 | 4.572 | -6.897 | -7.008 | -1096 | -1042 | -1057 | 1019 | 4572 | 3205 |  | CORR | GENE | 09:31 | 09:39 | 09:37 | 651 | 77 | 13 | EXT |  | 0.96 | (c)
34466.325 | 5.721 | 5.667 | -5.859 | -5.913 | -1648 | -1330 | -1419 | 1191 | 5667 | 3205 |  | CORR | GENE | 08:01 | 08:53 | 08:38 | 88 | 457 | 10 | EXT |  | 0.89 | (c)
34470.834 | 10.23 | 9.911 | -1.35 | -1.669 | -31 | 17 | 1 | 0 | 76 | 3205 |  | ARTD | GENE | 00:22 | 00:30 | 00:28 | 1593 | 65 |  | EXT | Эквивалент потери металла 15%. |  | (c)
34474.919 | 2.735 | 2.654 | -8.405 | -8.486 | -975 | -749 | -822 | 669 | 2654 | 3206 |  | CORR | GENE | 07:23 | 07:59 | 07:48 | 156 | 306 | 11 | EXT |  | 0.9 | (c)
34572.709 | 9.835 | 9.805 | -1.13 | -1.16 | 164 | 342 | 387 | 164 | 1130 | 3214 |  | CORR | CIGR | 09:42 | 10:10 | 10:18 | 30 | 446 | 10 | EXT |  | 0.89 | (c)
34608.964 | 1.685 | 1.654 | -9.29 | -9.321 | 603 | 713 | 705 | 603 | 1654 | 3218 |  | CORR | CIGR | 02:16 | 02:34 | 02:32 | 54 | 204 | 10 | EXT |  | 0.89 | (c)
34643.309 | 3.205 | 3.176 | -8.165 | -8.194 | -2017 | -1239 | -1503 | 214 | 3176 | 3221 |  | CORR | GENE | 07:36 | 09:42 | 08:59 | 85 | 1027 | 15 | EXT |  | 0.89 | (c)
34643.331 | 3.227 | 3.202 | -8.143 | -8.168 | 509 | 698 | 709 | 509 | 3202 | 3221 |  | CORR | GENE | 02:24 | 02:54 | 02:56 | 85 | 401 | 10 | EXT |  | 0.89 | (c)
34643.457 | 3.353 | 3.342 | -8.017 | -8.028 | -2081 | -1610 | -1564 | 149 | 3342 | 3221 |  | CORR | GENE | 07:26 | 08:42 | 08:49 | 80 | 1034 | 18 | EXT |  | 0.89 | (c)
34646.09 | 5.986 | 5.962 | -5.384 | -5.408 | -1395 | -1367 | -1331 | 835 | 5261 | 3221 |  | CORR | GENE | 09:16 | 09:21 | 09:27 | 147 | 129 | 15 | EXT |  | 0.9 | (c)
34647.272 | 7.168 | 7.163 | -4.202 | -4.207 | -1160 | -1138 | -1131 | 1070 | 4187 | 3221 |  | CORR | CIGR | 09:54 | 09:58 | 09:59 | 20 | 58 | 11 | EXT |  | 0.89 | (c)
34647.303 | 7.199 | 7.185 | -4.171 | -4.185 | -1616 | -1499 | -1512 | 614 | 4135 | 3221 |  | CORR | CIGR | 08:41 | 08:60 | 08:58 | 50 | 209 | 15 | EXT |  | 0.89 | (c)
34650.248 | 10.144 | 10.106 | -1.226 | -1.264 | -22 | 332 | 167 | 0 | 1214 | 3221 |  | CORR | CIGR | 00:58 | 01:55 | 01:29 | 50 | 378 | 13 | EXT |  | 0.89 | (c)
34655.749 | 4.275 | 4.206 | -6.97 | -7.039 | -2214 | -2153 | -1989 | 17 | 4206 | 3222 |  | CORR | GENE | 07:38 | 07:47 | 08:14 | 86 | 450 | 10 | EXT |  | 0.89 | (c)
34667.892 | 5.173 | 5.15 | -5.982 | -6.005 | -587 | -357 | -411 | 235 | 5150 | 3223 |  | CORR | GENE | 08:09 | 08:46 | 08:38 | 60 | 352 | 12 | EXT |  | 0.89 | (c)
34668.122 | 5.403 | 5.377 | -5.752 | -5.778 | -607 | -519 | -543 | 479 | 5377 | 3223 |  | CORR | CIGR | 08:06 | 08:20 | 08:16 | 41 | 128 | 14 | EXT |  | 0.89 | (c)
34668.311 | 5.592 | 5.58 | -5.563 | -5.575 | -471 | -358 | -343 | 215 | 5510 | 3223 |  | CORR | GENE | 08:28 | 08:46 | 08:49 | 65 | 256 | 12 | EXT |  | 0.89 | (c)
34668.412 | 5.693 | 5.679 | -5.462 | -5.476 | -700 | -619 | -565 | 430 | 5441 | 3223 |  | CORR | CIGR | 07:51 | 08:04 | 08:13 | 35 | 270 | 14 | EXT |  | 0.89 | (c)
34668.976 | 6.257 | 6.238 | -4.898 | -4.917 | -500 | -439 | -450 | 401 | 4882 | 3223 |  | CORR | CIGR | 08:23 | 08:33 | 08:31 | 35 | 99 | 11 | EXT |  | 0.89 | (c)
34669.082 | 6.363 | 6.357 | -4.792 | -4.798 | -343 | -301 | -277 | 211 | 4761 | 3223 |  | CORR | CIGR | 08:49 | 08:56 | 08:59 | 37 | 132 | 10 | EXT |  | 0.89 | (c)
34669.705 | 6.986 | 6.978 | -4.169 | -4.177 | -526 | -483 | -494 | 462 | 4157 | 3223 |  | CORR | CIGR | 08:19 | 08:26 | 08:24 | 20 | 64 | 12 | EXT |  | 0.89 | (c)
34669.736 | 7.017 | 7.003 | -4.138 | -4.152 | -511 | -459 | -457 | 404 | 4121 | 3223 |  | CORR | CIGR | 08:22 | 08:30 | 08:30 | 31 | 107 | 12 | EXT |  | 0.89 | (c)
34669.736 | 7.017 | 6.907 | -4.138 | -4.248 | -802 | -459 | -581 | 360 | 4131 | 3223 |  | CORR | GENE | 07:35 | 08:30 | 08:10 | 117 | 442 | 11 | EXT |  | 0.89 | (c)
34669.741 | 7.022 | 6.972 | -4.133 | -4.183 | -491 | -468 | -473 | 456 | 4097 | 3223 |  | CORR | AXGR | 08:25 | 08:29 | 08:28 | 86 | 35 | 12 | EXT |  | 0.89 | (c)
34669.988 | 7.269 | 7.241 | -3.886 | -3.914 | -372 | -317 | -314 | 256 | 3863 | 3223 |  | CORR | CIGR | 08:44 | 08:53 | 08:53 | 51 | 116 | 11 | EXT |  | 0.89 | (c)
34670.131 | 7.412 | 7.012 | -3.743 | -4.143 | -737 | -654 | -680 | 624 | 3630 | 3223 |  | CORR | GENE | 07:45 | 07:58 | 07:54 | 513 | 113 | 10 | EXT |  | 0.94 | (c)
34670.867 | 8.148 | 8.052 | -3.007 | -3.103 | -489 | -486 | -470 | 451 | 2880 | 3223 |  | CORR | AXGR | 08:25 | 08:26 | 08:28 | 223 | 38 | 12 | EXT |  | 0.91 | (c)
34671.528 | 8.809 | 8.772 | -2.346 | -2.383 | -610 | -595 | -573 | 537 | 2013 | 3223 |  | CORR | GENE | 08:06 | 08:08 | 08:12 | 370 | 73 | 11 | EXT |  | 0.93 | (c)
34672.564 | 9.845 | 9.84 | -1.31 | -1.315 | -593 | -526 | -552 | 511 | 1289 | 3223 |  | CORR | CIGR | 08:08 | 08:19 | 08:15 | 26 | 82 | 11 | EXT |  | 0.89 | (c)
34672.629 | 9.91 | 9.896 | -1.245 | -1.259 | -619 | -474 | -510 | 401 | 1178 | 3223 |  | CORR | GENE | 08:04 | 08:28 | 08:22 | 81 | 218 | 12 | EXT |  | 0.89 | (c)
34672.745 | 10.026 | 9.913 | -1.129 | -1.242 | -622 | -617 | -595 | 569 | 1075 | 3223 |  | CORR | AXGR | 08:04 | 08:04 | 08:08 | 167 | 53 | 11 | EXT |  | 0.9 | (c)
34672.754 | 10.035 | 10.014 | -1.12 | -1.141 | -694 | -605 | -597 | 500 | 1100 | 3223 |  | CORR | CIGR | 07:52 | 08:06 | 08:08 | 41 | 194 | 15 | EXT |  | 0.89 | (c)
34673.082 | 10.363 | 10.361 | -0.792 | -0.794 | -174 | -134 | -128 | 82 | 769 | 3223 |  | CORR | CIGR | 09:16 | 09:22 | 09:23 | 25 | 92 | 15 | EXT |  | 0.89 | (c)
34673.11 | 10.391 | 10.366 | -0.764 | -0.789 | -590 | -266 | -411 | 233 | 688 | 3223 |  | CORR | GENE | 08:09 | 09:01 | 08:38 | 101 | 357 | 10 | EXT |  | 0.89 | (c)
34676.521 | 2.647 | 2.624 | -8.538 | -8.561 | -1742 | -1674 | -1657 | 1573 | 2624 | 3224 |  | CORR | GENE | 09:11 | 09:22 | 09:25 | 67 | 168 | 12 | EXT |  | 0.89 | (c)
34679.914 | 6.04 | 5.995 | -5.145 | -5.19 | -1457 | -1264 | -1293 | 1129 | 5109 | 3224 |  | CORR | GENE | 09:57 | 10:28 | 10:24 | 81 | 328 | 10 | EXT |  | 0.89 | (c)
34680.356 | 6.482 | 6.458 | -4.703 | -4.727 | -63 | 5 | 15 | 0 | 4702 | 3224 |  | CORR | CIGR | 01:42 | 01:53 | 01:55 | 25 | 157 | 15 | EXT |  | 0.89 | (c)
34680.415 | 6.541 | 6.499 | -4.644 | -4.686 | -162 | 4 | -30 | 0 | 4626 | 3224 |  | CORR | GENE | 01:26 | 01:53 | 01:48 | 60 | 265 | 15 | EXT |  | 0.89 | (c)
34681.6 | 7.726 | 7.434 | -3.459 | -3.751 | -111 | -108 | -88 | 64 | 3408 | 3224 |  | CORR | AXGR | 01:34 | 01:35 | 01:38 | 343 | 47 | 11 | EXT |  | 0.93 | (c)
34681.667 | 7.793 | 7.757 | -3.392 | -3.428 | -406 | -166 | -238 | 69 | 3312 | 3224 |  | CORR | GENE | 00:47 | 01:26 | 01:14 | 116 | 337 | 13 | EXT |  | 0.9 | (c)
34691.727 | 6.668 | 6.643 | -4.677 | -4.702 | 2099 | 2164 | 2147 | 2099 | 4677 | 3225 |  | CORR | CIGR | 01:33 | 01:44 | 01:41 | 25 | 96 | 10 | EXT |  | 0.89 | (c)
34691.77 | 6.711 | 6.673 | -4.634 | -4.672 | 2154 | 2178 | 2171 | 2154 | 4542 | 3225 |  | CORR | AXGR | 01:42 | 01:46 | 01:45 | 130 | 34 | 12 | EXT |  | 0.9 | (c)
34695.831 | 10.772 | 10.73 | -0.573 | -0.615 | 18 | 366 | 278 | 18 | 503 | 3225 |  | CORR | GENE | 07:57 | 08:54 | 08:39 | 112 | 519 | 12 | EXT |  | 0.89 | (c)
34705.858 | 9.454 | 9.44 | -2.211 | -2.225 | 1502 | 1586 | 1572 | 1502 | 2200 | 3226 |  | CORR | CIGR | 08:40 | 08:53 | 08:51 | 25 | 139 | 13 | EXT |  | 0.89 | (c)
34743.802 | 2.548 | 2.344 | -8.822 | -9.026 | 1170 | 1243 | 1248 | 904 | 2344 | 3230 |  | CORR | GENE | 01:48 | 01:60 | 02:00 | 345 | 156 | 10 | EXT |  | 0.92 | (c)
34753.845 | 1.221 | 1.197 | -9.824 | -9.848 | 1069 | 1147 | 1157 | 985 | 1197 | 3231 |  | CORR | GENE | 02:25 | 02:38 | 02:39 | 61 | 177 | 18 | EXT |  | 0.89 | (c)
34762.891 | 10.267 | 10.095 | -0.778 | -0.95 | -641 | -635 | -615 | 589 | 603 | 3231 |  | CORR | AXGR | 09:49 | 09:50 | 09:53 | 347 | 52 | 15 | EXT |  | 0.94 | (c)
34769.288 | 5.619 | 5.604 | -6.076 | -6.091 | 313 | 377 | 345 | 313 | 5604 | 3232 |  | CORR | CIGR | 01:44 | 01:54 | 01:49 | 30 | 64 | 13 | EXT |  | 0.89 | (c)
34769.321 | 5.652 | 5.564 | -6.043 | -6.131 | 439 | 457 | 466 | 439 | 5564 | 3232 |  | CORR | AXGR | 02:04 | 02:07 | 02:09 | 175 | 55 | 16 | EXT |  | 0.91 | (c)
34769.694 | 6.025 | 5.907 | -5.67 | -5.788 | 466 | 494 | 492 | 466 | 5597 | 3232 |  | CORR | AXGR | 02:09 | 02:13 | 02:13 | 191 | 52 | 10 | EXT |  | 0.9 | (c)
34769.704 | 6.035 | 6.016 | -5.66 | -5.679 | -1619 | -1396 | -1497 | 1375 | 5634 | 3232 |  | CORR | CIGR | 08:32 | 09:08 | 08:52 | 45 | 244 | 12 | EXT |  | 0.89 | (c)
34769.803 | 6.134 | 6.105 | -5.561 | -5.59 | -1198 | -1075 | -1065 | 933 | 5549 | 3232 |  | CORR | CIGR | 09:40 | 09:60 | 10:02 | 41 | 264 | 12 | EXT |  | 0.89 | (c)
34769.925 | 6.256 | 6.197 | -5.439 | -5.498 | -1287 | -1162 | -1159 | 1032 | 5413 | 3232 |  | CORR | GENE | 09:26 | 09:46 | 09:46 | 85 | 255 | 15 | EXT |  | 0.89 | (c)
34769.946 | 6.277 | 6.225 | -5.418 | -5.47 | 340 | 435 | 400 | 340 | 5086 | 3232 |  | CORR | GENE | 01:48 | 02:04 | 01:58 | 384 | 120 | 19 | EXT |  | 0.97 | (c)
34777.925 | 2.561 | 2.534 | -8.889 | -8.916 | -1620 | -1538 | -1555 | 1491 | 2534 | 3233 |  | CORR | CIGR | 09:32 | 09:45 | 09:42 | 33 | 129 | 10 | EXT |  | 0.89 | (c)
34778.024 | 2.66 | 2.641 | -8.79 | -8.809 | -1628 | -1537 | -1525 | 1422 | 2641 | 3233 |  | CORR | CIGR | 09:30 | 09:45 | 09:47 | 28 | 206 | 10 | EXT |  | 0.89 | (c)
34787.39 | 0.576 | 0.55 | -11.204 | -11.23 | -506 | -414 | -383 | 260 | 550 | 3234 |  | CORR | GENE | 09:34 | 09:48 | 09:53 | 104 | 246 | 12 | EXT |  | 0.89 | (c)
34788.355 | 1.541 | 1.514 | -10.239 | -10.266 | -1313 | -1142 | -1192 | 1071 | 1514 | 3234 |  | CORR | CIGR | 07:23 | 07:51 | 07:43 | 55 | 242 | 11 | EXT |  | 0.89 | (c)
34790.135 | 3.321 | 3.313 | -8.459 | -8.467 | -1253 | -1141 | -1192 | 1130 | 3313 | 3234 |  | CORR | CIGR | 07:33 | 07:51 | 07:43 | 27 | 123 | 10 | EXT |  | 0.89 | (c)
34795.886 | 9.072 | 8.94 | -2.708 | -2.84 | 1039 | 1123 | 1081 | 1039 | 2616 | 3234 |  | CORR | GENE | 01:43 | 01:57 | 01:50 | 224 | 84 | 12 | EXT |  | 0.91 | (c)
34798.594 | 0 | -0.021 | -11.45 | -11.471 | -1911 | -202 | -684 | 320 |  | 3235 | Нарушение формы кольцевого шва | GWAN |  | 08:29 | 01:05 | 11:47 | 0 | 2453 |  | EXT | Нарушение формы кольцевого шва |  | (c)
34802.927 | 4.333 | 4.306 | -7.117 | -7.144 | -2144 | -2037 | -2025 | 87 | 4306 | 3235 |  | CORR | GENE | 07:52 | 08:09 | 08:11 | 118 | 237 | 10 | EXT |  | 0.89 | (c)
34803.234 | 4.64 | 4.566 | -6.81 | -6.884 | 2207 | 2227 | 2218 | 1 | 4566 | 3235 |  | CORR | AXGR | 07:34 | 07:37 | 07:36 | 269 | 23 | 13 | EXT |  | 0.92 | (c)
34803.966 | 5.372 | 5.148 | -6.078 | -6.302 | 2131 | 2183 | 2157 | 47 | 5148 | 3235 |  | CORR | AXGR | 07:22 | 07:30 | 07:26 | 432 | 53 | 10 | EXT |  | 0.93 | (c)
34804.745 | 6.151 | 6.145 | -5.299 | -5.305 | 2137 | -2203 | 2214 | 0 | 5270 | 3235 |  | CORR | CIGR | 07:23 | 07:42 | 07:35 | 35 | 154 | 11 | EXT |  | 0.89 | (c)
34804.945 | 6.351 | 6.221 | -5.099 | -5.229 | 2158 | 2176 | 2170 | 49 | 4847 | 3235 |  | CORR | AXGR | 07:26 | 07:29 | 07:28 | 382 | 24 | 10 | EXT |  | 0.92 | (c)
34805.211 | 6.617 | 6.617 | -4.833 | -4.833 | 2163 | 2228 | 2206 | 0 | 4813 | 3235 |  | CORR | CIGR | 07:27 | 07:37 | 07:34 | 20 | 87 | 10 | EXT |  | 0.89 | (c)
34805.245 | 6.651 | 6.543 | -4.799 | -4.907 | 2030 | 2048 | 2043 | 174 | 4747 | 3235 |  | CORR | AXGR | 07:05 | 07:08 | 07:07 | 160 | 27 | 15 | EXT |  | 0.9 | (c)
34805.501 | 6.907 | 6.768 | -4.543 | -4.682 | 2197 | 2213 | 2226 | 0 | 3937 | 3235 |  | CORR | GENE | 07:32 | 07:35 | 07:37 | 745 | 58 | 10 | EXT |  | 0.95 | (c)
34805.567 | 6.973 | 6.963 | -4.477 | -4.487 | -195 | -92 | -135 | 74 | 4456 | 3235 |  | CORR | CIGR | 01:06 | 01:23 | 01:16 | 31 | 121 | 10 | EXT |  | 0.89 | (c)
34805.701 | 7.107 | 6.983 | -4.343 | -4.467 | 2155 | 2169 | 2165 | 55 | 3952 | 3235 |  | CORR | AXGR | 07:26 | 07:28 | 07:27 | 515 | 20 | 16 | EXT |  | 0.97 | (c)
34807.832 | 9.238 | 9.202 | -2.212 | -2.248 | -2182 | -2115 | -1997 | 48 | 2185 | 3235 |  | CORR | GENE | 07:46 | 07:56 | 08:15 | 63 | 371 | 15 | EXT |  | 0.89 | (c)
34807.906 | 9.312 | 9.272 | -2.138 | -2.178 | 2131 | -2158 | -2175 | 0 | 2088 | 3235 |  | CORR | GENE | 07:22 | 07:49 | 07:47 | 90 | 311 | 11 | EXT |  | 0.89 | (c)
34808.665 | 10.071 | 10.053 | -1.379 | -1.397 | -2214 | -2119 | -2057 | 16 | 1326 | 3235 |  | CORR | GENE | 07:40 | 07:56 | 08:06 | 71 | 314 | 11 | EXT |  | 0.89 | (c)
34837.665 | 5.076 | 5.058 | -5.694 | -5.712 | 342 | 433 | 425 | 342 | 5058 | 3238 |  | CORR | CIGR | 02:31 | 02:46 | 02:45 | 48 | 165 | 11 | EXT |  | 0.89 | (c)
34838.231 | 5.642 | 5.227 | -5.128 | -5.543 | -2024 | -1984 | -1995 | 206 | 4875 | 3238 |  | CORR | GENE | 08:09 | 08:16 | 08:14 | 668 | 60 | 23 | EXT |  | 1.04 | (b)
34838.399 | 5.81 | 5.784 | -4.96 | -4.986 | -1927 | -1919 | -1731 | 304 | 4835 | 3238 |  | CORR | GENE | 08:25 | 08:26 | 08:57 | 151 | 393 | 19 | EXT |  | 0.91 | (c)
34838.813 | 6.224 | 6.068 | -4.546 | -4.702 | -2021 | -1978 | -1974 | 209 | 4368 | 3238 |  | CORR | GENE | 08:10 | 08:17 | 08:17 | 334 | 95 | 27 | EXT |  | 1 | (c)
34838.861 | 6.272 | 6.078 | -4.498 | -4.692 | -2120 | -2091 | -2101 | 111 | 4327 | 3238 |  | CORR | AXGR | 07:54 | 07:58 | 07:57 | 365 | 38 | 15 | EXT |  | 0.94 | (c)
34839.565 | 6.976 | 6.941 | -3.794 | -3.829 | -1296 | -1148 | -1102 | 909 | 3728 | 3238 |  | CORR | GENE | 10:07 | 10:31 | 10:38 | 101 | 388 | 12 | EXT |  | 0.89 | (c)
34907.696 | 7.742 | 7.669 | -3.813 | -3.886 | -621 | -588 | -596 | 570 | 3746 | 3244 |  | CORR | AXGR | 09:49 | 09:55 | 09:53 | 140 | 51 | 11 | EXT |  | 0.9 | (c)
34940.521 | 6.332 | 6.304 | -4.713 | -4.741 | -880 | -782 | -683 | 485 | 4703 | 3247 |  | CORR | CIGR | 08:35 | 08:51 | 09:07 | 38 | 395 | 10 | EXT |  | 0.89 | (c)
34940.528 | 6.339 | 6.323 | -4.706 | -4.722 | 13 | 197 | 176 | 13 | 4672 | 3247 |  | CORR | CIGR | 10:59 | 11:29 | 11:25 | 50 | 326 | 11 | EXT |  | 0.89 | (c)
34943.868 | 9.679 | 9.655 | -1.366 | -1.39 | -890 | -795 | -823 | 756 | 1355 | 3247 |  | CORR | CIGR | 08:33 | 08:49 | 08:44 | 35 | 134 | 14 | EXT |  | 0.89 | (c)
34948.011 | 2.777 | 2.732 | -8.563 | -8.608 | -868 | -412 | -640 | 412 | 2732 | 3248 |  | CORR | CIGR | 07:52 | 09:06 | 08:29 | 55 | 456 | 14 | EXT |  | 0.89 | (c)
34948.041 | 2.807 | 2.792 | -8.533 | -8.548 | -845 | -845 | -824 | 802 | 2792 | 3248 |  | CORR | AXGR | 07:56 | 07:56 | 07:59 | 90 | 43 | 10 | EXT |  | 0.89 | (c)
35010.422 | 9.273 | 9.244 | -1.832 | -1.861 | -1081 | -972 | -972 | 863 | 1803 | 3253 |  | CORR | GENE | 09:07 | 09:25 | 09:25 | 58 | 218 | 10 | EXT |  | 0.89 | (c)
35091.921 | 1.272 | 1.243 | -10.158 | -10.187 | 509 | 644 | 604 | 509 | 1243 | 3261 |  | CORR | CIGR | 01:46 | 02:08 | 02:01 | 31 | 191 | 10 | EXT |  | 0.89 | (c)
35141.936 | 7.062 | 6.978 | -4.308 | -4.392 | 593 | 789 | 927 | 593 | 4264 | 3265 |  | CORR | GENE | 00:40 | 01:11 | 01:34 | 128 | 668 | 10 | EXT |  | 0.89 | (c)
35189.609 | 9.09 | 9.058 | -2.48 | -2.512 | 772 | 860 | 917 | 772 | 2421 | 3269 |  | CORR | GENE | 03:04 | 03:18 | 03:27 | 91 | 291 | 10 | EXT | Аномалия находится на упругопластическом изгибе: R=440 D, максимальное растяжение на 11.7 час. | 0.89 | (c)
35195.99 | 3.901 | 3.744 | -7.744 | -7.901 | -613 | -302 | -432 | 251 | 3744 | 3270 |  | GOUG | GENE | 01:57 | 02:47 | 02:26 | 351 | 362 | 9 | EXT | Зона задиров. Аномалия находится на упругопластическом изгибе: R=815 D, максимальное растяжение на 11.2 час. |  | (c)
35244.972 | 7.613 | 7.543 | -3.722 | -3.792 | 264 | 276 | 291 | 264 | 3431 | 3275 |  | CORR | AXGR | 09:49 | 09:51 | 09:53 | 361 | 55 | 10 | EXT |  | 0.92 | (c)
35256.727 | 8.033 | 8.024 | -3.357 | -3.366 | 842 | 912 | 910 | 842 | 3344 | 3276 |  | CORR | CIGR | 02:17 | 02:28 | 02:28 | 22 | 136 | 10 | EXT |  | 0.89 | (c)
35304.851 | 10.742 | 10.618 | -0.698 | -0.822 | 685 | 723 | 722 | 685 | 609 | 3280 |  | CORR | GENE | 09:35 | 09:41 | 09:41 | 213 | 75 | 11 | EXT |  | 0.91 | (c)
35305.549 | 0 | -0.047 | -11.305 | -11.352 | -482 | -131 | -88 | 305 |  | 3281 | Нарушение формы кольцевого шва | GWAN |  | 11:58 | 00:55 | 13:02 | 0 | 787 |  | EXT | Нарушение формы кольцевого шва |  | (c)
35305.549 | 0 | -0.034 | -11.305 | -11.339 | 1315 | 1554 | 1513 | 520 |  | 3281 | Нарушение формы кольцевого шва | GWAN |  | 04:48 | 05:27 | 05:20 | 0 | 395 |  | EXT | Нарушение формы кольцевого шва |  | (c)
35305.549 | 0 | -0.058 | -11.305 | -11.363 | -1344 | -1238 | -1159 | 887 |  | 3281 | Нарушение формы кольцевого шва | GWAN |  | 09:39 | 09:56 | 10:09 | 0 | 369 |  | EXT | Нарушение формы кольцевого шва |  | (c)
35318.499 | 1.645 | 1.641 | -9.62 | -9.624 | 2002 | 2069 | 2077 | 79 | 1641 | 3282 |  | CORR | CIGR | 05:23 | 05:34 | 05:35 | 32 | 150 | 10 | EXT |  | 0.89 | (c)
35319.092 | 2.238 | 2.154 | -9.027 | -9.111 | -1020 | -1012 | -987 | 954 | 2154 | 3282 |  | CORR | GENE | 09:15 | 09:16 | 09:21 | 213 | 66 | 14 | EXT |  | 0.91 | (c)
35347.522 | 8.163 | 7.951 | -2.962 | -3.174 | -52 | -20 | -29 | 5 | 2852 | 3284 |  | ARTD | AXGR | 10:36 | 10:41 | 10:40 | 322 | 48 |  | EXT | Эквивалент потери металла 17%. |  | (c)
35353.207 | 2.723 | 2.653 | -8.512 | -8.582 | -187 | -162 | -171 | 155 | 2653 | 3285 |  | CORR | AXGR | 09:33 | 09:37 | 09:36 | 161 | 32 | 14 | EXT |  | 0.9 | (c)
35359.09 | 8.606 | 8.573 | -2.629 | -2.662 | -344 | -55 | -162 | 0 | 2560 | 3285 |  | GOUG | GENE | 09:08 | 09:54 | 09:37 | 102 | 363 | 10 | EXT | Задир. |  | (c)
35377.314 | 4.245 | 4.228 | -6.57 | -6.587 | 181 | 306 | 253 | 181 | 4228 | 3287 |  | CORR | CIGR | 09:37 | 09:58 | 09:49 | 29 | 145 | 10 | EXT |  | 0.89 | (c)
35390.492 | 6.608 | 6.543 | -4.202 | -4.267 | -325 | -277 | -274 | 222 | 3945 | 3288 |  | CORR | GENE | 09:34 | 09:41 | 09:42 | 322 | 103 | 10 | EXT |  | 0.92 | (c)
35476.711 | 4.772 | 4.755 | -6.338 | -6.355 | 1445 | 1582 | 1570 | 536 | 4755 | 3296 |  | CORR | CIGR | 02:42 | 03:04 | 03:02 | 50 | 249 | 7 | EXT |  | 0.89 | (c)
35481.08 | 9.141 | 9.115 | -1.969 | -1.995 | 1561 | 1676 | 1668 | 456 | 1946 | 3296 |  | CORR | CIGR | 03:01 | 03:19 | 03:18 | 49 | 213 | 10 | EXT |  | 0.89 | (c)
35481.898 | 9.959 | 9.827 | -1.151 | -1.283 | -609 | -215 | -204 | 0 | 1002 | 3296 |  | CORR | GENE | 09:10 | 10:14 | 10:16 | 281 | 811 | 11 | EXT |  | 0.92 | (c)
35494.014 | 10.965 | 10.943 | -0.09 | -0.112 | 220 | 483 | 425 | 220 | 73 | 3297 |  | CORR | CIGR | 11:43 | 00:26 | 12:16 | 39 | 409 | 10 | EXT |  | 0.89 | (c)
35497.21 | 3.106 | 2.996 | -7.834 | -7.944 | -1414 | -1217 | -1255 | 1096 | 2996 | 3298 |  | CORR | GENE | 10:29 | 11:01 | 10:55 | 116 | 318 | 10 | EXT |  | 0.89 | (c)
35500.267 | 6.163 | 6.123 | -4.777 | -4.817 | -1067 | -774 | -724 | 381 | 4697 | 3298 |  | CORR | GENE | 11:25 | 00:12 | 12:20 | 120 | 685 | 10 | EXT |  | 0.89 | (c)
35505.144 | 0.1 | 0.041 | -11.3 | -11.359 | 1293 | 1863 | 1658 | 1293 | 41 | 3299 |  | CORR | GENE | 00:32 | 02:04 | 01:31 | 89 | 730 | 10 | EXT |  | 0.89 | (c)
35509.362 | 4.318 | 4.288 | -7.082 | -7.112 | 654 | 722 | 714 | 654 | 4288 | 3299 |  | CORR | CIGR | 10:48 | 10:59 | 10:58 | 36 | 121 | 10 | EXT |  | 0.89 | (c)
35540.035 | 1.261 | 1.221 | -9.894 | -9.934 | 1749 | 1783 | 1906 | 168 | 1221 | 3302 |  | CORR | CIGR | 04:47 | 04:53 | 05:13 | 51 | 314 | 10 | EXT |  | 0.89 | (c)
35540.706 | 1.932 | 1.859 | -9.223 | -9.296 | 5 | 427 | 375 | 5 | 1859 | 3302 |  | CORR | GENE | 00:06 | 01:14 | 01:05 | 163 | 739 | 10 | EXT |  | 0.9 | (c)
35540.927 | 2.153 | 2.135 | -9.002 | -9.02 | 1471 | 1681 | 1637 | 427 | 2135 | 3302 |  | CORR | GENE | 04:02 | 04:36 | 04:29 | 100 | 332 | 10 | EXT |  | 0.89 | (c)
35541.082 | 2.308 | 2.27 | -8.847 | -8.885 | 737 | 838 | 965 | 737 | 2270 | 3302 |  | CORR | GENE | 02:04 | 02:20 | 02:41 | 153 | 456 | 10 | EXT |  | 0.9 | (c)
35541.597 | 2.823 | 2.649 | -8.332 | -8.506 | 220 | 422 | 787 | 220 | 2649 | 3302 |  | CORR | GENE | 00:40 | 01:13 | 02:12 | 243 | 1134 | 10 | EXT |  | 0.91 | (c)
35542.052 | 3.278 | 3.209 | -7.877 | -7.946 | 126 | 420 | 423 | 126 | 3209 | 3302 |  | CORR | GENE | 00:25 | 01:13 | 01:13 | 166 | 595 | 10 | EXT |  | 0.9 | (c)
35549.832 | 11.058 | 10.989 | -0.097 | -0.166 | 957 | 1140 | 1544 | 100 | 28 | 3302 |  | CORR | GENE | 02:39 | 03:09 | 04:14 | 138 | 1173 | 11 | EXT |  | 0.9 | (c)
35558.351 | 8.422 | 8.387 | -2.673 | -2.708 | 359 | 534 | 499 | 359 | 2652 | 3303 |  | CORR | CIGR | 10:31 | 10:59 | 10:53 | 56 | 279 | 10 | EXT |  | 0.89 | (c)
35560.111 | 10.182 | 10.152 | -0.913 | -0.943 | 361 | 417 | 453 | 361 | 900 | 3303 |  | CORR | CIGR | 10:31 | 10:40 | 10:46 | 43 | 184 | 10 | EXT |  | 0.89 | (c)
35563.494 | 2.47 | 2.448 | -8.735 | -8.757 | -209 | -129 | -127 | 46 | 2448 | 3304 |  | CORR | CIGR | 10:47 | 10:60 | 11:00 | 30 | 163 | 11 | EXT |  | 0.89 | (c)
35568.117 | 7.093 | 7.075 | -4.112 | -4.13 | 949 | 1254 | 1126 | 927 | 4069 | 3304 |  | CORR | GENE | 01:54 | 02:43 | 02:22 | 61 | 354 | 10 | EXT |  | 0.89 | (c)
35572.027 | 11.003 | 10.995 | -0.202 | -0.21 | -74 | 1 | 3 | 0 | 178 | 3304 |  | CORR | CIGR | 11:09 | 11:21 | 11:21 | 32 | 154 | 12 | EXT |  | 0.89 | (c)
35596.322 | 1.648 | 1.619 | -9.757 | -9.786 | -2157 | -2156 | -1958 | 74 | 1619 | 3307 |  | CORR | GENE | 08:20 | 08:20 | 08:52 | 65 | 398 | 20 | EXT |  | 0.89 | (c)
35597.988 | 3.314 | 3.256 | -8.091 | -8.149 | -2148 | -1769 | -1846 | 83 | 3256 | 3307 |  | CORR | GENE | 08:22 | 09:23 | 09:10 | 168 | 604 | 12 | EXT |  | 0.9 | (c)
35598.499 | 3.825 | 3.811 | -7.58 | -7.594 | -1905 | -1765 | -1798 | 326 | 3811 | 3307 |  | CORR | CIGR | 09:01 | 09:23 | 09:18 | 50 | 214 | 10 | EXT |  | 0.89 | (c)
35603.714 | 9.04 | 9.015 | -2.365 | -2.39 | -1469 | -1407 | -1381 | 762 | 2345 | 3307 |  | CORR | CIGR | 10:11 | 10:21 | 10:25 | 45 | 175 | 12 | EXT |  | 0.89 | (c)
35603.789 | 9.115 | 9.06 | -2.29 | -2.345 | -1643 | -1379 | -1474 | 588 | 2254 | 3307 |  | CORR | GENE | 09:43 | 10:26 | 10:10 | 91 | 337 | 15 | EXT |  | 0.89 | (c)
35605.217 | 10.543 | 10.52 | -0.862 | -0.885 | 65 | 171 | 150 | 65 | 862 | 3307 |  | CORR | CIGR | 02:19 | 02:36 | 02:33 | 23 | 170 | 10 | EXT |  | 0.89 | (c)
35606.83 | 0.751 | 0.699 | -10.664 | -10.716 | -2166 | -2014 | -1961 | 64 | 699 | 3308 |  | CORR | GENE | 08:56 | 09:21 | 09:29 | 114 | 410 | 11 | EXT |  | 0.89 | (c)
35607.913 | 1.834 | 1.775 | -9.581 | -9.64 | -1 | 18 | 9 | 0 | 1775 | 3308 |  | CORR | AXGR | 02:46 | 02:49 | 02:47 | 183 | 19 | 12 | EXT |  | 0.9 | (c)
35608.895 | 2.816 | 2.792 | -8.599 | -8.623 | -638 | -339 | -354 | 71 | 2792 | 3308 |  | CORR | CIGR | 01:03 | 01:51 | 01:49 | 50 | 567 | 13 | EXT |  | 0.89 | (c)
35611.248 | 5.169 | 5.099 | -6.246 | -6.316 | -2132 | -2009 | -1900 | 99 | 5099 | 3308 |  | CORR | GENE | 09:02 | 09:21 | 09:39 | 140 | 463 | 10 | EXT |  | 0.89 | (c)
35611.367 | 5.288 | 5.078 | -6.127 | -6.337 | -49 | -18 | -31 | 14 | 5078 | 3308 |  | CORR | AXGR | 02:38 | 02:43 | 02:41 | 343 | 35 | 14 | EXT |  | 0.94 | (c)
35611.417 | 5.338 | 5.286 | -6.077 | -6.129 | 2144 | 2171 | 2161 | 53 | 5286 | 3308 |  | CORR | AXGR | 08:32 | 08:36 | 08:34 | 139 | 33 | 15 | EXT |  | 0.9 | (c)
35611.806 | 5.727 | 5.718 | -5.688 | -5.697 | -356 | -204 | -222 | 89 | 5642 | 3308 |  | CORR | CIGR | 01:48 | 02:13 | 02:10 | 55 | 267 | 12 | EXT |  | 0.89 | (c)
35612.537 | 6.458 | 5.917 | -4.957 | -5.498 | -119 | -16 | -66 | 13 | 4957 | 3308 |  | CORR | GENE | 02:27 | 02:43 | 02:35 | 541 | 106 | 13 | EXT |  | 0.95 | (c)
35612.719 | 6.64 | 6.616 | -4.775 | -4.799 | -818 | -768 | -735 | 652 | 4764 | 3308 |  | CORR | CIGR | 00:34 | 00:42 | 00:47 | 35 | 166 | 10 | EXT |  | 0.89 | (c)
35614.934 | 8.855 | 8.648 | -2.56 | -2.767 | 62 | 131 | 109 | 62 | 2405 | 3308 |  | CORR | GENE | 02:56 | 03:07 | 03:03 | 362 | 94 | 10 | EXT |  | 0.92 | (c)
35615.8 | 9.721 | 9.367 | -1.694 | -2.048 | 67 | 88 | 93 | 67 | 1473 | 3308 |  | CORR | AXGR | 02:57 | 02:60 | 03:01 | 575 | 51 | 13 | EXT |  | 0.96 | (c)
35616.2 | 10.121 | 10.087 | -1.294 | -1.328 | -173 | -18 | -54 | 0 | 1254 | 3308 |  | CORR | GENE | 02:18 | 02:43 | 02:37 | 74 | 238 | 10 | EXT |  | 0.89 | (c)
35617.909 | 0.415 | 0.399 | -10.735 | -10.751 | -808 | -759 | -759 | 710 | 399 | 3309 |  | CORR | CIGR | 09:47 | 09:55 | 09:55 | 19 | 98 | 12 | EXT |  | 0.89 | (c)
35645.892 | 6.263 | 6.236 | -5.067 | -5.094 | -1497 | -1320 | -1336 | 734 | 5016 | 3311 |  | CORR | GENE | 09:11 | 09:40 | 09:37 | 78 | 322 | 12 | EXT |  | 0.89 | (c)
35647.855 | 8.226 | 8.197 | -3.104 | -3.133 | -1465 | -1383 | -1377 | 766 | 3064 | 3311 |  | CORR | GENE | 09:16 | 09:29 | 09:30 | 69 | 175 | 10 | EXT |  | 0.89 | (c)
35743.757 | 3.083 | 2.992 | -8.097 | -8.188 | 1316 | 1881 | 1681 | 1316 | 2992 | 3320 |  | CORR | GENE | 10:04 | 11:35 | 11:03 | 189 | 729 | 11 | EXT |  | 0.9 | (c)
35819.354 | 0.075 | 0.031 | -11.08 | -11.124 | -1955 | -1678 | -1784 | 1613 | 31 | 3327 |  | CORR | CIGR | 02:10 | 02:54 | 02:37 | 52 | 342 | 11 | EXT |  | 0.89 | (c)
35828.126 | 8.847 | 8.796 | -2.308 | -2.359 | -1063 | -983 | -840 | 618 | 2258 | 3327 |  | CORR | GENE | 04:34 | 04:46 | 05:09 | 101 | 446 | 10 | EXT |  | 0.89 | (c)
35828.772 | 9.493 | 9.482 | -1.662 | -1.673 | -1968 | -1848 | -1869 | 1770 | 1632 | 3327 |  | CORR | CIGR | 02:08 | 02:27 | 02:24 | 41 | 198 | 14 | EXT |  | 0.89 | (c)
35829.228 | 9.949 | 9.94 | -1.206 | -1.215 | -2018 | -1917 | -1919 | 1820 | 1149 | 3327 |  | CORR | GENE | 01:59 | 02:16 | 02:15 | 66 | 197 | 12 | EXT |  | 0.89 | (c)
35829.426 | 10.147 | 10.113 | -1.008 | -1.042 | -864 | -503 | -616 | 368 | 893 | 3327 |  | CORR | GENE | 05:06 | 06:04 | 05:46 | 149 | 496 | 11 | EXT |  | 0.9 | (c)
35829.844 | 10.565 | 10.509 | -0.59 | -0.646 | -664 | -505 | -424 | 184 | 519 | 3327 |  | CORR | GENE | 05:38 | 06:04 | 06:17 | 127 | 480 | 10 | EXT |  | 0.89 | (c)
35830.108 | 10.829 | 10.767 | -0.326 | -0.388 | -2226 | -1902 | -2015 | 1804 | 242 | 3327 |  | CORR | GENE | 01:26 | 02:18 | 01:60 | 146 | 422 | 10 | EXT |  | 0.9 | (c)
35831.072 | 0.638 | 0.588 | -10.762 | -10.812 | -730 | -423 | -513 | 296 | 588 | 3328 |  | CORR | GENE | 00:26 | 01:16 | 01:01 | 108 | 434 | 10 | EXT |  | 0.89 | (c)
35835.878 | 5.444 | 5.428 | -5.956 | -5.972 | -625 | -331 | -405 | 185 | 5428 | 3328 |  | CORR | GENE | 00:43 | 01:31 | 01:19 | 132 | 439 | 10 | EXT |  | 0.89 | (c)
35853.97 | 0.736 | 0.675 | -10.534 | -10.595 | -11 | 4 | 3 | 0 | 675 | 3330 |  | LWAN | AXGR | 02:44 | 02:47 | 02:47 | 133 | 28 |  | INT | Эквивалент потери металла 11%. |  | (c)
36036.029 | 0 | -0.042 | -11.28 | -11.322 | 1346 | 1407 | 1541 | 1346 |  | 3357 | Нарушение формы кольцевого шва | GWAN |  | 01:23 | 01:33 | 01:55 | 0 | 391 |  | INT | Нарушение формы кольцевого шва |  | (c)
36112.288 | 8.099 | 8.065 | -3.316 | -3.35 | 806 | 983 | 984 | 806 | 3292 | 3364 |  | CORR | GENE | 04:42 | 05:10 | 05:11 | 58 | 357 | 10 | EXT |  | 0.89 | (c)
36112.664 | 8.475 | 8.435 | -2.94 | -2.98 | 729 | 1025 | 940 | 729 | 2903 | 3364 |  | CORR | GENE | 04:29 | 05:17 | 05:03 | 77 | 422 | 10 | EXT |  | 0.89 | (c)
36147.921 | 10.992 | 10.956 | -0.023 | -0.059 | 977 | 1223 | 1171 | 977 | 23 | 3367 |  | CORR | CIGR | 10:01 | 10:40 | 10:32 | 36 | 388 | 15 | EXT |  | 0.89 | (c)
36182.524 | 0 | -0.054 | -11.02 | -11.074 | -2037 | -1868 | -1829 | 1622 |  | 3371 | Нарушение формы кольцевого шва | GWAN |  | 05:27 | 05:54 | 06:00 | 0 | 415 |  | EXT | Нарушение формы кольцевого шва |  | (c)
36205.857 | 1.423 | 1.203 | -9.907 | -10.127 | -660 | -659 | -618 | 576 | 1203 | 3373 |  | CORR | GENE | 04:21 | 04:21 | 04:28 | 352 | 84 | 10 | EXT |  | 0.92 | (c)
36206.04 | 1.606 | 1.576 | -9.724 | -9.754 | -1273 | -974 | -1050 | 828 | 1576 | 3373 |  | CORR | GENE | 02:42 | 03:30 | 03:18 | 104 | 445 | 10 | EXT |  | 0.89 | (c)
36206.573 | 2.139 | 2.114 | -9.191 | -9.216 | 482 | 845 | 712 | 482 | 2114 | 3373 |  | CORR | GENE | 07:25 | 08:24 | 08:02 | 114 | 460 | 13 | EXT |  | 0.9 | (c)
36230.447 | 3.188 | 3.135 | -7.937 | -7.99 | -2072 | -2040 | -2051 | 2031 | 3135 | 3375 |  | CORR | AXGR | 08:44 | 08:49 | 08:47 | 164 | 41 | 10 | EXT |  | 0.9 | (c)
36249.115 | 10.731 | 10.654 | -0.314 | -0.391 | 306 | 583 | 574 | 306 | 288 | 3376 |  | CORR | GENE | 09:43 | 10:27 | 10:26 | 103 | 536 | 7 | EXT |  | 0.89 | (c)
36250.537 | 1.108 | 1.07 | -9.992 | -10.03 | 1548 | 1624 | 1646 | 487 | 1070 | 3377 |  | CORR | GENE | 02:22 | 02:34 | 02:38 | 72 | 196 | 10 | EXT |  | 0.89 | (c)
36252.538 | 3.109 | 3.038 | -7.991 | -8.062 | 970 | 1198 | 1268 | 664 | 3038 | 3377 |  | CORR | GENE | 00:49 | 01:26 | 01:37 | 166 | 597 | 10 | EXT |  | 0.9 | (c)
36258.851 | 9.422 | 9.358 | -1.678 | -1.742 | 2103 | -1888 | -2022 | 0 | 1636 | 3377 |  | CORR | GENE | 03:52 | 05:08 | 04:46 | 106 | 672 | 10 | EXT |  | 0.89 | (c)
36259.061 | 9.632 | 9.547 | -1.468 | -1.553 | -1371 | -500 | -830 | 288 | 1456 | 3377 |  | CORR | GENE | 06:31 | 08:52 | 07:58 | 97 | 1083 | 19 | EXT |  | 0.9 | (c)
36269.303 | 8.774 | 8.751 | -2.511 | -2.534 | 1726 | 1804 | 2011 | 1726 | 2417 | 3378 |  | CORR | GENE | 00:17 | 00:30 | 01:03 | 117 | 570 | 10 | EXT |  | 0.89 | (c)
36275.771 | 3.957 | 3.929 | -7.428 | -7.456 | 916 | 1044 | 1051 | 916 | 3929 | 3379 |  | CORR | GENE | 02:34 | 02:55 | 02:56 | 99 | 269 | 10 | EXT |  | 0.89 | (c)
36305.423 | 0.044 | 0.036 | -11.466 | -11.474 | 1508 | 1686 | 1653 | 1508 | 36 | 3382 |  | CORR | CIGR | 07:15 | 07:44 | 07:39 | 44 | 291 | 10 | EXT |  | 0.89 | (c)
36317.618 | 0.729 | 0.709 | -10.671 | -10.691 | 1739 | 1958 | 1924 | 122 | 709 | 3383 |  | CORR | CIGR | 06:51 | 07:26 | 07:21 | 38 | 369 | 10 | EXT |  | 0.89 | (c)
36320.069 | 3.18 | 2.074 | -8.22 | -9.326 | 1664 | 1697 | 1704 | 487 | 2074 | 3383 |  | CORR | GENE | 06:39 | 06:44 | 06:45 | 1289 | 79 | 10 | EXT |  | 0.96 | (c)
36350.524 | 0 | -0.048 | -11.425 | -11.473 | -1767 | -1699 | -1642 | 1517 |  | 3386 | Нарушение формы кольцевого шва | GWAN |  | 02:20 | 02:31 | 02:41 | 0 | 250 |  | EXT | Нарушение формы кольцевого шва |  | (c)
36350.524 | 0 | -0.049 | -11.425 | -11.474 | -694 | -436 | -481 | 267 |  | 3386 | Нарушение формы кольцевого шва | GWAN |  | 05:14 | 05:55 | 05:48 | 0 | 427 |  | EXT | Нарушение формы кольцевого шва |  | (c)
36350.524 | 0 | -0.061 | -11.425 | -11.486 | 502 | 959 | 1086 | 502 |  | 3386 | Нарушение формы кольцевого шва | GWAN |  | 08:27 | 09:40 | 10:01 | 0 | 1169 |  | EXT | Нарушение формы кольцевого шва |  | (c)
36376.911 | 3.367 | 3.328 | -7.923 | -7.962 | 927 | 1050 | 1016 | 927 | 3328 | 3388 |  | CORR | GENE | 08:40 | 08:60 | 08:54 | 96 | 179 | 10 | EXT |  | 0.89 | (c)
36384.834 | 0 | -0.054 | -10.82 | -10.874 | 1946 | 2197 | 2223 | 0 |  | 3389 | Нарушение формы кольцевого шва | GWAN |  | 04:02 | 04:42 | 04:47 | 0 | 555 |  | EXT | Нарушение формы кольцевого шва |  | (c)
36384.834 | 0 | -0.051 | -10.82 | -10.871 | -892 | 82 | -235 | 0 |  | 3389 | Нарушение формы кольцевого шва | GWAN |  | 08:24 | 11:01 | 10:10 | 0 | 1313 |  | EXT | Нарушение формы кольцевого шва |  | (c)
36392.22 | 7.386 | 7.374 | -3.434 | -3.446 | 1953 | 2040 | 2007 | 169 | 3425 | 3389 |  | CORR | CIGR | 04:03 | 04:17 | 04:12 | 21 | 108 | 10 | EXT |  | 0.89 | (c)
36438.98 | 9.271 | 9.253 | -1.949 | -1.967 | 120 | 277 | 227 | 120 | 1913 | 3393 |  | CORR | CIGR | 03:20 | 03:45 | 03:37 | 54 | 215 | 12 | EXT |  | 0.89 | (c)
36452.424 | 0 | -0.034 | -11.435 | -11.469 | 649 | 785 | 821 | 649 |  | 3395 | Нарушение формы кольцевого шва | GWAN |  | 03:42 | 04:04 | 04:10 | 0 | 343 |  | EXT | Нарушение формы кольцевого шва |  | (c)
36486.013 | 10.664 | 10.593 | -0.101 | -0.172 | -1807 | -1774 | -1757 | 424 | 6 | 3397 |  | CORR | GENE | 07:12 | 07:17 | 07:20 | 166 | 100 | 13 | EXT |  | 0.9 | (c)
36486.159 | 0.045 | 0.042 | -10.455 | -10.458 | -1650 | -1530 | -1563 | 580 | 42 | 3398 |  | CORR | GENE | 07:22 | 07:41 | 07:36 | 531 | 174 | 12 | EXT |  | 0.95 | (c)
36487.306 | 1.192 | 1.097 | -9.308 | -9.403 | -1751 | -1728 | -1712 | 479 | 1097 | 3398 |  | CORR | GENE | 07:06 | 07:09 | 07:12 | 238 | 79 | 15 | EXT |  | 0.92 | (c)
36487.341 | 1.227 | 1.127 | -9.273 | -9.373 | -1484 | -1480 | -1456 | 746 | 1127 | 3398 |  | CORR | AXGR | 07:49 | 07:49 | 07:53 | 203 | 56 | 13 | EXT |  | 0.91 | (c)
36487.56 | 1.446 | 1.38 | -9.054 | -9.12 | -1585 | -1585 | -1569 | 645 | 1380 | 3398 |  | CORR | AXGR | 07:32 | 07:32 | 07:35 | 132 | 32 | 10 | EXT |  | 0.89 | (c)
36487.738 | 1.624 | 1.575 | -8.876 | -8.925 | -1501 | -1480 | -1474 | 729 | 1575 | 3398 |  | CORR | AXGR | 07:46 | 07:49 | 07:50 | 142 | 55 | 11 | EXT |  | 0.9 | (c)
36487.915 | 1.801 | 1.709 | -8.699 | -8.791 | -1434 | -1408 | -1400 | 796 | 1709 | 3398 |  | CORR | GENE | 07:57 | 08:01 | 08:02 | 252 | 69 | 11 | EXT |  | 0.91 | (c)
36488.34 | 2.226 | 2.01 | -8.274 | -8.49 | -1436 | -1404 | -1385 | 794 | 2010 | 3398 |  | CORR | GENE | 07:56 | 08:02 | 08:05 | 560 | 102 | 15 | EXT |  | 0.97 | (c)
36489.243 | 3.129 | 2.772 | -7.371 | -7.728 | -1379 | -1345 | -1346 | 851 | 2772 | 3398 |  | CORR | GENE | 08:06 | 08:11 | 08:11 | 551 | 67 | 10 | EXT |  | 0.94 | (c)
36492.614 | 6.5 | 6.347 | -4 | -4.153 | -1550 | -1425 | -1475 | 680 | 3544 | 3398 |  | CORR | GENE | 07:38 | 07:58 | 07:50 | 609 | 150 | 15 | EXT |  | 0.97 | (c)
36495.24 | 9.126 | 8.742 | -1.374 | -1.758 | -1676 | -1583 | -1594 | 554 | 1196 | 3398 |  | CORR | GENE | 07:18 | 07:33 | 07:31 | 562 | 165 | 10 | EXT |  | 0.94 | (c)
36508.096 | 0.172 | 0.172 | -11.048 | -11.048 | 28 | 36 | 107 | 28 | 172 | 3400 |  | CORR | CIGR | 03:04 | 03:05 | 03:17 | 33 | 159 | 10 | EXT |  | 0.89 | (c)
36509.828 | 1.904 | 1.882 | -9.316 | -9.338 | 330 | 374 | 384 | 330 | 1882 | 3400 |  | CORR | CIGR | 03:53 | 03:60 | 04:01 | 23 | 108 | 11 | EXT |  | 0.89 | (c)
36511.179 | 3.255 | 3.225 | -7.965 | -7.995 | -2197 | -2101 | -2045 | 33 | 3225 | 3400 |  | CORR | CIGR | 09:05 | 09:20 | 09:29 | 55 | 304 | 23 | EXT |  | 0.89 | (c)
36511.303 | 3.379 | 3.333 | -7.841 | -7.887 | 1895 | 1957 | 1984 | 157 | 3333 | 3400 |  | CORR | CIGR | 08:05 | 08:15 | 08:20 | 46 | 179 | 15 | EXT |  | 0.89 | (c)
36593.949 | 5.85 | 5.693 | -5.705 | -5.862 | 935 | 972 | 963 | 935 | 5580 | 3407 |  | ARTD | AXGR | 09:07 | 09:13 | 09:11 | 282 | 55 |  | EXT | Эквивалент потери металла 12%. |  | (c)
36594.618 | 6.519 | 6.411 | -5.036 | -5.144 | 904 | 948 | 936 | 904 | 4892 | 3407 |  | ARTD | GENE | 09:02 | 09:09 | 09:07 | 252 | 64 |  | EXT | Эквивалент потери металла 18%. |  | (c)
36594.908 | 6.809 | 6.663 | -4.746 | -4.892 | 691 | 818 | 790 | 691 | 3787 | 3407 |  | ARTD | GENE | 08:28 | 08:48 | 08:43 | 1105 | 197 |  | EXT | Эквивалент потери металла 14%. |  | (c)
36598.171 | 10.072 | 10.012 | -1.483 | -1.543 | 261 | 261 | 275 | 261 | 1376 | 3407 |  | CORR | AXGR | 07:18 | 07:18 | 07:20 | 167 | 28 | 10 | EXT |  | 0.9 | (c)
36601.475 | 1.821 | 1.465 | -9.434 | -9.79 | -18 | -3 | -6 | 0 | 1465 | 3408 |  | ARTD | AXGR | 09:57 | 09:59 | 09:59 | 1225 | 26 |  | EXT | Эквивалент потери металла 15%. |  | (c)
36603.865 | 4.211 | 3.778 | -7.044 | -7.477 | -21 | -3 | -5 | 0 | 3778 | 3408 |  | ARTD | AXGR | 09:56 | 09:59 | 09:59 | 1124 | 32 |  | EXT | Эквивалент потери металла 12%. |  | (c)
36606.333 | 6.679 | 6.237 | -4.576 | -5.018 | -16 | 0 | -3 | 0 | 4406 | 3408 |  | ARTD | AXGR | 09:57 | 09:60 | 09:59 | 612 | 27 |  | EXT | Эквивалент потери металла 11%. |  | (c)
36610.714 | 11.06 | 11.045 | -0.195 | -0.21 | -321 | -262 | -265 | 208 | 169 | 3408 |  | CORR | CIGR | 09:08 | 09:17 | 09:17 | 41 | 113 | 14 | EXT |  | 0.86 | (c)
36610.909 | 0 | -0.04 | -11.605 | -11.645 | 1482 | -1385 | -1486 | 0 |  | 3409 | Нарушение формы кольцевого шва | GWAN |  | 01:02 | 05:20 | 05:03 | 0 | 2987 |  | EXT | Нарушение формы кольцевого шва |  | (c)
36631.198 | 8.684 | 8.437 | -2.896 | -3.143 | 1108 | 1142 | 1134 | 1108 | 2419 | 3410 |  | CORR | AXGR | 07:12 | 07:18 | 07:17 | 724 | 52 | 11 | EXT |  | 0.96 | (c)
36632.619 | 10.105 | 9.986 | -1.475 | -1.594 | 1099 | 1115 | 1123 | 1099 | 1250 | 3410 |  | CORR | AXGR | 07:11 | 07:14 | 07:15 | 344 | 47 | 13 | EXT |  | 0.93 | (c)
36634.094 | 0 | -0.047 | -11.54 | -11.587 | 1811 | 2088 | -1189 | 0 |  | 3411 | Нарушение формы кольцевого шва | GWAN |  | 04:12 | 04:56 | 08:08 | 0 | 2922 |  | EXT | Нарушение формы кольцевого шва |  | (c)
36634.288 | 0.194 | 0.155 | -11.346 | -11.385 | -1076 | -965 | -960 | 844 | 155 | 3411 |  | CORR | GENE | 08:26 | 08:44 | 08:45 | 66 | 232 | 13 | EXT |  | 0.89 | (c)
36636.157 | 2.063 | 2.038 | -9.477 | -9.502 | -1698 | -1392 | -1514 | 1331 | 2038 | 3411 |  | CORR | GENE | 06:45 | 07:35 | 07:15 | 125 | 368 | 11 | EXT |  | 0.9 | (c)
36656.629 | 0 | -0.043 | -11.275 | -11.318 | 1262 | 1435 | 1516 | 460 |  | 3413 | Нарушение формы кольцевого шва | GWAN |  | 00:54 | 01:22 | 01:35 | 0 | 508 |  | EXT | Нарушение формы кольцевого шва |  | (c)
36656.629 | 0 | -0.034 | -11.275 | -11.309 | -2113 | -1871 | -1973 | 117 |  | 3413 | Нарушение формы кольцевого шва | GWAN |  | 03:49 | 04:29 | 04:12 | 0 | 281 |  | EXT | Нарушение формы кольцевого шва |  | (c)
36720.549 | 7.625 | 7.602 | -3.29 | -3.313 | -382 | -318 | -337 | 292 | 3289 | 3418 |  | CORR | CIGR | 10:07 | 10:18 | 10:14 | 24 | 90 | 11 | EXT |  | 0.89 | (c)
36723.68 | 10.756 | 10.519 | -0.159 | -0.396 | -1422 | -1406 | -1402 | 1381 | 52 | 3418 |  | CORR | AXGR | 07:19 | 07:22 | 07:23 | 344 | 41 | 10 | EXT |  | 0.92 | (c)
36764.179 | 7.55 | 7.234 | -3.885 | -4.201 | 50 | 57 | 63 | 50 | 3788 | 3422 |  | CORR | AXGR | 07:51 | 07:52 | 07:53 | 413 | 25 | 12 | EXT |  | 0.94 | (c)
36764.544 | 7.915 | 7.889 | -3.52 | -3.546 | 353 | 497 | 480 | 353 | 3515 | 3422 |  | CORR | CIGR | 08:40 | 09:03 | 09:01 | 31 | 254 | 15 | EXT |  | 0.89 | (c)
36764.906 | 8.277 | 8.14 | -3.158 | -3.295 | 575 | 607 | 594 | 575 | 3128 | 3422 |  | CORR | AXGR | 09:16 | 09:21 | 09:19 | 167 | 39 | 10 | EXT |  | 0.9 | (c)
36765.171 | 8.542 | 8.359 | -2.893 | -3.076 | 37 | 46 | 53 | 37 | 2528 | 3422 |  | CORR | AXGR | 07:49 | 07:50 | 07:52 | 548 | 33 | 11 | EXT |  | 0.94 | (c)
36765.648 | 9.019 | 8.819 | -2.416 | -2.616 | 551 | 595 | 585 | 551 | 2307 | 3422 |  | CORR | GENE | 09:12 | 09:19 | 09:18 | 309 | 69 | 12 | EXT |  | 0.92 | (c)
36823.024 | 0.44 | 0.321 | -10.995 | -11.114 | -1659 | -1636 | -1639 | 1619 | 321 | 3428 |  | CORR | AXGR | 07:23 | 07:26 | 07:26 | 238 | 40 | 15 | EXT |  | 0.92 | (c)
36823.494 | 0.91 | 0.681 | -10.525 | -10.754 | -1648 | -1576 | -1591 | 1533 | 681 | 3428 |  | CORR | GENE | 07:24 | 07:36 | 07:34 | 626 | 115 | 20 | EXT |  | 1.01 | (b)
36824.048 | 1.464 | 1.381 | -9.971 | -10.054 | -1660 | -1639 | -1637 | 1615 | 1381 | 3428 |  | CORR | AXGR | 07:22 | 07:26 | 07:26 | 308 | 45 | 10 | EXT |  | 0.92 | (c)
36824.516 | 1.932 | 1.896 | -9.503 | -9.539 | -1642 | -1521 | -1557 | 1471 | 1896 | 3428 |  | CORR | CIGR | 07:25 | 07:45 | 07:39 | 55 | 171 | 10 | EXT |  | 0.89 | (c)
36825.065 | 2.481 | 2.089 | -8.954 | -9.346 | -1755 | -1715 | -1682 | 1610 | 2089 | 3428 |  | CORR | GENE | 07:07 | 07:14 | 07:19 | 509 | 145 | 13 | EXT |  | 0.95 | (c)
36828.06 | 5.476 | 5.427 | -5.959 | -6.008 | -1701 | -1609 | -1600 | 1499 | 5427 | 3428 |  | CORR | CIGR | 07:16 | 07:31 | 07:32 | 49 | 202 | 10 | EXT |  | 0.89 | (c)
36833.637 | 11.053 | 10.962 | -0.382 | -0.473 | 1045 | 1073 | 1082 | 1045 | 328 | 3428 |  | CORR | GENE | 02:39 | 02:44 | 02:45 | 145 | 72 | 10 | EXT |  | 0.9 | (c)
36834.927 | 0.908 | 0.886 | -10.672 | -10.694 | 1623 | 1693 | 1734 | 1623 | 886 | 3429 |  | CORR | GENE | 07:58 | 08:09 | 08:16 | 78 | 221 | 11 | EXT |  | 0.89 | (c)
36839.578 | 5.559 | 5.205 | -6.021 | -6.375 | 1470 | 1527 | 1537 | 1470 | 5205 | 3429 |  | CORR | GENE | 07:33 | 07:43 | 07:44 | 787 | 134 | 11 | EXT |  | 0.96 | (c)
36842.974 | 8.955 | 8.939 | -2.625 | -2.641 | 2125 | 2191 | 2181 | 2125 | 2610 | 3429 |  | CORR | CIGR | 09:19 | 09:30 | 09:28 | 31 | 112 | 10 | EXT |  | 0.89 | (c)
36847.804 | 2.205 | 2.038 | -8.94 | -9.107 | 66 | 173 | 171 | 66 | 2038 | 3430 |  | CORR | GENE | 08:36 | 08:53 | 08:52 | 193 | 210 | 11 | EXT |  | 0.9 | (c)
36857.446 | 0.702 | 0.669 | -10.613 | -10.646 | 1590 | 1747 | 1773 | 275 | 669 | 3431 |  | CORR | GENE | 07:09 | 07:35 | 07:39 | 68 | 365 | 10 | EXT |  | 0.89 | (c)
36859.2 | 2.456 | 2.406 | -8.859 | -8.909 | 1660 | 1675 | 1679 | 532 | 2406 | 3431 |  | CORR | AXGR | 07:21 | 07:23 | 07:24 | 177 | 38 | 11 | EXT |  | 0.9 | (c)
36859.79 | 3.046 | 2.843 | -8.269 | -8.472 | 1771 | 1817 | 1809 | 384 | 2843 | 3431 |  | CORR | GENE | 07:39 | 07:46 | 07:45 | 282 | 75 | 10 | EXT |  | 0.91 | (c)
36894.464 | 3.87 | 3.616 | -7.785 | -8.039 | 1475 | 1655 | 1580 | 1475 | 3616 | 3434 |  | CORR | GENE | 08:53 | 09:22 | 09:10 | 679 | 209 | 10 | EXT |  | 0.95 | (c)
36905.503 | 3.254 | 3.137 | -8.346 | -8.463 | -551 | -549 | -528 | 505 | 3137 | 3435 |  | CORR | AXGR | 09:34 | 09:34 | 09:38 | 227 | 46 | 10 | EXT |  | 0.91 | (c)
36913.849 | 0 | -0.052 | -11.555 | -11.607 | -118 | 20 | 111 | 0 |  | 3436 | Нарушение формы кольцевого шва | GWAN |  | 02:09 | 02:31 | 02:46 | 0 | 458 |  | EXT | Нарушение формы кольцевого шва |  | (c)
36923.454 | 9.605 | 9.566 | -1.95 | -1.989 | 1987 | 2040 | 2085 | 1987 | 1944 | 3436 |  | CORR | CIGR | 07:49 | 07:57 | 08:04 | 45 | 196 | 10 | EXT |  | 0.89 | (c)
36923.542 | 9.693 | 9.651 | -1.862 | -1.904 | 1851 | 1851 | 1862 | 1851 | 1802 | 3436 |  | CORR | AXGR | 07:27 | 07:27 | 07:28 | 102 | 21 | 10 | EXT |  | 0.89 | (c)
36946.776 | 10.332 | 10.316 | -0.648 | -0.664 | -529 | -453 | -454 | 378 | 624 | 3438 |  | CORR | CIGR | 07:47 | 07:59 | 07:59 | 40 | 151 | 10 | EXT |  | 0.89 | (c)
36959.965 | 1.401 | 1.401 | -10.169 | -10.169 | 1904 | 1995 | 1992 | 1904 | 1401 | 3440 |  | CORR | CIGR | 07:35 | 07:50 | 07:49 | 40 | 177 | 13 | EXT |  | 0.89 | (c)
36960.12 | 1.556 | 1.531 | -10.014 | -10.039 | 1942 | 1945 | 1960 | 1942 | 1531 | 3440 |  | CORR | AXGR | 07:41 | 07:42 | 07:44 | 80 | 37 | 12 | EXT |  | 0.89 | (c)
36960.379 | 1.815 | 1.763 | -9.755 | -9.807 | 2039 | 2062 | 2060 | 2039 | 1763 | 3440 |  | CORR | AXGR | 07:57 | 08:01 | 08:00 | 137 | 43 | 15 | EXT |  | 0.9 | (c)
36960.739 | 2.175 | 2.167 | -9.395 | -9.403 | 2099 | 2168 | 2162 | 2099 | 2167 | 3440 |  | CORR | CIGR | 08:07 | 08:18 | 08:17 | 20 | 127 | 15 | EXT |  | 0.89 | (c)
36980.946 | 10.812 | 10.724 | -0.453 | -0.541 | -1103 | -1102 | -1087 | 1072 | 395 | 3441 |  | CORR | AXGR | 09:20 | 09:20 | 09:23 | 146 | 31 | 11 | EXT |  | 0.9 | (c)
36981.085 | 10.951 | 10.867 | -0.314 | -0.398 | -1056 | -1038 | -1036 | 1017 | 264 | 3441 |  | CORR | AXGR | 09:28 | 09:31 | 09:31 | 134 | 39 | 10 | EXT |  | 0.9 | (c)
36981.363 | 11.229 | 11.2 | -0.036 | -0.065 | -1327 | -1185 | -1190 | 1053 | 26 | 3441 |  | CORR | CIGR | 08:44 | 09:07 | 09:06 | 39 | 274 | 29 | EXT |  | 0.89 | (c)
36981.399 | 0 | -0.028 | -11.535 | -11.563 | -61 | 644 | 409 | 0 |  | 3442 | Нарушение формы кольцевого шва | GWAN |  | 07:15 | 09:09 | 08:31 | 0 | 939 |  | EXT | Нарушение формы кольцевого шва |  | (c)
36981.47 | 0.071 | 0.03 | -11.464 | -11.505 | 529 | 543 | 555 | 529 | 30 | 3442 |  | CORR | PITT | 08:50 | 08:53 | 08:55 | 79 | 52 | 14 | EXT |  | 0.89 | (c)
36981.621 | 0.222 | 0.181 | -11.313 | -11.354 | 79 | 151 | 227 | 79 | 181 | 3442 |  | CORR | GENE | 07:38 | 07:49 | 08:02 | 57 | 295 | 13 | EXT |  | 0.89 | (c)
36982.203 | 0.804 | 0.767 | -10.731 | -10.768 | 595 | 682 | 723 | 595 | 767 | 3442 |  | CORR | CIGR | 09:01 | 09:15 | 09:22 | 52 | 256 | 12 | EXT |  | 0.89 | (c)
36982.896 | 1.497 | 1.489 | -10.038 | -10.046 | 217 | 274 | 306 | 217 | 1489 | 3442 |  | CORR | CIGR | 07:60 | 08:09 | 08:14 | 31 | 177 | 10 | EXT |  | 0.89 | (c)
36983.094 | 1.695 | 1.672 | -9.84 | -9.863 | 267 | 412 | 460 | 267 | 1672 | 3442 |  | CORR | CIGR | 08:08 | 08:31 | 08:39 | 55 | 386 | 13 | EXT |  | 0.89 | (c)
36986.907 | 5.508 | 5.495 | -6.027 | -6.04 | 834 | 896 | 870 | 834 | 5495 | 3442 |  | CORR | CIGR | 09:40 | 09:49 | 09:45 | 23 | 72 | 12 | EXT |  | 0.89 | (c)
36990.838 | 9.439 | 9.022 | -2.096 | -2.513 | 225 | 251 | 258 | 225 | 2003 | 3442 |  | CORR | GENE | 08:01 | 08:05 | 08:07 | 510 | 66 | 32 | EXT |  | 1.1 | (b)
36996.648 | 3.714 | 3.697 | -7.431 | -7.448 | 1216 | 1234 | 1231 | 1216 | 3697 | 3443 |  | CORR | AXGR | 09:32 | 09:35 | 09:35 | 76 | 31 | 14 | EXT |  | 0.89 | (c)
37003.738 | 10.804 | 10.792 | -0.341 | -0.353 | 1144 | 1205 | 1187 | 1144 | 328 | 3443 |  | CORR | CIGR | 09:21 | 09:31 | 09:28 | 25 | 87 | 16 | EXT |  | 0.89 | (c)
37003.783 | 10.849 | 10.838 | -0.296 | -0.307 | 1056 | 1128 | 1101 | 1056 | 282 | 3443 |  | CORR | CIGR | 09:06 | 09:18 | 09:14 | 25 | 90 | 10 | EXT |  | 0.89 | (c)
37003.943 | 11.009 | 10.99 | -0.136 | -0.155 | 1033 | 1114 | 1094 | 1033 | 132 | 3443 |  | CORR | CIGR | 09:03 | 09:16 | 09:13 | 23 | 122 | 15 | EXT |  | 0.89 | (c)
37004.079 | 0 | -0.053 | -10.99 | -11.043 | -1012 | -843 | -848 | 683 |  | 3444 | Коррозия на шве | GWAN | GENE | 08:53 | 09:20 | 09:20 | 81 | 330 | 13 | EXT | Коррозия на шве |  | (c)
37010.696 | 6.617 | 6.604 | -4.373 | -4.386 | -1875 | -1641 | -1720 | 1565 | 4326 | 3444 |  | CORR | GENE | 06:34 | 07:12 | 06:59 | 60 | 310 | 14 | EXT |  | 0.89 | (c)
37011.055 | 6.976 | 6.961 | -4.014 | -4.029 | -1501 | -1428 | -1454 | 1408 | 3984 | 3444 |  | CORR | CIGR | 07:34 | 07:46 | 07:42 | 45 | 93 | 11 | EXT |  | 0.89 | (c)
37011.204 | 7.125 | 7.082 | -3.865 | -3.908 | -1335 | -1242 | -1217 | 1100 | 3848 | 3444 |  | CORR | GENE | 08:01 | 08:16 | 08:20 | 60 | 235 | 10 | EXT |  | 0.89 | (c)
37025.254 | 10.185 | 10.147 | -0.38 | -0.418 | 1722 | 2002 | 1938 | 1722 | 294 | 3445 |  | CORR | GENE | 06:49 | 07:34 | 07:24 | 124 | 432 | 14 | EXT | Аномалия находится на упругопластическом изгибе: R=775 D, максимальное растяжение на 3.9 час. | 0.9 | (c)
37025.634 | 0 | -0.071 | -11.135 | -11.206 | 1855 | 2129 | 2135 | 1855 |  | 3446 | Нарушение формы кольцевого шва | GWAN |  | 00:44 | 01:28 | 01:29 | 0 | 559 |  | EXT | Нарушение формы кольцевого шва Аномалия находится на упругопластическом изгибе: R=756 D, максимальное растяжение на 4 час. |  | (c)
37025.634 | 0 | -0.066 | -11.135 | -11.201 | -1922 | -1842 | -1824 | 1726 |  | 3446 | Нарушение формы кольцевого шва | GWAN |  | 02:34 | 02:47 | 02:50 | 0 | 195 |  | EXT | Нарушение формы кольцевого шва Аномалия находится на упругопластическом изгибе: R=756 D, максимальное растяжение на 4 час. |  | (c)
37025.634 | 0 | -0.038 | -11.135 | -11.173 | -1621 | -1374 | -1470 | 1318 |  | 3446 | Нарушение формы кольцевого шва | GWAN |  | 03:23 | 04:02 | 03:47 | 0 | 302 |  | EXT | Нарушение формы кольцевого шва Аномалия находится на упругопластическом изгибе: R=756 D, максимальное растяжение на 4 час. |  | (c)
37025.634 | 0 | -0.035 | -11.135 | -11.17 | -154 | 11 | 49 | 0 |  | 3446 | Нарушение формы кольцевого шва | GWAN |  | 07:19 | 07:46 | 07:52 | 0 | 406 |  | EXT | Нарушение формы кольцевого шва Аномалия находится на упругопластическом изгибе: R=756 D, максимальное растяжение на 4 час. |  | (c)
37026.296 | 0.662 | 0.484 | -10.473 | -10.651 | -137 | -85 | -91 | 45 | 484 | 3446 |  | CORR | GENE | 07:22 | 07:31 | 07:30 | 242 | 92 | 14 | EXT | Аномалия находится на упругопластическом изгибе: R=727 D, максимальное растяжение на 4.2 час. | 0.92 | (c)
37026.664 | 1.03 | 0.942 | -10.105 | -10.193 | -108 | -67 | -77 | 45 | 942 | 3446 |  | CORR | GENE | 07:27 | 07:33 | 07:32 | 326 | 63 | 11 | EXT | Аномалия находится на упругопластическом изгибе: R=719 D, максимальное растяжение на 4.3 час. | 0.92 | (c)
37027.719 | 2.085 | 2.051 | -9.05 | -9.084 | -19 | 137 | 77 | 0 | 2051 | 3446 |  | CORR | CIGR | 07:41 | 08:06 | 07:57 | 40 | 192 | 13 | EXT | Аномалия находится на упругопластическом изгибе: R=718 D, максимальное растяжение на 4.4 час. | 0.89 | (c)
37028.23 | 2.596 | 2.554 | -8.539 | -8.581 | 247 | 258 | 272 | 247 | 2554 | 3446 |  | CORR | AXGR | 08:24 | 08:26 | 08:28 | 137 | 49 | 10 | EXT | Аномалия находится на упругопластическом изгибе: R=722 D, максимальное растяжение на 4.5 час. | 0.9 | (c)
37029.354 | 3.72 | 3.355 | -7.415 | -7.78 | 111 | 184 | 165 | 111 | 3355 | 3446 |  | CORR | GENE | 08:02 | 08:14 | 08:11 | 622 | 107 | 11 | EXT | Аномалия находится на упругопластическом изгибе: R=739 D, максимальное растяжение на 4.8 час. | 0.95 | (c)
37029.444 | 3.81 | 3.792 | -7.325 | -7.343 | -373 | -51 | -158 | 0 | 3792 | 3446 |  | CORR | GENE | 06:44 | 07:36 | 07:19 | 100 | 429 | 18 | EXT | Аномалия находится на упругопластическом изгибе: R=739 D, максимальное растяжение на 4.8 час. | 0.9 | (c)
37029.928 | 4.294 | 4.252 | -6.841 | -6.883 | -403 | -163 | -246 | 89 | 4252 | 3446 |  | CORR | GENE | 06:39 | 07:18 | 07:05 | 86 | 314 | 11 | EXT | Аномалия находится на упругопластическом изгибе: R=723 D, максимальное растяжение на 5 час. | 0.89 | (c)
37030.044 | 4.41 | 4.363 | -6.725 | -6.772 | -469 | -304 | -279 | 89 | 4363 | 3446 |  | CORR | GENE | 06:29 | 06:55 | 06:59 | 71 | 380 | 11 | EXT | Аномалия находится на упругопластическом изгибе: R=723 D, максимальное растяжение на 5 час. | 0.89 | (c)
37030.148 | 4.514 | 4.459 | -6.621 | -6.676 | -347 | -126 | -190 | 34 | 4459 | 3446 |  | CORR | GENE | 06:48 | 07:24 | 07:14 | 71 | 313 | 12 | EXT | Аномалия находится на упругопластическом изгибе: R=702 D, максимальное растяжение на 5 час. | 0.89 | (c)
37032.284 | 6.65 | 6.468 | -4.485 | -4.667 | 30 | 37 | 50 | 30 | 4421 | 3446 |  | CORR | AXGR | 07:49 | 07:50 | 07:52 | 246 | 40 | 13 | EXT | Аномалия находится на упругопластическом изгибе: R=489 D, максимальное растяжение на 5.5 час. | 0.92 | (c)
37033.892 | 8.258 | 7.859 | -2.877 | -3.276 | -31 | 27 | 8 | 0 | 2682 | 3446 |  | CORR | GENE | 07:39 | 07:49 | 07:46 | 594 | 77 | 11 | EXT | Аномалия находится на упругопластическом изгибе: R=426 D, максимальное растяжение на 5.6 час. | 0.95 | (c)
37034.696 | 9.062 | 9.005 | -2.073 | -2.13 | 19 | 20 | 38 | 19 | 1781 | 3446 |  | CORR | AXGR | 07:47 | 07:48 | 07:50 | 349 | 37 | 12 | EXT | Аномалия находится на упругопластическом изгибе: R=417 D, максимальное растяжение на 5.5 час. | 0.93 | (c)
37034.848 | 9.214 | 8.97 | -1.921 | -2.165 | 256 | 257 | 275 | 256 | 1851 | 3446 |  | CORR | AXGR | 08:26 | 08:26 | 08:29 | 314 | 38 | 10 | EXT | Аномалия находится на упругопластическом изгибе: R=415 D, максимальное растяжение на 5.5 час. | 0.92 | (c)
37048.204 | 11.435 | 11.275 | -0.15 | -0.31 | -1603 | -1593 | -1584 | 1566 | 54 | 3447 |  | CORR | AXGR | 08:08 | 08:09 | 08:11 | 256 | 37 | 12 | EXT |  | 0.92 | (c)
37053.092 | 4.738 | 4.718 | -6.952 | -6.972 | -868 | -759 | -777 | 685 | 4718 | 3448 |  | CORR | CIGR | 08:50 | 09:08 | 09:05 | 31 | 183 | 11 | EXT |  | 0.89 | (c)
37053.534 | 5.18 | 5.065 | -6.51 | -6.625 | -742 | -738 | -732 | 722 | 5065 | 3448 |  | CORR | AXGR | 09:11 | 09:11 | 09:12 | 162 | 20 | 13 | EXT |  | 0.9 | (c)
37053.62 | 5.266 | 5.249 | -6.424 | -6.441 | -1005 | -935 | -943 | 880 | 5249 | 3448 |  | CORR | CIGR | 08:28 | 08:39 | 08:38 | 30 | 125 | 14 | EXT |  | 0.89 | (c)
37053.951 | 5.597 | 5.582 | -6.093 | -6.108 | -1208 | -1156 | -1169 | 1130 | 5582 | 3448 |  | CORR | CIGR | 07:55 | 08:04 | 08:02 | 31 | 78 | 10 | EXT |  | 0.89 | (c)
37054.656 | 6.302 | 6.275 | -5.388 | -5.415 | -1147 | -1137 | -1134 | 1121 | 5263 | 3448 |  | CORR | AXGR | 08:05 | 08:07 | 08:07 | 152 | 26 | 10 | EXT |  | 0.9 | (c)
37062.693 | 2.649 | 2.631 | -8.776 | -8.794 | -809 | -742 | -689 | 568 | 2631 | 3449 |  | CORR | CIGR | 07:60 | 08:10 | 08:19 | 41 | 241 | 10 | EXT |  | 0.89 | (c)
37063.671 | 3.627 | 3.623 | -7.798 | -7.802 | -1123 | -1044 | -997 | 870 | 3623 | 3449 |  | CORR | CIGR | 07:09 | 07:22 | 07:29 | 40 | 253 | 12 | EXT |  | 0.89 | (c)
37063.907 | 3.863 | 3.83 | -7.562 | -7.595 | -812 | -696 | -603 | 394 | 3830 | 3449 |  | CORR | GENE | 07:59 | 08:18 | 08:33 | 66 | 418 | 11 | EXT |  | 0.89 | (c)
37063.967 | 3.923 | 3.916 | -7.502 | -7.509 | -1076 | -903 | -969 | 861 | 3916 | 3449 |  | CORR | GENE | 07:16 | 07:44 | 07:34 | 61 | 215 | 12 | EXT |  | 0.89 | (c)
37067.147 | 7.103 | 7.084 | -4.322 | -4.341 | -765 | -421 | -550 | 335 | 4270 | 3449 |  | CORR | GENE | 08:07 | 09:02 | 08:41 | 71 | 430 | 15 | EXT |  | 0.89 | (c)
37068.636 | 8.592 | 8.581 | -2.833 | -2.844 | 1845 | 1978 | 1926 | 224 | 2815 | 3449 |  | CORR | CIGR | 03:08 | 03:29 | 03:21 | 29 | 162 | 15 | EXT |  | 0.89 | (c)
37069.468 | 9.424 | 9.411 | -2.001 | -2.014 | 2101 | 2221 | 2182 | 0 | 1978 | 3449 |  | CORR | CIGR | 03:49 | 04:09 | 04:02 | 36 | 163 | 14 | EXT |  | 0.89 | (c)
37089.836 | 7.047 | 6.489 | -3.843 | -4.401 | -1127 | -1100 | -1093 | 1058 | 3717 | 3451 |  | CORR | GENE | 08:10 | 08:15 | 08:16 | 684 | 69 | 11 | EXT |  | 0.95 | (c)
37093.679 | 0 | -0.071 | -11.585 | -11.656 | 2062 | -2200 | 2215 | 2062 |  | 3452 | Нарушение формы кольцевого шва | GWAN |  | 01:37 | 02:09 | 02:01 | 0 | 306 |  | EXT | Нарушение формы кольцевого шва |  | (c)
37093.679 | 0 | -0.078 | -11.585 | -11.663 | -1952 | -1782 | -1833 | 1714 |  | 3452 | Нарушение формы кольцевого шва | GWAN |  | 02:49 | 03:16 | 03:08 | 0 | 239 |  | EXT | Нарушение формы кольцевого шва |  | (c)
37093.679 | 0 | -0.069 | -11.585 | -11.654 | -1519 | -1403 | -1331 | 1144 |  | 3452 | Нарушение формы кольцевого шва | GWAN |  | 03:59 | 04:17 | 04:29 | 0 | 375 |  | EXT | Нарушение формы кольцевого шва |  | (c)
37110.591 | 5.327 | 5.3 | -6.238 | -6.265 | 1456 | 1527 | 1506 | 1456 | 5300 | 3453 |  | CORR | CIGR | 06:56 | 07:08 | 07:04 | 30 | 100 | 10 | EXT |  | 0.89 | (c)
37111.384 | 6.12 | 6.088 | -5.445 | -5.477 | 1341 | 1462 | 1457 | 1341 | 5427 | 3453 |  | CORR | CIGR | 06:38 | 06:57 | 06:56 | 50 | 232 | 12 | EXT |  | 0.89 | (c)
37111.438 | 6.174 | 6.128 | -5.391 | -5.437 | 1170 | 1398 | 1350 | 1170 | 5371 | 3453 |  | CORR | GENE | 06:10 | 06:47 | 06:39 | 66 | 360 | 13 | EXT |  | 0.89 | (c)
37113.861 | 8.597 | 8.456 | -2.968 | -3.109 | 2010 | 2204 | 2113 | 2010 | 2967 | 3453 |  | CORR | GENE | 08:25 | 08:57 | 08:42 | 142 | 205 | 11 | EXT |  | 0.9 | (c)
37116.937 | 0.108 | 0.099 | -11.467 | -11.476 | -1961 | -1883 | -1905 | 1849 | 99 | 3454 |  | CORR | CIGR | 02:48 | 03:01 | 02:58 | 28 | 112 | 15 | EXT |  | 0.89 | (c)
37118.671 | 1.842 | 1.839 | -9.733 | -9.736 | -1865 | -1803 | -1826 | 1787 | 1839 | 3454 |  | CORR | CIGR | 03:04 | 03:14 | 03:10 | 24 | 78 | 10 | EXT |  | 0.89 | (c)
37126.183 | 9.354 | 9.326 | -2.221 | -2.249 | 12 | 114 | 128 | 12 | 2217 | 3454 |  | CORR | CIGR | 08:07 | 08:23 | 08:26 | 32 | 231 | 10 | EXT |  | 0.89 | (c)
37128.404 | 0 | -0.055 | -10.92 | -10.975 | -782 | -401 | -266 | 0 |  | 3455 | Нарушение формы кольцевого шва | GWAN |  | 00:30 | 01:32 | 01:54 | 0 | 1033 |  | EXT | Нарушение формы кольцевого шва |  | (c)
37128.404 | 0 | -0.046 | -10.92 | -10.966 | 301 | 444 | 447 | 301 |  | 3455 | Нарушение формы кольцевого шва | GWAN |  | 03:25 | 03:48 | 03:49 | 0 | 293 |  | EXT | Нарушение формы кольцевого шва |  | (c)
37128.404 | 0 | -0.052 | -10.92 | -10.972 | 1550 | 1600 | 1686 | 1550 |  | 3455 | Нарушение формы кольцевого шва | GWAN |  | 06:47 | 06:55 | 07:09 | 0 | 272 |  | EXT | Нарушение формы кольцевого шва |  | (c)
37128.404 | 0 | -0.042 | -10.92 | -10.962 | 2113 | -2005 | -2068 | 1789 |  | 3455 | Нарушение формы кольцевого шва | GWAN |  | 08:17 | 09:13 | 09:03 | 0 | 559 |  | EXT | Нарушение формы кольцевого шва |  | (c)
37151.431 | 1.117 | 1.097 | -9.923 | -9.943 | 176 | 282 | 255 | 176 | 1097 | 3457 |  | CORR | CIGR | 02:50 | 03:07 | 03:02 | 35 | 157 | 11 | EXT |  | 0.89 | (c)
37158.854 | 8.54 | 8.465 | -2.5 | -2.575 | 7 | 34 | 36 | 7 | 2356 | 3457 |  | CORR | GENE | 02:22 | 02:27 | 02:27 | 219 | 57 | 10 | EXT |  | 0.91 | (c)
37159.679 | 9.365 | 9.356 | -1.675 | -1.684 | 14 | 86 | 88 | 14 | 1662 | 3457 |  | CORR | CIGR | 02:23 | 02:35 | 02:35 | 22 | 147 | 10 | EXT |  | 0.89 | (c)
37160.621 | 10.307 | 10.291 | -0.733 | -0.749 | 295 | 362 | 367 | 295 | 728 | 3457 |  | CORR | CIGR | 03:09 | 03:20 | 03:20 | 21 | 144 | 13 | EXT |  | 0.89 | (c)
37161.371 | 0.017 | 0.003 | -11.363 | -11.377 | 1590 | -1400 | -2001 | 0 | 3 | 3458 |  | CORR | GENE | 02:42 | 06:40 | 05:03 | 114 | 1740 | 26 | EXT |  | 0.91 | (c)
37179.667 | 6.933 | 6.904 | -4.642 | -4.671 | 2211 | -2218 | -2229 | 0 | 4451 | 3459 |  | ARTD | AXGR | 04:19 | 04:25 | 04:23 | 220 | 43 |  | EXT | Эквивалент потери металла 11%. |  | (c)
37447.29 | 3.551 | 3.465 | -7.859 | -7.945 | -1563 | -1508 | -1504 | 668 | 3465 | 3483 |  | DENT | GENE | 07:21 | 07:30 | 07:31 | 150 | 117 | 0.5 | N/A | Глубина вмятины: 7 мм (0,5%). Линейка: 15 см в (347 см; 07:30 ч:мин) |  | (c)
37558.039 | 0 | -0.049 | -8.11 | -8.159 | -531 | -359 | -356 | 182 |  | 3493 | Нарушение формы кольцевого шва | GWAN |  | 10:12 | 10:40 | 10:41 | 0 | 349 |  | EXT | Нарушение формы кольцевого шва |  | (c)
37573.82 | 7.671 | 7.578 | -3.529 | -3.622 | 25 | 36 | 49 | 25 | 3488 | 3494 |  | LWAN | AXGR | 09:09 | 09:11 | 09:13 | 134 | 47 |  | INT | Эквивалент потери металла 10%. |  | (c)
37702.154 | 0 | -0.033 | -11.29 | -11.323 | -2137 | -1363 | -1643 | 93 |  | 3506 | Нарушение формы кольцевого шва | GWAN |  | 05:24 | 07:29 | 06:43 | 0 | 989 |  | EXT | Нарушение формы кольцевого шва Аномалия находится в зоне расположения футляра. |  | (c)
37703.806 | 1.652 | 1.605 | -9.638 | -9.685 | 319 | -1469 | -1912 | 0 | 1605 | 3506 |  | UWCA |  | 00:00 | 07:11 | 06:00 | 0 | 0 |  | EXT | Аномалия находится в зоне расположения футляра. |  | (c)
37756.003 | 8.649 | 8.549 | -2.726 | -2.826 | -331 | -231 | -231 | 131 | 2626 | 3510 |  | EXCA |  | 11:49 | 00:05 | 12:05 | 0 | 0 |  | EXT | Аномалия находится в зоне расположения футляра. |  | (c)
37980.524 | 1.73 | 1.587 | -9.46 | -9.603 | -2167 | -2023 | -1937 | 64 | 1587 | 3531 |  | DENT | GENE | 05:26 | 05:49 | 06:03 | 313 | 461 | 0.4 | N/A | Глубина вмятины: 6 мм (0,4%). Линейка: 31 см в (159 см; 05:49 ч:мин) Аномалия находится вблизи продольного шва. |  | (c)
38001.43 | 11.446 | 11.43 | -0.124 | -0.14 | 1531 | 1834 | 1736 | 289 | 113 | 3532 |  | CORR | CIGR | 04:07 | 04:55 | 04:40 | 27 | 411 | 11 | EXT | Аномалия находится на отводе. | 0.89 | (c)
38127.769 | 0 | -0.018 | -11.475 | -11.493 | 1376 | 1579 | 1538 | 531 |  | 3544 | Нарушение формы кольцевого шва | GWAN |  | 05:15 | 05:48 | 05:41 | 0 | 324 |  | EXT | Нарушение формы кольцевого шва |  | (c)
38184.366 | 0.047 | 0.012 | -10.993 | -11.028 | -2152 | -1910 | -1926 | 78 | 12 | 3549 |  | ARTD | GENE | 05:36 | 06:15 | 06:13 | 52 | 452 |  | EXT | Эквивалент потери металла 15%. |  | (c)
38219.055 | 1.891 | 1.76 | -9.164 | -9.295 | -1408 | -1242 | -1175 | 823 | 1760 | 3552 |  | DENT | GENE | 07:03 | 07:29 | 07:40 | 263 | 466 | 0.6 | N/A | Глубина вмятины: 9 мм (0,6%). Линейка: 26 см в (176 см; 07:29 ч:мин) |  | (c)
38220.413 | 3.249 | 3.084 | -7.806 | -7.971 | -1800 | -1584 | -1588 | 431 | 3084 | 3552 |  | DENT | GENE | 05:59 | 06:34 | 06:34 | 319 | 425 | 0.8 | N/A | Глубина вмятины: 11 мм (0,8%). Линейка: 32 см в (308 см; 06:34 ч:мин) |  | (c)
38231.923 | 3.704 | 3.51 | -5.036 | -5.23 | -2024 | -1953 | -1956 | 207 | 3510 | 3553 |  | CORR | GENE | 06:30 | 06:41 | 06:41 | 369 | 136 | 11 | EXT |  | 0.93 | (c)
38232.285 | 4.066 | 4.058 | -4.674 | -4.682 | -1973 | -1868 | -1881 | 258 | 4058 | 3553 |  | CORR | CIGR | 06:38 | 06:55 | 06:53 | 27 | 184 | 10 | EXT |  | 0.89 | (c)
38232.471 | 4.252 | 4.101 | -4.488 | -4.639 | 2107 | 2156 | 2142 | 54 | 4101 | 3553 |  | CORR | GENE | 05:36 | 05:44 | 05:42 | 231 | 70 | 10 | EXT |  | 0.91 | (c)
38233.555 | 5.336 | 5.275 | -3.404 | -3.465 | -1949 | -1938 | -1936 | 281 | 3368 | 3553 |  | CORR | AXGR | 06:42 | 06:43 | 06:44 | 97 | 27 | 9 | EXT |  | 0.89 | (c)
38233.832 | 5.613 | 5.59 | -3.127 | -3.15 | 1943 | 2068 | 2063 | 47 | 3115 | 3553 |  | CORR | CIGR | 05:10 | 05:30 | 05:29 | 35 | 241 | 10 | EXT |  | 0.89 | (c)
38235.169 | 6.95 | 6.934 | -1.79 | -1.806 | -2117 | -2046 | -2007 | 114 | 1761 | 3553 |  | CORR | CIGR | 06:15 | 06:26 | 06:32 | 45 | 220 | 16 | EXT |  | 0.89 | (c)
38237.476 | 0.517 | 0.4 | -2.473 | -2.59 | -1529 | -1507 | -1505 | 702 | 400 | 3554 |  | CORR | GENE | 07:54 | 07:57 | 07:58 | 338 | 48 | 10 | EXT |  | 0.92 | (c)
38240.811 | 0.862 | 0.841 | -10.628 | -10.649 | 1856 | 1911 | 1957 | 173 | 841 | 3555 |  | CORR | CIGR | 07:20 | 07:28 | 07:36 | 35 | 201 | 11 | EXT |  | 0.89 | (c)
38247.104 | 7.155 | 7.135 | -4.335 | -4.355 | 1728 | 1788 | 1792 | 374 | 4330 | 3555 |  | CORR | CIGR | 06:59 | 07:09 | 07:09 | 25 | 128 | 10 | EXT |  | 0.88 | (c)
38262.964 | 0 | -0.049 | -11.635 | -11.684 | 1509 | 1543 | 1594 | 552 |  | 3557 | Нарушение формы кольцевого шва | GWAN |  | 04:41 | 04:47 | 04:55 | 0 | 169 |  | EXT | Нарушение формы кольцевого шва |  | (c)
38265.438 | 2.474 | 2.472 | -9.161 | -9.163 | 2147 | 2202 | 2211 | 0 | 2472 | 3557 |  | CORR | CIGR | 06:24 | 06:33 | 06:34 | 32 | 128 | 10 | EXT |  | 0.89 | (c)
38290.124 | 4.015 | 4.003 | -7.43 | -7.442 | 524 | 593 | 627 | 524 | 4003 | 3559 |  | CORR | CIGR | 03:29 | 03:41 | 03:46 | 30 | 206 | 10 | EXT |  | 0.89 | (c)
38297.554 | 0 | -0.048 | -11.535 | -11.583 | 13 | 323 | 194 | 13 |  | 3560 | Нарушение формы кольцевого шва | GWAN |  | 00:03 | 00:53 | 00:32 | 0 | 361 |  | EXT | Нарушение формы кольцевого шва |  | (c)
38297.554 | 0 | -0.04 | -11.535 | -11.575 | 2012 | 2073 | 2099 | 45 |  | 3560 | Нарушение формы кольцевого шва | GWAN |  | 05:25 | 05:35 | 05:39 | 0 | 174 |  | EXT | Нарушение формы кольцевого шва |  | (c)
38297.554 | 0 | -0.025 | -11.535 | -11.56 | -2131 | -2039 | -2079 | 99 |  | 3560 | Нарушение формы кольцевого шва | GWAN |  | 06:16 | 06:31 | 06:25 | 0 | 104 |  | EXT | Нарушение формы кольцевого шва |  | (c)
38327.264 | 6.92 | 6.9 | -4.205 | -4.225 | -1907 | -1840 | -1852 | 324 | 4205 | 3562 |  | CORR | CIGR | 03:58 | 04:09 | 04:07 | 20 | 110 | 11 | EXT |  | 0.88 | (c)
38332.672 | 1.203 | 1.181 | -9.787 | -9.809 | 1348 | 1400 | 1420 | 738 | 1181 | 3563 |  | CORR | CIGR | 04:01 | 04:10 | 04:13 | 26 | 144 | 10 | EXT |  | 0.89 | (c)
38335.362 | 3.893 | 3.882 | -7.097 | -7.108 | 1147 | 1232 | 1229 | 919 | 3882 | 3563 |  | CORR | CIGR | 03:29 | 03:43 | 03:42 | 29 | 164 | 10 | EXT |  | 0.89 | (c)
38343.468 | 1.009 | 1.009 | -10.456 | -10.456 | -2048 | -1979 | -1990 | 182 | 1009 | 3564 |  | CORR | CIGR | 05:25 | 05:36 | 05:34 | 31 | 116 | 12 | EXT |  | 0.89 | (c)
38343.524 | 1.065 | 1.065 | -10.4 | -10.4 | 2230 | -2160 | -2185 | 0 | 1065 | 3564 |  | CORR | CIGR | 04:55 | 05:07 | 05:03 | 30 | 93 | 14 | EXT |  | 0.89 | (c)
38345.337 | 2.878 | 2.878 | -8.587 | -8.587 | -2054 | -2025 | -2024 | 176 | 2878 | 3564 |  | CORR | CIGR | 05:24 | 05:29 | 05:29 | 20 | 61 | 10 | EXT |  | 0.88 | (c)
38345.366 | 2.907 | 2.898 | -8.558 | -8.567 | 2163 | 2195 | -2217 | 0 | 2898 | 3564 |  | CORR | CIGR | 04:45 | 04:50 | 04:58 | 40 | 163 | 19 | EXT |  | 0.89 | (c)
38345.398 | 2.939 | 2.918 | -8.526 | -8.547 | 2026 | 2063 | 2077 | 103 | 2918 | 3564 |  | CORR | CIGR | 04:22 | 04:28 | 04:31 | 40 | 102 | 12 | EXT |  | 0.89 | (c)
38345.956 | 3.497 | 3.458 | -7.968 | -8.007 | -2192 | -2174 | -2164 | 38 | 3458 | 3564 |  | CORR | GENE | 05:02 | 05:05 | 05:06 | 166 | 57 | 10 | EXT |  | 0.9 | (c)
38346.249 | 3.79 | 3.772 | -7.675 | -7.693 | -2178 | -2178 | -2157 | 52 | 3772 | 3564 |  | CORR | AXGR | 05:04 | 05:04 | 05:07 | 96 | 43 | 11 | EXT |  | 0.89 | (c)
38346.552 | 4.093 | 4.093 | -7.372 | -7.372 | 2227 | -2170 | -2188 | 0 | 4093 | 3564 |  | CORR | CIGR | 04:55 | 05:05 | 05:02 | 20 | 93 | 15 | EXT |  | 0.89 | (c)
38346.773 | 4.314 | 4.314 | -7.151 | -7.151 | -2202 | -2133 | -2156 | 28 | 4314 | 3564 |  | CORR | CIGR | 05:00 | 05:11 | 05:08 | 30 | 93 | 11 | EXT |  | 0.89 | (c)
38346.828 | 4.369 | 4.364 | -7.096 | -7.101 | 2140 | 2196 | 2198 | 0 | 4364 | 3564 |  | CORR | CIGR | 04:41 | 04:50 | 04:50 | 30 | 116 | 22 | EXT |  | 0.89 | (c)
38346.915 | 4.456 | 4.397 | -7.009 | -7.068 | 2203 | 2224 | 2224 | 0 | 4397 | 3564 |  | CORR | AXGR | 04:51 | 04:54 | 04:54 | 129 | 42 | 10 | EXT |  | 0.89 | (c)
38347.638 | 5.179 | 5.149 | -6.286 | -6.316 | -2207 | -2193 | -2191 | 24 | 5149 | 3564 |  | CORR | AXGR | 04:59 | 05:02 | 05:02 | 352 | 31 | 24 | EXT |  | 0.99 | (c)
38347.963 | 5.504 | 5.453 | -5.961 | -6.012 | 2207 | 2230 | 2230 | 0 | 5453 | 3564 |  | CORR | AXGR | 04:52 | 04:55 | 04:55 | 154 | 46 | 11 | EXT |  | 0.9 | (c)
38348.794 | 6.335 | 6.331 | -5.13 | -5.134 | 2166 | 2224 | 2205 | 0 | 5109 | 3564 |  | CORR | CIGR | 04:45 | 04:54 | 04:51 | 25 | 78 | 10 | EXT |  | 0.89 | (c)
38348.894 | 6.435 | 6.367 | -5.03 | -5.098 | -2166 | -2146 | -2149 | 64 | 5013 | 3564 |  | CORR | AXGR | 05:06 | 05:09 | 05:09 | 85 | 35 | 12 | EXT |  | 0.89 | (c)
38348.91 | 6.451 | 6.448 | -5.014 | -5.017 | -2220 | -2168 | -2187 | 10 | 4987 | 3564 |  | CORR | CIGR | 04:57 | 05:06 | 05:03 | 30 | 67 | 10 | EXT |  | 0.89 | (c)
38349.04 | 6.581 | 6.548 | -4.884 | -4.917 | -2195 | -2126 | -2157 | 35 | 4712 | 3564 |  | CORR | GENE | 05:01 | 05:12 | 05:07 | 205 | 76 | 15 | EXT |  | 0.92 | (c)
38349.358 | 6.899 | 6.895 | -4.566 | -4.57 | -2176 | -2131 | -2137 | 54 | 4540 | 3564 |  | CORR | CIGR | 05:04 | 05:12 | 05:11 | 30 | 78 | 11 | EXT |  | 0.89 | (c)
38349.406 | 6.947 | 6.911 | -4.518 | -4.554 | -2149 | -2104 | -2118 | 81 | 4464 | 3564 |  | CORR | GENE | 05:09 | 05:16 | 05:14 | 90 | 62 | 11 | EXT |  | 0.89 | (c)
38349.532 | 7.073 | 7.071 | -4.392 | -4.394 | -2208 | -2120 | -2160 | 22 | 4334 | 3564 |  | CORR | GENE | 04:59 | 05:13 | 05:07 | 60 | 96 | 12 | EXT |  | 0.89 | (c)
38350.208 | 7.749 | 7.749 | -3.716 | -3.716 | -2066 | -2017 | -2017 | 164 | 3696 | 3564 |  | CORR | CIGR | 05:22 | 05:30 | 05:30 | 20 | 99 | 11 | EXT |  | 0.88 | (c)
38350.512 | 8.053 | 8.053 | -3.412 | -3.412 | 2198 | -2222 | -2227 | 0 | 3392 | 3564 |  | CORR | CIGR | 04:50 | 04:57 | 04:56 | 20 | 72 | 10 | EXT |  | 0.88 | (c)
38353.181 | 10.722 | 10.688 | -0.743 | -0.777 | 1682 | 1730 | 1767 | 379 | 738 | 3564 |  | CORR | CIGR | 03:27 | 03:35 | 03:41 | 39 | 170 | 10 | EXT |  | 0.89 | (c)
38358.941 | 5.017 | 5 | -6.548 | -6.565 | -2193 | -2191 | -2174 | 38 | 5000 | 3565 |  | CORR | AXGR | 03:35 | 03:35 | 03:38 | 130 | 37 | 10 | EXT |  | 0.89 | (c)
38362.302 | 8.378 | 8.25 | -3.187 | -3.315 | -2183 | -2169 | -2162 | 48 | 3129 | 3565 |  | CORR | AXGR | 03:37 | 03:39 | 03:40 | 186 | 41 | 11 | EXT |  | 0.9 | (c)
38362.397 | 8.473 | 8.453 | -3.092 | -3.112 | -2099 | -2036 | -2057 | 132 | 3092 | 3565 |  | CORR | CIGR | 03:50 | 04:00 | 03:57 | 20 | 84 | 13 | EXT |  | 0.89 | (c)
38362.567 | 8.643 | 8.62 | -2.922 | -2.945 | -2148 | -2036 | -2080 | 83 | 2885 | 3565 |  | CORR | GENE | 03:42 | 04:00 | 03:53 | 60 | 136 | 10 | EXT |  | 0.89 | (c)
38362.647 | 8.723 | 8.698 | -2.842 | -2.867 | -2146 | -2139 | -2129 | 85 | 2744 | 3565 |  | CORR | AXGR | 03:43 | 03:44 | 03:45 | 123 | 33 | 13 | EXT |  | 0.9 | (c)
38363.208 | 9.284 | 9.218 | -2.281 | -2.347 | -652 | -531 | -578 | 504 | 1937 | 3565 |  | CORR | GENE | 07:44 | 08:03 | 07:56 | 410 | 148 | 11 | EXT |  | 0.93 | (c)
38363.324 | 9.4 | 9.206 | -2.165 | -2.359 | -2199 | -2192 | -2175 | 32 | 2056 | 3565 |  | CORR | AXGR | 03:34 | 03:35 | 03:38 | 303 | 48 | 14 | EXT |  | 0.93 | (c)
38364.023 | 10.099 | 10.005 | -1.466 | -1.56 | -2150 | -2086 | -2111 | 81 | 1266 | 3565 |  | CORR | GENE | 03:42 | 03:52 | 03:48 | 294 | 78 | 12 | EXT |  | 0.92 | (c)
38364.405 | 10.481 | 10.46 | -1.084 | -1.105 | -2160 | -2113 | -2100 | 71 | 1074 | 3565 |  | CORR | CIGR | 03:40 | 03:48 | 03:50 | 31 | 119 | 12 | EXT |  | 0.89 | (c)
38366.582 | 1.093 | 1.077 | -9.817 | -9.833 | 2191 | -2171 | -2158 | 0 | 1077 | 3566 |  | CORR | CIGR | 07:25 | 07:41 | 07:44 | 21 | 224 | 22 | EXT |  | 0.89 | (c)
38367.064 | 1.575 | 1.456 | -9.335 | -9.454 | -2222 | -2216 | -2206 | 9 | 1456 | 3566 |  | CORR | AXGR | 07:33 | 07:34 | 07:36 | 235 | 31 | 13 | EXT |  | 0.91 | (c)
38368.012 | 2.523 | 2.376 | -8.387 | -8.534 | -2221 | -2210 | -2207 | 9 | 2376 | 3566 |  | CORR | AXGR | 07:33 | 07:35 | 07:36 | 585 | 29 | 15 | EXT |  | 0.97 | (c)
38394.645 | 6.881 | 6.862 | -4.544 | -4.563 | 617 | 680 | 670 | 617 | 4543 | 3568 |  | CORR | CIGR | 03:48 | 03:58 | 03:57 | 20 | 107 | 13 | EXT |  | 0.89 | (c)
38404.397 | 5.208 | 5.195 | -6.277 | -6.29 | 2209 | -2176 | -2173 | 0 | 5195 | 3569 |  | CORR | CIGR | 03:04 | 03:16 | 03:17 | 35 | 157 | 14 | EXT |  | 0.89 | (c)
38404.517 | 5.328 | 5.312 | -6.157 | -6.173 | 2227 | -2174 | -2170 | 0 | 5312 | 3569 |  | CORR | CIGR | 03:07 | 03:16 | 03:17 | 31 | 128 | 11 | EXT |  | 0.89 | (c)
38421.505 | 0.231 | 0.202 | -10.934 | -10.963 | 1338 | 1542 | 1518 | 533 | 202 | 3571 |  | CORR | CIGR | 03:04 | 03:37 | 03:33 | 46 | 360 | 12 | EXT |  | 0.89 | (c)
38433.659 | 1.22 | 1.197 | -10.235 | -10.258 | -239 | -221 | -227 | 215 | 1197 | 3572 |  | CORR | AXGR | 09:22 | 09:25 | 09:24 | 137 | 24 | 11 | EXT |  | 0.9 | (c)
38433.701 | 1.262 | 1.208 | -10.193 | -10.247 | -593 | -436 | -417 | 242 | 1208 | 3572 |  | CORR | GENE | 08:25 | 08:50 | 08:53 | 58 | 351 | 12 | EXT |  | 0.89 | (c)
38452.261 | 8.367 | 8.314 | -2.503 | -2.556 | 1679 | 1862 | 1947 | 15 | 2448 | 3573 |  | CORR | GENE | 02:40 | 03:09 | 03:23 | 108 | 536 | 10 | EXT |  | 0.89 | (c)
38458.09 | 3.326 | 3.303 | -7.904 | -7.927 | 1882 | 2046 | 2004 | 104 | 3303 | 3574 |  | CORR | CIGR | 06:50 | 07:16 | 07:10 | 43 | 245 | 10 | EXT |  | 0.89 | (c)
38460.399 | 5.635 | 5.586 | -5.595 | -5.644 | -2100 | -1979 | -1972 | 130 | 5584 | 3574 |  | CORR | GENE | 08:07 | 08:27 | 08:28 | 60 | 256 | 10 | EXT |  | 0.89 | (c)
38462.556 | 7.792 | 7.748 | -3.438 | -3.482 | -1546 | -1309 | -1383 | 685 | 3409 | 3574 |  | CORR | GENE | 09:37 | 10:15 | 10:03 | 73 | 326 | 13 | EXT |  | 0.89 | (c)
38463.502 | 8.738 | 8.685 | -2.492 | -2.545 | 274 | 509 | 517 | 274 | 2441 | 3574 |  | CORR | GENE | 02:30 | 03:08 | 03:09 | 104 | 484 | 11 | EXT |  | 0.89 | (c)
38464.838 | 10.074 | 10.034 | -1.156 | -1.196 | -432 | -201 | -218 | 5 | 1113 | 3574 |  | CORR | GENE | 00:36 | 01:14 | 01:11 | 83 | 427 | 13 | EXT |  | 0.89 | (c)
38472.48 | 6.486 | 6.314 | -4.839 | -5.011 | 1408 | 1602 | 1649 | 340 | 4826 | 3575 |  | CORR | GENE | 02:09 | 02:40 | 02:48 | 185 | 483 | 10 | EXT |  | 0.9 | (c)
38480.639 | 3.32 | 3.274 | -8.005 | -8.051 | -821 | -699 | -714 | 607 | 3274 | 3576 |  | CORR | CIGR | 07:08 | 07:27 | 07:25 | 46 | 214 | 10 | EXT |  | 0.89 | (c)
38485.253 | 7.934 | 7.907 | -3.391 | -3.418 | 2016 | 2126 | 2098 | 50 | 3380 | 3576 |  | CORR | CIGR | 02:46 | 03:03 | 02:59 | 38 | 164 | 14 | EXT |  | 0.89 | (c)
38486.397 | 9.078 | 8.913 | -2.247 | -2.412 | -2221 | -2193 | -2196 | 10 | 2231 | 3576 |  | CORR | AXGR | 03:22 | 03:26 | 03:26 | 181 | 50 | 11 | EXT |  | 0.9 | (c)
38486.877 | 9.558 | 9.222 | -1.767 | -2.103 | -2223 | -2212 | -2208 | 7 | 1654 | 3576 |  | LWAN | AXGR | 03:21 | 03:23 | 03:24 | 449 | 32 |  | EXT | Эквивалент потери металла 12%. |  | (c)
38489.117 | 0.473 | 0.396 | -10.882 | -10.959 | 428 | 584 | 650 | 428 | 396 | 3577 |  | CORR | GENE | 02:06 | 02:32 | 02:42 | 104 | 445 | 11 | EXT |  | 0.89 | (c)
38490.923 | 2.279 | 2.235 | -9.076 | -9.12 | -1390 | -1361 | -1362 | 840 | 2235 | 3577 |  | CORR | GENE | 09:13 | 09:18 | 09:18 | 157 | 57 | 14 | EXT |  | 0.9 | (c)
38499.047 | 10.403 | 10.328 | -0.952 | -1.027 | 540 | 612 | 748 | 540 | 899 | 3577 |  | CORR | GENE | 02:24 | 02:36 | 02:58 | 128 | 416 | 12 | EXT |  | 0.9 | (c)
38500.791 | 0.792 | 0.784 | -10.218 | -10.226 | -2093 | -1956 | -1942 | 137 | 784 | 3578 |  | CORR | CIGR | 07:23 | 07:45 | 07:47 | 30 | 302 | 15 | EXT |  | 0.89 | (c)
38501.021 | 1.022 | 0.965 | -9.988 | -10.045 | -2223 | -2209 | -2211 | 7 | 965 | 3578 |  | CORR | AXGR | 07:02 | 07:04 | 07:04 | 237 | 25 | 15 | EXT |  | 0.92 | (c)
38501.635 | 1.636 | 1.594 | -9.374 | -9.416 | 579 | 732 | 825 | 579 | 1594 | 3578 |  | CORR | GENE | 02:34 | 02:59 | 03:14 | 90 | 493 | 15 | EXT |  | 0.89 | (c)
38502.628 | 2.629 | 2.311 | -8.381 | -8.699 | -1581 | -1559 | -1558 | 649 | 2311 | 3578 |  | CORR | AXGR | 08:46 | 08:49 | 08:49 | 435 | 47 | 12 | EXT |  | 0.94 | (c)
38502.806 | 2.807 | 2.793 | -8.203 | -8.217 | -1730 | -1627 | -1643 | 500 | 2793 | 3578 |  | CORR | CIGR | 08:22 | 08:38 | 08:36 | 51 | 174 | 12 | EXT |  | 0.89 | (c)
38504.852 | 4.853 | 4.831 | -6.157 | -6.179 | 1912 | 1957 | 1968 | 206 | 4831 | 3578 |  | CORR | CIGR | 06:09 | 06:17 | 06:19 | 25 | 113 | 11 | EXT |  | 0.89 | (c)
38509.644 | 9.645 | 9.607 | -1.365 | -1.403 | 694 | 790 | 954 | 694 | 1341 | 3578 |  | CORR | GENE | 02:53 | 03:08 | 03:35 | 62 | 520 | 10 | EXT |  | 0.89 | (c)
38509.839 | 9.84 | 9.699 | -1.17 | -1.311 | -1751 | -1726 | -1729 | 479 | 1029 | 3578 |  | CORR | AXGR | 08:18 | 08:22 | 08:22 | 282 | 45 | 10 | EXT |  | 0.91 | (c)
38510.659 | 10.66 | 10.224 | -0.35 | -0.786 | 11 | 32 | 29 | 11 | 191 | 3578 |  | LWAN | AXGR | 01:03 | 01:06 | 01:06 | 595 | 37 |  | INT | Эквивалент потери металла 11%. |  | (c)
38533.492 | 11.108 | 11.042 | -0.022 | -0.088 | -189 | 113 | 197 | 0 | 17 | 3580 |  | CORR | GENE | 10:26 | 11:15 | 11:29 | 71 | 773 | 11 | EXT |  | 0.89 | (c)
38534.489 | 0.975 | 0.941 | -10.21 | -10.244 | 562 | 665 | 660 | 562 | 941 | 3581 |  | CORR | GENE | 03:51 | 04:07 | 04:07 | 60 | 197 | 10 | EXT |  | 0.89 | (c)
38534.668 | 1.154 | 1.107 | -10.031 | -10.078 | 148 | 355 | 333 | 148 | 1107 | 3581 |  | CORR | GENE | 02:44 | 03:17 | 03:14 | 101 | 371 | 10 | EXT |  | 0.89 | (c)
38535.577 | 2.063 | 2.043 | -9.122 | -9.142 | 1079 | 1155 | 1172 | 965 | 2043 | 3581 |  | CORR | CIGR | 05:14 | 05:26 | 05:29 | 45 | 187 | 10 | EXT |  | 0.89 | (c)
38563.023 | 6.819 | 6.797 | -4.306 | -4.328 | 1075 | 1137 | 1170 | 965 | 4291 | 3583 |  | CORR | CIGR | 04:50 | 05:00 | 05:06 | 37 | 190 | 10 | EXT |  | 0.89 | (c)
38563.315 | 7.111 | 7.094 | -4.014 | -4.031 | -233 | -140 | -146 | 59 | 3990 | 3583 |  | CORR | CIGR | 01:19 | 01:34 | 01:33 | 41 | 174 | 11 | EXT |  | 0.89 | (c)
38563.803 | 7.599 | 7.56 | -3.526 | -3.565 | 2157 | -2077 | -2106 | 0 | 3490 | 3583 |  | CORR | GENE | 07:45 | 08:22 | 08:17 | 75 | 395 | 19 | EXT |  | 0.89 | (c)
38564.142 | 7.938 | 7.837 | -3.187 | -3.288 | -2 | 20 | 9 | 0 | 3027 | 3583 |  | CORR | AXGR | 01:57 | 02:00 | 01:58 | 261 | 22 | 14 | EXT |  | 0.92 | (c)
38567.433 | 0.104 | 0.078 | -10.371 | -10.397 | 2162 | 2200 | 2191 | 10 | 78 | 3584 |  | CORR | GENE | 04:14 | 04:20 | 04:19 | 317 | 59 | 13 | EXT |  | 0.93 | (c)
38567.444 | 0.115 | 0.083 | -10.36 | -10.392 | 1695 | 1805 | 1852 | 221 | 83 | 3584 |  | CORR | GENE | 02:59 | 03:16 | 03:24 | 73 | 315 | 11 | EXT |  | 0.89 | (c)
38567.518 | 0.189 | 0.18 | -10.286 | -10.295 | 1843 | -2201 | 2070 | 0 | 180 | 3584 |  | CORR | GENE | 03:23 | 04:30 | 03:59 | 76 | 453 | 12 | EXT |  | 0.89 | (c)
38568.314 | 0.985 | 0.896 | -9.49 | -9.579 | -2216 | -2207 | -2192 | 14 | 896 | 3584 |  | CORR | AXGR | 04:27 | 04:29 | 04:31 | 187 | 48 | 13 | EXT |  | 0.91 | (c)
38569.815 | 2.486 | 2.444 | -7.989 | -8.031 | 1121 | 1335 | 1333 | 685 | 2444 | 3584 |  | CORR | GENE | 01:26 | 02:00 | 02:00 | 89 | 425 | 10 | EXT |  | 0.89 | (c)
38576.938 | 9.609 | 9.585 | -0.866 | -0.89 | -1190 | -511 | -615 | 41 | 829 | 3584 |  | CORR | GENE | 07:13 | 09:03 | 08:46 | 61 | 1149 | 10 | EXT |  | 0.89 | (c)
38586.838 | 9.034 | 9.012 | -2.381 | -2.403 | 627 | 926 | 1918 | 0 | 2257 | 3585 |  | CORR | GENE | 02:36 | 03:25 | 06:05 | 146 | 2582 | 15 | EXT |  | 0.9 | (c)
38600.269 | 0 | -0.063 | -11.35 | -11.413 | 198 | 854 | 672 | 198 |  | 3587 | Нарушение формы кольцевого шва | GWAN |  | 11:01 | 00:47 | 12:18 | 0 | 948 |  | EXT | Нарушение формы кольцевого шва |  | (c)
38600.269 | 0 | -0.036 | -11.35 | -11.386 | 2146 | -2142 | -2156 | 0 |  | 3587 | Нарушение формы кольцевого шва | GWAN |  | 04:16 | 04:43 | 04:41 | 0 | 318 |  | EXT | Нарушение формы кольцевого шва |  | (c)
38612.88 | 1.261 | 1.216 | -10.229 | -10.274 | 1427 | 1577 | 1641 | 375 | 1216 | 3588 |  | CORR | GENE | 01:05 | 01:30 | 01:40 | 112 | 428 | 10 | EXT |  | 0.89 | (c)
38635.068 | 0.889 | 0.84 | -10.651 | -10.7 | -171 | -31 | 21 | 0 | 840 | 3590 |  | CORR | GENE | 01:57 | 02:19 | 02:27 | 67 | 383 | 10 | EXT |  | 0.89 | (c)
38639.601 | 5.422 | 5.392 | -6.118 | -6.148 | -1487 | -1421 | -1369 | 744 | 5392 | 3590 |  | CORR | CIGR | 10:24 | 10:35 | 10:43 | 32 | 236 | 10 | EXT |  | 0.89 | (c)
38642.785 | 8.606 | 8.56 | -2.934 | -2.98 | -383 | -319 | -276 | 169 | 2934 | 3590 |  | CORR | CIGR | 01:22 | 01:33 | 01:40 | 46 | 214 | 10 | EXT |  | 0.89 | (c)
38646.563 | 0.844 | 0.624 | -10.521 | -10.741 | 1245 | 1599 | 1532 | 411 | 624 | 3591 |  | ARTD | GENE | 01:11 | 02:09 | 01:58 | 327 | 575 |  | EXT | Эквивалент потери металла 18%. От изолировочной машины. |  | (c)
38647.118 | 1.399 | 1.387 | -9.966 | -9.978 | -404 | -114 | -205 | 6 | 1387 | 3591 |  | ARTD | CIGR | 08:45 | 09:32 | 09:17 | 30 | 399 |  | EXT | Эквивалент потери металла 10%. От изолировочной машины. |  | (c)
38665.146 | 8.062 | 8.017 | -3.238 | -3.283 | -907 | -326 | -567 | 227 | 3107 | 3592 |  | CORR | GENE | 08:59 | 10:33 | 09:54 | 176 | 680 | 10 | EXT |  | 0.9 | (c)
38669.102 | 0.718 | 0.613 | -10.722 | -10.827 | -2010 | -1959 | -1789 | 221 | 613 | 3593 |  | CORR | GENE | 09:20 | 09:28 | 09:55 | 166 | 441 | 10 | EXT |  | 0.9 | (c)
38671.87 | 3.486 | 3.442 | -7.954 | -7.998 | -1843 | -1693 | -1682 | 388 | 3442 | 3593 |  | CORR | CIGR | 09:47 | 10:11 | 10:13 | 46 | 321 | 10 | EXT |  | 0.89 | (c)
38673.432 | 5.048 | 5.013 | -6.392 | -6.427 | -1368 | -1235 | -1254 | 863 | 5013 | 3593 |  | CORR | CIGR | 11:03 | 11:25 | 11:22 | 35 | 227 | 10 | EXT |  | 0.89 | (c)
38675.779 | 7.395 | 7.347 | -4.045 | -4.093 | -512 | -199 | -333 | 154 | 3983 | 3593 |  | CORR | GENE | 01:22 | 02:12 | 01:50 | 110 | 358 | 12 | EXT |  | 0.89 | (c)
38676.09 | 7.706 | 7.655 | -3.734 | -3.785 | -1947 | -1852 | -1836 | 284 | 3701 | 3593 |  | CORR | GENE | 09:30 | 09:45 | 09:48 | 84 | 222 | 11 | EXT |  | 0.89 | (c)
38676.66 | 8.276 | 8.225 | -3.164 | -3.215 | -615 | -394 | -388 | 161 | 3118 | 3593 |  | CORR | GENE | 01:05 | 01:41 | 01:41 | 97 | 453 | 12 | EXT |  | 0.89 | (c)
38678.356 | 9.972 | 9.912 | -1.468 | -1.528 | -788 | -593 | -583 | 378 | 1413 | 3593 |  | CORR | GENE | 00:37 | 01:08 | 01:10 | 115 | 409 | 10 | EXT |  | 0.89 | (c)
38679.134 | 10.75 | 10.676 | -0.69 | -0.764 | -699 | -360 | -477 | 255 | 644 | 3593 |  | CORR | GENE | 00:51 | 01:46 | 01:27 | 120 | 444 | 12 | EXT |  | 0.89 | (c)
38769.499 | 0 | -0.04 | -10.765 | -10.805 | -142 | 1018 | 676 | 0 |  | 3602 | Нарушение формы кольцевого шва | GWAN |  | 01:15 | 04:22 | 03:27 | 0 | 1637 |  | EXT | Нарушение формы кольцевого шва |  | (c)
38795.829 | 4.365 | 4.338 | -6.97 | -6.997 | -376 | -114 | -167 | 0 | 4338 | 3604 |  | CORR | GENE | 10:10 | 10:52 | 10:44 | 79 | 418 | 10 | EXT |  | 0.89 | (c)
38802.799 | 0 | -0.047 | -11.445 | -11.492 | 1287 | 1376 | 1412 | 694 |  | 3605 | Нарушение формы кольцевого шва | GWAN |  | 00:59 | 01:14 | 01:19 | 0 | 250 |  | EXT | Нарушение формы кольцевого шва |  | (c)
38802.799 | 0 | -0.045 | -11.445 | -11.49 | 1831 | -1943 | -2170 | 0 |  | 3605 | Нарушение формы кольцевого шва | GWAN |  | 02:27 | 04:18 | 03:41 | 0 | 920 |  | EXT | Нарушение формы кольцевого шва |  | (c)
38802.799 | 0 | -0.04 | -11.445 | -11.485 | -1610 | -1233 | -1010 | 410 |  | 3605 | Нарушение формы кольцевого шва | GWAN |  | 05:12 | 06:12 | 06:48 | 0 | 1201 |  | EXT | Нарушение формы кольцевого шва |  | (c)
38802.799 | 0 | -0.055 | -11.445 | -11.5 | -112 | 82 | 101 | 0 |  | 3605 | Нарушение формы кольцевого шва | GWAN |  | 09:13 | 09:45 | 09:48 | 0 | 427 |  | EXT | Нарушение формы кольцевого шва |  | (c)
38802.799 | 0 | -0.061 | -11.445 | -11.506 | 469 | 526 | 712 | 469 |  | 3605 | Нарушение формы кольцевого шва | GWAN |  | 10:47 | 10:56 | 11:26 | 0 | 486 |  | EXT | Нарушение формы кольцевого шва |  | (c)
38834.443 | 8.869 | 8.823 | -2.396 | -2.442 | -604 | -487 | -443 | 282 | 2365 | 3607 |  | CORR | GENE | 10:31 | 10:50 | 10:57 | 77 | 322 | 10 | EXT |  | 0.89 | (c)
38858.263 | 10.109 | 10.079 | -1.156 | -1.186 | -1662 | -1464 | -1519 | 568 | 1143 | 3609 |  | CORR | CIGR | 06:20 | 06:52 | 06:43 | 43 | 286 | 10 | EXT |  | 0.89 | (c)
38858.977 | 10.823 | 10.799 | -0.442 | -0.466 | -705 | -575 | -636 | 567 | 442 | 3609 |  | CORR | CIGR | 08:54 | 09:15 | 09:05 | 24 | 138 | 10 | EXT |  | 0.89 | (c)
38863.327 | 3.908 | 3.848 | -7.312 | -7.372 | 350 | 869 | 767 | 350 | 3848 | 3610 |  | CORR | GENE | 00:48 | 02:12 | 01:56 | 143 | 833 | 14 | EXT |  | 0.9 | (c)
38875.641 | 5.002 | 4.98 | -6.213 | -6.235 | -1 | 41 | 72 | 0 | 4980 | 3611 |  | CORR | CIGR | 10:21 | 10:27 | 10:33 | 22 | 147 | 11 | EXT |  | 0.89 | (c)
38888.009 | 6.155 | 6.136 | -5.28 | -5.299 | -1868 | -1466 | -1625 | 363 | 5199 | 3612 |  | CORR | GENE | 09:57 | 11:02 | 10:36 | 100 | 485 | 11 | EXT |  | 0.89 | (c)
38888.145 | 6.291 | 6.266 | -5.144 | -5.169 | -2130 | -2063 | -2061 | 100 | 5134 | 3612 |  | CORR | CIGR | 09:14 | 09:25 | 09:26 | 35 | 139 | 10 | EXT |  | 0.89 | (c)
38901.071 | 7.782 | 7.714 | -3.233 | -3.301 | -1526 | -1267 | -1325 | 704 | 3191 | 3613 |  | CORR | GENE | 07:58 | 08:40 | 08:30 | 110 | 403 | 20 | EXT |  | 0.9 | (c)
38901.183 | 7.894 | 7.884 | -3.121 | -3.131 | -1564 | -1405 | -1466 | 666 | 3086 | 3613 |  | CORR | CIGR | 07:52 | 08:17 | 08:07 | 45 | 197 | 12 | EXT |  | 0.89 | (c)
38908.026 | 3.722 | 3.709 | -7.618 | -7.631 | -246 | -199 | -201 | 156 | 3709 | 3614 |  | CORR | CIGR | 11:03 | 11:10 | 11:10 | 20 | 90 | 12 | EXT |  | 0.89 | (c)
38926.072 | 10.428 | 10.415 | -0.822 | -0.835 | 1455 | 1491 | 1505 | 676 | 804 | 3615 |  | CORR | CIGR | 02:27 | 02:33 | 02:35 | 31 | 100 | 10 | EXT |  | 0.89 | (c)
38928.726 | 1.832 | 1.765 | -9.368 | -9.435 | -2218 | -2217 | -2206 | 12 | 1765 | 3616 |  | CORR | AXGR | 06:30 | 06:30 | 06:32 | 167 | 25 | 13 | EXT |  | 0.9 | (c)
38929.117 | 2.223 | 2.172 | -8.977 | -9.028 | -2218 | -2217 | -2208 | 12 | 2172 | 3616 |  | CORR | AXGR | 06:30 | 06:30 | 06:32 | 156 | 21 | 15 | EXT |  | 0.9 | (c)
38929.857 | 2.963 | 2.938 | -8.237 | -8.262 | -2216 | -2214 | -2206 | 14 | 2938 | 3616 |  | CORR | AXGR | 06:30 | 06:31 | 06:32 | 130 | 20 | 13 | EXT |  | 0.9 | (c)
38936.942 | 10.048 | 9.932 | -1.152 | -1.268 | -1884 | -1795 | -1820 | 346 | 107 | 3616 |  | CORR | GENE | 07:24 | 07:38 | 07:34 | 1161 | 129 | 10 | EXT |  | 0.96 | (c)
38939.41 | 1.316 | 1.291 | -10.259 | -10.284 | -42 | -3 | 3 | 0 | 1291 | 3617 |  | CORR | CIGR | 09:44 | 09:50 | 09:51 | 25 | 91 | 15 | EXT |  | 0.89 | (c)
38942.322 | 4.228 | 4.207 | -7.347 | -7.368 | 1835 | 1952 | 1999 | 1835 | 4207 | 3617 |  | CORR | CIGR | 02:47 | 03:05 | 03:13 | 34 | 329 | 10 | EXT |  | 0.89 | (c)
38952.967 | 3.298 | 3.294 | -7.837 | -7.841 | -302 | -261 | -253 | 204 | 3294 | 3618 |  | CORR | CIGR | 03:41 | 03:48 | 03:49 | 25 | 98 | 11 | EXT |  | 0.89 | (c)
38958.443 | 8.774 | 8.743 | -2.361 | -2.392 | -787 | -698 | -698 | 610 | 2360 | 3618 |  | CORR | CIGR | 02:23 | 02:38 | 02:37 | 32 | 177 | 10 | EXT |  | 0.89 | (c)
38970.043 | 9.239 | 9.226 | -1.546 | -1.559 | 2163 | -2079 | -2129 | 1960 | 1479 | 3619 |  | CORR | GENE | 02:54 | 03:29 | 03:21 | 80 | 338 | 10 | EXT |  | 0.89 | (c)
38971.589 | 0 | -0.053 | -11.335 | -11.388 | -1240 | -972 | -708 | 177 |  | 3620 | Нарушение формы кольцевого шва | GWAN |  | 00:34 | 01:17 | 01:60 | 0 | 1063 |  | EXT | Нарушение формы кольцевого шва |  | (c)
38971.589 | 0 | -0.048 | -11.335 | -11.383 | -91 | 68 | 110 | 0 |  | 3620 | Нарушение формы кольцевого шва | GWAN |  | 03:40 | 04:05 | 04:12 | 0 | 402 |  | EXT | Нарушение формы кольцевого шва |  | (c)
38971.589 | 0 | -0.065 | -11.335 | -11.4 | 1225 | 1348 | 2084 | 1225 |  | 3620 | Нарушение формы кольцевого шва | GWAN |  | 07:12 | 07:32 | 09:31 | 0 | 1717 |  | EXT | Нарушение формы кольцевого шва |  | (c)
38976.802 | 5.213 | 5.146 | -6.122 | -6.189 | -11 | -1 | 2 | 0 | 5146 | 3620 |  | CORR | AXGR | 03:53 | 03:54 | 03:55 | 103 | 25 | 17 | EXT |  | 0.9 | (c)
38976.861 | 5.272 | 5.235 | -6.063 | -6.1 | -417 | -361 | -302 | 188 | 5235 | 3620 |  | CORR | CIGR | 02:47 | 02:56 | 03:06 | 42 | 229 | 14 | EXT |  | 0.89 | (c)
38977.055 | 5.466 | 5.421 | -5.869 | -5.914 | -830 | -708 | -613 | 397 | 5421 | 3620 |  | CORR | CIGR | 01:40 | 02:00 | 02:15 | 45 | 433 | 10 | EXT |  | 0.89 | (c)
38977.495 | 5.906 | 5.849 | -5.429 | -5.486 | -22 | -21 | -12 | 2 | 5322 | 3620 |  | CORR | AXGR | 03:51 | 03:51 | 03:52 | 164 | 20 | 12 | EXT |  | 0.9 | (c)
38978.659 | 7.07 | 7.019 | -4.265 | -4.316 | -14 | -3 | -3 | 0 | 4212 | 3620 |  | CORR | AXGR | 03:52 | 03:54 | 03:54 | 104 | 23 | 16 | EXT |  | 0.9 | (c)
38982.407 | 10.818 | 10.689 | -0.517 | -0.646 | 1593 | 1755 | 1907 | 1593 | 503 | 3620 |  | CORR | GENE | 08:11 | 08:37 | 09:02 | 143 | 628 | 13 | EXT |  | 0.9 | (c)
38982.822 | 11.233 | 11.21 | -0.102 | -0.125 | 13 | 223 | 172 | 13 | 92 | 3620 |  | CORR | CIGR | 03:56 | 04:30 | 04:22 | 33 | 318 | 13 | EXT |  | 0.89 | (c)
38986.372 | 3.448 | 3.414 | -7.792 | -7.826 | 651 | 722 | 731 | 651 | 3414 | 3621 |  | CORR | CIGR | 02:47 | 02:58 | 02:60 | 34 | 160 | 10 | EXT |  | 0.89 | (c)
38986.665 | 3.741 | 3.713 | -7.499 | -7.527 | 522 | 681 | 621 | 522 | 3713 | 3621 |  | CORR | CIGR | 02:26 | 02:52 | 02:42 | 31 | 198 | 10 | EXT |  | 0.89 | (c)
39005.743 | 0.654 | 0.636 | -10.246 | -10.264 | -70 | -14 | -21 | 0 | 636 | 3623 |  | CORR | CIGR | 02:37 | 02:46 | 02:45 | 41 | 98 | 17 | EXT |  | 0.89 | (c)
39007.13 | 2.041 | 1.881 | -8.859 | -9.019 | -2222 | -2205 | -2201 | 8 | 1881 | 3623 |  | CORR | AXGR | 08:49 | 08:52 | 08:53 | 541 | 43 | 12 | EXT |  | 0.95 | (c)
39007.593 | 2.504 | 2.477 | -8.396 | -8.423 | -114 | -90 | -79 | 44 | 2477 | 3623 |  | CORR | CIGR | 02:29 | 02:33 | 02:35 | 30 | 70 | 11 | EXT |  | 0.89 | (c)
39007.644 | 2.555 | 2.507 | -8.345 | -8.393 | -607 | -396 | -435 | 262 | 2507 | 3623 |  | CORR | GENE | 01:10 | 01:44 | 01:38 | 76 | 345 | 15 | EXT |  | 0.89 | (c)
39009.181 | 4.092 | 4.086 | -6.808 | -6.814 | 2146 | -2218 | 2198 | 0 | 4086 | 3623 |  | CORR | CIGR | 08:34 | 08:50 | 08:43 | 25 | 105 | 12 | EXT |  | 0.89 | (c)
39009.239 | 4.15 | 4.131 | -6.75 | -6.769 | -201 | -135 | -155 | 108 | 4131 | 3623 |  | CORR | CIGR | 02:15 | 02:26 | 02:23 | 45 | 93 | 14 | EXT |  | 0.89 | (c)
39009.249 | 4.16 | 4.146 | -6.74 | -6.754 | 2102 | -2192 | 2201 | 0 | 4146 | 3623 |  | CORR | CIGR | 08:27 | 08:54 | 08:43 | 46 | 198 | 11 | EXT |  | 0.89 | (c)
39009.514 | 4.425 | 4.419 | -6.475 | -6.481 | 43 | 115 | 79 | 43 | 4419 | 3623 |  | CORR | CIGR | 02:55 | 03:07 | 03:01 | 30 | 73 | 14 | EXT |  | 0.89 | (c)
39012.348 | 7.259 | 7.253 | -3.641 | -3.647 | 2146 | -2227 | 2204 | 0 | 3617 | 3623 |  | CORR | CIGR | 08:34 | 08:48 | 08:44 | 30 | 116 | 14 | EXT |  | 0.89 | (c)
39013.302 | 8.213 | 7.997 | -2.687 | -2.903 | 2219 | -2217 | -2197 | 0 | 2638 | 3623 |  | CORR | GENE | 08:46 | 08:50 | 08:53 | 265 | 91 | 10 | EXT |  | 0.91 | (c)
39013.991 | 8.902 | 8.885 | -1.998 | -2.015 | 2221 | -2225 | -2214 | 0 | 1820 | 3623 |  | CORR | AXGR | 08:46 | 08:49 | 08:51 | 195 | 53 | 11 | EXT |  | 0.9 | (c)
39015.256 | 10.167 | 9.92 | -0.733 | -0.98 | -2218 | -2218 | -2204 | 12 | 617 | 3623 |  | CORR | AXGR | 08:50 | 08:50 | 08:52 | 363 | 28 | 12 | EXT |  | 0.93 | (c)
39015.764 | 10.675 | 10.675 | -0.225 | -0.225 | 2218 | -2228 | -2225 | 0 | 55 | 3623 |  | CORR | AXGR | 08:46 | 08:48 | 08:49 | 170 | 37 | 12 | EXT |  | 0.9 | (c)
39015.989 | 0 | -0.052 | -10.79 | -10.842 | -1629 | -1332 | -950 | 271 |  | 3624 | Нарушение формы кольцевого шва | GWAN |  | 06:21 | 07:09 | 08:11 | 0 | 1358 |  | EXT | Нарушение формы кольцевого шва |  | (c)
39019.237 | 3.248 | 3.241 | -7.542 | -7.549 | 2101 | 2197 | 2179 | 0 | 3241 | 3624 |  | CORR | CIGR | 04:23 | 04:39 | 04:36 | 35 | 157 | 11 | EXT |  | 0.89 | (c)
39019.528 | 3.539 | 3.528 | -7.251 | -7.262 | -772 | -598 | -659 | 546 | 3528 | 3624 |  | CORR | CIGR | 08:40 | 09:08 | 08:58 | 55 | 226 | 15 | EXT |  | 0.89 | (c)
39019.688 | 3.699 | 3.694 | -7.091 | -7.096 | 1825 | 1993 | 1966 | 124 | 3694 | 3624 |  | CORR | CIGR | 03:39 | 04:06 | 04:02 | 50 | 282 | 10 | EXT |  | 0.89 | (c)
39019.999 | 4.01 | 3.996 | -6.78 | -6.794 | 1840 | 1955 | 2034 | 2 | 3996 | 3624 |  | CORR | GENE | 03:41 | 03:60 | 04:13 | 101 | 389 | 15 | EXT |  | 0.89 | (c)
39020.04 | 4.051 | 4.046 | -6.739 | -6.744 | -871 | -744 | -800 | 729 | 4046 | 3624 |  | CORR | CIGR | 08:24 | 08:44 | 08:35 | 30 | 142 | 13 | EXT |  | 0.89 | (c)
39020.07 | 4.081 | 4.076 | -6.709 | -6.714 | -697 | -626 | -643 | 589 | 4076 | 3624 |  | CORR | CIGR | 08:52 | 09:03 | 09:01 | 26 | 108 | 10 | EXT |  | 0.89 | (c)
39020.161 | 4.172 | 4.172 | -6.618 | -6.618 | 1953 | 2055 | 2015 | 153 | 4172 | 3624 |  | CORR | CIGR | 03:60 | 04:16 | 04:10 | 30 | 125 | 13 | EXT |  | 0.89 | (c)
39020.238 | 4.249 | 4.232 | -6.541 | -6.558 | 1857 | 1962 | 2006 | 75 | 4232 | 3624 |  | CORR | CIGR | 03:44 | 04:01 | 04:08 | 46 | 299 | 13 | EXT |  | 0.89 | (c)
39020.28 | 4.291 | 4.063 | -6.499 | -6.727 | -984 | -939 | -946 | 909 | 4063 | 3624 |  | CORR | GENE | 08:06 | 08:13 | 08:12 | 386 | 74 | 24 | EXT |  | 1 | (c)
39020.425 | 4.436 | 4.351 | -6.354 | -6.439 | 1404 | 1465 | 1619 | 397 | 4351 | 3624 |  | CORR | GENE | 02:31 | 02:41 | 03:06 | 116 | 430 | 12 | EXT |  | 0.89 | (c)
39020.505 | 4.516 | 4.488 | -6.274 | -6.302 | 1329 | 1555 | 1530 | 499 | 4488 | 3624 |  | CORR | GENE | 02:19 | 02:55 | 02:51 | 84 | 402 | 18 | EXT |  | 0.89 | (c)
39020.904 | 4.915 | 4.912 | -5.875 | -5.878 | -999 | -877 | -926 | 853 | 4912 | 3624 |  | CORR | CIGR | 08:03 | 08:23 | 08:15 | 35 | 146 | 15 | EXT |  | 0.89 | (c)
39020.939 | 4.95 | 4.912 | -5.84 | -5.878 | -923 | -904 | -901 | 880 | 4912 | 3624 |  | CORR | AXGR | 08:15 | 08:18 | 08:19 | 111 | 43 | 11 | EXT |  | 0.89 | (c)
39021.148 | 5.159 | 5.153 | -5.631 | -5.637 | -1187 | -1039 | -1056 | 926 | 5153 | 3624 |  | CORR | GENE | 07:33 | 07:57 | 07:54 | 71 | 261 | 10 | EXT |  | 0.89 | (c)
39021.179 | 5.19 | 5.119 | -5.6 | -5.671 | -1048 | -1045 | -1029 | 1010 | 5119 | 3624 |  | CORR | AXGR | 07:55 | 07:56 | 07:58 | 203 | 38 | 13 | EXT |  | 0.91 | (c)
39021.7 | 5.711 | 5.697 | -5.079 | -5.093 | -984 | -881 | -904 | 824 | 5053 | 3624 |  | CORR | CIGR | 08:06 | 08:22 | 08:19 | 40 | 160 | 15 | EXT |  | 0.89 | (c)
39021.739 | 5.75 | 5.666 | -5.04 | -5.124 | -961 | -950 | -945 | 929 | 4983 | 3624 |  | CORR | AXGR | 08:09 | 08:11 | 08:12 | 141 | 32 | 10 | EXT |  | 0.89 | (c)
39021.749 | 5.76 | 5.752 | -5.03 | -5.038 | -1045 | -975 | -990 | 935 | 4997 | 3624 |  | CORR | CIGR | 07:56 | 08:07 | 08:05 | 41 | 110 | 11 | EXT |  | 0.89 | (c)
39021.97 | 5.981 | 5.954 | -4.809 | -4.836 | -1124 | -983 | -972 | 821 | 4741 | 3624 |  | CORR | GENE | 07:43 | 08:06 | 08:07 | 95 | 303 | 13 | EXT |  | 0.89 | (c)
39021.971 | 5.982 | 5.812 | -4.808 | -4.978 | -1004 | -991 | -982 | 961 | 4705 | 3624 |  | CORR | AXGR | 08:02 | 08:04 | 08:06 | 273 | 43 | 12 | EXT |  | 0.92 | (c)
39023.477 | 7.488 | 7.422 | -3.302 | -3.368 | 2164 | 2180 | 2179 | 37 | 3241 | 3624 |  | CORR | AXGR | 04:34 | 04:36 | 04:36 | 127 | 29 | 13 | EXT |  | 0.9 | (c)
39024.145 | 8.156 | 8.141 | -2.634 | -2.649 | -1638 | -1386 | -1460 | 593 | 2579 | 3624 |  | CORR | GENE | 06:20 | 07:01 | 06:49 | 70 | 355 | 12 | EXT |  | 0.89 | (c)
39024.338 | 8.349 | 8.319 | -2.441 | -2.471 | 1939 | 1995 | 2066 | 37 | 2416 | 3624 |  | CORR | CIGR | 03:57 | 04:06 | 04:18 | 55 | 255 | 13 | EXT |  | 0.89 | (c)
39024.456 | 8.467 | 8.465 | -2.323 | -2.325 | 1927 | 2016 | 1999 | 159 | 2300 | 3624 |  | CORR | CIGR | 03:55 | 04:10 | 04:07 | 25 | 145 | 13 | EXT |  | 0.89 | (c)
39026.021 | 10.032 | 10.016 | -0.758 | -0.774 | 1816 | 2041 | 1977 | 93 | 724 | 3624 |  | CORR | CIGR | 03:37 | 04:14 | 04:03 | 50 | 322 | 14 | EXT |  | 0.89 | (c)
39026.323 | 10.334 | 10.312 | -0.456 | -0.478 | -1237 | -1091 | -1136 | 994 | 443 | 3624 |  | CORR | CIGR | 07:25 | 07:48 | 07:41 | 35 | 201 | 13 | EXT |  | 0.89 | (c)
39026.477 | 10.488 | 10.463 | -0.302 | -0.327 | -1399 | -1038 | -1194 | 832 | 232 | 3624 |  | CORR | GENE | 06:59 | 07:57 | 07:32 | 95 | 409 | 12 | EXT |  | 0.89 | (c)
39029.737 | 2.958 | 2.91 | -8.147 | -8.195 | -1749 | -1565 | -1586 | 481 | 2910 | 3625 |  | CORR | CIGR | 07:48 | 08:18 | 08:14 | 51 | 327 | 10 | EXT |  | 0.89 | (c)
39037.824 | 11.045 | 11.029 | -0.06 | -0.076 | -1712 | -1631 | -1641 | 519 | 38 | 3625 |  | CORR | CIGR | 07:54 | 08:07 | 08:05 | 38 | 141 | 14 | EXT |  | 0.89 | (c)
39037.837 | 11.058 | 10.969 | -0.047 | -0.136 | 1356 | 1613 | 1794 | 0 | 11 | 3625 |  | CORR | GENE | 04:09 | 04:51 | 05:20 | 125 | 877 | 10 | EXT |  | 0.89 | (c)
39037.884 | 0 | -0.038 | -10.92 | -10.958 | -2097 | -1759 | -1699 | 134 |  | 3626 | Нарушение формы кольцевого шва | GWAN |  | 08:26 | 09:21 | 09:30 | 0 | 794 |  | EXT | Нарушение формы кольцевого шва |  | (c)
39037.943 | 0.059 | 0.034 | -10.861 | -10.886 | 1018 | 1099 | 1112 | 1018 | 34 | 3626 |  | CORR | CIGR | 04:49 | 05:02 | 05:04 | 41 | 189 | 10 | EXT |  | 0.89 | (c)
39040.866 | 2.982 | 2.951 | -7.938 | -7.969 | -15 | 49 | 39 | 0 | 2951 | 3626 |  | CORR | CIGR | 02:02 | 02:13 | 02:11 | 35 | 108 | 11 | EXT |  | 0.89 | (c)
39044.269 | 6.385 | 5.72 | -4.535 | -5.2 | 309 | 345 | 385 | 309 | 4377 | 3626 |  | CORR | GENE | 02:55 | 03:00 | 03:07 | 823 | 151 | 10 | EXT |  | 0.95 | (c)
39044.494 | 6.61 | 6.565 | -4.31 | -4.355 | 351 | 446 | 606 | 351 | 4235 | 3626 |  | CORR | GENE | 03:01 | 03:17 | 03:42 | 120 | 510 | 13 | EXT |  | 0.9 | (c)
39044.86 | 6.976 | 6.779 | -3.944 | -4.141 | 487 | 678 | 726 | 487 | 3922 | 3626 |  | CORR | GENE | 03:23 | 03:54 | 04:02 | 219 | 478 | 12 | EXT |  | 0.91 | (c)
39045.141 | 7.257 | 7.114 | -3.663 | -3.806 | 589 | 704 | 661 | 589 | 2677 | 3626 |  | CORR | GENE | 03:40 | 03:58 | 03:51 | 1129 | 144 | 17 | EXT |  | 1.02 | (b)
39050.362 | 1.558 | 1.527 | -9.722 | -9.753 | 137 | 224 | 229 | 137 | 1527 | 3627 |  | CORR | CIGR | 02:23 | 02:37 | 02:38 | 49 | 185 | 11 | EXT |  | 0.89 | (c)
39059.799 | 10.995 | 10.969 | -0.285 | -0.311 | -1529 | -1380 | -1405 | 701 | 278 | 3627 |  | CORR | CIGR | 09:54 | 10:19 | 10:14 | 33 | 248 | 24 | EXT |  | 0.89 | (c)
39059.911 | 11.107 | 11.094 | -0.173 | -0.186 | -1618 | -1425 | -1476 | 613 | 146 | 3627 |  | CORR | CIGR | 09:40 | 10:11 | 10:03 | 40 | 283 | 13 | EXT |  | 0.89 | (c)
39060.084 | 0 | -0.074 | -11.315 | -11.389 | -1896 | -1770 | -1783 | 335 |  | 3628 | Коррозия на шве | GWAN | GENE | 08:19 | 08:39 | 08:37 | 123 | 225 | 25 | EXT | Коррозия на шве |  | (c)
39060.165 | 0.081 | 0.047 | -11.234 | -11.268 | 2012 | 2092 | 2186 | 0 | 47 | 3628 |  | CORR | CIGR | 06:49 | 07:02 | 07:18 | 49 | 348 | 10 | EXT |  | 0.89 | (c)
39060.188 | 0.104 | 0.101 | -11.211 | -11.214 | 736 | 784 | 760 | 736 | 101 | 3628 |  | CORR | CIGR | 03:24 | 03:31 | 03:27 | 19 | 49 | 12 | EXT |  | 0.89 | (c)
39060.367 | 0.283 | 0.261 | -11.032 | -11.054 | 648 | 968 | 866 | 648 | 261 | 3628 |  | CORR | GENE | 03:09 | 04:01 | 03:45 | 64 | 437 | 10 | EXT |  | 0.89 | (c)
39060.399 | 0.315 | 0.296 | -11 | -11.019 | -1437 | -1379 | -1379 | 793 | 296 | 3628 |  | CORR | CIGR | 09:33 | 09:42 | 09:42 | 30 | 116 | 12 | EXT |  | 0.89 | (c)
39060.483 | 0.399 | 0.377 | -10.916 | -10.938 | -1553 | -1355 | -1412 | 677 | 377 | 3628 |  | CORR | CIGR | 09:14 | 09:46 | 09:37 | 55 | 282 | 14 | EXT |  | 0.89 | (c)
39060.553 | 0.469 | 0.452 | -10.846 | -10.863 | -75 | 35 | -5 | 0 | 452 | 3628 |  | CORR | CIGR | 01:13 | 01:30 | 01:24 | 35 | 140 | 14 | EXT |  | 0.89 | (c)
39063.7 | 3.616 | 3.563 | -7.699 | -7.752 | 2228 | -2208 | -2210 | 0 | 3563 | 3628 |  | CORR | AXGR | 07:24 | 07:28 | 07:28 | 293 | 46 | 14 | EXT |  | 0.93 | (c)
39063.908 | 3.824 | 3.792 | -7.491 | -7.523 | -1867 | -1304 | -1542 | 363 | 3792 | 3628 |  | CORR | GENE | 08:23 | 09:54 | 09:16 | 95 | 651 | 13 | EXT |  | 0.89 | (c)
39064.06 | 3.976 | 3.932 | -7.339 | -7.383 | -2024 | -1862 | -1710 | 206 | 3932 | 3628 |  | CORR | GENE | 07:58 | 08:24 | 08:49 | 96 | 628 | 13 | EXT |  | 0.89 | (c)
39064.281 | 4.197 | 3.945 | -7.118 | -7.37 | -2041 | -2018 | -2003 | 189 | 3945 | 3628 |  | CORR | GENE | 07:55 | 07:59 | 08:01 | 678 | 76 | 11 | EXT |  | 0.95 | (c)
39064.378 | 4.294 | 4.255 | -7.021 | -7.06 | -97 | -66 | -76 | 54 | 4255 | 3628 |  | CORR | AXGR | 01:09 | 01:14 | 01:13 | 111 | 43 | 15 | EXT |  | 0.9 | (c)
39064.38 | 4.296 | 4.239 | -7.019 | -7.076 | -11 | 131 | 195 | 0 | 4239 | 3628 |  | CORR | GENE | 01:23 | 01:46 | 01:56 | 80 | 412 | 24 | EXT |  | 0.9 | (c)
39064.427 | 4.343 | 4.339 | -6.972 | -6.976 | 416 | 472 | 510 | 416 | 4339 | 3628 |  | CORR | CIGR | 02:32 | 02:41 | 02:47 | 55 | 189 | 11 | EXT |  | 0.89 | (c)
39064.476 | 4.392 | 4.369 | -6.923 | -6.946 | -98 | 235 | 199 | 0 | 4369 | 3628 |  | CORR | GENE | 01:09 | 02:03 | 01:57 | 121 | 595 | 25 | EXT |  | 0.91 | (c)
39064.564 | 4.48 | 4.405 | -6.835 | -6.91 | -4 | 3 | 5 | 0 | 4405 | 3628 |  | LWAN | AXSL | 01:24 | 01:25 | 01:26 | 223 | 18 |  | EXT | Эквивалент потери металла 18%. |  | (c)
39064.61 | 4.526 | 4.483 | -6.789 | -6.832 | 143 | 435 | 305 | 143 | 4483 | 3628 |  | CORR | GENE | 01:48 | 02:35 | 02:14 | 70 | 325 | 13 | EXT |  | 0.89 | (c)
39064.667 | 4.583 | 4.522 | -6.732 | -6.793 | -120 | -86 | -80 | 40 | 4522 | 3628 |  | CORR | GENE | 01:05 | 01:11 | 01:12 | 108 | 80 | 16 | EXT |  | 0.9 | (c)
39064.743 | 4.659 | 4.58 | -6.656 | -6.735 | 15 | 511 | 323 | 15 | 4580 | 3628 |  | CORR | GENE | 01:27 | 02:47 | 02:17 | 176 | 616 | 18 | EXT |  | 0.91 | (c)
39064.774 | 4.69 | 4.61 | -6.625 | -6.705 | -1675 | -1675 | -1386 | 555 | 4610 | 3628 |  | CORR | GENE | 08:54 | 08:54 | 09:41 | 156 | 578 | 12 | EXT |  | 0.9 | (c)
39064.776 | 4.692 | 4.648 | -6.623 | -6.667 | -1884 | -1684 | -1710 | 346 | 4648 | 3628 |  | CORR | GENE | 08:21 | 08:53 | 08:49 | 65 | 348 | 15 | EXT |  | 0.89 | (c)
39064.812 | 4.728 | 4.716 | -6.587 | -6.599 | -2151 | -1871 | -2011 | 79 | 4716 | 3628 |  | CORR | CIGR | 07:38 | 08:23 | 08:00 | 55 | 281 | 14 | EXT |  | 0.89 | (c)
39064.89 | 4.806 | 4.669 | -6.509 | -6.646 | -1936 | -1934 | -1918 | 294 | 4669 | 3628 |  | CORR | AXGR | 08:12 | 08:13 | 08:15 | 283 | 37 | 11 | EXT |  | 0.92 | (c)
39064.96 | 4.876 | 4.801 | -6.439 | -6.514 | -2000 | -1520 | -1507 | 230 | 4801 | 3628 |  | CORR | GENE | 08:02 | 09:20 | 09:22 | 116 | 987 | 22 | EXT |  | 0.9 | (c)
39065.067 | 4.983 | 4.942 | -6.332 | -6.373 | -1350 | -1096 | -1211 | 880 | 4942 | 3628 |  | CORR | GENE | 09:47 | 10:28 | 10:09 | 85 | 279 | 11 | EXT |  | 0.89 | (c)
39065.152 | 5.068 | 4.966 | -6.247 | -6.349 | -1937 | -1853 | -1870 | 294 | 4966 | 3628 |  | CORR | GENE | 08:12 | 08:26 | 08:23 | 268 | 134 | 12 | EXT |  | 0.92 | (c)
39065.217 | 5.133 | 5.055 | -6.182 | -6.26 | -2215 | -2205 | -2204 | 16 | 5055 | 3628 |  | CORR | AXGR | 07:27 | 07:29 | 07:29 | 222 | 21 | 32 | EXT |  | 0.97 | (c)
39065.302 | 5.218 | 5.154 | -6.097 | -6.161 | -2155 | -2151 | -2076 | 75 | 5154 | 3628 |  | CORR | GENE | 07:37 | 07:38 | 07:50 | 77 | 158 | 10 | EXT |  | 0.89 | (c)
39065.631 | 5.547 | 5.519 | -5.768 | -5.796 | -2105 | -1876 | -1905 | 125 | 5519 | 3628 |  | CORR | GENE | 07:45 | 08:22 | 08:17 | 101 | 401 | 11 | EXT |  | 0.89 | (c)
39065.661 | 5.577 | 5.554 | -5.738 | -5.761 | -1948 | -1906 | -1921 | 282 | 5554 | 3628 |  | CORR | AXGR | 08:10 | 08:17 | 08:15 | 182 | 55 | 10 | EXT |  | 0.9 | (c)
39065.673 | 5.589 | 5.575 | -5.726 | -5.74 | -49 | 73 | 67 | 0 | 5575 | 3628 |  | CORR | CIGR | 01:17 | 01:36 | 01:36 | 45 | 233 | 12 | EXT |  | 0.89 | (c)
39065.786 | 5.702 | 5.7 | -5.613 | -5.615 | -2140 | -2013 | -2076 | 90 | 5590 | 3628 |  | CORR | CIGR | 07:39 | 07:60 | 07:50 | 25 | 128 | 10 | EXT |  | 0.89 | (c)
39068.113 | 8.029 | 8.025 | -3.286 | -3.29 | -2146 | -2073 | -2100 | 84 | 3269 | 3628 |  | CORR | CIGR | 07:38 | 07:50 | 07:46 | 21 | 93 | 10 | EXT |  | 0.89 | (c)
39068.894 | 8.81 | 8.794 | -2.505 | -2.521 | -86 | -4 | -23 | 0 | 2496 | 3628 |  | CORR | CIGR | 01:11 | 01:24 | 01:21 | 25 | 127 | 11 | EXT |  | 0.89 | (c)
39072.564 | 1.165 | 1.05 | -10.1 | -10.215 | -2182 | -2182 | -2172 | 49 | 1050 | 3629 |  | CORR | AXGR | 07:43 | 07:43 | 07:45 | 226 | 21 | 13 | EXT |  | 0.91 | (c)
39076.713 | 5.314 | 5.289 | -5.951 | -5.976 | 73 | 261 | 256 | 73 | 5289 | 3629 |  | CORR | GENE | 01:47 | 02:18 | 02:17 | 71 | 366 | 26 | EXT |  | 0.89 | (c)
39077.164 | 5.765 | 5.731 | -5.5 | -5.534 | -1969 | -1858 | -1859 | 262 | 5478 | 3629 |  | CORR | CIGR | 08:18 | 08:36 | 08:36 | 56 | 221 | 11 | EXT |  | 0.89 | (c)
39077.321 | 5.922 | 5.782 | -5.343 | -5.483 | 1922 | 1951 | 1958 | 237 | 5190 | 3629 |  | CORR | GENE | 06:46 | 06:50 | 06:51 | 293 | 71 | 11 | EXT |  | 0.92 | (c)
39077.701 | 6.302 | 6.203 | -4.963 | -5.062 | 2018 | 2046 | 2050 | 149 | 4827 | 3629 |  | CORR | GENE | 07:01 | 07:06 | 07:06 | 235 | 63 | 10 | EXT |  | 0.91 | (c)
39078.983 | 7.584 | 7.552 | -3.681 | -3.713 | 2173 | -2205 | -2171 | 0 | 3657 | 3629 |  | CORR | CIGR | 07:26 | 07:40 | 07:45 | 56 | 235 | 10 | EXT |  | 0.89 | (c)
39079.235 | 7.836 | 7.83 | -3.429 | -3.435 | 602 | 683 | 699 | 602 | 3399 | 3629 |  | CORR | CIGR | 03:13 | 03:26 | 03:28 | 36 | 194 | 10 | EXT |  | 0.89 | (c)
39079.474 | 8.075 | 8.026 | -3.19 | -3.239 | -2221 | -2192 | -2201 | 10 | 3064 | 3629 |  | CORR | AXGR | 07:37 | 07:42 | 07:40 | 175 | 40 | 33 | EXT |  | 0.95 | (c)
39079.718 | 8.319 | 8.269 | -2.946 | -2.996 | -2222 | -2193 | -2193 | 9 | 2722 | 3629 |  | CORR | GENE | 07:37 | 07:42 | 07:42 | 274 | 58 | 22 | EXT |  | 0.95 | (c)
39079.755 | 8.356 | 8.356 | -2.909 | -2.909 | 718 | 907 | 818 | 718 | 2873 | 3629 |  | CORR | CIGR | 03:31 | 04:02 | 03:48 | 36 | 200 | 10 | EXT |  | 0.89 | (c)
39080.289 | 8.89 | 8.821 | -2.375 | -2.444 | -2186 | -2178 | -2172 | 44 | 2349 | 3629 |  | CORR | AXGR | 07:43 | 07:44 | 07:45 | 95 | 30 | 20 | EXT |  | 0.9 | (c)
39080.395 | 8.996 | 8.896 | -2.269 | -2.369 | -2223 | -2195 | -2198 | 7 | 2009 | 3629 |  | CORR | AXGR | 07:37 | 07:41 | 07:41 | 360 | 50 | 35 | EXT |  | 1.06 | (b)
39081.122 | 9.723 | 9.662 | -1.542 | -1.603 | -2220 | -2171 | -2185 | 11 | 1371 | 3629 |  | CORR | GENE | 07:37 | 07:45 | 07:43 | 232 | 71 | 15 | EXT |  | 0.92 | (c)
39081.394 | 9.995 | 9.985 | -1.27 | -1.28 | 454 | 661 | 601 | 454 | 1229 | 3629 |  | CORR | CIGR | 02:49 | 03:22 | 03:12 | 51 | 293 | 18 | EXT |  | 0.89 | (c)
39081.437 | 10.038 | 9.89 | -1.227 | -1.375 | 2191 | 2196 | 2223 | 0 | 1135 | 3629 |  | CORR | GENE | 07:29 | 07:30 | 07:34 | 240 | 64 | 10 | EXT |  | 0.91 | (c)
39081.609 | 10.21 | 10.172 | -1.055 | -1.093 | -43 | 30 | 44 | 0 | 1032 | 3629 |  | CORR | GENE | 01:29 | 01:40 | 01:43 | 61 | 174 | 12 | EXT |  | 0.89 | (c)
39081.707 | 10.308 | 10.229 | -0.957 | -1.036 | -2184 | -2173 | -2166 | 47 | 780 | 3629 |  | CORR | AXGR | 07:43 | 07:45 | 07:46 | 256 | 37 | 12 | EXT |  | 0.92 | (c)
39082.935 | 0.271 | 0.227 | -10.534 | -10.578 | -512 | -498 | -499 | 485 | 227 | 3630 |  | CORR | AXGR | 07:58 | 08:00 | 08:00 | 115 | 27 | 12 | EXT |  | 0.89 | (c)
39083.644 | 0.98 | 0.916 | -9.825 | -9.889 | -2203 | -2188 | -2193 | 28 | 916 | 3630 |  | CORR | AXGR | 03:25 | 03:28 | 03:27 | 180 | 20 | 13 | EXT |  | 0.9 | (c)
39084.123 | 1.459 | 1.414 | -9.346 | -9.391 | 11 | 30 | 26 | 11 | 1414 | 3630 |  | CORR | AXGR | 09:23 | 09:26 | 09:25 | 192 | 31 | 10 | EXT |  | 0.9 | (c)
39084.276 | 1.612 | 1.407 | -9.193 | -9.398 | 2229 | -2221 | -2219 | 0 | 1407 | 3630 |  | CORR | AXGR | 03:21 | 03:22 | 03:23 | 330 | 25 | 21 | EXT |  | 0.96 | (c)
39085.387 | 2.723 | 2.643 | -8.082 | -8.162 | 18 | 34 | 29 | 18 | 2643 | 3630 |  | CORR | AXGR | 09:24 | 09:26 | 09:26 | 204 | 23 | 10 | EXT |  | 0.9 | (c)
39085.838 | 3.174 | 3.073 | -7.631 | -7.732 | 2228 | -2221 | -2218 | 0 | 3073 | 3630 |  | CORR | AXGR | 03:20 | 03:22 | 03:23 | 202 | 29 | 13 | EXT |  | 0.91 | (c)
39086.273 | 3.609 | 3.604 | -7.196 | -7.201 | -861 | -791 | -811 | 760 | 3604 | 3630 |  | CORR | CIGR | 07:02 | 07:13 | 07:10 | 19 | 101 | 10 | EXT |  | 0.89 | (c)
39087.378 | 4.714 | 4.195 | -6.091 | -6.61 | 23 | 34 | 39 | 23 | 4195 | 3630 |  | CORR | AXGR | 09:25 | 09:26 | 09:27 | 588 | 33 | 11 | EXT |  | 0.95 | (c)
39087.678 | 5.014 | 4.944 | -5.791 | -5.861 | 2222 | -2224 | -2222 | 0 | 4944 | 3630 |  | CORR | AXGR | 03:19 | 03:22 | 03:22 | 234 | 35 | 11 | EXT |  | 0.91 | (c)
39088.04 | 5.376 | 5.274 | -5.429 | -5.531 | 14 | 29 | 31 | 14 | 5259 | 3630 |  | CORR | AXGR | 09:23 | 09:26 | 09:26 | 272 | 35 | 14 | EXT |  | 0.92 | (c)
39089.678 | 7.014 | 6.902 | -3.791 | -3.903 | 2229 | -2216 | -2221 | 0 | 3659 | 3630 |  | CORR | AXGR | 03:21 | 03:23 | 03:22 | 244 | 23 | 10 | EXT |  | 0.91 | (c)
39091.074 | 8.41 | 8.395 | -2.395 | -2.41 | 1877 | 1952 | 1929 | 250 | 2390 | 3630 |  | CORR | CIGR | 02:24 | 02:36 | 02:32 | 20 | 103 | 11 | EXT |  | 0.89 | (c)
39091.69 | 9.026 | 9.007 | -1.779 | -1.798 | -745 | -406 | -547 | 349 | 1765 | 3630 |  | CORR | CIGR | 07:21 | 08:15 | 07:53 | 33 | 396 | 10 | EXT |  | 0.89 | (c)
39099.799 | 6.33 | 6.325 | -4.59 | -4.595 | 1358 | 1461 | 1415 | 759 | 4575 | 3631 |  | CORR | CIGR | 04:18 | 04:35 | 04:27 | 20 | 114 | 10 | EXT |  | 0.89 | (c)
39099.858 | 6.389 | 6.29 | -4.531 | -4.63 | -2225 | -2208 | -2212 | 5 | 4373 | 3631 |  | CORR | AXGR | 06:40 | 06:43 | 06:42 | 257 | 26 | 15 | EXT |  | 0.92 | (c)
39099.962 | 6.493 | 6.478 | -4.427 | -4.442 | 1495 | 1611 | 1623 | 481 | 4386 | 3631 |  | CORR | CIGR | 04:40 | 04:59 | 05:01 | 56 | 255 | 11 | EXT |  | 0.89 | (c)
39100.024 | 6.555 | 6.457 | -4.365 | -4.463 | 1326 | 1350 | 1345 | 867 | 4266 | 3631 |  | CORR | AXGR | 04:13 | 04:17 | 04:16 | 197 | 38 | 10 | EXT |  | 0.9 | (c)
39100.027 | 6.558 | 6.544 | -4.362 | -4.376 | 926 | 1032 | 1033 | 926 | 4346 | 3631 |  | CORR | CIGR | 03:09 | 03:26 | 03:26 | 30 | 214 | 10 | EXT |  | 0.89 | (c)
39100.127 | 6.658 | 6.641 | -4.262 | -4.279 | 300 | 444 | 482 | 300 | 4240 | 3631 |  | CORR | CIGR | 01:27 | 01:51 | 01:57 | 39 | 365 | 30 | EXT |  | 0.89 | (c)
39100.321 | 6.852 | 6.787 | -4.068 | -4.133 | 558 | 587 | 578 | 558 | 3930 | 3631 |  | CORR | AXGR | 02:09 | 02:14 | 02:12 | 203 | 40 | 10 | EXT |  | 0.9 | (c)
39100.722 | 7.253 | 7.172 | -3.667 | -3.748 | 522 | 558 | 547 | 522 | 3552 | 3631 |  | CORR | AXGR | 02:03 | 02:09 | 02:07 | 196 | 49 | 10 | EXT |  | 0.9 | (c)
39101.403 | 7.934 | 7.836 | -2.986 | -3.084 | 2230 | -2216 | -2211 | 0 | 2942 | 3631 |  | CORR | AXGR | 06:39 | 06:41 | 06:42 | 142 | 40 | 13 | EXT |  | 0.9 | (c)
39101.958 | 8.489 | 8.305 | -2.431 | -2.615 | -2226 | -2216 | -2208 | 4 | 2346 | 3631 |  | CORR | AXGR | 06:40 | 06:41 | 06:43 | 269 | 36 | 14 | EXT |  | 0.92 | (c)
39103.132 | 9.663 | 9.543 | -1.257 | -1.377 | -2222 | -2209 | -2208 | 8 | 1132 | 3631 |  | CORR | AXGR | 06:40 | 06:43 | 06:43 | 245 | 28 | 29 | EXT |  | 0.97 | (c)
39103.624 | 10.155 | 10.098 | -0.765 | -0.822 | 2177 | -2208 | -2171 | 0 | 746 | 3631 |  | CORR | GENE | 06:30 | 06:43 | 06:49 | 76 | 227 | 14 | EXT |  | 0.89 | (c)
39103.674 | 10.205 | 10.18 | -0.715 | -0.74 | -2229 | -2220 | -2214 | 1 | 443 | 3631 |  | CORR | AXGR | 06:39 | 06:41 | 06:42 | 297 | 30 | 11 | EXT |  | 0.92 | (c)
39105.535 | 1.146 | 1.124 | -9.234 | -9.256 | 2075 | -2230 | 2176 | 0 | 1124 | 3632 |  | CORR | CIGR | 07:38 | 08:03 | 07:54 | 34 | 202 | 10 | EXT |  | 0.89 | (c)
39106.006 | 1.617 | 1.591 | -8.763 | -8.789 | -2142 | -2010 | -2046 | 89 | 1591 | 3632 |  | CORR | CIGR | 08:17 | 08:39 | 08:33 | 26 | 191 | 10 | EXT |  | 0.89 | (c)
39130.399 | 4.24 | 4.161 | -7.17 | -7.249 | -2218 | -2203 | -2199 | 12 | 4161 | 3634 |  | CORR | AXGR | 04:42 | 04:45 | 04:45 | 169 | 38 | 15 | EXT |  | 0.91 | (c)
39131.226 | 5.067 | 5.02 | -6.343 | -6.39 | -2217 | -2205 | -2206 | 14 | 5020 | 3634 |  | CORR | AXGR | 04:43 | 04:44 | 04:44 | 111 | 22 | 13 | EXT |  | 0.89 | (c)
39131.36 | 5.201 | 5.176 | -6.209 | -6.234 | 1245 | 1489 | 1482 | 511 | 5176 | 3634 |  | CORR | GENE | 02:01 | 02:41 | 02:40 | 61 | 474 | 14 | EXT |  | 0.89 | (c)
39131.574 | 5.415 | 5.327 | -5.995 | -6.083 | -2212 | -2193 | -2197 | 18 | 5327 | 3634 |  | CORR | AXGR | 04:43 | 04:46 | 04:46 | 164 | 31 | 15 | EXT |  | 0.91 | (c)
39132.412 | 6.253 | 6.11 | -5.157 | -5.3 | -2210 | -2188 | -2191 | 20 | 5029 | 3634 |  | CORR | AXGR | 04:44 | 04:47 | 04:47 | 271 | 39 | 12 | EXT |  | 0.92 | (c)
39132.972 | 6.813 | 6.631 | -4.597 | -4.779 | -2217 | -2200 | -2200 | 13 | 4514 | 3634 |  | CORR | AXGR | 04:42 | 04:45 | 04:45 | 265 | 35 | 10 | EXT |  | 0.91 | (c)
39135.038 | 8.879 | 8.792 | -2.531 | -2.618 | -1424 | -1119 | -1125 | 807 | 2498 | 3634 |  | CORR | GENE | 06:51 | 07:40 | 07:39 | 120 | 598 | 10 | EXT |  | 0.89 | (c)
39135.088 | 8.929 | 8.874 | -2.481 | -2.536 | -2188 | -2187 | -2166 | 43 | 2330 | 3634 |  | CORR | AXGR | 04:47 | 04:47 | 04:51 | 206 | 43 | 10 | EXT |  | 0.9 | (c)
39135.527 | 9.368 | 9.318 | -2.042 | -2.092 | 1620 | 1706 | 1783 | 285 | 2042 | 3634 |  | CORR | CIGR | 03:02 | 03:16 | 03:28 | 50 | 325 | 10 | EXT |  | 0.89 | (c)
39135.806 | 9.647 | 9.58 | -1.763 | -1.83 | -2210 | -2188 | -2187 | 21 | 1693 | 3634 |  | CORR | AXGR | 04:44 | 04:47 | 04:47 | 137 | 45 | 10 | EXT |  | 0.89 | (c)
39136.064 | 9.905 | 9.837 | -1.505 | -1.573 | 2197 | 2201 | 2217 | 0 | 1432 | 3634 |  | CORR | AXGR | 04:35 | 04:36 | 04:38 | 141 | 39 | 10 | EXT |  | 0.89 | (c)
39137.569 | 0 | -0.039 | -11.46 | -11.499 | -1204 | 107 | 69 | 888 |  | 3635 | Нарушение формы кольцевого шва | GWAN |  | 10:56 | 02:27 | 14:21 | 0 | 2547 |  | EXT | Нарушение формы кольцевого шва |  | (c)
39137.569 | 0 | -0.055 | -11.46 | -11.515 | 1679 | 2059 | 2153 | 0 |  | 3635 | Нарушение формы кольцевого шва | GWAN |  | 06:41 | 07:42 | 07:58 | 0 | 949 |  | EXT | Нарушение формы кольцевого шва |  | (c)
39147.649 | 10.08 | 10.063 | -1.38 | -1.397 | 170 | 277 | 328 | 170 | 1362 | 3635 |  | CORR | CIGR | 02:38 | 02:55 | 03:03 | 35 | 316 | 10 | EXT |  | 0.89 | (c)
39148.191 | 10.622 | 10.2 | -0.838 | -1.26 | -2092 | -2067 | -2063 | 138 | 653 | 3635 |  | CORR | GENE | 08:32 | 08:36 | 08:37 | 607 | 58 | 10 | EXT |  | 0.94 | (c)
39149.353 | 0.324 | 0.292 | -11.091 | -11.123 | -2131 | -2030 | -1980 | 99 | 292 | 3636 |  | CORR | CIGR | 07:27 | 07:44 | 07:52 | 47 | 302 | 14 | EXT |  | 0.89 | (c)
39151.852 | 2.823 | 2.81 | -8.592 | -8.605 | 527 | 725 | 655 | 527 | 2810 | 3636 |  | CORR | CIGR | 02:36 | 03:08 | 02:57 | 42 | 257 | 10 | EXT |  | 0.89 | (c)
39156.28 | 7.251 | 7.223 | -4.164 | -4.192 | 2218 | -2168 | -2074 | 0 | 4136 | 3636 |  | CORR | CIGR | 07:09 | 07:21 | 07:37 | 56 | 339 | 10 | EXT |  | 0.89 | (c)
39157.668 | 8.639 | 8.553 | -2.776 | -2.862 | -1449 | -1439 | -1424 | 781 | 2709 | 3636 |  | CORR | AXGR | 09:17 | 09:19 | 09:21 | 153 | 50 | 11 | EXT |  | 0.9 | (c)
39162.419 | 1.975 | 1.892 | -9.305 | -9.388 | -1979 | -1738 | -1759 | 251 | 1892 | 3637 |  | CORR | GENE | 07:05 | 07:44 | 07:40 | 117 | 440 | 10 | EXT |  | 0.89 | (c)
39165.384 | 4.94 | 4.846 | -6.34 | -6.434 | -1676 | -1442 | -1339 | 555 | 4846 | 3637 |  | CORR | GENE | 07:54 | 08:31 | 08:48 | 277 | 675 | 10 | EXT |  | 0.91 | (c)
39166.915 | 6.471 | 6.083 | -4.809 | -5.197 | -1583 | -1545 | -1512 | 648 | 4357 | 3637 |  | CORR | GENE | 08:09 | 08:15 | 08:20 | 840 | 141 | 12 | EXT |  | 0.97 | (c)
39167.159 | 6.715 | 6.591 | -4.565 | -4.689 | -1783 | -1756 | -1753 | 448 | 4510 | 3637 |  | CORR | GENE | 07:36 | 07:41 | 07:41 | 179 | 60 | 11 | EXT |  | 0.9 | (c)
39167.891 | 7.447 | 7.329 | -3.833 | -3.951 | -1909 | -1795 | -1831 | 321 | 3542 | 3637 |  | CORR | GENE | 07:16 | 07:34 | 07:29 | 409 | 157 | 15 | EXT |  | 0.95 | (c)
39168.155 | 7.711 | 7.517 | -3.569 | -3.763 | -1580 | -1539 | -1547 | 651 | 3323 | 3637 |  | CORR | GENE | 08:09 | 08:16 | 08:14 | 440 | 65 | 10 | EXT |  | 0.93 | (c)
39168.222 | 7.778 | 7.756 | -3.502 | -3.524 | -2027 | -1929 | -1909 | 204 | 3475 | 3637 |  | CORR | CIGR | 06:57 | 07:13 | 07:16 | 49 | 235 | 10 | EXT |  | 0.89 | (c)
39169.447 | 9.003 | 8.358 | -2.277 | -2.922 | -1960 | -1948 | -1861 | 270 | 1124 | 3637 |  | CORR | GENE | 07:08 | 07:10 | 07:24 | 1798 | 199 | 10 | EXT |  | 0.97 | (c)
39170.213 | 9.769 | 9.745 | -1.511 | -1.535 | -1141 | -1031 | -1036 | 932 | 1484 | 3637 |  | CORR | CIGR | 09:20 | 09:38 | 09:37 | 51 | 209 | 21 | EXT |  | 0.89 | (c)
39171.302 | 10.858 | 10.456 | -0.422 | -0.824 | -1873 | -1821 | -1816 | 358 | 323 | 3637 |  | CORR | GENE | 07:22 | 07:30 | 07:31 | 501 | 113 | 15 | EXT |  | 0.96 | (c)
39171.56 | 11.116 | 11.041 | -0.164 | -0.239 | -1789 | -1746 | -1747 | 441 | 56 | 3637 |  | CORR | GENE | 07:35 | 07:42 | 07:42 | 183 | 84 | 16 | EXT |  | 0.91 | (c)
39171.724 | 0 | -0.056 | -10.895 | -10.951 | -217 | 93 | 99 | 0 |  | 3638 | Нарушение формы кольцевого шва | GWAN |  | 00:36 | 01:26 | 01:27 | 0 | 632 |  | EXT | Нарушение формы кольцевого шва |  | (c)
39171.724 | 0 | -0.054 | -10.895 | -10.949 | 847 | 1039 | 1032 | 847 |  | 3638 | Нарушение формы кольцевого шва | GWAN |  | 03:28 | 03:59 | 03:57 | 0 | 369 |  | EXT | Нарушение формы кольцевого шва |  | (c)
39171.724 | 0 | -0.04 | -10.895 | -10.935 | 2059 | -2123 | -1846 | 0 |  | 3638 | Нарушение формы кольцевого шва | GWAN |  | 06:43 | 07:28 | 08:13 | 0 | 1111 |  | EXT | Нарушение формы кольцевого шва |  | (c)
39171.755 | 0.031 | 0.031 | -10.864 | -10.864 | -2054 | -2033 | -2024 | 176 | 31 | 3638 |  | CORR | GENE | 07:39 | 07:43 | 07:44 | 116 | 61 | 10 | EXT |  | 0.89 | (c)
39173.61 | 1.886 | 1.787 | -9.009 | -9.108 | -1943 | -1927 | -1916 | 287 | 1787 | 3638 |  | CORR | AXGR | 07:57 | 07:60 | 08:02 | 187 | 55 | 10 | EXT |  | 0.9 | (c)
39173.775 | 2.051 | 1.758 | -8.844 | -9.137 | 447 | 537 | 496 | 447 | 1758 | 3638 |  | CORR | GENE | 02:23 | 02:38 | 02:31 | 293 | 98 | 10 | EXT |  | 0.91 | (c)
39173.853 | 2.129 | 2.088 | -8.766 | -8.807 | -2170 | -2140 | -2151 | 60 | 2088 | 3638 |  | CORR | AXGR | 07:21 | 07:26 | 07:24 | 126 | 38 | 15 | EXT |  | 0.9 | (c)
39174.337 | 2.613 | 2.532 | -8.282 | -8.363 | 328 | 511 | 566 | 328 | 2532 | 3638 |  | CORR | GENE | 02:04 | 02:33 | 02:42 | 101 | 476 | 13 | EXT |  | 0.89 | (c)
39174.426 | 2.702 | 2.678 | -8.193 | -8.217 | 665 | 723 | 736 | 665 | 2678 | 3638 |  | CORR | CIGR | 02:58 | 03:08 | 03:10 | 36 | 142 | 10 | EXT |  | 0.89 | (c)
39175.452 | 3.728 | 3.467 | -7.167 | -7.428 | 1245 | 1290 | 1309 | 858 | 3467 | 3638 |  | CORR | GENE | 04:32 | 04:39 | 04:42 | 901 | 128 | 14 | EXT |  | 0.98 | (c)
39175.545 | 3.821 | 3.661 | -7.074 | -7.234 | 30 | 351 | 315 | 30 | 3661 | 3638 |  | CORR | GENE | 01:16 | 02:07 | 02:02 | 171 | 571 | 10 | EXT |  | 0.9 | (c)
39175.928 | 4.204 | 4.108 | -6.691 | -6.787 | 120 | 487 | 373 | 120 | 4108 | 3638 |  | CORR | GENE | 01:30 | 02:30 | 02:11 | 127 | 506 | 11 | EXT |  | 0.89 | (c)
39176.711 | 4.987 | 4.897 | -5.908 | -5.998 | -2137 | -2110 | -2123 | 93 | 4897 | 3638 |  | CORR | AXGR | 07:26 | 07:30 | 07:28 | 182 | 29 | 13 | EXT |  | 0.91 | (c)
39176.748 | 5.024 | 5.013 | -5.871 | -5.882 | 540 | 618 | 624 | 540 | 5013 | 3638 |  | CORR | CIGR | 02:38 | 02:51 | 02:52 | 26 | 168 | 10 | EXT |  | 0.89 | (c)
39188.523 | 5.904 | 5.582 | -5.351 | -5.673 | -1317 | -1289 | -1289 | 913 | 5180 | 3639 |  | CORR | GENE | 06:23 | 06:28 | 06:28 | 493 | 57 | 10 | EXT |  | 0.93 | (c)
39189.968 | 7.349 | 7.302 | -3.906 | -3.953 | -981 | -783 | -828 | 676 | 3862 | 3639 |  | CORR | GENE | 07:17 | 07:49 | 07:42 | 91 | 305 | 13 | EXT |  | 0.89 | (c)
39193.78 | 11.161 | 11.072 | -0.094 | -0.183 | -448 | -399 | -285 | 123 | 93 | 3639 |  | CORR | GENE | 08:43 | 08:51 | 09:10 | 90 | 325 | 10 | EXT |  | 0.89 | (c)
39193.874 | 0 | -0.055 | -11.17 | -11.225 | -1656 | -1402 | -1430 | 575 |  | 3640 | Коррозия на шве | GWAN | GENE | 08:09 | 08:50 | 08:46 | 120 | 452 | 14 | EXT | Коррозия на шве |  | (c)
39195.169 | 1.295 | 1.278 | -9.875 | -9.892 | 851 | 905 | 893 | 851 | 1278 | 3640 |  | CORR | CIGR | 02:54 | 03:03 | 03:01 | 20 | 84 | 10 | EXT |  | 0.89 | (c)
39195.99 | 2.116 | 2.028 | -9.054 | -9.142 | 929 | 1002 | 1108 | 929 | 2028 | 3640 |  | CORR | GENE | 03:07 | 03:18 | 03:35 | 100 | 357 | 12 | EXT |  | 0.89 | (c)
39200.111 | 6.237 | 6.042 | -4.933 | -5.128 | -2173 | -2173 | -2152 | 58 | 4810 | 3640 |  | CORR | AXGR | 06:46 | 06:46 | 06:49 | 318 | 41 | 12 | EXT |  | 0.92 | (c)
39200.371 | 6.497 | 6.46 | -4.673 | -4.71 | -2097 | -2051 | -1979 | 134 | 4669 | 3640 |  | CORR | CIGR | 06:58 | 07:06 | 07:17 | 41 | 235 | 12 | EXT |  | 0.89 | (c)
39200.547 | 6.673 | 6.004 | -4.497 | -5.166 | 2228 | -2221 | -2211 | 0 | 4333 | 3640 |  | CORR | AXGR | 06:36 | 06:38 | 06:40 | 833 | 44 | 14 | EXT |  | 0.98 | (c)
39200.993 | 7.119 | 6.81 | -4.051 | -4.36 | -2164 | -2160 | -2122 | 67 | 3880 | 3640 |  | CORR | GENE | 06:47 | 06:48 | 06:54 | 480 | 84 | 10 | EXT |  | 0.93 | (c)
39201.108 | 7.234 | 7.205 | -3.936 | -3.965 | 2128 | -2136 | -2183 | 0 | 3904 | 3640 |  | CORR | GENE | 06:20 | 06:52 | 06:44 | 61 | 300 | 11 | EXT |  | 0.89 | (c)
39201.405 | 7.531 | 7.367 | -3.639 | -3.803 | 2225 | -2222 | -2192 | 0 | 3138 | 3640 |  | CORR | GENE | 06:36 | 06:38 | 06:43 | 665 | 88 | 16 | EXT |  | 0.99 | (c)
39203.858 | 9.984 | 8.824 | -1.186 | -2.346 | 2225 | -2221 | -2215 | 0 | 926 | 3640 |  | CORR | AXGR | 06:36 | 06:38 | 06:39 | 1420 | 41 | 16 | EXT |  | 1.02 | (b)
39204.319 | 10.445 | 10.407 | -0.725 | -0.763 | -1976 | -1971 | -1966 | 255 | 657 | 3640 |  | CORR | AXGR | 07:18 | 07:18 | 07:19 | 106 | 20 | 11 | EXT |  | 0.89 | (c)
39204.321 | 10.447 | 10.415 | -0.723 | -0.755 | -2170 | -2001 | -2030 | 61 | 689 | 3640 |  | CORR | GENE | 06:46 | 07:14 | 07:09 | 66 | 279 | 20 | EXT |  | 0.89 | (c)
39204.528 | 10.654 | 10.196 | -0.516 | -0.974 | -1833 | -1784 | -1758 | 397 | 371 | 3640 |  | CORR | GENE | 07:41 | 07:49 | 07:53 | 603 | 150 | 13 | EXT |  | 0.96 | (c)
39204.591 | 10.717 | 10.702 | -0.453 | -0.468 | -2222 | -2013 | -2097 | 9 | 418 | 3640 |  | CORR | CIGR | 06:38 | 07:12 | 06:58 | 50 | 250 | 12 | EXT |  | 0.89 | (c)
39204.596 | 10.722 | 10.638 | -0.448 | -0.532 | -2029 | -1980 | -2000 | 202 | 390 | 3640 |  | CORR | GENE | 07:09 | 07:17 | 07:14 | 142 | 58 | 10 | EXT |  | 0.9 | (c)
39205.069 | 0.025 | 0.024 | -10.775 | -10.776 | 1709 | 1929 | 1863 | 213 | 24 | 3641 |  | CORR | CIGR | 06:36 | 07:11 | 07:01 | 50 | 309 | 13 | EXT |  | 0.89 | (c)
39205.167 | 0.123 | 0.084 | -10.677 | -10.716 | 167 | 274 | 307 | 167 | 84 | 3641 |  | CORR | GENE | 02:27 | 02:44 | 02:49 | 65 | 280 | 12 | EXT |  | 0.89 | (c)
39205.307 | 0.263 | 0.191 | -10.537 | -10.609 | 1953 | 1991 | 1999 | 185 | 191 | 3641 |  | CORR | GENE | 07:15 | 07:21 | 07:22 | 198 | 93 | 10 | EXT |  | 0.9 | (c)
39205.551 | 0.507 | 0.39 | -10.293 | -10.41 | 2067 | 2097 | -2138 | 0 | 390 | 3641 |  | CORR | GENE | 07:33 | 07:38 | 08:15 | 151 | 512 | 11 | EXT |  | 0.9 | (c)
39206.332 | 1.288 | 1.229 | -9.512 | -9.571 | 248 | 371 | 536 | 248 | 1229 | 3641 |  | CORR | GENE | 02:40 | 02:60 | 03:26 | 105 | 576 | 12 | EXT |  | 0.89 | (c)
39206.934 | 1.89 | 1.864 | -8.91 | -8.936 | 1852 | 1922 | 1974 | 135 | 1864 | 3641 |  | CORR | GENE | 06:59 | 07:10 | 07:18 | 71 | 244 | 19 | EXT |  | 0.89 | (c)
39206.935 | 1.891 | 1.829 | -8.909 | -8.971 | 1918 | 1922 | 1943 | 263 | 1829 | 3641 |  | CORR | AXGR | 07:09 | 07:10 | 07:13 | 187 | 50 | 11 | EXT |  | 0.9 | (c)
39206.936 | 1.892 | 1.791 | -8.908 | -9.009 | -2201 | -2176 | -2170 | 29 | 1791 | 3641 |  | CORR | GENE | 08:04 | 08:09 | 08:09 | 222 | 62 | 12 | EXT |  | 0.91 | (c)
39207.328 | 2.284 | 2.059 | -8.516 | -8.741 | 2133 | 2166 | 2165 | 34 | 2059 | 3641 |  | CORR | GENE | 07:44 | 07:49 | 07:49 | 280 | 64 | 13 | EXT |  | 0.92 | (c)
39207.352 | 2.308 | 2.284 | -8.492 | -8.516 | -475 | -322 | -365 | 254 | 2284 | 3641 |  | CORR | GENE | 00:43 | 01:08 | 01:01 | 65 | 221 | 11 | EXT |  | 0.89 | (c)
39207.457 | 2.413 | 2.402 | -8.387 | -8.398 | 2035 | 2116 | 2164 | 0 | 2402 | 3641 |  | CORR | CIGR | 07:28 | 07:41 | 07:49 | 50 | 258 | 11 | EXT |  | 0.89 | (c)
39207.541 | 2.497 | 2.463 | -8.303 | -8.337 | 1863 | 2043 | 1976 | 141 | 2463 | 3641 |  | CORR | GENE | 07:00 | 07:30 | 07:19 | 60 | 227 | 12 | EXT |  | 0.89 | (c)
39207.564 | 2.52 | 2.461 | -8.28 | -8.339 | -222 | -105 | -29 | 0 | 2461 | 3641 |  | CORR | GENE | 01:24 | 01:43 | 01:55 | 90 | 386 | 10 | EXT |  | 0.89 | (c)
39207.801 | 2.757 | 2.749 | -8.043 | -8.051 | -2095 | -2058 | -2049 | 135 | 2749 | 3641 |  | CORR | CIGR | 08:22 | 08:28 | 08:29 | 20 | 93 | 10 | EXT |  | 0.89 | (c)
39207.805 | 2.761 | 2.545 | -8.039 | -8.255 | -2049 | -2038 | -2020 | 181 | 2545 | 3641 |  | CORR | GENE | 08:29 | 08:31 | 08:34 | 554 | 58 | 10 | EXT |  | 0.94 | (c)
39208.062 | 3.018 | 3.012 | -7.782 | -7.788 | 1906 | 1944 | 1936 | 264 | 3012 | 3641 |  | CORR | CIGR | 07:07 | 07:13 | 07:12 | 20 | 61 | 10 | EXT |  | 0.89 | (c)
39208.16 | 3.116 | 3.111 | -7.684 | -7.689 | 2052 | 2116 | 2092 | 98 | 3111 | 3641 |  | CORR | CIGR | 07:31 | 07:41 | 07:37 | 40 | 81 | 12 | EXT |  | 0.89 | (c)
39208.169 | 3.125 | 3.065 | -7.675 | -7.735 | -2180 | -2160 | -2160 | 51 | 3065 | 3641 |  | CORR | AXGR | 08:08 | 08:11 | 08:11 | 200 | 40 | 13 | EXT |  | 0.91 | (c)
39208.349 | 3.305 | 3.297 | -7.495 | -7.503 | -2066 | -1976 | -2014 | 164 | 3297 | 3641 |  | CORR | CIGR | 08:26 | 08:41 | 08:35 | 20 | 104 | 10 | EXT |  | 0.89 | (c)
39208.458 | 3.414 | 3.402 | -7.386 | -7.398 | -2098 | -2033 | -1994 | 132 | 3402 | 3641 |  | CORR | GENE | 08:21 | 08:32 | 08:38 | 61 | 209 | 11 | EXT |  | 0.89 | (c)
39208.48 | 3.436 | 3.296 | -7.364 | -7.504 | 1921 | 1930 | 1938 | 275 | 3296 | 3641 |  | CORR | AXGR | 07:10 | 07:11 | 07:13 | 212 | 35 | 11 | EXT |  | 0.91 | (c)
39208.513 | 3.469 | 3.451 | -7.331 | -7.349 | 2026 | 2090 | 2085 | 86 | 3451 | 3641 |  | CORR | CIGR | 07:27 | 07:37 | 07:36 | 35 | 119 | 15 | EXT |  | 0.89 | (c)
39208.626 | 3.582 | 3.555 | -7.218 | -7.245 | -2092 | -1865 | -1959 | 138 | 3555 | 3641 |  | CORR | CIGR | 08:22 | 08:59 | 08:44 | 50 | 267 | 10 | EXT |  | 0.89 | (c)
39208.773 | 3.729 | 3.71 | -7.071 | -7.09 | -1393 | -1308 | -1316 | 837 | 3710 | 3641 |  | CORR | CIGR | 10:15 | 10:29 | 10:27 | 34 | 155 | 10 | EXT |  | 0.89 | (c)
39208.929 | 3.885 | 3.528 | -6.915 | -7.272 | 2029 | 2093 | 2077 | 106 | 3528 | 3641 |  | CORR | GENE | 07:27 | 07:38 | 07:35 | 574 | 96 | 10 | EXT |  | 0.94 | (c)
39209.041 | 3.997 | 3.992 | -6.803 | -6.808 | -1433 | -1355 | -1391 | 797 | 3992 | 3641 |  | CORR | CIGR | 10:08 | 10:21 | 10:15 | 30 | 84 | 23 | EXT |  | 0.89 | (c)
39209.097 | 4.053 | 4.011 | -6.747 | -6.789 | -1657 | -1480 | -1556 | 574 | 4011 | 3641 |  | CORR | GENE | 09:32 | 10:01 | 09:49 | 83 | 202 | 12 | EXT |  | 0.89 | (c)
39209.605 | 4.561 | 4.528 | -6.239 | -6.272 | -2084 | -2015 | -1926 | 146 | 4528 | 3641 |  | CORR | CIGR | 08:23 | 08:35 | 08:49 | 50 | 317 | 13 | EXT |  | 0.89 | (c)
39209.667 | 4.623 | 4.605 | -6.177 | -6.195 | -2130 | -2103 | -2082 | 100 | 4605 | 3641 |  | CORR | CIGR | 08:16 | 08:20 | 08:24 | 41 | 96 | 11 | EXT |  | 0.89 | (c)
39209.816 | 4.772 | 4.684 | -6.028 | -6.116 | 1889 | 2180 | 2057 | 5 | 4684 | 3641 |  | CORR | GENE | 07:05 | 07:52 | 07:32 | 110 | 337 | 12 | EXT |  | 0.89 | (c)
39210.371 | 5.327 | 5.17 | -5.473 | -5.63 | -2201 | -2199 | -2185 | 29 | 5170 | 3641 |  | CORR | AXGR | 08:05 | 08:05 | 08:07 | 251 | 32 | 12 | EXT |  | 0.91 | (c)
39210.863 | 5.819 | 5.815 | -4.981 | -4.985 | -2151 | -2136 | -2116 | 79 | 4960 | 3641 |  | CORR | CIGR | 08:13 | 08:15 | 08:18 | 25 | 70 | 10 | EXT |  | 0.89 | (c)
39211.306 | 6.262 | 6.199 | -4.538 | -4.601 | 579 | 624 | 609 | 579 | 4354 | 3641 |  | CORR | GENE | 03:33 | 03:41 | 03:38 | 247 | 61 | 10 | EXT |  | 0.91 | (c)
39213.221 | 8.177 | 8.177 | -2.623 | -2.623 | 2017 | 2063 | 2063 | 121 | 2593 | 3641 |  | CORR | CIGR | 07:25 | 07:33 | 07:33 | 30 | 93 | 10 | EXT |  | 0.89 | (c)
39213.763 | 8.719 | 8.699 | -2.081 | -2.101 | -2168 | -2041 | -2058 | 62 | 2055 | 3641 |  | CORR | CIGR | 08:10 | 08:30 | 08:28 | 46 | 221 | 12 | EXT |  | 0.89 | (c)
39214.177 | 9.133 | 9.13 | -1.667 | -1.67 | -2156 | -1884 | -2004 | 74 | 1630 | 3641 |  | CORR | CIGR | 08:12 | 08:56 | 08:36 | 40 | 305 | 15 | EXT |  | 0.89 | (c)
39214.256 | 9.212 | 9.212 | -1.588 | -1.588 | 155 | 186 | 225 | 155 | 1558 | 3641 |  | CORR | CIGR | 02:25 | 02:30 | 02:36 | 30 | 140 | 10 | EXT |  | 0.89 | (c)
39214.571 | 9.527 | 9.261 | -1.273 | -1.539 | 216 | 238 | 241 | 216 | 1208 | 3641 |  | CORR | AXGR | 02:35 | 02:38 | 02:39 | 331 | 50 | 10 | EXT |  | 0.92 | (c)
39214.573 | 9.529 | 9.529 | -1.271 | -1.271 | -1871 | -1830 | -1830 | 359 | 1246 | 3641 |  | CORR | CIGR | 08:58 | 09:04 | 09:04 | 25 | 82 | 12 | EXT |  | 0.89 | (c)
39214.729 | 9.685 | 9.684 | -1.115 | -1.116 | -2124 | -2054 | -2043 | 106 | 1091 | 3641 |  | CORR | CIGR | 08:17 | 08:28 | 08:30 | 25 | 162 | 12 | EXT |  | 0.89 | (c)
39214.809 | 9.765 | 9.765 | -1.035 | -1.035 | -2104 | -2057 | -2007 | 126 | 1005 | 3641 |  | CORR | CIGR | 08:20 | 08:28 | 08:36 | 30 | 195 | 10 | EXT |  | 0.89 | (c)
39214.901 | 9.857 | 9.845 | -0.943 | -0.955 | -2171 | -2106 | -2104 | 59 | 915 | 3641 |  | CORR | CIGR | 08:09 | 08:20 | 08:20 | 40 | 134 | 11 | EXT |  | 0.89 | (c)
39215.058 | 10.014 | 9.989 | -0.786 | -0.811 | 1965 | 2079 | 2069 | 57 | 741 | 3641 |  | CORR | GENE | 07:17 | 07:35 | 07:34 | 70 | 209 | 13 | EXT |  | 0.89 | (c)
39215.323 | 10.279 | 10.278 | -0.521 | -0.522 | 208 | 451 | 377 | 208 | 483 | 3641 |  | CORR | CIGR | 02:33 | 03:13 | 03:01 | 39 | 339 | 10 | EXT |  | 0.89 | (c)
39215.616 | 10.572 | 10.22 | -0.228 | -0.58 | 1989 | 2047 | 2049 | 121 | 35 | 3641 |  | CORR | GENE | 07:21 | 07:30 | 07:31 | 545 | 121 | 14 | EXT |  | 0.96 | (c)
39215.765 | 10.721 | 10.672 | -0.079 | -0.128 | 303 | 612 | 511 | 303 | 41 | 3641 |  | CORR | GENE | 02:49 | 03:38 | 03:22 | 87 | 416 | 10 | EXT |  | 0.89 | (c)
39215.988 | 0.144 | 0.051 | -11.286 | -11.379 | -1908 | -1892 | -1886 | 323 | 51 | 3642 |  | CORR | AXGR | 07:23 | 07:25 | 07:26 | 278 | 43 | 12 | EXT |  | 0.92 | (c)
39216.028 | 0.184 | 0.176 | -11.246 | -11.254 | 1667 | -2227 | 2037 | 0 | 176 | 3642 |  | CORR | CIGR | 04:60 | 06:31 | 05:59 | 45 | 740 | 12 | EXT |  | 0.89 | (c)
39216.11 | 0.266 | 0.226 | -11.164 | -11.204 | 1239 | 1302 | 1357 | 756 | 226 | 3642 |  | CORR | GENE | 03:50 | 04:01 | 04:09 | 81 | 235 | 12 | EXT |  | 0.89 | (c)
39216.144 | 0.3 | 0.226 | -11.13 | -11.204 | -2155 | -1888 | -2015 | 76 | 226 | 3642 |  | CORR | GENE | 06:43 | 07:26 | 07:05 | 121 | 279 | 10 | EXT |  | 0.89 | (c)
39216.421 | 0.577 | 0.51 | -10.853 | -10.92 | 818 | 902 | 997 | 818 | 510 | 3642 |  | CORR | GENE | 02:43 | 02:56 | 03:11 | 95 | 358 | 10 | EXT |  | 0.89 | (c)
39216.472 | 0.628 | 0.529 | -10.802 | -10.901 | -2003 | -1929 | -1941 | 228 | 529 | 3642 |  | CORR | GENE | 07:07 | 07:19 | 07:17 | 514 | 124 | 13 | EXT |  | 0.95 | (c)
39216.604 | 0.76 | 0.522 | -10.67 | -10.908 | -1827 | -1795 | -1811 | 404 | 522 | 3642 |  | CORR | AXGR | 07:36 | 07:41 | 07:38 | 294 | 32 | 12 | EXT |  | 0.92 | (c)
39216.67 | 0.826 | 0.809 | -10.604 | -10.621 | -1766 | -1516 | -1567 | 465 | 809 | 3642 |  | CORR | GENE | 07:45 | 08:26 | 08:18 | 71 | 398 | 11 | EXT |  | 0.89 | (c)
39216.679 | 0.835 | 0.68 | -10.595 | -10.75 | -1222 | -1191 | -1193 | 1009 | 680 | 3642 |  | CORR | GENE | 09:13 | 09:18 | 09:18 | 227 | 58 | 10 | EXT |  | 0.91 | (c)
39217.543 | 1.699 | 1.671 | -9.731 | -9.759 | -1431 | -1422 | -1415 | 800 | 1671 | 3642 |  | CORR | AXGR | 08:40 | 08:41 | 08:42 | 103 | 31 | 10 | EXT |  | 0.89 | (c)
39217.657 | 1.813 | 1.798 | -9.617 | -9.632 | -1327 | -1223 | -1213 | 904 | 1798 | 3642 |  | CORR | CIGR | 08:56 | 09:13 | 09:15 | 51 | 228 | 10 | EXT |  | 0.89 | (c)
39229.4 | 2.126 | 2.078 | -9.309 | -9.357 | -69 | 677 | 358 | 0 | 2078 | 3643 |  | CORR | GENE | 02:45 | 04:45 | 03:54 | 75 | 854 | 26 | EXT |  | 0.89 | (c)
39233.618 | 6.344 | 6.198 | -5.091 | -5.237 | 1627 | 2192 | 1999 | 0 | 5031 | 3643 |  | CORR | GENE | 07:19 | 08:50 | 08:19 | 206 | 744 | 13 | EXT |  | 0.91 | (c)
39233.999 | 6.725 | 6.671 | -4.71 | -4.764 | 94 | 227 | 239 | 94 | 4699 | 3643 |  | CORR | GENE | 03:11 | 03:33 | 03:35 | 65 | 290 | 11 | EXT |  | 0.89 | (c)
39234.092 | 6.818 | 6.792 | -4.617 | -4.643 | 1697 | 1790 | 1785 | 357 | 4603 | 3643 |  | CORR | CIGR | 07:30 | 07:45 | 07:44 | 40 | 177 | 15 | EXT |  | 0.89 | (c)
39234.307 | 7.033 | 6.983 | -4.402 | -4.452 | 295 | 599 | 498 | 295 | 4352 | 3643 |  | CORR | GENE | 03:44 | 04:33 | 04:17 | 100 | 407 | 10 | EXT |  | 0.89 | (c)
39234.366 | 7.092 | 7.027 | -4.343 | -4.408 | 283 | 285 | 297 | 283 | 4292 | 3643 |  | CORR | AXGR | 03:42 | 03:42 | 03:44 | 116 | 29 | 10 | EXT |  | 0.89 | (c)
39234.408 | 7.134 | 7.093 | -4.301 | -4.342 | 303 | 365 | 386 | 303 | 4301 | 3643 |  | CORR | CIGR | 03:45 | 03:55 | 03:58 | 41 | 166 | 10 | EXT |  | 0.89 | (c)
39234.535 | 7.261 | 7.204 | -4.174 | -4.231 | 18 | 364 | 237 | 18 | 4130 | 3643 |  | CORR | GENE | 02:59 | 03:55 | 03:34 | 101 | 438 | 10 | EXT |  | 0.89 | (c)
39234.545 | 7.271 | 7.125 | -4.164 | -4.31 | 1660 | 1681 | 1682 | 526 | 4110 | 3643 |  | CORR | AXGR | 07:24 | 07:27 | 07:28 | 200 | 44 | 14 | EXT |  | 0.91 | (c)
39234.684 | 7.41 | 7.31 | -4.025 | -4.125 | 16 | 215 | 291 | 16 | 4015 | 3643 |  | CORR | GENE | 02:59 | 03:31 | 03:43 | 110 | 551 | 13 | EXT |  | 0.89 | (c)
39234.752 | 7.478 | 7.342 | -3.957 | -4.093 | 1573 | 1594 | 1605 | 593 | 3832 | 3643 |  | CORR | GENE | 07:10 | 07:13 | 07:15 | 261 | 65 | 10 | EXT |  | 0.91 | (c)
39234.765 | 7.491 | 7.42 | -3.944 | -4.015 | 138 | 531 | 451 | 138 | 3844 | 3643 |  | CORR | GENE | 03:18 | 04:22 | 04:09 | 171 | 627 | 24 | EXT |  | 0.92 | (c)
39234.891 | 7.617 | 7.249 | -3.818 | -4.186 | 471 | 571 | 540 | 471 | 3427 | 3643 |  | CORR | GENE | 04:12 | 04:28 | 04:23 | 759 | 139 | 13 | EXT |  | 0.97 | (c)
39235.053 | 7.779 | 7.737 | -3.656 | -3.698 | 465 | 507 | 633 | 465 | 3622 | 3643 |  | CORR | GENE | 04:11 | 04:18 | 04:38 | 76 | 337 | 10 | EXT |  | 0.89 | (c)
39235.123 | 7.849 | 7.813 | -3.586 | -3.622 | 213 | 389 | 378 | 213 | 3557 | 3643 |  | CORR | GENE | 03:30 | 03:59 | 03:57 | 65 | 331 | 14 | EXT |  | 0.89 | (c)
39235.274 | 8 | 7.873 | -3.435 | -3.562 | -28 | 216 | 345 | 0 | 3396 | 3643 |  | CORR | GENE | 02:52 | 03:31 | 03:52 | 166 | 746 | 26 | EXT |  | 0.93 | (c)
39235.498 | 8.224 | 8.185 | -3.211 | -3.25 | 143 | 402 | 426 | 143 | 3139 | 3643 |  | CORR | GENE | 03:19 | 04:01 | 04:05 | 111 | 567 | 15 | EXT |  | 0.9 | (c)
39235.68 | 8.406 | 8.381 | -3.029 | -3.054 | 42 | 74 | 94 | 42 | 3029 | 3643 |  | CORR | CIGR | 03:03 | 03:08 | 03:11 | 25 | 104 | 11 | EXT |  | 0.89 | (c)
39235.801 | 8.527 | 8.497 | -2.908 | -2.938 | 306 | 355 | 361 | 306 | 2908 | 3643 |  | CORR | CIGR | 03:45 | 03:53 | 03:54 | 30 | 110 | 11 | EXT |  | 0.89 | (c)
39236.018 | 8.744 | 8.628 | -2.691 | -2.807 | -104 | 633 | 327 | 0 | 2666 | 3643 |  | CORR | GENE | 02:39 | 04:38 | 03:49 | 141 | 863 | 23 | EXT |  | 0.91 | (c)
39236.139 | 8.865 | 8.738 | -2.57 | -2.697 | -51 | 73 | 162 | 0 | 2541 | 3643 |  | CORR | GENE | 02:48 | 03:08 | 03:22 | 156 | 427 | 23 | EXT |  | 0.92 | (c)
39236.536 | 9.262 | 9.206 | -2.173 | -2.229 | -2197 | -2073 | -2125 | 33 | 2173 | 3643 |  | CORR | CIGR | 09:01 | 09:22 | 09:13 | 56 | 145 | 11 | EXT |  | 0.89 | (c)
39236.859 | 9.585 | 9.37 | -1.85 | -2.065 | 14 | 26 | 34 | 14 | 1678 | 3643 |  | CORR | AXGR | 02:58 | 03:00 | 03:02 | 387 | 40 | 15 | EXT |  | 0.95 | (c)
39236.866 | 9.592 | 9.553 | -1.843 | -1.882 | 59 | 500 | 342 | 59 | 1766 | 3643 |  | CORR | GENE | 03:06 | 04:17 | 03:51 | 116 | 566 | 11 | EXT |  | 0.89 | (c)
39236.938 | 9.664 | 9.629 | -1.771 | -1.806 | -2033 | -2033 | -1964 | 197 | 1736 | 3643 |  | CORR | GENE | 09:28 | 09:28 | 09:39 | 70 | 139 | 11 | EXT |  | 0.89 | (c)
39236.95 | 9.676 | 9.634 | -1.759 | -1.801 | 1956 | -2103 | 2157 | 0 | 1736 | 3643 |  | CORR | GENE | 08:12 | 09:17 | 08:44 | 65 | 403 | 14 | EXT |  | 0.89 | (c)
39236.953 | 9.679 | 9.679 | -1.756 | -1.756 | -2177 | -2103 | -2122 | 53 | 1721 | 3643 |  | CORR | CIGR | 09:05 | 09:17 | 09:14 | 35 | 110 | 15 | EXT |  | 0.89 | (c)
39237.177 | 9.903 | 9.798 | -1.532 | -1.637 | -2093 | -2061 | -2063 | 137 | 1472 | 3643 |  | CORR | GENE | 09:18 | 09:23 | 09:23 | 165 | 61 | 10 | EXT |  | 0.9 | (c)
39237.208 | 9.934 | 9.865 | -1.501 | -1.57 | -80 | 205 | 290 | 0 | 1479 | 3643 |  | CORR | GENE | 02:43 | 03:29 | 03:43 | 91 | 740 | 14 | EXT |  | 0.89 | (c)
39237.292 | 10.018 | 9.956 | -1.417 | -1.479 | 309 | 391 | 558 | 309 | 1399 | 3643 |  | CORR | GENE | 03:46 | 03:59 | 04:26 | 80 | 499 | 27 | EXT |  | 0.9 | (c)
39237.351 | 10.077 | 10.021 | -1.358 | -1.414 | 1582 | 1742 | 1773 | 266 | 1338 | 3643 |  | CORR | GENE | 07:11 | 07:37 | 07:42 | 76 | 383 | 12 | EXT |  | 0.89 | (c)
39237.39 | 10.116 | 10.072 | -1.319 | -1.363 | -98 | 205 | 120 | 0 | 1238 | 3643 |  | CORR | GENE | 02:40 | 03:29 | 03:15 | 125 | 436 | 24 | EXT |  | 0.91 | (c)
39237.403 | 10.129 | 10.077 | -1.306 | -1.358 | 2049 | 2167 | 2208 | 0 | 1273 | 3643 |  | CORR | GENE | 08:27 | 08:46 | 08:53 | 85 | 319 | 14 | EXT |  | 0.89 | (c)
39237.427 | 10.153 | 10.112 | -1.282 | -1.323 | 335 | 494 | 442 | 335 | 1268 | 3643 |  | CORR | CIGR | 03:50 | 04:16 | 04:08 | 55 | 215 | 11 | EXT |  | 0.89 | (c)
39237.534 | 10.26 | 10.167 | -1.175 | -1.268 | 1587 | 2167 | 1953 | 0 | 1142 | 3643 |  | CORR | GENE | 07:12 | 08:46 | 08:11 | 126 | 732 | 11 | EXT |  | 0.89 | (c)
39237.583 | 10.309 | 10.273 | -1.126 | -1.162 | 2217 | -2154 | -2169 | 0 | 1112 | 3643 |  | CORR | CIGR | 08:54 | 09:08 | 09:06 | 50 | 151 | 12 | EXT |  | 0.89 | (c)
39237.657 | 10.383 | 10.323 | -1.052 | -1.112 | 36 | 88 | 307 | 36 | 1051 | 3643 |  | CORR | GENE | 03:02 | 03:10 | 03:46 | 61 | 543 | 13 | EXT |  | 0.89 | (c)
39237.773 | 10.499 | 10.444 | -0.936 | -0.991 | 533 | 624 | 695 | 533 | 911 | 3643 |  | CORR | GENE | 04:22 | 04:37 | 04:48 | 80 | 325 | 11 | EXT |  | 0.89 | (c)
39237.831 | 10.557 | 10.455 | -0.878 | -0.98 | 1840 | 1938 | 1909 | 253 | 625 | 3643 |  | CORR | GENE | 07:53 | 08:09 | 08:04 | 355 | 137 | 12 | EXT |  | 0.93 | (c)
39237.834 | 10.56 | 10.515 | -0.875 | -0.92 | 524 | 536 | 547 | 524 | 728 | 3643 |  | CORR | AXGR | 04:21 | 04:23 | 04:24 | 192 | 46 | 10 | EXT |  | 0.9 | (c)
39237.927 | 10.653 | 10.57 | -0.782 | -0.865 | 254 | 488 | 511 | 254 | 765 | 3643 |  | CORR | GENE | 03:37 | 04:15 | 04:19 | 100 | 514 | 25 | EXT |  | 0.9 | (c)
39237.943 | 10.669 | 10.437 | -0.766 | -0.998 | 1567 | 1631 | 1624 | 551 | 601 | 3643 |  | CORR | GENE | 07:09 | 07:19 | 07:18 | 397 | 112 | 15 | EXT |  | 0.95 | (c)
39238.222 | 10.948 | 10.882 | -0.487 | -0.553 | 1543 | 1727 | 1803 | 168 | 478 | 3643 |  | CORR | GENE | 07:05 | 07:35 | 07:47 | 75 | 520 | 10 | EXT |  | 0.89 | (c)
39238.257 | 10.983 | 10.792 | -0.452 | -0.643 | 738 | 780 | 822 | 738 | 250 | 3643 |  | CORR | GENE | 04:55 | 05:02 | 05:09 | 393 | 167 | 21 | EXT |  | 0.98 | (c)
39238.582 | 11.308 | 11.256 | -0.127 | -0.179 | 1157 | 1320 | 1382 | 624 | 89 | 3643 |  | CORR | GENE | 06:03 | 06:29 | 06:39 | 90 | 450 | 18 | EXT |  | 0.89 | (c)
39238.588 | 11.314 | 11.282 | -0.121 | -0.153 | 403 | 808 | 605 | 403 | 87 | 3643 |  | CORR | GENE | 04:01 | 05:06 | 04:34 | 66 | 405 | 13 | EXT |  | 0.89 | (c)
39238.598 | 11.324 | 11.036 | -0.111 | -0.399 | 1618 | 1743 | 1707 | 436 | 82 | 3643 |  | CORR | GENE | 07:17 | 07:37 | 07:32 | 317 | 177 | 15 | EXT |  | 0.94 | (c)
39238.678 | 11.404 | 11.253 | -0.031 | -0.182 | 872 | 954 | 913 | 872 | 31 | 3643 |  | CORR | GENE | 05:17 | 05:30 | 05:23 | 151 | 82 | 10 | EXT |  | 0.9 | (c)
39238.687 | 11.413 | 11.384 | -0.022 | -0.051 | 147 | 285 | 281 | 147 | 22 | 3643 |  | CORR | CIGR | 03:20 | 03:42 | 03:42 | 29 | 269 | 21 | EXT |  | 0.89 | (c)
39238.709 | 0 | -0.038 | -11.48 | -11.518 | -346 | 676 | 1553 | 0 |  | 3644 | Нарушение формы кольцевого шва | GWAN |  | 00:54 | 03:39 | 06:01 | 0 | 3799 |  | EXT | Нарушение формы кольцевого шва |  | (c)
39238.709 | 0 | -0.035 | -11.48 | -11.515 | 1245 | 1276 | 1320 | 836 |  | 3644 | Коррозия на шве | GWAN | GENE | 05:11 | 05:16 | 05:23 | 111 | 150 | 15 | EXT | Коррозия на шве |  | (c)
39238.772 | 0.063 | 0.049 | -11.417 | -11.431 | 1275 | 1360 | 1336 | 834 | 49 | 3644 |  | CORR | GENE | 05:16 | 05:29 | 05:26 | 300 | 122 | 12 | EXT |  | 0.92 | (c)
39238.935 | 0.226 | 0.177 | -11.254 | -11.303 | 1021 | 1231 | 1192 | 867 | 177 | 3644 |  | CORR | GENE | 04:35 | 05:09 | 05:02 | 80 | 343 | 15 | EXT |  | 0.89 | (c)
39239.057 | 0.348 | 0.262 | -11.132 | -11.218 | 1332 | 1367 | 1454 | 655 | 262 | 3644 |  | CORR | GENE | 05:25 | 05:31 | 05:45 | 127 | 244 | 10 | EXT |  | 0.89 | (c)
39239.074 | 0.365 | 0.306 | -11.115 | -11.174 | 1439 | 1468 | 1460 | 749 | 306 | 3644 |  | CORR | AXGR | 05:42 | 05:47 | 05:46 | 248 | 43 | 13 | EXT |  | 0.92 | (c)
39239.214 | 0.505 | 0.374 | -10.975 | -11.106 | 2147 | 2189 | 2177 | 22 | 374 | 3644 |  | CORR | GENE | 07:36 | 07:43 | 07:41 | 399 | 62 | 15 | EXT |  | 0.95 | (c)
39239.277 | 0.568 | 0.55 | -10.912 | -10.93 | 1660 | 2056 | 1875 | 141 | 550 | 3644 |  | CORR | GENE | 06:18 | 07:22 | 06:53 | 91 | 430 | 13 | EXT |  | 0.89 | (c)
39241.086 | 2.377 | 2.357 | -9.103 | -9.123 | 658 | 705 | 711 | 658 | 2357 | 3644 |  | CORR | CIGR | 03:36 | 03:44 | 03:45 | 30 | 107 | 10 | EXT |  | 0.89 | (c)
39241.185 | 2.476 | 2.463 | -9.004 | -9.017 | 809 | 997 | 954 | 809 | 2463 | 3644 |  | CORR | GENE | 04:00 | 04:31 | 04:24 | 65 | 290 | 11 | EXT |  | 0.89 | (c)
39241.571 | 2.862 | 2.862 | -8.618 | -8.618 | 1201 | 1201 | 1212 | 1007 | 2862 | 3644 |  | CORR | AXGR | 05:04 | 05:04 | 05:06 | 325 | 23 | 13 | EXT |  | 0.93 | (c)
39241.763 | 3.054 | 2.874 | -8.426 | -8.606 | 1160 | 1180 | 1178 | 1035 | 2874 | 3644 |  | CORR | AXGR | 04:57 | 05:00 | 05:00 | 285 | 36 | 19 | EXT |  | 0.94 | (c)
39242.122 | 3.413 | 3.129 | -8.067 | -8.351 | 1022 | 1050 | 1050 | 1022 | 3129 | 3644 |  | CORR | AXGR | 04:35 | 04:39 | 04:39 | 320 | 55 | 11 | EXT |  | 0.92 | (c)
39242.304 | 3.595 | 3.506 | -7.885 | -7.974 | 1070 | 1080 | 1092 | 1070 | 3506 | 3644 |  | CORR | AXGR | 04:43 | 04:44 | 04:46 | 202 | 44 | 11 | EXT |  | 0.9 | (c)
39242.386 | 3.677 | 3.612 | -7.803 | -7.868 | 909 | 919 | 923 | 909 | 3612 | 3644 |  | CORR | AXGR | 04:17 | 04:18 | 04:19 | 115 | 28 | 11 | EXT |  | 0.89 | (c)
39243.489 | 4.78 | 4.755 | -6.7 | -6.725 | 142 | 221 | 228 | 142 | 4755 | 3644 |  | CORR | CIGR | 02:13 | 02:26 | 02:27 | 25 | 173 | 14 | EXT |  | 0.89 | (c)
39244.096 | 5.387 | 5.219 | -6.093 | -6.261 | 2 | 17 | 18 | 2 | 5219 | 3644 |  | CORR | AXGR | 01:50 | 01:53 | 01:53 | 249 | 33 | 12 | EXT |  | 0.91 | (c)
39244.882 | 6.173 | 5.935 | -5.307 | -5.545 | 259 | 1108 | 749 | 259 | 5285 | 3644 |  | CORR | GENE | 02:32 | 04:49 | 03:51 | 260 | 981 | 10 | EXT |  | 0.91 | (c)
39245.103 | 6.394 | 6.196 | -5.086 | -5.284 | 1143 | 1182 | 1170 | 1033 | 4803 | 3644 |  | CORR | AXGR | 04:54 | 05:01 | 04:59 | 481 | 55 | 22 | EXT |  | 1.01 | (b)
39250.246 | 0.057 | 0.049 | -11.428 | -11.436 | -15 | 92 | 82 | 0 | 49 | 3645 |  | CORR | CIGR | 10:28 | 10:45 | 10:43 | 47 | 194 | 10 | EXT |  | 0.89 | (c)
39250.286 | 0.097 | 0.067 | -11.388 | -11.418 | 1914 | -2033 | -2224 | 0 | 67 | 3645 |  | CORR | CIGR | 03:39 | 05:02 | 04:31 | 46 | 645 | 13 | EXT |  | 0.89 | (c)
39253.893 | 3.704 | 3.685 | -7.781 | -7.8 | -2181 | -2110 | -2115 | 50 | 3685 | 3645 |  | CORR | CIGR | 04:38 | 04:49 | 04:48 | 45 | 131 | 14 | EXT |  | 0.89 | (c)
39253.942 | 3.753 | 3.722 | -7.732 | -7.763 | 1284 | 1583 | 1438 | 638 | 3722 | 3645 |  | CORR | GENE | 01:57 | 02:45 | 02:22 | 76 | 308 | 10 | EXT |  | 0.89 | (c)
39253.95 | 3.761 | 3.739 | -7.724 | -7.746 | -1578 | -1441 | -1336 | 652 | 3739 | 3645 |  | CORR | GENE | 06:15 | 06:37 | 06:54 | 75 | 485 | 18 | EXT |  | 0.89 | (c)
39253.951 | 3.762 | 3.753 | -7.723 | -7.732 | 2150 | -2178 | -2214 | 0 | 3753 | 3645 |  | CORR | CIGR | 04:17 | 04:38 | 04:33 | 30 | 194 | 24 | EXT |  | 0.89 | (c)
39254.041 | 3.852 | 3.843 | -7.633 | -7.642 | 997 | 1085 | 1078 | 997 | 3843 | 3645 |  | CORR | CIGR | 01:11 | 01:25 | 01:24 | 21 | 162 | 13 | EXT |  | 0.89 | (c)
39254.463 | 4.274 | 3.833 | -7.211 | -7.652 | -2210 | -2192 | -2176 | 20 | 3833 | 3645 |  | LWAN | GENE | 04:33 | 04:36 | 04:39 | 460 | 68 |  | EXT | Эквивалент потери металла 14%. |  | (c)
39254.532 | 4.343 | 4.326 | -7.142 | -7.159 | 1884 | 2140 | 2072 | 0 | 4326 | 3645 |  | CORR | CIGR | 03:34 | 04:15 | 04:04 | 50 | 376 | 10 | EXT |  | 0.89 | (c)
39255.788 | 5.599 | 5.528 | -5.886 | -5.957 | 1438 | 1566 | 1659 | 351 | 5528 | 3645 |  | CORR | GENE | 02:22 | 02:43 | 02:58 | 81 | 441 | 11 | EXT |  | 0.89 | (c)
39256.144 | 5.955 | 5.901 | -5.53 | -5.584 | 1702 | 1888 | 1929 | 75 | 5474 | 3645 |  | CORR | GENE | 03:05 | 03:35 | 03:41 | 110 | 454 | 14 | EXT |  | 0.89 | (c)
39269.206 | 7.532 | 7.497 | -3.693 | -3.728 | 2140 | -2207 | -2142 | 0 | 3659 | 3646 |  | CORR | GENE | 07:51 | 08:10 | 08:20 | 69 | 357 | 10 | EXT |  | 0.89 | (c)
39271.565 | 9.891 | 9.879 | -1.334 | -1.346 | 1790 | 1888 | 1867 | 286 | 1326 | 3646 |  | CORR | CIGR | 06:55 | 07:10 | 07:07 | 20 | 154 | 10 | EXT |  | 0.89 | (c)
39272.851 | 11.177 | 11.152 | -0.048 | -0.073 | 1869 | 2216 | 2216 | 0 | 24 | 3646 |  | CORR | CIGR | 07:08 | 08:03 | 08:03 | 49 | 693 | 10 | EXT |  | 0.89 | (c)
39275.659 | 2.76 | 2.743 | -8.395 | -8.412 | 611 | 794 | 739 | 611 | 2743 | 3647 |  | CORR | GENE | 04:18 | 04:47 | 04:38 | 60 | 257 | 10 | EXT |  | 0.89 | (c)
39275.823 | 2.924 | 2.854 | -8.231 | -8.301 | -155 | 304 | 170 | 0 | 2854 | 3647 |  | CORR | GENE | 02:14 | 03:28 | 03:07 | 82 | 650 | 10 | EXT |  | 0.89 | (c)
39276.703 | 3.804 | 3.638 | -7.351 | -7.517 | 658 | 692 | 684 | 658 | 3638 | 3647 |  | CORR | AXGR | 04:25 | 04:31 | 04:30 | 381 | 51 | 18 | EXT |  | 0.96 | (c)
39277.534 | 4.635 | 4.619 | -6.52 | -6.536 | 1999 | 2100 | 2104 | 21 | 4619 | 3647 |  | CORR | CIGR | 08:02 | 08:18 | 08:19 | 44 | 211 | 14 | EXT |  | 0.89 | (c)
39281.331 | 8.432 | 8.418 | -2.723 | -2.737 | -28 | 0 | 72 | 0 | 2686 | 3647 |  | CORR | CIGR | 02:35 | 02:39 | 02:51 | 51 | 201 | 12 | EXT |  | 0.89 | (c)
39282.829 | 9.93 | 9.91 | -1.225 | -1.245 | 42 | 238 | 267 | 42 | 1224 | 3647 |  | CORR | CIGR | 02:46 | 03:18 | 03:22 | 21 | 450 | 15 | EXT |  | 0.89 | (c)
39292.445 | 8.391 | 8.344 | -2.969 | -3.016 | 1837 | 1909 | 1979 | 110 | 2968 | 3648 |  | CORR | CIGR | 02:57 | 03:09 | 03:20 | 48 | 283 | 11 | EXT |  | 0.89 | (c)
39293.136 | 9.082 | 9.072 | -2.278 | -2.288 | -343 | -299 | -283 | 224 | 2263 | 3648 |  | CORR | CIGR | 09:05 | 09:12 | 09:15 | 25 | 119 | 10 | EXT |  | 0.89 | (c)
39295.342 | 11.288 | 11.204 | -0.072 | -0.156 | 1755 | 1857 | 2014 | 0 | 61 | 3648 |  | CORR | GENE | 02:44 | 03:00 | 03:26 | 95 | 518 | 10 | EXT |  | 0.89 | (c)
39295.514 | 0.1 | 0.049 | -11.365 | -11.416 | 1956 | -1907 | -1985 | 0 | 49 | 3649 |  | CORR | GENE | 02:20 | 03:57 | 03:44 | 90 | 1041 | 15 | EXT |  | 0.89 | (c)
39297.228 | 1.814 | 1.796 | -9.651 | -9.669 | 2157 | 2220 | 2220 | 0 | 1796 | 3649 |  | CORR | CIGR | 02:52 | 03:03 | 03:03 | 26 | 126 | 10 | EXT |  | 0.89 | (c)
39309.878 | 2.999 | 2.962 | -7.996 | -8.033 | -77 | -8 | -7 | 0 | 2962 | 3650 |  | CORR | CIGR | 10:58 | 11:09 | 11:10 | 47 | 139 | 10 | EXT |  | 0.89 | (c)
39310.23 | 3.351 | 3.332 | -7.644 | -7.663 | 1342 | 1474 | 1434 | 1342 | 3332 | 3650 |  | CORR | CIGR | 02:47 | 03:09 | 03:02 | 30 | 183 | 12 | EXT |  | 0.89 | (c)
39317.32 | 10.441 | 10.397 | -0.554 | -0.598 | -604 | -585 | -582 | 561 | 489 | 3650 |  | CORR | AXGR | 09:33 | 09:36 | 09:37 | 109 | 43 | 15 | EXT |  | 0.9 | (c)
39317.747 | 10.868 | 10.737 | -0.127 | -0.258 | -568 | -551 | -548 | 529 | 100 | 3650 |  | CORR | AXGR | 09:39 | 09:42 | 09:42 | 158 | 39 | 10 | EXT |  | 0.9 | (c)
39325.677 | 7.803 | 7.797 | -3.322 | -3.328 | 1712 | 1895 | 1834 | 1712 | 3282 | 3651 |  | CORR | CIGR | 04:16 | 04:45 | 04:36 | 46 | 244 | 15 | EXT |  | 0.89 | (c)
39326.151 | 8.277 | 8.267 | -2.848 | -2.858 | 1655 | 1746 | 1760 | 1655 | 2824 | 3651 |  | CORR | CIGR | 04:07 | 04:21 | 04:24 | 34 | 209 | 10 | EXT |  | 0.89 | (c)
39352.172 | 1.003 | 0.998 | -10.362 | -10.367 | -1534 | -1345 | -1433 | 1332 | 998 | 3654 |  | CORR | GENE | 03:46 | 04:16 | 04:02 | 59 | 202 | 10 | EXT |  | 0.89 | (c)
39373.643 | 11.109 | 11.085 | -0.096 | -0.12 | -1652 | -1343 | -1447 | 1243 | 94 | 3655 |  | CORR | CIGR | 08:47 | 09:37 | 09:20 | 26 | 409 | 10 | EXT |  | 0.89 | (c)
39379.113 | 5.374 | 5.359 | -5.666 | -5.681 | -1168 | -988 | -1060 | 953 | 5359 | 3656 |  | CORR | CIGR | 07:34 | 08:03 | 07:51 | 30 | 215 | 15 | EXT |  | 0.89 | (c)
39382.445 | 8.706 | 8.691 | -2.334 | -2.349 | -1371 | -1362 | -1342 | 860 | 1961 | 3656 |  | CORR | GENE | 07:01 | 07:02 | 07:06 | 388 | 58 | 12 | EXT |  | 0.93 | (c)
39382.596 | 8.857 | 8.842 | -2.183 | -2.198 | -1420 | -1316 | -1185 | 811 | 2072 | 3656 |  | CORR | GENE | 06:53 | 07:10 | 07:31 | 126 | 470 | 13 | EXT |  | 0.9 | (c)
39382.922 | 9.183 | 9.173 | -1.857 | -1.867 | -1011 | -852 | -886 | 761 | 1832 | 3656 |  | CORR | CIGR | 07:59 | 08:25 | 08:19 | 35 | 250 | 12 | EXT |  | 0.89 | (c)
39386.3 | 1.521 | 1.506 | -9.704 | -9.719 | 264 | 409 | 378 | 264 | 1506 | 3657 |  | CORR | CIGR | 03:06 | 03:29 | 03:24 | 41 | 227 | 11 | EXT |  | 0.89 | (c)
39387.401 | 2.622 | 2.601 | -8.603 | -8.624 | -2170 | -1967 | -2032 | 61 | 2601 | 3657 |  | CORR | CIGR | 08:33 | 09:06 | 08:55 | 40 | 276 | 10 | EXT |  | 0.89 | (c)
39387.966 | 3.187 | 3.109 | -8.038 | -8.116 | 1771 | 1808 | 1918 | 165 | 3109 | 3657 |  | CORR | GENE | 07:09 | 07:15 | 07:33 | 86 | 294 | 12 | EXT |  | 0.89 | (c)
39388.361 | 3.582 | 3.577 | -7.643 | -7.648 | 1150 | 1343 | 1266 | 848 | 3577 | 3657 |  | CORR | CIGR | 05:29 | 05:60 | 05:47 | 30 | 232 | 11 | EXT |  | 0.89 | (c)
39388.519 | 3.74 | 3.613 | -7.485 | -7.612 | 1859 | 2211 | 2138 | 0 | 3613 | 3657 |  | CORR | GENE | 07:23 | 08:20 | 08:08 | 176 | 557 | 10 | EXT |  | 0.9 | (c)
39388.825 | 4.046 | 4.038 | -7.179 | -7.187 | -1929 | -1864 | -1878 | 302 | 4038 | 3657 |  | CORR | CIGR | 09:12 | 09:22 | 09:20 | 30 | 102 | 10 | EXT |  | 0.89 | (c)
39389.243 | 4.464 | 4.418 | -6.761 | -6.807 | 828 | 1091 | 1091 | 828 | 4418 | 3657 |  | CORR | GENE | 04:37 | 05:19 | 05:19 | 100 | 525 | 10 | EXT |  | 0.89 | (c)
39389.255 | 4.476 | 4.453 | -6.749 | -6.772 | 1490 | 1798 | 1695 | 331 | 4453 | 3657 |  | CORR | GENE | 06:23 | 07:13 | 06:56 | 90 | 409 | 11 | EXT |  | 0.89 | (c)
39389.404 | 4.625 | 4.606 | -6.6 | -6.619 | 232 | 550 | 415 | 232 | 4606 | 3657 |  | CORR | GENE | 03:00 | 03:52 | 03:30 | 60 | 366 | 10 | EXT |  | 0.89 | (c)
39389.79 | 5.011 | 4.973 | -6.214 | -6.252 | 685 | 802 | 838 | 685 | 4973 | 3657 |  | CORR | GENE | 04:14 | 04:32 | 04:38 | 70 | 305 | 10 | EXT |  | 0.89 | (c)
39389.794 | 5.015 | 4.901 | -6.21 | -6.324 | 1472 | 1681 | 1760 | 183 | 4901 | 3657 |  | CORR | GENE | 06:21 | 06:54 | 07:07 | 140 | 575 | 12 | EXT |  | 0.9 | (c)
39389.929 | 5.15 | 5.122 | -6.075 | -6.103 | 2007 | 2146 | 2152 | 0 | 5122 | 3657 |  | CORR | CIGR | 07:47 | 08:09 | 08:10 | 55 | 290 | 11 | EXT |  | 0.89 | (c)
39389.991 | 5.212 | 5.182 | -6.013 | -6.043 | 499 | 560 | 558 | 499 | 5182 | 3657 |  | CORR | CIGR | 03:44 | 03:53 | 03:53 | 46 | 117 | 11 | EXT |  | 0.89 | (c)
39390.59 | 5.811 | 5.741 | -5.414 | -5.484 | 1896 | 2093 | 2123 | 0 | 5384 | 3657 |  | CORR | GENE | 07:29 | 08:01 | 08:06 | 100 | 453 | 15 | EXT |  | 0.89 | (c)
39391.214 | 6.435 | 6.425 | -4.79 | -4.8 | 2105 | 2207 | 2164 | 8 | 4775 | 3657 |  | CORR | CIGR | 08:03 | 08:19 | 08:12 | 25 | 117 | 10 | EXT |  | 0.89 | (c)
39391.977 | 7.198 | 7.175 | -4.027 | -4.05 | 2129 | -2194 | -2158 | 0 | 4005 | 3657 |  | CORR | CIGR | 08:07 | 08:29 | 08:35 | 45 | 348 | 13 | EXT |  | 0.89 | (c)
39392.158 | 7.379 | 7.351 | -3.846 | -3.874 | -2151 | -2136 | -2125 | 80 | 3654 | 3657 |  | CORR | AXGR | 08:36 | 08:38 | 08:40 | 220 | 51 | 10 | EXT |  | 0.9 | (c)
39392.452 | 7.673 | 7.653 | -3.552 | -3.572 | 2227 | -2093 | -2123 | 0 | 3537 | 3657 |  | CORR | CIGR | 08:22 | 08:45 | 08:40 | 35 | 221 | 13 | EXT |  | 0.89 | (c)
39392.559 | 7.78 | 7.758 | -3.445 | -3.467 | 1995 | -2196 | 2222 | 0 | 3396 | 3657 |  | CORR | GENE | 07:45 | 08:29 | 08:22 | 71 | 453 | 11 | EXT |  | 0.89 | (c)
39393.148 | 8.369 | 8.205 | -2.856 | -3.02 | -2161 | -2139 | -2147 | 70 | 2725 | 3657 |  | CORR | AXGR | 08:34 | 08:38 | 08:36 | 295 | 27 | 11 | EXT |  | 0.92 | (c)
39395.071 | 10.292 | 10.269 | -0.933 | -0.956 | -2207 | -2099 | -2114 | 24 | 916 | 3657 |  | CORR | CIGR | 08:27 | 08:44 | 08:42 | 40 | 185 | 13 | EXT |  | 0.89 | (c)
39395.851 | 11.072 | 10.991 | -0.153 | -0.234 | 513 | 918 | 1038 | 513 | 75 | 3657 |  | CORR | GENE | 03:46 | 04:51 | 05:10 | 159 | 1050 | 19 | EXT |  | 0.91 | (c)
39396.147 | 0.143 | 0.034 | -11.202 | -11.311 | 691 | 1029 | 1147 | 629 | 34 | 3658 |  | CORR | GENE | 04:42 | 05:37 | 05:56 | 147 | 911 | 18 | EXT |  | 0.91 | (c)
39396.394 | 0.39 | 0.226 | -10.955 | -11.119 | 1751 | 1802 | 1816 | 350 | 226 | 3658 |  | CORR | GENE | 07:33 | 07:41 | 07:44 | 341 | 130 | 14 | EXT |  | 0.94 | (c)
39396.596 | 0.592 | 0.568 | -10.753 | -10.777 | 418 | 577 | 557 | 418 | 568 | 3658 |  | CORR | GENE | 03:58 | 04:24 | 04:21 | 71 | 278 | 20 | EXT |  | 0.89 | (c)
39396.703 | 0.699 | 0.554 | -10.646 | -10.791 | 1264 | 1562 | 1452 | 592 | 554 | 3658 |  | CORR | GENE | 06:15 | 07:03 | 06:45 | 196 | 375 | 17 | EXT |  | 0.92 | (c)
39396.869 | 0.865 | 0.776 | -10.48 | -10.569 | 1666 | 1714 | 1703 | 490 | 776 | 3658 |  | CORR | GENE | 07:19 | 07:27 | 07:25 | 371 | 74 | 10 | EXT |  | 0.92 | (c)
39397.056 | 1.052 | 1.011 | -10.293 | -10.334 | 139 | 364 | 389 | 139 | 1011 | 3658 |  | CORR | GENE | 03:13 | 03:49 | 03:53 | 76 | 500 | 16 | EXT |  | 0.89 | (c)
39399.363 | 3.359 | 3.316 | -7.986 | -8.029 | 1232 | 1448 | 1448 | 568 | 3316 | 3658 |  | CORR | GENE | 06:09 | 06:44 | 06:44 | 139 | 431 | 17 | EXT |  | 0.9 | (c)
39400.289 | 4.285 | 3.382 | -7.06 | -7.963 | 506 | 558 | 550 | 506 | 3382 | 3658 |  | CORR | GENE | 04:12 | 04:21 | 04:19 | 1177 | 90 | 14 | EXT |  | 0.99 | (c)
39400.583 | 4.579 | 4.079 | -6.766 | -7.266 | 1352 | 2020 | 1884 | 0 | 4079 | 3658 |  | CORR | GENE | 06:29 | 08:17 | 07:55 | 577 | 1064 | 20 | EXT |  | 1.01 | (b)
39401.425 | 5.421 | 5.394 | -5.924 | -5.951 | 630 | 704 | 703 | 630 | 5394 | 3658 |  | CORR | CIGR | 04:32 | 04:44 | 04:44 | 53 | 147 | 12 | EXT |  | 0.89 | (c)
39401.771 | 5.767 | 5.565 | -5.578 | -5.78 | 350 | 388 | 369 | 350 | 5514 | 3658 |  | CORR | AXGR | 03:47 | 03:53 | 03:50 | 266 | 38 | 10 | EXT |  | 0.91 | (c)
39402.109 | 6.105 | 6.064 | -5.24 | -5.281 | 347 | 370 | 362 | 347 | 5122 | 3658 |  | CORR | AXGR | 03:47 | 03:50 | 03:49 | 159 | 30 | 10 | EXT |  | 0.9 | (c)
39402.669 | 6.665 | 6.251 | -4.68 | -5.094 | 800 | 832 | 837 | 800 | 4373 | 3658 |  | CORR | GENE | 04:60 | 05:05 | 05:06 | 721 | 73 | 17 | EXT |  | 1 | (c)
39403.885 | 7.881 | 7.812 | -3.464 | -3.533 | -1921 | -1890 | -1900 | 310 | 3293 | 3658 |  | CORR | AXGR | 09:41 | 09:46 | 09:44 | 240 | 42 | 10 | EXT |  | 0.91 | (c)
39404.444 | 8.44 | 8.395 | -2.905 | -2.95 | -182 | -16 | -15 | 0 | 2875 | 3658 |  | CORR | GENE | 02:21 | 02:48 | 02:48 | 75 | 332 | 18 | EXT |  | 0.89 | (c)
39404.609 | 8.605 | 8.558 | -2.74 | -2.787 | 1741 | 1847 | 1830 | 311 | 2240 | 3658 |  | CORR | GENE | 07:32 | 07:49 | 07:46 | 547 | 178 | 11 | EXT |  | 0.94 | (c)
39405.228 | 9.224 | 9.202 | -2.121 | -2.143 | 694 | 791 | 782 | 694 | 2115 | 3658 |  | CORR | CIGR | 04:43 | 04:58 | 04:57 | 28 | 176 | 10 | EXT |  | 0.89 | (c)
39405.523 | 9.519 | 9.197 | -1.826 | -2.148 | 17 | 27 | 38 | 17 | 1499 | 3658 |  | CORR | AXGR | 02:53 | 02:55 | 02:57 | 649 | 42 | 15 | EXT |  | 0.98 | (c)
39405.685 | 9.681 | 8.912 | -1.664 | -2.433 | 820 | 866 | 902 | 820 | 1369 | 3658 |  | CORR | GENE | 05:03 | 05:10 | 05:16 | 1064 | 166 | 16 | EXT |  | 1.01 | (b)
39407.296 | 11.292 | 11.244 | -0.053 | -0.101 | 2050 | -2162 | -2139 | 0 | 6 | 3658 |  | CORR | GENE | 08:21 | 09:02 | 09:05 | 95 | 544 | 12 | EXT |  | 0.89 | (c)
39443.252 | 0.123 | 0.102 | -12.072 | -12.093 | 905 | 1008 | 1160 | 905 | 102 | 3662а |  | CORR | CIGR | 04:16 | 04:33 | 04:57 | 43 | 511 | 17 | EXT | Аномалия находится на упругопластическом изгибе: R=363 D, максимальное растяжение на 6.6 час. | 0.87 | (c)
39455.178 | 12.049 | 12.029 | -0.146 | -0.166 | 996 | 1077 | 1236 | 996 | 109 | 3662а |  | ARTD | CIGR | 04:31 | 04:44 | 05:10 | 57 | 481 |  | EXT | Эквивалент потери металла 14%. Аномалия находится на упругопластическом изгибе: R=562 D, максимальное растяжение на 11.2 час. |  | (c)
39455.324 | 0 | -0.037 | -8.635 | -8.672 | 1994 | -2137 | -2220 | 0 |  | 3663а | Коррозия на шве | GWAN | GENE | 04:20 | 05:13 | 04:59 | 118 | 494 | 21 | EXT | Коррозия на шве Аномалия находится на упругопластическом изгибе: R=547 D, максимальное растяжение на 11.3 час. |  | (c)
39455.433 | 0.109 | 0.073 | -8.526 | -8.562 | -1758 | -1662 | -1600 | 473 | 73 | 3663а |  | CORR | GENE | 06:14 | 06:30 | 06:40 | 71 | 315 | 13 | EXT | Аномалия находится на упругопластическом изгибе: R=547 D, максимальное растяжение на 11.3 час. | 0.89 | (c)
39463.959 | 0 | -0.062 | -9.135 | -9.197 | 1648 | 1901 | 1973 | 0 |  | 3664 | Нарушение формы кольцевого шва | GWAN |  | 03:08 | 03:49 | 04:00 | 0 | 650 |  | EXT | Нарушение формы кольцевого шва Аномалия находится на упругопластическом изгибе: R=498 D, максимальное растяжение на 9.9 час. |  | (c)
39468.333 | 4.374 | 4.304 | -4.761 | -4.831 | 1565 | 1896 | 1920 | 0 | 4304 | 3664 |  | CORR | GENE | 02:54 | 03:48 | 03:52 | 140 | 709 | 10 | EXT | Аномалия находится на упругопластическом изгибе: R=825 D, максимальное растяжение на 10.4 час. | 0.89 | (c)
39468.387 | 4.428 | 4.409 | -4.707 | -4.726 | -680 | -572 | -595 | 511 | 4409 | 3664 |  | CORR | CIGR | 08:52 | 09:09 | 09:06 | 40 | 169 | 12 | EXT | Аномалия находится на упругопластическом изгибе: R=825 D, максимальное растяжение на 10.4 час. | 0.89 | (c)
39468.92 | 4.961 | 4.947 | -4.174 | -4.188 | -1051 | -924 | -978 | 906 | 4153 | 3664 |  | CORR | CIGR | 07:52 | 08:13 | 08:04 | 35 | 145 | 10 | EXT | Аномалия находится на упругопластическом изгибе: R=963 D, максимальное растяжение на 10.8 час. | 0.89 | (c)
39468.944 | 4.985 | 4.962 | -4.15 | -4.173 | 1867 | 2178 | 2036 | 26 | 4102 | 3664 |  | CORR | GENE | 03:43 | 04:33 | 04:10 | 71 | 337 | 10 | EXT | Аномалия находится на упругопластическом изгибе: R=963 D, максимальное растяжение на 10.8 час. | 0.89 | (c)
39469.647 | 5.688 | 5.671 | -3.447 | -3.464 | 1650 | 1760 | 1817 | 246 | 3414 | 3664 |  | CORR | CIGR | 03:08 | 03:26 | 03:35 | 50 | 334 | 11 | EXT |  | 0.89 | (c)
39469.871 | 5.912 | 5.877 | -3.223 | -3.258 | 1772 | 1933 | 1913 | 177 | 3203 | 3664 |  | CORR | CIGR | 03:28 | 03:54 | 03:50 | 55 | 281 | 11 | EXT |  | 0.89 | (c)
39469.92 | 5.961 | 5.943 | -3.174 | -3.192 | 1316 | 1551 | 1524 | 499 | 3097 | 3664 |  | CORR | GENE | 02:14 | 02:52 | 02:48 | 95 | 415 | 12 | EXT |  | 0.89 | (c)
39470.022 | 6.063 | 5.986 | -3.072 | -3.149 | 1801 | 1862 | 2081 | 0 | 3024 | 3664 |  | CORR | GENE | 03:32 | 03:42 | 04:18 | 125 | 560 | 11 | EXT |  | 0.89 | (c)
39470.032 | 6.073 | 6.028 | -3.062 | -3.107 | 1098 | 1305 | 1307 | 714 | 3032 | 3664 |  | CORR | GENE | 01:39 | 02:12 | 02:13 | 75 | 418 | 11 | EXT |  | 0.89 | (c)
39470.107 | 6.148 | 6.136 | -2.987 | -2.999 | 1464 | 1726 | 1644 | 406 | 2904 | 3664 |  | CORR | GENE | 02:38 | 03:20 | 03:07 | 95 | 360 | 13 | EXT |  | 0.89 | (c)
39470.193 | 6.234 | 6.209 | -2.901 | -2.926 | -700 | -525 | -600 | 500 | 2896 | 3664 |  | CORR | CIGR | 08:49 | 09:17 | 09:05 | 30 | 200 | 14 | EXT |  | 0.89 | (c)
39470.204 | 6.245 | 6.204 | -2.89 | -2.931 | 1862 | 2009 | 2041 | 11 | 2851 | 3664 |  | CORR | GENE | 03:42 | 04:06 | 04:11 | 80 | 357 | 14 | EXT |  | 0.89 | (c)
39470.356 | 6.397 | 6.345 | -2.738 | -2.79 | 1679 | 2081 | 1991 | 0 | 2700 | 3664 |  | CORR | GENE | 03:13 | 04:18 | 04:03 | 90 | 624 | 15 | EXT |  | 0.89 | (c)
39470.476 | 6.517 | 6.491 | -2.618 | -2.644 | 1786 | 1949 | 1885 | 246 | 2599 | 3664 |  | CORR | CIGR | 03:30 | 03:56 | 03:46 | 45 | 198 | 10 | EXT |  | 0.89 | (c)
39470.671 | 6.712 | 6.666 | -2.423 | -2.469 | 1223 | 1981 | 1705 | 43 | 2247 | 3664 |  | CORR | GENE | 01:59 | 04:02 | 03:17 | 222 | 964 | 10 | EXT |  | 0.91 | (c)
39471.005 | 7.046 | 6.958 | -2.089 | -2.177 | 1891 | 2129 | 2102 | 0 | 2046 | 3664 |  | CORR | GENE | 03:47 | 04:25 | 04:21 | 131 | 421 | 14 | EXT |  | 0.9 | (c)
39471.091 | 7.132 | 7.064 | -2.003 | -2.071 | 1197 | 1880 | 1540 | 348 | 1931 | 3664 |  | CORR | GENE | 01:55 | 03:45 | 02:50 | 140 | 685 | 13 | EXT |  | 0.9 | (c)
39471.293 | 7.334 | 7.29 | -1.801 | -1.845 | 1978 | 2054 | 2106 | 0 | 1785 | 3664 |  | CORR | GENE | 04:01 | 04:13 | 04:22 | 60 | 255 | 11 | EXT |  | 0.89 | (c)
39471.369 | 7.41 | 7.375 | -1.725 | -1.76 | 1066 | 1158 | 1169 | 958 | 1709 | 3664 |  | CORR | CIGR | 01:34 | 01:49 | 01:50 | 51 | 206 | 12 | EXT |  | 0.89 | (c)
39471.402 | 7.443 | 7.367 | -1.692 | -1.768 | 1133 | 1434 | 1593 | 177 | 1552 | 3664 |  | CORR | GENE | 01:45 | 02:33 | 02:59 | 216 | 920 | 23 | EXT |  | 0.94 | (c)
39471.632 | 7.673 | 7.597 | -1.462 | -1.538 | 1136 | 1321 | 1543 | 281 | 1433 | 3664 |  | CORR | GENE | 01:45 | 02:15 | 02:51 | 105 | 813 | 24 | EXT |  | 0.9 | (c)
39485.023 | 9.769 | 9.723 | -0.501 | -0.547 | 644 | 932 | 813 | 644 | 492 | 3666 |  | CORR | CIGR | 02:10 | 02:56 | 02:37 | 55 | 339 | 10 | EXT |  | 0.89 | (c)
39496.454 | 10.93 | 10.906 | -0.115 | -0.139 | -1238 | -1048 | -1067 | 897 | 83 | 3667 |  | CORR | CIGR | 09:05 | 09:36 | 09:33 | 56 | 341 | 11 | EXT |  | 0.89 | (c)
39504.241 | 7.672 | 7.653 | -3.703 | -3.722 | 1367 | 1483 | 1456 | 685 | 3683 | 3668 |  | CORR | CIGR | 03:37 | 03:56 | 03:52 | 39 | 179 | 11 | EXT |  | 0.89 | (c)
39507.944 | 0 | -0.069 | -11.265 | -11.334 | -1055 | -1004 | -779 | 504 |  | 3669 | Нарушение формы кольцевого шва | GWAN |  | 08:04 | 08:12 | 08:48 | 0 | 551 |  | EXT | Нарушение формы кольцевого шва |  | (c)
39507.944 | 0 | -0.06 | -11.265 | -11.325 | -452 | -69 | -106 | 0 |  | 3669 | Нарушение формы кольцевого шва | GWAN |  | 09:41 | 10:43 | 10:37 | 0 | 693 |  | EXT | Нарушение формы кольцевого шва |  | (c)
39511.431 | 3.487 | 3.471 | -7.778 | -7.794 | -434 | -82 | -240 | 45 | 3471 | 3669 |  | CORR | GENE | 09:44 | 10:41 | 10:15 | 76 | 389 | 14 | EXT |  | 0.89 | (c)
39525.587 | 6.378 | 6.358 | -4.797 | -4.817 | -402 | -391 | -392 | 381 | 4755 | 3670 |  | GOUG | AXGR | 09:48 | 09:50 | 09:50 | 62 | 21 | 10 | EXT | Задир. |  | (c)
39525.666 | 6.457 | 6.446 | -4.718 | -4.729 | 1367 | 1434 | 1458 | 682 | 4706 | 3670 |  | CORR | CIGR | 02:34 | 02:45 | 02:48 | 23 | 181 | 10 | EXT |  | 0.89 | (c)
39534.063 | 3.679 | 3.631 | -7.146 | -7.194 | -1736 | -1643 | -1586 | 494 | 3631 | 3671 |  | CORR | CIGR | 08:45 | 09:00 | 09:09 | 48 | 301 | 10 | EXT |  | 0.89 | (c)
39574.884 | 0 | -0.084 | -11.425 | -11.509 | 573 | 744 | 900 | 573 |  | 3675 | Нарушение формы кольцевого шва | GWAN |  | 11:40 | 00:07 | 12:33 | 0 | 654 |  | EXT | Нарушение формы кольцевого шва Аномалия находится на упругопластическом изгибе: R=416 D, максимальное растяжение на 3.3 час. |  | (c)
39574.884 | 0 | -0.073 | -11.425 | -11.498 | 1686 | 1876 | 1817 | 283 |  | 3675 | Нарушение формы кольцевого шва | GWAN |  | 02:39 | 03:10 | 03:00 | 0 | 262 |  | EXT | Нарушение формы кольцевого шва Аномалия находится на упругопластическом изгибе: R=416 D, максимальное растяжение на 3.3 час. |  | (c)
39574.884 | 0 | -0.049 | -11.425 | -11.474 | 2031 | 2135 | 2216 | 0 |  | 3675 | Нарушение формы кольцевого шва | GWAN |  | 03:35 | 03:52 | 04:05 | 0 | 371 |  | EXT | Нарушение формы кольцевого шва Аномалия находится на упругопластическом изгибе: R=416 D, максимальное растяжение на 3.3 час. |  | (c)
39574.884 | 0 | -0.052 | -11.425 | -11.477 | -714 | 321 | -173 | 0 |  | 3675 | Нарушение формы кольцевого шва | GWAN |  | 08:12 | 10:59 | 09:39 | 0 | 1082 |  | EXT | Нарушение формы кольцевого шва Аномалия находится на упругопластическом изгибе: R=416 D, максимальное растяжение на 3.3 час. |  | (c)
39609.066 | 0.147 | 0.059 | -11.043 | -11.131 | -1381 | -917 | -1114 | 846 | 59 | 3678 |  | GOUG | GENE | 09:50 | 11:05 | 10:34 | 236 | 536 | 10 | EXT | Зона задиров. |  | (b)
39609.139 | 0.22 | 0.063 | -10.97 | -11.127 | -1381 | -1150 | -1239 | 849 | 63 | 3678 |  | DENT | GENE | 09:50 | 10:28 | 10:13 | 206 | 285 | 0.6 | N/A | Глубина вмятины: 8 мм (0,6%). Линейка: 21 см в (6 см; 10:28 ч:мин) Аномалия находится вблизи кольцевого сварного шва. Аномалия находится вблизи дефекта потери металла. |  | (b)
39612.804 | 3.885 | 3.867 | -7.305 | -7.323 | 588 | 651 | 649 | 588 | 3867 | 3678 |  | CORR | CIGR | 03:08 | 03:18 | 03:18 | 27 | 123 | 14 | EXT |  | 0.89 | (c)
39620.23 | 0.121 | 0.121 | -11.024 | -11.024 | -1362 | -420 | -857 | 351 | 121 | 3679 |  | GOUG | GENE | 08:41 | 11:13 | 10:02 | 390 | 1011 | 10 | EXT | Зона задиров. |  | (c)
39675.834 | 0 | -0.065 | -11.285 | -11.35 | 645 | 870 | 970 | 645 |  | 3684 | Нарушение формы кольцевого шва | GWAN |  | 11:40 | 00:16 | 12:32 | 0 | 651 |  | EXT | Нарушение формы кольцевого шва |  | (c)
39675.834 | 0 | -0.037 | -11.285 | -11.322 | 1918 | 2146 | 2153 | 0 |  | 3684 | Нарушение формы кольцевого шва | GWAN |  | 03:05 | 03:42 | 03:43 | 0 | 470 |  | EXT | Нарушение формы кольцевого шва |  | (c)
39675.834 | 0 | -0.054 | -11.285 | -11.339 | -1369 | -1139 | -1016 | 663 |  | 3684 | Нарушение формы кольцевого шва | GWAN |  | 06:15 | 06:52 | 07:12 | 0 | 706 |  | EXT | Нарушение формы кольцевого шва |  | (c)
39675.834 | 0 | -0.056 | -11.285 | -11.341 | 210 | 318 | 374 | 210 |  | 3684 | Нарушение формы кольцевого шва | GWAN |  | 10:29 | 10:47 | 10:56 | 0 | 328 |  | EXT | Нарушение формы кольцевого шва |  | (c)
39680.252 | 4.418 | 4.381 | -6.867 | -6.904 | 327 | 389 | 404 | 327 | 4381 | 3684 |  | CORR | CIGR | 10:48 | 10:58 | 11:01 | 39 | 153 | 10 | EXT |  | 0.89 | (c)
39680.402 | 4.568 | 4.52 | -6.717 | -6.765 | -498 | -397 | -257 | 16 | 4520 | 3684 |  | CORR | GENE | 08:35 | 08:51 | 09:14 | 71 | 482 | 18 | EXT |  | 0.89 | (c)
39680.481 | 4.647 | 4.596 | -6.638 | -6.689 | -504 | -193 | -190 | 0 | 4596 | 3684 |  | CORR | GENE | 08:34 | 09:24 | 09:25 | 110 | 627 | 14 | EXT |  | 0.89 | (c)
39681.017 | 5.183 | 5.114 | -6.102 | -6.171 | 59 | 145 | 222 | 59 | 5114 | 3684 |  | CORR | GENE | 10:05 | 10:19 | 10:31 | 70 | 326 | 10 | EXT |  | 0.89 | (c)
39681.601 | 5.767 | 5.727 | -5.518 | -5.558 | 1417 | 1512 | 1532 | 583 | 5513 | 3684 |  | CORR | CIGR | 01:44 | 01:60 | 02:03 | 45 | 230 | 10 | EXT |  | 0.89 | (c)
39697.874 | 10.755 | 10.736 | -0.535 | -0.554 | 922 | 1074 | 1014 | 922 | 518 | 3685 |  | CORR | CIGR | 00:54 | 01:18 | 01:09 | 36 | 185 | 13 | EXT |  | 0.89 | (c)
39700.961 | 2.552 | 2.539 | -8.513 | -8.526 | -286 | -194 | -175 | 65 | 2539 | 3686 |  | CORR | CIGR | 09:19 | 09:34 | 09:37 | 45 | 221 | 14 | EXT |  | 0.89 | (c)
39701.101 | 2.692 | 2.664 | -8.373 | -8.401 | -260 | -154 | -141 | 22 | 2664 | 3686 |  | CORR | CIGR | 09:23 | 09:40 | 09:42 | 56 | 238 | 12 | EXT |  | 0.89 | (c)
39701.15 | 2.741 | 2.715 | -8.324 | -8.35 | -39 | 74 | 41 | 0 | 2715 | 3686 |  | CORR | CIGR | 09:59 | 10:17 | 10:12 | 40 | 160 | 12 | EXT |  | 0.89 | (c)
39707.074 | 8.665 | 8.632 | -2.4 | -2.433 | -396 | 8 | -158 | 0 | 2302 | 3686 |  | CORR | GENE | 09:01 | 10:06 | 09:39 | 131 | 476 | 13 | EXT |  | 0.9 | (c)
39707.09 | 8.681 | 8.641 | -2.384 | -2.424 | 2183 | 2184 | 2213 | 0 | 2050 | 3686 |  | CORR | GENE | 03:57 | 03:57 | 04:02 | 374 | 59 | 14 | EXT |  | 0.94 | (c)
39707.272 | 8.863 | 8.808 | -2.202 | -2.257 | 1918 | 2178 | 2087 | 0 | 2162 | 3686 |  | CORR | GENE | 03:14 | 03:56 | 03:42 | 95 | 337 | 12 | EXT |  | 0.89 | (c)
39707.431 | 9.022 | 9.009 | -2.043 | -2.056 | 1669 | 2171 | 1920 | 59 | 1941 | 3686 |  | CORR | GENE | 02:34 | 03:55 | 03:15 | 115 | 502 | 14 | EXT |  | 0.9 | (c)
39707.477 | 9.068 | 9.034 | -1.997 | -2.031 | 22 | 217 | 189 | 22 | 1946 | 3686 |  | CORR | GENE | 10:08 | 10:40 | 10:35 | 85 | 334 | 10 | EXT |  | 0.89 | (c)
39707.542 | 9.133 | 8.527 | -1.932 | -2.538 | 51 | 52 | 80 | 51 | 1491 | 3686 |  | CORR | GENE | 10:13 | 10:13 | 10:18 | 1047 | 58 | 11 | EXT |  | 0.97 | (c)
39707.664 | 9.255 | 9.185 | -1.81 | -1.88 | -457 | -106 | -120 | 0 | 1760 | 3686 |  | CORR | GENE | 08:51 | 09:48 | 09:45 | 120 | 673 | 19 | EXT |  | 0.9 | (c)
39708.447 | 10.038 | 9.994 | -1.027 | -1.071 | -362 | -105 | -145 | 0 | 995 | 3686 |  | CORR | GENE | 09:06 | 09:48 | 09:41 | 76 | 433 | 12 | EXT |  | 0.89 | (c)
39708.658 | 10.249 | 9.68 | -0.816 | -1.385 | 45 | 50 | 77 | 45 | 478 | 3686 |  | CORR | GENE | 10:12 | 10:13 | 10:17 | 907 | 64 | 13 | EXT |  | 0.98 | (c)
39708.711 | 10.302 | 10.22 | -0.763 | -0.845 | -266 | 196 | -6 | 0 | 724 | 3686 |  | CORR | GENE | 09:22 | 10:37 | 10:04 | 121 | 520 | 18 | EXT |  | 0.9 | (c)
39708.945 | 10.536 | 10.442 | -0.529 | -0.623 | -25 | 106 | 176 | 0 | 513 | 3686 |  | CORR | GENE | 10:01 | 10:22 | 10:33 | 110 | 401 | 14 | EXT |  | 0.89 | (c)
39709.474 | 0 | -0.06 | -11.445 | -11.505 | -414 | -266 | -225 | 36 |  | 3687 | Нарушение формы кольцевого шва | GWAN |  | 00:31 | 00:55 | 01:02 | 0 | 378 |  | EXT | Нарушение формы кольцевого шва |  | (c)
39709.474 | 0 | -0.045 | -11.445 | -11.49 | 141 | 426 | 393 | 141 |  | 3687 | Нарушение формы кольцевого шва | GWAN |  | 02:01 | 02:47 | 02:42 | 0 | 504 |  | EXT | Нарушение формы кольцевого шва |  | (c)
39709.474 | 0 | 0 | -11.445 | -11.445 | 929 | 993 | 1051 | 929 | 0 | 3687 | Непровар / утяжина | GWAN |  | 04:08 | 04:18 | 04:28 | 0 | 243 | 10 | INT | Непровар / утяжина |  | (c)
39709.474 | 0 | -0.064 | -11.445 | -11.509 | -1706 | -1132 | -1141 | 525 |  | 3687 | Нарушение формы кольцевого шва | GWAN |  | 09:03 | 10:35 | 10:34 | 0 | 1128 |  | EXT | Нарушение формы кольцевого шва |  | (c)
39714.301 | 4.827 | 4.752 | -6.618 | -6.693 | -38 | 149 | 245 | 0 | 4752 | 3687 |  | CORR | GENE | 01:32 | 02:02 | 02:18 | 127 | 565 | 10 | EXT |  | 0.89 | (c)
39715.141 | 5.667 | 5.599 | -5.778 | -5.846 | -2152 | -2121 | -2120 | 78 | 5577 | 3687 |  | CORR | GENE | 07:51 | 07:56 | 07:56 | 269 | 65 | 10 | EXT |  | 0.91 | (c)
39715.599 | 6.125 | 6.093 | -5.32 | -5.352 | -2094 | -1994 | -2018 | 136 | 5320 | 3687 |  | CORR | CIGR | 07:60 | 08:16 | 08:12 | 32 | 152 | 10 | EXT |  | 0.89 | (c)
39721.814 | 0.895 | 0.865 | -10.535 | -10.565 | -18 | 94 | 47 | 0 | 865 | 3688 |  | CORR | CIGR | 09:20 | 09:38 | 09:30 | 36 | 130 | 10 | EXT |  | 0.89 | (c)
39723.479 | 2.56 | 2.54 | -8.87 | -8.89 | 438 | 513 | 477 | 438 | 2540 | 3688 |  | CORR | CIGR | 10:33 | 10:45 | 10:40 | 20 | 78 | 10 | EXT |  | 0.89 | (c)
39723.561 | 2.642 | 2.606 | -8.788 | -8.824 | 310 | 513 | 443 | 310 | 2606 | 3688 |  | CORR | CIGR | 10:13 | 10:45 | 10:34 | 40 | 267 | 12 | EXT |  | 0.89 | (c)
39724.051 | 3.132 | 3.092 | -8.298 | -8.338 | 696 | 803 | 768 | 696 | 3092 | 3688 |  | CORR | CIGR | 11:15 | 11:32 | 11:27 | 40 | 145 | 12 | EXT |  | 0.89 | (c)
39737.589 | 5.24 | 5.156 | -6.165 | -6.249 | -94 | -54 | -74 | 54 | 5156 | 3689 |  | CORR | AXGR | 09:50 | 09:57 | 09:53 | 212 | 40 | 15 | EXT |  | 0.91 | (c)
39737.632 | 5.283 | 5.282 | -6.122 | -6.123 | 1 | 10 | 12 | 1 | 5282 | 3689 |  | CORR | AXGR | 10:06 | 10:07 | 10:07 | 137 | 21 | 14 | EXT |  | 0.9 | (c)
39737.9 | 5.551 | 5.471 | -5.854 | -5.934 | -5 | 11 | 17 | 0 | 5471 | 3689 |  | CORR | AXGR | 10:05 | 10:07 | 10:08 | 239 | 43 | 12 | EXT |  | 0.91 | (c)
39738.3 | 5.951 | 5.851 | -5.454 | -5.554 | -289 | 172 | 9 | 0 | 5433 | 3689 |  | CORR | GENE | 09:19 | 10:33 | 10:07 | 121 | 595 | 22 | EXT |  | 0.9 | (c)
39738.385 | 6.036 | 6.018 | -5.369 | -5.387 | -54 | 85 | 26 | 0 | 5347 | 3689 |  | CORR | CIGR | 09:57 | 10:19 | 10:10 | 40 | 160 | 14 | EXT |  | 0.89 | (c)
39740.933 | 8.584 | 8.544 | -2.821 | -2.861 | 268 | 440 | 396 | 268 | 2804 | 3689 |  | CORR | GENE | 10:49 | 11:16 | 11:09 | 57 | 256 | 10 | EXT |  | 0.89 | (c)
39741.816 | 9.467 | 9.304 | -1.938 | -2.101 | -3 | 18 | 20 | 0 | 1792 | 3689 |  | CORR | AXGR | 10:05 | 10:08 | 10:09 | 309 | 46 | 14 | EXT |  | 0.93 | (c)
39743.754 | 0 | -0.033 | -11.01 | -11.043 | 812 | 980 | 915 | 812 |  | 3690 | Нарушение формы кольцевого шва | GWAN |  | 04:26 | 04:53 | 04:43 | 0 | 206 |  | EXT | Нарушение формы кольцевого шва |  | (c)
39743.754 | 0 | -0.057 | -11.01 | -11.067 | 2144 | -1952 | -1984 | 0 |  | 3690 | Нарушение формы кольцевого шва | GWAN |  | 08:01 | 08:60 | 08:55 | 0 | 666 |  | EXT | Нарушение формы кольцевого шва |  | (c)
39743.754 | 0 | -0.07 | -11.01 | -11.08 | -1195 | -914 | -960 | 726 |  | 3690 | Нарушение формы кольцевого шва | GWAN |  | 11:02 | 11:47 | 11:40 | 0 | 470 |  | EXT | Нарушение формы кольцевого шва |  | (c)
39744.262 | 0.508 | 0.471 | -10.502 | -10.539 | -2173 | -2154 | -2147 | 57 | 471 | 3690 |  | CORR | AXGR | 08:24 | 08:27 | 08:28 | 189 | 53 | 10 | EXT |  | 0.9 | (c)
39753.876 | 10.122 | 10.115 | -0.888 | -0.895 | 30 | 119 | 114 | 30 | 872 | 3690 |  | CORR | CIGR | 02:20 | 02:34 | 02:33 | 23 | 169 | 10 | EXT |  | 0.89 | (c)
39755.132 | 0.368 | 0.293 | -11.127 | -11.202 | 39 | 111 | 237 | 39 | 293 | 3691 |  | CORR | GENE | 09:25 | 09:37 | 09:57 | 86 | 395 | 11 | EXT |  | 0.89 | (c)
39758.612 | 3.848 | 3.789 | -7.647 | -7.706 | 40 | 47 | 55 | 40 | 3789 | 3691 |  | CORR | AXGR | 09:25 | 09:26 | 09:27 | 230 | 29 | 13 | EXT |  | 0.91 | (c)
39764.681 | 9.917 | 9.893 | -1.578 | -1.602 | -2195 | -2093 | -2051 | 36 | 1542 | 3691 |  | CORR | GENE | 03:24 | 03:41 | 03:48 | 60 | 288 | 11 | EXT |  | 0.89 | (c)
39764.898 | 10.134 | 10.013 | -1.361 | -1.482 | -2198 | -2176 | -2187 | 33 | 1338 | 3691 |  | CORR | AXGR | 03:24 | 03:27 | 03:26 | 144 | 22 | 11 | EXT |  | 0.9 | (c)
39765.559 | 10.795 | 10.747 | -0.7 | -0.748 | 1549 | 1940 | 1776 | 228 | 627 | 3691 |  | CORR | GENE | 01:29 | 02:32 | 02:05 | 121 | 453 | 14 | EXT |  | 0.9 | (c)
39765.716 | 10.952 | 10.613 | -0.543 | -0.882 | 7 | 26 | 24 | 7 | 261 | 3691 |  | CORR | AXGR | 09:20 | 09:23 | 09:22 | 621 | 33 | 12 | EXT |  | 0.95 | (c)
39765.959 | 11.195 | 11.141 | -0.3 | -0.354 | -287 | -207 | -173 | 60 | 283 | 3691 |  | CORR | GENE | 08:32 | 08:45 | 08:51 | 71 | 227 | 11 | EXT |  | 0.89 | (c)
39766.353 | 0.094 | 0.057 | -11.321 | -11.358 | -450 | -267 | -264 | 78 | 57 | 3692 |  | CORR | GENE | 08:58 | 09:27 | 09:28 | 81 | 372 | 14 | EXT |  | 0.89 | (c)
39766.389 | 0.13 | 0.065 | -11.285 | -11.35 | 1709 | 2060 | 2005 | 0 | 65 | 3692 |  | CORR | GENE | 02:46 | 03:43 | 03:34 | 102 | 593 | 10 | EXT |  | 0.89 | (c)
39767.148 | 0.889 | 0.811 | -10.526 | -10.604 | 1731 | 2027 | 1951 | 60 | 811 | 3692 |  | CORR | GENE | 02:50 | 03:37 | 03:25 | 151 | 440 | 10 | EXT |  | 0.9 | (c)
39767.302 | 1.043 | 0.997 | -10.372 | -10.418 | -787 | -736 | -661 | 534 | 997 | 3692 |  | CORR | GENE | 08:03 | 08:11 | 08:24 | 61 | 253 | 10 | EXT |  | 0.89 | (c)
39768.302 | 2.043 | 2.024 | -9.372 | -9.391 | -453 | -342 | -386 | 319 | 2024 | 3692 |  | CORR | CIGR | 08:57 | 09:15 | 09:08 | 35 | 134 | 11 | EXT |  | 0.89 | (c)
39777.674 | 0 | -0.039 | -11.14 | -11.179 | 770 | 1083 | 1134 | 732 |  | 3693 | Нарушение формы кольцевого шва | GWAN |  | 03:06 | 03:57 | 04:05 | 0 | 729 |  | EXT | Нарушение формы кольцевого шва |  | (c)
39777.674 | 0 | -0.052 | -11.14 | -11.192 | -1501 | -567 | -943 | 386 |  | 3693 | Нарушение формы кольцевого шва | GWAN |  | 09:00 | 11:31 | 10:30 | 0 | 1114 |  | EXT | Нарушение формы кольцевого шва |  | (c)
39778.847 | 1.173 | 1.163 | -9.967 | -9.977 | -2074 | -1954 | -1993 | 156 | 1163 | 3693 |  | CORR | CIGR | 07:27 | 07:47 | 07:40 | 32 | 162 | 10 | EXT |  | 0.89 | (c)
39781.792 | 4.118 | 4.087 | -7.022 | -7.053 | 611 | 623 | 630 | 611 | 4087 | 3693 |  | CORR | AXGR | 02:41 | 02:43 | 02:44 | 176 | 39 | 13 | EXT |  | 0.9 | (c)
39781.845 | 4.171 | 4.107 | -6.969 | -7.033 | 469 | 552 | 544 | 469 | 4107 | 3693 |  | CORR | GENE | 02:18 | 02:31 | 02:30 | 96 | 151 | 10 | EXT |  | 0.89 | (c)
39783.008 | 5.334 | 5.321 | -5.806 | -5.819 | 469 | 502 | 541 | 469 | 5321 | 3693 |  | CORR | CIGR | 02:18 | 02:23 | 02:30 | 55 | 145 | 10 | EXT |  | 0.89 | (c)
39783.014 | 5.34 | 5.318 | -5.8 | -5.822 | 295 | 431 | 363 | 295 | 5318 | 3693 |  | CORR | CIGR | 01:50 | 02:12 | 02:01 | 35 | 136 | 10 | EXT |  | 0.89 | (c)
39784.864 | 7.19 | 7.12 | -3.95 | -4.02 | 144 | 281 | 370 | 144 | 3847 | 3693 |  | CORR | GENE | 01:25 | 01:48 | 02:02 | 173 | 451 | 12 | EXT |  | 0.9 | (c)
39784.956 | 7.282 | 7.27 | -3.858 | -3.87 | 934 | 1019 | 986 | 934 | 3845 | 3693 |  | CORR | CIGR | 03:33 | 03:47 | 03:41 | 25 | 104 | 12 | EXT |  | 0.89 | (c)
39794.725 | 5.911 | 5.885 | -5.369 | -5.395 | -173 | -97 | -116 | 60 | 5365 | 3694 |  | CORR | CIGR | 09:04 | 09:16 | 09:13 | 30 | 113 | 10 | EXT |  | 0.89 | (c)
39798.225 | 9.411 | 9.308 | -1.869 | -1.972 | 2136 | 2155 | 2164 | 38 | 1571 | 3694 |  | CORR | GENE | 03:16 | 03:20 | 03:21 | 401 | 57 | 14 | EXT |  | 0.94 | (c)
39798.837 | 10.023 | 10.018 | -1.257 | -1.262 | 2199 | 2199 | 2216 | 0 | 1137 | 3694 |  | CORR | AXGR | 03:27 | 03:27 | 03:29 | 125 | 35 | 10 | EXT |  | 0.89 | (c)
39800.533 | 0.439 | 0.43 | -10.906 | -10.915 | 526 | 644 | 616 | 526 | 430 | 3695 |  | CORR | CIGR | 02:32 | 02:51 | 02:46 | 24 | 179 | 11 | EXT |  | 0.89 | (c)
39800.73 | 0.636 | 0.592 | -10.709 | -10.753 | 864 | 881 | 877 | 864 | 592 | 3695 |  | CORR | AXGR | 03:26 | 03:29 | 03:28 | 162 | 26 | 10 | EXT |  | 0.9 | (c)
39800.739 | 0.645 | 0.505 | -10.7 | -10.84 | 975 | 1020 | 1008 | 975 | 505 | 3695 |  | CORR | GENE | 03:44 | 03:51 | 03:49 | 266 | 65 | 15 | EXT |  | 0.93 | (c)
39801.539 | 1.445 | 1.321 | -9.9 | -10.024 | 842 | 853 | 859 | 842 | 1321 | 3695 |  | CORR | AXGR | 03:23 | 03:24 | 03:25 | 212 | 34 | 14 | EXT |  | 0.91 | (c)
39854.939 | 9.885 | 9.869 | -1.13 | -1.146 | -1602 | -1538 | -1536 | 629 | 1121 | 3699 |  | CORR | CIGR | 06:04 | 06:14 | 06:15 | 25 | 131 | 12 | EXT |  | 0.89 | (c)
39860.909 | 4.84 | 4.835 | -6.098 | -6.103 | 1140 | 1140 | 1154 | 1063 | 4835 | 3700а |  | CORR | AXGR | 03:15 | 03:15 | 03:17 | 74 | 28 | 10 | EXT |  | 0.89 | (c)
39860.97 | 4.901 | 4.81 | -6.037 | -6.128 | 930 | 955 | 946 | 930 | 4810 | 3700а |  | CORR | AXGR | 02:41 | 02:45 | 02:44 | 155 | 32 | 10 | EXT |  | 0.9 | (c)
39861.551 | 5.482 | 5.349 | -5.456 | -5.589 | 1247 | 1263 | 1348 | 781 | 5343 | 3700а |  | CORR | GENE | 03:32 | 03:35 | 03:49 | 246 | 203 | 10 | EXT |  | 0.91 | (c)
39861.774 | 5.705 | 5.681 | -5.233 | -5.257 | 1111 | 1221 | 1181 | 980 | 5222 | 3700а |  | CORR | CIGR | 03:10 | 03:28 | 03:22 | 35 | 140 | 12 | EXT |  | 0.89 | (c)
39863.467 | 7.398 | 7.382 | -3.54 | -3.556 | 379 | 445 | 474 | 379 | 3517 | 3700а |  | CORR | CIGR | 01:12 | 01:23 | 01:28 | 39 | 191 | 10 | EXT |  | 0.89 | (c)
39864.664 | 8.595 | 8.56 | -2.343 | -2.378 | 1010 | 1083 | 1107 | 1010 | 2343 | 3700а |  | CORR | CIGR | 02:54 | 03:06 | 03:10 | 35 | 194 | 10 | EXT |  | 0.89 | (c)
39866.317 | 10.248 | 10.243 | -0.69 | -0.695 | 641 | 673 | 683 | 641 | 670 | 3700а |  | CORR | CIGR | 01:54 | 01:60 | 02:01 | 25 | 84 | 11 | EXT |  | 0.89 | (c)
39866.334 | 10.265 | 10.26 | -0.673 | -0.678 | 1129 | 1215 | 1204 | 951 | 653 | 3700а |  | CORR | CIGR | 03:13 | 03:27 | 03:25 | 25 | 151 | 17 | EXT |  | 0.89 | (c)
39874.993 | 7.986 | 7.963 | -0.14 | -0.163 | -1430 | -1268 | -1230 | 1029 | 115 | 3700б |  | CORR | CIGR | 04:03 | 04:29 | 04:36 | 48 | 402 | 15 | EXT |  | 0.87 | (c)
39875.118 | 8.111 | 8.036 | -0.015 | -0.09 | -1316 | -744 | -881 | 447 | 5 | 3700б |  | CORR | GENE | 04:22 | 05:54 | 05:32 | 85 | 869 | 14 | EXT |  | 0.87 | (c)
39875.133 | 0 | 0 | -3.461 | -3.461 | -1503 | -1445 | -1436 | 728 | 0 | 3701а | Непровар / утяжина | GWAN |  | 05:45 | 05:54 | 05:55 | 0 | 134 | 10 | INT | Непровар / утяжина Толщины: 19,2 / 18,7 мм |  | (c)
39875.133 | 0 | -0.041 | -3.461 | -3.502 | -204 | -10 | -33 | 0 |  | 3701а | Нарушение формы кольцевого шва | GWAN |  | 09:14 | 09:45 | 09:42 | 0 | 342 |  | EXT | Нарушение формы кольцевого шва |  | (c)
39875.151 | 0.018 | 0.009 | -3.443 | -3.452 | -2074 | -1276 | -1546 | 156 | 9 | 3701а |  | CORR | GENE | 04:12 | 06:21 | 05:38 | 57 | 1057 | 17 | EXT |  | 0.89 | (c)
39875.597 | 0.464 | 0.199 | -2.997 | -3.262 | -2060 | -1698 | -1657 | 171 | 199 | 3701а |  | CORR | GENE | 04:15 | 05:13 | 05:20 | 294 | 807 | 17 | EXT |  | 0.94 | (c)
39902.962 | 1.813 | 1.175 | -9.282 | -9.92 | 2195 | -2214 | 2226 | 0 | 1175 | 3704 |  | LWAN | GENE | 06:05 | 06:13 | 06:09 | 741 | 61 |  | INT | Эквивалент потери металла 11%. |  | (c)
39914.134 | 1.89 | 1.861 | -8.865 | -8.894 | 1266 | 1455 | 1440 | 617 | 1861 | 3705 |  | CORR | GENE | 03:02 | 03:32 | 03:30 | 75 | 348 | 15 | EXT |  | 0.89 | (c)
39914.234 | 1.99 | 1.958 | -8.765 | -8.797 | 849 | 1055 | 998 | 849 | 1958 | 3705 |  | CORR | CIGR | 01:55 | 02:28 | 02:19 | 37 | 299 | 10 | EXT |  | 0.89 | (c)
39922.888 | 10.644 | 10.595 | -0.111 | -0.16 | 1286 | 1365 | 1364 | 789 | 111 | 3705 |  | CORR | CIGR | 03:05 | 03:18 | 03:18 | 49 | 156 | 19 | EXT |  | 0.89 | (c)
39934.159 | 0 | -0.045 | -11.015 | -11.06 | -54 | 83 | 151 | 0 |  | 3707 | Нарушение формы кольцевого шва | GWAN |  | 00:16 | 00:38 | 00:49 | 0 | 411 |  | EXT | Нарушение формы кольцевого шва Аномалия находится на упругопластическом изгибе: R=427 D, максимальное растяжение на 5.7 час. |  | (c)
39934.159 | 0 | -0.034 | -11.015 | -11.049 | 494 | 949 | 930 | 494 |  | 3707 | Нарушение формы кольцевого шва | GWAN |  | 01:45 | 02:58 | 02:55 | 0 | 872 |  | EXT | Нарушение формы кольцевого шва Аномалия находится на упругопластическом изгибе: R=427 D, максимальное растяжение на 5.7 час. |  | (c)
39934.159 | 0 | -0.04 | -11.015 | -11.055 | -756 | -576 | -564 | 372 |  | 3707 | Нарушение формы кольцевого шва | GWAN |  | 10:23 | 10:52 | 10:54 | 0 | 384 |  | EXT | Нарушение формы кольцевого шва Аномалия находится на упругопластическом изгибе: R=427 D, максимальное растяжение на 5.7 час. |  | (c)
39946.528 | 1.354 | 1.274 | -9.416 | -9.496 | 1660 | 1847 | 1785 | 1660 | 1274 | 3708 |  | CORR | GENE | 04:45 | 05:15 | 05:05 | 101 | 250 | 15 | EXT | Аномалия находится на упругопластическом изгибе: R=839 D, максимальное растяжение на 7.8 час. | 0.9 | (c)
39977.053 | 9.829 | 9.795 | -1.176 | -1.21 | -1054 | -939 | -938 | 822 | 1159 | 3710 |  | CORR | CIGR | 07:26 | 07:45 | 07:45 | 51 | 232 | 12 | EXT |  | 0.89 | (c)
39979.953 | 1.724 | 1.701 | -9.561 | -9.584 | -1980 | -1905 | -1914 | 251 | 1701 | 3711 |  | CORR | CIGR | 03:56 | 04:08 | 04:07 | 30 | 132 | 13 | EXT |  | 0.89 | (c)
39980.402 | 2.173 | 1.882 | -9.112 | -9.403 | -1897 | -1854 | -1848 | 334 | 1882 | 3711 |  | CORR | GENE | 04:09 | 04:16 | 04:17 | 664 | 98 | 14 | EXT |  | 0.97 | (c)
40011.636 | 10.647 | 10.645 | -0.948 | -0.95 | 1808 | 1977 | 1912 | 214 | 910 | 3713 |  | CORR | CIGR | 03:43 | 04:10 | 03:60 | 40 | 209 | 12 | EXT |  | 0.89 | (c)
40012.443 | 11.454 | 11.451 | -0.141 | -0.144 | 1941 | 2013 | 1992 | 187 | 124 | 3713 |  | CORR | CIGR | 04:04 | 04:16 | 04:13 | 20 | 103 | 10 | EXT |  | 0.88 | (c)
40012.546 | 11.557 | 11.495 | -0.038 | -0.1 | 2101 | 2128 | 2135 | 61 | 8 | 3713 |  | CORR | GENE | 04:30 | 04:34 | 04:36 | 92 | 68 | 12 | EXT |  | 0.89 | (c)
40022.313 | 9.729 | 9.729 | -1.451 | -1.451 | 1378 | 1494 | 1459 | 1378 | 1430 | 3714 |  | CORR | CIGR | 04:04 | 04:23 | 04:17 | 21 | 162 | 10 | EXT |  | 0.88 | (c)
40070.76 | 0.801 | 0.581 | -6.104 | -6.324 | -2034 | -462 | -879 | 196 | 581 | 3719 |  | ARTD | GENE | 09:31 | 01:45 | 12:38 | 560 | 2310 |  | EXT | Эквивалент потери металла 17%. От изолировочной машины. |  | (c)
40193.225 | 5.701 | 5.688 | -5.629 | -5.642 | 578 | 626 | 626 | 578 | 5602 | 3730 |  | GOUG | CIGR | 01:38 | 01:46 | 01:46 | 40 | 96 | 10 | EXT | Аномалия находится на отводе. Задир. |  | (c)
40362.53 | 3.501 | 3.36 | -7.754 | -7.895 | 1527 | 1652 | 1702 | 353 | 3360 | 3745 |  | DENT | GENE | 06:38 | 06:58 | 07:06 | 310 | 350 | 0.4 | N/A | Глубина вмятины: 5 мм (0,4%). Линейка: 31 см в (336 см; 06:58 ч:мин) |  | (c)
40471.542 | 9.518 | 9.404 | -1.937 | -2.051 | -2135 | -2125 | -2112 | 95 | 1835 | 3754 | Дефект проката | MIAN | AXGR | 04:16 | 04:18 | 04:20 | 216 | 46 |  | INT | Дефект проката Эквивалент потери металла 10%. |  | (c)
40506.269 | 10.025 | 9.839 | -1.58 | -1.766 | -1880 | -1688 | -1629 | 351 | 1327 | 3757 |  | DENT | GENE | 06:01 | 06:32 | 06:42 | 439 | 501 | 0.7 | N/A | Глубина вмятины: 10 мм (0,7%). Линейка: 44 см в (984 см; 06:32 ч:мин) |  | (c)
40540.296 | 9.782 | 9.698 | -1.543 | -1.627 | 2204 | 2204 | 2220 | 0 | 1423 | 3760 |  | CORR | AXGR | 05:33 | 05:33 | 05:35 | 204 | 33 | 10 | EXT |  | 0.9 | (c)
40578.211 | 2.892 | 2.785 | -8.448 | -8.555 | 2198 | -2206 | -2226 | 0 | 2785 | 3764 |  | LWAN | GENE | 05:11 | 05:21 | 05:17 | 221 | 74 |  | INT | Эквивалент потери металла 10%. |  | (c)
40829.861 | 4.412 | 4.23 | -7.018 | -7.2 | -1587 | -1375 | -1373 | 643 | 4230 | 3786 |  | DENT | GENE | 06:29 | 07:03 | 07:04 | 315 | 429 | 0.4 | N/A | Глубина вмятины: 5 мм (0,4%). Линейка: 32 см в (423 см; 07:03 ч:мин) |  | (c)
40897.314 | 4 | 3.877 | -7.53 | -7.653 | -1320 | -1140 | -980 | 640 | 3877 | 3792 |  | DENT | GENE | 05:60 | 06:29 | 06:55 | 235 | 680 | 0.8 | N/A | Глубина вмятины: 11 мм (0,8%). Линейка: 24 см в (388 см; 06:29 ч:мин) Аномалия находится на упругопластическом изгибе. |  | (c)
41207.925 | 7.221 | 7.073 | -4.189 | -4.337 | 1502 | 1792 | 1770 | 193 | 4000 | 3819 |  | DENT | GENE | 05:59 | 06:45 | 06:42 | 337 | 535 | 0.4 | N/A | Глубина вмятины: 6 мм (0,4%). Линейка: 34 см в (707 см; 06:45 ч:мин) |  | (c)
41402.421 | 7.842 | 7.758 | -3.603 | -3.687 | -388 | -263 | -266 | 144 | 3184 | 3836 |  | CORR | GENE | 09:55 | 10:15 | 10:14 | 503 | 244 | 13 | EXT |  | 0.95 | (c)
41410.687 | 4.663 | 4.565 | -6.807 | -6.905 | -1707 | -1667 | -1673 | 524 | 4565 | 3837 | Металлургический дефект | MIAN | GENE | 09:09 | 09:15 | 09:14 | 180 | 69 |  | INT | Металлургический дефект Эквивалент потери металла 17%. |  | (c)
41416.276 | 10.252 | 10.041 | -1.218 | -1.429 | 1465 | 1630 | 1678 | 340 | 1083 | 3837 |  | DENT | GENE | 05:41 | 06:07 | 06:15 | 346 | 425 | 0.8 | N/A | Глубина вмятины: 11 мм (0,8%). Линейка: 35 см в (1004 см; 06:07 ч:мин) |  | (c)
41505.332 | 8.153 | 8.121 | -3.292 | -3.324 | -301 | -272 | -244 | 186 | 2760 | 3845 |  | CORR | GENE | 08:16 | 08:21 | 08:26 | 564 | 115 | 13 | EXT | Аномалия находится на отводе. | 0.96 | (c)
41642.392 | 8.958 | 8.882 | -2.292 | -2.368 | -2096 | -2066 | -2071 | 135 | 2006 | 3858 |  | CORR | AXGR | 06:13 | 06:18 | 06:17 | 362 | 49 | 10 | EXT | Аномалия находится на упругопластическом изгибе: R=305 D, максимальное растяжение на 5.7 час. | 1.09 | (b)
41906.156 | 1.592 | 1.577 | -10.008 | -10.023 | -1091 | -1004 | -952 | 813 | 1577 | 3882 |  | CORR | GENE | 06:60 | 07:14 | 07:22 | 70 | 278 | 15 | EXT |  | 0.89 | (c)
41906.57 | 2.006 | 1.995 | -9.594 | -9.605 | -822 | -750 | -782 | 742 | 1995 | 3882 |  | CORR | CIGR | 07:43 | 07:55 | 07:50 | 24 | 80 | 10 | EXT |  | 0.89 | (c)
42007.892 | 11.213 | 11.15 | -0.112 | -0.175 | 1477 | 1499 | 1488 | 732 | 84 | 3890 |  | CORR | AXGR | 06:25 | 06:29 | 06:27 | 91 | 22 | 10 | EXT |  | 0.89 | (c)
42088.127 | 0.418 | 0.349 | -11.117 | -11.186 | 1924 | 1941 | 1942 | 271 | 349 | 3898 |  | CORR | AXGR | 06:24 | 06:26 | 06:26 | 141 | 35 | 10 | EXT |  | 0.9 | (c)
42125.61 | 3.766 | 3.571 | -7.624 | -7.819 | -2207 | -1917 | -1944 | 23 | 3571 | 3901 |  | DENT | GENE | 05:28 | 06:15 | 06:10 | 383 | 527 | 0.4 | N/A | Глубина вмятины: 6 мм (0,4%). Линейка: 38 см в (357 см; 06:15 ч:мин) Аномалия находится вблизи продольного шва. |  | (c)
42284.527 | 3.803 | 3.562 | -7.692 | -7.933 | 1411 | 1603 | 1700 | 242 | 3562 | 3915 |  | DENT | GENE | 05:43 | 06:14 | 06:30 | 371 | 577 | 0.6 | N/A | Глубина вмятины: 8 мм (0,6%). Линейка: 37 см в (356 см; 06:14 ч:мин) |  | (c)
42315.48 | 11.636 | 11.457 | -0.014 | -0.193 | 2210 | -2225 | -2230 | 0 | 9 | 3917 |  | LWAN | AXGR | 06:25 | 06:29 | 06:29 | 184 | 41 |  | INT | Эквивалент потери металла 15%. |  | (c)
42351.808 | 4.319 | 4.311 | -7.216 | -7.224 | -1240 | -1049 | -1117 | 990 | 4311 | 3922 |  | CORR | CIGR | 07:00 | 07:31 | 07:20 | 47 | 247 | 10 | EXT |  | 0.89 | (c)
42357.24 | 9.751 | 9.726 | -1.784 | -1.809 | -210 | -129 | -133 | 56 | 1772 | 3922 |  | CORR | CIGR | 09:47 | 09:60 | 09:59 | 37 | 154 | 11 | EXT |  | 0.89 | (c)
42418.804 | 4.68 | 4.379 | -6.515 | -6.816 | 1740 | 1878 | 1935 | 101 | 4379 | 3928 |  | DENT | GENE | 06:09 | 06:31 | 06:40 | 476 | 390 | 0.4 | N/A | Глубина вмятины: 6 мм (0,4%). Линейка: 48 см в (438 см; 06:31 ч:мин) Аномалия находится вблизи продольного шва. |  | (c)
42593.272 | 9.948 | 9.937 | -1.032 | -1.043 | 443 | 472 | 476 | 443 | 1009 | 3943 |  | GOUG | PITT | 05:60 | 06:05 | 06:05 | 34 | 66 | 10 | EXT | Задир. |  | (c)
42593.274 | 9.95 | 9.907 | -1.03 | -1.073 | 460 | 511 | 507 | 460 | 988 | 3943 |  | DENT | GENE | 06:03 | 06:11 | 06:10 | 85 | 93 | 0.5 | N/A | Глубина вмятины: 7 мм (0,5%). Линейка: 9 см в (991 см; 06:11 ч:мин) Аномалия находится вблизи дефекта потери металла. |  | (c)
42619.922 | 2.518 | 2.482 | -8.902 | -8.938 | 2208 | -2200 | -2209 | 2165 | 2482 | 3946 |  | GOUG | GENE | 07:02 | 07:10 | 07:09 | 66 | 88 | 10 | EXT | Задир. Аномалия находится на упругопластическом изгибе: R=384 D, максимальное растяжение на 10.6 час. |  | (c)
42620.715 | 3.311 | 3.264 | -8.109 | -8.156 | 1326 | 1359 | 1359 | 1326 | 3264 | 3946 |  | DENT | GENE | 04:40 | 04:45 | 04:45 | 97 | 66 | 0.5 | N/A | Глубина вмятины: 7 мм (0,5%). Линейка: 10 см в (326 см; 04:45 ч:мин) Аномалия находится вблизи дефекта потери металла. Аномалия находится на упругопластическом изгибе. |  | (c)
42620.727 | 3.323 | 3.312 | -8.097 | -8.108 | 1379 | 1390 | 1395 | 1379 | 3312 | 3946 |  | GOUG | PITT | 04:48 | 04:50 | 04:51 | 21 | 32 | 10 | EXT | Задир. Аномалия находится на упругопластическом изгибе: R=392 D, максимальное растяжение на 10.6 час. |  | (c)
42622.335 | 4.931 | 4.919 | -6.489 | -6.501 | 2086 | 2097 | 2104 | 2086 | 4919 | 3946 |  | GOUG | PITT | 06:42 | 06:44 | 06:45 | 38 | 35 | 10 | EXT | Задир. Аномалия находится на упругопластическом изгибе: R=428 D, максимальное растяжение на 10.6 час. |  | (c)
42709.237 | 0.678 | 0.587 | -9.152 | -9.243 | 7 | 40 | 33 | 7 | 587 | 3954 |  | LWAN | AXGR | 09:59 | 10:04 | 10:03 | 209 | 53 |  | EXT | Эквивалент потери металла 12%. Аномалия находится на отводе. |  | (c)
42717.079 | 8.52 | 8.463 | -1.31 | -1.367 | 1471 | 1528 | 1528 | 646 | 1256 | 3954 |  | DENT | GENE | 01:55 | 02:05 | 02:05 | 111 | 114 | 0.5 | N/A | Глубина вмятины: 7 мм (0,5%). Линейка: 11 см в (846 см; 02:05 ч:мин) Аномалия находится на отводе. Аномалия находится вблизи дефекта потери металла. |  | (c)
42717.095 | 8.536 | 8.509 | -1.294 | -1.321 | 1513 | 1533 | 1535 | 673 | 1252 | 3954 |  | GOUG | PITT | 02:02 | 02:05 | 02:06 | 69 | 44 | 10 | EXT | Аномалия находится на отводе. Задир. |  | (c)
42842.29 | 0.676 | 0.666 | -10.839 | -10.849 | -1665 | -1577 | -1596 | 565 | 666 | 3967 |  | CORR | CIGR | 06:14 | 06:29 | 06:26 | 30 | 138 | 10 | EXT |  | 0.89 | (c)
42898.084 | 0 | -0.041 | -7.585 | -7.626 | 1125 | -2090 | 1827 | 0 |  | 3972 | Нарушение формы кольцевого шва | GWAN |  | 00:20 | 03:41 | 02:13 | 0 | 1404 |  | EXT | Нарушение формы кольцевого шва |  | (c)
42898.084 | 0 | 0 | -7.585 | -7.585 | -1816 | -1695 | -1717 | 415 | 0 | 3972 | Непровар / утяжина | GWAN |  | 04:25 | 04:45 | 04:41 | 0 | 198 | 10 | INT | Непровар / утяжина |  | (c)
42951.115 | 1.391 | 1.376 | -9.689 | -9.704 | -2157 | -2025 | -2054 | 73 | 1376 | 3977 |  | CORR | CIGR | 03:39 | 04:01 | 03:56 | 33 | 207 | 10 | EXT |  | 0.89 | (c)
43489.941 | 4.627 | 4.604 | -6.868 | -6.891 | 1712 | 1825 | 1807 | 329 | 4604 | 4027 |  | CORR | CIGR | 02:23 | 02:41 | 02:39 | 27 | 189 | 11 | EXT |  | 0.89 | (c)
43493.06 | 7.746 | 7.718 | -3.749 | -3.777 | 1594 | 1675 | 1721 | 382 | 3733 | 4027 |  | CORR | CIGR | 02:04 | 02:17 | 02:25 | 44 | 254 | 10 | EXT |  | 0.89 | (c)
43496.678 | 11.364 | 11.303 | -0.131 | -0.192 | 1372 | 1521 | 1592 | 419 | 74 | 4027 |  | CORR | GENE | 01:28 | 01:52 | 02:04 | 118 | 439 | 10 | EXT |  | 0.89 | (c)
43637.979 | 6.655 | 6.641 | -4.48 | -4.494 | 2141 | -2228 | 2210 | 0 | 4468 | 4041 |  | CORR | CIGR | 07:40 | 07:55 | 07:51 | 26 | 139 | 10 | EXT |  | 0.89 | (c)
43638.429 | 7.105 | 7.029 | -4.03 | -4.106 | 1920 | 1954 | 1938 | 274 | 3911 | 4041 |  | CORR | AXGR | 07:04 | 07:10 | 07:07 | 195 | 37 | 10 | EXT |  | 0.9 | (c)
43638.757 | 7.433 | 7.374 | -3.702 | -3.761 | 1921 | 1953 | 1950 | 252 | 3458 | 4041 |  | CORR | GENE | 07:05 | 07:10 | 07:09 | 303 | 58 | 10 | EXT |  | 0.92 | (c)
43638.837 | 7.513 | 7.496 | -3.622 | -3.639 | 2027 | 2090 | 2077 | 103 | 3613 | 4041 |  | CORR | CIGR | 07:22 | 07:32 | 07:30 | 26 | 101 | 10 | EXT |  | 0.89 | (c)
43677.804 | 1.59 | 1.533 | -9.71 | -9.767 | 1482 | 1641 | 1663 | 386 | 1533 | 4045 |  | CORR | GENE | 03:19 | 03:45 | 03:48 | 65 | 362 | 15 | EXT |  | 0.89 | (c)
43721.584 | 0.125 | 0.125 | -11.055 | -11.055 | 1662 | 2178 | 1955 | 0 | 125 | 4049 |  | CORR | CIGR | 06:53 | 08:16 | 07:40 | 27 | 586 | 13 | EXT |  | 0.89 | (c)
43740.054 | 7.415 | 7.399 | -3.675 | -3.691 | 1796 | 1859 | 1886 | 255 | 3634 | 4050 |  | CORR | GENE | 02:23 | 02:34 | 02:38 | 57 | 180 | 11 | EXT |  | 0.89 | (c)
43740.276 | 7.637 | 7.625 | -3.453 | -3.465 | 1760 | 1800 | 1808 | 375 | 3444 | 4050 |  | CORR | CIGR | 02:18 | 02:24 | 02:25 | 21 | 96 | 10 | EXT |  | 0.89 | (c)
43743.161 | 10.522 | 10.488 | -0.568 | -0.602 | 1850 | 1996 | 2006 | 69 | 552 | 4050 |  | CORR | CIGR | 02:32 | 02:56 | 02:57 | 50 | 312 | 11 | EXT | Аномалия находится на упругопластическом изгибе: R=855 D, максимальное растяжение на 8.9 час. | 0.89 | (c)
43743.298 | 10.659 | 10.633 | -0.431 | -0.457 | 2082 | 2155 | 2163 | 0 | 407 | 4050 |  | CORR | CIGR | 03:09 | 03:21 | 03:23 | 50 | 163 | 13 | EXT | Аномалия находится на упругопластическом изгибе: R=855 D, максимальное растяжение на 8.9 час. | 0.89 | (c)
43743.342 | 10.703 | 10.671 | -0.387 | -0.419 | 1778 | 1962 | 1909 | 191 | 316 | 4050 |  | CORR | GENE | 02:20 | 02:50 | 02:42 | 103 | 262 | 10 | EXT | Аномалия находится на упругопластическом изгибе: R=855 D, максимальное растяжение на 8.9 час. | 0.89 | (c)
43799.749 | 0 | -0.019 | -11.045 | -11.064 | -504 | -251 | -10 | 0 |  | 4056 | Нарушение формы кольцевого шва | GWAN |  | 08:02 | 08:43 | 09:22 | 0 | 988 |  | EXT | Нарушение формы кольцевого шва |  | (c)
43799.749 | 0 | -0.049 | -11.045 | -11.094 | 656 | 920 | 1137 | 613 |  | 4056 | Нарушение формы кольцевого шва | GWAN |  | 11:09 | 11:52 | 12:27 | 0 | 961 |  | EXT | Нарушение формы кольцевого шва |  | (c)
43807.115 | 7.366 | 7.245 | -3.679 | -3.8 | 2210 | 2224 | -2220 | 0 | 3600 | 4056 |  | LWAN | GENE | 03:20 | 03:22 | 03:25 | 200 | 63 |  | INT | Эквивалент потери металла 11%. |  | (c)
43810.794 | 0 | -0.027 | -11.285 | -11.312 | -1315 | -681 | -830 | 344 |  | 4057 | Нарушение формы кольцевого шва | GWAN |  | 10:16 | 11:59 | 11:35 | 0 | 971 |  | EXT | Нарушение формы кольцевого шва |  | (c)
43816.253 | 5.459 | 5.434 | -5.826 | -5.851 | 15 | 169 | 112 | 15 | 5434 | 4057 |  | CORR | CIGR | 01:51 | 02:16 | 02:07 | 49 | 195 | 10 | EXT |  | 0.89 | (c)
43863.346 | 8.702 | 8.682 | -2.378 | -2.398 | -125 | -5 | -44 | 0 | 2361 | 4061 |  | CORR | CIGR | 02:13 | 02:32 | 02:26 | 37 | 161 | 12 | EXT |  | 0.89 | (c)
43871.208 | 5.484 | 5.458 | -5.946 | -5.972 | -1502 | -1401 | -1438 | 1374 | 5458 | 4062 |  | CORR | CIGR | 09:11 | 09:28 | 09:22 | 26 | 128 | 10 | EXT |  | 0.89 | (c)
43871.78 | 6.056 | 5.895 | -5.374 | -5.535 | -1562 | -1546 | -1483 | 1405 | 5348 | 4062 |  | GOUG | GENE | 09:02 | 09:04 | 09:15 | 187 | 157 | 10 | EXT | Задир. |  | (c)
43928.752 | 6.223 | 5.898 | -4.887 | -5.212 | -1898 | -1772 | -1765 | 1633 | 4545 | 4067 |  | CORR | GENE | 04:08 | 04:28 | 04:29 | 667 | 265 | 10 | EXT |  | 0.95 | (c)
43996.373 | 4.729 | 4.653 | -6.301 | -6.377 | 1236 | 1369 | 1428 | 1236 | 4653 | 4075 |  | CORR | GENE | 03:50 | 04:12 | 04:21 | 81 | 384 | 10 | EXT |  | 0.89 | (c)
44070.618 | 0.064 | 0.039 | -11.421 | -11.446 | 1756 | 1864 | 1869 | 249 | 39 | 4082 |  | CORR | CIGR | 03:02 | 03:19 | 03:20 | 46 | 225 | 14 | EXT |  | 0.89 | (c)
44070.719 | 0.165 | 0.148 | -11.32 | -11.337 | 1404 | 1539 | 1512 | 610 | 148 | 4082 |  | CORR | CIGR | 02:05 | 02:27 | 02:23 | 29 | 216 | 14 | EXT |  | 0.89 | (c)
44146.677 | 8.123 | 8.113 | -3.212 | -3.222 | -843 | -715 | -743 | 642 | 3190 | 4088 |  | CORR | CIGR | 03:13 | 03:34 | 03:29 | 32 | 201 | 11 | EXT |  | 0.89 | (c)
44161.811 | 0.507 | 0.502 | -10.823 | -10.828 | 568 | 660 | 646 | 568 | 502 | 4090 |  | CORR | CIGR | 02:43 | 02:58 | 02:55 | 21 | 156 | 10 | EXT |  | 0.86 | (c)
44163.352 | 2.048 | 2.043 | -9.282 | -9.287 | 637 | 984 | 914 | 637 | 2043 | 4090 |  | CORR | GENE | 02:54 | 03:50 | 03:39 | 75 | 554 | 11 | EXT |  | 0.87 | (c)
44164.078 | 2.774 | 2.773 | -8.556 | -8.557 | 1209 | 1291 | 1251 | 1209 | 2773 | 4090 |  | CORR | CIGR | 04:26 | 04:40 | 04:33 | 20 | 84 | 10 | EXT |  | 0.86 | (c)
44164.253 | 2.949 | 2.859 | -8.381 | -8.471 | 567 | 582 | 834 | 567 | 2859 | 4090 |  | CORR | GENE | 02:43 | 02:45 | 03:26 | 121 | 534 | 20 | EXT |  | 0.88 | (c)
44164.305 | 3.001 | 2.951 | -8.329 | -8.379 | 247 | 454 | 350 | 247 | 2951 | 4090 |  | CORR | GENE | 01:51 | 02:24 | 02:08 | 75 | 207 | 14 | EXT |  | 0.87 | (c)
44164.549 | 3.245 | 3.231 | -8.085 | -8.099 | 822 | 935 | 945 | 822 | 3231 | 4090 |  | CORR | CIGR | 03:24 | 03:42 | 03:44 | 50 | 247 | 11 | EXT |  | 0.86 | (c)
44164.607 | 3.303 | 3.262 | -8.027 | -8.068 | 423 | 601 | 601 | 423 | 3262 | 4090 |  | CORR | GENE | 02:20 | 02:48 | 02:48 | 84 | 355 | 10 | EXT |  | 0.87 | (c)
44165.041 | 3.737 | 3.706 | -7.593 | -7.624 | 631 | 779 | 793 | 631 | 3706 | 4090 |  | CORR | GENE | 02:53 | 03:17 | 03:19 | 76 | 325 | 11 | EXT |  | 0.87 | (c)
44165.11 | 3.806 | 3.802 | -7.524 | -7.528 | 561 | 647 | 622 | 561 | 3802 | 4090 |  | CORR | CIGR | 02:42 | 02:56 | 02:52 | 35 | 122 | 14 | EXT |  | 0.86 | (c)
44228.215 | 7.411 | 7.232 | -3.919 | -4.098 | 942 | 974 | 963 | 942 | 3767 | 4096 |  | CORR | AXGR | 02:48 | 02:54 | 02:52 | 331 | 41 | 10 | EXT |  | 0.92 | (c)
44241.59 | 9.456 | 9.44 | -1.494 | -1.51 | -664 | -587 | -613 | 562 | 1490 | 4097 |  | CORR | CIGR | 09:50 | 10:03 | 09:58 | 20 | 102 | 11 | EXT |  | 0.89 | (c)
44241.6 | 9.466 | 9.447 | -1.484 | -1.503 | 1249 | 1429 | 1466 | 548 | 1467 | 4097 |  | CORR | CIGR | 02:59 | 03:28 | 03:34 | 36 | 434 | 14 | EXT |  | 0.89 | (c)
44243.036 | 10.902 | 10.871 | -0.048 | -0.079 | 756 | 1225 | 1269 | 449 | 27 | 4097 |  | CORR | CIGR | 01:39 | 02:55 | 03:02 | 52 | 1026 | 12 | EXT |  | 0.89 | (c)
44253.724 | 0 | -0.032 | -10.96 | -10.992 | -1019 | -655 | -514 | 9 |  | 4099 | Нарушение формы кольцевого шва | GWAN |  | 10:16 | 11:14 | 11:37 | 0 | 1010 |  | EXT | Нарушение формы кольцевого шва |  | (c)
44273.843 | 9.159 | 9.143 | -1.831 | -1.847 | 441 | 619 | 576 | 441 | 1793 | 4100 |  | CORR | CIGR | 08:19 | 08:48 | 08:41 | 54 | 269 | 11 | EXT |  | 0.89 | (c)
44278.426 | 2.752 | 2.684 | -8.588 | -8.656 | -1677 | -1549 | -1553 | 1429 | 2684 | 4101 |  | CORR | GENE | 02:19 | 02:40 | 02:39 | 80 | 248 | 10 | EXT |  | 0.89 | (c)
44279.999 | 4.325 | 4.296 | -7.015 | -7.044 | -1209 | -1136 | -1083 | 957 | 4296 | 4101 |  | CORR | CIGR | 03:35 | 03:47 | 03:55 | 45 | 252 | 12 | EXT |  | 0.89 | (c)
44303.237 | 5.353 | 5.202 | -5.662 | -5.813 | -2222 | -2218 | -2212 | 9 | 5202 | 4103 |  | CORR | AXGR | 07:57 | 07:57 | 07:58 | 241 | 19 | 12 | EXT |  | 0.91 | (c)
44304.4 | 6.516 | 6.405 | -4.499 | -4.61 | -2181 | -2029 | -1855 | 50 | 4486 | 4103 |  | CORR | GENE | 08:03 | 08:28 | 08:56 | 124 | 652 | 10 | EXT |  | 0.89 | (c)
44305.221 | 7.337 | 7.162 | -3.678 | -3.853 | -2177 | -2039 | -1684 | 54 | 3653 | 4103 |  | CORR | GENE | 08:04 | 08:26 | 09:23 | 200 | 985 | 10 | EXT |  | 0.9 | (c)
44306.493 | 8.609 | 8.515 | -2.406 | -2.5 | -2227 | -2218 | -2210 | 4 | 2286 | 4103 |  | CORR | AXGR | 07:56 | 07:57 | 07:59 | 214 | 34 | 11 | EXT |  | 0.91 | (c)
44307.985 | 10.101 | 9.643 | -0.914 | -1.372 | -2221 | -2219 | -2210 | 10 | 770 | 4103 |  | CORR | AXGR | 07:57 | 07:57 | 07:58 | 602 | 21 | 13 | EXT |  | 0.96 | (c)
44308.366 | 10.482 | 10.349 | -0.533 | -0.666 | -2228 | -2219 | -2213 | 3 | 391 | 4103 |  | CORR | AXGR | 07:56 | 07:57 | 07:58 | 275 | 29 | 13 | EXT |  | 0.92 | (c)
44308.899 | 0 | -0.025 | -11.3 | -11.325 | 2035 | -2124 | -2069 | 0 |  | 4104 | Нарушение формы кольцевого шва | GWAN |  | 07:31 | 08:20 | 08:29 | 0 | 715 |  | EXT | Нарушение формы кольцевого шва |  | (c)
44316.943 | 8.044 | 7.939 | -3.256 | -3.361 | 2159 | 2227 | -2090 | 0 | 3240 | 4104 |  | CORR | GENE | 07:51 | 08:02 | 08:25 | 121 | 424 | 10 | EXT |  | 0.89 | (c)
44320.466 | 0.267 | 0.233 | -11.148 | -11.182 | -2099 | -1676 | -1803 | 131 | 233 | 4105 |  | CORR | GENE | 08:34 | 09:42 | 09:21 | 132 | 592 | 10 | EXT |  | 0.89 | (c)
44321.058 | 0.859 | 0.774 | -10.556 | -10.641 | -2208 | -2177 | -2017 | 23 | 774 | 4105 |  | CORR | GENE | 08:16 | 08:21 | 08:47 | 109 | 381 | 10 | EXT |  | 0.89 | (c)
44328.883 | 8.684 | 8.635 | -2.731 | -2.78 | 2081 | -2118 | -2113 | 0 | 2715 | 4105 |  | CORR | GENE | 07:48 | 08:31 | 08:32 | 65 | 535 | 24 | EXT |  | 0.89 | (c)
44330.435 | 10.236 | 9.576 | -1.179 | -1.839 | -2218 | -2204 | -2197 | 13 | 915 | 4105 |  | CORR | AXGR | 08:15 | 08:17 | 08:18 | 924 | 42 | 15 | EXT |  | 0.99 | (c)
44330.977 | 10.778 | 10.772 | -0.637 | -0.643 | 181 | 287 | 236 | 181 | 621 | 4105 |  | CORR | CIGR | 02:42 | 02:59 | 02:51 | 22 | 110 | 11 | EXT |  | 0.89 | (c)
44331.319 | 11.12 | 11.106 | -0.295 | -0.309 | -1384 | -1288 | -1300 | 847 | 276 | 4105 |  | CORR | CIGR | 10:29 | 10:45 | 10:43 | 33 | 168 | 18 | EXT |  | 0.89 | (c)
44335.184 | 3.57 | 3.504 | -8.025 | -8.091 | -1961 | -1811 | -1798 | 1635 | 3504 | 4106 |  | CORR | GENE | 09:22 | 09:46 | 09:48 | 72 | 326 | 10 | EXT |  | 0.89 | (c)
44363.548 | 9.219 | 9.143 | -1.686 | -1.762 | 1748 | 1999 | 1955 | 68 | 1666 | 4108 |  | CORR | GENE | 02:25 | 03:05 | 02:58 | 96 | 415 | 10 | EXT |  | 0.89 | (c)
44365.234 | 0 | -0.025 | -11.375 | -11.4 | 564 | 929 | 1054 | 564 |  | 4109 | Нарушение формы кольцевого шва | GWAN |  | 02:26 | 03:25 | 03:45 | 0 | 980 |  | EXT | Нарушение формы кольцевого шва |  | (c)
44365.234 | 0 | -0.04 | -11.375 | -11.415 | 1719 | -1571 | -1220 | 0 |  | 4109 | Нарушение формы кольцевого шва | GWAN |  | 05:32 | 08:41 | 09:38 | 0 | 3045 |  | EXT | Нарушение формы кольцевого шва |  | (c)
44426.871 | 5.252 | 5.202 | -5.953 | -6.003 | 2169 | -1834 | -1989 | 0 | 5202 | 4114 |  | CORR | GENE | 08:09 | 09:23 | 08:58 | 83 | 606 | 26 | EXT |  | 0.9 | (c)
44426.914 | 5.295 | 5.245 | -5.91 | -5.96 | -1770 | -1738 | -1747 | 460 | 5245 | 4114 |  | CORR | AXGR | 09:33 | 09:38 | 09:37 | 195 | 47 | 14 | EXT |  | 0.91 | (c)
44427.226 | 5.607 | 5.583 | -5.598 | -5.622 | -2008 | -1848 | -1907 | 222 | 5578 | 4114 |  | CORR | CIGR | 08:55 | 09:20 | 09:11 | 44 | 202 | 11 | EXT |  | 0.89 | (c)
44427.991 | 6.372 | 6.292 | -4.833 | -4.913 | 2183 | -2207 | -2095 | 0 | 4825 | 4114 |  | CORR | GENE | 08:11 | 08:22 | 08:41 | 88 | 366 | 10 | EXT |  | 0.89 | (c)
44485.508 | 4.694 | 4.669 | -2.616 | -2.641 | 691 | 706 | 700 | 691 | 2557 | 4120 |  | GOUG | AXGR | 04:13 | 04:15 | 04:14 | 84 | 19 | 11 | EXT | Задир. |  | (c)
44485.513 | 4.699 | 4.656 | -2.611 | -2.654 | 600 | 636 | 627 | 600 | 2570 | 4120 |  | DENT | PITT | 03:58 | 04:04 | 04:02 | 84 | 54 | 0.4 | N/A | Глубина вмятины: 6 мм (0,4%). Линейка: 8 см в (466 см; 04:04 ч:мин) Аномалия находится вблизи дефекта потери металла. |  | (c)
44509.329 | 10.11 | 10.087 | -1.085 | -1.108 | -1483 | -1381 | -1388 | 1292 | 1076 | 4122 |  | CORR | CIGR | 06:40 | 06:56 | 06:55 | 32 | 191 | 10 | EXT |  | 0.89 | (c)
44510.357 | 11.138 | 11.084 | -0.057 | -0.111 | -618 | -386 | -447 | 276 | 54 | 4122 |  | CORR | GENE | 08:59 | 09:37 | 09:27 | 57 | 342 | 11 | EXT |  | 0.89 | (c)
44510.486 | 0.072 | 0.032 | -10.958 | -10.998 | -1197 | -1168 | -1171 | 1144 | 32 | 4123 |  | CORR | AXGR | 09:34 | 09:39 | 09:39 | 121 | 53 | 10 | EXT |  | 0.89 | (c)
44511.155 | 0.741 | 0.693 | -10.289 | -10.337 | -1365 | -1188 | -1229 | 1093 | 693 | 4123 |  | CORR | GENE | 09:07 | 09:36 | 09:29 | 94 | 273 | 10 | EXT |  | 0.89 | (c)
44518.674 | 8.26 | 8.236 | -2.77 | -2.794 | -1293 | -1206 | -1231 | 1168 | 2764 | 4123 |  | CORR | CIGR | 09:19 | 09:33 | 09:29 | 30 | 125 | 12 | EXT |  | 0.89 | (c)
44927.177 | 5.918 | 5.902 | -4.837 | -4.853 | -626 | -536 | -551 | 475 | 4830 | 4160 |  | CORR | CIGR | 10:48 | 11:02 | 11:00 | 23 | 151 | 11 | EXT |  | 0.89 | (c)
45165.027 | 10.738 | 10.668 | -0.272 | -0.342 | 1375 | 1838 | 1673 | 1375 | 102 | 4181 |  | CORR | GENE | 03:05 | 04:19 | 03:53 | 240 | 596 | 11 | EXT |  | 0.91 | (c)
45169.512 | 4.213 | 4.161 | -7.102 | -7.154 | -1937 | -1661 | -1667 | 293 | 4161 | 4182 |  | CORR | GENE | 09:03 | 09:48 | 09:47 | 118 | 541 | 10 | EXT |  | 0.89 | (c)
45169.869 | 4.57 | 4.529 | -6.745 | -6.786 | -1680 | -1474 | -1496 | 551 | 4529 | 4182 |  | CORR | GENE | 09:45 | 10:18 | 10:15 | 94 | 367 | 11 | EXT |  | 0.89 | (c)
45222.009 | 0.13 | 0.096 | -10.695 | -10.729 | 1749 | 1968 | 1931 | 118 | 96 | 4188 |  | CORR | GENE | 03:30 | 04:05 | 03:59 | 74 | 363 | 10 | EXT |  | 0.89 | (c)
45222.434 | 0.555 | 0.547 | -10.27 | -10.278 | 1663 | 1931 | 1825 | 243 | 547 | 4188 |  | CORR | GENE | 03:16 | 03:59 | 03:42 | 63 | 324 | 10 | EXT |  | 0.89 | (c)
45227.161 | 5.282 | 5.185 | -5.543 | -5.64 | -1608 | -1185 | -1268 | 623 | 5185 | 4188 |  | CORR | GENE | 06:28 | 07:36 | 07:23 | 201 | 680 | 10 | EXT |  | 0.9 | (c)
45231.639 | 9.76 | 9.711 | -1.065 | -1.114 | -782 | -600 | -567 | 351 | 1027 | 4188 |  | CORR | GENE | 08:41 | 09:11 | 09:16 | 87 | 431 | 11 | EXT |  | 0.89 | (c)
45238.309 | 5.605 | 5.559 | -5.61 | -5.656 | 387 | 676 | 664 | 387 | 5559 | 4189 |  | CORR | GENE | 02:49 | 03:35 | 03:34 | 85 | 554 | 10 | EXT | Аномалия находится на упругопластическом изгибе: R=568 D, максимальное растяжение на 1.1 час. | 0.89 | (c)
45241.431 | 8.727 | 8.674 | -2.488 | -2.541 | 1889 | 2016 | 2050 | 19 | 2488 | 4189 |  | CORR | CIGR | 06:51 | 07:12 | 07:17 | 53 | 323 | 10 | EXT | Аномалия находится на упругопластическом изгибе: R=441 D, максимальное растяжение на 0.6 час. | 0.89 | (c)
45248.971 | 5.052 | 5.003 | -6.228 | -6.277 | -1299 | -1171 | -1187 | 931 | 5003 | 4190 |  | CORR | CIGR | 07:49 | 08:09 | 08:07 | 49 | 224 | 10 | EXT | Аномалия находится на упругопластическом изгибе: R=596 D, максимальное растяжение на 1.7 час. | 0.89 | (c)
45254.352 | 10.433 | 10.389 | -0.847 | -0.891 | 1374 | 1604 | 1543 | 519 | 830 | 4190 |  | CORR | GENE | 03:00 | 03:37 | 03:27 | 61 | 338 | 10 | EXT | Аномалия находится на упругопластическом изгибе: R=727 D, максимальное растяжение на 2 час. | 0.89 | (c)
45288.619 | 0 | -0.012 | -11.445 | -11.457 | 1975 | 2085 | -1912 | 0 |  | 4194 | Нарушение формы кольцевого шва | GWAN |  | 04:60 | 05:18 | 06:32 | 0 | 1148 |  | EXT | Нарушение формы кольцевого шва |  | (c)
45301.577 | 1.513 | 1.191 | -9.892 | -10.214 | 1409 | 1430 | 1426 | 787 | 1191 | 4195 |  | CORR | AXGR | 03:41 | 03:45 | 03:44 | 533 | 34 | 10 | EXT | Аномалия находится на отводе. | 0.94 | (c)
45321.908 | 10.439 | 10.302 | -0.956 | -1.093 | -1113 | -1080 | -1082 | 1052 | 856 | 4196 | Дефект проката | MIAN | GENE | 09:00 | 09:06 | 09:05 | 237 | 61 |  | INT | Дефект проката Эквивалент потери металла 18%. Аномалия находится на отводе. |  | (c)
45379.737 | 1.748 | 1.365 | -5.072 | -5.455 | 2225 | -2214 | -2211 | 0 | 1365 | 4202 |  | CORR | AXGR | 05:59 | 06:03 | 06:03 | 536 | 50 | 13 | EXT | Аномалия находится на отводе. | 0.96 | (c)
45380.74 | 2.751 | 2.546 | -4.069 | -4.274 | 2208 | 2222 | 2228 | 0 | 2546 | 4202 |  | CORR | AXGR | 05:57 | 05:59 | 05:60 | 207 | 40 | 10 | EXT | Аномалия находится на отводе. | 0.9 | (c)
45380.773 | 2.784 | 2.743 | -4.036 | -4.077 | 2142 | 2205 | -2099 | 0 | 2743 | 4202 |  | CORR | GENE | 05:46 | 05:56 | 06:21 | 108 | 441 | 10 | EXT | Аномалия находится на отводе. | 0.89 | (c)
45381.247 | 3.258 | 3.171 | -3.562 | -3.649 | 2210 | 2220 | 2228 | 0 | 3171 | 4202 |  | CORR | AXGR | 05:57 | 05:58 | 05:60 | 142 | 35 | 12 | EXT | Аномалия находится на отводе. | 0.9 | (c)
45384.481 | 6.492 | 6.476 | -0.328 | -0.344 | -1909 | -1851 | -1846 | 321 | 322 | 4202 |  | CORR | CIGR | 06:52 | 07:01 | 07:02 | 22 | 127 | 10 | EXT | Аномалия находится на отводе. | 0.88 | (c)
45398.616 | 0.317 | 0.282 | -6.688 | -6.723 | -1848 | -1524 | -1666 | 382 | 282 | 4205 |  | CORR | CIGR | 06:01 | 06:54 | 06:31 | 35 | 364 | 14 | EXT | Аномалия находится на отводе. | 0.89 | (c)
45401.557 | 3.258 | 3.224 | -3.747 | -3.781 | -1817 | -1737 | -1737 | 413 | 3224 | 4205 |  | CORR | CIGR | 06:06 | 06:19 | 06:19 | 35 | 160 | 15 | EXT | Аномалия находится на отводе. | 0.89 | (c)
45405.304 | 0 | -0.017 | -6.1 | -6.117 | -783 | 680 | 374 | 0 |  | 4206 | Нарушение формы кольцевого шва | GWAN |  | 03:04 | 07:00 | 06:11 | 0 | 2315 |  | EXT | Нарушение формы кольцевого шва Аномалия находится на отводе. |  | (c)
45411.005 | 5.701 | 5.642 | -0.399 | -0.458 | 94 | 189 | 144 | 94 | 239 | 4206 |  | CORR | GENE | 05:26 | 05:41 | 05:34 | 219 | 101 | 15 | EXT | Аномалия находится на отводе. | 0.77 | (c)
45439.309 | 7.735 | 7.662 | -3.6 | -3.673 | 1030 | 1084 | 1081 | 1030 | 3551 | 4209 |  | DENT | GENE | 04:50 | 04:59 | 04:58 | 122 | 102 | 0.4 | N/A | Глубина вмятины: 6 мм (0,4%). Линейка: 12 см в (766 см; 04:59 ч:мин) Аномалия находится на упругопластическом изгибе. |  | (c)
45464.928 | 10.819 | 10.732 | -0.626 | -0.713 | -2187 | -2180 | -2176 | 44 | 518 | 4211 |  | LWAN | AXGR | 08:48 | 08:49 | 08:50 | 195 | 22 |  | EXT | Эквивалент потери металла 18%. Аномалия находится на упругопластическом изгибе: R=669 D, максимальное растяжение на 7 час. |  | (c)
45491.883 | 3.554 | 3.53 | -8.046 | -8.07 | -1562 | -1542 | -1547 | 668 | 3530 | 4214 | Металлургический дефект | MIAN | PITT | 09:28 | 09:31 | 09:31 | 59 | 31 |  | INT | Металлургический дефект Эквивалент потери металла 16%. |  | (c)
45493.93 | 5.601 | 5.48 | -5.999 | -6.12 | 1757 | 1793 | 1791 | 405 | 5480 | 4214 |  | CORR | GENE | 06:24 | 06:30 | 06:30 | 387 | 68 | 10 | EXT |  | 0.93 | (c)
45572.891 | 4.322 | 4.299 | -6.808 | -6.831 | 1991 | -2047 | -2212 | 0 | 4299 | 4221 |  | CORR | GENE | 05:19 | 06:27 | 06:00 | 119 | 517 | 10 | EXT |  | 0.89 | (c)
45573.241 | 4.672 | 4.635 | -6.458 | -6.495 | 2013 | 2128 | 2132 | 0 | 4635 | 4221 |  | CORR | CIGR | 05:22 | 05:41 | 05:42 | 37 | 238 | 10 | EXT |  | 0.89 | (c)
45573.799 | 5.23 | 5.193 | -5.9 | -5.937 | -2193 | -2053 | -2077 | 37 | 5193 | 4221 |  | CORR | CIGR | 06:03 | 06:26 | 06:22 | 43 | 233 | 10 | EXT |  | 0.89 | (c)
45704.361 | 0.987 | 0.976 | -1.533 | -1.544 | -2181 | -2090 | -2092 | 50 | 976 | 4233 |  | CORR | CIGR | 04:14 | 04:28 | 04:28 | 32 | 177 | 10 | EXT |  | 0.89 | (c)
45728.502 | 3.348 | 3.34 | -7.847 | -7.855 | -2154 | -2077 | -2086 | 77 | 3340 | 4236 |  | CORR | CIGR | 05:54 | 06:06 | 06:05 | 27 | 136 | 10 | EXT |  | 0.89 | (c)
45729.414 | 4.26 | 4.242 | -6.935 | -6.953 | 1528 | 1613 | 1604 | 550 | 4242 | 4236 |  | CORR | CIGR | 03:48 | 04:02 | 04:00 | 41 | 152 | 10 | EXT |  | 0.89 | (c)
45729.46 | 4.306 | 4.241 | -6.889 | -6.954 | 1731 | 1790 | 1775 | 412 | 4241 | 4236 |  | CORR | GENE | 04:21 | 04:30 | 04:28 | 203 | 87 | 11 | EXT |  | 0.91 | (c)
45734.688 | 9.534 | 9.461 | -1.661 | -1.734 | 2210 | 2227 | 2223 | 0 | 1550 | 4236 |  | CORR | AXGR | 05:38 | 05:41 | 05:40 | 184 | 25 | 12 | EXT | Аномалия находится на упругопластическом изгибе: R=494 D, максимальное растяжение на 4.4 час. | 0.9 | (c)
45781.93 | 1.441 | 1.384 | -9.964 | -10.021 | 490 | 567 | 554 | 490 | 1384 | 4242 |  | CORR | GENE | 03:50 | 04:03 | 04:01 | 57 | 129 | 10 | EXT |  | 0.89 | (c)
45803.88 | 0.576 | 0.557 | -2.459 | -2.478 | 1058 | 1337 | 1220 | 849 | 557 | 4244 |  | CORR | GENE | 05:25 | 06:11 | 05:52 | 58 | 324 | 9 | EXT |  | 0.89 | (c)
45854.917 | 6.193 | 6.171 | -5.242 | -5.264 | -705 | -697 | -691 | 677 | 5185 | 4249 |  | CORR | AXGR | 08:44 | 08:46 | 08:46 | 79 | 28 | 10 | EXT |  | 0.89 | (c)
45855.651 | 6.927 | 6.9 | -4.508 | -4.535 | -1057 | -933 | -964 | 871 | 4504 | 4249 |  | CORR | CIGR | 07:47 | 08:07 | 08:02 | 31 | 186 | 13 | EXT |  | 0.89 | (c)
45867.32 | 7.161 | 7.115 | -3.584 | -3.63 | 1221 | 1281 | 1358 | 736 | 3565 | 4250 |  | CORR | GENE | 05:40 | 05:50 | 06:02 | 65 | 273 | 10 | EXT |  | 0.89 | (c)
45867.732 | 7.573 | 7.51 | -3.172 | -3.235 | 1301 | 1417 | 1501 | 531 | 3139 | 4250 |  | CORR | GENE | 05:53 | 06:12 | 06:25 | 96 | 398 | 12 | EXT |  | 0.89 | (c)
45869.006 | 8.847 | 8.836 | -1.898 | -1.909 | 1177 | 1560 | 1389 | 629 | 1813 | 4250 |  | CORR | GENE | 05:33 | 06:35 | 06:07 | 96 | 424 | 14 | EXT |  | 0.89 | (c)
45874.334 | 3.43 | 3.427 | -8.11 | -8.113 | -1922 | -1877 | -1869 | 309 | 3427 | 4251 |  | CORR | CIGR | 05:18 | 05:26 | 05:27 | 25 | 105 | 10 | EXT |  | 0.89 | (c)
45907.194 | 1.785 | 1.664 | -9.7 | -9.821 | -1586 | -1383 | -1220 | 645 | 1664 | 4254 |  | CORR | GENE | 04:45 | 05:18 | 05:44 | 243 | 731 | 10 | EXT |  | 0.91 | (c)
45910.737 | 5.328 | 5.301 | -6.157 | -6.184 | -1631 | -1584 | -1567 | 600 | 5301 | 4254 |  | CORR | CIGR | 04:38 | 04:46 | 04:48 | 27 | 127 | 10 | EXT |  | 0.89 | (c)
45962.189 | 11.29 | 11.275 | -0.21 | -0.225 | 1756 | 1849 | 1833 | 320 | 198 | 4258 |  | CORR | CIGR | 05:14 | 05:29 | 05:26 | 27 | 155 | 10 | EXT |  | 0.89 | (c)
46004.2 | 8.081 | 8.073 | -3.064 | -3.072 | 1374 | 1422 | 1434 | 736 | 3044 | 4262 |  | CORR | CIGR | 05:39 | 05:47 | 05:49 | 28 | 120 | 10 | EXT |  | 0.89 | (c)
46031.973 | 1.979 | 1.966 | -9.531 | -9.544 | 1088 | 1181 | 1160 | 1000 | 1966 | 4265 | Металлургический дефект | MIAN | GENE | 02:48 | 03:03 | 02:59 | 349 | 142 |  | INT | Металлургический дефект Эквивалент потери металла 10%. |  | (c)
46033.784 | 3.79 | 3.757 | -7.72 | -7.753 | 2064 | -2148 | 2216 | 0 | 3757 | 4265 |  | CORR | GENE | 05:25 | 06:06 | 05:50 | 51 | 304 | 10 | EXT |  | 0.89 | (c)
46039.445 | 9.451 | 9.416 | -2.059 | -2.094 | -2185 | -1778 | -1936 | 46 | 1945 | 4265 |  | CORR | GENE | 05:60 | 07:05 | 06:40 | 149 | 498 | 9 | EXT |  | 0.9 | (c)
46052.974 | 0 | -0.018 | -11.625 | -11.643 | 685 | 823 | 1367 | 182 |  | 4267 | Нарушение формы кольцевого шва | GWAN |  | 01:03 | 01:25 | 02:53 | 0 | 1363 |  | EXT | Нарушение формы кольцевого шва |  | (c)
46052.974 | 0 | -0.023 | -11.625 | -11.648 | 2160 | -1273 | -1385 | 0 |  | 4267 | Нарушение формы кольцевого шва | GWAN |  | 05:01 | 07:47 | 07:29 | 0 | 1832 |  | EXT | Нарушение формы кольцевого шва |  | (c)
46052.974 | 0 | -0.022 | -11.625 | -11.647 | -439 | -13 | 75 | 0 |  | 4267 | Нарушение формы кольцевого шва | GWAN |  | 10:02 | 11:10 | 11:25 | 0 | 1028 |  | EXT | Нарушение формы кольцевого шва |  | (c)
46075.489 | 10.89 | 10.843 | -0.505 | -0.552 | -601 | -427 | -426 | 252 | 463 | 4268 |  | CORR | GENE | 08:03 | 08:31 | 08:31 | 89 | 348 | 10 | EXT |  | 0.89 | (c)
46090.885 | 3.616 | 3.609 | -7.824 | -7.831 | 1701 | 1948 | 1845 | 242 | 3609 | 4270 |  | CORR | CIGR | 04:10 | 04:50 | 04:33 | 45 | 287 | 11 | EXT |  | 0.89 | (c)
46100.696 | 1.987 | 1.973 | -9.663 | -9.677 | -1415 | -1342 | -1359 | 815 | 1973 | 4271 |  | CORR | CIGR | 06:19 | 06:31 | 06:28 | 27 | 112 | 10 | EXT |  | 0.89 | (c)
46163.723 | 7.709 | 7.552 | -3.566 | -3.723 | -437 | -403 | -400 | 362 | 3261 | 4276 | Дефект проката | MIAN | GENE | 00:41 | 00:46 | 00:47 | 462 | 74 |  | EXT | Дефект проката Эквивалент потери металла 10%. |  | (c)
46216.346 | 4.392 | 4.365 | -6.553 | -6.58 | 54 | 109 | 125 | 54 | 4365 | 4281 |  | ARTD | GENE | 01:28 | 01:37 | 01:40 | 51 | 142 |  | EXT | Эквивалент потери металла 13%. |  | (c)
46216.868 | 4.914 | 4.894 | -6.031 | -6.051 | 30 | 84 | 90 | 30 | 4894 | 4281 |  | ARTD | CIGR | 01:25 | 01:33 | 01:34 | 40 | 119 |  | EXT | Эквивалент потери металла 15%. |  | (c)
46310.094 | 7.61 | 7.61 | -3.845 | -3.845 | 2068 | 2209 | 2139 | 20 | 3825 | 4290 |  | CORR | CIGR | 05:52 | 06:15 | 06:04 | 20 | 142 | 10 | EXT |  | 0.88 | (c)
46310.323 | 7.839 | 7.839 | -3.616 | -3.616 | 1449 | 1514 | 1518 | 644 | 3591 | 4290 |  | CORR | CIGR | 04:13 | 04:23 | 04:24 | 25 | 137 | 12 | EXT |  | 0.89 | (c)
46310.528 | 8.044 | 8.012 | -3.411 | -3.443 | -1658 | -1569 | -1507 | 573 | 3378 | 4290 |  | CORR | GENE | 07:51 | 08:05 | 08:15 | 65 | 302 | 11 | EXT |  | 0.89 | (c)
46310.962 | 8.478 | 8.466 | -2.977 | -2.989 | -1772 | -1708 | -1698 | 459 | 2950 | 4290 |  | CORR | CIGR | 07:33 | 07:43 | 07:45 | 39 | 147 | 10 | EXT |  | 0.89 | (c)
46312.56 | 10.076 | 10.061 | -1.379 | -1.394 | 1281 | 1370 | 1356 | 801 | 1358 | 4290 |  | CORR | CIGR | 03:45 | 03:60 | 03:57 | 36 | 149 | 10 | EXT |  | 0.89 | (c)
46321.325 | 7.386 | 7.355 | -3.864 | -3.895 | -588 | -240 | -363 | 139 | 3790 | 4291 |  | CORR | GENE | 07:54 | 08:51 | 08:31 | 105 | 449 | 9 | EXT |  | 0.89 | (c)
46322.669 | 8.73 | 8.693 | -2.52 | -2.557 | -326 | -223 | -244 | 161 | 2507 | 4291 |  | CORR | CIGR | 08:37 | 08:53 | 08:50 | 50 | 164 | 11 | EXT |  | 0.89 | (c)
46339.203 | 2.434 | 2.424 | -8.726 | -8.736 | 1451 | 1605 | 1598 | 485 | 2424 | 4293 |  | CORR | CIGR | 03:58 | 04:23 | 04:22 | 43 | 294 | 10 | EXT |  | 0.89 | (c)
46339.538 | 2.769 | 2.769 | -8.391 | -8.391 | 1501 | 1572 | 1552 | 627 | 2769 | 4293 |  | CORR | CIGR | 04:06 | 04:18 | 04:15 | 27 | 102 | 10 | EXT |  | 0.89 | (c)
46380.705 | 9.816 | 9.798 | -1.524 | -1.542 | -1182 | -1066 | -1099 | 1016 | 1500 | 4296 |  | CORR | CIGR | 08:19 | 08:38 | 08:32 | 42 | 166 | 10 | EXT |  | 0.89 | (c)
46393.401 | 0.322 | 0.316 | -11.108 | -11.114 | 1508 | 1579 | 1562 | 615 | 316 | 4298 |  | CORR | CIGR | 03:26 | 03:37 | 03:34 | 20 | 108 | 10 | EXT |  | 0.88 | (c)
46403.886 | 10.807 | 10.798 | -0.623 | -0.632 | 1532 | 1602 | 1607 | 548 | 608 | 4298 |  | CORR | CIGR | 03:29 | 03:41 | 03:42 | 24 | 151 | 10 | EXT |  | 0.89 | (c)
46420.081 | 3.997 | 3.976 | -7.368 | -7.389 | 1415 | 1519 | 1483 | 680 | 3976 | 4300 |  | CORR | CIGR | 03:31 | 03:48 | 03:42 | 29 | 136 | 10 | EXT |  | 0.89 | (c)
46439.053 | 0.189 | 0.157 | -11.086 | -11.118 | 2006 | 2066 | 2046 | 144 | 157 | 4302 |  | CORR | GENE | 04:11 | 04:20 | 04:17 | 102 | 81 | 10 | EXT |  | 0.75 | (c)
46450.139 | 0 | -0.035 | -11.255 | -11.29 | 1998 | -193 | -977 | 0 |  | 4303 | Нарушение формы кольцевого шва | GWAN |  | 05:49 | 11:56 | 09:49 | 0 | 2971 |  | EXT | Нарушение формы кольцевого шва |  | (c)
46543.234 | 2.12 | 1.993 | -9.225 | -9.352 | 1348 | 1368 | 1387 | 803 | 1993 | 4312 | Металлургический дефект | MIAN | GENE | 05:26 | 05:30 | 05:33 | 222 | 79 |  | INT | Металлургический дефект Эквивалент потери металла 10%. |  | (c)
46646.728 | 3.079 | 3.05 | -8.446 | -8.475 | 1826 | 1987 | 1953 | 151 | 3050 | 4321 |  | CORR | CIGR | 02:24 | 02:50 | 02:44 | 48 | 253 | 10 | EXT |  | 0.89 | (c)
46652.071 | 8.422 | 8.404 | -3.103 | -3.121 | 1932 | 2014 | 1998 | 166 | 3103 | 4321 |  | CORR | CIGR | 02:41 | 02:54 | 02:52 | 18 | 132 | 10 | EXT |  | 0.88 | (c)
46652.605 | 8.956 | 8.935 | -2.569 | -2.59 | 2014 | 2152 | 2103 | 38 | 2569 | 4321 |  | CORR | CIGR | 02:54 | 03:17 | 03:09 | 21 | 178 | 10 | EXT |  | 0.88 | (c)
46667.703 | 1.094 | 1.064 | -10.381 | -10.411 | 414 | 662 | 618 | 414 | 1064 | 4323 |  | CORR | GENE | 02:37 | 03:17 | 03:10 | 76 | 408 | 10 | EXT |  | 0.89 | (c)
46669.845 | 3.236 | 3.221 | -8.239 | -8.254 | 887 | 965 | 950 | 887 | 3221 | 4323 |  | CORR | CIGR | 03:54 | 04:06 | 04:04 | 23 | 126 | 10 | EXT |  | 0.89 | (c)
46670.742 | 4.133 | 4.112 | -7.342 | -7.363 | 822 | 960 | 927 | 822 | 4112 | 4323 |  | CORR | CIGR | 03:43 | 04:05 | 04:00 | 39 | 211 | 10 | EXT |  | 0.89 | (c)
46671.592 | 4.983 | 4.933 | -6.492 | -6.542 | 59 | 188 | 240 | 59 | 4933 | 4323 |  | CORR | GENE | 01:40 | 02:01 | 02:09 | 103 | 363 | 10 | EXT |  | 0.89 | (c)
46672.07 | 5.461 | 5.424 | -6.014 | -6.051 | 69 | 1023 | 602 | 69 | 5424 | 4323 |  | CORR | GENE | 01:42 | 04:16 | 03:08 | 242 | 1066 | 10 | EXT |  | 0.91 | (c)
46704.39 | 3.691 | 3.628 | -7.689 | -7.752 | -40 | -26 | -30 | 20 | 3628 | 4327 |  | LWAN | AXGR | 09:00 | 09:02 | 09:02 | 165 | 20 |  | EXT | Эквивалент потери металла 13%. |  | (c)
46711.547 | 10.848 | 10.844 | -0.532 | -0.536 | -1938 | -1783 | -1821 | 292 | 490 | 4327 |  | CORR | CIGR | 03:54 | 04:19 | 04:13 | 46 | 234 | 11 | EXT |  | 0.89 | (c)
46713.323 | 1.244 | 0.505 | -10.061 | -10.8 | 1146 | 1198 | 1187 | 1002 | 505 | 4328 | Дефект проката | MIAN | GENE | 05:11 | 05:19 | 05:17 | 1316 | 82 |  | INT | Дефект проката Эквивалент потери металла 11%. |  | (c)
46720.19 | 8.111 | 7.824 | -3.194 | -3.481 | 665 | 734 | 747 | 665 | 2994 | 4328 | Дефект проката | MIAN | GENE | 03:53 | 04:04 | 04:06 | 487 | 164 |  | INT | Дефект проката Эквивалент потери металла 10%. |  | (c)
46785.644 | 5.245 | 5.131 | -6.055 | -6.169 | -1821 | -1802 | -1805 | 410 | 5131 | 4334 | Металлургический дефект | MIAN | AXGR | 07:42 | 07:45 | 07:44 | 133 | 32 |  | INT | Металлургический дефект Эквивалент потери металла 10%. |  | (c)
46785.679 | 5.28 | 5.136 | -6.02 | -6.164 | -1958 | -1938 | -1940 | 272 | 5136 | 4334 | Металлургический дефект | MIAN | AXGR | 07:19 | 07:23 | 07:22 | 187 | 37 |  | INT | Металлургический дефект Эквивалент потери металла 10%. |  | (c)
46790.186 | 9.787 | 9.778 | -1.513 | -1.522 | 1511 | 1688 | 1609 | 524 | 1472 | 4334 |  | CORR | CIGR | 04:39 | 05:08 | 04:55 | 50 | 196 | 10 | EXT |  | 0.89 | (c)
46809.932 | 6.823 | 6.806 | -4.737 | -4.754 | 483 | 716 | 662 | 483 | 4724 | 4336 |  | ARTD | CIGR | 02:12 | 02:50 | 02:41 | 30 | 357 |  | EXT | Эквивалент потери металла 10%. От изолировочной машины. |  | (c)
46824.694 | 0 | -0.026 | -11.1 | -11.126 | -857 | -704 | -658 | 459 |  | 4338 | Нарушение формы кольцевого шва | GWAN |  | 00:41 | 01:06 | 01:13 | 0 | 397 |  | EXT | Нарушение формы кольцевого шва Аномалия находится на отводе. |  | (c)
46824.694 | 0 | -0.016 | -11.1 | -11.116 | 1117 | 1345 | 1407 | 534 |  | 4338 | Нарушение формы кольцевого шва | GWAN |  | 05:60 | 06:37 | 06:46 | 0 | 580 |  | EXT | Нарушение формы кольцевого шва Аномалия находится на отводе. |  | (c)
46824.694 | 0 | -0.03 | -11.1 | -11.13 | -2212 | -1868 | -1846 | 19 |  | 4338 | Нарушение формы кольцевого шва | GWAN |  | 09:02 | 09:58 | 10:01 | 0 | 731 |  | EXT | Нарушение формы кольцевого шва Аномалия находится на отводе. |  | (c)
46827.666 | 2.972 | 2.953 | -8.128 | -8.147 | -751 | -700 | -693 | 635 | 2953 | 4338 |  | CORR | CIGR | 00:58 | 01:06 | 01:08 | 38 | 116 | 10 | EXT | Аномалия находится на отводе. | 0.89 | (c)
46863.024 | 5.245 | 5.13 | -6.46 | -6.575 | -903 | -649 | -696 | 489 | 5130 | 4341 |  | DENT | GENE | 05:03 | 05:44 | 05:37 | 219 | 414 | 0.4 | N/A | Глубина вмятины: 6 мм (0,4%). Линейка: 22 см в (513 см; 05:44 ч:мин) Аномалия находится на упругопластическом изгибе. |  | (c)
46869.58 | 0.096 | 0.023 | -11.514 | -11.587 | 1951 | 1981 | 1980 | 222 | 23 | 4342 |  | ARTD | GENE | 07:52 | 07:57 | 07:57 | 244 | 58 |  | EXT | Эквивалент потери металла 15%. Аномалия находится на отводе. |  | (c)
46939.522 | 1.838 | 1.818 | -9.537 | -9.557 | 1568 | 1676 | 1655 | 488 | 1818 | 4348 |  | CORR | CIGR | 02:45 | 03:02 | 02:59 | 22 | 174 | 10 | EXT |  | 0.88 | (c)
46939.655 | 1.971 | 1.961 | -9.404 | -9.414 | 1776 | 1948 | 1889 | 228 | 1961 | 4348 |  | CORR | CIGR | 03:18 | 03:46 | 03:37 | 46 | 226 | 10 | EXT |  | 0.89 | (c)
46941.921 | 4.237 | 4.218 | -7.138 | -7.157 | 1562 | 1605 | 1620 | 553 | 4218 | 4348 |  | CORR | CIGR | 02:44 | 02:51 | 02:53 | 19 | 115 | 10 | EXT |  | 0.88 | (c)
46942.265 | 4.581 | 4.556 | -6.794 | -6.819 | 1610 | 1819 | 1782 | 277 | 4556 | 4348 |  | CORR | GENE | 02:52 | 03:25 | 03:19 | 56 | 343 | 12 | EXT |  | 0.89 | (c)
46942.747 | 5.063 | 4.977 | -6.312 | -6.398 | 1180 | 1514 | 1523 | 364 | 4977 | 4348 |  | CORR | GENE | 01:42 | 02:36 | 02:38 | 146 | 686 | 14 | EXT |  | 0.9 | (c)
46942.975 | 5.291 | 5.289 | -6.084 | -6.086 | 1749 | 1844 | 1829 | 321 | 5289 | 4348 |  | CORR | CIGR | 03:14 | 03:29 | 03:27 | 30 | 160 | 11 | EXT |  | 0.89 | (c)
46943.356 | 5.672 | 5.649 | -5.703 | -5.726 | 1662 | 1821 | 1866 | 161 | 5649 | 4348 |  | CORR | GENE | 02:60 | 03:26 | 03:33 | 61 | 407 | 14 | EXT |  | 0.89 | (c)
46946.968 | 9.284 | 9.272 | -2.091 | -2.103 | 1450 | 1837 | 1671 | 338 | 2012 | 4348 |  | CORR | GENE | 02:26 | 03:28 | 03:01 | 91 | 442 | 10 | EXT |  | 0.89 | (c)
46947.888 | 10.204 | 10.19 | -1.171 | -1.185 | 1479 | 1563 | 1578 | 553 | 1155 | 4348 |  | CORR | CIGR | 02:30 | 02:44 | 02:46 | 30 | 198 | 12 | EXT |  | 0.89 | (c)
46958.715 | 9.656 | 9.629 | -1.449 | -1.476 | 2083 | -2149 | 2226 | 0 | 1359 | 4349 |  | CORR | GENE | 06:57 | 07:34 | 07:20 | 117 | 286 | 15 | EXT |  | 0.9 | (c)
46966.602 | 6.438 | 6.435 | -4.867 | -4.87 | 1465 | 1629 | 1580 | 536 | 4833 | 4350 |  | CORR | CIGR | 03:13 | 03:40 | 03:32 | 37 | 230 | 10 | EXT |  | 0.89 | (c)
46968.882 | 8.718 | 8.718 | -2.587 | -2.587 | -1292 | -1246 | -1243 | 938 | 2562 | 4350 |  | CORR | CIGR | 07:48 | 07:56 | 07:56 | 25 | 99 | 10 | EXT |  | 0.88 | (c)
46969.164 | 9 | 8.886 | -2.305 | -2.419 | 1617 | 1703 | 1872 | 105 | 2272 | 4350 |  | CORR | GENE | 03:38 | 03:52 | 04:19 | 147 | 508 | 11 | EXT |  | 0.9 | (c)
46969.527 | 9.363 | 9.337 | -1.942 | -1.968 | 1756 | 1971 | 1906 | 176 | 1890 | 4350 |  | CORR | GENE | 04:00 | 04:35 | 04:24 | 78 | 299 | 10 | EXT |  | 0.89 | (c)
46969.767 | 9.603 | 9.599 | -1.702 | -1.706 | -1588 | -1309 | -1418 | 642 | 1616 | 4350 |  | CORR | GENE | 07:00 | 07:45 | 07:28 | 90 | 340 | 11 | EXT |  | 0.89 | (c)
46969.788 | 9.624 | 9.602 | -1.681 | -1.703 | 1859 | 1970 | 1948 | 193 | 1665 | 4350 |  | CORR | CIGR | 04:17 | 04:35 | 04:31 | 38 | 179 | 10 | EXT |  | 0.89 | (c)
46970.979 | 10.815 | 10.8 | -0.49 | -0.505 | 1382 | 1430 | 1432 | 749 | 480 | 4350 |  | CORR | CIGR | 02:60 | 03:08 | 03:08 | 25 | 100 | 10 | EXT |  | 0.88 | (c)
46993.159 | 0.395 | 0.358 | -10.83 | -10.867 | -1452 | -1310 | -1341 | 779 | 358 | 4353 |  | CORR | GENE | 08:28 | 08:51 | 08:46 | 61 | 221 | 11 | EXT |  | 0.89 | (c)
46994.021 | 1.257 | 1.225 | -9.968 | -10 | -1391 | -1327 | -1312 | 840 | 1225 | 4353 |  | CORR | CIGR | 08:38 | 08:48 | 08:51 | 41 | 157 | 11 | EXT |  | 0.89 | (c)
46994.723 | 1.959 | 1.949 | -9.266 | -9.276 | 1699 | 1708 | 1743 | 443 | 1949 | 4353 |  | CORR | CIGR | 04:57 | 04:58 | 05:04 | 26 | 88 | 12 | EXT |  | 0.89 | (c)
46996.156 | 3.392 | 3.348 | -7.833 | -7.877 | -1375 | -1262 | -1268 | 856 | 3348 | 4353 |  | CORR | GENE | 08:41 | 08:59 | 08:58 | 65 | 214 | 10 | EXT |  | 0.89 | (c)
46997.377 | 4.613 | 4.574 | -6.612 | -6.651 | -1121 | -1027 | -1038 | 955 | 4574 | 4353 |  | CORR | CIGR | 09:21 | 09:37 | 09:35 | 45 | 166 | 10 | EXT |  | 0.89 | (c)
46997.494 | 4.73 | 4.619 | -6.495 | -6.606 | -1815 | -1588 | -1520 | 416 | 4619 | 4353 |  | CORR | GENE | 07:29 | 08:06 | 08:17 | 161 | 590 | 12 | EXT |  | 0.9 | (c)
46997.744 | 4.98 | 4.94 | -6.245 | -6.285 | 1322 | 1501 | 1500 | 553 | 4940 | 4353 |  | CORR | GENE | 03:56 | 04:25 | 04:25 | 87 | 355 | 8 | EXT |  | 0.89 | (c)
47003.575 | 10.811 | 10.775 | -0.414 | -0.45 | -1770 | -1580 | -1514 | 461 | 363 | 4353 |  | CORR | GENE | 07:37 | 08:07 | 08:18 | 87 | 512 | 10 | EXT |  | 0.89 | (c)
47014.459 | 10.47 | 10.464 | -0.79 | -0.796 | 1391 | 1587 | 1505 | 1391 | 761 | 4354 |  | CORR | CIGR | 07:10 | 07:42 | 07:29 | 35 | 228 | 10 | EXT |  | 0.89 | (c)
47015.073 | 11.084 | 11.079 | -0.176 | -0.181 | 75 | 338 | 248 | 75 | 152 | 4354 |  | CORR | CIGR | 03:38 | 04:20 | 04:06 | 29 | 346 | 10 | EXT |  | 0.89 | (c)
47042.748 | 5.219 | 5.186 | -6.426 | -6.459 | 993 | 1101 | 1091 | 993 | 5186 | 4357 | Дефект проката | MIAN | GENE | 10:10 | 10:28 | 10:26 | 58 | 196 |  | EXT | Дефект проката Эквивалент потери металла 10%. |  | (c)
47043.68 | 6.151 | 6.121 | -5.494 | -5.524 | -1214 | -1133 | -1057 | 900 | 5464 | 4357 |  | CORR | GENE | 04:14 | 04:27 | 04:39 | 60 | 314 | 10 | EXT |  | 0.89 | (c)
47046.696 | 9.167 | 9.163 | -2.478 | -2.482 | -1222 | -1080 | -1108 | 994 | 2441 | 4357 |  | CORR | CIGR | 04:13 | 04:36 | 04:31 | 41 | 228 | 11 | EXT |  | 0.89 | (c)
47156.253 | 7.099 | 7.041 | -1.636 | -1.694 | 432 | 624 | 571 | 432 | 1578 | 4367 |  | DENT | GENE | 05:50 | 06:21 | 06:12 | 116 | 277 | 0.4 | N/A | Глубина вмятины: 6 мм (0,4%). Линейка: 12 см в (704 см; 06:21 ч:мин) |  | (c)
47160.465 | 2.576 | 2.562 | -8.329 | -8.343 | 285 | 318 | 327 | 285 | 2562 | 4368 |  | CORR | CIGR | 10:40 | 10:46 | 10:47 | 29 | 85 | 11 | EXT |  | 0.89 | (c)
47175.955 | 7.161 | 7.139 | -4.179 | -4.201 | 165 | 227 | 247 | 165 | 4179 | 4369 |  | CORR | CIGR | 03:24 | 03:34 | 03:37 | 22 | 165 | 10 | EXT |  | 0.88 | (c)
47176.18 | 7.386 | 7.352 | -3.954 | -3.988 | 192 | 250 | 289 | 192 | 3943 | 4369 |  | CORR | CIGR | 03:28 | 03:38 | 03:44 | 45 | 194 | 14 | EXT |  | 0.89 | (c)
47177.507 | 8.713 | 8.698 | -2.627 | -2.642 | 191 | 302 | 283 | 191 | 2471 | 4369 |  | CORR | GENE | 03:28 | 03:46 | 03:43 | 171 | 185 | 8 | EXT |  | 0.9 | (c)
47180.134 | 0 | -0.025 | -10.36 | -10.385 | 153 | 1919 | 1839 | 153 |  | 4370 | Нарушение формы кольцевого шва | GWAN |  | 09:47 | 02:32 | 14:20 | 0 | 3371 |  | EXT | Нарушение формы кольцевого шва |  | (c)
47180.134 | 0 | -0.025 | -10.36 | -10.385 | -905 | -473 | -408 | 0 |  | 4370 | Нарушение формы кольцевого шва | GWAN |  | 06:57 | 08:07 | 08:17 | 0 | 994 |  | EXT | Нарушение формы кольцевого шва |  | (c)
47211.597 | 10.813 | 10.795 | -0.877 | -0.895 | 356 | 614 | 544 | 356 | 839 | 4372 |  | CORR | GENE | 02:31 | 03:13 | 03:02 | 56 | 376 | 11 | EXT |  | 0.89 | (c)
47265.971 | 7.977 | 7.956 | -3.508 | -3.529 | 1614 | 1792 | 1748 | 348 | 3500 | 4377 |  | CORR | CIGR | 01:30 | 01:59 | 01:52 | 29 | 269 | 10 | EXT | Аномалия находится на отводе. | 0.89 | (c)
47340.005 | 1.711 | 1.677 | -9.809 | -9.843 | 593 | 677 | 716 | 593 | 1677 | 4384 |  | CORR | GENE | 04:19 | 04:32 | 04:38 | 57 | 246 | 9 | EXT |  | 0.89 | (c)
47340.48 | 2.186 | 2.178 | -9.334 | -9.342 | 295 | 360 | 359 | 295 | 2178 | 4384 |  | CORR | CIGR | 03:30 | 03:41 | 03:41 | 30 | 128 | 14 | EXT |  | 0.89 | (c)
47340.875 | 2.581 | 2.571 | -8.939 | -8.949 | 353 | 435 | 429 | 353 | 2571 | 4384 |  | CORR | CIGR | 03:40 | 03:53 | 03:52 | 35 | 151 | 10 | EXT |  | 0.89 | (c)
47341.294 | 3 | 2.995 | -8.52 | -8.525 | 286 | 441 | 390 | 286 | 2995 | 4384 |  | CORR | CIGR | 03:29 | 03:54 | 03:46 | 45 | 207 | 14 | EXT |  | 0.89 | (c)
47345.39 | 7.096 | 7.07 | -4.424 | -4.45 | 1168 | 1392 | 1314 | 770 | 4364 | 4384 |  | CORR | GENE | 05:51 | 06:27 | 06:15 | 86 | 292 | 9 | EXT |  | 0.89 | (c)
47348.488 | 10.194 | 10.174 | -1.326 | -1.346 | 156 | 275 | 221 | 156 | 1326 | 4384 |  | CORR | CIGR | 03:08 | 03:27 | 03:19 | 20 | 130 | 10 | EXT |  | 0.88 | (c)
47382.564 | 10.36 | 10.332 | -1.385 | -1.413 | -491 | -151 | -268 | 44 | 1329 | 4387 |  | CORR | GENE | 06:55 | 07:50 | 07:31 | 84 | 447 | 12 | EXT |  | 0.89 | (c)
47383.458 | 11.254 | 11.218 | -0.491 | -0.527 | -444 | -180 | -248 | 52 | 456 | 4387 |  | CORR | GENE | 07:03 | 07:45 | 07:34 | 71 | 392 | 10 | EXT |  | 0.89 | (c)
47384.265 | 0.316 | 0.217 | -11.064 | -11.163 | 1049 | 1417 | 1405 | 1049 | 217 | 4388 |  | CORR | GENE | 07:24 | 08:24 | 08:22 | 163 | 712 | 11 | EXT |  | 0.9 | (c)
47384.394 | 0.445 | 0.325 | -10.935 | -11.055 | -915 | -402 | -523 | 131 | 325 | 4388 |  | CORR | GENE | 02:07 | 03:30 | 03:11 | 145 | 784 | 10 | EXT |  | 0.9 | (c)
47385.026 | 1.077 | 1.03 | -10.303 | -10.35 | -817 | -572 | -514 | 210 | 1030 | 4388 |  | CORR | GENE | 02:23 | 03:03 | 03:12 | 63 | 607 | 10 | EXT |  | 0.89 | (c)
47385.146 | 1.197 | 1.162 | -10.183 | -10.218 | 1105 | 1201 | 1190 | 1105 | 1162 | 4388 |  | CORR | CIGR | 07:33 | 07:49 | 07:47 | 41 | 170 | 10 | EXT |  | 0.89 | (c)
47386.491 | 2.542 | 2.52 | -8.838 | -8.86 | 1037 | 1252 | 1185 | 1037 | 2520 | 4388 |  | CORR | CIGR | 07:22 | 07:57 | 07:46 | 22 | 296 | 10 | EXT |  | 0.89 | (c)
47392.042 | 8.093 | 8.056 | -3.287 | -3.324 | -553 | -437 | -463 | 373 | 3261 | 4388 |  | CORR | GENE | 03:06 | 03:25 | 03:20 | 63 | 180 | 12 | EXT |  | 0.89 | (c)
47392.719 | 8.77 | 8.747 | -2.61 | -2.633 | -530 | -374 | -366 | 202 | 2575 | 4388 |  | CORR | GENE | 03:09 | 03:35 | 03:36 | 58 | 328 | 12 | EXT |  | 0.89 | (c)
47395.264 | 11.315 | 11.293 | -0.065 | -0.087 | -453 | -230 | -215 | 0 | 50 | 4388 |  | CORR | CIGR | 03:22 | 03:58 | 04:00 | 37 | 476 | 11 | EXT |  | 0.89 | (c)
47420.213 | 2.639 | 2.569 | -8.656 | -8.726 | -1844 | -1672 | -1725 | 386 | 2569 | 4391 |  | CORR | GENE | 05:21 | 05:49 | 05:40 | 90 | 239 | 10 | EXT |  | 0.89 | (c)
47422.662 | 5.088 | 5.024 | -6.207 | -6.271 | -1814 | -1814 | -1804 | 416 | 5024 | 4391 |  | CORR | AXGR | 05:26 | 05:26 | 05:27 | 101 | 20 | 12 | EXT |  | 0.89 | (c)
47422.675 | 5.101 | 5.082 | -6.194 | -6.213 | -1751 | -1683 | -1692 | 480 | 5082 | 4391 |  | CORR | CIGR | 05:36 | 05:47 | 05:46 | 39 | 118 | 13 | EXT |  | 0.89 | (c)
47422.834 | 5.26 | 5.235 | -6.035 | -6.06 | -1899 | -1781 | -1786 | 331 | 5235 | 4391 |  | CORR | CIGR | 05:12 | 05:31 | 05:30 | 40 | 227 | 12 | EXT |  | 0.89 | (c)
47423.313 | 5.739 | 5.72 | -5.556 | -5.575 | -1829 | -1773 | -1765 | 401 | 5545 | 4391 |  | CORR | CIGR | 05:23 | 05:33 | 05:34 | 30 | 128 | 10 | EXT |  | 0.89 | (c)
47425.79 | 8.216 | 8.19 | -3.079 | -3.105 | 1946 | 2058 | 2032 | 113 | 3055 | 4391 |  | CORR | CIGR | 03:33 | 03:51 | 03:47 | 50 | 172 | 10 | EXT |  | 0.89 | (c)
47431.26 | 2.391 | 2.356 | -7.789 | -7.824 | 1709 | 1827 | 1826 | 287 | 2356 | 4392 |  | CORR | CIGR | 07:36 | 07:55 | 07:55 | 41 | 235 | 10 | EXT |  | 0.89 | (c)
47432.3 | 3.431 | 3.396 | -6.749 | -6.784 | -56 | -40 | -44 | 31 | 3396 | 4392 |  | LWAN | AXGR | 02:51 | 02:53 | 02:53 | 125 | 24 |  | INT | Эквивалент потери металла 10%. |  | (c)
47433.503 | 4.634 | 4.618 | -5.546 | -5.562 | 861 | 932 | 929 | 861 | 4618 | 4392 |  | CORR | CIGR | 05:19 | 05:30 | 05:30 | 30 | 136 | 14 | EXT |  | 0.89 | (c)
47450.647 | 0.378 | 0.33 | -10.637 | -10.685 | -977 | -881 | -660 | 344 | 330 | 4394 |  | CORR | GENE | 03:17 | 03:33 | 04:08 | 126 | 633 | 12 | EXT |  | 0.9 | (c)
47450.787 | 0.518 | 0.506 | -10.497 | -10.509 | -992 | -806 | -858 | 725 | 506 | 4394 |  | CORR | CIGR | 03:15 | 03:45 | 03:37 | 35 | 267 | 11 | EXT |  | 0.89 | (c)
47450.976 | 0.707 | 0.697 | -10.308 | -10.318 | -886 | -808 | -792 | 698 | 697 | 4394 |  | CORR | CIGR | 03:32 | 03:45 | 03:47 | 30 | 188 | 11 | EXT |  | 0.89 | (c)
47451.095 | 0.826 | 0.741 | -10.189 | -10.274 | -1195 | -812 | -692 | 190 | 741 | 4394 |  | CORR | GENE | 02:42 | 03:44 | 04:03 | 140 | 1005 | 12 | EXT |  | 0.9 | (c)
47474.373 | 1.819 | 1.795 | -9.721 | -9.745 | 137 | 192 | 259 | 137 | 1795 | 4396 |  | CORR | CIGR | 06:15 | 06:24 | 06:34 | 30 | 244 | 15 | EXT |  | 0.89 | (c)
47479.251 | 6.697 | 6.686 | -4.843 | -4.854 | 503 | 720 | 642 | 503 | 4774 | 4396 |  | CORR | GENE | 07:14 | 07:49 | 07:36 | 80 | 278 | 13 | EXT |  | 0.89 | (c)
47480.417 | 7.863 | 7.836 | -3.677 | -3.704 | -364 | -135 | -194 | 23 | 3654 | 4396 |  | CORR | CIGR | 04:54 | 05:31 | 05:21 | 50 | 341 | 10 | EXT |  | 0.89 | (c)
47495.506 | 0.607 | 0.524 | -10.273 | -10.356 | 2180 | -2156 | -2177 | 2073 | 524 | 4398 |  | CORR | GENE | 04:52 | 05:12 | 05:09 | 93 | 208 | 10 | EXT |  | 0.89 | (c)
47518.313 | 1.449 | 1.438 | -10.006 | -10.017 | -658 | -601 | -590 | 523 | 1438 | 4400 |  | CORR | CIGR | 06:44 | 06:54 | 06:55 | 28 | 135 | 10 | EXT |  | 0.89 | (c)
47532.039 | 3.72 | 3.625 | -7.825 | -7.92 | -26 | 12 | 26 | 0 | 3625 | 4401 |  | CORR | GENE | 03:14 | 03:21 | 03:23 | 164 | 103 | 14 | EXT |  | 0.91 | (c)
47532.517 | 4.198 | 4.177 | -7.347 | -7.368 | -187 | -148 | -138 | 89 | 4177 | 4401 |  | CORR | CIGR | 02:48 | 02:55 | 02:56 | 25 | 98 | 11 | EXT |  | 0.89 | (c)
47546.118 | 6.254 | 6.223 | -5.111 | -5.142 | 65 | 169 | 156 | 65 | 5087 | 4402 |  | CORR | CIGR | 04:39 | 04:56 | 04:53 | 55 | 183 | 11 | EXT |  | 0.89 | (c)
47547.684 | 7.82 | 7.791 | -3.545 | -3.574 | -102 | -54 | -49 | 0 | 3544 | 4402 |  | CORR | CIGR | 04:12 | 04:20 | 04:20 | 30 | 107 | 12 | EXT |  | 0.89 | (c)
47547.689 | 7.825 | 7.809 | -3.54 | -3.556 | -437 | -369 | -354 | 270 | 3519 | 4402 |  | CORR | CIGR | 03:18 | 03:29 | 03:31 | 37 | 167 | 15 | EXT |  | 0.89 | (c)
47547.721 | 7.857 | 7.857 | -3.508 | -3.508 | -33 | -1 | -17 | 0 | 3374 | 4402 |  | CORR | AXGR | 04:23 | 04:28 | 04:26 | 134 | 33 | 10 | EXT |  | 0.9 | (c)
47550.417 | 10.553 | 10.526 | -0.812 | -0.839 | -99 | -50 | -49 | 0 | 809 | 4402 |  | CORR | CIGR | 04:12 | 04:20 | 04:20 | 30 | 101 | 13 | EXT |  | 0.89 | (c)
47550.954 | 11.09 | 11.071 | -0.275 | -0.294 | -9 | 50 | 52 | 0 | 259 | 4402 |  | CORR | CIGR | 04:27 | 04:36 | 04:37 | 35 | 121 | 11 | EXT |  | 0.89 | (c)
47551.153 | 11.289 | 11.233 | -0.076 | -0.132 | 1345 | 1566 | 1553 | 1345 | 71 | 4402 |  | CORR | GENE | 08:05 | 08:41 | 08:39 | 61 | 416 | 10 | EXT |  | 0.89 | (c)
47551.169 | 11.305 | 11.258 | -0.06 | -0.107 | -803 | -707 | -574 | 345 | 54 | 4402 |  | CORR | CIGR | 02:19 | 02:34 | 02:56 | 53 | 458 | 10 | EXT |  | 0.89 | (c)
47552.584 | 1.355 | 1.329 | -10.3 | -10.326 | -232 | -152 | -139 | 45 | 1329 | 4403 |  | CORR | CIGR | 08:03 | 08:16 | 08:19 | 46 | 187 | 13 | EXT |  | 0.89 | (c)
47555.251 | 4.022 | 4.01 | -7.633 | -7.645 | -855 | -749 | -764 | 673 | 4010 | 4403 |  | CORR | CIGR | 06:23 | 06:40 | 06:38 | 43 | 182 | 10 | EXT |  | 0.89 | (c)
47704.444 | 6.06 | 6.047 | -5.23 | -5.243 | 1516 | 1645 | 1616 | 515 | 5214 | 4416 |  | CORR | CIGR | 06:39 | 06:60 | 06:55 | 29 | 200 | 10 | EXT |  | 0.89 | (c)
47818.024 | 5.425 | 5.322 | -0.23 | -0.333 | 872 | 905 | 903 | 872 | 36 | 4426 |  | ARTD | GENE | 01:06 | 01:11 | 01:11 | 297 | 62 |  | INT | Эквивалент потери металла 10%. |  | (c)
47849.157 | 1.923 | 1.902 | -9.612 | -9.633 | -864 | -824 | -775 | 686 | 1902 | 4431 |  | CORR | CIGR | 08:02 | 08:09 | 08:16 | 38 | 178 | 10 | EXT | Аномалия находится на упругопластическом изгибе: R=668 D, максимальное растяжение на 6 час. | 0.89 | (c)
47869.925 | 11.156 | 11.142 | -0.159 | -0.173 | 2212 | -681 | -1201 | 0 | 108 | 4432 | Дефект проката | MIAN | GENE | 05:24 | 09:37 | 08:13 | 65 | 2096 |  | INT | Дефект проката Эквивалент потери металла 12%. |  | (c)
47874.688 | 4.604 | 4.594 | -6.861 | -6.871 | 1546 | 1610 | 1612 | 553 | 4594 | 4433 |  | CORR | CIGR | 07:04 | 07:14 | 07:15 | 25 | 131 | 10 | EXT |  | 0.89 | (c)
47893.104 | 0 | -0.025 | -11.34 | -11.365 | 986 | 1244 | 1179 | 857 |  | 4435 | Нарушение формы кольцевого шва | GWAN |  | 02:30 | 03:12 | 03:02 | 0 | 387 |  | EXT | Нарушение формы кольцевого шва |  | (c)
47960.835 | 10.741 | 10.741 | -0.719 | -0.719 | -1044 | -949 | -979 | 915 | 684 | 4440 |  | CORR | CIGR | 07:24 | 07:39 | 07:34 | 35 | 129 | 15 | EXT |  | 0.89 | (c)
47964.307 | 2.753 | 2.749 | -8.647 | -8.651 | 1545 | 1675 | 1635 | 506 | 2749 | 4441 |  | CORR | GENE | 07:05 | 07:26 | 07:19 | 61 | 180 | 15 | EXT |  | 0.89 | (c)
48002.427 | 6.693 | 6.68 | -4.842 | -4.855 | 708 | 827 | 787 | 708 | 4819 | 4444 |  | CORR | CIGR | 04:33 | 04:52 | 04:46 | 36 | 157 | 10 | EXT |  | 0.89 | (c)
48002.729 | 6.995 | 6.982 | -4.54 | -4.553 | 1370 | 1454 | 1434 | 733 | 4521 | 4444 |  | CORR | CIGR | 06:20 | 06:33 | 06:30 | 32 | 127 | 10 | EXT |  | 0.89 | (c)
48004.145 | 8.411 | 8.394 | -3.124 | -3.141 | 653 | 821 | 801 | 653 | 3095 | 4444 |  | CORR | CIGR | 04:24 | 04:51 | 04:48 | 46 | 295 | 10 | EXT |  | 0.89 | (c)
48128.92 | 9.696 | 9.677 | -1.694 | -1.713 | -1651 | -1570 | -1577 | 580 | 1675 | 4456 |  | CORR | CIGR | 05:10 | 05:23 | 05:22 | 38 | 147 | 10 | EXT |  | 0.89 | (c)
48164.221 | 7.507 | 7.462 | -0.048 | -0.093 | -1093 | -849 | -854 | 616 | 19 | 4460 |  | CORR | GENE | 07:28 | 08:07 | 08:06 | 74 | 477 | 10 | EXT | Аномалия находится на упругопластическом изгибе: R=758 D, максимальное растяжение на 4.2 час. | 0.89 | (c)
48196.159 | 8.905 | 8.887 | -2.555 | -2.573 | 495 | 569 | 567 | 495 | 2537 | 4463 |  | CORR | CIGR | 04:03 | 04:15 | 04:15 | 36 | 144 | 13 | EXT |  | 0.89 | (c)
48205.856 | 7.142 | 7.138 | -4.323 | -4.327 | -697 | -630 | -606 | 516 | 4289 | 4464 |  | CORR | CIGR | 07:12 | 07:23 | 07:27 | 38 | 181 | 10 | EXT |  | 0.89 | (c)
48210.558 | 0.379 | 0.339 | -10.761 | -10.801 | 994 | 1223 | 1161 | 902 | 339 | 4465 |  | CORR | GENE | 05:22 | 05:59 | 05:49 | 63 | 335 | 10 | EXT |  | 0.89 | (c)
48210.71 | 0.531 | 0.489 | -10.609 | -10.651 | 1014 | 1150 | 1128 | 988 | 489 | 4465 |  | CORR | GENE | 05:25 | 05:47 | 05:43 | 58 | 229 | 11 | EXT |  | 0.89 | (c)
48214.739 | 4.56 | 4.545 | -6.58 | -6.595 | 1234 | 1431 | 1386 | 692 | 4545 | 4465 |  | CORR | CIGR | 06:00 | 06:32 | 06:25 | 29 | 305 | 10 | EXT |  | 0.89 | (c)
48257.953 | 2.469 | 2.441 | -8.721 | -8.749 | 952 | 1193 | 1179 | 824 | 2441 | 4469 |  | CORR | GENE | 03:53 | 04:32 | 04:30 | 92 | 454 | 10 | EXT |  | 0.89 | (c)
48275.842 | 9.168 | 9.112 | -2.322 | -2.378 | 477 | 746 | 796 | 477 | 2250 | 4470 |  | CORR | GENE | 01:59 | 02:42 | 02:50 | 128 | 638 | 9 | EXT |  | 0.89 | (c)
48276.583 | 9.909 | 9.886 | -1.581 | -1.604 | 1051 | 1350 | 1237 | 808 | 1559 | 4470 |  | CORR | CIGR | 03:31 | 04:19 | 04:01 | 45 | 371 | 13 | EXT |  | 0.89 | (c)
48353.428 | 8.249 | 8.214 | -3.251 | -3.286 | -1049 | -877 | -913 | 777 | 3217 | 4477 |  | CORR | GENE | 11:31 | 11:59 | 11:53 | 69 | 272 | 10 | EXT |  | 0.89 | (c)
48382.483 | 3.484 | 3.446 | -7.946 | -7.984 | 676 | 889 | 814 | 676 | 3446 | 4480 |  | CORR | CIGR | 00:44 | 01:18 | 01:06 | 55 | 275 | 15 | EXT |  | 0.89 | (c)
48382.617 | 3.618 | 3.579 | -7.812 | -7.851 | 736 | 912 | 893 | 736 | 3579 | 4480 |  | CORR | CIGR | 00:54 | 01:22 | 01:19 | 54 | 314 | 12 | EXT |  | 0.89 | (c)
48384.723 | 5.724 | 5.692 | -5.706 | -5.738 | 713 | 899 | 846 | 713 | 5692 | 4480 |  | CORR | CIGR | 00:50 | 01:20 | 01:12 | 44 | 266 | 15 | EXT |  | 0.89 | (c)
48387.821 | 8.822 | 8.8 | -2.608 | -2.63 | 867 | 1034 | 983 | 867 | 2590 | 4480 |  | CORR | CIGR | 01:15 | 01:42 | 01:34 | 40 | 232 | 11 | EXT |  | 0.89 | (c)
48388.018 | 9.019 | 9.005 | -2.411 | -2.425 | 890 | 1089 | 1006 | 890 | 2369 | 4480 |  | CORR | CIGR | 01:19 | 01:51 | 01:37 | 56 | 232 | 12 | EXT |  | 0.89 | (c)
48389.504 | 10.505 | 10.476 | -0.925 | -0.954 | 745 | 904 | 900 | 745 | 900 | 4480 |  | CORR | CIGR | 00:55 | 01:21 | 01:20 | 54 | 310 | 10 | EXT |  | 0.89 | (c)
48393.506 | 3.077 | 3.053 | -8.268 | -8.292 | -1163 | -761 | -957 | 751 | 3053 | 4481 |  | CORR | GENE | 11:35 | 00:40 | 12:08 | 86 | 412 | 11 | EXT |  | 0.89 | (c)
48394.051 | 3.622 | 3.594 | -7.723 | -7.751 | -1729 | -1488 | -1583 | 501 | 3594 | 4481 |  | CORR | GENE | 10:04 | 10:43 | 10:27 | 75 | 293 | 11 | EXT |  | 0.89 | (c)
48394.448 | 4.019 | 3.966 | -7.326 | -7.379 | -1691 | -1349 | -1449 | 539 | 3966 | 4481 |  | CORR | GENE | 10:10 | 11:05 | 10:49 | 136 | 485 | 10 | EXT |  | 0.89 | (c)
48395.278 | 4.849 | 4.8 | -6.496 | -6.545 | -1445 | -1348 | -1279 | 785 | 4800 | 4481 |  | CORR | CIGR | 10:50 | 11:05 | 11:16 | 49 | 333 | 11 | EXT |  | 0.89 | (c)
48403.848 | 2.074 | 2.007 | -9.156 | -9.223 | 1386 | 1409 | 1635 | 346 | 2007 | 4482 |  | CORR | GENE | 00:54 | 00:58 | 01:34 | 77 | 499 | 11 | EXT |  | 0.89 | (c)
48404.272 | 2.498 | 2.435 | -8.732 | -8.795 | 1338 | 1409 | 1598 | 373 | 2435 | 4482 |  | CORR | GENE | 00:46 | 00:58 | 01:28 | 92 | 520 | 10 | EXT |  | 0.89 | (c)
48404.578 | 2.804 | 2.791 | -8.426 | -8.439 | -273 | -208 | -215 | 157 | 2791 | 4482 |  | CORR | CIGR | 08:26 | 08:37 | 08:36 | 26 | 116 | 11 | EXT |  | 0.89 | (c)
48405.919 | 4.145 | 4.11 | -7.085 | -7.12 | 1423 | 1559 | 1568 | 517 | 4110 | 4482 |  | CORR | GENE | 00:60 | 01:22 | 01:23 | 90 | 291 | 10 | EXT |  | 0.89 | (c)
48406.404 | 4.63 | 4.63 | -6.6 | -6.6 | 578 | 1120 | 883 | 578 | 4630 | 4482 |  | CORR | GENE | 10:43 | 00:11 | 11:33 | 97 | 611 | 12 | EXT |  | 0.89 | (c)
48412.909 | 11.135 | 11.123 | -0.095 | -0.107 | 1466 | 1600 | 1633 | 431 | 58 | 4482 |  | CORR | CIGR | 01:07 | 01:28 | 01:34 | 49 | 334 | 10 | EXT |  | 0.89 | (c)
48413.444 | 0.44 | 0.426 | -10.71 | -10.724 | -1381 | -1287 | -1232 | 1082 | 426 | 4483 |  | CORR | CIGR | 01:51 | 02:07 | 02:15 | 44 | 299 | 14 | EXT |  | 0.89 | (c)
48477.412 | 8.013 | 7.816 | -2.862 | -3.059 | 417 | 439 | 433 | 417 | 2698 | 4488 |  | CORR | AXGR | 03:15 | 03:18 | 03:17 | 361 | 31 | 14 | EXT |  | 0.94 | (c)
48485.243 | 4.969 | 4.949 | -6.211 | -6.231 | 846 | 917 | 921 | 846 | 4949 | 4489 |  | CORR | CIGR | 02:32 | 02:44 | 02:44 | 21 | 150 | 10 | EXT |  | 0.89 | (c)
48485.29 | 5.016 | 4.992 | -6.164 | -6.188 | -1176 | -1062 | -1057 | 937 | 4992 | 4489 |  | CORR | CIGR | 09:06 | 09:24 | 09:25 | 50 | 239 | 15 | EXT |  | 0.89 | (c)
48485.37 | 5.096 | 5.069 | -6.084 | -6.111 | -1058 | -1024 | -1036 | 1014 | 5069 | 4489 |  | CORR | AXGR | 09:25 | 09:30 | 09:28 | 94 | 44 | 11 | EXT |  | 0.89 | (c)
48485.405 | 5.131 | 5.128 | -6.049 | -6.052 | -1365 | -1152 | -1221 | 865 | 5128 | 4489 |  | CORR | GENE | 08:35 | 09:10 | 08:58 | 84 | 289 | 11 | EXT |  | 0.89 | (c)
48485.575 | 5.301 | 5.273 | -5.879 | -5.907 | -1094 | -1072 | -1080 | 1066 | 5273 | 4489 |  | CORR | AXGR | 09:19 | 09:22 | 09:21 | 90 | 28 | 10 | EXT |  | 0.89 | (c)
48486.96 | 6.686 | 6.642 | -4.494 | -4.538 | 63 | 612 | 407 | 63 | 4380 | 4489 |  | CORR | GENE | 00:26 | 01:54 | 01:21 | 158 | 689 | 13 | EXT |  | 0.9 | (c)
48493.938 | 2.484 | 2.469 | -8.611 | -8.626 | -934 | -834 | -798 | 663 | 2469 | 4490 |  | CORR | CIGR | 09:30 | 09:46 | 09:52 | 53 | 271 | 15 | EXT |  | 0.89 | (c)
48494.525 | 3.071 | 3.057 | -8.024 | -8.038 | -1193 | -1124 | -1132 | 1038 | 3057 | 4490 |  | CORR | CIGR | 08:48 | 08:59 | 08:58 | 25 | 122 | 15 | EXT |  | 0.89 | (c)
48519.789 | 6.715 | 6.684 | -4.41 | -4.441 | -1747 | -1694 | -1665 | 484 | 4406 | 4492 |  | CORR | CIGR | 10:10 | 10:19 | 10:23 | 35 | 163 | 11 | EXT |  | 0.89 | (c)
48520.226 | 7.152 | 7.127 | -3.973 | -3.998 | -1723 | -1694 | -1644 | 508 | 3973 | 4492 |  | CORR | CIGR | 10:14 | 10:19 | 10:27 | 25 | 157 | 10 | EXT |  | 0.89 | (c)
48521.732 | 8.658 | 8.629 | -2.467 | -2.496 | -410 | -263 | -291 | 173 | 2467 | 4492 |  | CORR | CIGR | 01:46 | 02:10 | 02:05 | 29 | 237 | 11 | EXT |  | 0.89 | (c)
48579.672 | 10.293 | 10.243 | -1.117 | -1.167 | -1780 | -1605 | -1655 | 450 | 1114 | 4497 |  | CORR | CIGR | 07:50 | 08:18 | 08:10 | 53 | 251 | 12 | EXT |  | 0.89 | (c)
48661.905 | 2.326 | 2.254 | -8.944 | -9.016 | -1199 | -1043 | -973 | 746 | 2254 | 4505 |  | CORR | GENE | 08:38 | 09:03 | 09:15 | 112 | 453 | 11 | EXT |  | 0.89 | (c)
48691.102 | 8.653 | 8.629 | -2.672 | -2.696 | -1820 | -823 | -1280 | 411 | 2473 | 4507 |  | CORR | GENE | 06:50 | 09:31 | 08:17 | 223 | 1079 | 10 | EXT |  | 0.91 | (c)
48702.29 | 8.516 | 8.492 | -2.514 | -2.538 | -1853 | -1721 | -1722 | 378 | 2490 | 4508 |  | CORR | CIGR | 09:18 | 09:40 | 09:39 | 48 | 263 | 10 | EXT |  | 0.89 | (c)
48772.705 | 0.461 | 0.409 | -10.739 | -10.791 | 238 | 298 | 390 | 238 | 409 | 4515 |  | CORR | GENE | 00:40 | 00:50 | 01:05 | 66 | 304 | 10 | EXT |  | 0.89 | (c)
48772.948 | 0.704 | 0.686 | -10.496 | -10.514 | -1177 | -951 | -1013 | 849 | 686 | 4515 |  | CORR | CIGR | 08:52 | 09:29 | 09:19 | 44 | 328 | 12 | EXT |  | 0.89 | (c)
48778.367 | 6.123 | 6.063 | -5.077 | -5.137 | 451 | 1281 | 1026 | 451 | 4951 | 4515 |  | CORR | GENE | 01:15 | 03:29 | 02:48 | 186 | 1149 | 10 | EXT |  | 0.9 | (c)
48779.246 | 7.002 | 6.984 | -4.198 | -4.216 | -1348 | -1246 | -1257 | 882 | 4180 | 4515 |  | CORR | CIGR | 08:24 | 08:41 | 08:39 | 36 | 182 | 10 | EXT |  | 0.89 | (c)
48783.308 | 11.064 | 11.048 | -0.136 | -0.152 | 1098 | 1286 | 1242 | 845 | 111 | 4515 |  | CORR | CIGR | 02:59 | 03:30 | 03:23 | 41 | 288 | 10 | EXT |  | 0.89 | (c)
48785.161 | 1.717 | 1.701 | -7.268 | -7.284 | -2142 | -2088 | -2078 | 88 | 1701 | 4516 |  | GOUG | CIGR | 08:22 | 08:31 | 08:32 | 33 | 129 | 13 | EXT | Задир. |  | (b)
48792.429 | 0 | 0 | -6.25 | -6.25 | -1271 | -899 | -955 | 639 | 0 | 4517 | Непровар / утяжина | GWAN |  | 04:46 | 05:46 | 05:37 | 0 | 632 | 14 | INT | Непровар / утяжина |  | (c)
48792.849 | 0.42 | 0.378 | -5.83 | -5.872 | 205 | 301 | 374 | 205 | 378 | 4517 |  | CORR | CIGR | 08:44 | 08:60 | 09:12 | 56 | 339 | 13 | EXT |  | 0.89 | (c)
48811.956 | 3.672 | 3.656 | -7.428 | -7.444 | 584 | 714 | 722 | 584 | 3656 | 4519 |  | CORR | GENE | 03:46 | 04:07 | 04:09 | 143 | 275 | 13 | EXT | Аномалия находится на отводе. | 0.9 | (c)
48844.07 | 2.176 | 2.158 | -8.849 | -8.867 | -1809 | -1562 | -1597 | 421 | 2158 | 4522 |  | CORR | GENE | 07:41 | 08:21 | 08:16 | 76 | 424 | 10 | EXT |  | 0.89 | (c)
48929.139 | 0 | 0 | -10.66 | -10.66 | -1743 | -1339 | -1494 | 1245 | 0 | 4530 | Смещение кромок | GWAN |  | 06:30 | 07:35 | 07:10 | 0 | 498 | 15 | EXT | Смещение кромок Вовнутрь Аномалия находится на отводе. Величина смещения - 2.7 мм. |  | (c)
48938.183 | 9.044 | 6.325 | -1.616 | -4.335 | -84 | -24 | -41 | 0 | 37 | 4530 | Дефект проката | MIAN | GENE | 10:58 | 11:08 | 11:05 | 4298 | 87 |  | INT | Дефект проката Эквивалент потери металла 18%. |  | (c)
48988.604 | 0 | 0 | -3.025 | -3.025 | 1823 | -2218 | 2192 | 0 | 0 | 4536 | Непровар / утяжина | GWAN |  | 02:37 | 03:44 | 03:36 | 0 | 737 | 10 | INT | Непровар / утяжина |  | (c)
48988.604 | 0 | 0 | -3.025 | -3.025 | -1266 | -1203 | -1152 | 964 | 0 | 4536 | Непровар / утяжина | GWAN |  | 06:18 | 06:28 | 06:37 | 0 | 229 | 11 | INT | Непровар / утяжина |  | (c)
48988.604 | 0 | 0 | -3.025 | -3.025 | -915 | -851 | -707 | 499 | 0 | 4536 | Непровар / утяжина | GWAN |  | 07:15 | 07:25 | 07:48 | 0 | 417 | 11 | INT | Непровар / утяжина |  | (c)
48988.604 | 0 | 0 | -3.025 | -3.025 | -271 | -127 | -98 | 0 | 0 | 4536 | Непровар / утяжина | GWAN |  | 08:59 | 09:22 | 09:27 | 0 | 345 | 16 | INT | Непровар / утяжина |  | (c)
49048.42 | 1.531 | 0.426 | -10.039 | -11.144 | -1003 | -960 | -963 | 922 | 426 | 4542 | Металлургический дефект | MIAN | GENE | 00:40 | 00:47 | 00:46 | 1362 | 81 |  | INT | Металлургический дефект Эквивалент потери металла 10%. Аномалия находится на упругопластическом изгибе: R=695 D, максимальное растяжение на 1.1 час. |  | (c)
49169.635 | 9.641 | 9.565 | -1.494 | -1.57 | 916 | 964 | 964 | 916 | 1441 | 4552 |  | GOUG | GENE | 08:11 | 08:19 | 08:19 | 129 | 95 | 13 | EXT | Задир. |  | (c)
49199.106 | 6.057 | 5.967 | -4.068 | -4.158 | -746 | -633 | -609 | 472 | 4007 | 4555 |  | GOUG | GENE | 11:05 | 11:23 | 11:27 | 151 | 274 | 10 | EXT | Задир. |  | (c)
49215.731 | 1.622 | 1.609 | -7.638 | -7.651 | -1857 | -1657 | -1717 | 1576 | 1609 | 4557 |  | GOUG | CIGR | 03:27 | 03:60 | 03:50 | 36 | 281 | 9 | EXT | Задир. |  | (c)
49219.256 | 5.147 | 5.037 | -4.113 | -4.223 | -1430 | -1286 | -1303 | 1176 | 4006 | 4557 |  | DENT | GENE | 04:36 | 04:59 | 04:57 | 217 | 254 | 0.3 | N/A | Глубина вмятины: 4 мм (0,3%). Линейка: 22 см в (504 см; 04:59 ч:мин) |  | (c)
49242.587 | 8.038 | 7.968 | -2.992 | -3.062 | -440 | -373 | -342 | 243 | 2569 | 4559 |  | GOUG | GENE | 01:24 | 01:35 | 01:40 | 493 | 197 | 9 | EXT | Зона задиров. |  | (c)
49243.943 | 9.394 | 9.255 | -1.636 | -1.775 | -2220 | -2160 | -2190 | 10 | 1562 | 4559 |  | LWAN | GENE | 08:37 | 08:46 | 08:41 | 213 | 60 |  | INT | Эквивалент потери металла 10%. |  | (c)
49258.464 | 2.235 | 2.174 | -9.175 | -9.236 | -1286 | -1264 | -1261 | 945 | 2174 | 4561 |  | GOUG | AXGR | 07:50 | 07:53 | 07:54 | 115 | 50 | 11 | EXT | Задир. Аномалия находится на упругопластическом изгибе: R=514 D, максимальное растяжение на 5.7 час. |  | (c)
49260.571 | 4.342 | 4.312 | -7.068 | -7.098 | -1430 | -1366 | -1167 | 800 | 4312 | 4561 |  | GOUG | GENE | 07:26 | 07:37 | 08:09 | 321 | 525 | 11 | EXT | Зона задиров. Аномалия находится на упругопластическом изгибе: R=485 D, максимальное растяжение на 5.3 час. |  | (c)
49261.439 | 5.21 | 5.193 | -6.2 | -6.217 | -1137 | -961 | -1029 | 921 | 5193 | 4561 |  | GOUG | CIGR | 08:14 | 08:42 | 08:31 | 36 | 216 | 7 | EXT | Задир. Аномалия находится на упругопластическом изгибе: R=462 D, максимальное растяжение на 5.3 час. |  | (c)
49261.45 | 5.221 | 5.153 | -6.189 | -6.257 | -1107 | -1042 | -1043 | 979 | 5153 | 4561 |  | DENT | GENE | 08:18 | 08:29 | 08:29 | 124 | 128 | 0.9 | N/A | Глубина вмятины: 13 мм (0,9%). Линейка: 12 см в (515 см; 08:29 ч:мин) Аномалия находится вблизи дефекта потери металла. Аномалия находится на упругопластическом изгибе. |  | (c)
49291.087 | 1.783 | 1.188 | -9.752 | -10.347 | 1120 | 1187 | 1171 | 1007 | 1188 | 4564 | Дефект проката | MIAN | GENE | 04:19 | 04:30 | 04:27 | 704 | 104 |  | INT | Дефект проката Эквивалент потери металла 11%. Аномалия находится на упругопластическом изгибе: R=421 D, максимальное растяжение на 10.2 час. |  | (c)
49291.918 | 2.614 | 2.358 | -8.921 | -9.177 | 1044 | 1177 | 1147 | 980 | 2358 | 4564 | Дефект проката | MIAN | GENE | 04:07 | 04:28 | 04:23 | 756 | 207 |  | INT | Дефект проката Эквивалент потери металла 13%. Аномалия находится на упругопластическом изгибе: R=403 D, максимальное растяжение на 10.3 час. |  | (c)
49296.016 | 6.712 | 6.546 | -4.823 | -4.989 | 1131 | 1164 | 1175 | 1011 | 4626 | 4564 | Дефект проката | MIAN | GENE | 04:21 | 04:26 | 04:28 | 363 | 88 |  | INT | Дефект проката Эквивалент потери металла 16%. Аномалия находится на упругопластическом изгибе: R=350 D, максимальное растяжение на 10.5 час. |  | (c)
49383.213 | 4.514 | 4.488 | -6.211 | -6.237 | 151 | 227 | 210 | 151 | 4488 | 4572 |  | CORR | CIGR | 02:06 | 02:18 | 02:15 | 33 | 117 | 10 | EXT | Аномалия находится на упругопластическом изгибе: R=492 D, максимальное растяжение на 5.3 час. | 0.89 | (c)
49457.029 | 0 | -0.027 | -11.425 | -11.452 | -946 | -445 | -100 | 0 |  | 4579 | Нарушение формы кольцевого шва | GWAN |  | 08:53 | 10:14 | 11:10 | 0 | 1692 |  | EXT | Нарушение формы кольцевого шва Аномалия находится на упругопластическом изгибе: R=825 D, максимальное растяжение на 3.1 час. |  | (c)
49541.203 | 5.309 | 5.279 | -6.286 | -6.316 | 1891 | 2001 | 2029 | 63 | 5279 | 4586 |  | CORR | GENE | 03:39 | 03:57 | 04:01 | 54 | 277 | 10 | EXT |  | 0.89 | (c)
49541.759 | 5.865 | 5.851 | -5.73 | -5.744 | -1079 | -966 | -963 | 846 | 5684 | 4586 |  | CORR | GENE | 07:40 | 07:58 | 07:59 | 60 | 233 | 20 | EXT |  | 0.89 | (c)
49541.875 | 5.981 | 5.967 | -5.614 | -5.628 | -1120 | -1014 | -991 | 861 | 5568 | 4586 |  | CORR | GENE | 07:33 | 07:50 | 07:54 | 60 | 259 | 12 | EXT |  | 0.89 | (c)
49541.889 | 5.995 | 5.836 | -5.6 | -5.759 | -945 | -939 | -934 | 922 | 5476 | 4586 |  | CORR | AXGR | 08:01 | 08:03 | 08:03 | 283 | 23 | 23 | EXT |  | 0.96 | (c)
49541.965 | 6.071 | 6.059 | -5.524 | -5.536 | -1047 | -1031 | -1034 | 1021 | 5450 | 4586 |  | CORR | AXGR | 07:45 | 07:48 | 07:47 | 86 | 26 | 11 | EXT |  | 0.89 | (c)
49541.993 | 6.099 | 6.093 | -5.496 | -5.502 | -1073 | -985 | -990 | 907 | 5432 | 4586 |  | CORR | GENE | 07:41 | 07:55 | 07:54 | 70 | 166 | 13 | EXT |  | 0.89 | (c)
49542.183 | 6.289 | 6.192 | -5.306 | -5.403 | -1189 | -1162 | -1166 | 1042 | 5193 | 4586 |  | CORR | AXGR | 07:22 | 07:26 | 07:26 | 210 | 45 | 20 | EXT |  | 0.93 | (c)
49594.433 | 1.454 | 1.429 | -9.806 | -9.831 | -1859 | -1804 | -1754 | 371 | 1429 | 4591 |  | CORR | GENE | 05:24 | 05:33 | 05:41 | 51 | 211 | 10 | EXT |  | 0.89 | (c)
49654.075 | 4.261 | 4.252 | -7.229 | -7.238 | 301 | 448 | 417 | 301 | 4252 | 4596 |  | CORR | CIGR | 02:14 | 02:38 | 02:33 | 20 | 233 | 10 | EXT |  | 0.88 | (c)
49663.754 | 2.45 | 2.439 | -8.93 | -8.941 | 304 | 372 | 359 | 304 | 2439 | 4597 |  | CORR | CIGR | 02:56 | 03:07 | 03:05 | 27 | 110 | 14 | EXT |  | 0.89 | (c)
49703.094 | 7.68 | 7.619 | -3.705 | -3.766 | -2168 | -2147 | -2151 | 63 | 3642 | 4600 |  | CORR | AXGR | 08:27 | 08:30 | 08:29 | 124 | 33 | 10 | EXT |  | 0.89 | (c)
49748.761 | 7.342 | 7.244 | -3.153 | -3.251 | -2201 | -2193 | -2190 | 29 | 3008 | 4604 |  | LWAN | AXGR | 08:12 | 08:13 | 08:14 | 243 | 23 |  | INT | Эквивалент потери металла 11%. |  | (c)
49763.225 | 11.311 | 11.279 | -0.129 | -0.161 | -1962 | -383 | -542 | 0 | 110 | 4605 | Дефект проката | MIAN | GENE | 05:33 | 09:48 | 09:22 | 51 | 2840 |  | INT | Дефект проката Эквивалент потери металла 10%. |  | (c)
49807.482 | 9.903 | 9.885 | -1.632 | -1.65 | -2127 | -2056 | -2051 | 104 | 1611 | 4609 | Металлургический дефект | MIAN | CIGR | 06:03 | 06:15 | 06:16 | 39 | 152 |  | INT | Металлургический дефект Эквивалент потери металла 12%. |  | (c)
49820.996 | 0.492 | 0.335 | -11.173 | -11.33 | 2209 | -2195 | -2212 | 0 | 335 | 4611 |  | LWAN | GENE | 03:50 | 03:59 | 03:56 | 354 | 80 |  | INT | Эквивалент потери металла 13%. |  | (c)
49858.328 | 3.614 | 3.602 | -7.526 | -7.538 | 158 | 193 | 206 | 158 | 3602 | 4614 |  | CORR | CISL | 03:19 | 03:24 | 03:26 | 16 | 95 | 15 | EXT |  | 0.88 | (c)
49864.797 | 10.083 | 10.063 | -1.057 | -1.077 | 306 | 347 | 349 | 306 | 1053 | 4614 |  | CORR | CIGR | 03:43 | 03:49 | 03:49 | 24 | 85 | 14 | EXT |  | 0.89 | (c)
49865.854 | 0 | -0.029 | -11.34 | -11.369 | 1063 | 1289 | 2092 | 0 |  | 4615 | Нарушение формы кольцевого шва | GWAN |  | 00:58 | 01:34 | 03:44 | 0 | 2058 |  | EXT | Нарушение формы кольцевого шва |  | (c)
49867.254 | 1.4 | 1.378 | -9.94 | -9.962 | 2135 | 2211 | 2206 | 0 | 1378 | 4615 |  | CORR | CIGR | 03:51 | 04:03 | 04:02 | 34 | 142 | 10 | EXT |  | 0.89 | (c)
49870.51 | 4.656 | 4.635 | -6.684 | -6.705 | 2045 | 2115 | 2099 | 78 | 4635 | 4615 |  | CORR | CIGR | 03:36 | 03:48 | 03:45 | 27 | 107 | 15 | EXT |  | 0.89 | (c)
49870.948 | 5.094 | 5.077 | -6.246 | -6.263 | 2179 | -2212 | -2155 | 0 | 5077 | 4615 |  | CORR | CIGR | 03:58 | 04:09 | 04:19 | 53 | 254 | 10 | EXT |  | 0.89 | (c)
49871.217 | 5.363 | 5.325 | -5.977 | -6.015 | 2094 | -2210 | -2199 | 0 | 5325 | 4615 |  | CORR | GENE | 03:44 | 04:10 | 04:11 | 76 | 336 | 10 | EXT |  | 0.89 | (c)
49925.946 | 4.127 | 4.113 | -7.123 | -7.137 | -288 | -152 | -177 | 66 | 4113 | 4620 |  | CORR | CIGR | 08:34 | 08:56 | 08:52 | 43 | 222 | 12 | EXT |  | 0.89 | (c)
49927.79 | 5.971 | 5.754 | -5.279 | -5.496 | -35 | -6 | -13 | 0 | 5217 | 4620 |  | CORR | AXGR | 09:15 | 09:20 | 09:19 | 279 | 43 | 12 | EXT |  | 0.92 | (c)
49928.614 | 6.795 | 6.658 | -4.455 | -4.592 | -7 | -2 | 5 | 0 | 4219 | 4620 |  | LWAN | AXGR | 09:20 | 09:21 | 09:22 | 373 | 25 |  | INT | Эквивалент потери металла 10%. |  | (c)
49930.483 | 8.664 | 8.418 | -2.586 | -2.832 | 2228 | -2207 | -2208 | 0 | 2253 | 4620 |  | CORR | AXGR | 03:20 | 03:25 | 03:24 | 579 | 49 | 12 | EXT |  | 0.95 | (c)
49931.095 | 9.276 | 9.259 | -1.974 | -1.991 | 2111 | 2178 | 2187 | 0 | 1955 | 4620 |  | CORR | CIGR | 03:02 | 03:12 | 03:14 | 36 | 153 | 10 | EXT |  | 0.89 | (c)
49931.362 | 9.543 | 9.412 | -1.707 | -1.838 | 1875 | -2190 | 2106 | 0 | 1680 | 4620 |  | CORR | GENE | 02:23 | 03:27 | 03:01 | 158 | 462 | 15 | EXT |  | 0.9 | (c)
50051.052 | 4.668 | 4.558 | -6.952 | -7.062 | 2217 | 2226 | 2227 | 0 | 4558 | 4631 |  | CORR | AXGR | 07:55 | 07:56 | 07:57 | 283 | 20 | 11 | EXT |  | 0.92 | (c)
50058.738 | 0.734 | 0.712 | -10.896 | -10.918 | 2068 | 2193 | 2154 | 0 | 712 | 4632 |  | CORR | CIGR | 08:07 | 08:27 | 08:21 | 40 | 172 | 11 | EXT |  | 0.89 | (c)
50059.891 | 1.887 | 1.666 | -9.743 | -9.964 | 2194 | 2209 | 2215 | 0 | 1666 | 4632 |  | CORR | AXGR | 08:27 | 08:30 | 08:31 | 516 | 43 | 15 | EXT |  | 0.97 | (c)
50062.536 | 4.532 | 4.244 | -7.098 | -7.386 | 2201 | 2213 | 2226 | 0 | 4244 | 4632 |  | CORR | AXGR | 08:28 | 08:30 | 08:32 | 327 | 50 | 10 | EXT |  | 0.92 | (c)
50065.847 | 7.843 | 7.537 | -3.787 | -4.093 | 2173 | 2198 | 2197 | 10 | 3542 | 4632 |  | CORR | AXGR | 08:24 | 08:28 | 08:28 | 551 | 48 | 14 | EXT |  | 0.96 | (c)
50071.511 | 1.877 | 1.834 | -9.353 | -9.396 | 731 | 850 | 843 | 731 | 1834 | 4633 | Дефект проката | MIAN | GENE | 02:16 | 02:35 | 02:34 | 93 | 225 |  | INT | Дефект проката Эквивалент потери металла 11%. |  | (c)
50170.809 | 0 | -0.024 | -11.5 | -11.524 | -257 | -47 | -8 | 0 |  | 4642 | Нарушение формы кольцевого шва | GWAN |  | 10:55 | 11:29 | 11:35 | 0 | 497 |  | EXT | Нарушение формы кольцевого шва |  | (c)
50361.7 | 10.401 | 10.336 | -0.934 | -0.999 | -1252 | -1185 | -1057 | 861 | 919 | 4660 |  | CORR | GENE | 07:38 | 07:49 | 08:10 | 80 | 392 | 10 | EXT |  | 0.89 | (c)
50400.256 | 3.907 | 3.882 | -7.193 | -7.218 | 1208 | 1308 | 1351 | 736 | 3882 | 4665 |  | CORR | CIGR | 05:12 | 05:28 | 05:35 | 46 | 287 | 10 | EXT |  | 0.89 | (c)
50402.681 | 6.332 | 6.185 | -4.768 | -4.915 | 1672 | 1885 | 1816 | 271 | 4722 | 4665 |  | CORR | GENE | 06:27 | 07:01 | 06:50 | 193 | 288 | 10 | EXT |  | 0.9 | (c)
50408.471 | 1.022 | 1.017 | -10.523 | -10.528 | -1641 | -1535 | -1541 | 589 | 1017 | 4666 |  | CORR | CIGR | 06:42 | 06:59 | 06:58 | 26 | 201 | 10 | EXT |  | 0.89 | (c)
50433.68 | 3.571 | 3.559 | -7.604 | -7.616 | -865 | -694 | -770 | 674 | 3559 | 4668 |  | CORR | CIGR | 06:48 | 07:16 | 07:03 | 39 | 191 | 15 | EXT |  | 0.89 | (c)
50434.426 | 4.317 | 4.304 | -6.858 | -6.871 | -1360 | -1260 | -1280 | 870 | 4304 | 4668 |  | CORR | CIGR | 05:28 | 05:44 | 05:41 | 25 | 160 | 11 | EXT |  | 0.89 | (c)
50435.361 | 5.252 | 5.218 | -5.923 | -5.957 | -1157 | -999 | -1029 | 901 | 5218 | 4668 |  | CORR | CIGR | 06:01 | 06:26 | 06:22 | 46 | 255 | 10 | EXT |  | 0.89 | (c)
50446.415 | 5.131 | 4.999 | -6.249 | -6.381 | -1297 | -1260 | -1253 | 934 | 4999 | 4669 | Дефект проката | MIAN | GENE | 06:29 | 06:35 | 06:36 | 348 | 89 |  | INT | Дефект проката Эквивалент потери металла 10%. |  | (c)
50446.421 | 5.137 | 5.105 | -6.243 | -6.275 | -1149 | -1103 | -1050 | 950 | 5105 | 4669 |  | CORR | CIGR | 06:53 | 07:00 | 07:09 | 42 | 199 | 15 | EXT |  | 0.89 | (c)
50447.341 | 6.057 | 5.995 | -5.323 | -5.385 | -1567 | -1527 | -1441 | 663 | 5323 | 4669 |  | CORR | GENE | 05:45 | 05:52 | 06:06 | 62 | 253 | 11 | EXT |  | 0.89 | (c)
50447.531 | 6.247 | 6.191 | -5.133 | -5.189 | 1739 | 1819 | 1929 | 112 | 5113 | 4669 |  | CORR | GENE | 02:39 | 02:52 | 03:10 | 76 | 380 | 14 | EXT |  | 0.89 | (c)
50447.927 | 6.643 | 6.579 | -4.737 | -4.801 | 1715 | 1882 | 1959 | 28 | 4690 | 4669 |  | CORR | GENE | 02:35 | 03:02 | 03:14 | 111 | 488 | 14 | EXT |  | 0.89 | (c)
50448.437 | 7.153 | 7.093 | -4.227 | -4.287 | 2175 | 2191 | 2186 | 33 | 4167 | 4669 |  | LWAN | AXGR | 03:49 | 03:52 | 03:51 | 120 | 23 |  | EXT | Эквивалент потери металла 15%. |  | (c)
50448.644 | 7.36 | 7.325 | -4.02 | -4.055 | -2063 | -1954 | -1899 | 167 | 3990 | 4669 |  | CORR | GENE | 04:25 | 04:43 | 04:52 | 65 | 328 | 12 | EXT |  | 0.89 | (c)
50449.205 | 7.921 | 7.785 | -3.459 | -3.595 | 2208 | 2222 | 2221 | 0 | 3377 | 4669 |  | LWAN | AXGR | 03:55 | 03:57 | 03:57 | 218 | 25 |  | EXT | Эквивалент потери металла 12%. |  | (c)
50452.19 | 10.906 | 10.833 | -0.474 | -0.547 | -1372 | -1358 | -1357 | 858 | 358 | 4669 |  | CORR | AXGR | 06:17 | 06:19 | 06:19 | 189 | 30 | 15 | EXT |  | 0.91 | (c)
50452.664 | 0 | -0.057 | -11.515 | -11.572 | 1120 | 1624 | 1633 | 86 |  | 4670 | Нарушение формы кольцевого шва | GWAN |  | 03:56 | 05:17 | 05:18 | 0 | 1025 |  | EXT | Нарушение формы кольцевого шва |  | (c)
50452.957 | 0.293 | 0.24 | -11.222 | -11.275 | 1987 | 2001 | 2003 | 211 | 240 | 4670 |  | CORR | AXGR | 06:15 | 06:18 | 06:18 | 210 | 33 | 15 | EXT |  | 0.92 | (c)
50509.894 | 0 | 0 | -5.315 | -5.315 | -2220 | -2143 | -2158 | 10 | 0 | 4675 | Непровар / утяжина | GWAN |  | 05:38 | 05:51 | 05:48 | 0 | 125 | 14 | INT | Непровар / утяжина |  | (c)
50520.927 | 5.718 | 5.668 | -5.627 | -5.677 | -1050 | -1042 | -1039 | 1028 | 5549 | 4676 |  | CORR | AXGR | 10:18 | 10:19 | 10:20 | 128 | 22 | 10 | EXT |  | 0.89 | (c)
50566.416 | 5.702 | 5.62 | -5.723 | -5.805 | 1516 | 1531 | 1531 | 685 | 5620 | 4680 |  | CORR | AXGR | 06:15 | 06:18 | 06:18 | 146 | 30 | 11 | EXT |  | 0.9 | (c)
50600.47 | 5.391 | 5.364 | -5.674 | -5.701 | 608 | 680 | 680 | 608 | 5364 | 4683 |  | CORR | GENE | 03:38 | 03:50 | 03:50 | 53 | 145 | 10 | EXT |  | 0.89 | (c)
50614.199 | 8.055 | 8.047 | -3.505 | -3.513 | 1288 | 1438 | 1391 | 737 | 3475 | 4684 |  | CORR | CIGR | 06:05 | 06:30 | 06:22 | 38 | 206 | 10 | EXT |  | 0.89 | (c)
50632.25 | 3.061 | 3.019 | -8.479 | -8.521 | 1316 | 1416 | 1427 | 692 | 3019 | 4686 |  | CORR | CIGR | 03:37 | 03:53 | 03:55 | 42 | 223 | 11 | EXT | Аномалия находится на отводе. | 0.89 | (c)
50633.433 | 4.244 | 4.212 | -7.296 | -7.328 | 1239 | 1370 | 1349 | 771 | 4212 | 4686 |  | CORR | CIGR | 03:24 | 03:46 | 03:42 | 34 | 221 | 10 | EXT | Аномалия находится на отводе. | 0.89 | (c)
50636.078 | 6.889 | 6.73 | -4.651 | -4.81 | 1011 | 1039 | 1112 | 1011 | 4195 | 4686 | Дефект проката | MIAN | GENE | 02:48 | 02:52 | 03:04 | 615 | 202 |  | INT | Дефект проката Эквивалент потери металла 11%. Аномалия находится на отводе. |  | (c)
50640.257 | 11.068 | 10.994 | -0.472 | -0.546 | -1767 | -1751 | -1754 | 463 | 431 | 4686 |  | CORR | AXGR | 07:19 | 07:22 | 07:21 | 115 | 26 | 11 | EXT | Аномалия находится на отводе. | 0.89 | (c)
50640.555 | 11.366 | 11.316 | -0.174 | -0.224 | -1793 | -1737 | -1754 | 437 | 52 | 4686 |  | CORR | GENE | 07:15 | 07:24 | 07:21 | 172 | 79 | 13 | EXT | Аномалия находится на отводе. | 0.9 | (c)
50642.76 | 2.031 | 2.021 | -9.584 | -9.594 | 1414 | 1466 | 1474 | 697 | 2021 | 4687 |  | CORR | CIGR | 03:55 | 04:03 | 04:05 | 20 | 119 | 15 | EXT | Аномалия находится на отводе. | 0.89 | (c)
50666.015 | 3.901 | 3.882 | -4.389 | -4.408 | -519 | -468 | -452 | 384 | 3882 | 4689 |  | CORR | CIGR | 04:55 | 05:03 | 05:06 | 35 | 135 | 15 | EXT | Аномалия находится на отводе. | 0.74 | (c)
50899.094 | 0 | 0 | -10.9 | -10.9 | -2081 | -1948 | -1730 | 149 | 0 | 4712а | Непровар / утяжина | GWAN |  | 05:36 | 05:57 | 06:32 | 0 | 703 | 20 | INT | Непровар / утяжина Толщины: 18,7 / 16,8 мм |  | (b)
50934.734 | 2.06 | 2.047 | -9.29 | -9.303 | 1903 | 1962 | 1953 | 227 | 2047 | 4715 |  | CORR | CIGR | 07:23 | 07:32 | 07:31 | 21 | 101 | 10 | EXT |  | 0.88 | (c)
50995.463 | 6.644 | 6.622 | -4.731 | -4.753 | -1549 | -1408 | -1454 | 682 | 4720 | 4720 |  | CORR | CIGR | 05:43 | 06:06 | 05:59 | 33 | 190 | 20 | EXT |  | 0.89 | (c)
51140.97 | 4.861 | 4.836 | -6.534 | -6.559 | -767 | -692 | -687 | 607 | 4836 | 4733 |  | CORR | CIGR | 07:35 | 07:47 | 07:48 | 48 | 159 | 10 | EXT |  | 0.89 | (c)
51141.286 | 5.177 | 5.164 | -6.218 | -6.231 | -795 | -688 | -717 | 639 | 5164 | 4733 |  | CORR | CIGR | 07:30 | 07:48 | 07:43 | 30 | 156 | 15 | EXT |  | 0.89 | (c)
51151.71 | 4.206 | 4.191 | -6.769 | -6.784 | 941 | 995 | 989 | 941 | 4191 | 4734 |  | CORR | CIGR | 03:50 | 03:59 | 03:58 | 31 | 97 | 10 | EXT |  | 0.89 | (c)
51210.033 | 6.814 | 6.755 | -4.456 | -4.515 | -1509 | -1447 | -1457 | 722 | 4434 | 4739 |  | CORR | GENE | 07:34 | 07:44 | 07:42 | 81 | 103 | 14 | EXT |  | 0.89 | (c)
51213.475 | 10.256 | 9.844 | -1.014 | -1.426 | -1088 | -975 | -981 | 873 | 108 | 4739 | Дефект проката | MIAN | GENE | 08:41 | 08:60 | 08:59 | 1318 | 216 |  | INT | Дефект проката Эквивалент потери металла 20%. |  | (c)
51238.242 | 1.493 | 1.493 | -9.797 | -9.797 | -1642 | -1567 | -1566 | 588 | 1493 | 4742 |  | CORR | CIGR | 06:28 | 06:40 | 06:40 | 21 | 152 | 10 | EXT |  | 0.88 | (c)
51342.135 | 5.001 | 4.983 | -6.524 | -6.542 | 2093 | 2173 | 2143 | 37 | 4983 | 4752 |  | CORR | CIGR | 08:19 | 08:32 | 08:27 | 18 | 100 | 12 | EXT |  | 0.88 | (c)
51468.423 | 5.764 | 5.515 | -5.641 | -5.89 | -1840 | -1815 | -1817 | 390 | 5042 | 4763 |  | CORR | AXGR | 07:44 | 07:48 | 07:48 | 848 | 47 | 12 | EXT |  | 0.97 | (c)
51469.458 | 6.799 | 6.563 | -4.606 | -4.842 | -1839 | -1819 | -1825 | 391 | 4499 | 4763 |  | CORR | AXGR | 07:44 | 07:48 | 07:47 | 343 | 29 | 15 | EXT |  | 0.94 | (c)
51495.31 | 9.871 | 9.794 | -1.704 | -1.781 | 1102 | 1121 | 1120 | 1093 | 1632 | 4765 |  | CORR | AXGR | 04:19 | 04:23 | 04:22 | 149 | 36 | 14 | EXT |  | 0.9 | (c)
51507.825 | 10.811 | 10.738 | -0.474 | -0.547 | -2218 | -2210 | -2211 | 12 | 244 | 4766 |  | ARTD | AXSL | 06:42 | 06:44 | 06:44 | 303 | 15 |  | EXT | Эквивалент потери металла 10%. |  | (c)
51508.299 | 0 | -0.033 | -11.49 | -11.523 | -1780 | -1656 | -1477 | 450 |  | 4767 | Нарушение формы кольцевого шва | GWAN |  | 05:44 | 06:04 | 06:33 | 0 | 608 |  | EXT | Нарушение формы кольцевого шва |  | (c)
51508.299 | 0 | -0.038 | -11.49 | -11.528 | -857 | -661 | -309 | 0 |  | 4767 | Нарушение формы кольцевого шва | GWAN |  | 08:13 | 08:44 | 09:41 | 0 | 1096 |  | EXT | Нарушение формы кольцевого шва |  | (c)
51531.426 | 0.112 | 0.017 | -11.378 | -11.473 | -882 | -858 | -856 | 830 | 17 | 4769 | Дефект проката | MIAN | GENE | 09:53 | 09:57 | 09:57 | 205 | 52 |  | EXT | Дефект проката Эквивалент потери металла 21%. |  | (c)
51531.559 | 0.245 | 0.083 | -11.245 | -11.407 | 989 | 1042 | 1025 | 989 | 83 | 4769 | Дефект проката | MIAN | GENE | 02:55 | 03:03 | 03:01 | 335 | 72 |  | EXT | Дефект проката Эквивалент потери металла 16%. |  | (c)
51543.3 | 0.496 | 0.149 | -10.809 | -11.156 | -1382 | -1342 | -1326 | 849 | 149 | 4770 | Дефект проката | MIAN | GENE | 10:39 | 10:45 | 10:48 | 606 | 111 |  | INT | Дефект проката Эквивалент потери металла 10%. |  | (c)
51547.675 | 4.871 | 4.858 | -6.434 | -6.447 | 1220 | 1373 | 1360 | 730 | 4858 | 4770 |  | CORR | CIGR | 05:39 | 06:03 | 06:01 | 49 | 280 | 10 | EXT |  | 0.89 | (c)
51548.348 | 5.544 | 5.374 | -5.761 | -5.931 | -800 | -768 | -770 | 741 | 5374 | 4770 | Дефект проката | MIAN | GENE | 00:13 | 00:18 | 00:18 | 249 | 59 |  | INT | Дефект проката Эквивалент потери металла 10%. |  | (c)
51549.389 | 6.585 | 6.376 | -4.72 | -4.929 | -753 | -710 | -707 | 661 | 4496 | 4770 | Дефект проката | MIAN | GENE | 00:20 | 00:27 | 00:28 | 433 | 92 |  | INT | Дефект проката Эквивалент потери металла 10%. |  | (c)
51611.868 | 0.569 | 0.529 | -10.941 | -10.981 | 2145 | -2207 | 2229 | 0 | 529 | 4776 |  | CORR | GENE | 04:32 | 04:50 | 04:46 | 52 | 168 | 10 | EXT |  | 0.89 | (c)
51676.091 | 7.462 | 7.407 | -3.583 | -3.638 | 1284 | 1363 | 1472 | 570 | 3567 | 4781 |  | CORR | GENE | 03:46 | 03:59 | 04:16 | 71 | 377 | 10 | EXT |  | 0.89 | (c)
51679.763 | 0.089 | 0.047 | -11.361 | -11.403 | 1412 | -2092 | -1992 | 0 | 47 | 4782 | Дефект проката | MIAN | GENE | 02:54 | 05:29 | 05:45 | 99 | 2114 |  | INT | Дефект проката Эквивалент потери металла 12%. |  | (c)
51713.564 | 0 | -0.036 | -11.17 | -11.206 | -34 | 687 | 828 | 0 |  | 4785 | Нарушение формы кольцевого шва | GWAN |  | 10:07 | 00:03 | 12:26 | 0 | 1725 |  | EXT | Нарушение формы кольцевого шва |  | (c)
51713.564 | 0 | -0.023 | -11.17 | -11.193 | 2106 | -1224 | -1530 | 0 |  | 4785 | Нарушение формы кольцевого шва | GWAN |  | 03:52 | 06:54 | 06:05 | 0 | 1649 |  | EXT | Нарушение формы кольцевого шва |  | (c)
51713.564 | 0 | -0.026 | -11.17 | -11.196 | -661 | -535 | -390 | 119 |  | 4785 | Нарушение формы кольцевого шва | GWAN |  | 08:25 | 08:46 | 09:09 | 0 | 542 |  | EXT | Нарушение формы кольцевого шва |  | (c)
51717.126 | 3.562 | 3.404 | -7.608 | -7.766 | -1208 | -1152 | -1159 | 1023 | 3404 | 4785 | Дефект проката | MIAN | GENE | 06:57 | 07:06 | 07:05 | 1090 | 98 |  | INT | Дефект проката Эквивалент потери металла 10%. |  | (c)
51778.564 | 0 | -0.025 | -2.12 | -2.145 | -110 | -6 | -10 | 0 |  | 4792 | Нарушение формы кольцевого шва | GWAN |  | 01:07 | 01:23 | 01:23 | 0 | 199 |  | INT | Нарушение формы кольцевого шва |  | (c)
51778.564 | 0 | -0.039 | -2.12 | -2.159 | -703 | -574 | -540 | 378 |  | 4792 | Нарушение формы кольцевого шва | GWAN |  | 11:31 | 11:52 | 11:57 | 0 | 325 |  | EXT | Нарушение формы кольцевого шва |  | (c)
51813.654 | 0.435 | 0.291 | -11.02 | -11.164 | 1690 | 1749 | 1737 | 447 | 291 | 4796 | Дефект проката | MIAN | GENE | 05:42 | 05:51 | 05:50 | 409 | 93 |  | INT | Дефект проката Эквивалент потери металла 11%. |  | (c)
51915.039 | 0 | -0.028 | -11.46 | -11.488 | -315 | -174 | -50 | 0 |  | 4806 | Нарушение формы кольцевого шва | GWAN |  | 00:26 | 00:49 | 01:09 | 0 | 531 |  | EXT | Нарушение формы кольцевого шва |  | (c)
51915.039 | 0 | -0.028 | -11.46 | -11.488 | 546 | 773 | 748 | 546 |  | 4806 | Нарушение формы кольцевого шва | GWAN |  | 02:45 | 03:22 | 03:18 | 0 | 404 |  | EXT | Нарушение формы кольцевого шва |  | (c)
51915.039 | 0 | 0 | -11.46 | -11.46 | 1256 | -2167 | 1923 | 0 | 0 | 4806 | Смещение кромок | GWAN |  | 04:40 | 07:27 | 06:27 | 0 | 1334 | 16 | EXT | Смещение кромок Наружу Величина смещения - 2.6 мм. |  | (c)
51915.039 | 0 | -0.04 | -11.46 | -11.5 | -1625 | -1360 | -1296 | 606 |  | 4806 | Нарушение формы кольцевого шва | GWAN |  | 08:55 | 09:37 | 09:48 | 0 | 657 |  | EXT | Нарушение формы кольцевого шва |  | (c)
51951.683 | 2.459 | 2.414 | -9.046 | -9.091 | 2045 | 2061 | 2058 | 158 | 2414 | 4809 |  | CORR | AXGR | 07:08 | 07:10 | 07:10 | 101 | 28 | 10 | EXT |  | 0.89 | (c)
52112.663 | 5.514 | 5.404 | -5.921 | -6.031 | -1939 | -1414 | -1413 | 291 | 5404 | 4823 |  | CORR | GENE | 05:41 | 07:06 | 07:06 | 215 | 1051 | 10 | EXT |  | 0.91 | (c)
52231.375 | 9.396 | 9.378 | -2.134 | -2.152 | 2068 | 2123 | 2124 | 51 | 2123 | 4833 |  | CORR | CIGR | 06:17 | 06:25 | 06:26 | 29 | 112 | 14 | EXT |  | 0.89 | (c)
52300.814 | 0 | -0.04 | -11.54 | -11.58 | -992 | -716 | -768 | 544 |  | 4841 | Нарушение формы кольцевого шва | GWAN |  | 11:19 | 00:04 | 11:55 | 0 | 447 |  | EXT | Нарушение формы кольцевого шва |  | (c)
52311.038 | 10.224 | 10.203 | -1.316 | -1.337 | 701 | 751 | 748 | 701 | 1307 | 4841 |  | CORR | CIGR | 03:52 | 04:00 | 03:60 | 30 | 94 | 10 | EXT |  | 0.89 | (c)
52353.999 | 7.12 | 6.963 | -4.32 | -4.477 | -811 | -793 | -796 | 781 | 4259 | 4845 |  | CORR | AXGR | 06:38 | 06:40 | 06:40 | 218 | 30 | 14 | EXT |  | 0.92 | (c)
52414.775 | 11.141 | 10.999 | -0.594 | -0.736 | -351 | -333 | -329 | 308 | 431 | 4850 |  | ARTD | AXGR | 08:46 | 08:48 | 08:49 | 305 | 43 |  | EXT | Эквивалент потери металла 11%. |  | (c)
52427.718 | 1.689 | 1.543 | -9.751 | -9.897 | 295 | 331 | 947 | 295 | 1543 | 4852 | Металлургический дефект | MIAN | GENE | 04:02 | 04:08 | 05:47 | 184 | 1305 |  | INT | Металлургический дефект Эквивалент потери металла 14%. |  | (c)
52448.672 | 11.203 | 10.962 | -0.087 | -0.328 | 1531 | 1554 | 1559 | 1531 | 87 | 4853 |  | ARTD | GENE | 07:46 | 07:50 | 07:50 | 241 | 57 |  | EXT | Эквивалент потери металла 12%. |  | (c)
52448.759 | 0 | 0 | -11.655 | -11.655 | 2003 | -2198 | -2132 | 1805 | 0 | 4854 |  | GWAN |  | 03:13 | 03:55 | 04:06 | 0 | 653 |  | EXT | Место ремонта. |  | (c)
52448.759 | 0 | 0 | -11.655 | -11.655 | -1411 | -1150 | -1156 | 902 | 0 | 4854 |  | GWAN |  | 06:02 | 06:44 | 06:43 | 0 | 508 |  | EXT | Место ремонта. |  | (c)
52528.154 | 10.215 | 9.653 | -1.285 | -1.847 | -1178 | -986 | -1044 | 910 | 796 | 4860 | Дефект проката | MIAN | GENE | 09:02 | 09:33 | 09:23 | 1051 | 268 |  | INT | Дефект проката Эквивалент потери металла 11%. |  | (c)
52585.587 | 10.343 | 10.309 | -1.057 | -1.091 | 1892 | 2069 | 2067 | 0 | 1020 | 4865 |  | CORR | GENE | 06:40 | 07:09 | 07:08 | 71 | 350 | 24 | EXT |  | 0.89 | (c)
52587.715 | 1.071 | 1.038 | -10.414 | -10.447 | -1529 | -1378 | -1370 | 702 | 1038 | 4866 |  | CORR | GENE | 06:37 | 07:01 | 07:02 | 136 | 317 | 28 | EXT |  | 0.92 | (c)
52595.751 | 9.107 | 8.374 | -2.378 | -3.111 | -1686 | -1653 | -1503 | 544 | 1868 | 4866 |  | CORR | GENE | 06:11 | 06:17 | 06:41 | 1243 | 367 | 10 | EXT |  | 0.96 | (c)
52598.029 | 11.385 | 11.336 | -0.1 | -0.149 | 788 | 1944 | 1688 | 0 | 82 | 4866 | Дефект проката | MIAN | GENE | 00:51 | 03:57 | 03:16 | 67 | 1798 |  | INT | Дефект проката Эквивалент потери металла 10%. |  | (c)
52609.328 | 11.199 | 11.184 | -0.146 | -0.161 | -1268 | -1171 | -1194 | 963 | 124 | 4867 |  | CORR | CIGR | 06:39 | 06:55 | 06:51 | 37 | 147 | 15 | EXT |  | 0.89 | (c)
52619.912 | 10.438 | 10.418 | -0.972 | -0.992 | 1921 | 2001 | 1975 | 202 | 967 | 4868 |  | CORR | CIGR | 07:34 | 07:47 | 07:43 | 25 | 108 | 10 | EXT |  | 0.88 | (c)
52620.783 | 11.309 | 11.164 | -0.101 | -0.246 | 1519 | 1746 | 1660 | 430 | 89 | 4868 |  | CORR | GENE | 06:29 | 07:06 | 06:52 | 157 | 282 | 21 | EXT |  | 0.92 | (c)
52620.905 | 0.021 | 0.012 | -11.274 | -11.283 | -1941 | -1824 | -1838 | 289 | 12 | 4869 |  | CORR | CIGR | 06:41 | 06:60 | 06:58 | 20 | 206 | 14 | EXT |  | 0.88 | (c)
52697.486 | 8.897 | 8.88 | -1.463 | -1.48 | -1784 | -1733 | -1732 | 1679 | 1446 | 4875 |  | CORR | CIGR | 05:00 | 05:09 | 05:09 | 34 | 105 | 11 | EXT |  | 0.89 | (c)
52697.604 | 9.015 | 9.004 | -1.345 | -1.356 | -1895 | -1864 | -1858 | 1822 | 1335 | 4875 |  | CORR | CIGR | 04:43 | 04:48 | 04:48 | 21 | 72 | 10 | EXT |  | 0.88 | (c)
52703.15 | 4.201 | 4.161 | -7.104 | -7.144 | -1079 | -1065 | -1069 | 1059 | 4161 | 4876 |  | CORR | AXGR | 04:27 | 04:29 | 04:29 | 83 | 20 | 12 | EXT |  | 0.89 | (c)
52704.483 | 5.534 | 5.484 | -5.771 | -5.821 | -1096 | -1082 | -1084 | 1071 | 5484 | 4876 |  | CORR | AXGR | 04:25 | 04:27 | 04:27 | 86 | 25 | 10 | EXT | Аномалия находится на упругопластическом изгибе: R=673 D, максимальное растяжение на 6.3 час. | 0.89 | (c)
52789.507 | 0.228 | 0.17 | -11.232 | -11.29 | 2129 | 2151 | 2152 | 56 | 170 | 4884 |  | CORR | AXGR | 04:31 | 04:34 | 04:34 | 104 | 45 | 10 | EXT |  | 0.89 | (c)
52797.812 | 8.533 | 8.513 | -2.927 | -2.947 | -2178 | -2128 | -2121 | 52 | 2904 | 4884 |  | CORR | CIGR | 04:56 | 05:04 | 05:05 | 43 | 115 | 11 | EXT |  | 0.89 | (c)
52824.374 | 1.16 | 1.16 | -10.39 | -10.39 | 1213 | 1302 | 1298 | 847 | 1160 | 4887 |  | CORR | CIGR | 04:58 | 05:12 | 05:11 | 39 | 170 | 14 | EXT | Аномалия находится на упругопластическом изгибе: R=846 D, максимальное растяжение на 2.2 час. | 0.89 | (c)
52847.866 | 1.562 | 1.549 | -3.423 | -3.436 | 439 | 512 | 529 | 439 | 1549 | 4889 |  | GOUG | CIGR | 09:15 | 09:27 | 09:30 | 47 | 180 | 9 | EXT | Задир. Аномалия находится на упругопластическом изгибе: R=787 D, максимальное растяжение на 0.8 час. |  | (c)
52873.864 | 0 | -0.018 | -11.695 | -11.713 | -1972 | -1727 | -1583 | 1194 |  | 4892 | Нарушение формы кольцевого шва | GWAN |  | 03:37 | 04:17 | 04:40 | 0 | 778 |  | EXT | Нарушение формы кольцевого шва |  | (c)
52903.038 | 6.374 | 6.347 | -4.831 | -4.858 | -2075 | -2025 | -2007 | 1940 | 4815 | 4894 |  | CORR | CIGR | 02:35 | 02:43 | 02:46 | 43 | 134 | 11 | EXT |  | 0.89 | (c)
52904.252 | 7.588 | 7.564 | -3.617 | -3.641 | -2095 | -2037 | -2022 | 1949 | 3598 | 4894 |  | CORR | CIGR | 02:31 | 02:41 | 02:43 | 43 | 146 | 12 | EXT |  | 0.89 | (c)
52984.732 | 9.363 | 8.368 | -2.012 | -3.007 | 2114 | 2125 | 2145 | 54 | 1319 | 4901 |  | CORR | GENE | 04:54 | 04:55 | 04:59 | 1688 | 62 | 10 | EXT |  | 0.97 | (c)
52986.315 | 10.946 | 10.503 | -0.429 | -0.872 | 2113 | 2137 | 2139 | 65 | 356 | 4901 |  | CORR | GENE | 04:54 | 04:57 | 04:58 | 516 | 52 | 10 | EXT |  | 0.94 | (c)
53003.383 | 5.064 | 4.973 | -6.476 | -6.567 | -1827 | -1753 | -1755 | 404 | 4973 | 4903 |  | ARTD | GENE | 09:30 | 09:42 | 09:41 | 127 | 143 |  | EXT | Наплавка. |  | (c)
53020.501 | 10.642 | 10.501 | -0.898 | -1.039 | -1152 | -1119 | -1097 | 1041 | 496 | 4904 |  | CORR | GENE | 07:10 | 07:16 | 07:19 | 543 | 110 | 10 | EXT |  | 0.94 | (c)
53170.033 | 0.709 | 0.666 | -9.971 | -10.014 | 221 | 289 | 268 | 221 | 666 | 4918 | Металлургический дефект | MIAN | GENE | 02:31 | 02:42 | 02:38 | 215 | 94 |  | INT | Металлургический дефект Эквивалент потери металла 10%. Аномалия находится на упругопластическом изгибе: R=468 D, максимальное растяжение на 5.8 час. |  | (c)
53170.062 | 0.738 | 0.665 | -9.942 | -10.015 | 1584 | 1648 | 1638 | 1584 | 665 | 4918 | Металлургический дефект | MIAN | GENE | 06:11 | 06:21 | 06:20 | 142 | 108 |  | INT | Металлургический дефект Эквивалент потери металла 12%. Аномалия находится на упругопластическом изгибе: R=468 D, максимальное растяжение на 5.8 час. |  | (c)
53204.884 | 2.055 | 2.013 | -9.36 | -9.402 | -1592 | -1531 | -1439 | 639 | 2013 | 4921 |  | CORR | GENE | 04:53 | 05:03 | 05:18 | 50 | 306 | 13 | EXT | Аномалия находится на отводе. | 0.89 | (c)
53234.054 | 8.225 | 8.21 | -3.22 | -3.235 | -800 | -732 | -731 | 662 | 3206 | 4923 |  | CORR | CIGR | 07:02 | 07:13 | 07:13 | 29 | 138 | 13 | EXT | Аномалия находится на отводе. | 0.89 | (c)
53252.117 | 3.473 | 3.457 | -8.062 | -8.078 | 441 | 487 | 483 | 441 | 3457 | 4925 |  | CORR | CIGR | 04:09 | 04:17 | 04:16 | 28 | 85 | 11 | EXT |  | 0.89 | (c)
53252.954 | 4.31 | 4.268 | -7.225 | -7.267 | 1079 | 1133 | 1155 | 999 | 4268 | 4925 |  | CORR | GENE | 05:52 | 06:01 | 06:04 | 60 | 153 | 10 | EXT |  | 0.89 | (c)
53304.748 | 10.464 | 10.293 | -1.011 | -1.182 | -547 | -522 | -518 | 489 | 829 | 4929 |  | CORR | GENE | 07:54 | 07:58 | 07:59 | 353 | 59 | 15 | EXT | Аномалия находится на отводе. | 0.94 | (c)
53305.172 | 10.888 | 10.865 | -0.587 | -0.61 | -551 | -425 | -450 | 349 | 545 | 4929 |  | CORR | GENE | 07:54 | 08:14 | 08:10 | 65 | 201 | 11 | EXT | Аномалия находится на отводе. | 0.89 | (c)
53305.759 | 0 | -0.018 | -11.055 | -11.073 | -1885 | -1493 | -1020 | 155 |  | 4930 | Нарушение формы кольцевого шва | GWAN |  | 04:48 | 05:51 | 07:08 | 0 | 1730 |  | EXT | Нарушение формы кольцевого шва Аномалия находится на отводе. |  | (c)
53378.162 | 3.588 | 3.575 | -7.802 | -7.815 | 1770 | 1840 | 1836 | 327 | 3575 | 4936 |  | CORR | CIGR | 07:13 | 07:24 | 07:24 | 25 | 134 | 10 | EXT |  | 0.88 | (c)
53385.647 | 11.073 | 11.056 | -0.317 | -0.334 | 1825 | 1956 | 1935 | 185 | 278 | 4936 |  | CORR | GENE | 07:22 | 07:43 | 07:39 | 56 | 220 | 10 | EXT |  | 0.89 | (c)
53410.776 | 2.717 | 2.675 | -8.903 | -8.945 | 2221 | -1455 | -1100 | 0 | 2675 | 4939 | Дефект проката | MIAN | GENE | 03:01 | 05:08 | 06:05 | 71 | 2280 |  | EXT | Дефект проката Эквивалент потери металла 15%. |  | (c)
53465.973 | 1.104 | 1.088 | -10.386 | -10.402 | -607 | -529 | -527 | 448 | 1088 | 4944 |  | GOUG | CIGR | 00:07 | 00:19 | 00:20 | 37 | 159 | 11 | EXT | Задир. |  | (c)
53494.454 | 6.63 | 6.611 | -3.115 | -3.134 | -2001 | -1886 | -1911 | 229 | 3099 | 4946 |  | CORR | CIGR | 04:37 | 04:56 | 04:52 | 35 | 180 | 11 | EXT |  | 0.89 | (c)
53497.318 | 9.494 | 9.48 | -0.251 | -0.265 | -1481 | -1400 | -1380 | 749 | 234 | 4946 |  | CORR | CIGR | 06:01 | 06:14 | 06:17 | 31 | 202 | 10 | EXT |  | 0.89 | (c)
53498.07 | 0.501 | 0.473 | -10.909 | -10.937 | 1041 | 1103 | 1116 | 1039 | 473 | 4947 |  | CORR | CIGR | 05:24 | 05:34 | 05:36 | 47 | 151 | 11 | EXT |  | 0.89 | (c)
53498.669 | 1.1 | 1.084 | -10.31 | -10.326 | -214 | -141 | -137 | 59 | 1084 | 4947 |  | CORR | CIGR | 02:02 | 02:14 | 02:14 | 35 | 156 | 10 | EXT |  | 0.89 | (c)
53500.108 | 2.539 | 2.522 | -8.871 | -8.888 | 1427 | 1495 | 1520 | 617 | 2522 | 4947 |  | CORR | CIGR | 06:27 | 06:38 | 06:42 | 45 | 186 | 13 | EXT |  | 0.89 | (c)
53501.043 | 3.474 | 3.471 | -7.936 | -7.939 | 1996 | 2095 | 2060 | 106 | 3471 | 4947 |  | CORR | CIGR | 07:59 | 08:14 | 08:09 | 20 | 128 | 11 | EXT |  | 0.88 | (c)
53501.413 | 3.844 | 3.815 | -7.566 | -7.595 | 1714 | 1778 | 1840 | 263 | 3815 | 4947 |  | CORR | CIGR | 07:13 | 07:23 | 07:33 | 47 | 254 | 10 | EXT |  | 0.89 | (c)
53534.82 | 3.891 | 3.797 | -7.254 | -7.348 | 2180 | 2194 | 2193 | 25 | 3797 | 4950 |  | CORR | AXGR | 05:46 | 05:48 | 05:48 | 255 | 26 | 10 | EXT |  | 0.91 | (c)
53535.109 | 4.18 | 4.173 | -6.965 | -6.972 | -2179 | -2104 | -2132 | 51 | 4173 | 4950 |  | CORR | CIGR | 06:02 | 06:14 | 06:10 | 22 | 94 | 10 | EXT |  | 0.88 | (c)
53538.616 | 7.687 | 7.661 | -3.458 | -3.484 | 2047 | 2138 | 2116 | 45 | 3442 | 4950 |  | CORR | CIGR | 05:24 | 05:39 | 05:35 | 42 | 138 | 10 | EXT |  | 0.89 | (c)
53538.901 | 7.972 | 7.951 | -3.173 | -3.194 | 1937 | 2158 | 2069 | 29 | 3155 | 4950 |  | CORR | CIGR | 05:07 | 05:42 | 05:28 | 39 | 264 | 11 | EXT |  | 0.89 | (c)
53539.554 | 8.625 | 8.625 | -2.52 | -2.52 | -1794 | -1794 | -1783 | 436 | 2471 | 4950 |  | CORR | AXGR | 07:04 | 07:04 | 07:06 | 49 | 22 | 10 | EXT |  | 0.89 | (c)
53539.58 | 8.651 | 8.646 | -2.494 | -2.499 | -1582 | -1509 | -1534 | 648 | 2478 | 4950 |  | CORR | CIGR | 07:39 | 07:50 | 07:46 | 21 | 97 | 10 | EXT |  | 0.88 | (c)
53539.624 | 8.695 | 8.68 | -2.45 | -2.465 | -1750 | -1704 | -1697 | 481 | 2433 | 4950 |  | CORR | CIGR | 07:11 | 07:19 | 07:20 | 32 | 107 | 10 | EXT |  | 0.89 | (c)
53539.656 | 8.727 | 8.616 | -2.418 | -2.529 | 2158 | 2170 | 2172 | 46 | 2370 | 4950 |  | CORR | AXGR | 05:42 | 05:44 | 05:44 | 159 | 27 | 10 | EXT |  | 0.9 | (c)
53702.355 | 11.051 | 11.037 | -0.429 | -0.443 | 947 | 1025 | 1042 | 947 | 412 | 4964 |  | CORR | CIGR | 03:28 | 03:41 | 03:44 | 31 | 190 | 10 | EXT | Аномалия находится на отводе. | 0.89 | (c)
53702.47 | 11.166 | 11.087 | -0.314 | -0.393 | 989 | 1013 | 1010 | 989 | 203 | 4964 |  | CORR | AXGR | 03:35 | 03:39 | 03:39 | 190 | 42 | 11 | EXT | Аномалия находится на отводе. | 0.9 | (c)
53856.707 | 5.413 | 5.328 | -6.062 | -6.147 | -2219 | -2102 | -2126 | 11 | 5328 | 4978 |  | CORR | GENE | 05:35 | 05:54 | 05:50 | 214 | 187 | 10 | EXT |  | 0.91 | (c)
53856.723 | 5.429 | 5.35 | -6.046 | -6.125 | 2109 | 2204 | 2163 | 13 | 5350 | 4978 |  | CORR | GENE | 05:14 | 05:29 | 05:23 | 258 | 109 | 10 | EXT |  | 0.91 | (c)
53857.059 | 5.765 | 5.75 | -5.71 | -5.725 | -2137 | -2102 | -2077 | 93 | 5693 | 4978 |  | CORR | CIGR | 05:48 | 05:54 | 05:58 | 32 | 120 | 12 | EXT |  | 0.89 | (c)
53857.139 | 5.845 | 5.743 | -5.63 | -5.732 | -1977 | -1962 | -1954 | 253 | 5580 | 4978 |  | CORR | AXGR | 06:14 | 06:17 | 06:18 | 152 | 47 | 19 | EXT |  | 0.91 | (c)
53858.98 | 7.686 | 7.524 | -3.789 | -3.951 | 2005 | 2010 | 2015 | 206 | 3719 | 4978 |  | CORR | AXGR | 04:57 | 04:58 | 04:59 | 232 | 20 | 10 | EXT |  | 0.91 | (c)
53859.198 | 7.904 | 7.888 | -3.571 | -3.587 | 1948 | 2036 | 2052 | 74 | 3552 | 4978 |  | CORR | CIGR | 04:48 | 05:02 | 05:05 | 35 | 209 | 10 | EXT |  | 0.89 | (c)
54204.043 | 1.034 | 0.061 | -8.761 | -9.734 | -394 | -371 | -374 | 354 | 61 | 5009 |  | ARTD | AXGR | 04:15 | 04:19 | 04:19 | 1077 | 40 |  | EXT | Эквивалент потери металла 11%. |  | (c)
54205.107 | 2.098 | 1.989 | -7.697 | -7.806 | -386 | -365 | -368 | 350 | 1989 | 5009 |  | ARTD | AXGR | 04:17 | 04:20 | 04:20 | 289 | 36 |  | EXT | Эквивалент потери металла 13%. |  | (c)
54258.319 | 0 | -0.052 | -11.475 | -11.527 | -1423 | -1194 | -1163 | 807 | 0 | 5014 | Подгиб кромки со смещением | GWAN |  | 10:47 | 11:24 | 11:29 | 0 | 521 | 20 | EXT | Подгиб кромки со смещением Величина смещения - 3.3 мм. Аномалия находится на упругопластическом изгибе: R=460 D, максимальное растяжение на 6.1 час. |  | (c)
54396.57 | 4.046 | 3.961 | -7.264 | -7.349 | 618 | 809 | 781 | 618 | 3961 | 5027 |  | CORR | GENE | 03:17 | 03:48 | 03:43 | 97 | 326 | 10 | EXT |  | 0.89 | (c)
54402.542 | 10.018 | 9.984 | -1.292 | -1.326 | 1277 | 1680 | 1619 | 270 | 1256 | 5027 |  | CORR | GENE | 05:03 | 06:08 | 05:58 | 70 | 684 | 11 | EXT |  | 0.89 | (c)
54406.847 | 3.013 | 2.896 | -8.112 | -8.229 | -1363 | -1295 | -1299 | 867 | 2896 | 5028 |  | DENT | GENE | 08:30 | 08:41 | 08:40 | 188 | 129 | 0.4 | N/A | Глубина вмятины: 5 мм (0,4%). Линейка: 19 см в (290 см; 08:41 ч:мин) |  | (c)
54414.959 | 0 | -0.014 | -10.86 | -10.874 | 1662 | 2104 | 2166 | 1662 |  | 5029 | Нарушение формы кольцевого шва | GWAN |  | 01:36 | 02:47 | 02:57 | 0 | 1008 |  | EXT | Нарушение формы кольцевого шва Аномалия находится на отводе. |  | (c)
54516.78 | 11.496 | 11.489 | -0.119 | -0.126 | -2202 | -2127 | -2072 | 28 | 79 | 5037 |  | CORR | CIGR | 07:31 | 07:44 | 07:52 | 47 | 261 | 10 | EXT |  | 0.89 | (c)
54516.994 | 0.095 | 0.077 | -11.26 | -11.278 | -2103 | -1893 | -1967 | 128 | 77 | 5038 |  | CORR | CIGR | 08:19 | 08:53 | 08:41 | 36 | 271 | 10 | EXT |  | 0.89 | (c)
54528.366 | 0.112 | 0.112 | -11.163 | -11.163 | 1300 | 1459 | 1419 | 692 | 112 | 5039 |  | CORR | CIGR | 04:25 | 04:51 | 04:44 | 27 | 239 | 15 | EXT |  | 0.89 | (c)
54605.579 | 10.795 | 10.733 | -0.47 | -0.532 | 1879 | 1902 | 1916 | 278 | 56 | 5045 |  | ARTD | GENE | 02:60 | 03:03 | 03:05 | 476 | 74 |  | INT | Эквивалент потери металла 11%. |  | (c)
54757.982 | 6.363 | 6.352 | -4.737 | -4.748 | -191 | -95 | -107 | 23 | 4707 | 5059 |  | CORR | CIGR | 03:09 | 03:25 | 03:23 | 41 | 168 | 13 | EXT | Аномалия находится на отводе. | 0.89 | (c)
54762.719 | 0 | -0.013 | -11.205 | -11.218 | 1786 | -2138 | -2201 | 1727 |  | 5060 | Нарушение формы кольцевого шва | GWAN |  | 05:39 | 07:05 | 06:55 | 0 | 948 |  | EXT | Нарушение формы кольцевого шва Аномалия находится на отводе. |  | (c)
54773.118 | 10.399 | 10.258 | -0.806 | -0.947 | 1767 | 2021 | 2084 | 1767 | 679 | 5060 |  | DENT | GENE | 05:36 | 06:17 | 06:27 | 268 | 633 | 0.6 | N/A | Глубина вмятины: 9 мм (0,6%). Линейка: 27 см в (1026 см; 06:17 ч:мин) |  | (c)
54819.6 | 0.656 | 0.647 | -10.774 | -10.783 | -1958 | -1909 | -1915 | 272 | 647 | 5065 |  | CORR | CIGR | 06:56 | 07:04 | 07:03 | 20 | 86 | 12 | EXT |  | 0.88 | (c)
54933.827 | 1.383 | 1.357 | -9.462 | -9.488 | -1839 | -1715 | -1758 | 392 | 1357 | 5076 |  | CORR | CIGR | 08:15 | 08:35 | 08:28 | 46 | 161 | 13 | EXT | Аномалия находится на упругопластическом изгибе: R=282 D, максимальное растяжение на 5.5 час. | 0.89 | (c)
54934.241 | 1.797 | 1.392 | -9.048 | -9.453 | -2201 | -2192 | -2179 | 30 | 1392 | 5076 |  | CORR | AXGR | 07:17 | 07:18 | 07:20 | 531 | 43 | 30 | EXT | Аномалия находится на упругопластическом изгибе: R=277 D, максимальное растяжение на 5.5 час. | 1.09 | (b)
54939.202 | 6.758 | 6.729 | -4.087 | -4.116 | 1044 | 1186 | 1169 | 935 | 4063 | 5076 |  | CORR | GENE | 04:00 | 04:23 | 04:21 | 53 | 252 | 10 | EXT | Аномалия находится на упругопластическом изгибе: R=349 D, максимальное растяжение на 5.2 час. | 0.97 | (c)
55032.347 | 8.753 | 8.295 | -2.352 | -2.81 | -1129 | -1128 | -1083 | 1038 | 2196 | 5084 | Металлургический дефект | MIAN | GENE | 07:29 | 07:29 | 07:36 | 614 | 91 |  | INT | Металлургический дефект Эквивалент потери металла 13%. |  | (c)
55137.515 | 1.871 | 1.847 | -5.644 | -5.668 | 1216 | 1306 | 1335 | 777 | 1847 | 5096 |  | CORR | CIGR | 05:24 | 05:39 | 05:44 | 40 | 237 | 11 | EXT |  | 0.89 | (c)
55139.089 | 3.445 | 3.425 | -4.07 | -4.09 | 789 | 818 | 836 | 789 | 3425 | 5096 |  | CORR | CIGR | 04:15 | 04:20 | 04:23 | 25 | 93 | 10 | EXT |  | 0.88 | (c)
55214.149 | 0 | -0.035 | -11.455 | -11.49 | 554 | 867 | 871 | 554 |  | 5104 | Нарушение формы кольцевого шва | GWAN |  | 04:12 | 05:03 | 05:04 | 0 | 633 |  | EXT | Нарушение формы кольцевого шва Аномалия находится на упругопластическом изгибе: R=522 D, максимальное растяжение на 6.3 час. |  | (c)
55360.718 | 11.309 | 11.288 | -0.116 | -0.137 | -1831 | -1631 | -1705 | 400 | 92 | 5118 |  | CORR | CIGR | 06:23 | 06:55 | 06:43 | 45 | 253 | 12 | EXT | Аномалия находится на упругопластическом изгибе: R=763 D, максимальное растяжение на 5.4 час. | 0.89 | (c)
55433.028 | 4.664 | 4.64 | -6.831 | -6.855 | -783 | -738 | -682 | 581 | 4640 | 5125 |  | CORR | CIGR | 06:55 | 07:02 | 07:11 | 34 | 202 | 14 | EXT |  | 0.89 | (c)
55473.13 | 0.136 | 0.119 | -10.589 | -10.606 | 96 | 177 | 137 | 96 | 119 | 5129 |  | CORR | CIGR | 00:28 | 00:41 | 00:35 | 18 | 81 | 10 | EXT |  | 0.88 | (c)
55475.572 | 2.578 | 2.564 | -8.147 | -8.161 | 1887 | 1952 | 1948 | 221 | 2564 | 5129 |  | CORR | CIGR | 05:17 | 05:28 | 05:27 | 25 | 122 | 10 | EXT |  | 0.89 | (c)
55478.256 | 5.262 | 5.247 | -5.463 | -5.478 | 869 | 933 | 931 | 869 | 5247 | 5129 |  | CORR | CIGR | 02:33 | 02:43 | 02:43 | 27 | 125 | 10 | EXT |  | 0.89 | (c)
55563.04 | 11.301 | 11.29 | -0.179 | -0.19 | 1453 | 1512 | 1501 | 681 | 170 | 5136 |  | CORR | CIGR | 06:33 | 06:43 | 06:41 | 20 | 96 | 10 | EXT |  | 0.88 | (c)
55620.528 | 11.314 | 11.113 | -0.286 | -0.487 | -2176 | -2159 | -2155 | 54 | 85 | 5141 |  | CORR | AXGR | 03:57 | 03:60 | 04:01 | 402 | 42 | 11 | EXT |  | 0.93 | (c)
55624.757 | 3.943 | 3.675 | -6.367 | -6.635 | -2175 | -2158 | -2155 | 56 | 3675 | 5142 |  | CORR | AXGR | 04:13 | 04:16 | 04:16 | 435 | 39 | 11 | EXT |  | 0.94 | (c)
55643.726 | 1.262 | 0.095 | -10.343 | -11.51 | -2208 | -2170 | -2172 | 22 | 95 | 5144 |  | CORR | GENE | 03:37 | 03:43 | 03:43 | 2233 | 73 | 11 | EXT |  | 0.98 | (c)
55645.569 | 3.105 | 2.952 | -8.5 | -8.653 | -2209 | -2169 | -2173 | 21 | 2952 | 5144 |  | CORR | GENE | 03:37 | 03:43 | 03:42 | 353 | 72 | 15 | EXT |  | 0.94 | (c)
55646.248 | 3.784 | 3.679 | -7.821 | -7.926 | -2201 | -2170 | -2177 | 29 | 3679 | 5144 |  | CORR | AXGR | 03:38 | 03:43 | 03:42 | 381 | 49 | 11 | EXT |  | 0.93 | (c)
55770.531 | 2.647 | 2.633 | -8.628 | -8.642 | 691 | 771 | 777 | 691 | 2633 | 5155 |  | CORR | CIGR | 04:50 | 05:02 | 05:03 | 29 | 171 | 10 | EXT |  | 0.89 | (c)
55829.591 | 5.467 | 5.417 | -5.098 | -5.148 | 1678 | 1688 | 1688 | 532 | 5043 | 5160 |  | CORR | AXGR | 05:08 | 05:10 | 05:10 | 105 | 21 | 17 | EXT |  | 0.9 | (c)
55833.062 | 8.938 | 8.922 | -1.627 | -1.643 | 1528 | 1593 | 1584 | 590 | 1609 | 5160 |  | CORR | CIGR | 04:44 | 04:54 | 04:53 | 34 | 112 | 10 | EXT |  | 0.89 | (c)
55863.974 | 6.84 | 6.816 | -4.445 | -4.469 | -53 | 157 | 402 | 0 | 4419 | 5163 |  | CORR | CIGR | 02:55 | 03:29 | 04:09 | 50 | 909 | 12 | EXT | Аномалия находится на отводе. | 0.89 | (c)
55864.139 | 7.005 | 6.906 | -4.28 | -4.379 | -1033 | -911 | -951 | 869 | 4234 | 5163 |  | GOUG | GENE | 00:17 | 00:37 | 00:30 | 145 | 164 | 9 | EXT | Аномалия находится на отводе. Задир. |  | (c)
56009.411 | 4.842 | 4.463 | -6.783 | -7.162 | 28 | 74 | 87 | 28 | 4463 | 5176 |  | GOUG | GENE | 02:31 | 02:39 | 02:41 | 724 | 119 | 10 | EXT | Аномалия находится на отводе. Зона задиров. |  | (c)
56010.281 | 5.712 | 5.608 | -5.913 | -6.017 | -43 | 133 | 76 | 0 | 5389 | 5176 |  | GOUG | GENE | 02:20 | 02:48 | 02:39 | 628 | 239 | 10 | EXT | Аномалия находится на отводе. Зона задиров. |  | (c)
56141.054 | 10.88 | 10.643 | -0.095 | -0.332 |  |  |  |  | 16 | 5187 |  | SWAN | GENE | 07:04 | 07:12 | 07:18 | 316 | 181 |  | INT | Эквивалент потери металла 18%. Аномалия находится на упругопластическом изгибе: R=645 D, максимальное растяжение на 5.5 час. |  | (c)
56220.359 | 0 | -0.019 | -11.605 | -11.624 | [5 empty] | 5195 | Нарушение формы кольцевого шва | GWAN |  | 02:50 | 05:22 | 04:50 | 0 | 1491 |  | EXT | Нарушение формы кольцевого шва |  | (c)
56220.359 | 0 | -0.024 | -11.605 | -11.629 | [5 empty] | 5195 | Нарушение формы кольцевого шва | GWAN |  | 07:27 | 10:37 | 09:32 | 0 | 1547 |  | EXT | Нарушение формы кольцевого шва |  | (c)
56382.414 | 2.5 | 2.399 | -8.565 | -8.666 |  |  |  |  | 2399 | 5209 |  | CORR | GENE | 02:31 | 03:08 | 02:52 | 500 | 261 | 10 | EXT |  | 0.94 | (c)
56621.922 | 4.253 | 4.173 | -7.317 | -7.397 |  |  |  |  | 4173 | 5230 |  | CORR | GENE | 06:43 | 06:47 | 06:47 | 158 | 55 | 10 | EXT |  | 0.9 | (c)
56622.475 | 4.806 | 4.791 | -6.764 | -6.779 |  |  |  |  | 4791 | 5230 |  | CORR | CIGR | 08:01 | 08:13 | 08:14 | 29 | 158 | 10 | EXT |  | 0.89 | (c)
56742.17 | 11.396 | 10.254 | -0.079 | -1.221 | [5 empty] | 5240 |  | OVAL |  | 00:00 | 05:58 | 06:00 | 2744 |  |  | N/A | Овальность: 0,03 |  | (c)
56742.596 | 0.347 | 0.13 | -10.833 | -11.05 |  |  |  |  | 130 | 5241 |  | DENT | GENE | 05:19 | 06:04 | 06:02 | 382 | 540 | 1.5 | N/A | Глубина вмятины: 21 мм (1,5%). Линейка: 38 см в (13 см; 06:04 ч:мин) Аномалия находится вблизи кольцевого сварного шва. Аномалия находится вблизи спирального шва. |  | (c)
56773.684 | 8.66 | 8.641 | -2.88 | -2.899 |  |  |  |  | 2858 | 5243 |  | CORR | CIGR | 05:37 | 05:58 | 05:58 | 41 | 257 | 10 | EXT | Аномалия находится на упругопластическом изгибе: R=428 D, максимальное растяжение на 5.9 час. | 0.9 | (c)
56801.469 | 2.095 | 1.547 | -9.435 | -9.983 |  |  |  |  | 1547 | 5246 |  | DENT | GENE | 05:25 | 05:53 | 05:59 | 768 | 425 | 0.5 | N/A | Глубина вмятины: 7 мм (0,5%). Линейка: 77 см в (155 см; 05:53 ч:мин) Аномалия находится вблизи спирального шва. |  | (c)
56918.828 | 8.634 | 8.309 | -2.991 | -3.316 |  |  |  |  | 2574 | 5256 |  | GOUG | GENE | 03:32 | 04:05 | 04:04 | 742 | 394 | 9 | EXT | Зона задиров. |  | (c)
56941.093 | 8.259 | 8.142 | -3.276 | -3.393 |  |  |  |  | 3205 | 5258 |  | DENT | GENE | 06:27 | 06:38 | 06:38 | 188 | 131 | 0.7 | N/A | Глубина вмятины: 10 мм (0,7%). Линейка: 19 см в (814 см; 06:38 ч:мин) Аномалия находится вблизи дефекта потери металла. |  | (c)
56941.231 | 8.397 | 8.146 | -3.138 | -3.389 |  |  |  |  | 3102 | 5258 |  | GOUG | GENE | 06:09 | 06:16 | 06:28 | 287 | 246 | 10 | EXT | Задир. |  | (c)
56942.047 | 9.213 | 9.203 | -2.322 | -2.332 | [5 empty] | 5258 |  | SWCR | PITT | 01:04 | 01:07 | 01:07 | 18 | 35 | 42 | INT | Поперёк оси шва. |  | (a)
56988.424 | 0.065 | 0.004 | -11.225 | -11.286 | -482 | -462 | -464 | 447 | 4 | 5263 |  | CORR | AXGR | 08:29 | 08:32 | 08:32 | 189 | 35 | 15 | EXT |  | 0.91 | (c)
56997.94 | 9.581 | 9.571 | -1.709 | -1.719 | -1213 | -1164 | -1158 | 1017 | 1701 | 5263 |  | CORR | CIGR | 06:31 | 06:39 | 06:40 | 18 | 111 | 13 | EXT |  | 0.88 | (c)
57025.653 | 2.874 | 2.859 | -8.186 | -8.201 | -2003 | -1884 | -1874 | 228 | 2859 | 5266 |  | GOUG | CIGR | 08:51 | 09:10 | 09:12 | 32 | 257 | 17 | EXT | Задир. |  | (c)
57098.538 | 7.574 | 7.549 | -3.666 | -3.691 |  |  |  |  | 3632 | 5272 |  | CORR | GENE | 06:16 | 06:36 | 06:30 | 59 | 175 | 13 | EXT |  | 0.89 | (c)
57138.599 | 2.885 | 2.807 | -7.295 | -7.373 |  |  |  |  | 2807 | 5276 |  | CORR | GENE | 02:07 | 02:20 | 02:16 | 78 | 123 | 10 | EXT |  | 0.89 | (c)
57147.06 | 1.166 | 1.159 | -10.399 | -10.406 |  |  |  |  | 1159 | 5277 |  | CORR | CIGR | 08:54 | 09:10 | 09:06 | 33 | 143 | 14 | EXT |  | 0.89 | (c)
57198.46 | 6.986 | 6.951 | -4.374 | -4.409 |  |  |  |  | 4342 | 5281 |  | CORR | GENE | 07:44 | 07:55 | 08:04 | 67 | 246 | 14 | EXT |  | 0.89 | (c)
57273.881 | 1.272 | 1.156 | -7.478 | -7.594 |  |  |  |  | 1156 | 5289 |  | CORR | GENE | 06:26 | 06:39 | 06:34 | 344 | 109 | 11 | EXT |  | 0.93 | (c)
57417.024 | 0 | -0.024 | -10.41 | -10.434 | [5 empty] | 5302 | Нарушение формы кольцевого шва | GWAN |  | 00:37 | 00:50 | 00:59 | 0 | 276 |  | EXT | Нарушение формы кольцевого шва |  | (c)
57417.024 | 0 | -0.04 | -10.41 | -10.45 | [5 empty] | 5302 | Нарушение формы кольцевого шва | GWAN |  | 01:46 | 02:15 | 02:17 | 0 | 384 |  | EXT | Нарушение формы кольцевого шва |  | (c)
57417.024 | 0 | -0.015 | -10.41 | -10.425 | [5 empty] | 5302 | Нарушение формы кольцевого шва | GWAN |  | 03:15 | 03:45 | 03:38 | 0 | 283 |  | EXT | Нарушение формы кольцевого шва |  | (c)
57712.694 | 0 | 0 | -2.958 | -2.958 | 1357 | 1423 | 1561 | 466 | 0 | 5328а | Смещение кромок | GWAN |  | 05:42 | 05:52 | 06:15 | 0 | 407 | 15 | EXT | Смещение кромок Наружу Величина смещения - 2.4 мм. Аномалия находится на упругопластическом изгибе: R=358 D, максимальное растяжение на 5.7 час. |  | (c)
57724.194 | 0 | -0.036 | -10.98 | -11.016 | [5 empty] | 5329 | Нарушение формы кольцевого шва | GWAN |  | 07:46 | 08:09 | 08:05 | 0 | 224 |  | EXT | Нарушение формы кольцевого шва Аномалия находится на упругопластическом изгибе: R=735 D, максимальное растяжение на 8.6 час. |  | (c)
57726.102 | 1.908 | 1.893 | -9.072 | -9.087 |  |  |  |  | 1893 | 5329 |  | CORR | CIGR | 06:23 | 06:36 | 06:36 | 33 | 160 | 12 | EXT | Аномалия находится на упругопластическом изгибе: R=838 D, максимальное растяжение на 9.1 час. | 0.89 | (c)
57769.185 | 8.591 | 8.58 | -0.429 | -0.44 |  |  |  |  | 410 | 5333 |  | CORR | CIGR | 05:08 | 05:31 | 05:24 | 30 | 196 | 10 | EXT |  | 0.89 | (c)
57874.059 | 3.855 | 3.846 | -7.645 | -7.654 |  |  |  |  | 3846 | 5343 |  | CORR | CIGR | 03:32 | 03:40 | 03:40 | 23 | 93 | 13 | EXT | Аномалия находится на упругопластическом изгибе: R=687 D, максимальное растяжение на 4.9 час. | 0.89 | (c)
57911.78 | 7.516 | 7.501 | -4.064 | -4.079 |  |  |  |  | 4054 | 5346 |  | CORR | CIGR | 07:55 | 08:15 | 08:10 | 25 | 179 | 13 | EXT |  | 0.89 | (c)
57950.354 | 0 | -0.02 | -10.795 | -10.815 | [5 empty] | 5350 | Нарушение формы кольцевого шва | GWAN |  | 01:09 | 02:19 | 02:45 | 0 | 1197 |  | EXT | Нарушение формы кольцевого шва |  | (c)
57950.354 | 0 | -0.007 | -10.795 | -10.802 | [5 empty] | 5350 | Нарушение формы кольцевого шва | GWAN |  | 06:45 | 07:13 | 07:18 | 0 | 411 |  | EXT | Нарушение формы кольцевого шва |  | (c)
58005.999 | 11.16 | 10.562 | -0.465 | -1.063 |  |  |  |  | 329 | 5354 |  | CORR | GENE | 07:25 | 07:34 | 07:36 | 734 | 134 | 10 | EXT |  | 0.95 | (c)
58008.177 | 1.713 | 1.625 | -9.792 | -9.88 |  |  |  |  | 1625 | 5355 |  | CORR | GENE | 07:36 | 07:58 | 07:50 | 310 | 176 | 16 | EXT |  | 0.94 | (c)
58008.227 | 1.763 | 1.657 | -9.742 | -9.848 |  |  |  |  | 1657 | 5355 |  | CORR | GENE | 07:22 | 07:23 | 07:27 | 894 | 66 | 27 | EXT |  | 1.12 | (b)
58008.911 | 2.447 | 2.086 | -9.058 | -9.419 |  |  |  |  | 2086 | 5355 |  | CORR | GENE | 06:41 | 06:41 | 06:53 | 699 | 142 | 10 | EXT |  | 0.95 | (c)
58009.708 | 3.244 | 2.896 | -8.261 | -8.609 |  |  |  |  | 2896 | 5355 |  | CORR | GENE | 06:41 | 06:55 | 06:57 | 490 | 200 | 15 | EXT |  | 0.97 | (c)
58011.184 | 4.72 | 4.344 | -6.785 | -7.161 |  |  |  |  | 4344 | 5355 |  | GOUG | GENE | 02:13 | 03:19 | 03:05 | 1061 | 635 | 9 | EXT | Зона задиров. |  | (b)
58109.271 | 0.057 | 0.009 | -11.153 | -11.201 | -279 | -241 | -243 | 206 | 9 | 5364 |  | CORR | GENE | 06:42 | 06:48 | 06:48 | 224 | 73 | 10 | EXT |  | 0.91 | (c)
58119.541 | 10.327 | 10.129 | -0.883 | -1.081 | 358 | 385 | 379 | 358 | 778 | 5364 |  | CORR | AXGR | 08:25 | 08:29 | 08:28 | 303 | 43 | 10 | EXT |  | 0.92 | (c)
58174.831 | 8.627 | 8.403 | -2.738 | -2.962 | 1428 | 1446 | 1469 | 1428 | 2494 | 5369 |  | CORR | GENE | 06:04 | 06:06 | 06:10 | 468 | 82 | 10 | EXT |  | 0.93 | (c)
58177.316 | 11.112 | 11.022 | -0.253 | -0.343 | 347 | 686 | 596 | 347 | 229 | 5369 |  | CORR | GENE | 03:09 | 04:04 | 03:49 | 114 | 498 | 10 | EXT |  | 0.89 | (c)
58177.323 | 11.119 | 11.061 | -0.246 | -0.304 | 1625 | 1849 | 1888 | 1625 | 211 | 5369 |  | CORR | GENE | 06:35 | 07:11 | 07:18 | 93 | 526 | 11 | EXT |  | 0.89 | (c)
58177.514 | 11.31 | 11.222 | -0.055 | -0.143 | 1443 | 2164 | 1922 | 1443 | 31 | 5369 |  | CORR | GENE | 06:06 | 08:02 | 07:23 | 112 | 959 | 12 | EXT |  | 0.89 | (c)
58274.685 | 6.931 | 6.857 | -4.204 | -4.278 | 991 | 1038 | 1045 | 991 | 4152 | 5378 |  | DENT | GENE | 08:38 | 08:45 | 08:46 | 126 | 109 | 0.4 | N/A | Глубина вмятины: 6 мм (0,4%). Линейка: 13 см в (686 см; 08:45 ч:мин) |  | (c)
58295.351 | 5.072 | 4.67 | -6.178 | -6.58 | -106 | 1768 | 1060 | 0 | 4670 | 5380 |  | ARTD | GENE | 08:41 | 01:43 | 11:49 | 536 | 2331 |  | EXT | Эквивалент потери металла 10%. Аномалия находится на отводе. От изолировочной машины. |  | (c)
58348.902 | 1.808 | 1.673 | -9.812 | -9.947 | -646 | -622 | -602 | 558 | 1673 | 5385 |  | ARTD | GENE | 05:04 | 05:07 | 05:11 | 250 | 88 |  | EXT | Эквивалент потери металла 11%. Аномалия находится на упругопластическом изгибе: R=421 D, максимальное растяжение на 5.1 час. |  | (c)
58423.908 | 8.744 | 8.732 | -2.416 | -2.428 | 1609 | 1662 | 1650 | 541 | 2407 | 5391 |  | CORR | CIGR | 05:22 | 05:30 | 05:28 | 21 | 81 | 10 | EXT |  | 0.88 | (c)
58511.854 | 5.6 | 5.558 | -5.065 | -5.107 | -1460 | -1417 | -1420 | 771 | 5030 | 5399 |  | DENT | GENE | 08:22 | 08:29 | 08:29 | 77 | 78 | 0.4 | N/A | Глубина вмятины: 5 мм (0,4%). Линейка: 8 см в (556 см; 08:29 ч:мин) Аномалия находится на упругопластическом изгибе. |  | (c)
58612.448 | 4.799 | 4.774 | -6.776 | -6.801 | 1752 | 1806 | 1817 | 348 | 4774 | 5408 |  | CORR | CIGR | 07:31 | 07:40 | 07:42 | 41 | 131 | 10 | EXT | Аномалия находится на упругопластическом изгибе: R=440 D, максимальное растяжение на 6.6 час. | 0.89 | (c)
58664.552 | 10.823 | 10.685 | -0.542 | -0.68 | 1602 | 1819 | 1880 | 73 | 446 | 5412 |  | DENT | GENE | 05:40 | 06:15 | 06:25 | 234 | 556 | 1.1 | N/A | Глубина вмятины: 16 мм (1,1%). Линейка: 23 см в (1069 см; 06:15 ч:мин) Аномалия находится вблизи продольного шва. Аномалия находится на упругопластическом изгибе. |  | (c)
58896.091 | 2.732 | 2.609 | -8.643 | -8.766 | 887 | 1203 | 1226 | 665 | 2609 | 5433 |  | DENT | GENE | 05:09 | 06:00 | 06:04 | 229 | 678 | 0.7 | N/A | Глубина вмятины: 10 мм (0,7%). Линейка: 23 см в (261 см; 06:00 ч:мин) Аномалия находится на отводе. |  | (c)
58912.161 | 7.427 | 7.411 | -4.208 | -4.224 | 1591 | 1656 | 1663 | 1591 | 4187 | 5434 |  | CORR | CIGR | 01:11 | 01:22 | 01:23 | 37 | 143 | 11 | EXT | Аномалия находится на отводе. | 0.89 | (c)
58916.369 | 0 | -0.026 | -10.51 | -10.536 | -1684 | -593 | -857 | 29 |  | 5435 | Нарушение формы кольцевого шва | GWAN |  | 01:09 | 04:06 | 03:23 | 0 | 1655 |  | EXT | Нарушение формы кольцевого шва Аномалия находится на отводе. |  | (c)
58916.369 | 0 | -0.026 | -10.51 | -10.536 | 312 | 1073 | 1273 | 312 |  | 5435 | Нарушение формы кольцевого шва | GWAN |  | 06:32 | 08:34 | 09:07 | 0 | 1921 |  | EXT | Нарушение формы кольцевого шва Аномалия находится на отводе. |  | (c)
58972.711 | 2.302 | 2.298 | -9.083 | -9.087 | 2052 | -1690 | -2018 | 1626 | 2298 | 5441 |  | CORR | CIGR | 03:27 | 05:23 | 04:30 | 32 | 783 | 11 | EXT |  | 0.89 | (c)
58973.38 | 2.971 | 2.965 | -8.414 | -8.42 | -1810 | -1634 | -1593 | 1376 | 2965 | 5441 |  | CORR | CIGR | 05:03 | 05:32 | 05:38 | 45 | 434 | 11 | EXT |  | 0.89 | (c)
58976.575 | 6.166 | 6.159 | -5.219 | -5.226 | -1878 | -1654 | -1737 | 1596 | 5170 | 5441 |  | CORR | CIGR | 04:52 | 05:28 | 05:15 | 56 | 282 | 10 | EXT |  | 0.89 | (c)
58981.185 | 10.776 | 10.72 | -0.609 | -0.665 | -617 | -417 | -466 | 315 | 592 | 5441 |  | CORR | GENE | 08:16 | 08:48 | 08:40 | 73 | 302 | 13 | EXT |  | 0.89 | (c)
58981.355 | 10.946 | 10.931 | -0.439 | -0.454 | -1703 | -1174 | -1299 | 895 | 417 | 5441 |  | CORR | CIGR | 05:20 | 06:46 | 06:26 | 37 | 808 | 11 | EXT |  | 0.89 | (c)
58988.119 | 6.325 | 6.31 | -5.165 | -5.18 | -1437 | -1288 | -1334 | 1232 | 5151 | 5442 |  | CORR | CIGR | 04:28 | 04:52 | 04:44 | 29 | 205 | 11 | EXT |  | 0.89 | (c)
59010.081 | 5.997 | 5.974 | -5.413 | -5.436 | -30 | 38 | 26 | 0 | 5391 | 5444 |  | CORR | CIGR | 08:54 | 09:05 | 09:03 | 45 | 113 | 11 | EXT | Аномалия находится на отводе. | 0.89 | (c)
59017.282 | 1.788 | 1.677 | -9.622 | -9.733 | 234 | 326 | 458 | 234 | 1677 | 5445 |  | CORR | GENE | 05:35 | 05:50 | 06:11 | 179 | 448 | 11 | EXT | Аномалия находится на упругопластическом изгибе: R=527 D, максимальное растяжение на 7.1 час. | 0.9 | (c)
59019.782 | 4.288 | 4.272 | -7.122 | -7.138 | 201 | 419 | 405 | 201 | 4272 | 5445 |  | CORR | GENE | 05:30 | 06:05 | 06:03 | 69 | 407 | 11 | EXT | Аномалия находится на упругопластическом изгибе: R=475 D, максимальное растяжение на 6.6 час. | 0.89 | (c)
59020.35 | 4.856 | 4.836 | -6.554 | -6.574 | 226 | 294 | 362 | 226 | 4836 | 5445 |  | CORR | CIGR | 05:34 | 05:45 | 05:56 | 37 | 272 | 11 | EXT | Аномалия находится на упругопластическом изгибе: R=476 D, максимальное растяжение на 6.5 час. | 0.89 | (c)
59021.767 | 6.273 | 6.232 | -5.137 | -5.178 | 176 | 279 | 335 | 176 | 5104 | 5445 |  | CORR | GENE | 05:26 | 05:42 | 05:51 | 74 | 317 | 10 | EXT | Аномалия находится на упругопластическом изгибе: R=459 D, максимальное растяжение на 6.3 час. | 0.89 | (c)
59029.018 | 2.114 | 2.093 | -2.021 | -2.042 | 2198 | 2217 | 2216 | 2198 | 1998 | 5446 |  | LWAN | PITT | 10:48 | 10:51 | 10:51 | 44 | 35 |  | INT | Эквивалент потери металла 10%. Аномалия находится на упругопластическом изгибе: R=659 D, максимальное растяжение на 5.3 час. |  | (c)
59029.615 | 2.711 | 2.709 | -1.424 | -1.426 | 938 | 1052 | 1002 | 938 | 1405 | 5446 |  | CORR | CIGR | 07:25 | 07:43 | 07:35 | 21 | 129 | 10 | EXT | Аномалия находится на упругопластическом изгибе: R=700 D, максимальное растяжение на 5.3 час. | 0.89 | (c)
59030.671 | 3.767 | 3.759 | -0.368 | -0.376 | 893 | 968 | 948 | 893 | 353 | 5446 |  | CORR | CIGR | 07:18 | 07:30 | 07:27 | 23 | 111 | 11 | EXT | Аномалия находится на упругопластическом изгибе: R=789 D, максимальное растяжение на 5 час. | 0.89 | (c)
59055.954 | 2.595 | 2.527 | -8.045 | -8.113 | -1923 | -1825 | -1857 | 308 | 2527 | 5449 |  | CORR | GENE | 08:05 | 08:21 | 08:15 | 601 | 132 | 10 | EXT |  | 0.94 | (c)
59056.155 | 2.796 | 2.662 | -7.844 | -7.978 | 1914 | 1927 | 1951 | 243 | 2662 | 5449 |  | CORR | GENE | 06:24 | 06:26 | 06:30 | 459 | 74 | 10 | EXT |  | 0.93 | (c)
59086.269 | 0.095 | 0.018 | -11.005 | -11.082 | -466 | -400 | -415 | 364 | 18 | 5452 |  | CORR | GENE | 06:04 | 06:15 | 06:12 | 275 | 101 | 10 | EXT |  | 0.91 | (c)
59095.459 | 9.285 | 9.261 | -1.815 | -1.839 | 462 | 583 | 543 | 462 | 1810 | 5452 |  | CORR | CIGR | 08:34 | 08:53 | 08:47 | 29 | 162 | 10 | EXT |  | 0.89 | (c)
59128.987 | 4.558 | 4.545 | -6.742 | -6.755 | 246 | 325 | 330 | 246 | 4545 | 5456 |  | GOUG | CIGR | 03:38 | 03:51 | 03:52 | 32 | 167 | 12 | EXT | Аномалия находится на отводе. Задир. |  | (c)
59139.924 | 4.195 | 4.182 | -7.245 | -7.258 | 1174 | 1371 | 1408 | 587 | 4182 | 5457 |  | CORR | CIGR | 04:59 | 05:31 | 05:37 | 33 | 470 | 11 | EXT |  | 0.89 | (c)
59154.241 | 7.072 | 7.051 | -4.423 | -4.444 | -1193 | -1019 | -1016 | 839 | 4410 | 5458 |  | CORR | CIGR | 04:59 | 05:27 | 05:27 | 34 | 354 | 10 | EXT |  | 0.89 | (c)
59156.99 | 9.821 | 9.805 | -1.674 | -1.69 | -1126 | -924 | -987 | 848 | 1657 | 5458 |  | CORR | CIGR | 05:10 | 05:42 | 05:32 | 33 | 278 | 11 | EXT |  | 0.89 | (c)
59158.536 | 11.367 | 11.333 | -0.128 | -0.162 | -623 | -269 | -350 | 78 | 106 | 5458 |  | CORR | CIGR | 06:31 | 07:28 | 07:15 | 56 | 545 | 13 | EXT |  | 0.89 | (c)
59158.664 | 0 | -0.031 | -11.11 | -11.141 | -263 | 149 | 159 | 0 |  | 5459 | Нарушение формы кольцевого шва | GWAN |  | 01:02 | 02:08 | 02:10 | 0 | 843 |  | EXT | Нарушение формы кольцевого шва |  | (c)
59158.664 | 0 | -0.021 | -11.11 | -11.131 | 697 | 1440 | 1201 | 526 |  | 5459 | Нарушение формы кольцевого шва | GWAN |  | 03:37 | 05:37 | 04:58 | 0 | 1008 |  | EXT | Нарушение формы кольцевого шва |  | (c)
59165.93 | 7.266 | 7.243 | -3.844 | -3.867 | 1049 | 1096 | 1135 | 1010 | 3827 | 5459 |  | CORR | CIGR | 04:33 | 04:41 | 04:47 | 40 | 172 | 10 | EXT |  | 0.89 | (c)
59167.793 | 9.129 | 9.116 | -1.981 | -1.994 | 1119 | 1157 | 1175 | 1000 | 1966 | 5459 |  | CORR | CIGR | 04:45 | 04:51 | 04:54 | 28 | 112 | 10 | EXT |  | 0.89 | (c)
59171.014 | 1.24 | 1.222 | -9.99 | -10.008 | -639 | -540 | -548 | 456 | 1222 | 5460 |  | CORR | CIGR | 05:55 | 06:11 | 06:10 | 35 | 183 | 11 | EXT |  | 0.89 | (c)
59171.679 | 1.905 | 1.885 | -9.325 | -9.345 | -1381 | -912 | -1053 | 726 | 1885 | 5460 |  | CORR | CIGR | 03:55 | 05:11 | 04:48 | 43 | 655 | 11 | EXT |  | 0.89 | (c)
59186.517 | 5.513 | 5.499 | -6.012 | -6.026 | -1753 | -1487 | -1556 | 477 | 5499 | 5461 |  | CORR | CIGR | 04:34 | 05:17 | 05:06 | 25 | 394 | 11 | EXT |  | 0.89 | (c)
59187.634 | 6.63 | 6.614 | -4.895 | -4.911 | -1681 | -1591 | -1507 | 549 | 4877 | 5461 |  | CORR | CIGR | 04:46 | 05:00 | 05:14 | 34 | 348 | 10 | EXT | Аномалия находится на упругопластическом изгибе: R=905 D, максимальное растяжение на 5.3 час. | 0.89 | (c)
59189.357 | 8.353 | 8.339 | -3.172 | -3.186 | -1581 | -1496 | -1489 | 650 | 3159 | 5461 |  | CORR | CIGR | 05:02 | 05:16 | 05:17 | 27 | 184 | 11 | EXT | Аномалия находится на упругопластическом изгибе: R=629 D, максимальное растяжение на 5.3 час. | 0.89 | (c)
59190.149 | 9.145 | 9.118 | -2.38 | -2.407 | -1539 | -1383 | -1429 | 692 | 2374 | 5461 |  | CORR | CIGR | 05:09 | 05:34 | 05:26 | 33 | 219 | 10 | EXT | Аномалия находится на упругопластическом изгибе: R=545 D, максимальное растяжение на 5.3 час. | 0.89 | (c)
59200.456 | 7.927 | 7.913 | -3.273 | -3.287 | 1865 | 2012 | 1992 | 111 | 3268 | 5462 |  | CORR | CIGR | 05:21 | 05:45 | 05:42 | 19 | 254 | 10 | EXT | Аномалия находится на упругопластическом изгибе: R=615 D, максимальное растяжение на 4.3 час. | 0.88 | (c)
59211.329 | 7.6 | 7.575 | -3.88 | -3.905 | -1598 | -1499 | -1525 | 633 | 3877 | 5463 |  | CORR | CIGR | 06:40 | 06:56 | 06:52 | 28 | 146 | 15 | EXT | Аномалия находится на упругопластическом изгибе: R=429 D, максимальное растяжение на 0.1 час. | 0.89 | (c)
59216.411 | 1.202 | 1.181 | -9.193 | -9.214 | 428 | 516 | 547 | 428 | 1181 | 5464 |  | CORR | CIGR | 02:21 | 02:35 | 02:40 | 35 | 238 | 13 | EXT | Аномалия находится на упругопластическом изгибе: R=284 D, максимальное растяжение на 0 час. | 0.89 | (c)
59223.423 | 8.214 | 8.146 | -2.181 | -2.249 | 2203 | -1932 | -2011 | 0 | 2167 | 5464 |  | CORR | GENE | 07:08 | 08:00 | 07:47 | 82 | 494 | 10 | EXT | Аномалия находится на упругопластическом изгибе: R=342 D, максимальное растяжение на 11.7 час. | 0.89 | (c)
59224.655 | 9.446 | 9.422 | -0.949 | -0.973 | -2174 | -2037 | -2034 | 57 | 918 | 5464 |  | CORR | GENE | 07:21 | 07:43 | 07:44 | 55 | 279 | 10 | EXT | Аномалия находится на упругопластическом изгибе: R=379 D, максимальное растяжение на 11.8 час. | 0.89 | (c)
59225.15 | 9.941 | 9.926 | -0.454 | -0.469 | 1132 | 1182 | 1185 | 993 | 439 | 5464 |  | CORR | CIGR | 04:15 | 04:23 | 04:23 | 30 | 105 | 13 | EXT | Аномалия находится на упругопластическом изгибе: R=398 D, максимальное растяжение на 11.9 час. | 0.89 | (c)
59226.311 | 0.707 | 0.083 | -10.843 | -11.467 | 2126 | 2165 | 2166 | 25 | 83 | 5465 |  | CORR | GENE | 04:11 | 04:17 | 04:18 | 1987 | 80 | 11 | EXT | Аномалия находится на упругопластическом изгибе: R=458 D, максимальное растяжение на 0.1 час. | 0.98 | (c)
59236.739 | 11.135 | 10.535 | -0.415 | -1.015 | 1786 | 1823 | 1819 | 379 | 215 | 5465 |  | CORR | GENE | 03:16 | 03:22 | 03:22 | 800 | 65 | 13 | EXT | Аномалия находится на упругопластическом изгибе: R=911 D, максимальное растяжение на 1.6 час. | 0.97 | (c)
59241.393 | 4.239 | 4.203 | -7.091 | -7.127 | -2093 | -1978 | -1959 | 138 | 4203 | 5466 |  | CORR | CIGR | 05:20 | 05:39 | 05:42 | 49 | 268 | 10 | EXT |  | 0.89 | (c)
59279.597 | 8.403 | 7.991 | -2.792 | -3.204 | -2100 | -2027 | -2056 | 131 | 1849 | 5469 |  | CORR | GENE | 07:30 | 07:42 | 07:37 | 1355 | 87 | 12 | EXT |  | 0.98 | (c)
59294.683 | 1.039 | 1.02 | -10.316 | -10.335 | 1205 | 1303 | 1302 | 832 | 1020 | 5471 |  | CORR | CIGR | 04:30 | 04:46 | 04:46 | 34 | 194 | 10 | EXT |  | 0.89 | (c)
59304.938 | 11.294 | 11.013 | -0.061 | -0.342 | -2055 | -2040 | -2041 | 176 | 5 | 5471 |  | CORR | AXGR | 07:44 | 07:47 | 07:46 | 337 | 28 | 11 | EXT |  | 0.92 | (c)
59306.711 | 1.712 | 1.683 | -9.773 | -9.802 | -1768 | -1471 | -1538 | 463 | 1683 | 5472 |  | CORR | GENE | 04:56 | 05:44 | 05:33 | 92 | 460 | 10 | EXT |  | 0.89 | (c)
59307.014 | 2.015 | 1.963 | -9.47 | -9.522 | -1858 | -1575 | -1658 | 373 | 1963 | 5472 |  | CORR | GENE | 04:41 | 05:27 | 05:14 | 74 | 399 | 10 | EXT |  | 0.89 | (c)
59336.696 | 8.912 | 8.903 | -2.543 | -2.552 | -154 | -77 | -102 | 50 | 2527 | 5474 |  | CORR | CIGR | 02:06 | 02:19 | 02:15 | 25 | 104 | 11 | EXT |  | 0.89 | (c)
59350.554 | 0 | -0.012 | -11.62 | -11.632 | 80 | 1089 | 1095 | 80 |  | 5476 | Нарушение формы кольцевого шва | GWAN |  | 03:13 | 05:56 | 05:57 | 0 | 2031 |  | EXT | Нарушение формы кольцевого шва Аномалия находится на отводе. Аномалия находится на упругопластическом изгибе: R=315 D, максимальное растяжение на 11.7 час. |  | (c)
59358.286 | 7.732 | 7.596 | -3.888 | -4.024 | -538 | -510 | -517 | 496 | 3740 | 5476 |  | ARTD | AXGR | 01:33 | 01:38 | 01:37 | 284 | 42 |  | INT | Эквивалент потери металла 14%. Аномалия находится на упругопластическом изгибе: R=391 D, максимальное растяжение на 11.7 час. |  | (c)
59376.195 | 2.456 | 2.414 | -9.144 | -9.186 | -640 | -429 | -507 | 375 | 2414 | 5478 |  | CORR | GENE | 04:34 | 05:08 | 04:56 | 64 | 265 | 12 | EXT |  | 0.89 | (c)
59376.228 | 2.489 | 2.484 | -9.111 | -9.116 | -333 | -253 | -283 | 234 | 2484 | 5478 |  | CORR | CIGR | 05:24 | 05:37 | 05:32 | 20 | 99 | 10 | EXT |  | 0.89 | (c)
59376.426 | 2.687 | 2.548 | -8.913 | -9.052 | -426 | -416 | -414 | 403 | 2548 | 5478 |  | CORR | AXGR | 05:09 | 05:11 | 05:11 | 257 | 23 | 11 | EXT |  | 0.91 | (c)
59376.51 | 2.771 | 2.749 | -8.829 | -8.851 | -188 | -106 | -108 | 28 | 2749 | 5478 |  | CORR | CIGR | 05:47 | 06:00 | 06:00 | 46 | 160 | 10 | EXT |  | 0.89 | (c)
59376.552 | 2.813 | 2.807 | -8.787 | -8.793 | -406 | -308 | -297 | 188 | 2807 | 5478 |  | CORR | CIGR | 05:12 | 05:28 | 05:30 | 30 | 218 | 11 | EXT |  | 0.89 | (c)
59376.663 | 2.924 | 2.911 | -8.676 | -8.689 | -496 | -404 | -436 | 377 | 2911 | 5478 |  | CORR | CIGR | 04:58 | 05:12 | 05:07 | 30 | 119 | 18 | EXT |  | 0.89 | (c)
59376.918 | 3.179 | 3.149 | -8.421 | -8.451 | -519 | -310 | -378 | 237 | 3149 | 5478 |  | CORR | GENE | 04:54 | 05:28 | 05:17 | 76 | 282 | 20 | EXT |  | 0.89 | (c)
59377.009 | 3.27 | 3.258 | -8.33 | -8.342 | -484 | -407 | -375 | 266 | 3258 | 5478 |  | CORR | CIGR | 04:60 | 05:12 | 05:17 | 51 | 218 | 11 | EXT |  | 0.89 | (c)
59377.281 | 3.542 | 3.52 | -8.058 | -8.08 | -438 | -315 | -234 | 30 | 3520 | 5478 |  | CORR | GENE | 05:07 | 05:27 | 05:40 | 92 | 409 | 11 | EXT |  | 0.89 | (c)
59377.521 | 3.782 | 3.77 | -7.818 | -7.83 | -380 | -274 | -291 | 201 | 3770 | 5478 |  | CORR | CIGR | 05:16 | 05:33 | 05:31 | 34 | 179 | 11 | EXT |  | 0.89 | (c)
59377.657 | 3.918 | 3.894 | -7.682 | -7.706 | 82 | 219 | 182 | 82 | 3894 | 5478 |  | CORR | CIGR | 06:31 | 06:53 | 06:47 | 41 | 201 | 10 | EXT |  | 0.89 | (c)
59377.747 | 4.008 | 3.982 | -7.592 | -7.618 | -577 | -384 | -393 | 208 | 3982 | 5478 |  | CORR | GENE | 04:44 | 05:16 | 05:14 | 79 | 370 | 10 | EXT |  | 0.89 | (c)
59377.908 | 4.169 | 4.15 | -7.431 | -7.45 | -459 | -379 | -358 | 257 | 4150 | 5478 |  | CORR | CIGR | 05:04 | 05:16 | 05:20 | 36 | 202 | 11 | EXT |  | 0.89 | (c)
59378.099 | 4.36 | 4.334 | -7.24 | -7.266 | -545 | -479 | -481 | 417 | 4334 | 5478 |  | CORR | CIGR | 04:50 | 05:00 | 05:00 | 45 | 128 | 10 | EXT |  | 0.89 | (c)
59378.414 | 4.675 | 4.66 | -6.925 | -6.94 | -534 | -485 | -461 | 388 | 4660 | 5478 |  | CORR | CIGR | 04:51 | 04:59 | 05:03 | 27 | 146 | 11 | EXT |  | 0.89 | (c)
59378.584 | 4.845 | 4.838 | -6.755 | -6.762 | -702 | -573 | -583 | 464 | 4838 | 5478 |  | CORR | CIGR | 04:24 | 04:45 | 04:44 | 25 | 238 | 10 | EXT |  | 0.89 | (c)
59381.555 | 7.816 | 7.795 | -3.784 | -3.805 | -719 | -645 | -622 | 525 | 3766 | 5478 |  | CORR | CIGR | 04:22 | 04:34 | 04:37 | 39 | 194 | 10 | EXT |  | 0.89 | (c)
59386.149 | 0.81 | 0.784 | -10.495 | -10.521 | 1687 | 1806 | 1806 | 1687 | 784 | 5479 |  | CORR | CIGR | 05:29 | 05:49 | 05:49 | 32 | 238 | 11 | EXT |  | 0.89 | (c)
59386.706 | 1.367 | 1.345 | -9.938 | -9.96 | 1418 | 1486 | 1516 | 1418 | 1345 | 5479 |  | CORR | CIGR | 04:46 | 04:57 | 05:02 | 30 | 196 | 10 | EXT |  | 0.89 | (c)
59389.266 | 3.927 | 3.891 | -7.378 | -7.414 | -1921 | -1868 | -1882 | 1843 | 3891 | 5479 |  | CORR | CIGR | 07:47 | 07:56 | 07:53 | 36 | 78 | 10 | EXT |  | 0.89 | (c)
59399.387 | 2.743 | 2.72 | -8.772 | -8.795 | 1010 | 1176 | 1139 | 1010 | 2720 | 5480 |  | CORR | CIGR | 06:16 | 06:43 | 06:37 | 50 | 258 | 10 | EXT | Аномалия находится на отводе. | 0.89 | (c)
59451.401 | 9.707 | 9.686 | -0.988 | -1.009 | 969 | 1469 | 1294 | 969 | 951 | 5484 |  | CORR | GENE | 07:02 | 08:23 | 07:55 | 58 | 649 | 10 | EXT |  | 0.89 | (c)
59470.919 | 7.52 | 7.494 | -4.115 | -4.141 | 2224 | -2054 | -2050 | 1862 | 4089 | 5486 |  | CORR | CIGR | 07:27 | 07:57 | 07:57 | 52 | 375 | 10 | EXT |  | 0.89 | (c)
59473.348 | 9.949 | 9.828 | -1.686 | -1.807 | -1957 | -1919 | -1924 | 1890 | 1484 | 5486 |  | CORR | GENE | 08:12 | 08:19 | 08:18 | 323 | 67 | 10 | EXT |  | 0.92 | (c)
59473.459 | 10.06 | 10.039 | -1.575 | -1.596 | 715 | 828 | 846 | 715 | 1560 | 5486 |  | CORR | CIGR | 03:24 | 03:42 | 03:45 | 36 | 261 | 10 | EXT |  | 0.89 | (c)
59474.941 | 11.542 | 11.524 | -0.093 | -0.111 | 434 | 820 | 699 | 434 | 48 | 5486 |  | CORR | GENE | 02:38 | 03:41 | 03:21 | 63 | 529 | 10 | EXT |  | 0.89 | (c)
59522.168 | 1.504 | 1.487 | -9.871 | -9.888 | 1686 | 1773 | 1783 | 351 | 1487 | 5499 |  | CORR | CIGR | 06:58 | 07:12 | 07:14 | 55 | 194 | 10 | EXT |  | 0.89 | (c)
59522.417 | 1.753 | 1.748 | -9.622 | -9.627 | 1824 | 1886 | 1873 | 308 | 1748 | 5499 |  | CORR | CIGR | 07:20 | 07:30 | 07:28 | 31 | 99 | 11 | EXT |  | 0.89 | (c)
59525.8 | 5.136 | 5.115 | -6.239 | -6.26 | 1317 | 1407 | 1424 | 699 | 5115 | 5499 |  | CORR | CIGR | 05:59 | 06:13 | 06:16 | 36 | 215 | 12 | EXT |  | 0.89 | (c)
59532.847 | 0.808 | 0.787 | -10.562 | -10.583 | -942 | -785 | -801 | 661 | 787 | 5500 |  | CORR | GENE | 07:12 | 07:38 | 07:35 | 57 | 282 | 10 | EXT | Аномалия находится на отводе. | 0.89 | (c)
59540.704 | 8.665 | 8.647 | -2.705 | -2.723 | -1178 | -1090 | -1098 | 1018 | 2693 | 5500 |  | CORR | CIGR | 06:34 | 06:48 | 06:47 | 30 | 160 | 10 | EXT | Аномалия находится на отводе. | 0.89 | (c)
59542.281 | 10.242 | 10.216 | -1.128 | -1.154 | -1339 | -1162 | -1168 | 996 | 1114 | 5500 |  | CORR | CIGR | 06:08 | 06:37 | 06:36 | 40 | 343 | 10 | EXT | Аномалия находится на отводе. | 0.89 | (c)
59554.739 | 0 | -0.045 | -11.155 | -11.2 | 25 | 950 | 851 | 25 |  | 5502 | Нарушение формы кольцевого шва | GWAN |  | 09:57 | 00:26 | 12:10 | 0 | 1652 |  | EXT | Нарушение формы кольцевого шва |  | (c)
59567.236 | 1.342 | 1.315 | -10.023 | -10.05 | 509 | 574 | 593 | 509 | 1315 | 5503 |  | CORR | CIGR | 03:40 | 03:51 | 03:54 | 27 | 167 | 10 | EXT | Аномалия находится на упругопластическом изгибе: R=847 D, максимальное растяжение на 0.8 час. | 0.89 | (c)
59590.889 | 2.445 | 2.421 | -9.025 | -9.049 | -1696 | -1337 | -1441 | 535 | 2421 | 5505 |  | CORR | GENE | 08:16 | 09:14 | 08:57 | 73 | 510 | 10 | EXT | Аномалия находится на упругопластическом изгибе: R=613 D, максимальное растяжение на 1.1 час. | 0.89 | (c)
59591.625 | 3.181 | 3.169 | -8.289 | -8.301 | -1668 | -1624 | -1615 | 563 | 3169 | 5505 |  | CORR | CIGR | 08:20 | 08:28 | 08:29 | 22 | 106 | 10 | EXT | Аномалия находится на упругопластическом изгибе: R=640 D, максимальное растяжение на 1.2 час. | 0.89 | (c)
59593.783 | 5.339 | 5.215 | -6.131 | -6.255 | 960 | 975 | 997 | 960 | 5215 | 5505 |  | CORR | GENE | 03:25 | 03:27 | 03:31 | 297 | 73 | 12 | EXT | Аномалия находится на упругопластическом изгибе: R=833 D, максимальное растяжение на 1.2 час. | 0.92 | (c)
59605.544 | 0 | -0.023 | -5.16 | -5.183 | 1521 | -1562 | -1988 | 0 |  | 5507 | Нарушение формы кольцевого шва | GWAN |  | 05:54 | 09:36 | 08:27 | 0 | 1904 |  | EXT | Нарушение формы кольцевого шва |  | (c)
59607.733 | 2.189 | 2.171 | -2.971 | -2.989 | 995 | 1232 | 1150 | 926 | 2171 | 5507 |  | CORR | CIGR | 04:29 | 05:07 | 04:54 | 39 | 309 | 12 | EXT |  | 0.89 | (c)
59610.808 | 0.104 | 0.08 | -11.171 | -11.195 | -1160 | -1016 | -1001 | 841 | 80 | 5508 |  | CORR | CIGR | 07:41 | 08:05 | 08:07 | 43 | 319 | 10 | EXT |  | 0.89 | (c)
59623.304 | 0 | -0.022 | -0.5 | -0.522 | -1167 | 483 | 1035 | 0 |  | 5511 | Нарушение формы кольцевого шва | GWAN |  | 00:09 | 04:35 | 06:04 | 0 | 4404 |  | EXT | Нарушение формы кольцевого шва |  | (c)
59623.804 | 0 | -0.018 | -2.905 | -2.923 | [5 empty] | 5512 | Нарушение формы кольцевого шва | GWAN |  | 05:20 | 06:10 | 06:07 | 0 | 577 |  | EXT | Нарушение формы кольцевого шва |  | (c)
59626.709 | 0 | -0.035 | -0.51 | -0.545 | -398 | -520 | 1803 | 0 |  | 5513 | Нарушение формы кольцевого шва | GWAN |  | 00:06 | 11:46 | 06:01 | 0 | 4404 |  | EXT | Нарушение формы кольцевого шва |  | (c)
59627.999 | 0 | -0.015 | -0.475 | -0.49 | -1766 | 1831 | 454 | 0 |  | 5515 | Нарушение формы кольцевого шва | GWAN |  | 00:02 | 09:42 | 05:60 | 0 | 4439 |  | EXT | Нарушение формы кольцевого шва |  | (c)
59628.474 | 0 | -0.022 | -10.42 | -10.442 | 134 | 617 | -2133 | 0 |  | 5516 | Нарушение формы кольцевого шва | GWAN |  | 00:12 | 01:30 | 06:06 | 0 | 4387 |  | EXT | Нарушение формы кольцевого шва |  | (c)
59639.974 | 1.08 | 1.047 | -10.21 | -10.243 | -676 | -511 | -510 | 344 | 1047 | 5517 |  | CORR | CIGR | 08:29 | 08:55 | 08:55 | 56 | 332 | 10 | EXT |  | 0.89 | (c)
59640.666 | 1.772 | 1.748 | -9.518 | -9.542 | -642 | -577 | -520 | 398 | 1748 | 5517 |  | CORR | GENE | 08:34 | 08:45 | 08:54 | 61 | 244 | 10 | EXT |  | 0.89 | (c)
59642.163 | 3.269 | 3.244 | -8.021 | -8.046 | -656 | -409 | -475 | 295 | 3244 | 5517 |  | CORR | CIGR | 08:32 | 09:12 | 09:01 | 52 | 361 | 10 | EXT |  | 0.89 | (c)
59678.759 | 6.345 | 6.328 | -5.27 | -5.287 | 90 | 201 | 177 | 90 | 5246 | 5520 |  | CORR | CIGR | 07:52 | 08:10 | 08:06 | 41 | 175 | 11 | EXT |  | 0.89 | (c)
59688.178 | 4.149 | 4.122 | -7.241 | -7.268 | -1889 | -1792 | -1787 | 341 | 4122 | 5521 |  | CORR | CIGR | 06:38 | 06:54 | 06:54 | 43 | 205 | 10 | EXT |  | 0.89 | (c)
59701.282 | 5.863 | 5.839 | -5.587 | -5.611 | -1835 | -1682 | -1734 | 396 | 5575 | 5522 |  | CORR | CIGR | 04:41 | 05:05 | 04:57 | 36 | 201 | 10 | EXT |  | 0.89 | (c)
59708.398 | 1.529 | 1.52 | -2.891 | -2.9 | -2103 | -2038 | -1949 | 127 | 1520 | 5523 |  | CORR | GENE | 04:24 | 04:34 | 04:48 | 149 | 308 | 10 | EXT |  | 0.9 | (c)
59712.344 | 0 | -0.02 | -1.805 | -1.825 | 1414 | -1977 | -1810 | 0 |  | 5525б | Нарушение формы кольцевого шва | GWAN |  | 03:56 | 06:48 | 07:15 | 0 | 2473 |  | EXT | Нарушение формы кольцевого шва |  | (c)
59714.149 | 0 | -0.014 | -0.51 | -0.524 | -330 | 1700 | 1898 | 0 |  | 5526а | Нарушение формы кольцевого шва | GWAN |  | 00:09 | 05:37 | 06:09 | 0 | 4457 |  | EXT | Нарушение формы кольцевого шва |  | (c)
59714.659 | 0 | -0.021 | -0.51 | -0.531 | 406 | -779 | -2030 | 5 |  | 5527а | Нарушение формы кольцевого шва | GWAN |  | 09:30 | 06:18 | 14:56 | 0 | 4050 |  | EXT | Нарушение формы кольцевого шва |  | (c)
59729.723 | 8.454 | 8.438 | -3.116 | -3.132 | -247 | -182 | -194 | 141 | 3106 | 5528 |  | CORR | CIGR | 02:23 | 02:34 | 02:32 | 26 | 106 | 13 | EXT |  | 0.89 | (c)
59737.312 | 4.473 | 4.455 | -6.767 | -6.785 | 1131 | 1286 | 1273 | 1131 | 4455 | 5529 |  | CORR | CIGR | 04:42 | 05:07 | 05:05 | 38 | 284 | 10 | EXT |  | 0.89 | (c)
59743.724 | 10.885 | 10.863 | -0.355 | -0.377 | 1335 | 1430 | 1435 | 1335 | 352 | 5529 |  | CORR | CIGR | 05:15 | 05:31 | 05:31 | 25 | 200 | 10 | EXT |  | 0.89 | (c)
59744.16 | 0.081 | 0.067 | -1.399 | -1.413 | -1663 | -1580 | -1567 | 1471 | 67 | 5530 |  | CORR | CIGR | 03:23 | 03:37 | 03:39 | 27 | 192 | 10 | EXT |  | 0.89 | (c)
59744.181 | 0.102 | 0.08 | -1.378 | -1.4 | -595 | -410 | -446 | 298 | 80 | 5530 |  | CORR | CIGR | 06:16 | 06:45 | 06:40 | 34 | 297 | 10 | EXT |  | 0.89 | (c)
59745.559 | 0 | -0.032 | -0.495 | -0.527 | 2023 | -244 | -1012 | 0 |  | 5531 | Нарушение формы кольцевого шва | GWAN |  | 01:51 | 07:45 | 05:41 | 0 | 2851 |  | EXT | Нарушение формы кольцевого шва |  | (c)
59746.054 | 0 | -0.022 | -1.9 | -1.922 | 493 | 891 | 1936 | 0 |  | 5532 | Нарушение формы кольцевого шва | GWAN |  | 01:19 | 02:24 | 05:12 | 0 | 2886 |  | EXT | Нарушение формы кольцевого шва |  | (c)
59747.954 | 0 | -0.02 | -0.505 | -0.525 | -1243 | 101 | 466 | 0 |  | 5533 | Нарушение формы кольцевого шва | GWAN |  | 07:57 | 11:34 | 12:33 | 0 | 3418 |  | EXT | Нарушение формы кольцевого шва |  | (c)
59759.276 | 0.792 | 0.774 | -10.363 | -10.381 | 1752 | 1958 | 1903 | 177 | 774 | 5535 |  | CORR | CIGR | 06:18 | 06:51 | 06:42 | 53 | 302 | 10 | EXT |  | 0.89 | (c)
59759.749 | 1.265 | 1.252 | -9.89 | -9.903 | 1983 | 2036 | 2068 | 78 | 1252 | 5535 |  | CORR | CIGR | 06:55 | 07:03 | 07:09 | 27 | 170 | 10 | EXT |  | 0.89 | (c)
59781.191 | 0.257 | 0.254 | -11.133 | -11.136 | 1747 | 1817 | 1796 | 385 | 254 | 5537 |  | CORR | CIGR | 06:31 | 06:43 | 06:39 | 27 | 99 | 10 | EXT | Аномалия находится на упругопластическом изгибе: R=610 D, максимальное растяжение на 7.8 час. | 0.89 | (c)
59793.473 | 1.149 | 1.134 | -10.171 | -10.186 | 1892 | 1980 | 1945 | 233 | 1134 | 5538 |  | CORR | CIGR | 04:59 | 05:14 | 05:08 | 26 | 106 | 10 | EXT | Аномалия находится на упругопластическом изгибе: R=491 D, максимальное растяжение на 5.6 час. | 0.89 | (c)
59825.904 | 0 | -0.032 | -11.545 | -11.577 | -1639 | 160 | -342 | 0 |  | 5541 | Нарушение формы кольцевого шва | GWAN |  | 06:06 | 10:57 | 09:36 | 0 | 2595 |  | EXT | Нарушение формы кольцевого шва |  | (c)
59829.07 | 3.166 | 3.136 | -8.379 | -8.409 | 1944 | 1992 | 2053 | 68 | 3136 | 5541 |  | CORR | CIGR | 03:45 | 03:53 | 04:02 | 43 | 219 | 15 | EXT |  | 0.89 | (c)
59832.256 | 6.352 | 6.29 | -5.193 | -5.255 | -2228 | -2218 | -2218 | 3 | 5108 | 5541 |  | CORR | AXGR | 04:31 | 04:33 | 04:33 | 147 | 19 | 13 | EXT |  | 0.9 | (c)
59832.639 | 6.735 | 6.723 | -4.81 | -4.822 | 2180 | -2206 | -2198 | 0 | 4796 | 5541 |  | CORR | CIGR | 04:23 | 04:35 | 04:36 | 26 | 167 | 12 | EXT |  | 0.89 | (c)
59832.96 | 7.056 | 7.04 | -4.489 | -4.505 | 1872 | 1950 | 1939 | 226 | 4458 | 5541 |  | CORR | CIGR | 03:33 | 03:46 | 03:44 | 47 | 133 | 11 | EXT |  | 0.89 | (c)
59835.008 | 9.104 | 9.064 | -2.441 | -2.481 | 1940 | 2105 | 2070 | 30 | 2428 | 5541 |  | CORR | GENE | 03:44 | 04:11 | 04:05 | 53 | 261 | 10 | EXT |  | 0.89 | (c)
59835.622 | 9.718 | 9.699 | -1.827 | -1.846 | 1691 | 1749 | 1762 | 398 | 1811 | 5541 |  | CORR | CIGR | 03:04 | 03:13 | 03:15 | 35 | 142 | 15 | EXT |  | 0.89 | (c)
59835.784 | 9.88 | 9.781 | -1.665 | -1.764 | -1095 | -1072 | -1066 | 1038 | 1589 | 5541 |  | CORR | GENE | 07:34 | 07:38 | 07:39 | 175 | 57 | 10 | EXT |  | 0.9 | (c)
59838.006 | 0.557 | 0.53 | -10.933 | -10.96 | 508 | 864 | 781 | 508 | 530 | 5542 |  | CORR | GENE | 03:02 | 03:59 | 03:46 | 94 | 547 | 14 | EXT |  | 0.89 | (c)
59854.515 | 5.576 | 5.559 | -5.829 | -5.846 | 1428 | 1726 | 1599 | 461 | 5559 | 5543 |  | CORR | GENE | 06:07 | 06:55 | 06:34 | 83 | 341 | 10 | EXT |  | 0.89 | (c)
59861.156 | 0.812 | 0.8 | -10.588 | -10.6 | 1590 | 2107 | 1864 | 92 | 800 | 5544 |  | CORR | GENE | 05:16 | 06:39 | 05:60 | 130 | 548 | 10 | EXT |  | 0.89 | (c)
59874.378 | 2.634 | 2.594 | -8.851 | -8.891 | 1129 | 1245 | 1298 | 764 | 2594 | 5545 |  | CORR | CIGR | 03:18 | 03:37 | 03:45 | 48 | 337 | 10 | EXT |  | 0.89 | (c)
59894.483 | 11.254 | 11.224 | -0.086 | -0.116 | -1557 | -1514 | -1459 | 673 | 62 | 5546 |  | CORR | GENE | 06:39 | 06:46 | 06:55 | 54 | 195 | 11 | EXT |  | 0.89 | (c)
59956.702 | 5.243 | 5.222 | -6.157 | -6.178 | -2176 | -1960 | -2028 | 55 | 5222 | 5552 |  | CORR | CIGR | 07:05 | 07:40 | 07:29 | 37 | 295 | 11 | EXT | Аномалия находится на упругопластическом изгибе: R=350 D, максимальное растяжение на 5.2 час. | 0.89 | (c)
60047.006 | 6.212 | 6.19 | -5.248 | -5.27 | 2180 | -2179 | -2203 | 0 | 5248 | 5561 |  | CORR | CIGR | 07:22 | 07:38 | 07:34 | 22 | 156 | 10 | EXT |  | 0.88 | (c)
60163.134 | 8.45 | 8.436 | -3.035 | -3.049 | -2166 | -2039 | -2053 | 65 | 3022 | 5571 |  | CORR | CIGR | 03:15 | 03:36 | 03:33 | 27 | 226 | 10 | EXT |  | 0.89 | (c)
60174.747 | 8.578 | 8.563 | -1.932 | -1.947 | 1392 | 1473 | 1469 | 683 | 1914 | 5572 |  | CORR | CIGR | 05:23 | 05:37 | 05:36 | 33 | 156 | 10 | EXT |  | 0.89 | (c)
60176.388 | 10.219 | 10.205 | -0.291 | -0.305 | 1472 | 1676 | 1615 | 473 | 257 | 5572 |  | CORR | CIGR | 05:36 | 06:09 | 05:59 | 48 | 286 | 12 | EXT |  | 0.89 | (c)
60189.303 | 1.269 | 1.255 | -10.206 | -10.22 | 2148 | -2197 | -2167 | 0 | 1255 | 5574 |  | CORR | GENE | 06:02 | 06:20 | 06:25 | 54 | 291 | 10 | EXT |  | 0.89 | (c)
60189.433 | 1.399 | 1.387 | -10.076 | -10.088 | -2212 | -2143 | -2146 | 19 | 1387 | 5574 |  | CORR | CIGR | 06:18 | 06:29 | 06:28 | 25 | 131 | 10 | EXT |  | 0.89 | (c)
60196.282 | 8.248 | 8.121 | -3.227 | -3.354 | 794 | 878 | 1235 | 554 | 3207 | 5574 |  | CORR | GENE | 02:23 | 02:37 | 03:34 | 147 | 882 | 10 | EXT |  | 0.9 | (c)
60197.365 | 9.331 | 9.31 | -2.144 | -2.165 | 1590 | 1793 | 1821 | 178 | 2092 | 5574 |  | CORR | GENE | 04:31 | 05:04 | 05:09 | 73 | 463 | 10 | EXT |  | 0.89 | (c)
60211.035 | 0.371 | 0.332 | -11.294 | -11.333 | -1277 | -1206 | -1184 | 954 | 332 | 5576 |  | CORR | CIGR | 06:49 | 07:00 | 07:04 | 50 | 185 | 11 | EXT |  | 0.89 | (c)
60211.731 | 1.067 | 1.055 | -10.598 | -10.61 | 1890 | 1975 | 1972 | 177 | 1055 | 5576 |  | CORR | CIGR | 03:20 | 03:34 | 03:33 | 29 | 163 | 11 | EXT |  | 0.89 | (c)
60211.819 | 1.155 | 1.136 | -10.51 | -10.529 | -1902 | -1703 | -1744 | 328 | 1136 | 5576 |  | CORR | CIGR | 05:08 | 05:40 | 05:34 | 34 | 317 | 11 | EXT |  | 0.89 | (c)
60214.134 | 3.47 | 3.456 | -8.195 | -8.209 | -1366 | -1228 | -1261 | 865 | 3456 | 5576 |  | CORR | CIGR | 06:35 | 06:57 | 06:51 | 27 | 209 | 11 | EXT |  | 0.89 | (c)
60214.574 | 3.91 | 3.887 | -7.755 | -7.778 | -2200 | -2130 | -2111 | 30 | 3887 | 5576 |  | CORR | CIGR | 04:20 | 04:31 | 04:34 | 37 | 179 | 10 | EXT |  | 0.89 | (c)
60218.837 | 8.173 | 8.152 | -3.492 | -3.513 | -2204 | -2197 | -2160 | 27 | 3492 | 5576 |  | CORR | CIGR | 04:19 | 04:20 | 04:26 | 21 | 87 | 11 | EXT |  | 0.88 | (c)
60223.483 | 1.154 | 1.133 | -10.421 | -10.442 | 722 | 770 | 795 | 722 | 1133 | 5577 |  | CORR | CIGR | 04:53 | 05:01 | 05:05 | 32 | 146 | 10 | EXT |  | 0.89 | (c)
60223.837 | 1.508 | 1.494 | -10.067 | -10.081 | 181 | 358 | 376 | 181 | 1494 | 5577 |  | CORR | GENE | 03:26 | 03:54 | 03:57 | 90 | 389 | 12 | EXT |  | 0.89 | (c)
60233.279 | 10.95 | 10.936 | -0.625 | -0.639 | 525 | 616 | 607 | 525 | 602 | 5577 |  | CORR | CIGR | 04:21 | 04:36 | 04:35 | 37 | 164 | 11 | EXT |  | 0.89 | (c)
60234.247 | 0.343 | 0.315 | -10.862 | -10.89 | 900 | 1008 | 1009 | 900 | 315 | 5578 |  | CORR | CIGR | 04:09 | 04:26 | 04:26 | 44 | 219 | 11 | EXT |  | 0.89 | (c)
60236.013 | 2.109 | 2.099 | -9.096 | -9.106 | 536 | 690 | 649 | 536 | 2099 | 5578 |  | CORR | GENE | 03:10 | 03:35 | 03:28 | 107 | 225 | 10 | EXT |  | 0.89 | (c)
60236.85 | 2.946 | 2.913 | -8.259 | -8.292 | 642 | 734 | 748 | 642 | 2913 | 5578 |  | CORR | CIGR | 03:27 | 03:42 | 03:44 | 37 | 213 | 10 | EXT |  | 0.89 | (c)
60238.529 | 4.625 | 4.605 | -6.58 | -6.6 | 487 | 600 | 557 | 487 | 4605 | 5578 |  | CORR | GENE | 03:02 | 03:20 | 03:13 | 51 | 140 | 10 | EXT |  | 0.89 | (c)
60243.989 | 10.085 | 10.001 | -1.12 | -1.204 | 890 | 912 | 917 | 890 | 1043 | 5578 |  | CORR | GENE | 04:07 | 04:10 | 04:11 | 161 | 54 | 10 | EXT |  | 0.9 | (c)
60280.443 | 2.064 | 2.037 | -9.446 | -9.473 | -1893 | -1756 | -1805 | 338 | 2037 | 5582 |  | CORR | CIGR | 08:10 | 08:33 | 08:25 | 35 | 176 | 10 | EXT |  | 0.89 | (c)
60281.105 | 2.726 | 2.718 | -8.784 | -8.792 | 771 | 823 | 823 | 771 | 2718 | 5582 |  | CORR | CIGR | 03:20 | 03:29 | 03:29 | 22 | 104 | 12 | EXT |  | 0.89 | (c)
60283.089 | 4.71 | 4.621 | -6.8 | -6.889 | -2162 | -2108 | -2114 | 69 | 4621 | 5582 |  | CORR | GENE | 07:27 | 07:36 | 07:35 | 213 | 96 | 15 | EXT |  | 0.92 | (c)
60283.535 | 5.156 | 5.121 | -6.354 | -6.389 | 2137 | -2158 | -2208 | 0 | 5121 | 5582 |  | CORR | GENE | 07:01 | 07:28 | 07:20 | 55 | 232 | 11 | EXT |  | 0.89 | (c)
60292.311 | 2.422 | 2.409 | -8.993 | -9.006 | 907 | 1041 | 1068 | 907 | 2409 | 5583 |  | CORR | CIGR | 04:56 | 05:18 | 05:22 | 44 | 322 | 11 | EXT |  | 0.89 | (c)
60318.168 | 5.389 | 5.377 | -4.861 | -4.873 | 1291 | 1396 | 1474 | 574 | 4822 | 5585 |  | CORR | GENE | 03:58 | 04:15 | 04:27 | 51 | 366 | 10 | EXT |  | 0.89 | (c)
60331.009 | 7.98 | 7.943 | -3.415 | -3.452 | 1771 | 1866 | 1903 | 195 | 3392 | 5586 |  | CORR | GENE | 05:01 | 05:16 | 05:22 | 60 | 264 | 10 | EXT | Аномалия находится на упругопластическом изгибе: R=533 D, максимальное растяжение на 4.3 час. | 0.89 | (c)
60331.515 | 8.486 | 8.447 | -2.909 | -2.948 | 1171 | 1429 | 1410 | 581 | 2874 | 5586 |  | CORR | GENE | 03:24 | 04:05 | 04:02 | 74 | 478 | 10 | EXT | Аномалия находится на упругопластическом изгибе: R=544 D, максимальное растяжение на 4.3 час. | 0.89 | (c)
60333.501 | 10.472 | 10.453 | -0.923 | -0.942 | 1338 | 1471 | 1420 | 729 | 897 | 5586 |  | CORR | CIGR | 03:51 | 04:12 | 04:04 | 45 | 163 | 11 | EXT | Аномалия находится на упругопластическом изгибе: R=595 D, максимальное растяжение на 4.3 час. | 0.89 | (c)
60335.112 | 0.688 | 0.606 | -10.502 | -10.584 | 2178 | 2191 | 2190 | 29 | 606 | 5587 |  | CORR | AXGR | 06:49 | 06:51 | 06:51 | 132 | 23 | 10 | EXT | Аномалия находится на упругопластическом изгибе: R=662 D, максимальное растяжение на 4.2 час. | 0.89 | (c)
60335.187 | 0.763 | 0.614 | -10.427 | -10.576 | 1100 | 1185 | 1496 | 339 | 614 | 5587 |  | CORR | GENE | 03:55 | 04:09 | 04:59 | 149 | 791 | 15 | EXT | Аномалия находится на упругопластическом изгибе: R=662 D, максимальное растяжение на 4.2 час. | 0.9 | (c)
60335.835 | 1.411 | 1.397 | -9.779 | -9.793 | 2123 | 2179 | 2174 | 5 | 1397 | 5587 |  | CORR | CIGR | 06:40 | 06:49 | 06:49 | 29 | 103 | 10 | EXT | Аномалия находится на упругопластическом изгибе: R=698 D, максимальное растяжение на 4.1 час. | 0.89 | (c)
60336.99 | 2.566 | 2.535 | -8.624 | -8.655 | -2087 | -2069 | -2072 | 144 | 2535 | 5587 |  | GOUG | AXGR | 07:21 | 07:24 | 07:23 | 122 | 30 | 11 | EXT | Задир. Аномалия находится на упругопластическом изгибе: R=743 D, максимальное растяжение на 3.9 час. |  | (c)
60337.057 | 2.633 | 2.54 | -8.557 | -8.65 | -1736 | -1690 | -1701 | 495 | 2540 | 5587 |  | GOUG | GENE | 08:18 | 08:25 | 08:23 | 163 | 69 | 13 | EXT | Задир. Аномалия находится на упругопластическом изгибе: R=755 D, максимальное растяжение на 3.9 час. |  | (c)
60368.752 | 0.393 | 0.206 | -11.292 | -11.479 | -756 | -633 | -660 | 564 | 206 | 5590 |  | CORR | GENE | 08:11 | 08:31 | 08:26 | 190 | 192 | 11 | EXT | Аномалия находится на упругопластическом изгибе: R=810 D, максимальное растяжение на 3.8 час. | 0.9 | (c)
60371.607 | 3.248 | 3.212 | -8.437 | -8.473 | -648 | -559 | -583 | 517 | 3212 | 5590 |  | CORR | CIGR | 08:28 | 08:43 | 08:39 | 36 | 131 | 11 | EXT |  | 0.89 | (c)
60443.756 | 7.647 | 7.627 | -3.913 | -3.933 | -1876 | -1785 | -1768 | 355 | 3899 | 5596 |  | CORR | CIGR | 07:49 | 08:04 | 08:06 | 34 | 215 | 11 | EXT |  | 0.89 | (c)
60489.805 | 8.701 | 8.691 | -2.734 | -2.744 | -70 | 31 | -1 | 0 | 2712 | 5600 |  | CORR | CIGR | 08:54 | 09:10 | 09:05 | 32 | 137 | 10 | EXT |  | 0.89 | (c)
60497.303 | 4.764 | 4.753 | -6.591 | -6.602 | -1769 | -1721 | -1722 | 461 | 4753 | 5601 |  | CORR | CIGR | 05:35 | 05:43 | 05:43 | 20 | 95 | 10 | EXT |  | 0.88 | (c)
60498.807 | 6.268 | 6.254 | -5.087 | -5.101 | -997 | -920 | -915 | 834 | 5068 | 5601 |  | CORR | CIGR | 07:40 | 07:52 | 07:53 | 33 | 163 | 10 | EXT |  | 0.89 | (c)
60533.841 | 7.337 | 7.331 | -4.128 | -4.134 | 715 | 800 | 789 | 715 | 4115 | 5604 |  | CORR | CIGR | 04:44 | 04:58 | 04:56 | 19 | 148 | 13 | EXT |  | 0.88 | (c)
60551.429 | 2.25 | 2.248 | -8.945 | -8.947 | -1667 | -1573 | -1605 | 564 | 2248 | 5606 |  | CORR | CIGR | 07:33 | 07:48 | 07:43 | 24 | 124 | 10 | EXT |  | 0.89 | (c)
60567.267 | 6.893 | 6.857 | -4.682 | -4.718 | -1219 | -1138 | -1108 | 997 | 4668 | 5607 |  | CORR | CIGR | 07:39 | 07:52 | 07:57 | 50 | 222 | 15 | EXT |  | 0.89 | (c)
60592.165 | 8.786 | 8.736 | -2.819 | -2.869 | 1702 | 1714 | 1714 | 505 | 2735 | 5609 | Металлургический дефект | MIAN | AXGR | 02:53 | 02:54 | 02:55 | 134 | 24 |  | INT | Металлургический дефект Эквивалент потери металла 12%. Аномалия находится на упругопластическом изгибе: R=454 D, максимальное растяжение на 4.6 час. |  | (c)
60598.583 | 3.599 | 3.465 | -7.686 | -7.82 | -530 | -530 | -515 | 500 | 3465 | 5610 |  | CORR | AXGR | 08:00 | 08:01 | 08:03 | 137 | 30 | 10 | EXT | Аномалия находится на упругопластическом изгибе: R=500 D, максимальное растяжение на 4 час. | 0.9 | (c)
60621.778 | 4.029 | 3.994 | -7.256 | -7.291 | -1083 | -1002 | -990 | 898 | 3994 | 5612 |  | CORR | CIGR | 07:58 | 08:11 | 08:12 | 46 | 185 | 10 | EXT | Аномалия находится на упругопластическом изгибе: R=388 D, максимальное растяжение на 6.2 час. | 0.89 | (c)
60646.083 | 5.644 | 5.622 | -5.861 | -5.883 | 1188 | 1304 | 1327 | 765 | 5622 | 5614 |  | CORR | CIGR | 03:37 | 03:55 | 03:59 | 37 | 277 | 10 | EXT |  | 0.89 | (c)
60646.739 | 6.3 | 6.28 | -5.205 | -5.225 | 1297 | 1448 | 1442 | 644 | 5179 | 5614 |  | CORR | CIGR | 03:54 | 04:18 | 04:17 | 46 | 290 | 10 | EXT |  | 0.89 | (c)
60661.468 | 9.524 | 9.396 | -2.001 | -2.129 | -1727 | -1537 | -1390 | 503 | 1948 | 5615 |  | CORR | GENE | 04:24 | 04:55 | 05:19 | 181 | 674 | 10 | EXT |  | 0.9 | (c)
60668.351 | 4.882 | 4.836 | -6.668 | -6.714 | -984 | -691 | -767 | 551 | 4836 | 5616 |  | CORR | GENE | 07:29 | 08:16 | 08:04 | 81 | 433 | 11 | EXT |  | 0.89 | (c)
60678.62 | 3.601 | 3.579 | -7.969 | -7.991 | 1998 | 2059 | 2058 | 112 | 3579 | 5617 |  | CORR | CIGR | 06:18 | 06:28 | 06:28 | 24 | 120 | 10 | EXT |  | 0.89 | (c)
60704.333 | 6.304 | 6.293 | -4.941 | -4.952 | 601 | 679 | 668 | 601 | 4931 | 5619 |  | CORR | CIGR | 02:57 | 03:09 | 03:07 | 21 | 133 | 10 | EXT |  | 0.88 | (c)
60707.816 | 9.787 | 9.759 | -1.458 | -1.486 | 463 | 577 | 629 | 463 | 1452 | 5619 |  | CORR | CIGR | 02:34 | 02:53 | 03:01 | 34 | 332 | 10 | EXT |  | 0.89 | (c)
60717.319 | 8.045 | 8.023 | -3.51 | -3.532 | -1630 | -1485 | -1517 | 600 | 3476 | 5620 |  | CORR | GENE | 05:43 | 06:06 | 06:01 | 56 | 226 | 11 | EXT |  | 0.89 | (c)
60740.693 | 8.489 | 8.473 | -2.561 | -2.577 | 2122 | -1481 | -1577 | 0 | 2490 | 5622 |  | ARTD | GENE | 07:42 | 10:01 | 09:45 | 87 | 1524 |  | EXT | Эквивалент потери металла 11%. От изолировочной машины. |  | (c)
60754.222 | 10.968 | 10.968 | -0.567 | -0.567 | 1666 | 1800 | 1767 | 363 | 512 | 5623 |  | CORR | GENE | 07:10 | 07:32 | 07:26 | 55 | 202 | 10 | EXT |  | 0.89 | (c)
60910.283 | 9.159 | 9.133 | -2.136 | -2.162 | -1630 | -1553 | -1494 | 600 | 2118 | 5638 |  | CORR | CIGR | 07:38 | 07:50 | 07:60 | 44 | 273 | 12 | EXT |  | 0.89 | (c)
60923.4 | 10.981 | 10.888 | -0.544 | -0.637 | 2148 | 2165 | 2163 | 51 | 403 | 5639 |  | CORR | AXGR | 03:48 | 03:51 | 03:50 | 234 | 31 | 11 | EXT |  | 0.91 | (c)
60979.779 | 10.25 | 10.24 | -1.06 | -1.07 | -1636 | -1542 | -1562 | 594 | 1040 | 5644 |  | CORR | CIGR | 07:49 | 08:05 | 08:02 | 30 | 149 | 10 | EXT |  | 0.89 | (c)
61062.972 | 3.338 | 3.307 | -8.022 | -8.053 | 2136 | 2215 | -2179 | 2032 | 3307 | 5652 |  | CORR | CIGR | 07:31 | 07:43 | 07:54 | 48 | 294 | 15 | EXT |  | 0.89 | (c)
61068.702 | 9.068 | 9.05 | -2.292 | -2.31 | -2209 | -2133 | -2132 | 2054 | 2249 | 5652 |  | CORR | GENE | 07:49 | 08:02 | 08:02 | 61 | 154 | 10 | EXT |  | 0.89 | (c)
61070.905 | 11.271 | 11.219 | -0.089 | -0.141 | 2227 | -2201 | -2204 | 2173 | 14 | 5652 |  | CORR | GENE | 07:45 | 07:51 | 07:50 | 127 | 62 | 15 | EXT |  | 0.9 | (c)
61098.514 | 5.415 | 5.401 | -5.625 | -5.639 | 453 | 525 | 525 | 453 | 5401 | 5655 |  | CORR | CIGR | 04:58 | 05:10 | 05:10 | 28 | 143 | 10 | EXT |  | 0.89 | (c)
61118.192 | 2.573 | 2.547 | -8.622 | -8.648 | -362 | -196 | -207 | 51 | 2547 | 5657 |  | CORR | GENE | 08:54 | 09:21 | 09:19 | 58 | 311 | 11 | EXT |  | 0.89 | (c)
61138.071 | 0.102 | 0.064 | -11.143 | -11.181 | -223 | 125 | 22 | 0 | 64 | 5659 |  | CORR | CIGR | 07:55 | 08:51 | 08:34 | 54 | 491 | 11 | EXT |  | 0.89 | (c)
61148.415 | 10.446 | 10.395 | -0.799 | -0.85 | 1103 | 1303 | 1239 | 1103 | 772 | 5659 |  | CORR | GENE | 11:29 | 00:01 | 11:51 | 78 | 272 | 10 | EXT |  | 0.89 | (c)
61149.09 | 11.121 | 11.097 | -0.124 | -0.148 | 938 | 1086 | 1044 | 938 | 124 | 5659 |  | CORR | CIGR | 11:02 | 11:26 | 11:19 | 24 | 212 | 10 | EXT |  | 0.89 | (c)
61151.314 | 2.1 | 2.081 | -9.455 | -9.474 | -39 | 105 | 85 | 0 | 2081 | 5660 |  | CORR | CIGR | 06:32 | 06:55 | 06:52 | 43 | 249 | 10 | EXT |  | 0.89 | (c)
61154.997 | 5.783 | 5.768 | -5.772 | -5.787 | 334 | 433 | 426 | 334 | 5750 | 5660 |  | CORR | CIGR | 07:32 | 07:48 | 07:47 | 37 | 185 | 11 | EXT |  | 0.89 | (c)
61155.075 | 5.861 | 5.848 | -5.694 | -5.707 | 389 | 481 | 487 | 389 | 5665 | 5660 |  | CORR | CIGR | 07:41 | 07:56 | 07:57 | 42 | 196 | 11 | EXT |  | 0.89 | (c)
61169.58 | 8.811 | 8.797 | -2.224 | -2.238 | 388 | 458 | 464 | 388 | 2210 | 5661 |  | CORR | CIGR | 05:37 | 05:48 | 05:49 | 28 | 153 | 10 | EXT |  | 0.89 | (c)
61205.598 | 11.149 | 11.129 | -0.426 | -0.446 | -1138 | -848 | -939 | 740 | 380 | 5664 |  | CORR | GENE | 08:16 | 09:03 | 08:48 | 66 | 398 | 10 | EXT |  | 0.89 | (c)
61213.725 | 7.701 | 7.597 | -3.804 | -3.908 | -1872 | -1576 | -1624 | 1376 | 3646 | 5665 |  | GOUG | GENE | 03:18 | 04:06 | 03:58 | 262 | 495 | 10 | EXT | Зона задиров. |  | (c)
61262.204 | 0 | -0.033 | -11.49 | -11.523 | 222 | 652 | 827 | 222 |  | 5670 | Нарушение формы кольцевого шва | GWAN |  | 10:13 | 11:22 | 11:51 | 0 | 1209 |  | EXT | Нарушение формы кольцевого шва Аномалия находится на отводе. |  | (c)
61271.563 | 9.359 | 9.331 | -2.131 | -2.159 | -1916 | -1815 | -1778 | 314 | 2110 | 5670 |  | CORR | CIGR | 04:28 | 04:44 | 04:50 | 49 | 276 | 10 | EXT | Аномалия находится на отводе. | 0.89 | (c)
61386.466 | 11.102 | 11.082 | -0.193 | -0.213 | -2145 | -1932 | -1789 | 86 | 183 | 5681 |  | CORR | CIGR | 07:20 | 07:54 | 08:17 | 30 | 712 | 10 | EXT |  | 0.89 | (c)
61389.765 | 3.106 | 3.092 | -8.369 | -8.383 | 2007 | -2070 | -2089 | 0 | 3092 | 5682 |  | CORR | CIGR | 02:31 | 03:33 | 03:29 | 29 | 729 | 11 | EXT | Аномалия находится на отводе. | 0.89 | (c)
61408.564 | 10.43 | 10.392 | -1.14 | -1.178 | -1318 | -1233 | -1253 | 912 | 1130 | 5683 |  | CORR | CIGR | 07:52 | 08:06 | 08:03 | 48 | 131 | 10 | EXT |  | 0.89 | (c)
61450.01 | 5.931 | 5.892 | -5.109 | -5.148 | -771 | -670 | -702 | 633 | 5082 | 5687 |  | CORR | GENE | 07:19 | 07:36 | 07:31 | 66 | 138 | 11 | EXT | Аномалия находится на отводе. | 0.89 | (c)
61580.14 | 0.276 | 0.225 | -11.329 | -11.38 | 2204 | -2220 | 2228 | 0 | 225 | 5699 |  | LWAN | GENE | 03:15 | 03:21 | 03:19 | 360 | 49 |  | INT | Эквивалент потери металла 13%. Аномалия находится на отводе. |  | (c)
61618.856 | 4.852 | 4.326 | -6.618 | -7.144 | 1023 | 1284 | 1289 | 676 | 4326 | 5702 |  | WRIN | GENE | 05:32 | 06:14 | 06:14 | 1117 | 532 | 1.3 | N/A | Высота гофр: 18 мм (1,3%). Длина волны: 315 мм |  | (c)
61619.893 | 5.889 | 5.75 | -5.581 | -5.72 | -645 | -517 | -544 | 443 | 5413 | 5702 |  | DENT | GENE | 01:02 | 01:23 | 01:19 | 307 | 202 | 0.4 | N/A | Глубина вмятины: 5 мм (0,4%). Линейка: 31 см в (575 см; 01:23 ч:мин) |  | (c)
61630.264 | 4.79 | 4.778 | -5.915 | -5.927 | 1711 | 2109 | 2130 | 1711 | 4778 | 5703 |  | ARTD | CIGR | 07:36 | 08:41 | 08:44 | 25 | 838 |  | EXT | Эквивалент потери металла 10%. Аномалия находится на отводе. От изолировочной машины. |  | (c)
61633.814 | 8.34 | 8.323 | -2.365 | -2.382 | 1744 | 2031 | 2110 | 1744 | 2349 | 5703 |  | ARTD | CIGR | 07:42 | 08:28 | 08:41 | 33 | 732 |  | EXT | Эквивалент потери металла 19%. Аномалия находится на отводе. От изолировочной машины. |  | (c)
61781.65 | 9.806 | 9.792 | -0.679 | -0.693 | 1447 | 1493 | 1488 | 701 | 668 | 5716 |  | GOUG | CIGR | 03:12 | 03:20 | 03:19 | 25 | 83 | 9 | EXT | Задир. Аномалия находится на упругопластическом изгибе: R=855 D, максимальное растяжение на 9.4 час. |  | (c)
61781.964 | 10.12 | 10.108 | -0.365 | -0.377 | 1426 | 1473 | 1479 | 699 | 354 | 5716 |  | GOUG | CIGR | 03:09 | 03:16 | 03:17 | 23 | 106 | 10 | EXT | Задир. Аномалия находится на упругопластическом изгибе: R=847 D, максимальное растяжение на 9.4 час. |  | (c)
61783.024 | 0.695 | 0.689 | -10.45 | -10.456 | 1939 | 1995 | 1999 | 171 | 689 | 5717 |  | GOUG | CIGR | 02:47 | 02:56 | 02:57 | 18 | 121 | 22 | EXT | Задир. Аномалия находится на упругопластическом изгибе: R=815 D, максимальное растяжение на 9.4 час. |  | (b)
61876.75 | 3.361 | 3.334 | -8.089 | -8.116 | 1861 | 1954 | 1982 | 127 | 3334 | 5725 |  | CORR | CIGR | 07:55 | 08:10 | 08:15 | 46 | 242 | 10 | EXT | Аномалия находится на отводе. | 0.89 | (c)
61973.168 | 8.574 | 8.258 | -3.031 | -3.347 | -539 | -493 | -505 | 470 | 2410 | 5733 |  | CORR | GENE | 08:11 | 08:18 | 08:16 | 937 | 70 | 12 | EXT |  | 0.97 | (c)
61974.746 | 10.152 | 9.279 | -1.453 | -2.326 | -564 | -469 | -504 | 445 | 1281 | 5733 |  | CORR | GENE | 08:07 | 08:22 | 08:16 | 1045 | 119 | 10 | EXT |  | 0.96 | (c)
62044.164 | 0 | -0.03 | -10.825 | -10.855 | 1952 | 2131 | 2127 | 0 |  | 5740 | Нарушение формы кольцевого шва | GWAN |  | 07:28 | 07:57 | 07:56 | 0 | 349 |  | EXT | Нарушение формы кольцевого шва |  | (c)
62126.426 | 3.072 | 3.043 | -8.393 | -8.422 | -830 | -701 | -712 | 595 | 3043 | 5747 |  | CORR | CIGR | 07:20 | 07:40 | 07:39 | 41 | 235 | 10 | EXT |  | 0.89 | (c)
62130.316 | 6.962 | 6.938 | -4.503 | -4.527 | -1863 | -1798 | -1789 | 368 | 4487 | 5747 |  | CORR | CIGR | 04:33 | 04:43 | 04:45 | 40 | 149 | 10 | EXT |  | 0.89 | (c)
62132.054 | 8.7 | 8.676 | -2.765 | -2.789 | -2048 | -1952 | -1928 | 183 | 2741 | 5747 |  | CORR | CIGR | 04:03 | 04:19 | 04:22 | 48 | 240 | 10 | EXT |  | 0.89 | (c)
62134.562 | 11.208 | 11.177 | -0.257 | -0.288 | 2088 | 2138 | 2113 | 92 | 104 | 5747 |  | CORR | AXGR | 03:11 | 03:19 | 03:15 | 184 | 50 | 10 | EXT |  | 0.9 | (c)
62150.729 | 4.53 | 4.469 | -7.06 | -7.121 | -461 | -395 | -264 | 67 | 4469 | 5749 |  | CORR | GENE | 07:48 | 07:59 | 08:20 | 73 | 394 | 11 | EXT |  | 0.89 | (c)
62169.537 | 0.423 | 0.383 | -10.852 | -10.892 | -608 | -430 | -444 | 279 | 383 | 5751 |  | CORR | CIGR | 08:40 | 09:08 | 09:06 | 54 | 329 | 11 | EXT | Аномалия находится на упругопластическом изгибе: R=544 D, максимальное растяжение на 5.3 час. | 0.74 | (c)
62238.129 | 0.365 | 0.348 | -11.005 | -11.022 | -255 | -137 | -130 | 6 | 348 | 5757 |  | CORR | CIGR | 08:23 | 08:42 | 08:43 | 47 | 249 | 11 | EXT |  | 0.89 | (c)
62292.402 | 9.418 | 9.408 | -2.122 | -2.132 | 2197 | -1955 | -2079 | 0 | 2083 | 5761 |  | CORR | CIGR | 07:48 | 08:38 | 08:18 | 49 | 370 | 11 | EXT |  | 0.89 | (c)
62364.343 | 1.739 | 1.691 | -9.461 | -9.509 | 2047 | -2059 | -2132 | 0 | 1691 | 5768 |  | CORR | GENE | 06:39 | 07:36 | 07:25 | 126 | 565 | 10 | EXT |  | 0.89 | (c)
62699.542 | 10.088 | 10.074 | -0.087 | -0.101 | -1289 | -1158 | -1090 | 890 | 64 | 5799 |  | ARTD | CIGR | 11:24 | 11:45 | 11:56 | 37 | 399 |  | INT | Эквивалент потери металла 11%. |  | (c)
62699.696 | 0.067 | 0.048 | -1.318 | -1.337 | -618 | -448 | -423 | 228 | 48 | 5800 |  | ARTD | CIGR | 11:26 | 11:54 | 11:58 | 39 | 390 |  | INT | Эквивалент потери металла 10%. |  | (c)
63167.128 | 4.949 | 4.934 | -6.166 | -6.181 | 820 | 891 | 936 | 820 | 4934 | 5848 |  | CORR | CIGR | 04:09 | 04:21 | 04:28 | 27 | 232 | 11 | EXT |  | 0.89 | (c)
63242.175 | 0.871 | 0.856 | -10.459 | -10.474 | -1716 | -1653 | -1674 | 514 | 856 | 5855 |  | CORR | CIGR | 04:31 | 04:41 | 04:38 | 19 | 85 | 10 | EXT |  | 0.88 | (c)
63258.643 | 6.009 | 5.997 | -5.351 | -5.363 | 1293 | 1345 | 1342 | 840 | 5340 | 5856 |  | GOUG | CIGR | 03:20 | 03:28 | 03:27 | 23 | 97 | 10 | EXT | Задир. |  | (c)
63287.014 | 0.125 | 0.124 | -11.31 | -11.311 | -814 | -808 | -786 | 758 | 124 | 5859 |  | ARTD | GENE | 11:10 | 11:11 | 11:15 | 293 | 56 |  | EXT | Эквивалент потери металла 10%. |  | (c)
63310.903 | 1.434 | 1.402 | -9.881 | -9.913 | 353 | 442 | 470 | 353 | 1402 | 5861 | Дефект проката | MIAN | GENE | 00:19 | 00:33 | 00:38 | 56 | 234 |  | EXT | Дефект проката Эквивалент потери металла 12%. |  | (c)
63470.862 | 0.808 | 0.8 | -10.542 | -10.55 | 1045 | 1091 | 1088 | 1045 | 800 | 5875 |  | CORR | CIGR | 04:57 | 05:04 | 05:03 | 18 | 86 | 11 | EXT |  | 0.88 | (c)
63515.079 | 0 | -0.032 | -11.485 | -11.517 | -803 | -1708 | 1359 | 0 |  | 5879 | Нарушение формы кольцевого шва | GWAN |  | 00:26 | 09:60 | 06:15 | 0 | 4324 |  | EXT | Нарушение формы кольцевого шва Аномалия находится на отводе. |  | (c)
63544.028 | 5.974 | 5.96 | -5.581 | -5.595 | 1281 | 1438 | 1419 | 673 | 5540 | 5881 |  | CORR | GENE | 05:13 | 05:38 | 05:35 | 55 | 276 | 12 | EXT | Аномалия находится на упругопластическом изгибе: R=524 D, максимальное растяжение на 8.9 час. | 0.89 | (c)
63572.559 | 0 | -0.009 | -11.48 | -11.489 | 800 | -344 | -1826 | 0 |  | 5884 | Нарушение формы кольцевого шва | GWAN |  | 03:03 | 11:59 | 07:60 | 0 | 3671 |  | EXT | Нарушение формы кольцевого шва Аномалия находится на упругопластическом изгибе: R=741 D, максимальное растяжение на 9 час. |  | (c)
63583.769 | 11.21 | 11.197 | -0.27 | -0.283 | 840 | 915 | 917 | 840 | 252 | 5884 |  | CORR | CIGR | 03:10 | 03:22 | 03:22 | 31 | 154 | 10 | EXT | Аномалия находится на упругопластическом изгибе: R=400 D, максимальное растяжение на 11 час. | 0.89 | (c)
63665.685 | 1.346 | 1.333 | -10.134 | -10.147 | -482 | -430 | -343 | 205 | 1333 | 5892 |  | CORR | CIGR | 04:02 | 04:10 | 04:24 | 45 | 277 | 10 | EXT | Аномалия находится на отводе. | 0.89 | (c)
63667.959 | 3.62 | 3.571 | -7.86 | -7.909 | -794 | -620 | -622 | 451 | 3571 | 5892 |  | CORR | GENE | 03:12 | 03:40 | 03:39 | 70 | 343 | 13 | EXT | Аномалия находится на отводе. | 0.89 | (c)
63668.015 | 3.676 | 3.668 | -7.804 | -7.812 | -597 | -518 | -469 | 341 | 3668 | 5892 |  | CORR | CIGR | 03:44 | 03:56 | 04:04 | 30 | 256 | 11 | EXT | Аномалия находится на отводе. | 0.89 | (c)
63668.684 | 4.345 | 4.338 | -7.135 | -7.142 | -727 | -625 | -582 | 437 | 4338 | 5892 |  | CORR | CIGR | 03:23 | 03:39 | 03:46 | 30 | 290 | 10 | EXT | Аномалия находится на отводе. | 0.89 | (c)
63668.814 | 4.475 | 4.466 | -7.005 | -7.014 | -209 | -105 | -135 | 61 | 4466 | 5892 |  | CORR | CIGR | 04:46 | 05:03 | 04:58 | 23 | 148 | 11 | EXT | Аномалия находится на отводе. | 0.88 | (c)
63670.964 | 6.625 | 6.625 | -4.855 | -4.855 | -553 | -552 | -543 | 533 | 4658 | 5892 |  | CORR | AXGR | 03:51 | 03:51 | 03:52 | 197 | 20 | 13 | EXT | Аномалия находится на отводе. | 0.91 | (c)
63671.044 | 6.705 | 6.62 | -4.775 | -4.86 | -129 | -117 | -112 | 94 | 4698 | 5892 |  | CORR | AXGR | 04:59 | 05:01 | 05:02 | 162 | 35 | 13 | EXT | Аномалия находится на отводе. | 0.9 | (c)
63672.523 | 8.184 | 8.174 | -3.296 | -3.306 | -1033 | -960 | -951 | 870 | 3279 | 5892 |  | CORR | CIGR | 02:33 | 02:45 | 02:46 | 27 | 164 | 10 | EXT | Аномалия находится на отводе. | 0.89 | (c)
63672.682 | 8.343 | 8.317 | -3.137 | -3.163 | -519 | -477 | -426 | 333 | 3123 | 5892 |  | CORR | CIGR | 03:56 | 04:03 | 04:11 | 40 | 186 | 12 | EXT | Аномалия находится на отводе. | 0.89 | (c)
63672.866 | 8.527 | 8.434 | -2.953 | -3.046 | -926 | -906 | -916 | 906 | 2953 | 5892 |  | CORR | AXGR | 02:50 | 02:54 | 02:52 | 93 | 20 | 11 | EXT | Аномалия находится на отводе. | 0.89 | (c)
63673.514 | 9.175 | 9.148 | -2.305 | -2.332 | -1084 | -911 | -950 | 816 | 2297 | 5892 |  | CORR | CIGR | 02:25 | 02:53 | 02:47 | 35 | 268 | 12 | EXT | Аномалия находится на отводе. | 0.89 | (c)
63673.558 | 9.219 | 9.164 | -2.261 | -2.316 | -881 | -875 | -872 | 863 | 2180 | 5892 |  | CORR | AXGR | 02:58 | 02:59 | 02:59 | 136 | 18 | 12 | EXT | Аномалия находится на отводе. | 0.9 | (c)
63674.275 | 9.936 | 9.915 | -1.544 | -1.565 | -867 | -786 | -769 | 672 | 1535 | 5892 |  | CORR | CIGR | 02:60 | 03:13 | 03:16 | 30 | 195 | 12 | EXT | Аномалия находится на отводе. | 0.89 | (c)
63675.134 | 10.795 | 10.778 | -0.685 | -0.702 | -1111 | -805 | -945 | 780 | 632 | 5892 |  | CORR | GENE | 02:21 | 03:10 | 02:47 | 70 | 331 | 11 | EXT | Аномалия находится на отводе. | 0.89 | (c)
63675.335 | 10.996 | 10.978 | -0.484 | -0.502 | -854 | -755 | -723 | 593 | 476 | 5892 |  | CORR | CIGR | 03:02 | 03:18 | 03:23 | 26 | 261 | 13 | EXT | Аномалия находится на отводе. | 0.89 | (c)
63675.383 | 11.044 | 11.034 | -0.436 | -0.446 | -724 | -665 | -664 | 605 | 421 | 5892 |  | CORR | CIGR | 03:23 | 03:33 | 03:33 | 25 | 119 | 10 | EXT | Аномалия находится на отводе. | 0.88 | (c)
63675.75 | 11.411 | 11.403 | -0.069 | -0.077 | -530 | -464 | -436 | 342 | 59 | 5892 |  | CORR | CIGR | 03:54 | 04:05 | 04:10 | 18 | 188 | 12 | EXT | Аномалия находится на отводе. | 0.88 | (c)
63675.876 | 0.057 | 0.031 | -11.093 | -11.119 | 1587 | 1702 | 1763 | 292 | 31 | 5893 |  | CORR | CIGR | 03:31 | 03:49 | 03:59 | 46 | 351 | 15 | EXT | Аномалия находится на отводе. | 0.89 | (c)
63675.877 | 0.058 | 0.039 | -11.092 | -11.111 | 1280 | 1306 | 1304 | 902 | 39 | 5893 |  | CORR | GENE | 02:41 | 02:46 | 02:45 | 74 | 48 | 15 | EXT | Аномалия находится на отводе. | 0.89 | (c)
63675.902 | 0.083 | 0.029 | -11.067 | -11.121 | 1474 | 1497 | 1491 | 722 | 29 | 5893 |  | CORR | PITT | 03:13 | 03:16 | 03:15 | 57 | 34 | 14 | EXT | Аномалия находится на отводе. | 0.89 | (c)
63766.879 | 0 | -0.021 | -11.435 | -11.456 | 455 | 892 | 823 | 455 |  | 5901 | Нарушение формы кольцевого шва | GWAN |  | 01:47 | 02:58 | 02:47 | 0 | 736 |  | EXT | Нарушение формы кольцевого шва Аномалия находится на упругопластическом изгибе: R=389 D, максимальное растяжение на 0.6 час. |  | (c)
63766.879 | 0 | -0.012 | -11.435 | -11.447 | 1435 | 1868 | 1857 | 0 |  | 5901 | Нарушение формы кольцевого шва | GWAN |  | 04:26 | 05:36 | 05:34 | 0 | 845 |  | EXT | Нарушение формы кольцевого шва Аномалия находится на упругопластическом изгибе: R=389 D, максимальное растяжение на 0.6 час. |  | (c)
63766.879 | 0 | -0.035 | -11.435 | -11.47 | -507 | -363 | -346 | 186 |  | 5901 | Нарушение формы кольцевого шва | GWAN |  | 11:12 | 11:35 | 11:38 | 0 | 320 |  | EXT | Нарушение формы кольцевого шва Аномалия находится на упругопластическом изгибе: R=389 D, максимальное растяжение на 0.6 час. |  | (c)
63858.978 | 0.289 | 0.101 | -11.261 | -11.449 | -1892 | -1863 | -1868 | 339 | 101 | 5909 |  | CORR | AXGR | 06:59 | 07:03 | 07:03 | 391 | 47 | 11 | EXT |  | 0.93 | (c)
63958.882 | 8.468 | 8.45 | -3.117 | -3.135 | -1000 | -919 | -941 | 881 | 3104 | 5917 |  | CORR | CIGR | 05:19 | 05:32 | 05:29 | 31 | 120 | 10 | EXT |  | 0.89 | (c)
63985.087 | 11.418 | 11.367 | -0.092 | -0.143 | -1214 | -929 | -873 | 533 | 11 | 5919 |  | CORR | GENE | 03:38 | 04:24 | 04:33 | 132 | 681 | 10 | EXT |  | 0.89 | (c)
63989.268 | 4.089 | 3.815 | -6.666 | -6.94 | 161 | 482 | 325 | 161 | 3815 | 5920 |  | CORR | GENE | 04:32 | 05:24 | 04:59 | 996 | 329 | 10 | EXT |  | 0.96 | (c)
63989.466 | 4.287 | 4.062 | -6.468 | -6.693 | 537 | 596 | 590 | 537 | 4062 | 5920 |  | CORR | GENE | 05:33 | 05:42 | 05:41 | 467 | 106 | 13 | EXT |  | 0.95 | (c)
63989.803 | 4.624 | 4.609 | -6.131 | -6.146 | 497 | 573 | 677 | 497 | 4609 | 5920 |  | CORR | GENE | 05:26 | 05:39 | 05:55 | 50 | 360 | 11 | EXT |  | 0.89 | (c)
63993.547 | 8.368 | 8.295 | -2.387 | -2.46 | 846 | 889 | 875 | 846 | 2297 | 5920 |  | CORR | GENE | 06:23 | 06:30 | 06:27 | 163 | 59 | 10 | EXT |  | 0.9 | (c)
63998.203 | 2.269 | 2.225 | -9.391 | -9.435 | 883 | 1112 | 1078 | 883 | 2225 | 5921 |  | CORR | GENE | 03:29 | 04:06 | 04:01 | 63 | 391 | 10 | EXT |  | 0.89 | (c)
63998.897 | 2.963 | 2.934 | -8.697 | -8.726 | 1541 | 1590 | 1618 | 535 | 2934 | 5921 |  | CORR | CIGR | 05:15 | 05:23 | 05:28 | 29 | 155 | 10 | EXT |  | 0.89 | (c)
63998.992 | 3.058 | 3.001 | -8.602 | -8.659 | 461 | 1110 | 877 | 461 | 3001 | 5921 |  | CORR | GENE | 02:21 | 04:06 | 03:28 | 164 | 832 | 10 | EXT |  | 0.9 | (c)
63999.13 | 3.196 | 3.181 | -8.464 | -8.479 | 1946 | 2061 | 2043 | 91 | 3181 | 5921 |  | CORR | CIGR | 06:21 | 06:39 | 06:36 | 36 | 194 | 12 | EXT |  | 0.89 | (c)
64002.349 | 6.415 | 6.154 | -5.245 | -5.506 | 2229 | -2162 | -2185 | 0 | 4973 | 5921 |  | CORR | GENE | 07:06 | 07:18 | 07:14 | 533 | 94 | 10 | EXT |  | 0.94 | (c)
64003.122 | 7.188 | 6.878 | -4.472 | -4.782 | 2146 | 2157 | 2166 | 44 | 4430 | 5921 |  | CORR | AXGR | 06:53 | 06:55 | 06:56 | 352 | 41 | 10 | EXT |  | 0.92 | (c)
64010.652 | 3.058 | 3.028 | -8.497 | -8.527 | -2143 | -2116 | -2044 | 87 | 3028 | 5922 |  | CORR | CIGR | 06:11 | 06:15 | 06:27 | 44 | 199 | 10 | EXT |  | 0.89 | (c)
64015.288 | 7.694 | 7.676 | -3.861 | -3.879 | 1145 | 1204 | 1206 | 965 | 3841 | 5922 |  | CORR | CIGR | 03:02 | 03:11 | 03:11 | 38 | 121 | 11 | EXT |  | 0.89 | (c)
64015.724 | 8.13 | 7.718 | -3.425 | -3.837 | -1914 | -1903 | -1864 | 316 | 3354 | 5922 |  | CORR | GENE | 06:48 | 06:50 | 06:56 | 483 | 101 | 10 | EXT |  | 0.93 | (c)
64016.526 | 8.932 | 8.765 | -2.623 | -2.79 | -1977 | -1954 | -1938 | 253 | 2374 | 5922 |  | CORR | GENE | 06:38 | 06:42 | 06:44 | 416 | 78 | 10 | EXT |  | 0.93 | (c)
64016.762 | 9.168 | 9.149 | -2.387 | -2.406 | 1037 | 1082 | 1079 | 1037 | 2377 | 5922 |  | CORR | CIGR | 02:44 | 02:52 | 02:51 | 29 | 84 | 10 | EXT |  | 0.89 | (c)
64018.157 | 10.563 | 10.384 | -0.992 | -1.171 | -1940 | -1777 | -1814 | 290 | 724 | 5922 |  | CORR | GENE | 06:44 | 07:10 | 07:04 | 447 | 253 | 12 | EXT |  | 0.94 | (c)
64018.509 | 10.915 | 10.891 | -0.64 | -0.664 | -1967 | -1777 | -1824 | 263 | 614 | 5922 |  | CORR | CIGR | 06:39 | 07:10 | 07:03 | 50 | 287 | 10 | EXT |  | 0.89 | (c)
64079.956 | 3.702 | 3.41 | -7.593 | -7.885 | 1703 | 2002 | 1878 | 178 | 3410 | 5928 |  | GOUG | GENE | 07:13 | 08:02 | 07:41 | 317 | 350 | 10 | EXT | Зона задиров. |  | (c)
64087.549 | 0 | -0.037 | -11.73 | -11.767 | -361 | 282 | 133 | 0 |  | 5929 | Нарушение формы кольцевого шва | GWAN |  | 09:59 | 11:42 | 11:18 | 0 | 988 |  | EXT | Нарушение формы кольцевого шва |  | (c)
64105.515 | 6.236 | 5.944 | -5.419 | -5.711 | -2117 | -2079 | -2061 | 2004 | 4767 | 5930 |  | CORR | GENE | 06:50 | 06:56 | 06:59 | 944 | 113 | 12 | EXT |  | 0.97 | (c)
64156.827 | 0.803 | 0.782 | -10.282 | -10.303 | -2193 | -2105 | -2139 | 38 | 782 | 5935 |  | CORR | CIGR | 06:27 | 06:41 | 06:36 | 33 | 108 | 10 | EXT |  | 0.89 | (c)
64224.257 | 11.443 | 11.407 | -0.007 | -0.043 | 216 | 398 | 423 | 216 | 6 | 5940 |  | CORR | CIGR | 05:11 | 05:41 | 05:45 | 37 | 414 | 11 | EXT |  | 0.89 | (c)
64258.587 | 0.323 | 0.083 | -11.162 | -11.402 | -967 | -893 | -929 | 891 | 83 | 5944 | Дефект проката | MIAN | GENE | 11:45 | 11:57 | 11:52 | 271 | 76 |  | INT | Дефект проката Эквивалент потери металла 13%. Аномалия находится на упругопластическом изгибе: R=684 D, максимальное растяжение на 0.3 час. |  | (c)
64266.056 | 7.792 | 7.487 | -3.693 | -3.998 | 1092 | 1154 | 1138 | 1047 | 3551 | 5944 | Дефект проката | MIAN | GENE | 05:18 | 05:28 | 05:25 | 447 | 91 |  | INT | Дефект проката Эквивалент потери металла 17%. Аномалия находится на упругопластическом изгибе: R=417 D, максимальное растяжение на 11.2 час. |  | (c)
64349.652 | 11.388 | 11.349 | -0.187 | -0.226 | 1551 | -2115 | 2090 | 1551 | 103 | 5951 |  | CORR | GENE | 06:25 | 08:33 | 07:52 | 123 | 1079 | 10 | EXT |  | 0.89 | (c)
64349.839 | 0 | -0.017 | -11.385 | -11.402 | -916 | 421 | 336 | 916 |  | 5952 | Нарушение формы кольцевого шва | GWAN |  | 09:33 | 01:09 | 12:55 | 0 | 2503 |  | EXT | Нарушение формы кольцевого шва |  | (c)
64349.839 | 0 | 0 | -11.385 | -11.385 | 2035 | -1989 | -2085 | 1745 | 0 | 5952 | Смещение кромок | GWAN |  | 05:30 | 06:40 | 06:25 | 0 | 681 | 19 | EXT | Смещение кромок Наружу Величина смещения - 2.9 мм. |  | (c)
64418.506 | 11.347 | 11.337 | -0.173 | -0.183 | 2059 | 2113 | 2121 | 47 | 161 | 5957 |  | GOUG | CIGR | 03:22 | 03:31 | 03:32 | 22 | 124 | 12 | EXT | Задир. |  | (b)
64548.659 | 4.495 | 3.858 | -6.83 | -7.467 | 1000 | 1100 | 1072 | 1000 | 3858 | 5969 |  | GOUG | GENE | 04:16 | 04:32 | 04:28 | 1059 | 144 | 10 | EXT | Зона задиров. |  | (c)
64548.844 | 4.68 | 4.496 | -6.645 | -6.829 | 934 | 994 | 996 | 934 | 4496 | 5969 |  | DENT | GENE | 04:05 | 04:15 | 04:15 | 269 | 125 | 0.6 | N/A | Глубина вмятины: 8 мм (0,6%). Линейка: 27 см в (450 см; 04:15 ч:мин) Аномалия находится вблизи дефекта потери металла. |  | (c)
64556.615 | 1.126 | 1.121 | -9.894 | -9.899 | -628 | -608 | -577 | 525 | 1121 | 5970 | Дефект проката | MIAN | GENE | 08:15 | 08:19 | 08:24 | 350 | 103 |  | INT | Дефект проката Эквивалент потери металла 18%. |  | (c)
64669.211 | 1.197 | 1.197 | -10.443 | -10.443 | -919 | -684 | -789 | 659 | 1197 | 5980 |  | CORR | GENE | 06:09 | 06:47 | 06:30 | 61 | 260 | 10 | EXT |  | 0.89 | (c)
64670.511 | 2.497 | 2.482 | -9.143 | -9.158 | -403 | -272 | -284 | 166 | 2482 | 5980 |  | CORR | CIGR | 07:33 | 07:54 | 07:52 | 43 | 237 | 10 | EXT |  | 0.89 | (c)
64705.712 | 2.903 | 2.665 | -8.767 | -9.005 | -16 | -16 | -10 | 4 | 2665 | 5983 |  | LWAN | AXSL | 10:17 | 10:17 | 10:18 | 269 | 12 |  | INT | Эквивалент потери металла 10%. Аномалия находится на упругопластическом изгибе: R=438 D, максимальное растяжение на 7.1 час. |  | (c)
64750.933 | 4.284 | 4.228 | -7.126 | -7.182 | 21 | 119 | 175 | 21 | 4228 | 5987 |  | CORR | GENE | 04:12 | 04:28 | 04:37 | 68 | 308 | 10 | EXT | Аномалия находится на упругопластическом изгибе: R=743 D, максимальное растяжение на 10.1 час. | 0.89 | (c)
64751.696 | 5.047 | 5.039 | -6.363 | -6.371 | 15 | 156 | 88 | 15 | 5039 | 5987 |  | CORR | GENE | 04:11 | 04:34 | 04:23 | 48 | 145 | 10 | EXT | Аномалия находится на упругопластическом изгибе: R=813 D, максимальное растяжение на 10 час. | 0.89 | (c)
64869.216 | 8.707 | 8.612 | -2.698 | -2.793 | -75 | -37 | -45 | 15 | 2324 | 5998 |  | CORR | GENE | 07:04 | 07:10 | 07:09 | 469 | 60 | 10 | EXT |  | 0.93 | (c)
64906.134 | 0 | -0.011 | -11.54 | -11.551 | -523 | 739 | 1148 | 0 |  | 6002 | Нарушение формы кольцевого шва | GWAN |  | 02:09 | 05:33 | 06:39 | 0 | 3341 |  | EXT | Нарушение формы кольцевого шва Аномалия находится на отводе. |  | (c)
64956.477 | 4.228 | 4.217 | -7.042 | -7.053 | 2196 | -2203 | -2070 | 1875 | 4217 | 6006 |  | GOUG | GENE | 02:16 | 02:26 | 02:47 | 79 | 391 | 10 | EXT | Аномалия находится на отводе. Зона задиров. |  | (c)
64985.529 | 0 | -0.022 | -11.335 | -11.357 | 1897 | -2065 | -1299 | 35 |  | 6009 | Нарушение формы кольцевого шва | GWAN |  | 01:26 | 02:46 | 04:50 | 0 | 2529 |  | EXT | Нарушение формы кольцевого шва |  | (c)
65004.355 | 7.491 | 7.45 | -4.034 | -4.075 | 1348 | 1410 | 1472 | 1348 | 4026 | 6010 |  | CORR | CIGR | 06:59 | 07:09 | 07:19 | 49 | 248 | 10 | EXT | Аномалия находится на упругопластическом изгибе: R=472 D, максимальное растяжение на 7 час. | 0.89 | (c)
65005.2 | 8.336 | 8.295 | -3.189 | -3.23 | -245 | -235 | -211 | 176 | 3188 | 6010 |  | GOUG | PITT | 02:41 | 02:43 | 02:47 | 42 | 69 | 8 | EXT | Задир. Аномалия находится на упругопластическом изгибе: R=476 D, максимальное растяжение на 7.1 час. |  | (c)
65051.85 | 8.661 | 7.603 | -3.034 | -4.092 | -85 | -52 | -52 | 18 | 2650 | 6014 |  | CORR | GENE | 06:52 | 06:57 | 06:57 | 1442 | 67 | 14 | EXT | Аномалия находится на упругопластическом изгибе: R=389 D, максимальное растяжение на 11.6 час. | 1 | (b)
65053.771 | 10.582 | 9.369 | -1.113 | -2.326 | -101 | -46 | -64 | 26 | 833 | 6014 |  | CORR | GENE | 06:49 | 06:58 | 06:55 | 1493 | 75 | 13 | EXT | Аномалия находится на упругопластическом изгибе: R=348 D, максимальное растяжение на 11.9 час. | 0.99 | (c)
65054.634 | 11.445 | 11.296 | -0.25 | -0.399 | -78 | -34 | -45 | 12 | 26 | 6014 |  | CORR | GENE | 06:53 | 07:00 | 06:58 | 373 | 66 | 14 | EXT | Аномалия находится на упругопластическом изгибе: R=340 D, максимальное растяжение на 12 час. | 0.94 | (c)
65055.213 | 0.329 | 0.254 | -10.796 | -10.871 | 2158 | 2177 | 2197 | 0 | 254 | 6015 |  | CORR | GENE | 06:55 | 06:58 | 07:01 | 476 | 77 | 10 | EXT | Аномалия находится на упругопластическом изгибе: R=336 D, максимальное растяжение на 0.1 час. | 0.93 | (c)
65087.037 | 9.623 | 9.178 | -1.702 | -2.147 | 1673 | 1675 | 1728 | 447 | 1701 | 6017 |  | CORR | GENE | 07:14 | 07:14 | 07:23 | 446 | 111 | 10 | EXT | Аномалия находится на упругопластическом изгибе: R=488 D, максимальное растяжение на 6.2 час. | 0.93 | (c)
65087.097 | 9.683 | 9.677 | -1.642 | -1.648 | 1631 | 1716 | 1691 | 480 | 1628 | 6017 |  | CORR | CIGR | 07:07 | 07:21 | 07:17 | 20 | 119 | 11 | EXT | Аномалия находится на упругопластическом изгибе: R=488 D, максимальное растяжение на 6.2 час. | 0.88 | (c)
65091.11 | 2.371 | 2.338 | -8.974 | -9.007 | -1670 | -1486 | -1523 | 561 | 2338 | 6018 |  | CORR | GENE | 07:01 | 07:31 | 07:25 | 66 | 293 | 10 | EXT | Аномалия находится на упругопластическом изгибе: R=276 D, максимальное растяжение на 5.7 час. | 0.89 | (c)
65093.73 | 4.991 | 4.981 | -6.354 | -6.364 | -1807 | -1758 | -1664 | 423 | 4981 | 6018 |  | CORR | CIGR | 06:39 | 06:47 | 07:02 | 43 | 286 | 11 | EXT | Аномалия находится на упругопластическом изгибе: R=242 D, максимальное растяжение на 5.6 час. | 1.12 | (b)
65098.269 | 9.53 | 9.387 | -1.815 | -1.958 | -2188 | -2012 | -2067 | 42 | 1808 | 6018 |  | CORR | GENE | 05:37 | 06:06 | 05:57 | 150 | 243 | 10 | EXT | Аномалия находится на упругопластическом изгибе: R=289 D, максимальное растяжение на 5.8 час. | 1.13 | (b)
65122.01 | 6.396 | 6.368 | -5.209 | -5.237 | -1870 | -1721 | -1713 | 361 | 5184 | 6021 |  | CORR | GENE | 03:59 | 04:23 | 04:24 | 53 | 314 | 8 | EXT | Аномалия находится на отводе. | 0.89 | (c)
65178.956 | 6.062 | 4.47 | -5.388 | -6.98 | 1535 | 1848 | 1747 | 271 | 4470 | 6026 |  | GOUG | GENE | 04:56 | 05:46 | 05:30 | 2011 | 425 | 7 | EXT | Зона задиров. |  | (c)
65319.49 | 11.361 | 11.203 | -0.054 | -0.212 | 636 | 651 | 655 | 636 | 28 | 6038 |  | ARTD | AXGR | 03:08 | 03:10 | 03:11 | 184 | 39 |  | EXT | Эквивалент потери металла 9%. Аномалия находится на упругопластическом изгибе: R=490 D, максимальное растяжение на 6.2 час. |  | (c)
65320.674 | 1.13 | 0.985 | -9.27 | -9.415 | 14 | 21 | 24 | 14 | 985 | 6039 |  | LWAN | AXGR | 00:58 | 00:59 | 00:60 | 271 | 21 |  | INT | Эквивалент потери металла 6%. Аномалия находится на упругопластическом изгибе: R=573 D, максимальное растяжение на 6.5 час. |  | (c)
65389.846 | 2.907 | 2.841 | -8.268 | -8.334 | -1483 | -1473 | -1473 | 748 | 2841 | 6045 |  | CORR | AXGR | 05:52 | 05:53 | 05:53 | 119 | 19 | 12 | EXT | Аномалия находится на упругопластическом изгибе: R=574 D, максимальное растяжение на 5 час. | 0.89 | (c)
65392.678 | 5.739 | 5.639 | -5.436 | -5.536 | -2188 | -2178 | -2176 | 42 | 5324 | 6045 |  | LWAN | AXGR | 03:58 | 03:59 | 03:60 | 212 | 25 |  | INT | Эквивалент потери металла 10%. Аномалия находится на упругопластическом изгибе: R=615 D, максимальное растяжение на 4.9 час. |  | (c)
65392.68 | 5.741 | 5.693 | -5.434 | -5.482 | 1965 | 1977 | 1979 | 238 | 5346 | 6045 |  | ARTD | AXGR | 03:08 | 03:10 | 03:10 | 136 | 27 |  | EXT | Эквивалент потери металла 14%. Аномалия находится на упругопластическом изгибе: R=615 D, максимальное растяжение на 4.9 час. |  | (c)
65394.467 | 7.528 | 7.433 | -3.647 | -3.742 | -2189 | -2182 | -2177 | 41 | 3499 | 6045 |  | LWAN | AXGR | 03:58 | 03:59 | 03:60 | 243 | 23 |  | INT | Эквивалент потери металла 9%. Аномалия находится на упругопластическом изгибе: R=637 D, максимальное растяжение на 5 час. |  | (c)
65448.876 | 5.592 | 5.58 | -5.833 | -5.845 | 1254 | 1309 | 1318 | 849 | 5580 | 6050 |  | CORR | CIGR | 06:16 | 06:25 | 06:26 | 30 | 128 | 11 | EXT |  | 0.89 | (c)
65450.637 | 7.353 | 7.346 | -4.072 | -4.079 | 365 | 380 | 406 | 365 | 4058 | 6050 |  | CORR | CIGR | 03:52 | 03:55 | 03:59 | 21 | 83 | 10 | EXT |  | 0.88 | (c)
65451.243 | 7.959 | 7.958 | -3.466 | -3.467 | 1370 | 1402 | 1418 | 765 | 3437 | 6050 |  | CORR | CIGR | 06:35 | 06:40 | 06:42 | 30 | 96 | 10 | EXT |  | 0.89 | (c)
65452.928 | 9.644 | 9.644 | -1.781 | -1.781 | 705 | 735 | 754 | 705 | 1761 | 6050 |  | CORR | CIGR | 04:47 | 04:52 | 04:55 | 20 | 99 | 10 | EXT |  | 0.88 | (c)
65452.974 | 9.69 | 9.669 | -1.735 | -1.756 | 357 | 472 | 490 | 357 | 1696 | 6050 |  | CORR | GENE | 03:51 | 04:10 | 04:13 | 60 | 267 | 17 | EXT |  | 0.89 | (c)
65453.6 | 10.316 | 10.316 | -1.109 | -1.109 | 1368 | 1403 | 1402 | 794 | 1079 | 6050 |  | CORR | CIGR | 06:34 | 06:40 | 06:40 | 30 | 69 | 11 | EXT |  | 0.89 | (c)
65453.62 | 10.336 | 10.318 | -1.089 | -1.107 | 1234 | 1301 | 1296 | 873 | 1061 | 6050 |  | CORR | CIGR | 06:13 | 06:23 | 06:23 | 46 | 124 | 10 | EXT |  | 0.89 | (c)
65453.717 | 10.433 | 10.427 | -0.992 | -0.998 | 662 | 713 | 734 | 662 | 968 | 6050 |  | CORR | CIGR | 04:40 | 04:49 | 04:52 | 30 | 145 | 12 | EXT |  | 0.89 | (c)
65501.494 | 1.255 | 1.223 | -10.305 | -10.337 | 610 | 674 | 721 | 610 | 1223 | 6055 |  | CORR | CIGR | 04:13 | 04:23 | 04:30 | 41 | 221 | 10 | EXT |  | 0.89 | (c)
65503.266 | 3.027 | 3.014 | -8.533 | -8.546 | 2016 | 2067 | 2089 | 69 | 3014 | 6055 |  | CORR | CIGR | 07:60 | 08:08 | 08:11 | 30 | 145 | 14 | EXT |  | 0.89 | (c)
65518.005 | 6.206 | 6.201 | -4.704 | -4.709 | 707 | 755 | 799 | 707 | 4674 | 6056 |  | CORR | CIGR | 04:06 | 04:14 | 04:21 | 35 | 184 | 15 | EXT |  | 0.89 | (c)
65579.603 | 0.034 | 0.034 | -11.511 | -11.511 | 1401 | 1419 | 1426 | 779 | 34 | 6062 |  | ARTD | PITT | 04:26 | 04:29 | 04:30 | 97 | 50 |  | INT | Эквивалент потери металла 10%. |  | (c)
65580.42 | 0.851 | 0.743 | -10.694 | -10.802 | -2211 | -2202 | -2199 | 19 | 743 | 6062 |  | LWAN | AXGR | 06:43 | 06:45 | 06:45 | 238 | 24 |  | INT | Эквивалент потери металла 11%. |  | (c)
65664.325 | 5.311 | 5.203 | -6.194 | -6.302 | 1440 | 1560 | 1911 | 0 | 5203 | 6069 |  | CORR | GENE | 04:23 | 04:42 | 05:39 | 175 | 941 | 8 | EXT |  | 0.9 | (c)
65664.537 | 5.523 | 5.481 | -5.982 | -6.024 | 1977 | 2227 | 2174 | 0 | 5481 | 6069 |  | CORR | GENE | 05:50 | 06:30 | 06:22 | 63 | 395 | 9 | EXT |  | 0.89 | (c)
65693.48 | 0.891 | 0.031 | -10.609 | -11.469 | 1423 | 1731 | 1649 | 355 | 31 | 6072 |  | GOUG | GENE | 02:04 | 02:54 | 02:40 | 2872 | 453 | 7 | EXT | Зона задиров. Аномалия находится на упругопластическом изгибе: R=667 D, максимальное растяжение на 6.2 час. |  | (b)
65737.505 | 0.051 | 0.036 | -10.544 | -10.559 | 1455 | 1477 | 1479 | 728 | 36 | 6077 |  | ARTD | AXGR | 04:40 | 04:44 | 04:44 | 233 | 48 |  | EXT | Эквивалент потери металла 12%. |  | (c)
65748.329 | 0.28 | 0.272 | -11.3 | -11.308 | -56 | 175 | 245 | 0 | 272 | 6078 |  | CORR | GENE | 01:60 | 02:37 | 02:48 | 139 | 603 | 9 | EXT | Аномалия находится на отводе. | 0.89 | (c)
65748.666 | 0.617 | 0.596 | -10.963 | -10.984 | -155 | 162 | 26 | 0 | 596 | 6078 |  | CORR | GENE | 01:44 | 02:35 | 02:13 | 63 | 362 | 11 | EXT | Аномалия находится на отводе. | 0.89 | (c)
65748.849 | 0.8 | 0.705 | -10.78 | -10.875 | -5 | 132 | 229 | 0 | 705 | 6078 |  | CORR | GENE | 02:08 | 02:30 | 02:46 | 95 | 467 | 12 | EXT | Аномалия находится на отводе. | 0.89 | (c)
65748.936 | 0.887 | 0.847 | -10.693 | -10.733 | 97 | 132 | 248 | 97 | 847 | 6078 |  | CORR | CIGR | 02:24 | 02:30 | 02:49 | 40 | 302 | 14 | EXT | Аномалия находится на отводе. | 0.89 | (c)
65749.059 | 1.01 | 0.978 | -10.57 | -10.602 | -37 | 82 | 50 | 0 | 978 | 6078 |  | CORR | CIGR | 02:03 | 02:22 | 02:17 | 35 | 174 | 10 | EXT | Аномалия находится на отводе. | 0.89 | (c)
65749.084 | 1.035 | 1.019 | -10.545 | -10.561 | -1919 | -1813 | -1812 | 311 | 1019 | 6078 |  | CORR | GENE | 08:59 | 09:16 | 09:16 | 79 | 216 | 12 | EXT | Аномалия находится на отводе. | 0.89 | (c)
65749.222 | 1.173 | 1.138 | -10.407 | -10.442 | 4 | 28 | 62 | 4 | 1138 | 6078 |  | CORR | CIGR | 02:09 | 02:13 | 02:19 | 35 | 116 | 10 | EXT | Аномалия находится на отводе. | 0.89 | (c)
65749.488 | 1.439 | 1.409 | -10.141 | -10.171 | 70 | 260 | 252 | 70 | 1409 | 6078 |  | CORR | CIGR | 02:20 | 02:51 | 02:49 | 40 | 363 | 10 | EXT | Аномалия находится на отводе. | 0.89 | (c)
65749.785 | 1.736 | 1.721 | -9.844 | -9.859 | -2206 | -1986 | -2065 | 24 | 1721 | 6078 |  | CORR | GENE | 08:13 | 08:48 | 08:36 | 60 | 283 | 10 | EXT | Аномалия находится на отводе. | 0.89 | (c)
65749.891 | 1.842 | 1.813 | -9.738 | -9.767 | -1730 | -1559 | -1595 | 501 | 1813 | 6078 |  | CORR | GENE | 09:30 | 09:57 | 09:51 | 52 | 269 | 9 | EXT | Аномалия находится на отводе. | 0.89 | (c)
65750.125 | 2.076 | 1.98 | -9.504 | -9.6 | 2095 | 2095 | -2128 | 0 | 1980 | 6078 |  | CORR | GENE | 07:47 | 07:47 | 08:25 | 110 | 476 | 14 | EXT | Аномалия находится на отводе. | 0.89 | (c)
65750.184 | 2.135 | 2.1 | -9.445 | -9.48 | 2112 | -2102 | -2201 | 0 | 2100 | 6078 |  | CORR | GENE | 07:50 | 08:29 | 08:14 | 56 | 296 | 11 | EXT | Аномалия находится на отводе. | 0.89 | (c)
65750.3 | 2.251 | 2.221 | -9.329 | -9.359 | -1927 | -1701 | -1765 | 303 | 2221 | 6078 |  | CORR | GENE | 08:58 | 09:34 | 09:24 | 72 | 325 | 12 | EXT | Аномалия находится на отводе. | 0.89 | (c)
65750.417 | 2.368 | 2.359 | -9.212 | -9.221 | -2049 | -1985 | -1899 | 181 | 2359 | 6078 |  | CORR | CIGR | 08:38 | 08:48 | 09:02 | 33 | 301 | 11 | EXT | Аномалия находится на отводе. | 0.89 | (c)
65751.922 | 3.873 | 3.82 | -7.707 | -7.76 | 1798 | 2056 | 2106 | 0 | 3820 | 6078 |  | CORR | GENE | 06:59 | 07:41 | 07:49 | 75 | 616 | 14 | EXT | Аномалия находится на отводе. | 0.89 | (c)
65752.049 | 4 | 3.98 | -7.58 | -7.6 | 2010 | 2024 | 2051 | 138 | 3980 | 6078 |  | CORR | CIGR | 07:33 | 07:35 | 07:40 | 20 | 82 | 13 | EXT | Аномалия находится на отводе. | 0.89 | (c)
65752.058 | 4.009 | 3.99 | -7.571 | -7.59 | 1903 | 1981 | 1942 | 249 | 3990 | 6078 |  | CORR | CIGR | 07:16 | 07:28 | 07:22 | 20 | 78 | 10 | EXT | Аномалия находится на отводе. | 0.88 | (c)
65752.315 | 4.266 | 4.239 | -7.314 | -7.341 | -224 | -138 | 132 | 0 | 4239 | 6078 |  | CORR | GENE | 01:33 | 01:46 | 02:30 | 126 | 713 | 10 | EXT | Аномалия находится на отводе. | 0.89 | (c)
65752.452 | 4.403 | 4.391 | -7.177 | -7.189 | 242 | 280 | 374 | 242 | 4391 | 6078 |  | GOUG | GENE | 02:48 | 02:54 | 03:09 | 125 | 264 | 9 | EXT | Аномалия находится на отводе. Задир. |  | (c)
65757.935 | 9.886 | 9.828 | -1.694 | -1.752 | -952 | -742 | -812 | 672 | 1506 | 6078 |  | DENT | GENE | 11:35 | 00:09 | 11:58 | 246 | 280 | 0.6 | N/A | Глубина вмятины: 8 мм (0,6%). Линейка: 25 см в (983 см; 00:09 ч:мин) Аномалия находится на отводе. |  | (c)
65770.387 | 5.968 | 5.906 | -0.047 | -0.109 | 2120 | -2001 | -1583 | 0 | 21 | 6080 |  | CORR | GENE | 06:09 | 07:04 | 08:11 | 88 | 1516 | 13 | EXT |  | 0.89 | (c)
65770.434 | 0 | -0.008 | -10.84 | -10.848 | 1655 | 2123 | -2122 | 0 |  | 6081 | Нарушение формы кольцевого шва | GWAN |  | 04:60 | 06:15 | 06:50 | 0 | 1368 |  | EXT | Нарушение формы кольцевого шва |  | (c)
65781.162 | 10.728 | 10.7 | -0.112 | -0.14 | -1696 | -1262 | -1380 | 534 | 48 | 6081 |  | CORR | GENE | 07:59 | 09:09 | 08:50 | 92 | 632 | 12 | EXT |  | 0.89 | (c)
65781.327 | 0.053 | 0.015 | -11.307 | -11.345 | 1647 | 1980 | 2036 | 0 | 15 | 6082 |  | CORR | GENE | 07:10 | 08:04 | 08:13 | 81 | 777 | 12 | EXT |  | 0.89 | (c)
65792.609 | 11.335 | 11.271 | -0.025 | -0.089 | -660 | -98 | -89 | 0 | 21 | 6082 |  | CORR | GENE | 00:58 | 02:28 | 02:30 | 68 | 1142 | 12 | EXT |  | 0.89 | (c)
65792.624 | 11.35 | 11.29 | -0.01 | -0.07 | 1478 | 1992 | 1980 | 0 | 4 | 6082 |  | CORR | GENE | 06:43 | 08:06 | 08:04 | 66 | 1004 | 12 | EXT |  | 0.89 | (c)
65792.693 | 0.059 | 0.007 | -11.311 | -11.363 | 503 | 1038 | 1036 | 503 | 7 | 6083 |  | CORR | GENE | 01:19 | 02:45 | 02:45 | 111 | 1066 | 13 | EXT |  | 0.89 | (c)
65792.76 | 0.126 | 0.045 | -11.244 | -11.325 | -1957 | -1588 | -1370 | 274 | 45 | 6083 |  | CORR | GENE | 06:42 | 07:41 | 08:16 | 92 | 1173 | 12 | EXT |  | 0.89 | (c)
65792.76 | 0.126 | 0.108 | -11.244 | -11.262 | -775 | -692 | -572 | 370 | 108 | 6083 |  | CORR | CIGR | 09:52 | 10:06 | 10:25 | 20 | 405 | 15 | EXT |  | 0.89 | (c)
65803.978 | 11.344 | 11.3 | -0.026 | -0.07 | 1137 | 1231 | 1270 | 829 | 25 | 6083 |  | CORR | CIGR | 03:01 | 03:16 | 03:22 | 45 | 265 | 13 | EXT |  | 0.89 | (c)
65804.045 | 0.041 | 0.021 | -11.289 | -11.309 | 522 | 701 | 694 | 522 | 21 | 6084 |  | CORR | CIGR | 01:52 | 02:21 | 02:20 | 49 | 345 | 14 | EXT |  | 0.89 | (c)
65815.393 | 0.059 | 0.035 | -11.451 | -11.475 | 423 | 657 | 653 | 423 | 35 | 6085 |  | CORR | GENE | 02:30 | 03:08 | 03:07 | 79 | 459 | 11 | EXT |  | 0.89 | (c)
65826.748 | 11.414 | 11.395 | -0.096 | -0.115 | 2184 | -1763 | -1852 | 0 | 49 | 6085 |  | CORR | GENE | 07:14 | 08:37 | 08:23 | 66 | 851 | 10 | EXT |  | 0.89 | (c)
65849.278 | 0.069 | 0.045 | -10.716 | -10.74 | -1760 | -1386 | -1446 | 470 | 45 | 6088 |  | CORR | GENE | 07:42 | 08:42 | 08:33 | 64 | 629 | 11 | EXT |  | 0.89 | (c)
65867.27 | 7.276 | 7.262 | -3.539 | -3.553 | 2080 | -2024 | -2170 | 0 | 3497 | 6089 |  | CORR | CIGR | 08:34 | 09:32 | 09:09 | 56 | 423 | 14 | EXT |  | 0.89 | (c)
65881.929 | 11.12 | 11.09 | -0.095 | -0.125 | -684 | -351 | -306 | 0 | 44 | 6090 |  | CORR | GENE | 08:19 | 09:12 | 09:20 | 81 | 757 | 22 | EXT |  | 0.89 | (c)
65882.101 | 0.077 | 0.031 | -10.833 | -10.879 | -509 | -91 | -80 | 0 | 31 | 6091 |  | CORR | GENE | 08:04 | 09:12 | 09:14 | 76 | 858 | 12 | EXT |  | 0.89 | (c)
65892.84 | 10.816 | 10.79 | -0.094 | -0.12 | -517 | -95 | -132 | 0 | 53 | 6091 |  | CORR | GENE | 08:03 | 09:11 | 09:05 | 67 | 771 | 12 | EXT |  | 0.89 | (c)
65893.018 | 0.084 | 0.074 | -11.321 | -11.331 | -2173 | -1651 | -1811 | 58 | 74 | 6092 |  | CORR | GENE | 07:41 | 09:06 | 08:40 | 64 | 723 | 12 | EXT |  | 0.89 | (c)
65896.669 | 3.735 | 3.724 | -7.67 | -7.681 | -1815 | -1625 | -1661 | 416 | 3724 | 6092 |  | CORR | CIGR | 08:39 | 09:10 | 09:04 | 26 | 308 | 17 | EXT |  | 0.89 | (c)
65904.427 | 0.088 | 0.07 | -11.332 | -11.35 | -960 | -663 | -633 | 306 | 70 | 6093 |  | CORR | GENE | 08:04 | 08:52 | 08:56 | 59 | 654 | 10 | EXT |  | 0.89 | (c)
65910.18 | 5.841 | 5.821 | -5.579 | -5.599 | -995 | -906 | -845 | 695 | 5569 | 6093 |  | CORR | CIGR | 07:58 | 08:12 | 08:22 | 30 | 300 | 13 | EXT |  | 0.89 | (c)
65910.772 | 6.433 | 6.414 | -4.987 | -5.006 | -1137 | -1044 | -1070 | 1003 | 4975 | 6093 |  | CORR | CIGR | 07:35 | 07:50 | 07:46 | 31 | 134 | 13 | EXT |  | 0.89 | (c)
65915.668 | 11.329 | 11.294 | -0.091 | -0.126 | 1217 | 1788 | 2057 | 0 | 70 | 6093 |  | CORR | CIGR | 01:55 | 03:27 | 04:11 | 56 | 1680 | 11 | EXT |  | 0.89 | (c)
65915.679 | 11.34 | 11.295 | -0.08 | -0.125 | -1133 | -569 | -662 | 192 | 62 | 6093 |  | CORR | GENE | 07:36 | 09:07 | 08:52 | 63 | 941 | 11 | EXT |  | 0.89 | (c)
65915.851 | 0.092 | 0.053 | -11.388 | -11.427 | -1132 | -782 | -827 | 523 | 53 | 6094 |  | CORR | GENE | 08:14 | 09:10 | 09:03 | 75 | 609 | 11 | EXT |  | 0.89 | (c)
65915.854 | 0.095 | 0.04 | -11.385 | -11.44 | 844 | 1321 | 1306 | 462 | 40 | 6094 |  | CORR | GENE | 01:32 | 02:49 | 02:47 | 81 | 924 | 11 | EXT |  | 0.89 | (c)
65915.877 | 0.118 | 0.108 | -11.362 | -11.372 | -2060 | -1927 | -1942 | 171 | 108 | 6094 |  | CORR | CIGR | 05:44 | 06:05 | 06:03 | 35 | 235 | 11 | EXT |  | 0.89 | (c)
65917.059 | 1.3 | 1.288 | -10.18 | -10.192 | 1506 | 1556 | 1605 | 526 | 1288 | 6094 |  | CORR | CIGR | 03:19 | 03:27 | 03:35 | 26 | 198 | 12 | EXT |  | 0.89 | (c)
65949.9 | 11.241 | 11.199 | -0.084 | -0.126 | -1079 | -650 | -646 | 212 | 50 | 6096 |  | CORR | GENE | 08:10 | 09:19 | 09:20 | 76 | 867 | 11 | EXT |  | 0.89 | (c)
65950.025 | 0.041 | 0.02 | -11.309 | -11.33 | -1047 | -906 | -871 | 696 | 20 | 6097 |  | CORR | CIGR | 08:54 | 09:17 | 09:23 | 51 | 351 | 12 | EXT |  | 0.89 | (c)
65972.709 | 11.375 | 11.339 | -0.13 | -0.166 | 1629 | -1943 | 2155 | 0 | 94 | 6098 |  | CORR | GENE | 07:14 | 09:37 | 08:39 | 72 | 1051 | 11 | EXT |  | 0.89 | (c)
65972.937 | 0.098 | 0.044 | -11.292 | -11.346 | -1085 | -421 | -650 | 216 | 44 | 6099 |  | CORR | GENE | 07:29 | 09:16 | 08:39 | 72 | 869 | 14 | EXT |  | 0.89 | (c)
65984.286 | 0.057 | 0.056 | -11.353 | -11.354 | 1650 | 1981 | 1949 | 0 | 56 | 6100 |  | CORR | GENE | 01:33 | 02:26 | 02:21 | 61 | 598 | 13 | EXT |  | 0.89 | (c)
65992.106 | 7.877 | 7.606 | -3.533 | -3.804 | 20 | 42 | 36 | 20 | 3397 | 6100 |  | LWAN | AXGR | 09:10 | 09:13 | 09:12 | 407 | 32 |  | INT | Эквивалент потери металла 9%. |  | (c)
65995.552 | 11.323 | 11.285 | -0.087 | -0.125 | -232 | 36 | -46 | 0 | 78 | 6100 |  | CORR | CIGR | 08:29 | 09:12 | 08:59 | 47 | 372 | 11 | EXT |  | 0.89 | (c)
66006.764 | 11.125 | 11.097 | -0.085 | -0.113 | 1310 | 1680 | 1581 | 379 | 50 | 6101 |  | CORR | GENE | 02:26 | 03:26 | 03:09 | 63 | 542 | 10 | EXT |  | 0.89 | (c)
66006.933 | 0.084 | 0.035 | -10.876 | -10.925 | 1306 | 2078 | 1786 | 0 | 35 | 6102 |  | CORR | GENE | 01:10 | 03:15 | 02:27 | 62 | 959 | 14 | EXT |  | 0.89 | (c)
66017.691 | 10.842 | 10.831 | -0.118 | -0.129 | 1765 | 1841 | 1939 | 117 | 66 | 6102 |  | CORR | GENE | 02:24 | 02:36 | 02:52 | 63 | 349 | 9 | EXT |  | 0.89 | (c)
66017.856 | 0.047 | 0.039 | -11.333 | -11.341 | 35 | 103 | 206 | 35 | 39 | 6103 |  | CORR | GENE | 02:25 | 02:36 | 02:52 | 72 | 341 | 9 | EXT |  | 0.89 | (c)
66036.955 | 7.766 | 7.753 | -3.439 | -3.452 | -1254 | -1127 | -1156 | 976 | 3398 | 6104 |  | CORR | CIGR | 08:10 | 08:30 | 08:26 | 54 | 196 | 13 | EXT |  | 0.89 | (c)
66039.039 | 9.85 | 9.84 | -1.355 | -1.365 | -1425 | -1286 | -1320 | 806 | 1341 | 6104 |  | CORR | CIGR | 07:42 | 08:05 | 07:59 | 24 | 210 | 12 | EXT |  | 0.89 | (c)
66040.31 | 11.121 | 11.08 | -0.084 | -0.125 | 370 | 985 | -2111 | 0 | 6 | 6104 |  | CORR | GENE | 00:32 | 02:11 | 05:52 | 119 | 3960 | 24 | EXT |  | 0.91 | (c)
66040.349 | 11.16 | 11.048 | -0.045 | -0.157 | -1798 | -1765 | -1770 | 433 | 6 | 6104 |  | CORR | AXGR | 06:42 | 06:47 | 06:47 | 151 | 55 | 35 | EXT |  | 0.94 | (c)
66040.456 | 0.062 | 0.03 | -11.303 | -11.335 | 90 | 550 | 504 | 90 | 30 | 6105 |  | CORR | GENE | 00:60 | 02:14 | 02:06 | 102 | 828 | 12 | EXT |  | 0.89 | (c)
66040.511 | 0.117 | 0.075 | -11.248 | -11.29 | 1141 | 1353 | 2049 | 0 | 75 | 6105 |  | CORR | GENE | 03:49 | 04:23 | 06:16 | 76 | 1815 | 21 | EXT |  | 0.89 | (c)
66051.649 | 11.255 | 11.234 | -0.11 | -0.131 | -1824 | -1551 | -1503 | 407 | 54 | 6105 |  | CORR | GENE | 07:51 | 08:35 | 08:42 | 77 | 642 | 19 | EXT |  | 0.89 | (c)
66051.822 | 0.063 | 0.023 | -10.892 | -10.932 | 1157 | -1610 | -1733 | 0 | 23 | 6106 |  | CORR | GENE | 00:13 | 04:47 | 04:27 | 102 | 3142 | 12 | EXT |  | 0.89 | (c)
66062.619 | 10.86 | 10.828 | -0.095 | -0.127 | -417 | 3 | -100 | 0 | 34 | 6106 |  | CORR | GENE | 07:59 | 09:07 | 08:50 | 93 | 635 | 11 | EXT |  | 0.89 | (c)
66062.815 | 0.101 | 0.049 | -11.369 | -11.421 | -1914 | -1703 | -1566 | 317 | 49 | 6107 |  | CORR | GENE | 07:50 | 08:24 | 08:46 | 83 | 696 | 12 | EXT |  | 0.89 | (c)
66074.065 | 11.351 | 11.313 | -0.119 | -0.157 | -1489 | -893 | -993 | 497 | 103 | 6107 |  | CORR | CIGR | 08:58 | 10:34 | 10:18 | 54 | 992 | 11 | EXT |  | 0.89 | (c)
66074.246 | 0.062 | 0.027 | -11.363 | -11.398 | -223 | -101 | -136 | 49 | 27 | 6108 |  | CORR | CIGR | 08:55 | 09:14 | 09:09 | 50 | 174 | 15 | EXT |  | 0.89 | (c)
66085.705 | 0.096 | 0.079 | -10.864 | -10.881 | 1327 | 1594 | 1620 | 318 | 79 | 6109 |  | CORR | GENE | 02:30 | 03:13 | 03:17 | 79 | 586 | 11 | EXT |  | 0.89 | (c)
66096.504 | 10.895 | 10.843 | -0.065 | -0.117 | -1142 | -749 | -602 | 62 | 20 | 6109 |  | CORR | GENE | 07:52 | 08:55 | 09:19 | 97 | 1080 | 12 | EXT |  | 0.89 | (c)
66096.511 | 10.902 | 10.868 | -0.058 | -0.092 | 1061 | 1208 | 1304 | 683 | 44 | 6109 |  | CORR | CIGR | 01:47 | 02:11 | 02:26 | 48 | 487 | 8 | EXT |  | 0.89 | (c)
66096.643 | 0.074 | 0.048 | -10.886 | -10.912 | -1570 | -1281 | -1127 | 660 | 48 | 6110 |  | CORR | GENE | 08:31 | 09:18 | 09:43 | 69 | 886 | 12 | EXT |  | 0.89 | (c)
66096.677 | 0.108 | 0.028 | -10.852 | -10.932 | 213 | 1304 | 819 | 213 | 28 | 6110 |  | CORR | GENE | 01:19 | 04:15 | 02:57 | 93 | 1212 | 10 | EXT |  | 0.89 | (c)
66107.426 | 10.857 | 10.842 | -0.103 | -0.118 | -2001 | -1675 | -1705 | 229 | 82 | 6110 |  | CORR | CIGR | 07:22 | 08:15 | 08:10 | 36 | 593 | 13 | EXT |  | 0.89 | (c)
66107.635 | 0.106 | 0.042 | -11.174 | -11.238 | -2005 | -1731 | -1569 | 226 | 42 | 6111 |  | CORR | GENE | 07:47 | 08:32 | 08:58 | 85 | 872 | 12 | EXT |  | 0.89 | (c)
66118.735 | 11.206 | 11.202 | -0.074 | -0.078 | -1767 | -1529 | -1544 | 464 | 20 | 6111 |  | CORR | GENE | 08:26 | 09:04 | 09:02 | 58 | 445 | 12 | EXT |  | 0.89 | (c)
66118.777 | 11.248 | 11.193 | -0.032 | -0.087 | 274 | 781 | 704 | 274 | 22 | 6111 |  | CORR | GENE | 01:55 | 03:17 | 03:04 | 65 | 859 | 13 | EXT |  | 0.89 | (c)
66118.829 | 0.02 | 0.011 | -11.265 | -11.274 | -55 | 317 | 154 | 0 | 11 | 6112 |  | CORR | GENE | 00:16 | 01:16 | 00:50 | 82 | 419 | 13 | EXT |  | 0.89 | (c)
66118.871 | 0.062 | 0.009 | -11.223 | -11.276 | 617 | 617 | 956 | 617 | 9 | 6112 |  | CORR | GENE | 02:05 | 02:05 | 02:59 | 71 | 678 | 11 | EXT |  | 0.89 | (c)
66125.735 | 6.926 | 6.924 | -4.359 | -4.361 | 1445 | 1483 | 1490 | 696 | 4341 | 6112 |  | CORR | CIGR | 04:18 | 04:24 | 04:25 | 20 | 90 | 10 | EXT |  | 0.89 | (c)
66125.874 | 7.065 | 7.065 | -4.22 | -4.22 | 1669 | 1694 | 1704 | 492 | 4195 | 6112 |  | CORR | CIGR | 04:54 | 04:58 | 05:00 | 25 | 70 | 11 | EXT |  | 0.89 | (c)
66141.247 | 11.153 | 11.147 | -0.122 | -0.128 | 1378 | 1484 | 1637 | 335 | 69 | 6113 |  | CORR | GENE | 03:21 | 03:38 | 04:02 | 59 | 517 | 11 | EXT |  | 0.89 | (c)
66141.469 | 0.1 | 0.07 | -11.115 | -11.145 | 1526 | 2087 | 1906 | 0 | 70 | 6114 |  | CORR | GENE | 02:09 | 03:39 | 03:10 | 60 | 761 | 11 | EXT |  | 0.89 | (c)
66230.889 | 11.205 | 11.129 | -0.05 | -0.126 | 1604 | -2120 | 2077 | 0 | 30 | 6121 |  | CORR | GENE | 06:51 | 08:50 | 08:07 | 96 | 947 | 10 | EXT |  | 0.89 | (c)
66231.045 | 0.106 | 0.064 | -11.334 | -11.376 | 1109 | 1621 | 1675 | 0 | 64 | 6122 |  | CORR | GENE | 05:50 | 07:12 | 07:21 | 70 | 1131 | 12 | EXT |  | 0.89 | (c)
66259.709 | 5.825 | 5.75 | -5.295 | -5.37 | 1821 | 1945 | 1920 | 211 | 5083 | 6124 |  | DENT | GENE | 05:38 | 05:58 | 05:54 | 287 | 199 | 0.7 | N/A | Глубина вмятины: 10 мм (0,7%). Линейка: 29 см в (575 см; 05:58 ч:мин) |  | (c)
66276.433 | 0.064 | 0.039 | -11.291 | -11.316 | 1108 | 1192 | 1339 | 660 | 39 | 6126 |  | CORR | CIGR | 03:14 | 03:28 | 03:51 | 55 | 462 | 10 | EXT |  | 0.89 | (c)
66344.454 | 10.775 | 10.774 | -0.115 | -0.116 | -1966 | -1570 | -1607 | 264 | 90 | 6131 |  | CORR | CIGR | 05:11 | 06:15 | 06:10 | 26 | 719 | 10 | EXT |  | 0.89 | (c)
66401.215 | 10.956 | 10.9 | -0.594 | -0.65 | -2219 | -2210 | -2206 | 12 | 178 | 6136 |  | LWAN | AXGR | 07:49 | 07:50 | 07:51 | 472 | 25 |  | INT | Эквивалент потери металла 9%. Аномалия находится на упругопластическом изгибе: R=489 D, максимальное растяжение на 4.2 час. |  | (c)
66413.264 | 11.455 | 11.449 | -0.08 | -0.086 | 1766 | 1934 | 2024 | 0 | 43 | 6137 |  | CORR | CIGR | 04:56 | 05:23 | 05:37 | 43 | 515 | 13 | EXT | Аномалия находится на упругопластическом изгибе: R=740 D, максимальное растяжение на 4 час. | 0.89 | (c)
66490.499 | 9.3 | 8.999 | -2.165 | -2.466 | 1622 | 2020 | 1903 | 46 | 1911 | 6144 |  | DENT | GENE | 04:38 | 05:42 | 05:23 | 555 | 563 | 0.4 | N/A | Глубина вмятины: 6 мм (0,4%). Линейка: 56 см в (900 см; 05:42 ч:мин) Аномалия находится вблизи продольного шва. Аномалия находится на упругопластическом изгибе. |  | (c)
66515.726 | 0.077 | 0.02 | -11.193 | -11.25 | 2035 | 2204 | -1614 | 0 | 20 | 6147 |  | CORR | GENE | 02:49 | 03:17 | 05:00 | 117 | 1623 | 13 | EXT | Аномалия находится на упругопластическом изгибе: R=396 D, максимальное растяжение на 2.5 час. | 1.06 | (b)
66543.876 | 5.577 | 5.481 | -5.948 | -6.044 | 2162 | 2188 | 2180 | 32 | 5481 | 6149 |  | CORR | AXGR | 06:41 | 06:45 | 06:44 | 332 | 36 | 9 | EXT |  | 0.92 | (c)
66618.478 | 11.414 | 11.384 | -0.101 | -0.131 | -2188 | -2058 | -1619 | 43 | 22 | 6155 |  | CORR | GENE | 05:09 | 05:30 | 06:41 | 109 | 1138 | 11 | EXT |  | 0.89 | (c)
66630.012 | 11.433 | 11.22 | -0.082 | -0.295 | -1257 | -1111 | -1136 | 974 | 0 | 6156 |  | DENT | GENE | 10:55 | 11:19 | 11:15 | 418 | 241 | 0.4 | N/A | Глубина вмятины: 6 мм (0,4%). Линейка: 42 см в (1122 см; 11:19 ч:мин) Аномалия находится вблизи кольцевого сварного шва. Аномалия находится на упругопластическом изгибе. |  | (c)
66634.788 | 4.694 | 3.455 | -3.576 | -4.815 | 1212 | 1320 | 1309 | 824 | 3455 | 6157 |  | DENT | GENE | 05:59 | 06:17 | 06:15 | 1330 | 194 | 0.7 | N/A | Глубина вмятины: 10 мм (0,7%). Линейка: 133 см в (346 см; 06:17 ч:мин) Аномалия находится на упругопластическом изгибе. |  | (c)
66638.325 | 8.231 | 8.193 | -0.039 | -0.077 | 562 | 1021 | 850 | 562 | 22 | 6157 |  | CORR | GENE | 04:14 | 05:28 | 05:01 | 55 | 575 | 13 | EXT | Аномалия находится на упругопластическом изгибе: R=547 D, максимальное растяжение на 5.8 час. | 0.89 | (c)
66705.084 | 9.39 | 9.156 | -2.095 | -2.329 | 2215 | -2228 | 2227 | 0 | 1792 | 6163 |  | LWAN | AXGR | 05:07 | 05:10 | 05:09 | 537 | 24 |  | INT | Эквивалент потери металла 15%. |  | (c)
66738.057 | 7.948 | 7.753 | -3.717 | -3.912 | -2212 | -1876 | -1983 | 1754 | 2895 | 6166 |  | GOUG | GENE | 08:31 | 09:26 | 09:08 | 1017 | 458 | 7 | EXT | Аномалия находится на отводе. Зона задиров. |  | (c)
66741.774 | 0 | -0.026 | -11.56 | -11.586 | 1470 | -811 | -1092 | 806 |  | 6167 | Нарушение формы кольцевого шва | GWAN |  | 10:08 | 04:00 | 15:15 | 0 | 3797 |  | EXT | Нарушение формы кольцевого шва Аномалия находится на отводе. |  | (c)
66742.137 | 0.363 | 0.269 | -11.197 | -11.291 | -323 | -276 | -274 | 224 | 269 | 6167 |  | CORR | GENE | 05:19 | 05:26 | 05:27 | 290 | 98 | 9 | EXT |  | 0.91 | (c)
66746.543 | 4.769 | 4.749 | -6.791 | -6.811 | -1385 | -1017 | -1176 | 968 | 4749 | 6167 |  | GOUG | GENE | 02:27 | 03:27 | 03:01 | 278 | 417 | 8 | EXT | Зона задиров. |  | (c)
66748.732 | 6.958 | 5.713 | -4.602 | -5.847 | -1236 | -1048 | -1004 | 771 | 3861 | 6167 |  | GOUG | GENE | 02:51 | 03:22 | 03:29 | 1986 | 465 | 11 | EXT | Зона задиров. |  | (c)
66750.812 | 9.038 | 9.016 | -2.522 | -2.544 | -1333 | -800 | -1032 | 732 | 1087 | 6167 |  | GOUG | GENE | 02:36 | 04:02 | 03:24 | 1457 | 601 | 12 | EXT | Зона задиров. |  | (c)
66773.713 | 8.929 | 8.908 | -2.126 | -2.147 | 1784 | 1867 | 1864 | 286 | 2092 | 6169 |  | CORR | GENE | 07:40 | 07:54 | 07:53 | 55 | 161 | 15 | EXT | Аномалия находится на упругопластическом изгибе: R=414 D, максимальное растяжение на 6.1 час. | 0.89 | (c)
66777.358 | 1.519 | 1.492 | -9.736 | -9.763 | -878 | -807 | -809 | 739 | 1492 | 6170 |  | CORR | CIGR | 08:32 | 08:44 | 08:43 | 46 | 139 | 13 | EXT | Аномалия находится на упругопластическом изгибе: R=375 D, максимальное растяжение на 6.1 час. | 0.89 | (c)
66821.174 | 0 | -0.035 | -11.325 | -11.36 | 364 | 628 | 603 | 364 |  | 6174 | Нарушение формы кольцевого шва | GWAN |  | 00:29 | 01:12 | 01:08 | 0 | 479 |  | EXT | Нарушение формы кольцевого шва |  | (c)
66824.185 | 3.011 | 2.997 | -8.314 | -8.328 | -1273 | -1205 | -1210 | 958 | 2997 | 6174 |  | ARTD | GENE | 08:05 | 08:16 | 08:15 | 54 | 126 |  | EXT | Эквивалент потери металла 9%. |  | (c)
66843.899 | 0 | -0.016 | -11.605 | -11.621 | 1340 | 1867 | -2136 | 0 |  | 6176 | Нарушение формы кольцевого шва | GWAN |  | 02:57 | 04:22 | 05:36 | 0 | 1969 |  | EXT | Нарушение формы кольцевого шва Аномалия находится на отводе. |  | (c)
66867.029 | 0 | -0.029 | -11.65 | -11.679 | 1065 | -1954 | 1919 | 1065 |  | 6178 | Нарушение формы кольцевого шва | GWAN |  | 09:40 | 01:33 | 11:58 | 0 | 1709 |  | EXT | Нарушение формы кольцевого шва Аномалия находится на отводе. |  | (c)
66878.679 | 0 | -0.01 | -11.345 | -11.355 | -1469 | 899 | 446 | 131 |  | 6179 | Нарушение формы кольцевого шва | GWAN |  | 09:40 | 04:03 | 14:49 | 0 | 3831 |  | EXT | Нарушение формы кольцевого шва Аномалия находится на отводе. Аномалия находится на упругопластическом изгибе: R=496 D, максимальное растяжение на 8.4 час. |  | (c)
66878.709 | 0.03 | 0.03 | -11.315 | -11.315 | 1423 | 1721 | 1669 | 314 | 30 | 6179 |  | CORR | GENE | 05:27 | 06:15 | 06:07 | 139 | 494 | 13 | EXT | Аномалия находится на отводе. | 0.9 | (c)
66889.987 | 11.308 | 11.243 | -0.037 | -0.102 | 1380 | 2026 | 2095 | 0 | 22 | 6179 |  | CORR | GENE | 05:20 | 07:05 | 07:16 | 80 | 1429 | 15 | EXT | Аномалия находится на отводе. | 0.89 | (c)
66952.121 | 5.252 | 5.192 | -6.308 | -6.368 | -1003 | -990 | -959 | 915 | 5192 | 6185 | Металлургический дефект | MIAN | GENE | 08:47 | 08:49 | 08:54 | 91 | 88 |  | INT | Металлургический дефект Эквивалент потери металла 10%. Аномалия находится на упругопластическом изгибе: R=340 D, максимальное растяжение на 10.9 час. |  | (c)
66962.255 | 0.061 | 0.029 | -7.129 | -7.161 | 1291 | 1401 | 1429 | 663 | 29 | 6187 |  | CORR | GENE | 05:05 | 05:23 | 05:27 | 64 | 277 | 11 | EXT |  | 0.89 | (c)
67025.855 | 10.751 | 10.729 | -0.664 | -0.686 | -1122 | -1080 | -1078 | 1035 | 645 | 6192 |  | GOUG | CIGR | 05:31 | 05:37 | 05:38 | 41 | 86 | 9 | EXT | Аномалия находится на отводе. Задир. |  | (c)
67094.248 | 1.274 | 0.216 | -9.695 | -10.753 | 888 | 1351 | 1126 | 867 | 216 | 6199 |  | CORR | GENE | 04:01 | 05:16 | 04:39 | 1274 | 475 | 10 | EXT | Аномалия находится на упругопластическом изгибе: R=343 D, максимальное растяжение на 0.6 час. | 0.96 | (c)
67103.963 | 0.02 | 0.019 | -11.375 | -11.376 | 1706 | -1907 | -1931 | 0 | 19 | 6200 |  | CORR | GENE | 02:27 | 04:44 | 04:40 | 79 | 1649 | 10 | EXT | Аномалия находится на упругопластическом изгибе: R=444 D, максимальное растяжение на 0.5 час. | 0.89 | (c)
67113.8 | 9.857 | 9.777 | -1.538 | -1.618 | 1963 | 2020 | 2019 | 155 | 1466 | 6200 |  | DENT | GENE | 03:09 | 03:18 | 03:18 | 152 | 113 | 0.4 | N/A | Глубина вмятины: 6 мм (0,4%). Линейка: 15 см в (978 см; 03:18 ч:мин) |  | (c)
67119.83 | 4.492 | 4.311 | -6.533 | -6.714 | -1113 | -1007 | -978 | 844 | 4311 | 6201 |  | DENT | GENE | 11:27 | 11:44 | 11:48 | 302 | 270 | 0.4 | N/A | Глубина вмятины: 6 мм (0,4%). Линейка: 30 см в (431 см; 11:44 ч:мин) Аномалия находится на отводе. |  | (c)
67136.251 | 3.688 | 3.188 | -1.282 | -1.782 | 1138 | 1392 | 1298 | 772 | 1258 | 6203 |  | ARTD | GENE | 03:35 | 04:16 | 04:01 | 524 | 321 |  | EXT | Эквивалент потери металла 10%. |  | (c)
67182.333 | 11.25 | 11.225 | -0.035 | -0.06 | 1794 | 2068 | 1985 | 54 | 18 | 6207 |  | CORR | CIGR | 07:27 | 08:12 | 07:58 | 42 | 383 | 13 | EXT | Аномалия находится на упругопластическом изгибе: R=442 D, максимальное растяжение на 5.8 час. | 0.89 | (c)
67182.336 | 11.253 | 11.22 | -0.032 | -0.065 | -2096 | -1964 | -1979 | 134 | 32 | 6207 |  | CORR | CIGR | 08:60 | 09:21 | 09:18 | 33 | 234 | 15 | EXT | Аномалия находится на упругопластическом изгибе: R=442 D, максимальное растяжение на 5.8 час. | 0.89 | (c)
67222.743 | 6.475 | 6.254 | -4.855 | -5.076 | -39 | -18 | -24 | 9 | 4815 | 6211 |  | LWAN | AXGR | 01:16 | 01:19 | 01:18 | 261 | 31 |  | INT | Эквивалент потери металла 10%. |  | (c)
67256.318 | 6.34 | 5.878 | -5.02 | -5.482 | -1842 | -1811 | -1704 | 388 | 4544 | 6215 |  | GOUG | GENE | 08:27 | 08:32 | 08:50 | 938 | 276 | 7 | EXT | Зона задиров. |  | (c)
67283.575 | 11.142 | 10.974 | -0.278 | -0.446 | 427 | 737 | 589 | 427 | 43 | 6217 |  | GOUG | GENE | 02:14 | 03:04 | 02:40 | 403 | 324 | 7 | EXT | Зона задиров. |  | (b)
67283.935 | 0.082 | 0.02 | -11.473 | -11.535 | 135 | 201 | 276 | 135 | 20 | 6218 |  | GOUG | GENE | 02:25 | 02:36 | 02:48 | 759 | 282 | 7 | EXT | Зона задиров. |  | (b)
67346.269 | 5.206 | 4.066 | -6.354 | -7.494 | -2028 | -1483 | -1726 | 202 | 3638 | 6223 |  | GOUG | GENE | 08:33 | 10:01 | 09:22 | 3856 | 605 | 8 | EXT | Зона задиров. |  | (c)
67350.748 | 9.685 | 9.577 | -1.875 | -1.983 | -1997 | -1876 | -1866 | 233 | 806 | 6223 |  | GOUG | GENE | 08:38 | 08:58 | 08:59 | 1177 | 262 | 7 | EXT | Зона задиров. |  | (c)
67397.781 | 0.948 | 0.602 | -10.517 | -10.863 | 334 | 522 | 585 | 334 | 602 | 6228 |  | GOUG | GENE | 03:32 | 04:03 | 04:13 | 2735 | 502 | 7 | EXT | Аномалия находится на отводе. Зона задиров. |  | (c)
67484.508 | 7.975 | 7.755 | -3.16 | -3.38 | 2204 | -2160 | -2039 | 0 | 3143 | 6235 |  | CORR | GENE | 04:50 | 05:05 | 05:25 | 237 | 435 | 10 | EXT |  | 0.91 | (c)
67484.957 | 8.424 | 8.416 | -2.711 | -2.719 | -2084 | -1610 | -1798 | 147 | 2640 | 6235 |  | CORR | GENE | 05:17 | 06:34 | 06:04 | 79 | 573 | 10 | EXT |  | 0.89 | (c)
67489.154 | 1.486 | 1.447 | -9.679 | -9.718 | -1499 | -1405 | -1353 | 731 | 1447 | 6236 |  | CORR | GENE | 06:17 | 06:32 | 06:40 | 68 | 292 | 10 | EXT |  | 0.89 | (c)
67491.859 | 4.191 | 4.174 | -6.974 | -6.991 | -1372 | -1317 | -1297 | 858 | 4174 | 6236 |  | CORR | CIGR | 06:37 | 06:46 | 06:49 | 42 | 150 | 12 | EXT |  | 0.89 | (c)
67493.468 | 5.8 | 5.796 | -5.365 | -5.369 | -897 | -822 | -790 | 682 | 5330 | 6236 |  | CORR | CIGR | 07:54 | 08:06 | 08:11 | 39 | 215 | 10 | EXT | Аномалия находится на упругопластическом изгибе: R=829 D, максимальное растяжение на 5 час. | 0.89 | (c)
67503.791 | 0 | -0.037 | -3.991 | -4.028 | 1765 | -2132 | -1972 | 1247 |  | 6237б | Нарушение формы кольцевого шва | GWAN |  | 01:58 | 03:29 | 03:55 | 0 | 1449 |  | EXT | Нарушение формы кольцевого шва Аномалия находится на упругопластическом изгибе: R=577 D, максимальное растяжение на 4.2 час. |  | (c)
67503.791 | 0 | -0.034 | -3.991 | -4.025 | -369 | 114 | 59 | 0 |  | 6237б | Нарушение формы кольцевого шва | GWAN |  | 08:14 | 09:32 | 09:23 | 0 | 857 |  | EXT | Нарушение формы кольцевого шва Аномалия находится на упругопластическом изгибе: R=577 D, максимальное растяжение на 4.2 час. |  | (c)
67524.192 | 3.044 | 2.953 | -8.376 | -8.467 | 992 | 1140 | 1169 | 886 | 2953 | 6239 |  | GOUG | GENE | 04:19 | 04:43 | 04:48 | 193 | 352 | 7 | EXT | Задир. Аномалия находится на упругопластическом изгибе: R=707 D, максимальное растяжение на 3.2 час. |  | (c)
67546.313 | 2.19 | 2.176 | -9.34 | -9.354 | -1742 | -1699 | -1634 | 489 | 2176 | 6241 |  | CORR | GENE | 04:32 | 04:39 | 04:50 | 142 | 215 | 8 | EXT | Аномалия находится на отводе. | 0.89 | (c)
67549.558 | 5.435 | 5.423 | -6.095 | -6.107 | -586 | -537 | -527 | 468 | 5423 | 6241 |  | CORR | CIGR | 07:39 | 07:47 | 07:48 | 25 | 118 | 10 | EXT | Аномалия находится на отводе. | 0.89 | (c)
67567.123 | 0.19 | 0.13 | -11.29 | -11.35 | 2098 | 2188 | -2209 | 0 | 130 | 6243 |  | CORR | GENE | 05:34 | 05:48 | 05:59 | 67 | 308 | 13 | EXT |  | 0.89 | (c)
67567.85 | 0.917 | 0.881 | -10.563 | -10.599 | -2209 | -2081 | -2096 | 21 | 881 | 6243 |  | CORR | CIGR | 05:59 | 06:19 | 06:17 | 38 | 226 | 15 | EXT |  | 0.89 | (c)
67568.432 | 1.499 | 1.477 | -9.981 | -10.003 | -656 | -429 | -467 | 278 | 1477 | 6243 |  | CORR | GENE | 10:09 | 10:46 | 10:40 | 245 | 378 | 9 | EXT |  | 0.91 | (c)
67592.652 | 2.974 | 2.95 | -8.331 | -8.355 | 1973 | 2023 | 2056 | 92 | 2950 | 6245 |  | CORR | CIGR | 05:04 | 05:12 | 05:17 | 32 | 165 | 10 | EXT |  | 0.89 | (c)
67680.503 | 0 | -0.041 | -10.485 | -10.526 | 90 | 341 | 279 | 90 |  | 6253 | Нарушение формы кольцевого шва | GWAN |  | 11:03 | 11:44 | 11:33 | 0 | 378 |  | EXT | Нарушение формы кольцевого шва |  | (c)
67729.188 | 4.62 | 3.927 | -6.915 | -7.608 | 2185 | 2220 | 2217 | 0 | 3927 | 6258 |  | CORR | GENE | 08:28 | 08:34 | 08:34 | 1267 | 65 | 8 | EXT | Аномалия находится на отводе. | 0.95 | (c)
67913.994 | 8.191 | 6.592 | -3.244 | -4.843 | -722 | -381 | -536 | 349 | 2686 | 6274 |  | GOUG | GENE | 08:37 | 09:32 | 09:07 | 2157 | 373 | 7 | EXT | Зона задиров. |  | (c)
67934.087 | 5.359 | 5.279 | -5.686 | -5.766 | 2175 | 2200 | 2193 | 19 | 5279 | 6276 |  | LWAN | AXGR | 03:02 | 03:06 | 03:05 | 289 | 37 |  | INT | Эквивалент потери металла 10%. Аномалия находится на упругопластическом изгибе: R=537 D, максимальное растяжение на 4.8 час. |  | (c)
67948.132 | 8.359 | 8.257 | -2.966 | -3.068 | -2228 | -2057 | -2084 | 2 | 2744 | 6277 |  | GOUG | GENE | 08:48 | 09:16 | 09:12 | 324 | 289 | 7 | EXT | Задир. Аномалия находится на упругопластическом изгибе: R=401 D, максимальное растяжение на 0.6 час. |  | (c)
67955.223 | 4.125 | 3.829 | -7.11 | -7.406 | 1312 | 1626 | 1503 | 537 | 3829 | 6278 |  | GOUG | GENE | 02:22 | 03:12 | 02:52 | 812 | 382 | 7 | EXT | Зона задиров. Аномалия находится на упругопластическом изгибе: R=367 D, максимальное растяжение на 0.8 час. |  | (c)
67955.842 | 4.744 | 4.662 | -6.491 | -6.573 | -861 | -687 | -697 | 533 | 4662 | 6278 |  | GOUG | GENE | 08:31 | 08:59 | 08:57 | 702 | 328 | 7 | EXT | Зона задиров. Аномалия находится на упругопластическом изгибе: R=368 D, максимальное растяжение на 0.8 час. |  | (c)
67974.059 | 0.096 | 0.042 | -11.609 | -11.663 | -2175 | -2127 | -2037 | 1899 | 42 | 6280 |  | GOUG | GENE | 02:33 | 02:41 | 02:55 | 947 | 276 | 7 | EXT | Аномалия находится на отводе. Зона задиров. |  | (b)
67978.148 | 4.185 | 3.595 | -7.52 | -8.11 | 2225 | -2072 | -2031 | 1825 | 3595 | 6280 |  | GOUG | GENE | 02:23 | 02:50 | 02:56 | 1102 | 411 | 7 | EXT | Аномалия находится на отводе. Зона задиров. |  | (c)
68020.088 | 0.22 | 0.046 | -11.18 | -11.354 | 343 | 361 | 365 | 343 | 46 | 6284 |  | ARTD | AXGR | 03:11 | 03:14 | 03:14 | 319 | 43 |  | EXT | Эквивалент потери металла 10%. |  | (c)
68030.399 | 10.531 | 10.52 | -0.869 | -0.88 | 405 | 438 | 441 | 405 | 861 | 6284 |  | GOUG | CIGR | 03:21 | 03:26 | 03:26 | 19 | 72 | 10 | EXT | Задир. |  | (c)
68305.273 | 1.125 | 1.069 | -4.89 | -4.946 | 1270 | 1283 | 1283 | 935 | 1069 | 6309 |  | CORR | AXGR | 06:03 | 06:05 | 06:05 | 113 | 26 | 8 | EXT |  | 0.89 | (c)
68336.944 | 10.186 | 10.011 | -1.349 | -1.524 | 2211 | 2219 | 2219 | 3 | 840 | 6312 |  | CORR | AXSL | 07:06 | 07:07 | 07:07 | 684 | 16 | 11 | EXT |  | 0.95 | (c)
68449.597 | 8.939 | 8.575 | -2.591 | -2.955 | -388 | -287 | -236 | 85 | 2399 | 6322 |  | GOUG | GENE | 08:37 | 08:54 | 09:02 | 556 | 303 | 7 | EXT | Задир. |  | (c)
68554.947 | 0.049 | 0.028 | -11.461 | -11.482 | 1049 | 1113 | 1125 | 1029 | 28 | 6332 |  | CORR | CIGR | 01:55 | 02:05 | 02:07 | 37 | 152 | 15 | EXT |  | 0.89 | (c)
68588.832 | 11.204 | 11.183 | -0.036 | -0.057 | 1898 | 2098 | 2074 | 0 | 12 | 6334 |  | CORR | CIGR | 04:39 | 05:11 | 05:07 | 45 | 352 | 10 | EXT |  | 0.89 | (c)
68618.275 | 6.632 | 5.716 | -4.993 | -5.909 | 2159 | 2179 | 2173 | 44 | 4839 | 6337 |  | LWAN | AXGR | 05:32 | 05:35 | 05:34 | 1070 | 27 |  | INT | Эквивалент потери металла 10%. |  | (c)
68662.515 | 5.667 | 5.563 | -5.608 | -5.712 | 2142 | 2164 | 2164 | 44 | 5495 | 6341 |  | CORR | AXGR | 04:29 | 04:33 | 04:33 | 217 | 44 | 12 | EXT | Аномалия находится на упругопластическом изгибе: R=817 D, максимальное растяжение на 7.8 час. | 0.91 | (c)
68678.916 | 10.793 | 10.557 | -0.412 | -0.648 | 1995 | 2193 | 2118 | 0 | 223 | 6342 |  | CORR | GENE | 07:12 | 07:44 | 07:32 | 425 | 246 | 10 | EXT |  | 0.93 | (c)
68682.344 | 3.016 | 2.999 | -8.349 | -8.366 | -628 | -562 | -526 | 425 | 2999 | 6343 |  | CORR | CIGR | 07:20 | 07:31 | 07:37 | 35 | 203 | 10 | EXT | Аномалия находится на отводе. | 0.89 | (c)
68686.535 | 7.207 | 7.034 | -4.158 | -4.331 | -541 | -513 | -516 | 491 | 3994 | 6343 |  | CORR | AXGR | 07:34 | 07:39 | 07:38 | 337 | 50 | 8 | EXT | Аномалия находится на отводе. | 0.91 | (c)
68692.523 | 1.83 | 1.811 | -9.62 | -9.639 | -366 | -295 | -284 | 202 | 1811 | 6344 |  | CORR | CIGR | 08:17 | 08:28 | 08:30 | 38 | 164 | 11 | EXT | Аномалия находится на отводе. | 0.89 | (c)
68694.148 | 3.455 | 1.423 | -7.995 | -10.027 | -278 | -166 | -128 | 0 | 1423 | 6344 |  | GOUG | GENE | 08:31 | 08:49 | 08:55 | 2126 | 299 | 7 | EXT | Аномалия находится на отводе. Зона задиров. |  | (c)
68709.927 | 7.784 | 7.772 | -3.621 | -3.633 | -493 | -414 | -390 | 287 | 3598 | 6345 |  | CORR | CIGR | 07:60 | 08:13 | 08:17 | 35 | 206 | 13 | EXT |  | 0.89 | (c)
68760.886 | 2.298 | 2.284 | -9.177 | -9.191 | 703 | 711 | 720 | 703 | 2284 | 6350 |  | GOUG | PITT | 01:60 | 02:01 | 02:03 | 27 | 34 | 10 | EXT | Задир. |  | (c)
68761.94 | 3.352 | 3.341 | -8.123 | -8.134 | 720 | 761 | 747 | 720 | 3341 | 6350 |  | GOUG | CIGR | 02:03 | 02:09 | 02:07 | 26 | 54 | 10 | EXT | Задир. |  | (c)
68905.864 | 10.806 | 10.733 | -0.829 | -0.902 | -853 | -833 | -831 | 809 | 763 | 6362 |  | CORR | AXGR | 06:59 | 07:02 | 07:02 | 139 | 43 | 9 | EXT | Аномалия находится на отводе. | 0.89 | (c)
68927.364 | 9.376 | 9.357 | -1.904 | -1.923 | 1864 | 2015 | 1981 | 132 | 1873 | 6364 |  | CORR | CIGR | 04:59 | 05:24 | 05:18 | 50 | 235 | 11 | EXT | Аномалия находится на упругопластическом изгибе: R=708 D, максимальное растяжение на 6.6 час. | 0.89 | (c)
68940.517 | 11.249 | 11.213 | -0.021 | -0.057 | -2178 | -2061 | -2066 | 52 | 17 | 6365 |  | CORR | CIGR | 03:36 | 03:55 | 03:54 | 40 | 225 | 14 | EXT |  | 0.89 | (c)
68954.289 | 2.361 | 1.948 | -8.979 | -9.392 | -31 | 21 | 7 | 0 | 1948 | 6367 |  | LWAN | GENE | 02:47 | 02:56 | 02:53 | 496 | 76 |  | INT | Эквивалент потери металла 10%. |  | (c)
69023.389 | 3.371 | 3.269 | -7.334 | -7.436 | 1662 | 1818 | 1772 | 349 | 3269 | 6373 |  | GOUG | GENE | 02:46 | 03:11 | 03:04 | 216 | 219 | 7 | EXT | Задир. |  | (c)
69030.988 | 0.265 | 0.235 | -11.305 | -11.335 | 81 | 157 | 194 | 81 | 235 | 6374 |  | ARTD | GENE | 09:22 | 09:34 | 09:40 | 106 | 226 |  | EXT | Эквивалент потери металла 11%. Аномалия находится на отводе. |  | (c)
69032.93 | 2.207 | 2.146 | -9.363 | -9.424 | 1537 | 1668 | 1690 | 387 | 2146 | 6374 |  | ARTD | GENE | 01:17 | 01:38 | 01:42 | 108 | 306 |  | EXT | Эквивалент потери металла 9%. Аномалия находится на отводе. |  | (c)
69097.801 | 9.953 | 9.853 | -1.502 | -1.602 | -2186 | -2130 | -2132 | 45 | 1426 | 6379 |  | DENT | GENE | 03:20 | 03:29 | 03:29 | 176 | 108 | 0.5 | N/A | Глубина вмятины: 7 мм (0,5%). Линейка: 18 см в (985 см; 03:29 ч:мин) Аномалия находится вблизи продольного шва. |  | (c)
69099.303 | 0 | -0.021 | -11.25 | -11.271 | -460 | 271 | 1207 | 0 |  | 6380 | Нарушение формы кольцевого шва | GWAN |  | 01:26 | 03:24 | 05:55 | 0 | 3334 |  | EXT | Нарушение формы кольцевого шва Аномалия находится на отводе. |  | (c)
69106.071 | 6.768 | 6.66 | -4.482 | -4.59 | 434 | 585 | 689 | 434 | 4394 | 6380 |  | CORR | GENE | 03:50 | 04:14 | 04:31 | 196 | 510 | 9 | EXT | Аномалия находится на отводе. | 0.9 | (c)
69106.802 | 7.499 | 7.461 | -3.751 | -3.789 | -2132 | -2007 | -2042 | 99 | 3751 | 6380 |  | CORR | CIGR | 08:56 | 09:16 | 09:10 | 38 | 180 | 10 | EXT | Аномалия находится на отводе. | 0.89 | (c)
69110.553 | 0 | -0.026 | -11.435 | -11.461 | -2055 | -1097 | -1262 | 175 |  | 6381 | Нарушение формы кольцевого шва | GWAN |  | 09:15 | 11:49 | 11:23 | 0 | 1588 |  | EXT | Нарушение формы кольцевого шва Аномалия находится на отводе. Аномалия находится на упругопластическом изгибе: R=461 D, максимальное растяжение на 11.8 час. |  | (c)
69189.17 | 11.452 | 11.42 | -0.063 | -0.095 | -2153 | -1631 | -1698 | 1243 | 15 | 6387 |  | CORR | GENE | 07:02 | 08:26 | 08:15 | 80 | 910 | 10 | EXT |  | 0.89 | (c)
69202.807 | 2.469 | 2.228 | -8.811 | -9.052 | -1463 | -1442 | -1426 | 767 | 2228 | 6389 |  | CORR | GENE | 08:07 | 08:11 | 08:13 | 337 | 75 | 10 | EXT |  | 0.92 | (c)
69203.718 | 3.38 | 3.264 | -7.9 | -8.016 | -1379 | -1313 | -1333 | 851 | 3264 | 6389 |  | CORR | GENE | 08:21 | 08:32 | 08:28 | 192 | 92 | 10 | EXT |  | 0.9 | (c)
69204.342 | 4.004 | 3.924 | -7.276 | -7.356 | -1623 | -1425 | -1476 | 608 | 3924 | 6389 |  | CORR | GENE | 07:41 | 08:13 | 08:05 | 108 | 293 | 12 | EXT |  | 0.89 | (c)
69207.313 | 6.975 | 6.699 | -4.305 | -4.581 | -1466 | -1432 | -1419 | 764 | 4050 | 6389 |  | CORR | GENE | 08:07 | 08:12 | 08:14 | 531 | 95 | 10 | EXT |  | 0.94 | (c)
69209.488 | 9.15 | 9.122 | -2.13 | -2.158 | -2080 | -1874 | -1821 | 150 | 2000 | 6389 |  | CORR | GENE | 06:28 | 07:01 | 07:09 | 158 | 518 | 10 | EXT |  | 0.9 | (c)
69209.764 | 9.426 | 9.359 | -1.854 | -1.921 | -2126 | -1989 | -1887 | 104 | 1790 | 6389 |  | CORR | GENE | 06:20 | 06:42 | 06:59 | 131 | 477 | 8 | EXT |  | 0.89 | (c)
69209.93 | 9.592 | 9.577 | -1.688 | -1.703 | -2185 | -2069 | -2054 | 45 | 1662 | 6389 |  | CORR | CIGR | 06:11 | 06:29 | 06:32 | 41 | 262 | 10 | EXT |  | 0.89 | (c)
69210.23 | 9.892 | 9.813 | -1.388 | -1.467 | -2151 | -2110 | -2125 | 79 | 1241 | 6389 |  | CORR | GENE | 06:16 | 06:23 | 06:20 | 226 | 51 | 13 | EXT |  | 0.91 | (c)
69211.167 | 10.829 | 10.796 | -0.451 | -0.484 | -2190 | -2068 | -2070 | 40 | 434 | 6389 |  | CORR | CIGR | 06:10 | 06:30 | 06:29 | 50 | 241 | 10 | EXT |  | 0.89 | (c)
69226.3 | 3.147 | 3.092 | -8.308 | -8.363 | -2218 | -2119 | -2110 | 12 | 3092 | 6391 |  | CORR | GENE | 07:46 | 08:02 | 08:03 | 63 | 217 | 10 | EXT |  | 0.89 | (c)
69228.557 | 5.404 | 5.3 | -6.051 | -6.155 | -1059 | -954 | -961 | 863 | 5300 | 6391 |  | DENT | GENE | 10:53 | 11:10 | 11:09 | 198 | 196 | 0.6 | N/A | Глубина вмятины: 8 мм (0,6%). Линейка: 20 см в (530 см; 11:10 ч:мин) |  | (c)
69242.626 | 8.018 | 8.007 | -3.477 | -3.488 | 2054 | 2137 | 2126 | 32 | 3446 | 6392 |  | CORR | CIGR | 08:13 | 08:27 | 08:25 | 42 | 144 | 11 | EXT |  | 0.89 | (c)
69250.134 | 4.031 | 3.909 | -7.444 | -7.566 | 2200 | 2214 | 2213 | 4 | 3909 | 6393 |  | LWAN | AXGR | 03:32 | 03:34 | 03:34 | 398 | 27 |  | INT | Эквивалент потери металла 11%. |  | (c)
69255.315 | 9.212 | 9.2 | -2.263 | -2.275 | -402 | -359 | -351 | 299 | 2250 | 6393 |  | CORR | CIGR | 08:32 | 08:39 | 08:40 | 25 | 104 | 10 | EXT |  | 0.89 | (c)
69337.483 | 0.755 | 0.728 | -10.73 | -10.757 | -912 | -782 | -810 | 708 | 728 | 6401 |  | CORR | CIGR | 07:56 | 08:17 | 08:13 | 43 | 204 | 10 | EXT |  | 0.89 | (c)
69345.825 | 9.097 | 9.079 | -2.388 | -2.406 | -2123 | -2039 | -2050 | 108 | 2374 | 6401 |  | CORR | CIGR | 04:41 | 04:55 | 04:53 | 32 | 145 | 10 | EXT |  | 0.89 | (c)
69355.212 | 6.999 | 6.768 | -4.516 | -4.747 | -1478 | -1266 | -1221 | 752 | 4289 | 6402 |  | DENT | GENE | 05:17 | 05:51 | 05:58 | 458 | 515 | 0.9 | N/A | Глубина вмятины: 13 мм (0,9%). Линейка: 46 см в (677 см; 05:51 ч:мин) Аномалия находится на отводе. |  | (c)
69355.658 | 7.445 | 7.275 | -4.07 | -4.24 | -1436 | -1179 | -1182 | 795 | 3890 | 6402 |  | DENT | GENE | 05:23 | 06:05 | 06:04 | 350 | 508 | 0.8 | N/A | Глубина вмятины: 12 мм (0,8%). Линейка: 35 см в (728 см; 06:05 ч:мин) Аномалия находится на отводе. |  | (c)
69355.933 | 7.72 | 6.474 | -3.795 | -5.041 | 1021 | 2201 | -1210 | 0 |  | 6402 |  | OVAL |  | 00:00 | 03:10 | 06:00 | 1598 |  |  | N/A | Овальность: 0,02 |  | (c)
69404.383 | 0 | -0.038 | -11.695 | -11.733 | 231 | -1374 | 1849 | 231 |  | 6407 | Нарушение формы кольцевого шва | GWAN |  | 09:18 | 04:59 | 13:39 | 0 | 3236 |  | EXT | Нарушение формы кольцевого шва Аномалия находится на отводе. |  | (c)
69404.383 | 0 | -0.035 | -11.695 | -11.73 | -836 | -582 | -579 | 322 |  | 6407 | Нарушение формы кольцевого шва | GWAN |  | 06:26 | 07:07 | 07:07 | 0 | 514 |  | EXT | Нарушение формы кольцевого шва Аномалия находится на отводе. |  | (c)
69405.316 | 0.933 | 0.563 | -10.762 | -11.132 | -2040 | -2001 | -1986 | 1932 | 563 | 6407 |  | CORR | GENE | 03:12 | 03:18 | 03:20 | 635 | 108 | 11 | EXT | Аномалия находится на отводе. | 0.95 | (c)
69416.078 | 0 | -0.013 | -11.445 | -11.458 | 1355 | 1563 | -2097 | 0 |  | 6408 | Нарушение формы кольцевого шва | GWAN |  | 01:09 | 01:43 | 03:52 | 0 | 2018 |  | EXT | Нарушение формы кольцевого шва Аномалия находится на отводе. |  | (c)
69505.727 | 10.549 | 10.155 | -0.436 | -0.83 | 2205 | -2225 | -2226 | 0 | 166 | 6415 |  | CORR | GENE | 08:24 | 08:28 | 08:28 | 664 | 60 | 13 | EXT |  | 0.97 | (c)
69551.542 | 10.969 | 10.954 | -0.546 | -0.561 | 0 | 42 | 48 | 0 | 526 | 6419 |  | CORR | CIGR | 02:43 | 02:49 | 02:50 | 35 | 96 | 10 | EXT |  | 0.89 | (c)
69554.359 | 2.271 | 1.655 | -9.219 | -9.835 | 633 | 2188 | -1597 | 0 |  | 6420 |  | OVAL |  | 00:00 | 04:11 | 06:00 | 2133 |  |  | N/A | Овальность: 0,02 |  | (c)
69554.752 | 2.664 | 2.554 | -8.826 | -8.936 | -1792 | -1600 | -1479 | 439 | 2554 | 6420 |  | DENT | GENE | 05:29 | 05:60 | 06:19 | 413 | 624 | 1.5 | N/A | Глубина вмятины: 21 мм (1,5%). Линейка: 41 см в (255 см; 05:60 ч:мин) |  | (c)
69556.223 | 4.135 | 4.124 | -7.355 | -7.366 | 1839 | 1876 | 1871 | 327 | 4124 | 6420 |  | GOUG | CIGR | 03:15 | 03:21 | 03:20 | 24 | 64 | 9 | EXT | Задир. |  | (c)
69599.9 | 3.327 | 3.309 | -8.198 | -8.216 | -699 | -626 | -639 | 579 | 3309 | 6424 |  | CORR | CIGR | 08:29 | 08:41 | 08:39 | 33 | 121 | 10 | EXT |  | 0.89 | (c)
69630.763 | 0 | -0.01 | -11.515 | -11.525 | -1781 | -1272 | -1413 | 449 |  | 6427 | Нарушение формы кольцевого шва | GWAN |  | 04:43 | 06:05 | 05:42 | 0 | 736 |  | EXT | Нарушение формы кольцевого шва |  | (c)
69674.769 | 0.251 | 0.192 | -11.264 | -11.323 | -567 | -552 | -550 | 534 | 192 | 6431 |  | CORR | AXGR | 07:34 | 07:36 | 07:36 | 104 | 33 | 7 | EXT | Аномалия находится на отводе. | 0.89 | (c)
69807.801 | 7.548 | 7.489 | -3.737 | -3.796 | -219 | -167 | -171 | 123 | 3682 | 6442 |  | DENT | GENE | 08:10 | 08:19 | 08:18 | 114 | 96 | 0.4 | N/A | Глубина вмятины: 6 мм (0,4%). Линейка: 11 см в (749 см; 08:19 ч:мин) Аномалия находится вблизи продольного шва. Аномалия находится на упругопластическом изгибе. |  | (c)
69836.879 | 2.061 | 2.042 | -9.374 | -9.393 | -1946 | -1648 | -1619 | 285 | 2042 | 6445 |  | ARTD | CIGR | 07:48 | 08:36 | 08:41 | 34 | 654 |  | EXT | Эквивалент потери металла 10%. Аномалия находится на отводе. От изолировочной машины. |  | (c)
69926.664 | 0.356 | 0.175 | -11.244 | -11.425 | 2228 | -2220 | -2226 | 0 | 175 | 6453 |  | ARTD | AXSL | 07:13 | 07:15 | 07:14 | 240 | 14 |  | INT | Эквивалент потери металла 10%. Аномалия находится на упругопластическом изгибе: R=368 D, максимальное растяжение на 5.8 час. |  | (c)
69930.943 | 4.635 | 4.624 | -6.965 | -6.976 | 1016 | 1075 | 1072 | 1016 | 4624 | 6453 |  | CORR | CIGR | 03:58 | 04:07 | 04:07 | 28 | 112 | 11 | EXT | Аномалия находится на упругопластическом изгибе: R=403 D, максимальное растяжение на 6.1 час. | 0.89 | (c)
69931.111 | 4.803 | 4.716 | -6.797 | -6.884 | 1205 | 1218 | 1223 | 990 | 4716 | 6453 |  | CORR | AXGR | 04:28 | 04:30 | 04:31 | 162 | 36 | 13 | EXT | Аномалия находится на упругопластическом изгибе: R=403 D, максимальное растяжение на 6.1 час. | 0.9 | (c)
69935.307 | 8.999 | 8.997 | -2.601 | -2.603 | 2212 | 2212 | 2217 | 9 | 2426 | 6453 |  | ARTD | AXSL | 07:11 | 07:11 | 07:11 | 177 | 10 |  | EXT | Эквивалент потери металла 10%. Аномалия находится на упругопластическом изгибе: R=389 D, максимальное растяжение на 6.1 час. |  | (c)
69939.774 | 1.866 | 1.857 | -9.669 | -9.678 | -2099 | -2008 | -2002 | 131 | 1857 | 6454 |  | CORR | GENE | 03:44 | 03:59 | 03:60 | 55 | 195 | 14 | EXT | Аномалия находится на упругопластическом изгибе: R=409 D, максимальное растяжение на 6 час. | 0.89 | (c)
69940.165 | 2.257 | 2.214 | -9.278 | -9.321 | -2180 | -1997 | -1941 | 50 | 2214 | 6454 |  | CORR | GENE | 03:31 | 04:01 | 04:10 | 130 | 479 | 20 | EXT | Аномалия находится на упругопластическом изгибе: R=409 D, максимальное растяжение на 6 час. | 0.91 | (c)
69940.675 | 2.767 | 2.766 | -8.768 | -8.769 | -2078 | -2028 | -2032 | 152 | 2766 | 6454 |  | CORR | CIGR | 03:47 | 03:56 | 03:55 | 25 | 93 | 10 | EXT | Аномалия находится на упругопластическом изгибе: R=409 D, максимальное растяжение на 6 час. | 0.89 | (c)
69941.543 | 3.635 | 3.597 | -7.9 | -7.938 | -2041 | -1967 | -1918 | 189 | 3597 | 6454 |  | CORR | GENE | 03:53 | 04:05 | 04:13 | 60 | 247 | 10 | EXT | Аномалия находится на упругопластическом изгибе: R=407 D, максимальное растяжение на 5.9 час. | 0.89 | (c)
69941.986 | 4.078 | 4.061 | -7.457 | -7.474 | -2166 | -2048 | -2076 | 64 | 4061 | 6454 |  | CORR | CIGR | 03:33 | 03:52 | 03:48 | 40 | 181 | 11 | EXT | Аномалия находится на упругопластическом изгибе: R=409 D, максимальное растяжение на 5.9 час. | 0.89 | (c)
69942.278 | 4.37 | 4.334 | -7.165 | -7.201 | -2126 | -2070 | -2019 | 104 | 4334 | 6454 |  | CORR | CIGR | 03:40 | 03:49 | 03:57 | 49 | 214 | 11 | EXT | Аномалия находится на упругопластическом изгибе: R=413 D, максимальное растяжение на 5.9 час. | 0.89 | (c)
69942.442 | 4.534 | 4.482 | -7.001 | -7.053 | -2172 | -2073 | -2053 | 59 | 4482 | 6454 |  | CORR | GENE | 03:32 | 03:48 | 03:52 | 65 | 239 | 10 | EXT | Аномалия находится на упругопластическом изгибе: R=419 D, максимальное растяжение на 5.9 час. | 0.89 | (c)
69942.832 | 4.924 | 4.905 | -6.611 | -6.63 | -1924 | -1827 | -1829 | 306 | 4905 | 6454 |  | CORR | CIGR | 04:12 | 04:28 | 04:28 | 33 | 191 | 12 | EXT | Аномалия находится на упругопластическом изгибе: R=426 D, максимальное растяжение на 5.9 час. | 0.89 | (c)
69942.888 | 4.98 | 4.949 | -6.555 | -6.586 | -2139 | -2014 | -1993 | 91 | 4949 | 6454 |  | CORR | GENE | 03:38 | 03:58 | 04:01 | 51 | 293 | 14 | EXT | Аномалия находится на упругопластическом изгибе: R=426 D, максимальное растяжение на 5.9 час. | 0.89 | (c)
69949.478 | 0.035 | 0.008 | -11.43 | -11.457 | 721 | -2197 | -2075 | 409 | 8 | 6455 |  | CORR | GENE | 11:58 | 04:07 | 16:27 | 77 | 3332 | 13 | EXT | Аномалия находится на упругопластическом изгибе: R=542 D, максимальное растяжение на 6.2 час. | 0.89 | (c)
69972.465 | 0.437 | 0.332 | -10.858 | -10.963 | -1541 | -1509 | -1506 | 690 | 332 | 6457 |  | CORR | GENE | 05:04 | 05:09 | 05:10 | 242 | 69 | 10 | EXT | Аномалия находится на отводе. | 0.91 | (c)
69977.986 | 5.958 | 5.943 | -5.337 | -5.352 | -1521 | -1350 | -1378 | 710 | 5310 | 6457 |  | CORR | CIGR | 05:08 | 05:35 | 05:31 | 42 | 286 | 10 | EXT | Аномалия находится на отводе. | 0.89 | (c)
69987.399 | 4.076 | 4.046 | -7.479 | -7.509 | -1865 | -1759 | -1797 | 366 | 4046 | 6458 |  | CORR | CIGR | 04:23 | 04:40 | 04:34 | 30 | 136 | 15 | EXT | Аномалия находится на упругопластическом изгибе: R=430 D, максимальное растяжение на 5.9 час. | 0.89 | (c)
69987.801 | 4.478 | 4.453 | -7.077 | -7.102 | -1919 | -1795 | -1853 | 312 | 4453 | 6458 |  | CORR | CIGR | 04:14 | 04:34 | 04:24 | 25 | 131 | 12 | EXT | Аномалия находится на упругопластическом изгибе: R=420 D, максимальное растяжение на 5.9 час. | 0.89 | (c)
69994.921 | 0.043 | 0.028 | -10.992 | -11.007 | 1790 | -1435 | -1676 | 0 | 28 | 6459 |  | CORR | GENE | 03:21 | 06:40 | 06:02 | 85 | 1989 | 12 | EXT | Аномалия находится на упругопластическом изгибе: R=391 D, максимальное растяжение на 5.9 час. | 1.08 | (b)
69999.497 | 4.619 | 4.564 | -6.416 | -6.471 | -1611 | -1420 | -1370 | 620 | 4564 | 6459 |  | CORR | GENE | 06:12 | 06:43 | 06:51 | 104 | 482 | 9 | EXT | Аномалия находится на упругопластическом изгибе: R=383 D, максимальное растяжение на 6 час. | 0.95 | (c)
70035.782 | 7.364 | 7.311 | -4.091 | -4.144 | -1268 | -1268 | -1237 | 963 | 3876 | 6462 | Металлургический дефект | MIAN | GENE | 07:42 | 07:42 | 07:47 | 268 | 61 |  | INT | Металлургический дефект Эквивалент потери металла 10%. |  | (c)
70051.528 | 0.245 | 0.072 | -11.175 | -11.348 | 1884 | 1914 | 1918 | 279 | 72 | 6464 |  | ARTD | GENE | 06:42 | 06:47 | 06:48 | 399 | 68 |  | EXT | Эквивалент потери металла 9%. |  | (c)
70058.045 | 6.762 | 6.725 | -4.658 | -4.695 | 1273 | 1391 | 1415 | 674 | 4640 | 6464 |  | CORR | GENE | 05:04 | 05:23 | 05:26 | 55 | 283 | 10 | EXT |  | 0.89 | (c)
70062.442 | 11.159 | 10.559 | -0.261 | -0.861 | -2222 | -2216 | -2212 | 9 | 189 | 6464 |  | LWAN | AXGR | 07:39 | 07:40 | 07:41 | 672 | 21 |  | INT | Эквивалент потери металла 18%. |  | (c)
70128.195 | 8.157 | 7.984 | -3.253 | -3.426 | -2218 | -2207 | -2206 | 13 | 2838 | 6470 |  | LWAN | AXGR | 04:45 | 04:47 | 04:47 | 588 | 23 |  | INT | Эквивалент потери металла 10%. Аномалия находится на упругопластическом изгибе: R=1051 D, максимальное растяжение на 2.8 час. |  | (c)
70156.012 | 1.534 | 1.459 | -9.336 | -9.411 | -1697 | -1580 | -1523 | 1348 | 1459 | 6473 |  | CORR | GENE | 09:05 | 09:24 | 09:33 | 107 | 350 | 13 | EXT |  | 0.89 | (c)
70198.846 | 0.078 | 0.027 | -11.482 | -11.533 | 1164 | 1528 | 1471 | 453 | 27 | 6477 |  | CORR | GENE | 03:45 | 04:44 | 04:35 | 124 | 613 | 10 | EXT |  | 0.89 | (c)
70327.068 | 2.965 | 2.946 | -8.54 | -8.559 | 1856 | 1897 | 1966 | 154 | 2946 | 6488 |  | GOUG | GENE | 03:09 | 03:16 | 03:27 | 152 | 220 | 8 | EXT | Зона задиров. |  | (c)
70340.137 | 4.529 | 4.507 | -6.186 | -6.208 | 1064 | 1072 | 1075 | 1064 | 4507 | 6489 |  | GOUG | AXGR | 10:39 | 10:40 | 10:40 | 65 | 22 | 10 | EXT | Задир. |  | (c)
70340.17 | 4.562 | 4.455 | -6.153 | -6.26 | 976 | 1046 | 1040 | 976 | 4455 | 6489 |  | DENT | GENE | 10:25 | 10:36 | 10:35 | 170 | 127 | 0.6 | N/A | Глубина вмятины: 8 мм (0,6%). Линейка: 17 см в (446 см; 10:36 ч:мин) Аномалия находится вблизи дефекта потери металла. |  | (c)
70351.878 | 5.555 | 5.325 | -6.095 | -6.325 | -737 | -251 | -431 | 125 | 5325 | 6490 |  | CORR | GENE | 07:20 | 08:38 | 08:09 | 252 | 612 | 11 | EXT | Аномалия находится на отводе. | 0.91 | (c)
70357.957 | 11.634 | 11.57 | -0.016 | -0.08 | -1461 | -1180 | -1240 | 1019 | 11 | 6490 |  | CORR | GENE | 05:23 | 06:08 | 05:59 | 69 | 441 | 16 | EXT | Аномалия находится на отводе. | 0.89 | (c)
70410.36 | 6.907 | 5.556 | -4.648 | -5.999 | -1284 | -1191 | -1213 | 947 | 4453 | 6495 | Металлургический дефект | MIAN | GENE | 06:57 | 07:12 | 07:09 | 1546 | 142 |  | INT | Металлургический дефект Эквивалент потери металла 10%. Аномалия находится на упругопластическом изгибе: R=406 D, максимальное растяжение на 5.5 час. |  | (c)
70414.033 | 10.58 | 10.424 | -0.975 | -1.131 | -934 | -908 | -899 | 865 | 706 | 6495 |  | CORR | GENE | 07:54 | 07:58 | 07:59 | 425 | 69 | 12 | EXT | Аномалия находится на упругопластическом изгибе: R=465 D, максимальное растяжение на 5 час. | 0.94 | (c)
70414.242 | 10.789 | 10.524 | -0.766 | -1.031 | 2174 | 2190 | 2186 | 32 | 616 | 6495 |  | LWAN | AXGR | 04:16 | 04:18 | 04:17 | 415 | 24 |  | INT | Эквивалент потери металла 15%. Аномалия находится на упругопластическом изгибе: R=467 D, максимальное растяжение на 4.9 час. |  | (c)
70515.763 | 0 | 0 | -10.78 | -10.78 | 2049 | 2129 | -2227 | 0 | 0 | 6505 | Смещение кромок | GWAN |  | 07:44 | 07:57 | 08:14 | 0 | 372 | 15 | EXT | Смещение кромок Наружу Величина смещения - 2.5 мм. |  | (c)
70526.036 | 10.273 | 10.228 | -0.507 | -0.552 | -2118 | -1950 | -1850 | 113 | 481 | 6505 |  | CORR | GENE | 08:31 | 08:58 | 09:15 | 71 | 536 | 12 | EXT |  | 0.89 | (c)
70526.543 | 0 | -0.039 | -2.21 | -2.249 | -755 | -240 | -270 | 0 |  | 6506 | Нарушение формы кольцевого шва | GWAN |  | 07:53 | 09:16 | 09:11 | 0 | 970 |  | EXT | Нарушение формы кольцевого шва |  | (c)
70586.698 | 5.095 | 5.072 | -6.41 | -6.433 | -1879 | -1827 | -1819 | 351 | 5072 | 6512 |  | CORR | CIGR | 08:39 | 08:48 | 08:49 | 39 | 120 | 11 | EXT |  | 0.89 | (c)
70604.538 | 0.255 | 0.197 | -10.87 | -10.928 | 1828 | 1867 | 1860 | 340 | 197 | 6514 | Металлургический дефект | MIAN | GENE | 04:42 | 04:48 | 04:47 | 142 | 62 |  | INT | Металлургический дефект Эквивалент потери металла 11%. |  | (c)
70614.987 | 10.704 | 10.686 | -0.421 | -0.439 | 1797 | 1861 | 1850 | 328 | 410 | 6514 | Металлургический дефект | MIAN | CIGR | 04:37 | 04:47 | 04:45 | 29 | 106 |  | INT | Металлургический дефект Эквивалент потери металла 10%. |  | (c)
70684.823 | 0.92 | 0.437 | -10.68 | -11.163 | -2219 | -2184 | -2175 | 11 | 437 | 6521 |  | CORR | GENE | 03:18 | 03:24 | 03:25 | 1056 | 89 | 13 | EXT | Аномалия находится на отводе. | 0.98 | (c)
70691.483 | 7.58 | 7.561 | -4.02 | -4.039 | 2191 | -2214 | -2202 | 0 | 3997 | 6521 |  | CORR | CIGR | 03:10 | 03:19 | 03:21 | 42 | 135 | 12 | EXT | Аномалия находится на отводе. | 0.89 | (c)
70691.865 | 7.962 | 7.938 | -3.638 | -3.662 | -2078 | -2016 | -1970 | 153 | 3603 | 6521 |  | CORR | GENE | 03:41 | 03:51 | 03:58 | 59 | 215 | 11 | EXT | Аномалия находится на отводе. | 0.89 | (c)
70692.284 | 8.381 | 8.37 | -3.219 | -3.23 | 2205 | -2194 | -2210 | 0 | 3205 | 6521 |  | CORR | CIGR | 03:12 | 03:22 | 03:20 | 25 | 93 | 10 | EXT | Аномалия находится на отводе. | 0.89 | (c)
70698.201 | 2.698 | 1.313 | -8.467 | -9.852 | 1270 | 1416 | 1396 | 708 | 1313 | 6522 |  | CORR | GENE | 03:39 | 04:02 | 03:59 | 1890 | 252 | 10 | EXT |  | 0.97 | (c)
70700.878 | 5.375 | 3.854 | -5.79 | -7.311 | 1145 | 1231 | 1342 | 691 | 3854 | 6522 |  | CORR | GENE | 03:19 | 03:32 | 03:50 | 2494 | 395 | 11 | EXT |  | 0.98 | (c)
70702.827 | 7.324 | 7.179 | -3.841 | -3.986 | 1632 | 1654 | 1664 | 535 | 3816 | 6522 |  | CORR | GENE | 04:37 | 04:41 | 04:42 | 170 | 63 | 10 | EXT |  | 0.9 | (c)
70702.895 | 7.392 | 7.365 | -3.773 | -3.8 | 1525 | 1607 | 1611 | 533 | 3742 | 6522 |  | CORR | GENE | 04:20 | 04:33 | 04:34 | 58 | 173 | 10 | EXT |  | 0.89 | (c)
70706.378 | 10.875 | 10.258 | -0.29 | -0.907 | -2183 | -2150 | -2118 | 47 | 198 | 6522 |  | CORR | GENE | 06:21 | 06:27 | 06:32 | 709 | 130 | 11 | EXT |  | 0.95 | (c)
70706.957 | 0.289 | 0.269 | -11.051 | -11.071 | 1811 | 1929 | 1924 | 193 | 269 | 6523 |  | CORR | CIGR | 04:13 | 04:32 | 04:32 | 50 | 227 | 11 | EXT |  | 0.89 | (c)
70729.519 | 0.286 | 0.286 | -11.094 | -11.094 | 402 | 864 | 647 | 402 | 286 | 6525 |  | GOUG | GENE | 01:52 | 03:06 | 02:31 | 1629 | 491 | 10 | EXT | Задир. |  | (c)
70752.623 | 1.245 | 1.233 | -10.145 | -10.157 | 1877 | 1947 | 1957 | 193 | 1233 | 6527 |  | CORR | CIGR | 02:17 | 02:28 | 02:30 | 27 | 160 | 10 | EXT |  | 0.89 | (c)
70807.041 | 9.823 | 9.718 | -1.622 | -1.727 | 1278 | 1301 | 1311 | 887 | 1382 | 6531 | Дефект проката | MIAN | GENE | 06:26 | 06:30 | 06:31 | 345 | 66 |  | INT | Дефект проката Эквивалент потери металла 12%. Аномалия находится на упругопластическом изгибе: R=518 D, максимальное растяжение на 5.7 час. |  | (c)
70815.056 | 6.393 | 6.371 | -4.952 | -4.974 | 1881 | 1921 | 1925 | 262 | 4937 | 6532 |  | CORR | CIGR | 04:21 | 04:28 | 04:28 | 37 | 88 | 10 | EXT | Аномалия находится на упругопластическом изгибе: R=460 D, максимальное растяжение на 6.1 час. | 0.89 | (c)
70825.787 | 5.779 | 5.762 | -5.726 | -5.743 | 2039 | 2127 | 2108 | 54 | 5711 | 6533 |  | CORR | CIGR | 08:22 | 08:36 | 08:33 | 32 | 137 | 10 | EXT | Аномалия находится на упругопластическом изгибе: R=655 D, максимальное растяжение на 6 час. | 0.89 | (c)
70888.578 | 0 | -0.047 | -11.71 | -11.757 | 176 | 322 | 663 | 176 |  | 6539 | Нарушение формы кольцевого шва | GWAN |  | 09:43 | 10:07 | 11:02 | 0 | 973 |  | EXT | Нарушение формы кольцевого шва Аномалия находится на отводе. |  | (c)
70900.004 | 11.426 | 11.416 | -0.284 | -0.294 | -1725 | -1652 | -1651 | 1578 | 261 | 6539 |  | CORR | CIGR | 04:37 | 04:48 | 04:48 | 33 | 147 | 12 | EXT | Аномалия находится на отводе. | 0.89 | (c)
70946.889 | 1.226 | 1.215 | -10.334 | -10.345 | -1746 | -1696 | -1668 | 485 | 1215 | 6544 |  | CORR | CIGR | 09:34 | 09:42 | 09:46 | 20 | 156 | 12 | EXT | Аномалия находится на упругопластическом изгибе: R=942 D, максимальное растяжение на 5.7 час. | 0.88 | (c)
70946.948 | 1.285 | 1.268 | -10.275 | -10.292 | -1786 | -1697 | -1687 | 445 | 1268 | 6544 |  | CORR | CIGR | 09:27 | 09:42 | 09:43 | 29 | 197 | 13 | EXT | Аномалия находится на упругопластическом изгибе: R=942 D, максимальное растяжение на 5.7 час. | 0.89 | (c)
70958.881 | 1.658 | 1.628 | -9.437 | -9.467 | -960 | -948 | -944 | 929 | 1628 | 6545 | Металлургический дефект | MIAN | AXGR | 06:55 | 06:57 | 06:58 | 191 | 30 |  | INT | Металлургический дефект Эквивалент потери металла 10%. |  | (c)
70959.122 | 1.899 | 1.853 | -9.196 | -9.242 | -879 | -867 | -859 | 839 | 1853 | 6545 | Металлургический дефект | MIAN | AXGR | 07:08 | 07:10 | 07:12 | 151 | 39 |  | INT | Металлургический дефект Эквивалент потери металла 23%. |  | (c)
71009.746 | 7.678 | 7.655 | -3.602 | -3.625 | 1907 | 2018 | 1985 | 168 | 3586 | 6549 |  | CORR | CIGR | 07:06 | 07:24 | 07:19 | 39 | 155 | 13 | EXT |  | 0.89 | (c)
71014.393 | 1.045 | 0.815 | -10.275 | -10.505 | -1544 | -1212 | -1362 | 687 | 815 | 6550 |  | CORR | GENE | 07:25 | 08:19 | 07:54 | 278 | 363 | 10 | EXT |  | 0.91 | (c)
71036.168 | 0 | 0 | -11.45 | -11.45 | -436 | -421 | -424 | 411 | 0 | 6552 | Непровар / утяжина | GWAN |  | 00:21 | 00:23 | 00:23 | 0 | 26 | 10 | INT | Непровар / утяжина Аномалия находится на упругопластическом изгибе: R=1015 D, максимальное растяжение на 11.9 час. |  | (c)
71036.168 | 0 | -0.059 | -11.45 | -11.509 | -800 | -631 | -643 | 486 |  | 6552 | Нарушение формы кольцевого шва | GWAN |  | 11:22 | 11:50 | 11:48 | 0 | 314 |  | EXT | Нарушение формы кольцевого шва Аномалия находится на упругопластическом изгибе: R=1015 D, максимальное растяжение на 11.9 час. |  | (c)
71037.4 | 1.232 | 1.116 | -10.218 | -10.334 | -2158 | -2140 | -2137 | 73 | 1116 | 6552 |  | CORR | AXGR | 07:43 | 07:46 | 07:47 | 188 | 42 | 13 | EXT |  | 0.91 | (c)
71039.755 | 3.587 | 3.529 | -7.863 | -7.921 | 744 | 1007 | 937 | 744 | 3529 | 6552 |  | CORR | GENE | 03:32 | 04:14 | 04:03 | 127 | 385 | 10 | EXT |  | 0.89 | (c)
71041.481 | 5.313 | 5.28 | -6.137 | -6.17 | -2170 | -2104 | -2123 | 61 | 5280 | 6552 |  | CORR | CIGR | 07:41 | 07:52 | 07:49 | 46 | 94 | 10 | EXT |  | 0.89 | (c)
71042.198 | 6.03 | 6.012 | -5.42 | -5.438 | 2210 | -2173 | -2202 | 0 | 5413 | 6552 |  | CORR | CIGR | 07:28 | 07:41 | 07:36 | 25 | 98 | 13 | EXT |  | 0.89 | (c)
71044.128 | 7.96 | 7.912 | -3.49 | -3.538 | 2189 | -2179 | -2193 | 0 | 3483 | 6552 |  | CORR | GENE | 07:25 | 07:40 | 07:37 | 55 | 157 | 10 | EXT |  | 0.89 | (c)
71056.747 | 9.129 | 9.108 | -2.056 | -2.077 | -2109 | -2035 | -2050 | 122 | 2034 | 6553 |  | CORR | CIGR | 06:43 | 06:54 | 06:52 | 43 | 118 | 10 | EXT |  | 0.89 | (c)
71069.878 | 0 | -0.07 | -11.41 | -11.48 | 613 | 913 | 922 | 613 |  | 6555 | Нарушение формы кольцевого шва | GWAN |  | 10:51 | 11:39 | 11:41 | 0 | 618 |  | EXT | Нарушение формы кольцевого шва |  | (c)
71215.828 | 0 | -0.043 | -2.715 | -2.758 | -298 | -21 | -93 | 0 |  | 6568 | Нарушение формы кольцевого шва | GWAN |  | 00:34 | 01:19 | 01:07 | 0 | 412 |  | EXT | Нарушение формы кольцевого шва Аномалия находится на отводе. |  | (c)
71220.498 | 1.955 | 1.912 | -6.385 | -6.428 | -2116 | -1984 | -1965 | 114 | 1912 | 6569 |  | CORR | GENE | 07:37 | 07:59 | 08:02 | 80 | 303 | 9 | EXT |  | 0.89 | (c)
71285.992 | 1.979 | 1.772 | -9.606 | -9.813 | 1041 | 1097 | 1084 | 1041 | 1772 | 6575 |  | CORR | GENE | 04:12 | 04:21 | 04:19 | 333 | 85 | 10 | EXT |  | 0.92 | (c)
71299.615 | 4.017 | 4.017 | -7.343 | -7.343 | -1781 | -1728 | -1729 | 450 | 4017 | 6576 |  | CORR | CIGR | 04:33 | 04:41 | 04:41 | 25 | 104 | 10 | EXT |  | 0.89 | (c)
71327.677 | 9.609 | 9.568 | -1.911 | -1.952 | -2190 | -2069 | -2102 | 41 | 1892 | 6578 |  | CORR | GENE | 04:19 | 04:39 | 04:33 | 60 | 175 | 10 | EXT |  | 0.89 | (c)
71330.628 | 1.04 | 1.027 | -10.4 | -10.413 | 2198 | -2128 | -2187 | 0 | 1027 | 6579 |  | CORR | CIGR | 07:48 | 08:10 | 08:01 | 31 | 152 | 10 | EXT |  | 0.89 | (c)
71360.646 | 8.328 | 7.935 | -3.037 | -3.43 | -2166 | -2136 | -2083 | 65 | 2971 | 6581 |  | CORR | GENE | 08:01 | 08:06 | 08:15 | 459 | 165 | 12 | EXT |  | 0.94 | (c)
71364.95 | 1.267 | 1.237 | -10.168 | -10.198 | 2037 | 2181 | 2144 | 0 | 1237 | 6582 |  | CORR | CIGR | 07:56 | 08:20 | 08:14 | 41 | 214 | 12 | EXT |  | 0.89 | (c)
71371.849 | 8.166 | 7.927 | -3.269 | -3.508 | 954 | 1011 | 1002 | 954 | 3152 | 6582 |  | CORR | GENE | 05:01 | 05:11 | 05:09 | 356 | 96 | 11 | EXT |  | 0.93 | (c)
71388.945 | 2.617 | 2.606 | -8.493 | -8.504 | 1003 | 1079 | 1068 | 1003 | 2606 | 6585 |  | CORR | CIGR | 05:26 | 05:39 | 05:37 | 23 | 131 | 11 | EXT | Аномалия находится на отводе. | 0.89 | (c)
71405.381 | 7.943 | 7.929 | -3.427 | -3.441 | 1534 | 1631 | 1616 | 532 | 3392 | 6586 |  | CORR | CIGR | 03:27 | 03:42 | 03:40 | 49 | 164 | 14 | EXT |  | 0.89 | (c)
71412.834 | 4.026 | 3.963 | -7.394 | -7.457 | 761 | 1245 | 1121 | 750 | 3963 | 6587 |  | CORR | GENE | 04:60 | 06:18 | 05:58 | 110 | 719 | 9 | EXT | Аномалия находится на отводе. | 0.89 | (c)
71414.813 | 6.005 | 5.925 | -5.415 | -5.495 | 1220 | 1240 | 1239 | 972 | 5361 | 6587 |  | CORR | AXGR | 06:14 | 06:17 | 06:17 | 134 | 38 | 10 | EXT | Аномалия находится на отводе. | 0.89 | (c)
71431.593 | 0 | -0.021 | -10.055 | -10.076 | -1827 | -1120 | -1203 | 403 |  | 6589 | Нарушение формы кольцевого шва | GWAN |  | 06:29 | 08:23 | 08:09 | 0 | 1249 |  | EXT | Нарушение формы кольцевого шва |  | (c)
71448.225 | 6.577 | 6.552 | -4.908 | -4.933 | -169 | -100 | -109 | 50 | 4817 | 6590 |  | CORR | GENE | 02:25 | 02:36 | 02:34 | 116 | 119 | 14 | EXT | Аномалия находится на отводе. | 0.9 | (c)
71453.519 | 0.386 | 0.371 | -11.114 | -11.129 | -678 | -538 | -537 | 396 | 371 | 6591 |  | CORR | GENE | 09:11 | 09:33 | 09:34 | 81 | 282 | 10 | EXT |  | 0.89 | (c)
71458.444 | 5.311 | 5.294 | -6.189 | -6.206 | -1255 | -1181 | -1179 | 975 | 5294 | 6591 |  | CORR | CIGR | 07:38 | 07:50 | 07:50 | 28 | 152 | 14 | EXT |  | 0.89 | (c)
71463.293 | 10.16 | 10.15 | -1.34 | -1.35 | -1786 | -1701 | -1708 | 444 | 1322 | 6591 |  | CORR | CIGR | 06:12 | 06:26 | 06:25 | 28 | 157 | 10 | EXT | Аномалия находится на упругопластическом изгибе: R=796 D, максимальное растяжение на 5.1 час. | 0.89 | (c)
71465.563 | 0.93 | 0.872 | -10.24 | -10.298 | -1811 | -1718 | -1736 | 420 | 872 | 6592 |  | CORR | GENE | 06:45 | 06:60 | 06:57 | 68 | 150 | 16 | EXT | Аномалия находится на упругопластическом изгибе: R=822 D, максимальное растяжение на 5.7 час. | 0.89 | (c)
71465.669 | 1.036 | 1.01 | -10.134 | -10.16 | -1805 | -1684 | -1696 | 426 | 1010 | 6592 |  | CORR | CIGR | 06:46 | 07:05 | 07:03 | 42 | 217 | 13 | EXT | Аномалия находится на упругопластическом изгибе: R=822 D, максимальное растяжение на 5.7 час. | 0.89 | (c)
71466.141 | 1.508 | 1.463 | -9.662 | -9.707 | -1908 | -1683 | -1729 | 323 | 1463 | 6592 |  | CORR | GENE | 06:29 | 07:06 | 06:58 | 87 | 358 | 25 | EXT | Аномалия находится на упругопластическом изгибе: R=823 D, максимальное растяжение на 5.8 час. | 0.9 | (c)
71467.284 | 2.651 | 2.424 | -8.519 | -8.746 | 1338 | 1409 | 1380 | 809 | 2424 | 6592 |  | CORR | GENE | 03:13 | 03:24 | 03:20 | 315 | 83 | 10 | EXT | Аномалия находится на упругопластическом изгибе: R=830 D, максимальное растяжение на 6.1 час. | 0.92 | (c)
71468.4 | 3.767 | 3.746 | -7.403 | -7.424 | 1986 | 2107 | 2098 | 20 | 3746 | 6592 |  | CORR | GENE | 04:58 | 05:17 | 05:16 | 58 | 225 | 10 | EXT | Аномалия находится на упругопластическом изгибе: R=843 D, максимальное растяжение на 6.4 час. | 0.89 | (c)
71470.976 | 6.343 | 6.341 | -4.827 | -4.829 | -1127 | -1062 | -1068 | 1008 | 4804 | 6592 |  | CORR | CIGR | 08:35 | 08:46 | 08:45 | 25 | 119 | 13 | EXT | Аномалия находится на упругопластическом изгибе: R=829 D, максимальное растяжение на 6.7 час. | 0.89 | (c)
71474.199 | 9.566 | 9.551 | -1.604 | -1.619 | 1330 | 1399 | 1401 | 758 | 1591 | 6592 |  | CORR | CIGR | 03:12 | 03:23 | 03:23 | 28 | 142 | 10 | EXT | Аномалия находится на упругопластическом изгибе: R=817 D, максимальное растяжение на 6.6 час. | 0.89 | (c)
71482.964 | 7.161 | 7.149 | -4.244 | -4.256 | 346 | 470 | 428 | 346 | 4221 | 6593 |  | CORR | CIGR | 03:31 | 03:51 | 03:44 | 35 | 165 | 11 | EXT | Аномалия находится на упругопластическом изгибе: R=524 D, максимальное растяжение на 6.7 час. | 0.89 | (c)
71483.311 | 7.508 | 7.486 | -3.897 | -3.919 | 151 | 242 | 231 | 151 | 3874 | 6593 |  | CORR | CIGR | 02:60 | 03:14 | 03:13 | 45 | 159 | 10 | EXT | Аномалия находится на упругопластическом изгибе: R=513 D, максимальное растяжение на 6.7 час. | 0.89 | (c)
71484.455 | 8.652 | 8.628 | -2.753 | -2.777 | 162 | 250 | 245 | 162 | 2747 | 6593 |  | CORR | CIGR | 03:01 | 03:16 | 03:15 | 30 | 166 | 13 | EXT | Аномалия находится на упругопластическом изгибе: R=455 D, максимальное растяжение на 6.7 час. | 0.89 | (c)
71487.034 | 11.231 | 11.204 | -0.174 | -0.201 | 1616 | 1628 | 1627 | 592 | 151 | 6593 |  | CORR | AXGR | 06:56 | 06:58 | 06:58 | 50 | 22 | 11 | EXT | Аномалия находится на упругопластическом изгибе: R=399 D, максимальное растяжение на 6.6 час. | 0.92 | (c)
71490.644 | 3.436 | 3.418 | -8.034 | -8.052 | 2160 | -2160 | -2194 | 0 | 3418 | 6594 |  | CORR | GENE | 05:09 | 05:32 | 05:26 | 68 | 214 | 10 | EXT | Аномалия находится на упругопластическом изгибе: R=460 D, максимальное растяжение на 6.3 час. | 0.89 | (c)
71493.735 | 6.527 | 6.516 | -4.943 | -4.954 | 2139 | 2191 | 2191 | 0 | 4932 | 6594 |  | CORR | CIGR | 05:06 | 05:14 | 05:14 | 22 | 103 | 17 | EXT | Аномалия находится на упругопластическом изгибе: R=627 D, максимальное растяжение на 5.9 час. | 0.89 | (c)
71501.711 | 3.033 | 3.022 | -8.462 | -8.473 | -1545 | -1520 | -1517 | 686 | 3022 | 6595 |  | CORR | CIGR | 08:07 | 08:11 | 08:11 | 22 | 56 | 10 | EXT |  | 0.88 | (c)
71503.393 | 4.715 | 4.078 | -6.78 | -7.417 | 661 | 918 | 848 | 661 | 4078 | 6595 |  | GOUG | GENE | 02:03 | 02:44 | 02:33 | 1607 | 374 | 9 | EXT | Зона задиров. |  | (c)
71507.044 | 8.366 | 8.35 | -3.129 | -3.145 | 1582 | 1604 | 1628 | 557 | 3116 | 6595 |  | CORR | CIGR | 04:32 | 04:35 | 04:39 | 29 | 92 | 11 | EXT |  | 0.89 | (c)
71509.809 | 11.131 | 11.122 | -0.364 | -0.373 | -1776 | -1736 | -1732 | 455 | 352 | 6595 |  | CORR | CIGR | 07:30 | 07:36 | 07:37 | 21 | 88 | 11 | EXT |  | 0.88 | (c)
71585.073 | 6.3 | 6.198 | -5.255 | -5.357 | 2160 | 2177 | 2175 | 41 | 5157 | 6602 | Металлургический дефект | MIAN | AXGR | 06:34 | 06:37 | 06:36 | 200 | 29 |  | INT | Металлургический дефект Эквивалент потери металла 10%. Аномалия находится на упругопластическом изгибе: R=579 D, максимальное растяжение на 8.3 час. |  | (c)
71591.635 | 1.307 | 1.208 | -10.078 | -10.177 | 652 | 683 | 682 | 652 | 1208 | 6603 | Дефект проката | MIAN | GENE | 04:01 | 04:06 | 04:05 | 231 | 60 |  | INT | Дефект проката Эквивалент потери металла 13%. |  | (c)
71655.129 | 7.361 | 7.352 | -3.624 | -3.633 | 1955 | 2017 | 2006 | 174 | 3610 | 6608 |  | CORR | CIGR | 08:01 | 08:11 | 08:10 | 23 | 102 | 10 | EXT |  | 0.89 | (c)
71734.329 | 8.016 | 8.003 | -3.349 | -3.362 | -13 | 53 | 71 | 0 | 3321 | 6615 |  | CORR | CIGR | 03:37 | 03:48 | 03:51 | 41 | 168 | 12 | EXT | Аномалия находится на отводе. | 0.89 | (c)
71781.65 | 9.842 | 8.822 | -1.628 | -2.648 | -1374 | -1353 | -1188 | 856 | 1559 | 6619 |  | GOUG | GENE | 08:45 | 08:48 | 09:15 | 1089 | 371 | 10 | EXT | Зона задиров. |  | (c)
71795.776 | 0.988 | 0.974 | -10.442 | -10.456 | 836 | 883 | 882 | 836 | 974 | 6621 |  | CORR | CIGR | 04:27 | 04:35 | 04:35 | 31 | 91 | 10 | EXT |  | 0.89 | (c)
71807.181 | 0.963 | 0.951 | -9.787 | -9.799 | 770 | 878 | 940 | 770 | 951 | 6622 |  | CORR | CIGR | 05:04 | 05:21 | 05:31 | 25 | 340 | 11 | EXT | Аномалия находится на отводе. | 0.89 | (c)
71840.153 | 0 | -0.046 | -11.47 | -11.516 | 625 | 800 | 839 | 625 |  | 6625 | Нарушение формы кольцевого шва | GWAN |  | 11:43 | 00:11 | 12:17 | 0 | 428 |  | EXT | Нарушение формы кольцевого шва Аномалия находится на отводе. |  | (c)
71840.153 | 0 | -0.031 | -11.47 | -11.501 | -644 | -194 | -220 | 0 |  | 6625 | Нарушение формы кольцевого шва | GWAN |  | 08:18 | 09:30 | 09:26 | 0 | 848 |  | EXT | Нарушение формы кольцевого шва Аномалия находится на отводе. |  | (c)
71931.927 | 1.194 | 0.14 | -10.321 | -11.375 | -2204 | -2180 | -2176 | 27 | 140 | 6633 |  | CORR | GENE | 03:15 | 03:18 | 03:19 | 1366 | 55 | 11 | EXT |  | 0.97 | (c)
72008.122 | 9.464 | 9.441 | -1.586 | -1.609 | -1765 | -1686 | -1708 | 465 | 1582 | 6639 |  | CORR | CIGR | 05:38 | 05:51 | 05:47 | 27 | 114 | 13 | EXT |  | 0.89 | (c)
72021.306 | 0.883 | 0.859 | -10.677 | -10.701 | 837 | 905 | 936 | 837 | 859 | 6641 |  | CORR | CIGR | 05:11 | 05:22 | 05:27 | 40 | 197 | 11 | EXT | Аномалия находится на упругопластическом изгибе: R=747 D, максимальное растяжение на 5 час. | 0.89 | (c)
72021.9 | 1.477 | 1.462 | -10.083 | -10.098 | 924 | 1018 | 984 | 924 | 1462 | 6641 |  | CORR | CIGR | 05:25 | 05:40 | 05:34 | 20 | 119 | 12 | EXT | Аномалия находится на упругопластическом изгибе: R=831 D, максимальное растяжение на 4.9 час. | 0.88 | (c)
72022.03 | 1.607 | 1.587 | -9.953 | -9.973 | 939 | 1028 | 1002 | 939 | 1587 | 6641 |  | CORR | CIGR | 05:27 | 05:42 | 05:37 | 20 | 126 | 13 | EXT | Аномалия находится на упругопластическом изгибе: R=877 D, максимальное растяжение на 4.8 час. | 0.89 | (c)
72022.159 | 1.736 | 1.698 | -9.824 | -9.862 | 802 | 925 | 952 | 802 | 1698 | 6641 |  | CORR | GENE | 05:05 | 05:25 | 05:29 | 68 | 299 | 11 | EXT | Аномалия находится на упругопластическом изгибе: R=877 D, максимальное растяжение на 4.8 час. | 0.89 | (c)
72022.77 | 2.347 | 2.326 | -9.213 | -9.234 | 831 | 924 | 976 | 831 | 2326 | 6641 |  | CORR | CIGR | 05:10 | 05:25 | 05:33 | 40 | 290 | 14 | EXT |  | 0.89 | (c)
72036.45 | 4.467 | 4.442 | -6.488 | -6.513 | 1998 | 2063 | 2060 | 110 | 4442 | 6642 |  | CORR | CIGR | 05:22 | 05:32 | 05:31 | 37 | 123 | 14 | EXT |  | 0.89 | (c)
72097.29 | 9.997 | 9.965 | -1.353 | -1.385 | -49 | 53 | 66 | 0 | 1310 | 6648 |  | CORR | GENE | 02:14 | 02:30 | 02:33 | 75 | 230 | 15 | EXT |  | 0.89 | (c)
72110.048 | 0 | 0 | -11.545 | -11.545 | -1211 | -1039 | -882 | 553 | 0 | 6650 | Смещение кромок | GWAN |  | 06:25 | 06:53 | 07:18 | 0 | 658 | 16 | EXT | Смещение кромок Наружу Величина смещения - 2.6 мм. |  | (c)
72112.376 | 2.328 | 2.318 | -9.217 | -9.227 | -2207 | -2149 | -2143 | 23 | 2318 | 6650 |  | CORR | CIGR | 03:44 | 03:54 | 03:55 | 27 | 129 | 15 | EXT |  | 0.89 | (c)
72292.85 | 2.642 | 2.611 | -8.668 | -8.699 | 2158 | 2179 | 2171 | 48 | 2611 | 6666 |  | LWAN | AXGR | 06:01 | 06:05 | 06:03 | 57 | 24 |  | INT | Эквивалент потери металла 16%. |  | (c)
72330.312 | 5.964 | 5.377 | -5.511 | -6.098 | -1458 | -1408 | -1408 | 773 | 5227 | 6669 | Дефект проката | MIAN | GENE | 06:19 | 06:27 | 06:27 | 871 | 100 |  | INT | Дефект проката Эквивалент потери металла 17%. |  | (c)
72334.818 | 10.47 | 10.091 | -1.005 | -1.384 | -1507 | -1459 | -1467 | 724 | 689 | 6669 | Дефект проката | MIAN | GENE | 06:12 | 06:19 | 06:18 | 695 | 80 |  | INT | Дефект проката Эквивалент потери металла 16%. |  | (c)
72531.332 | 2.754 | 2.693 | -8.691 | -8.752 | -344 | -287 | -306 | 269 | 2693 | 6688 |  | ARTD | GENE | 01:30 | 01:39 | 01:36 | 196 | 75 |  | INT | Эквивалент потери металла 10%. Аномалия находится на упругопластическом изгибе: R=598 D, максимальное растяжение на 5.1 час. |  | (c)
72575.264 | 1.576 | 1.562 | -9.854 | -9.868 | -431 | -396 | -391 | 351 | 1562 | 6692 |  | CORR | CIGR | 08:57 | 09:03 | 09:04 | 28 | 80 | 14 | EXT |  | 0.89 | (c)
72621.223 | 2.08 | 2.042 | -9.485 | -9.523 | 2174 | -2157 | -2155 | 0 | 2042 | 6696 |  | CORR | GENE | 08:04 | 08:25 | 08:25 | 53 | 264 | 13 | EXT |  | 0.89 | (c)
72621.721 | 2.578 | 2.414 | -8.987 | -9.151 | 2166 | 2195 | 2200 | 0 | 2414 | 6696 |  | CORR | GENE | 08:03 | 08:07 | 08:08 | 321 | 67 | 23 | EXT |  | 0.98 | (c)
72621.781 | 2.638 | 2.619 | -8.927 | -8.946 | -2069 | -1996 | -2010 | 162 | 2619 | 6696 |  | CORR | CIGR | 08:39 | 08:51 | 08:49 | 42 | 119 | 15 | EXT |  | 0.89 | (c)
72622.102 | 2.959 | 2.892 | -8.606 | -8.673 | 2195 | 2203 | 2205 | 15 | 2892 | 6696 |  | CORR | AXGR | 08:07 | 08:09 | 08:09 | 190 | 21 | 16 | EXT |  | 0.91 | (c)
72622.932 | 3.789 | 3.75 | -7.776 | -7.815 | 2109 | 2205 | 2204 | 0 | 3750 | 6696 |  | CORR | CIGR | 07:53 | 08:09 | 08:09 | 48 | 190 | 10 | EXT |  | 0.89 | (c)
72716.762 | 6.054 | 5.951 | -5.496 | -5.599 | -2125 | -2107 | -2098 | 106 | 5485 | 6704 |  | CORR | GENE | 03:55 | 03:58 | 03:59 | 114 | 54 | 12 | EXT |  | 0.89 | (c)
72730.28 | 8.022 | 8.01 | -3.413 | -3.425 | 2136 | 2208 | 2193 | 0 | 3395 | 6705 |  | CORR | CIGR | 07:34 | 07:46 | 07:43 | 30 | 113 | 10 | EXT |  | 0.89 | (c)
72739.071 | 5.378 | 5.25 | -6.057 | -6.185 | 2219 | 2226 | -2226 | 0 | 5250 | 6706 |  | CORR | AXGR | 08:47 | 08:48 | 08:49 | 290 | 31 | 10 | EXT | Аномалия находится на упругопластическом изгибе: R=465 D, максимальное растяжение на 11.7 час. | 0.92 | (c)
72771.87 | 3.762 | 3.564 | -7.603 | -7.801 | -1514 | -1403 | -1291 | 716 | 3564 | 6709 |  | GOUG | GENE | 08:49 | 09:07 | 09:25 | 1976 | 446 | 10 | EXT | Зона задиров. |  | (c)
72779.349 | 11.241 | 10.851 | -0.124 | -0.514 | -1512 | -1470 | -1385 | 718 | 123 | 6709 |  | GOUG | GENE | 08:50 | 08:56 | 09:10 | 391 | 254 | 10 | EXT | Зона задиров. |  | (c)
72783.605 | 4.132 | 2.946 | -7.188 | -8.374 | 1532 | 1584 | 1733 | 297 | 2946 | 6710 |  | GOUG | GENE | 02:07 | 02:16 | 02:40 | 1415 | 401 | 10 | EXT | Зона задиров. |  | (c)
72808.099 | 6.236 | 6.186 | -5.159 | -5.209 | 181 | 216 | 432 | 181 | 2562 | 6712 |  | GOUG | GENE | 01:39 | 01:44 | 02:19 | 2647 | 502 | 8 | EXT | Зона задиров. |  | (c)
72814.328 | 1.07 | 0.232 | -10.445 | -11.283 | 1204 | 1584 | 1408 | 618 | 232 | 6713 |  | GOUG | GENE | 02:06 | 03:07 | 02:39 | 6238 | 408 | 8 | EXT | Зона задиров. |  | (c)
72822.643 | 9.385 | 7.828 | -2.13 | -3.687 | 1151 | 1483 | 1343 | 696 | 229 | 6713 |  | GOUG | GENE | 01:58 | 02:51 | 02:28 | 3458 | 383 | 8 | EXT | Зона задиров. |  | (c)
72827.48 | 2.707 | 2.485 | -8.823 | -9.045 | -808 | -664 | -606 | 405 | 2485 | 6714 |  | GOUG | GENE | 08:23 | 08:46 | 08:56 | 369 | 403 | 8 | EXT | Задир. |  | (c)
72998.687 | 3.309 | 3.3 | -8.156 | -8.165 | -889 | -812 | -825 | 761 | 3300 | 6730 |  | CORR | CIGR | 09:31 | 09:43 | 09:41 | 24 | 128 | 14 | EXT |  | 0.89 | (c)
73020.454 | 3.341 | 3.206 | -7.984 | -8.119 | 956 | 982 | 993 | 956 | 3206 | 6732 |  | CORR | GENE | 02:58 | 03:02 | 03:04 | 209 | 74 | 14 | EXT |  | 0.91 | (c)
73021.16 | 4.047 | 4.046 | -7.278 | -7.279 | 768 | 856 | 822 | 768 | 4046 | 6732 |  | CORR | CIGR | 02:28 | 02:42 | 02:36 | 40 | 107 | 10 | EXT |  | 0.89 | (c)
73055.67 | 4.847 | 4.837 | -6.548 | -6.558 | -637 | -595 | -597 | 556 | 4837 | 6736 |  | CORR | CIGR | 07:41 | 07:47 | 07:47 | 18 | 80 | 11 | EXT |  | 0.88 | (c)
73055.75 | 4.927 | 4.91 | -6.468 | -6.485 | -548 | -188 | -331 | 115 | 4910 | 6736 |  | CORR | CIGR | 07:55 | 08:53 | 08:30 | 34 | 433 | 15 | EXT |  | 0.89 | (c)
73149.813 | 8.585 | 8.515 | -2.85 | -2.92 | 2044 | 2070 | 2073 | 128 | 2766 | 6745 |  | CORR | GENE | 04:07 | 04:11 | 04:11 | 154 | 58 | 15 | EXT |  | 0.9 | (c)
73180.706 | 5.513 | 5.431 | -5.787 | -5.869 | 2178 | 2201 | 2196 | 17 | 5431 | 6748 |  | CORR | AXGR | 08:29 | 08:33 | 08:32 | 112 | 35 | 10 | EXT |  | 0.89 | (c)
73180.872 | 5.679 | 5.625 | -5.621 | -5.675 | 2184 | 2199 | 2207 | 0 | 5364 | 6748 |  | CORR | AXGR | 08:30 | 08:33 | 08:34 | 311 | 46 | 11 | EXT |  | 0.92 | (c)
73180.882 | 5.689 | 5.571 | -5.611 | -5.729 | 2045 | 2100 | 2090 | 97 | 5496 | 6748 |  | CORR | GENE | 08:08 | 08:17 | 08:15 | 233 | 89 | 10 | EXT |  | 0.91 | (c)
73181.645 | 6.452 | 6.204 | -4.848 | -5.096 | 2050 | 2101 | 2122 | 37 | 4756 | 6748 |  | CORR | GENE | 08:08 | 08:17 | 08:20 | 340 | 144 | 12 | EXT |  | 0.93 | (c)
73185.664 | 10.471 | 10.43 | -0.829 | -0.87 | -202 | -74 | -84 | 0 | 813 | 6748 |  | CORR | GENE | 02:05 | 02:26 | 02:24 | 57 | 236 | 13 | EXT |  | 0.89 | (c)
73246.985 | 3.052 | 2.995 | -8.433 | -8.49 | -616 | -600 | -600 | 584 | 2995 | 6754 |  | CORR | AXGR | 07:47 | 07:49 | 07:49 | 121 | 32 | 12 | EXT |  | 0.89 | (c)
73247.078 | 3.145 | 3.119 | -8.34 | -8.366 | -950 | -623 | -776 | 602 | 3119 | 6754 |  | CORR | GENE | 06:53 | 07:45 | 07:21 | 69 | 348 | 11 | EXT |  | 0.89 | (c)
73247.138 | 3.205 | 3.114 | -8.28 | -8.371 | -2177 | -2165 | -2161 | 53 | 3114 | 6754 |  | CORR | AXGR | 03:35 | 03:37 | 03:37 | 189 | 32 | 11 | EXT |  | 0.9 | (c)
73251.09 | 7.157 | 6.863 | -4.328 | -4.622 | -876 | -848 | -811 | 747 | 4246 | 6754 |  | CORR | GENE | 07:05 | 07:09 | 07:15 | 376 | 129 | 16 | EXT |  | 0.95 | (c)
73252.377 | 8.444 | 8.429 | -3.041 | -3.056 | -1536 | -1475 | -1471 | 694 | 3012 | 6754 |  | CORR | CIGR | 05:18 | 05:28 | 05:29 | 44 | 130 | 14 | EXT |  | 0.89 | (c)
73269.904 | 3.116 | 3.045 | -8.414 | -8.485 | 909 | 916 | 918 | 909 | 3045 | 6756 |  | GOUG | AXGR | 04:37 | 04:38 | 04:38 | 135 | 18 | 10 | EXT | Задир. |  | (c)
73283.664 | 5.346 | 5.093 | -6.109 | -6.362 | -1116 | -977 | -1037 | 958 | 5093 | 6757 |  | CORR | GENE | 06:32 | 06:55 | 06:45 | 751 | 158 | 14 | EXT |  | 0.98 | (c)
73286.19 | 7.872 | 7.853 | -3.583 | -3.602 | -1095 | -994 | -1011 | 927 | 3562 | 6757 |  | CORR | CIGR | 06:36 | 06:52 | 06:50 | 40 | 168 | 10 | EXT |  | 0.89 | (c)
73294.962 | 5.189 | 5.189 | -5.446 | -5.446 | 1588 | 1833 | 1829 | 161 | 5073 | 6758 |  | GOUG | GENE | 05:34 | 06:13 | 06:13 | 373 | 482 | 6 | EXT | Зона задиров. |  | (c)
73308.632 | 8.224 | 8.203 | -3.106 | -3.127 | -1533 | -1456 | -1480 | 698 | 3102 | 6759 |  | CORR | CIGR | 07:39 | 07:51 | 07:47 | 25 | 105 | 13 | EXT |  | 0.89 | (c)
73317.515 | 5.777 | 5.228 | -5.743 | -6.292 | -880 | -845 | -804 | 728 | 5228 | 6760 |  | CORR | GENE | 06:56 | 07:02 | 07:09 | 842 | 152 | 13 | EXT |  | 0.98 | (c)
73351.216 | 5.433 | 5.365 | -5.832 | -5.9 | -1235 | -1212 | -1212 | 996 | 5365 | 6763 |  | CORR | AXGR | 07:26 | 07:30 | 07:30 | 149 | 45 | 13 | EXT |  | 0.9 | (c)
73353.608 | 7.825 | 7.814 | -3.44 | -3.451 | -775 | -735 | -720 | 665 | 3425 | 6763 |  | CORR | CIGR | 08:40 | 08:47 | 08:49 | 26 | 110 | 11 | EXT |  | 0.89 | (c)
73385.631 | 5.733 | 5.726 | -5.477 | -5.484 | 1530 | 1576 | 1585 | 590 | 5397 | 6766 |  | CORR | GENE | 03:53 | 04:00 | 04:02 | 87 | 111 | 14 | EXT |  | 0.89 | (c)
73386.676 | 6.778 | 6.665 | -4.432 | -4.545 | -1348 | -1145 | -1187 | 883 | 4304 | 6766 |  | CORR | GENE | 08:08 | 08:41 | 08:34 | 241 | 322 | 32 | EXT |  | 0.99 | (c)
73387.527 | 7.629 | 7.608 | -3.581 | -3.602 | -1283 | -1272 | -1268 | 947 | 3563 | 6766 |  | CORR | PITT | 08:19 | 08:21 | 08:21 | 39 | 31 | 15 | EXT |  | 0.89 | (c)
73387.636 | 7.738 | 7.715 | -3.472 | -3.495 | -1574 | -1497 | -1462 | 657 | 3456 | 6766 |  | CORR | CIGR | 07:32 | 07:44 | 07:50 | 39 | 224 | 22 | EXT |  | 0.89 | (c)
73412.81 | 10.182 | 9.87 | -1.313 | -1.625 | -571 | -357 | -435 | 298 | 1229 | 6768 |  | GOUG | GENE | 08:14 | 08:49 | 08:36 | 396 | 272 | 5 | EXT | Задир. |  | (c)
73419.619 | 5.496 | 5.483 | -6.034 | -6.047 | -1576 | -1473 | -1484 | 655 | 5483 | 6769 |  | CORR | GENE | 06:15 | 06:32 | 06:30 | 51 | 183 | 16 | EXT |  | 0.89 | (c)
73419.89 | 5.767 | 5.754 | -5.763 | -5.776 | -1930 | -1848 | -1860 | 301 | 5745 | 6769 |  | CORR | CIGR | 05:18 | 05:32 | 05:29 | 31 | 140 | 11 | EXT |  | 0.89 | (c)
73489.144 | 7.426 | 7.34 | -4.024 | -4.11 | -2230 | -2222 | -2220 | 1 | 3950 | 6776 |  | CORR | AXGR | 04:06 | 04:08 | 04:08 | 160 | 19 | 10 | EXT |  | 0.9 | (c)
73489.674 | 7.956 | 7.647 | -3.494 | -3.803 | -2229 | -2220 | -2213 | 1 | 3368 | 6776 |  | CORR | AXGR | 04:07 | 04:08 | 04:09 | 435 | 33 | 12 | EXT |  | 0.94 | (c)
73491.212 | 9.494 | 9.24 | -1.956 | -2.21 | -2216 | -2211 | -2196 | 14 | 1822 | 6776 |  | CORR | AXGR | 04:09 | 04:10 | 04:12 | 388 | 40 | 11 | EXT |  | 0.93 | (c)
73551.931 | 1.813 | 1.6 | -9.632 | -9.845 | 76 | 214 | 241 | 76 | 1600 | 6782 |  | GOUG | GENE | 03:02 | 03:24 | 03:29 | 214 | 329 | 9 | EXT | Задир. |  | (c)
73562.905 | 1.342 | 1.305 | -9.978 | -10.015 | 1820 | 1831 | 1832 | 386 | 1305 | 6783 | Металлургический дефект | MIAN | AXGR | 06:04 | 06:06 | 06:06 | 70 | 25 |  | INT | Металлургический дефект Эквивалент потери металла 15%. |  | (c)
73564.009 | 2.446 | 2.313 | -8.874 | -9.007 | 958 | 1012 | 993 | 958 | 2313 | 6783 | Металлургический дефект | MIAN | GENE | 03:45 | 03:54 | 03:51 | 261 | 71 |  | INT | Металлургический дефект Эквивалент потери металла 10%. |  | (c)
73565.207 | 3.644 | 3.499 | -7.676 | -7.821 | -1579 | -1474 | -1464 | 651 | 3499 | 6783 |  | GOUG | GENE | 08:55 | 09:12 | 09:14 | 154 | 231 | 7 | EXT | Зона задиров. |  | (c)
73565.874 | 4.311 | 4.294 | -7.009 | -7.026 | -1645 | -1481 | -1551 | 586 | 4294 | 6783 |  | GOUG | GENE | 08:45 | 09:11 | 08:60 | 204 | 187 | 6 | EXT | Задир. |  | (c)
73598.196 | 2.568 | 2.539 | -8.817 | -8.846 | -2167 | -2039 | -2046 | 64 | 2539 | 6786 |  | GOUG | GENE | 08:24 | 08:45 | 08:44 | 58 | 241 | 8 | EXT | Задир. Аномалия находится на упругопластическом изгибе: R=947 D, максимальное растяжение на 7.8 час. |  | (c)
73622.988 | 4.435 | 3.797 | -7.145 | -7.783 | 1769 | 1965 | 1876 | 247 | 3797 | 6788 |  | GOUG | GENE | 02:40 | 03:12 | 02:58 | 711 | 215 | 10 | EXT | Зона задиров. Аномалия находится на упругопластическом изгибе: R=464 D, максимальное растяжение на 7.8 час. |  | (c)
73631.427 | 1.294 | 0.331 | -10.071 | -11.034 | 86 | 330 | 298 | 86 | 331 | 6789 |  | GOUG | GENE | 02:05 | 02:44 | 02:39 | 3000 | 424 | 10 | EXT | Зона задиров. Аномалия находится на упругопластическом изгибе: R=904 D, максимальное растяжение на 8.2 час. |  | (c)
73634.773 | 4.64 | 4.111 | -6.725 | -7.254 | 373 | 628 | 535 | 373 | 4111 | 6789 |  | GOUG | GENE | 02:51 | 03:32 | 03:17 | 601 | 324 | 7 | EXT | Зона задиров. Аномалия находится на упругопластическом изгибе: R=754 D, максимальное растяжение на 9.2 час. |  | (c)
73658.889 | 5.896 | 5.874 | -5.539 | -5.561 | 1934 | 1999 | 2028 | 109 | 5515 | 6791 |  | CORR | CIGR | 04:48 | 04:59 | 05:03 | 46 | 188 | 10 | EXT |  | 0.89 | (c)
73659.956 | 6.963 | 6.329 | -4.472 | -5.106 | 1841 | 1865 | 1899 | 273 | 4356 | 6791 |  | CORR | GENE | 04:33 | 04:37 | 04:43 | 750 | 117 | 13 | EXT |  | 0.97 | (c)
73664.428 | 0 | -0.029 | -11.435 | -11.464 | -1198 | -967 | -855 | 512 |  | 6792 | Нарушение формы кольцевого шва | GWAN |  | 05:49 | 06:26 | 06:44 | 0 | 687 |  | EXT | Нарушение формы кольцевого шва Аномалия находится на отводе. |  | (c)
73709.847 | 0.044 | 0.015 | -11.406 | -11.435 | 1413 | 1721 | 1632 | 380 | 15 | 6797 |  | CORR | CIGR | 04:09 | 04:59 | 04:45 | 30 | 437 | 10 | EXT |  | 0.89 | (c)
73709.995 | 0.192 | 0.176 | -11.258 | -11.274 | 1959 | 2061 | 2113 | 0 | 176 | 6797 |  | CORR | CIGR | 05:37 | 05:54 | 06:02 | 40 | 308 | 12 | EXT |  | 0.89 | (c)
73710.206 | 0.403 | 0.37 | -11.047 | -11.08 | 1673 | 1862 | 1880 | 144 | 370 | 6797 |  | CORR | CIGR | 04:51 | 05:22 | 05:25 | 38 | 413 | 10 | EXT |  | 0.89 | (c)
73710.422 | 0.619 | 0.589 | -10.831 | -10.861 | 2188 | -2185 | -2190 | 0 | 589 | 6797 |  | CORR | CIGR | 06:14 | 06:29 | 06:28 | 47 | 165 | 11 | EXT |  | 0.89 | (c)
73711.415 | 1.612 | 1.6 | -9.838 | -9.85 | 1649 | 1909 | 1819 | 240 | 1600 | 6797 |  | CORR | CIGR | 04:47 | 05:29 | 05:15 | 43 | 341 | 10 | EXT |  | 0.89 | (c)
73711.637 | 1.834 | 1.79 | -9.616 | -9.66 | 1670 | 1970 | 1945 | 11 | 1790 | 6797 |  | CORR | GENE | 04:51 | 05:39 | 05:35 | 65 | 549 | 10 | EXT |  | 0.89 | (c)
73718.899 | 9.096 | 9.062 | -2.354 | -2.388 | -2009 | -1879 | -1895 | 222 | 2338 | 6797 |  | CORR | CIGR | 06:57 | 07:18 | 07:15 | 50 | 228 | 10 | EXT |  | 0.89 | (c)
73724.707 | 3.454 | 3.297 | -7.806 | -7.963 | -397 | -367 | -367 | 336 | 3297 | 6798 | Дефект проката | MIAN | GENE | 01:49 | 01:53 | 01:53 | 311 | 62 |  | INT | Дефект проката Эквивалент потери металла 19%. Аномалия находится на отводе. |  | (c)
73728.431 | 7.178 | 7.062 | -4.082 | -4.198 | -687 | -669 | -665 | 643 | 3969 | 6798 | Дефект проката | MIAN | AXGR | 01:02 | 01:05 | 01:05 | 229 | 44 |  | INT | Дефект проката Эквивалент потери металла 11%. Аномалия находится на отводе. |  | (c)
73732.513 | 0 | -0.038 | -11.365 | -11.403 | 322 | 804 | 691 | 322 |  | 6799 | Нарушение формы кольцевого шва | GWAN |  | 00:20 | 01:38 | 01:20 | 0 | 738 |  | EXT | Нарушение формы кольцевого шва Аномалия находится на отводе. |  | (c)
73732.513 | 0 | -0.029 | -11.365 | -11.394 | -1298 | -1148 | -1059 | 819 |  | 6799 | Нарушение формы кольцевого шва | GWAN |  | 07:59 | 08:23 | 08:37 | 0 | 479 |  | EXT | Нарушение формы кольцевого шва Аномалия находится на отводе. |  | (c)
73754.584 | 10.706 | 10.562 | -0.709 | -0.853 | -817 | -789 | -781 | 745 | 647 | 6800 | Дефект проката | MIAN | GENE | 10:14 | 10:18 | 10:20 | 206 | 72 |  | INT | Дефект проката Эквивалент потери металла 11%. |  | (c)
73803.137 | 3.284 | 3.155 | -8.061 | -8.19 | -1141 | -1107 | -1107 | 1073 | 3155 | 6806 | Дефект проката | MIAN | GENE | 10:52 | 10:58 | 10:58 | 398 | 69 |  | INT | Дефект проката Эквивалент потери металла 15%. Аномалия находится на упругопластическом изгибе: R=345 D, максимальное растяжение на 5.5 час. |  | (c)
74068.762 | 5.569 | 5.515 | -5.626 | -5.68 | -2113 | -2010 | -2022 | 117 | 5515 | 6830 |  | CORR | GENE | 06:41 | 06:58 | 06:56 | 65 | 182 | 12 | EXT |  | 0.89 | (c)
74113.037 | 4.409 | 4.337 | -7.026 | -7.098 | 1749 | 1782 | 1776 | 427 | 4337 | 6834 |  | CORR | GENE | 04:28 | 04:33 | 04:32 | 157 | 55 | 10 | EXT |  | 0.9 | (c)
74286.477 | 7.064 | 6.874 | -4.391 | -4.581 | 726 | 1029 | 1056 | 726 | 4330 | 6850 |  | CORR | GENE | 04:47 | 05:36 | 05:40 | 251 | 660 | 10 | EXT |  | 0.91 | (c)
74286.704 | 7.291 | 7.257 | -4.164 | -4.198 | 719 | 973 | 915 | 719 | 4086 | 6850 |  | CORR | GENE | 04:46 | 05:26 | 05:17 | 112 | 391 | 10 | EXT |  | 0.89 | (c)
74304.484 | 2.141 | 1.859 | -9.339 | -9.621 | 410 | 454 | 457 | 410 | 1859 | 6852 | Дефект проката | MIAN | GENE | 01:01 | 01:08 | 01:08 | 542 | 94 |  | EXT | Дефект проката Эквивалент потери металла 12%. |  | (c)
74315.278 | 1.455 | 1.339 | -9.965 | -10.081 | -2196 | -2167 | -2171 | 35 | 1339 | 6853 |  | CORR | AXGR | 07:14 | 07:19 | 07:18 | 159 | 49 | 10 | EXT |  | 0.9 | (c)
74316.147 | 2.324 | 2.205 | -9.096 | -9.215 | -2209 | -2208 | -2194 | 22 | 2205 | 6853 |  | CORR | AXGR | 07:12 | 07:12 | 07:14 | 280 | 29 | 15 | EXT |  | 0.93 | (c)
74317.749 | 3.926 | 3.851 | -7.494 | -7.569 | 2225 | -2182 | -2004 | 0 | 3851 | 6853 |  | CORR | GENE | 07:08 | 07:16 | 07:45 | 77 | 464 | 12 | EXT |  | 0.89 | (c)
74484.583 | 0 | -0.035 | -11.455 | -11.49 | 1523 | 1686 | 1904 | 0 |  | 6868 | Нарушение формы кольцевого шва | GWAN |  | 02:48 | 03:14 | 03:49 | 0 | 764 |  | EXT | Нарушение формы кольцевого шва |  | (c)
74533.063 | 2.84 | 2.822 | -8.65 | -8.668 | -1816 | -1740 | -1778 | 414 | 2822 | 6872 |  | CORR | CIGR | 07:08 | 07:20 | 07:14 | 18 | 76 | 15 | EXT | Аномалия находится на отводе. | 0.88 | (c)
74533.476 | 3.253 | 3.233 | -8.237 | -8.257 | -1752 | -1665 | -1709 | 478 | 3233 | 6872 |  | CORR | CIGR | 07:18 | 07:32 | 07:25 | 20 | 87 | 10 | EXT | Аномалия находится на отводе. | 0.88 | (c)
74543.655 | 1.942 | 1.926 | -9.403 | -9.419 | 1196 | 1234 | 1243 | 940 | 1926 | 6873 |  | CORR | CIGR | 02:18 | 02:24 | 02:25 | 31 | 95 | 10 | EXT | Аномалия находится на отводе. | 0.89 | (c)
74613.424 | 3.551 | 3.45 | -7.834 | -7.935 | 68 | 101 | 103 | 68 | 3450 | 6879 |  | ARTD | GENE | 02:36 | 02:41 | 02:42 | 135 | 69 |  | EXT | Наплавка. |  | (c)
74769.568 | 0.8 | 0.477 | -10.7 | -11.023 | 1489 | 1539 | 1534 | 652 | 477 | 6894 |  | CORR | GENE | 01:02 | 01:10 | 01:10 | 529 | 90 | 12 | EXT |  | 0.95 | (c)
74837.357 | 0.084 | 0.062 | -10.936 | -10.958 | 1990 | 2118 | 2058 | 104 | 62 | 6900 |  | CORR | GENE | 03:46 | 04:07 | 03:57 | 52 | 136 | 10 | EXT |  | 0.89 | (c)
74871.148 | 0 | -0.042 | -11.265 | -11.307 | 685 | 1088 | 1261 | 393 |  | 6903 | Нарушение формы кольцевого шва | GWAN |  | 10:54 | 11:59 | 12:26 | 0 | 1152 |  | EXT | Нарушение формы кольцевого шва Аномалия находится на отводе. |  | (c)
74894.893 | 0.985 | 0.623 | -10.34 | -10.702 | 1123 | 1183 | 1175 | 1003 | 623 | 6905 | Дефект проката | MIAN | GENE | 03:06 | 03:16 | 03:14 | 512 | 104 |  | INT | Дефект проката Эквивалент потери металла 11%. |  | (c)
74894.925 | 1.017 | 0.819 | -10.308 | -10.506 | -1462 | -1415 | -1422 | 768 | 819 | 6905 | Дефект проката | MIAN | GENE | 08:09 | 08:16 | 08:15 | 495 | 80 |  | INT | Дефект проката Эквивалент потери металла 14%. |  | (c)
75017.668 | 10.675 | 10.663 | -0.735 | -0.747 | 2066 | 2153 | 2147 | 3 | 715 | 6915 |  | CORR | CIGR | 03:55 | 04:09 | 04:08 | 32 | 162 | 13 | EXT |  | 0.89 | (c)
75030.324 | 0.466 | 0.444 | -11.139 | -11.161 | 2027 | 2093 | 2103 | 52 | 444 | 6917 |  | CORR | GENE | 06:35 | 06:46 | 06:47 | 51 | 151 | 9 | EXT |  | 0.89 | (c)
75032.846 | 2.988 | 2.978 | -8.617 | -8.627 | -1779 | -1687 | -1645 | 452 | 2978 | 6917 |  | CORR | CIGR | 08:21 | 08:36 | 08:42 | 33 | 267 | 11 | EXT |  | 0.89 | (c)
75044.91 | 3.447 | 3.398 | -7.798 | -7.847 | 670 | 858 | 779 | 670 | 3398 | 6918 |  | GOUG | GENE | 02:38 | 03:08 | 02:55 | 168 | 218 | 7 | EXT | Задир. Аномалия находится на упругопластическом изгибе: R=983 D, максимальное растяжение на 7.1 час. |  | (c)
75070.394 | 6.166 | 5.971 | -5.144 | -5.339 | 2135 | 2158 | 2155 | 55 | 4922 | 6920 |  | CORR | AXGR | 04:39 | 04:43 | 04:43 | 417 | 41 | 10 | EXT |  | 0.93 | (c)
75115.628 | 8.11 | 8.019 | -3.375 | -3.466 | 1893 | 1916 | 1956 | 211 | 3371 | 6924 |  | GOUG | GENE | 07:24 | 07:27 | 07:34 | 95 | 126 | 7 | EXT | Задир. |  | (c)
75249.372 | 5.694 | 5.675 | -5.901 | -5.92 | 1311 | 1472 | 1483 | 576 | 5675 | 6936 |  | CORR | GENE | 03:24 | 03:50 | 03:52 | 113 | 344 | 14 | EXT |  | 0.9 | (c)
75255.322 | 0.049 | 0.012 | -11.446 | -11.483 | 1855 | 2056 | 2042 | 1 | 12 | 6937 |  | CORR | GENE | 03:17 | 03:49 | 03:47 | 70 | 375 | 11 | EXT |  | 0.89 | (c)
75278.522 | 0.284 | 0.265 | -11.126 | -11.145 | -831 | -793 | -743 | 655 | 265 | 6939 |  | CORR | CIGR | 08:17 | 08:23 | 08:31 | 39 | 177 | 13 | EXT |  | 0.89 | (c)
75313.358 | 0.925 | 0.866 | -10.26 | -10.319 | -981 | -971 | -970 | 960 | 866 | 6942 |  | CORR | AXGR | 06:45 | 06:47 | 06:47 | 124 | 21 | 14 | EXT |  | 0.9 | (c)
75323.618 | 0 | -0.051 | -5.39 | -5.441 | 1153 | 1415 | 1388 | 607 |  | 6943 | Нарушение формы кольцевого шва | GWAN |  | 04:36 | 05:18 | 05:14 | 0 | 470 |  | EXT | Нарушение формы кольцевого шва |  | (c)
75359.072 | 1.484 | 1.47 | -3.011 | -3.025 | 1758 | 1823 | 1835 | 318 | 1470 | 6947 |  | CORR | CIGR | 02:09 | 02:20 | 02:22 | 30 | 155 | 14 | EXT | Аномалия находится на упругопластическом изгибе: R=554 D, максимальное растяжение на 6.2 час. | 0.89 | (c)
75362.083 | 0 | -0.036 | -6.115 | -6.151 | -1622 | -1506 | -1478 | 608 |  | 6948 | Нарушение формы кольцевого шва | GWAN |  | 05:12 | 05:31 | 05:36 | 0 | 288 |  | EXT | Нарушение формы кольцевого шва Аномалия находится на упругопластическом изгибе: R=434 D, максимальное растяжение на 6.5 час. |  | (c)
75390.898 | 0 | -0.024 | -11.315 | -11.339 | 1699 | 2030 | 1960 | 9 |  | 6951 | Нарушение формы кольцевого шва | GWAN |  | 01:55 | 02:49 | 02:37 | 0 | 522 |  | EXT | Нарушение формы кольцевого шва |  | (c)
75400.262 | 9.364 | 9.284 | -1.951 | -2.031 | -1398 | -1341 | -1186 | 833 | 1943 | 6951 |  | CORR | GENE | 05:35 | 05:44 | 06:10 | 88 | 423 | 10 | EXT |  | 0.89 | (c)
75411.864 | 9.651 | 9.635 | -1.844 | -1.86 | 1538 | 1788 | 1712 | 345 | 1795 | 6952 |  | CORR | GENE | 04:01 | 04:41 | 04:29 | 65 | 348 | 10 | EXT |  | 0.89 | (c)
75418.826 | 5.118 | 4.803 | -4.612 | -4.927 | 1317 | 1412 | 1397 | 754 | 4162 | 6953 |  | CORR | GENE | 04:49 | 05:04 | 05:02 | 765 | 160 | 10 | EXT |  | 0.95 | (c)
75423.438 | 0 | -0.031 | -11.425 | -11.456 | 918 | 1228 | 1221 | 707 |  | 6954 | Нарушение формы кольцевого шва | GWAN |  | 05:23 | 06:13 | 06:12 | 0 | 606 |  | EXT | Нарушение формы кольцевого шва |  | (c)
75451.907 | 5.484 | 5.428 | -5.586 | -5.642 | -1912 | -1799 | -1779 | 319 | 5428 | 6956 |  | GOUG | GENE | 04:34 | 04:52 | 04:55 | 63 | 266 | 6 | EXT | Задир. |  | (c)
75464.208 | 0 | -0.027 | -4.515 | -4.542 | 2124 | -2177 | -2015 | 1692 |  | 6957б | Нарушение формы кольцевого шва | GWAN |  | 02:23 | 02:49 | 03:15 | 0 | 646 |  | EXT | Нарушение формы кольцевого шва |  | (c)
75464.208 | 0 | -0.035 | -4.515 | -4.55 | -1049 | -840 | -816 | 583 |  | 6957б | Нарушение формы кольцевого шва | GWAN |  | 05:51 | 06:25 | 06:28 | 0 | 466 |  | EXT | Нарушение формы кольцевого шва |  | (c)
75464.208 | 0 | -0.029 | -4.515 | -4.544 | 272 | 417 | 717 | 272 |  | 6957б | Нарушение формы кольцевого шва | GWAN |  | 09:24 | 09:47 | 10:36 | 0 | 891 |  | EXT | Нарушение формы кольцевого шва |  | (c)
75476.521 | 7.798 | 7.767 | -3.702 | -3.733 | 1514 | 1626 | 1598 | 548 | 3509 | 6958 |  | GOUG | GENE | 04:16 | 04:34 | 04:29 | 224 | 168 | 6 | EXT | Зона задиров. Аномалия находится на упругопластическом изгибе: R=392 D, максимальное растяжение на 6.1 час. |  | (c)
75588.546 | 6.628 | 6.572 | -4.682 | -4.738 | 56 | 85 | 78 | 56 | 4617 | 6968 |  | ARTD | AXGR | 11:06 | 11:11 | 11:10 | 121 | 45 |  | EXT | Эквивалент потери металла 10%. Аномалия находится на упругопластическом изгибе: R=865 D, максимальное растяжение на 4.4 час. |  | (c)
75653.695 | 2.087 | 2.069 | -6.093 | -6.111 | 946 | 1039 | 1018 | 946 | 2069 | 6975 |  | CORR | CIGR | 04:27 | 04:42 | 04:39 | 32 | 143 | 11 | EXT | Аномалия находится на упругопластическом изгибе: R=701 D, максимальное растяжение на 5.8 час. | 0.89 | (c)
75806.128 | 10.38 | 10.371 | -1.075 | -1.084 | -1334 | -1289 | -1275 | 897 | 1060 | 6988 |  | CORR | CIGR | 06:38 | 06:46 | 06:48 | 24 | 119 | 10 | EXT |  | 0.89 | (c)
75920.2 | 11.552 | 11.51 | -0.018 | -0.06 | -1274 | -871 | -966 | 658 | 3 | 6998 |  | CORR | GENE | 11:29 | 00:34 | 12:18 | 57 | 616 | 20 | EXT | Аномалия находится на отводе. | 0.89 | (c)
75920.218 | 0 | -0.045 | -11.21 | -11.255 | -585 | -418 | -397 | 208 |  | 6999 | Вышлифовка на шве | GWAN | GENE | 00:07 | 00:34 | 00:37 | 96 | 377 | 11 | EXT | Вышлифовка на шве Аномалия находится на отводе. |  | (c)
75954.348 | 0 | 0 | -11.505 | -11.505 | 1213 | 1231 | 1228 | 987 | 0 | 7002 | Непровар / утяжина | GWAN |  | 00:25 | 00:28 | 00:27 | 0 | 31 | 18 | INT | Непровар / утяжина |  | (c)
75988.348 | 0 | -0.032 | -10.302 | -10.334 | -631 | -287 | -347 | 64 |  | 7005а | Нарушение формы кольцевого шва | GWAN |  | 00:20 | 01:16 | 01:06 | 0 | 567 |  | EXT | Нарушение формы кольцевого шва |  | (c)
75997.567 | 9.219 | 9.124 | -1.083 | -1.178 | 927 | 995 | 1005 | 927 | 1003 | 7005а |  | DENT | GENE | 04:32 | 04:43 | 04:44 | 175 | 155 | 0.8 | N/A | Глубина вмятины: 11 мм (0,8%). Линейка: 18 см в (912 см; 04:43 ч:мин) |  | (c)
75998.167 | 9.819 | 9.752 | -0.483 | -0.55 | 1009 | 1059 | 1088 | 1009 | 388 | 7005а |  | DENT | GENE | 04:45 | 04:53 | 04:58 | 162 | 156 | 0.2 | N/A | Глубина вмятины: 3 мм (0,2%). Линейка: 16 см в (975 см; 04:53 ч:мин) |  | (c)
76001.664 | 0 | 0 | -9.474 | -9.474 | 1079 | 1318 | 1314 | 682 | 0 | 7006а | Непровар / утяжина | GWAN |  | 05:22 | 06:00 | 05:60 | 0 | 469 | 14 | INT | Непровар / утяжина |  | (c)
76002.52 | 0.856 | 0.768 | -8.618 | -8.706 | 612 | 733 | 687 | 612 | 768 | 7006а |  | GOUG | GENE | 04:06 | 04:26 | 04:19 | 89 | 150 | 6 | EXT | Задир. |  | (c)
76079.639 | 2.061 | 1.96 | -9.134 | -9.235 | 649 | 827 | 748 | 649 | 1960 | 7013 |  | GOUG | GENE | 03:21 | 03:50 | 03:37 | 127 | 199 | 6 | EXT | Задир. |  | (c)
76094.454 | 5.681 | 5.615 | -2.627 | -2.693 | 1904 | 1910 | 2045 | 45 | 2354 | 7014а |  | GOUG | GENE | 04:26 | 04:27 | 04:49 | 339 | 281 | 6 | EXT | Задир. |  | (c)
76096.601 | 7.828 | 7.558 | -0.48 | -0.75 | 1547 | 1913 | 1861 | 55 | 457 | 7014а |  | GOUG | GENE | 03:28 | 04:27 | 04:19 | 293 | 629 | 7 | EXT | Задир. |  | (c)
76097.081 | 0 | -0.034 | -2.957 | -2.991 | -246 | -119 | -49 | 0 |  | 7014б | Нарушение формы кольцевого шва | GWAN |  | 02:12 | 02:33 | 02:44 | 0 | 394 |  | EXT | Нарушение формы кольцевого шва |  | (c)
76100.038 | 0 | 0 | -11.135 | -11.135 | 1841 | 2004 | 1952 | 167 | 0 | 7015 | Непровар / утяжина | GWAN |  | 02:32 | 02:59 | 02:50 | 0 | 223 | 10 | INT | Непровар / утяжина |  | (c)
76100.038 | 0 | 0 | -11.135 | -11.135 | -2091 | -2037 | -2034 | 139 | 0 | 7015 | Непровар / утяжина | GWAN |  | 03:58 | 04:07 | 04:07 | 0 | 114 | 11 | INT | Непровар / утяжина |  | (c)
76100.038 | 0 | 0 | -11.135 | -11.135 | -1596 | -1457 | -1180 | 634 | 0 | 7015 | Непровар / утяжина | GWAN |  | 05:18 | 05:40 | 06:25 | 0 | 832 | 13 | INT | Непровар / утяжина |  | (c)
76119.424 | 1.741 | 1.068 | -2.819 | -3.492 | 424 | 497 | 540 | 424 | 1068 | 7017 |  | GOUG | GENE | 03:45 | 03:57 | 04:04 | 783 | 231 | 7 | EXT | Зона задиров. Аномалия находится на упругопластическом изгибе: R=758 D, максимальное растяжение на 7.2 час. |  | (c)
76120.205 | 2.522 | 2.171 | -2.038 | -2.389 | 535 | 566 | 594 | 535 | 2031 | 7017 |  | GOUG | GENE | 04:03 | 04:08 | 04:12 | 358 | 119 | 7 | EXT | Задир. Аномалия находится на упругопластическом изгибе: R=785 D, максимальное растяжение на 7.2 час. |  | (c)
76121.2 | 3.517 | 3.278 | -1.043 | -1.282 | 784 | 842 | 820 | 784 | 1036 | 7017 |  | GOUG | GENE | 04:43 | 04:52 | 04:49 | 246 | 71 | 8 | EXT | Задир. Аномалия находится на упругопластическом изгибе: R=861 D, максимальное растяжение на 7.2 час. |  | (c)
76121.727 | 4.044 | 3.855 | -0.516 | -0.705 | 734 | 837 | 790 | 734 | 515 | 7017 |  | GOUG | GENE | 04:35 | 04:51 | 04:44 | 190 | 114 | 7 | EXT | Задир. Аномалия находится на упругопластическом изгибе: R=930 D, максимальное растяжение на 7.3 час. |  | (c)
76271.584 | 0.721 | 0.708 | -7.169 | -7.182 | 1836 | 1931 | 1905 | 256 | 708 | 7031 |  | CORR | CIGR | 03:04 | 03:20 | 03:16 | 19 | 139 | 13 | EXT |  | 0.88 | (c)
76277.413 | 6.55 | 6.539 | -1.34 | -1.351 | 1816 | 1878 | 1910 | 225 | 1324 | 7031 |  | GOUG | CIGR | 03:01 | 03:11 | 03:16 | 27 | 190 | 18 | EXT | Задир. |  | (c)
77096.935 | 2.957 | 2.87 | -8.273 | -8.36 | 470 | 816 | 714 | 470 | 2870 | 7108 |  | GOUG | GENE | 02:16 | 03:12 | 02:56 | 556 | 487 | 8 | EXT | Задир. |  | (c)
77101.382 | 7.404 | 7.304 | -3.826 | -3.926 | 810 | 874 | 887 | 810 | 3761 | 7108 |  | DENT | GENE | 03:11 | 03:22 | 03:24 | 165 | 154 | 0.8 | N/A | Глубина вмятины: 11 мм (0,8%). Линейка: 17 см в (730 см; 03:22 ч:мин) |  | (c)
77101.391 | 7.413 | 7.345 | -3.817 | -3.885 | 472 | 541 | 530 | 472 | 3767 | 7108 |  | DENT | GENE | 02:17 | 02:28 | 02:26 | 118 | 117 | 0.4 | N/A | Глубина вмятины: 6 мм (0,4%). Линейка: 12 см в (735 см; 02:28 ч:мин) |  | (c)
77105.208 | 0 | 0 | -11.01 | -11.01 | -1413 | -1077 | -1111 | 810 | 0 | 7109 | Смещение кромок | GWAN |  | 10:51 | 11:46 | 11:40 | 0 | 603 | 16 | EXT | Смещение кромок Наружу Величина смещения - 2.8 мм. |  | (c)
77173.028 | 0 | -0.065 | -11.435 | -11.5 | -369 | -180 | -213 | 57 |  | 7115 | Нарушение формы кольцевого шва | GWAN |  | 01:45 | 02:16 | 02:10 | 0 | 312 |  | EXT | Нарушение формы кольцевого шва |  | (c)
77218.223 | 0 | -0.038 | -11.46 | -11.498 | 29 | 121 | 366 | 29 |  | 7119 | Нарушение формы кольцевого шва | GWAN |  | 00:06 | 00:21 | 01:01 | 0 | 672 |  | EXT | Нарушение формы кольцевого шва |  | (c)
77491.215 | 2.057 | 1.927 | -3.883 | -4.013 | 1157 | 1520 | 1443 | 501 | 1927 | 7146 |  | DENT | GENE | 05:10 | 06:09 | 05:56 | 255 | 573 | 0.7 | N/A | Глубина вмятины: 10 мм (0,7%). Линейка: 26 см в (193 см; 06:09 ч:мин) |  | (c)
77648.994 | 2.086 | 2.07 | -9.319 | -9.335 | 523 | 621 | 660 | 523 | 2070 | 7164 |  | CORR | CIGR | 04:08 | 04:24 | 04:31 | 31 | 274 | 14 | EXT |  | 0.89 | (c)
77710.708 | 7.08 | 6.994 | -4.24 | -4.326 | -2163 | -2149 | -2148 | 67 | 4125 | 7169 |  | CORR | AXGR | 05:12 | 05:15 | 05:15 | 201 | 32 | 13 | EXT |  | 0.91 | (c)
77725.513 | 0 | -0.024 | -11.46 | -11.484 | 1644 | 1887 | 1805 | 263 |  | 7171 | Нарушение формы кольцевого шва | GWAN |  | 03:59 | 04:38 | 04:25 | 0 | 323 |  | EXT | Нарушение формы кольцевого шва |  | (c)
77905.39 | 0 | -0.02 | -11.843 | -11.863 | -2230 | -2143 | -2062 | 1893 | 0 | 7186б | Внутришовный дефект | GWAN |  | 04:44 | 04:58 | 05:11 | 0 | 337 | 19 | MID | Внутришовный дефект Аномалия находится на отводе. |  | (c)
77917.233 | 0 | -0.054 | -11.38 | -11.434 | 302 | 897 | 648 | 302 |  | 7188 | Нарушение формы кольцевого шва | GWAN |  | 10:43 | 00:19 | 11:39 | 0 | 691 |  | EXT | Нарушение формы кольцевого шва Аномалия находится на отводе. |  | (c)
77917.233 | 0 | -0.015 | -11.38 | -11.395 | -1953 | -1881 | -1496 | 278 |  | 7188 | Нарушение формы кольцевого шва | GWAN |  | 04:39 | 04:51 | 05:53 | 0 | 914 |  | INT | Нарушение формы кольцевого шва Аномалия находится на отводе. |  | (c)
77917.463 | 0.23 | 0.203 | -11.15 | -11.177 | -2132 | -1908 | -2016 | 99 | 203 | 7188 |  | GOUG | GENE | 04:10 | 04:46 | 04:29 | 229 | 232 | 7 | EXT | Зона задиров. |  | (c)
77918.687 | 1.454 | 1.106 | -9.926 | -10.274 | 2204 | -2223 | -2147 | 0 | 1106 | 7188 |  | GOUG | GENE | 03:50 | 03:55 | 04:08 | 349 | 220 | 8 | EXT | Зона задиров. |  | (c)
77919.392 | 2.159 | 1.969 | -9.221 | -9.411 | 2217 | -2227 | -2127 | 0 | 1969 | 7188 |  | GOUG | GENE | 03:52 | 03:55 | 04:11 | 248 | 232 | 8 | EXT | Зона задиров. |  | (c)
77920.475 | 3.242 | 3.201 | -8.138 | -8.179 | -2162 | -2139 | -2086 | 69 | 3201 | 7188 |  | GOUG | GENE | 04:05 | 04:09 | 04:18 | 192 | 152 | 6 | EXT | Зона задиров. |  | (c)
77931.328 | 2.715 | 2.604 | -8.595 | -8.706 | 1800 | -2185 | 2189 | 0 | 2604 | 7189 |  | GOUG | GENE | 01:54 | 03:11 | 02:57 | 260 | 779 | 9 | EXT | Аномалия находится на отводе. Задир. |  | (c)
77937.737 | 9.124 | 8.828 | -2.186 | -2.482 | -357 | -357 | -318 | 279 | 2183 | 7189 |  | CORR | GENE | 08:06 | 08:06 | 08:12 | 299 | 78 | 10 | EXT | Аномалия находится на отводе. | 0.91 | (c)
77939.923 | 0 | -0.032 | -11.645 | -11.677 | -1773 | -162 | -716 | 0 |  | 7190 | Нарушение формы кольцевого шва | GWAN |  | 03:51 | 08:11 | 06:42 | 0 | 2113 |  | EXT | Нарушение формы кольцевого шва Аномалия находится на отводе. |  | (c)
77949.091 | 9.168 | 9.125 | -2.477 | -2.52 | 2178 | -2014 | -2051 | 1819 | 2364 | 7190 |  | CORR | GENE | 02:29 | 03:13 | 03:07 | 156 | 464 | 12 | EXT |  | 0.9 | (c)
77950.88 | 10.957 | 10.943 | -0.688 | -0.702 | -1768 | -1671 | -1687 | 1606 | 667 | 7190 |  | CORR | CIGR | 03:52 | 04:08 | 04:05 | 35 | 162 | 10 | EXT |  | 0.89 | (c)
77951.403 | 11.48 | 11.443 | -0.165 | -0.202 | -153 | -129 | -133 | 113 | 94 | 7190 |  | CORR | AXGR | 08:13 | 08:17 | 08:16 | 108 | 40 | 10 | EXT |  | 0.89 | (c)
77951.604 | 0.036 | 0.028 | -11.169 | -11.177 | -590 | -532 | -533 | 476 | 28 | 7191 |  | CORR | CIGR | 10:02 | 10:11 | 10:11 | 34 | 114 | 15 | EXT |  | 0.89 | (c)
77951.623 | 0.055 | 0.022 | -11.15 | -11.183 | -1245 | -1232 | -1230 | 1215 | 22 | 7191 |  | CORR | AXGR | 08:16 | 08:18 | 08:18 | 124 | 30 | 11 | EXT |  | 0.9 | (c)
77952.02 | 0.452 | 0.44 | -10.753 | -10.765 | -974 | -867 | -850 | 726 | 440 | 7191 |  | CORR | GENE | 08:60 | 09:17 | 09:20 | 63 | 248 | 15 | EXT |  | 0.89 | (c)
77953.582 | 2.014 | 1.999 | -9.191 | -9.206 | -1126 | -1029 | -1008 | 890 | 1999 | 7191 |  | CORR | CIGR | 08:35 | 08:51 | 08:54 | 34 | 236 | 12 | EXT |  | 0.89 | (c)
77957.013 | 5.445 | 5.43 | -5.76 | -5.775 | -999 | -939 | -923 | 847 | 5430 | 7191 |  | CORR | CIGR | 08:56 | 09:05 | 09:08 | 30 | 152 | 12 | EXT |  | 0.89 | (c)
77957.197 | 5.629 | 5.609 | -5.576 | -5.596 | -1246 | -1131 | -1114 | 981 | 5559 | 7191 |  | CORR | CIGR | 08:16 | 08:34 | 08:37 | 37 | 265 | 23 | EXT |  | 0.89 | (c)
78010.486 | 2.763 | 2.747 | -8.827 | -8.843 | -1632 | -1358 | -1469 | 1306 | 2747 | 7196 |  | CORR | CIGR | 07:34 | 08:18 | 07:60 | 33 | 326 | 11 | EXT |  | 0.89 | (c)
78019.313 | 0 | -0.029 | -11.025 | -11.054 | 587 | 908 | 791 | 587 |  | 7197 | Нарушение формы кольцевого шва | GWAN |  | 10:18 | 11:10 | 10:51 | 0 | 408 |  | EXT | Нарушение формы кольцевого шва |  | (c)
78038.595 | 8.257 | 8.249 | -2.753 | -2.761 | -2067 | -2014 | -2016 | 1966 | 2740 | 7198 |  | CORR | CIGR | 09:10 | 09:19 | 09:18 | 21 | 101 | 10 | EXT |  | 0.89 | (c)
78040.929 | 10.591 | 10.545 | -0.419 | -0.465 | -2067 | -1869 | -1915 | 1764 | 390 | 7198 |  | CORR | GENE | 09:10 | 09:42 | 09:35 | 75 | 303 | 10 | EXT |  | 0.89 | (c)
78041.069 | 10.731 | 10.652 | -0.279 | -0.358 | 1717 | 1726 | 1735 | 1717 | 209 | 7198 |  | CORR | AXGR | 07:21 | 07:22 | 07:24 | 149 | 35 | 10 | EXT |  | 0.9 | (c)
78041.283 | 10.945 | 10.926 | -0.065 | -0.084 | 1471 | 1651 | 1605 | 1471 | 32 | 7198 |  | CORR | CIGR | 06:41 | 07:10 | 07:03 | 52 | 268 | 11 | EXT |  | 0.89 | (c)
78063.438 | 0.75 | 0.539 | -10.64 | -10.851 | -1909 | -1780 | -1751 | 322 | 539 | 7201 |  | GOUG | GENE | 08:14 | 08:35 | 08:40 | 459 | 314 | 7 | EXT | Зона задиров. |  | (c)
78066.424 | 3.736 | 3.656 | -7.654 | -7.734 | 756 | 805 | 873 | 756 | 3656 | 7201 |  | GOUG | GENE | 03:24 | 03:32 | 03:43 | 406 | 236 | 8 | EXT | Задир. |  | (c)
78070.322 | 7.634 | 7.575 | -3.756 | -3.815 | 596 | 703 | 778 | 596 | 3354 | 7201 |  | GOUG | GENE | 02:59 | 03:16 | 03:28 | 461 | 363 | 9 | EXT | Задир. |  | (c)
78082.377 | 8.299 | 8.299 | -2.346 | -2.346 | 383 | 466 | 453 | 383 | 2313 | 7202 |  | CORR | CIGR | 03:01 | 03:15 | 03:13 | 33 | 139 | 10 | EXT |  | 0.89 | (c)
78154.951 | 1.813 | 1.793 | -9.387 | -9.407 | -2138 | -2047 | -2056 | 93 | 1793 | 7209 |  | CORR | CIGR | 03:53 | 04:07 | 04:06 | 38 | 164 | 10 | EXT |  | 0.89 | (c)
78159.935 | 6.797 | 6.771 | -4.403 | -4.429 | -2180 | -2147 | -2082 | 51 | 4394 | 7209 |  | CORR | CIGR | 03:46 | 03:51 | 04:02 | 35 | 195 | 10 | EXT |  | 0.89 | (c)
78166.029 | 1.691 | 1.588 | -9.744 | -9.847 | 2194 | 2206 | 2203 | 18 | 1588 | 7210 |  | LWAN | AXGR | 03:02 | 03:04 | 03:04 | 195 | 18 |  | EXT | Эквивалент потери металла 10%. Аномалия находится на отводе. |  | (c)
78170.043 | 5.705 | 5.653 | -5.73 | -5.782 | 2215 | -2228 | 2230 | 0 | 5647 | 7210 |  | LWAN | AXGR | 03:05 | 03:08 | 03:08 | 135 | 31 |  | EXT | Эквивалент потери металла 12%. Аномалия находится на отводе. |  | (c)
78205.326 | 7.018 | 7.002 | -4.427 | -4.443 | 1305 | 1388 | 1365 | 804 | 4404 | 7213 |  | CORR | CIGR | 04:08 | 04:22 | 04:18 | 39 | 122 | 11 | EXT |  | 0.89 | (c)
78206.16 | 7.852 | 7.848 | -3.593 | -3.597 | 1322 | 1585 | 1566 | 421 | 3563 | 7213 |  | CORR | CIGR | 04:11 | 04:53 | 04:50 | 34 | 487 | 10 | EXT |  | 0.89 | (c)
78215.223 | 5.47 | 5.302 | -6.03 | -6.198 | 2008 | -2046 | -2114 | 0 | 5302 | 7214 |  | DENT | GENE | 05:14 | 06:20 | 06:08 | 340 | 678 | 0.7 | N/A | Глубина вмятины: 10 мм (0,7%). Линейка: 34 см в (530 см; 06:20 ч:мин) Аномалия находится вблизи продольного шва. |  | (c)
78239.75 | 7.097 | 6.39 | -4.228 | -4.935 | -1143 | -946 | -885 | 626 | 2867 | 7216 |  | GOUG | GENE | 08:38 | 09:10 | 09:20 | 2068 | 517 | 10 | EXT | Зона задиров. |  | (c)
78242.56 | 9.907 | 9.427 | -1.418 | -1.898 | 896 | 1228 | 1154 | 819 | 313 | 7216 |  | GOUG | GENE | 02:07 | 03:01 | 02:49 | 1585 | 516 | 10 | EXT | Зона задиров. |  | (c)
78242.97 | 10.317 | 10.032 | -1.008 | -1.293 | -1226 | -654 | -925 | 625 | 225 | 7216 |  | GOUG | GENE | 08:25 | 09:57 | 09:13 | 1068 | 601 | 10 | EXT | Зона задиров. |  | (c)
78248.575 | 4.597 | 3.742 | -6.833 | -7.688 | -626 | -322 | -334 | 42 | 3742 | 7217 |  | GOUG | GENE | 08:46 | 09:35 | 09:33 | 1903 | 584 | 8 | EXT | Зона задиров. |  | (c)
78249.457 | 5.479 | 5.061 | -5.951 | -6.369 | 51 | 126 | 126 | 51 | 5061 | 7217 |  | GOUG | GENE | 10:35 | 10:47 | 10:47 | 807 | 150 | 7 | EXT | Задир. |  | (c)
78250.161 | 6.183 | 5.895 | -5.247 | -5.535 | 1307 | 1779 | 1567 | 403 | 4874 | 7217 |  | GOUG | GENE | 01:58 | 03:14 | 02:40 | 661 | 520 | 8 | EXT | Задир. |  | (c)
78250.529 | 6.551 | 6.173 | -4.879 | -5.257 | -689 | -376 | -369 | 48 | 2913 | 7217 |  | GOUG | GENE | 08:36 | 09:26 | 09:28 | 2344 | 641 | 9 | EXT | Зона задиров. |  | (c)
78254.591 | 10.613 | 9.324 | -0.817 | -2.106 | -578 | -59 | -318 | 59 | 816 | 7217 |  | GOUG | GENE | 08:54 | 10:17 | 09:36 | 1290 | 519 | 10 | EXT | Зона задиров. |  | (c)
78270.053 | 3.29 | 2.75 | -8.28 | -8.82 | -2217 | -2210 | -1979 | 14 | 2750 | 7219 |  | GOUG | GENE | 08:47 | 08:48 | 09:25 | 1380 | 476 | 8 | EXT | Зона задиров. Аномалия находится на упругопластическом изгибе: R=508 D, максимальное растяжение на 11.6 час. |  | (c)
78336.648 | 1.655 | 1.652 | -9.575 | -9.578 | -2185 | -2116 | -2127 | 46 | 1652 | 7225 |  | CORR | CIGR | 06:59 | 07:10 | 07:09 | 30 | 116 | 15 | EXT |  | 0.89 | (c)
78358.725 | 1.317 | 1.307 | -10.063 | -10.073 | 1644 | 1691 | 1685 | 503 | 1307 | 7227 |  | CORR | CIGR | 03:19 | 03:26 | 03:26 | 21 | 84 | 14 | EXT |  | 0.89 | (c)
78367.66 | 10.252 | 10.236 | -1.128 | -1.144 | -1329 | -1227 | -1253 | 901 | 1108 | 7227 |  | CORR | CIGR | 07:19 | 07:35 | 07:31 | 36 | 153 | 12 | EXT |  | 0.89 | (c)
78390.628 | 0 | -0.037 | -11.495 | -11.532 | -995 | -809 | -792 | 589 |  | 7230 | Нарушение формы кольцевого шва | GWAN |  | 08:47 | 09:17 | 09:19 | 0 | 406 |  | EXT | Нарушение формы кольцевого шва |  | (c)
78480.089 | 10.086 | 10.076 | -1.284 | -1.294 | -1975 | -1912 | -1929 | 255 | 1269 | 7237 |  | CORR | CIGR | 09:33 | 09:43 | 09:40 | 25 | 92 | 10 | EXT |  | 0.89 | (c)
78497.835 | 5.062 | 4.739 | -6.143 | -6.466 | 2200 | 2215 | 2218 | 0 | 4739 | 7239 |  | LWAN | AXGR | 08:13 | 08:15 | 08:15 | 483 | 35 |  | EXT | Эквивалент потери металла 10%. |  | (c)
78511.495 | 7.517 | 7.487 | -3.993 | -4.023 | 1796 | 1867 | 1870 | 286 | 3989 | 7240 |  | CORR | CIGR | 07:16 | 07:27 | 07:28 | 34 | 148 | 15 | EXT |  | 0.89 | (c)
78517.005 | 1.517 | 1.484 | -9.763 | -9.796 | 2070 | 2227 | 2161 | 0 | 1484 | 7241 |  | CORR | GENE | 08:10 | 08:35 | 08:24 | 102 | 181 | 11 | EXT |  | 0.89 | (c)
78588.479 | 5.316 | 5.314 | -6.084 | -6.086 | -2085 | -1999 | -2018 | 145 | 5314 | 7247 |  | CORR | CIGR | 04:03 | 04:17 | 04:14 | 18 | 134 | 19 | EXT |  | 0.89 | (c)
78589.408 | 6.245 | 6.222 | -5.155 | -5.178 | -2163 | -2130 | -2069 | 67 | 5138 | 7247 |  | CORR | CIGR | 03:51 | 03:56 | 04:06 | 40 | 189 | 12 | EXT |  | 0.89 | (c)
78590.173 | 7.01 | 7.004 | -4.39 | -4.396 | -639 | -596 | -591 | 544 | 4370 | 7247 |  | CORR | CIGR | 07:57 | 08:04 | 08:04 | 26 | 95 | 11 | EXT |  | 0.89 | (c)
78591.812 | 8.649 | 8.437 | -2.751 | -2.963 | -727 | -707 | -678 | 629 | 2336 | 7247 |  | CORR | GENE | 07:42 | 07:46 | 07:50 | 627 | 97 | 11 | EXT |  | 0.95 | (c)
78592.417 | 9.254 | 9.216 | -2.146 | -2.184 | -583 | -539 | -560 | 537 | 2080 | 7247 |  | CORR | AXGR | 08:06 | 08:13 | 08:09 | 104 | 46 | 10 | EXT |  | 0.89 | (c)
78593.646 | 10.483 | 10.394 | -0.917 | -1.006 | -560 | -545 | -540 | 521 | 859 | 7247 |  | CORR | AXGR | 08:09 | 08:12 | 08:13 | 147 | 39 | 10 | EXT |  | 0.9 | (c)
78593.812 | 10.649 | 10.641 | -0.751 | -0.759 | -833 | -796 | -780 | 727 | 740 | 7247 |  | CORR | CIGR | 07:25 | 07:31 | 07:34 | 19 | 106 | 14 | EXT |  | 0.89 | (c)
78593.98 | 10.817 | 10.811 | -0.583 | -0.589 | -818 | -724 | -737 | 656 | 572 | 7247 |  | CORR | CIGR | 07:28 | 07:43 | 07:41 | 17 | 162 | 15 | EXT |  | 0.88 | (c)
78631.709 | 2.881 | 2.811 | -8.394 | -8.464 | -1635 | -1481 | -1474 | 596 | 2811 | 7251 |  | CORR | GENE | 07:38 | 08:03 | 08:04 | 132 | 322 | 14 | EXT |  | 0.9 | (c)
78740.451 | 7.908 | 7.733 | -3.242 | -3.417 | -2061 | -2052 | -2039 | 170 | 3189 | 7260 |  | CORR | AXGR | 08:20 | 08:21 | 08:23 | 228 | 43 | 10 | EXT |  | 0.91 | (c)
78747.526 | 3.833 | 3.82 | -7.492 | -7.505 | -2123 | -2052 | -2074 | 108 | 3820 | 7261 |  | CORR | CIGR | 03:30 | 03:42 | 03:38 | 26 | 97 | 12 | EXT |  | 0.89 | (c)
78755.114 | 0.096 | 0.081 | -11.099 | -11.114 | -948 | -886 | -877 | 805 | 81 | 7262 |  | CORR | CIGR | 06:38 | 06:48 | 06:50 | 33 | 143 | 15 | EXT |  | 0.89 | (c)
78789.468 | 0 | -0.039 | -11.315 | -11.354 | -1574 | -1328 | -1263 | 952 |  | 7265 | Нарушение формы кольцевого шва | GWAN |  | 00:46 | 01:26 | 01:37 | 0 | 622 |  | EXT | Нарушение формы кольцевого шва |  | (c)
78789.468 | 0 | -0.043 | -11.315 | -11.358 | 435 | 1331 | 1071 | 435 |  | 7265 | Нарушение формы кольцевого шва | GWAN |  | 06:11 | 08:35 | 07:53 | 0 | 1271 |  | EXT | Нарушение формы кольцевого шва |  | (c)
78810.791 | 10.008 | 9.99 | -1.562 | -1.58 | -1758 | -1675 | -1676 | 1594 | 1545 | 7266 |  | CORR | CIGR | 04:43 | 04:56 | 04:56 | 35 | 164 | 10 | EXT |  | 0.89 | (c)
78813.112 | 0.759 | 0.74 | -10.426 | -10.445 | -2169 | -2121 | -2120 | 61 | 740 | 7267 |  | CORR | CIGR | 03:13 | 03:21 | 03:21 | 19 | 99 | 10 | EXT |  | 0.88 | (c)
78815.304 | 2.951 | 2.867 | -8.234 | -8.318 | -1640 | -1566 | -1578 | 591 | 2867 | 7267 |  | CORR | GENE | 04:39 | 04:51 | 04:49 | 355 | 123 | 15 | EXT |  | 0.94 | (c)
78823.396 | 11.043 | 10.762 | -0.142 | -0.423 | -415 | -405 | -397 | 379 | 38 | 7267 |  | CORR | AXGR | 07:56 | 07:58 | 07:59 | 385 | 36 | 13 | EXT |  | 0.94 | (c)
78847.348 | 0.89 | 0.851 | -10.325 | -10.364 | -568 | -416 | -350 | 132 | 851 | 7270 |  | CORR | CIGR | 07:45 | 08:09 | 08:20 | 41 | 436 | 10 | EXT |  | 0.89 | (c)
78847.663 | 1.205 | 1.158 | -10.01 | -10.057 | -583 | -424 | -321 | 58 | 1158 | 7270 |  | CORR | GENE | 07:42 | 08:08 | 08:25 | 74 | 525 | 10 | EXT |  | 0.89 | (c)
78848.53 | 2.072 | 2.068 | -9.143 | -9.147 | -584 | -397 | -465 | 345 | 2068 | 7270 |  | CORR | CIGR | 07:42 | 08:13 | 08:02 | 27 | 239 | 11 | EXT |  | 0.89 | (c)
78851.957 | 5.499 | 5.429 | -5.716 | -5.786 | -549 | -414 | -309 | 68 | 5429 | 7270 |  | CORR | GENE | 07:48 | 08:10 | 08:27 | 84 | 481 | 10 | EXT | Аномалия находится на упругопластическом изгибе: R=640 D, максимальное растяжение на 5.7 час. | 0.89 | (c)
78853.667 | 7.209 | 7.177 | -4.006 | -4.038 | -271 | -234 | -150 | 29 | 4006 | 7270 |  | CORR | CIGR | 08:33 | 08:39 | 08:52 | 32 | 242 | 15 | EXT | Аномалия находится на упругопластическом изгибе: R=494 D, максимальное растяжение на 5.4 час. | 0.89 | (c)
78854.521 | 8.063 | 8.042 | -3.152 | -3.173 | -423 | -360 | -274 | 125 | 3146 | 7270 |  | CORR | CIGR | 08:08 | 08:19 | 08:32 | 27 | 298 | 12 | EXT | Аномалия находится на упругопластическом изгибе: R=478 D, максимальное растяжение на 5.4 час. | 0.89 | (c)
78869.83 | 0.852 | 0.805 | -10.323 | -10.37 | -454 | -392 | -378 | 302 | 805 | 7272 |  | CORR | GENE | 09:33 | 09:43 | 09:45 | 195 | 152 | 13 | EXT | Аномалия находится на упругопластическом изгибе: R=940 D, максимальное растяжение на 5.5 час. | 0.91 | (c)
78880.618 | 0.465 | 0.411 | -10.565 | -10.619 | 1352 | 1360 | 1384 | 814 | 411 | 7273 |  | CORR | GENE | 04:18 | 04:19 | 04:23 | 182 | 64 | 14 | EXT |  | 0.91 | (c)
78881.009 | 0.856 | 0.848 | -10.174 | -10.182 | -1749 | -1681 | -1670 | 482 | 848 | 7273 |  | CORR | CIGR | 07:58 | 08:09 | 08:10 | 21 | 158 | 13 | EXT |  | 0.89 | (c)
78885.076 | 4.923 | 4.91 | -6.107 | -6.12 | 1303 | 1364 | 1361 | 811 | 4910 | 7273 |  | CORR | CIGR | 04:10 | 04:20 | 04:20 | 26 | 116 | 10 | EXT |  | 0.89 | (c)
78888.744 | 8.591 | 8.565 | -2.439 | -2.465 | 1227 | 1360 | 1412 | 633 | 2362 | 7273 |  | CORR | GENE | 03:58 | 04:20 | 04:28 | 103 | 370 | 13 | EXT |  | 0.89 | (c)
78892.014 | 0.831 | 0.767 | -9.574 | -9.638 | 968 | 975 | 988 | 968 | 767 | 7274 |  | CORR | AXGR | 03:27 | 03:28 | 03:30 | 164 | 41 | 10 | EXT |  | 0.9 | (c)
78899.769 | 8.586 | 8.565 | -1.819 | -1.84 | 634 | 762 | 744 | 634 | 1731 | 7274 |  | CORR | GENE | 02:33 | 02:53 | 02:51 | 109 | 222 | 14 | EXT |  | 0.89 | (c)
78906.068 | 4.48 | 4.456 | -6.755 | -6.779 | -790 | -668 | -671 | 553 | 4456 | 7275 |  | CORR | CIGR | 09:06 | 09:26 | 09:25 | 49 | 237 | 14 | EXT |  | 0.89 | (c)
78908.209 | 6.621 | 6.354 | -4.614 | -4.881 | 1786 | 1807 | 1805 | 407 | 4375 | 7275 |  | CORR | AXGR | 04:02 | 04:05 | 04:05 | 506 | 38 | 17 | EXT |  | 0.98 | (c)
78917.231 | 4.408 | 4.351 | -7.017 | -7.074 | 2208 | 2222 | -2229 | 0 | 4351 | 7276 |  | CORR | AXGR | 06:34 | 06:36 | 06:38 | 238 | 48 | 13 | EXT |  | 0.91 | (c)
78922.153 | 9.33 | 9.287 | -2.095 | -2.138 | 1622 | 1667 | 1673 | 507 | 2008 | 7276 |  | CORR | GENE | 04:60 | 05:07 | 05:08 | 130 | 101 | 14 | EXT |  | 0.9 | (c)
78925.938 | 1.69 | 1.68 | -9.535 | -9.545 | 1856 | 2040 | 1982 | 123 | 1680 | 7277 |  | CORR | CIGR | 04:15 | 04:45 | 04:35 | 51 | 252 | 10 | EXT |  | 0.89 | (c)
78926.523 | 2.275 | 2.271 | -8.95 | -8.954 | -1265 | -1197 | -1205 | 966 | 2271 | 7277 |  | CORR | CIGR | 07:51 | 08:02 | 08:01 | 29 | 119 | 12 | EXT |  | 0.89 | (c)
78967.04 | 8.742 | 8.72 | -2.258 | -2.28 | 1249 | 1391 | 1387 | 705 | 2239 | 7280 |  | CORR | CIGR | 04:20 | 04:42 | 04:42 | 41 | 277 | 10 | EXT |  | 0.89 | (c)
78967.895 | 9.597 | 9.583 | -1.403 | -1.417 | 1430 | 1496 | 1497 | 666 | 1393 | 7280 |  | CORR | CIGR | 04:49 | 04:60 | 04:60 | 24 | 135 | 12 | EXT |  | 0.89 | (c)
78968.875 | 10.577 | 10.557 | -0.423 | -0.443 | 688 | 842 | 860 | 688 | 400 | 7280 |  | CORR | CIGR | 02:49 | 03:14 | 03:17 | 43 | 344 | 10 | EXT |  | 0.89 | (c)
78972.397 | 3.099 | 3.044 | -8.001 | -8.056 | 1604 | 1808 | 1872 | 91 | 3044 | 7281 |  | CORR | GENE | 03:08 | 03:41 | 03:51 | 98 | 535 | 10 | EXT |  | 0.89 | (c)
78995.899 | 4.346 | 4.334 | -6.279 | -6.291 | -190 | -79 | -121 | 52 | 4334 | 7283 |  | CORR | CIGR | 08:31 | 08:49 | 08:43 | 33 | 138 | 12 | EXT |  | 0.89 | (c)
78996.095 | 4.542 | 4.322 | -6.083 | -6.303 | -52 | -7 | -29 | 6 | 4322 | 7283 |  | CORR | AXGR | 08:54 | 09:01 | 08:57 | 419 | 46 | 12 | EXT |  | 0.94 | (c)
78996.772 | 5.219 | 5.182 | -5.406 | -5.443 | -305 | -97 | -174 | 43 | 5182 | 7283 |  | CORR | CIGR | 08:13 | 08:46 | 08:34 | 47 | 262 | 12 | EXT |  | 0.89 | (c)
78997.996 | 6.443 | 6.406 | -4.182 | -4.219 | 56 | 195 | 135 | 56 | 4163 | 7283 |  | CORR | CIGR | 09:11 | 09:34 | 09:24 | 56 | 158 | 13 | EXT |  | 0.89 | (c)
78999.827 | 8.274 | 8.176 | -2.351 | -2.449 | 0 | 5 | 20 | 0 | 2310 | 7283 |  | CORR | AXGR | 09:02 | 09:03 | 09:05 | 139 | 39 | 10 | EXT |  | 0.89 | (c)
79002.178 | 0 | -0.031 | -11.13 | -11.161 | -878 | -441 | -580 | 282 |  | 7284 | Нарушение формы кольцевого шва | GWAN |  | 07:57 | 09:08 | 08:45 | 0 | 595 |  | EXT | Нарушение формы кольцевого шва |  | (c)
79014.811 | 1.503 | 1.463 | -9.747 | -9.787 | 1266 | 1414 | 1441 | 614 | 1463 | 7285 |  | CORR | GENE | 06:02 | 06:26 | 06:30 | 72 | 350 | 21 | EXT |  | 0.89 | (c)
79014.868 | 1.56 | 1.539 | -9.69 | -9.711 | 952 | 1141 | 1093 | 952 | 1539 | 7285 |  | CORR | CIGR | 05:11 | 05:42 | 05:34 | 35 | 282 | 10 | EXT |  | 0.89 | (c)
79015.765 | 2.457 | 2.387 | -8.793 | -8.863 | 2176 | 2210 | 2199 | 8 | 2387 | 7285 |  | CORR | AXGR | 08:29 | 08:34 | 08:33 | 224 | 47 | 10 | EXT |  | 0.91 | (c)
79019.477 | 6.169 | 5.659 | -5.081 | -5.591 | 2147 | 2159 | 2168 | 41 | 4876 | 7285 |  | CORR | AXGR | 08:24 | 08:26 | 08:27 | 715 | 43 | 12 | EXT |  | 0.96 | (c)
79019.959 | 6.651 | 6.475 | -4.599 | -4.775 | 2188 | 2207 | 2208 | 2 | 4382 | 7285 |  | CORR | AXGR | 08:31 | 08:34 | 08:34 | 393 | 41 | 12 | EXT |  | 0.93 | (c)
79028.934 | 4.376 | 4.367 | -5.817 | -5.826 | -837 | -792 | -797 | 757 | 4367 | 7286а |  | CORR | CIGR | 07:53 | 07:60 | 07:59 | 24 | 80 | 12 | EXT |  | 0.89 | (c)
79029.346 | 4.788 | 4.758 | -5.405 | -5.435 | -1136 | -968 | -1019 | 903 | 4758 | 7286а |  | CORR | GENE | 07:04 | 07:32 | 07:23 | 62 | 233 | 10 | EXT |  | 0.89 | (c)
79034.751 | 0 | -0.02 | -11.782 | -11.802 | 59 | 541 | 445 | 59 | 0 | 7286б | Подгиб кромки со смещением | GWAN |  | 04:49 | 06:07 | 05:51 | 0 | 772 | 25 | EXT | Подгиб кромки со смещением Величина смещения - 4.7 мм. |  | (c)
79046.533 | 0 | -0.045 | -11.29 | -11.335 | 293 | 662 | 627 | 293 |  | 7288 | Нарушение формы кольцевого шва | GWAN |  | 10:53 | 11:53 | 11:47 | 0 | 668 |  | EXT | Нарушение формы кольцевого шва |  | (c)
79062.528 | 4.705 | 4.598 | -6.65 | -6.757 | -2220 | -2213 | -2202 | 10 | 4598 | 7289 |  | CORR | AXGR | 05:23 | 05:24 | 05:26 | 281 | 37 | 12 | EXT |  | 0.92 | (c)
79064.173 | 6.35 | 6.341 | -5.005 | -5.014 | 2204 | -2182 | -2207 | 0 | 4992 | 7289 |  | CORR | CIGR | 05:17 | 05:29 | 05:25 | 22 | 101 | 13 | EXT |  | 0.89 | (c)
79065.349 | 7.526 | 7.2 | -3.829 | -4.155 | -2207 | -2206 | -2185 | 23 | 3771 | 7289 |  | CORR | AXGR | 05:25 | 05:25 | 05:29 | 384 | 45 | 14 | EXT |  | 0.94 | (c)
79075.281 | 6.103 | 6.09 | -4.437 | -4.45 | 1639 | 1749 | 1726 | 418 | 4419 | 7290 |  | CORR | CIGR | 04:01 | 04:19 | 04:15 | 31 | 173 | 18 | EXT |  | 0.89 | (c)
79075.4 | 6.222 | 6.205 | -4.318 | -4.335 | 1045 | 1143 | 1129 | 1019 | 4290 | 7290 |  | CORR | CIGR | 02:25 | 02:41 | 02:38 | 45 | 167 | 10 | EXT |  | 0.89 | (c)
79075.452 | 6.274 | 6.239 | -4.266 | -4.301 | -1564 | -1217 | -1367 | 666 | 4191 | 7290 |  | CORR | GENE | 07:24 | 08:20 | 07:56 | 110 | 395 | 12 | EXT |  | 0.89 | (c)
79075.776 | 6.598 | 6.57 | -3.942 | -3.97 | 1367 | 1498 | 1473 | 652 | 3900 | 7290 |  | CORR | GENE | 03:17 | 03:38 | 03:34 | 70 | 212 | 12 | EXT |  | 0.89 | (c)
79075.849 | 6.671 | 6.64 | -3.869 | -3.9 | -1433 | -1336 | -1359 | 797 | 3860 | 7290 |  | CORR | CIGR | 07:45 | 08:01 | 07:57 | 40 | 148 | 13 | EXT |  | 0.89 | (c)
79075.975 | 6.797 | 6.776 | -3.743 | -3.764 | -2100 | -1995 | -1963 | 131 | 3732 | 7290 |  | CORR | CIGR | 05:57 | 06:14 | 06:20 | 32 | 274 | 11 | EXT |  | 0.89 | (c)
79076.042 | 6.864 | 6.838 | -3.676 | -3.702 | 2041 | 2157 | 2177 | 0 | 3661 | 7290 |  | CORR | CIGR | 05:06 | 05:24 | 05:28 | 41 | 273 | 15 | EXT |  | 0.89 | (c)
79076.141 | 6.963 | 6.895 | -3.577 | -3.645 | 1397 | 1599 | 1709 | 209 | 3549 | 7290 |  | CORR | GENE | 03:22 | 03:54 | 04:12 | 96 | 624 | 10 | EXT |  | 0.89 | (c)
79076.725 | 7.547 | 7.515 | -2.993 | -3.025 | 1148 | 1167 | 1175 | 1029 | 2928 | 7290 |  | CORR | PITT | 02:42 | 02:45 | 02:46 | 97 | 54 | 14 | EXT |  | 0.89 | (c)
79082.427 | 2.709 | 2.67 | -8.621 | -8.66 | -1373 | -1215 | -1249 | 857 | 2670 | 7291 |  | CORR | CIGR | 07:56 | 08:21 | 08:16 | 52 | 249 | 10 | EXT |  | 0.89 | (c)
79082.588 | 2.87 | 2.816 | -8.46 | -8.514 | -683 | -527 | -519 | 356 | 2816 | 7291 |  | CORR | GENE | 09:47 | 10:12 | 10:14 | 111 | 327 | 12 | EXT |  | 0.89 | (c)
79083.242 | 3.524 | 3.478 | -7.806 | -7.852 | -1478 | -1175 | -1268 | 752 | 3478 | 7291 |  | CORR | GENE | 07:39 | 08:28 | 08:13 | 111 | 421 | 12 | EXT |  | 0.89 | (c)
79086.212 | 6.494 | 6.445 | -4.836 | -4.885 | -1401 | -880 | -1085 | 768 | 4738 | 7291 |  | CORR | GENE | 07:51 | 09:15 | 08:42 | 147 | 633 | 10 | EXT |  | 0.9 | (c)
79087.673 | 7.955 | 7.922 | -3.375 | -3.408 | -1462 | -1288 | -1302 | 768 | 3314 | 7291 |  | CORR | GENE | 07:41 | 08:10 | 08:07 | 94 | 321 | 10 | EXT |  | 0.89 | (c)
79087.98 | 8.262 | 8.223 | -3.068 | -3.107 | 1334 | 1623 | 1612 | 340 | 2972 | 7291 |  | CORR | GENE | 03:13 | 03:59 | 03:58 | 135 | 557 | 10 | EXT |  | 0.89 | (c)
79088.054 | 8.336 | 8.3 | -2.994 | -3.03 | -1925 | -1231 | -1535 | 305 | 2844 | 7291 |  | CORR | GENE | 06:27 | 08:19 | 07:30 | 186 | 781 | 10 | EXT |  | 0.9 | (c)
79088.137 | 8.419 | 8.373 | -2.911 | -2.957 | 973 | 1142 | 1154 | 895 | 2865 | 7291 |  | CORR | GENE | 02:14 | 02:42 | 02:44 | 92 | 363 | 12 | EXT |  | 0.89 | (c)
79088.272 | 8.554 | 8.537 | -2.776 | -2.793 | 1625 | 2113 | 1919 | 18 | 2701 | 7291 |  | CORR | GENE | 03:60 | 05:18 | 04:47 | 92 | 588 | 10 | EXT |  | 0.89 | (c)
79088.362 | 8.644 | 8.539 | -2.686 | -2.791 | 979 | 1016 | 1021 | 979 | 2490 | 7291 |  | CORR | GENE | 02:15 | 02:21 | 02:22 | 301 | 84 | 11 | EXT |  | 0.92 | (c)
79089.227 | 9.509 | 9.273 | -1.821 | -2.057 | 868 | 953 | 987 | 868 | 1634 | 7291 |  | CORR | GENE | 01:58 | 02:11 | 02:17 | 423 | 237 | 12 | EXT |  | 0.94 | (c)
79090.108 | 10.39 | 10.369 | -0.94 | -0.961 | 1350 | 1451 | 1481 | 618 | 909 | 7291 |  | CORR | CIGR | 03:15 | 03:32 | 03:36 | 52 | 263 | 10 | EXT |  | 0.89 | (c)
79090.615 | 10.897 | 10.85 | -0.433 | -0.48 | 1645 | 1966 | 1889 | 97 | 373 | 7291 |  | CORR | GENE | 04:03 | 04:55 | 04:42 | 107 | 489 | 10 | EXT |  | 0.89 | (c)
79092.568 | 1.52 | 1.362 | -9.21 | -9.368 | 866 | 921 | 904 | 866 | 1362 | 7292 |  | CORR | GENE | 01:59 | 02:08 | 02:05 | 253 | 76 | 14 | EXT |  | 0.92 | (c)
79098.842 | 7.794 | 7.644 | -2.936 | -3.086 | 1880 | 1900 | 1895 | 320 | 2856 | 7292 |  | CORR | AXGR | 04:42 | 04:46 | 04:45 | 230 | 30 | 13 | EXT |  | 0.91 | (c)
79099.419 | 8.371 | 8.323 | -2.359 | -2.407 | 1897 | 1907 | 1915 | 299 | 2008 | 7292 |  | CORR | AXGR | 04:45 | 04:47 | 04:48 | 399 | 35 | 10 | EXT |  | 0.93 | (c)
79101.849 | 0.071 | 0.022 | -11.089 | -11.138 | 574 | 601 | 670 | 574 | 22 | 7293 |  | CORR | GENE | 03:45 | 03:50 | 04:01 | 504 | 192 | 12 | EXT |  | 0.95 | (c)
79102.493 | 0.715 | 0.609 | -10.445 | -10.551 | 2220 | -2223 | -2226 | 0 | 609 | 7293 |  | ARTD | AXGR | 08:11 | 08:14 | 08:14 | 189 | 30 |  | EXT | Эквивалент потери металла 16%. |  | (c)
79106.419 | 4.641 | 4.569 | -6.519 | -6.591 | 636 | 665 | 677 | 636 | 4569 | 7293 |  | CORR | GENE | 03:55 | 04:00 | 04:02 | 374 | 82 | 10 | EXT |  | 0.92 | (c)
79107.797 | 6.019 | 5.96 | -5.141 | -5.2 | 16 | 19 | 27 | 16 | 4688 | 7293 |  | CORR | AXGR | 02:15 | 02:16 | 02:17 | 512 | 22 | 10 | EXT |  | 0.93 | (c)
79111.258 | 9.48 | 9.227 | -1.68 | -1.933 | 660 | 671 | 680 | 660 | 1560 | 7293 |  | CORR | AXGR | 03:59 | 04:01 | 04:03 | 373 | 39 | 13 | EXT |  | 0.94 | (c)
79114.664 | 1.726 | 1.367 | -9.464 | -9.823 | 277 | 374 | 359 | 277 | 1367 | 7294 |  | CORR | GENE | 02:39 | 02:55 | 02:52 | 622 | 163 | 14 | EXT |  | 0.97 | (c)
79115.271 | 2.333 | 2.26 | -8.857 | -8.93 | 257 | 278 | 278 | 257 | 2260 | 7294 |  | CORR | AXGR | 02:36 | 02:39 | 02:39 | 157 | 41 | 12 | EXT |  | 0.9 | (c)
79122.182 | 9.244 | 9.219 | -1.946 | -1.971 | 173 | 285 | 383 | 173 | 1884 | 7294 |  | CORR | GENE | 02:22 | 02:40 | 02:56 | 87 | 419 | 10 | EXT |  | 0.89 | (c)
79127.222 | 3.094 | 2.893 | -7.996 | -8.197 | -1204 | -1097 | -1103 | 1003 | 2893 | 7295 |  | DENT | GENE | 06:23 | 06:40 | 06:39 | 419 | 200 | 0.8 | N/A | Глубина вмятины: 12 мм (0,8%). Линейка: 42 см в (289 см; 06:40 ч:мин) |  | (c)
79127.765 | 3.637 | 3.249 | -7.453 | -7.841 | -2230 | -2179 | -2199 | 1 | 3249 | 7295 |  | CORR | GENE | 03:37 | 03:45 | 03:42 | 873 | 61 | 15 | EXT |  | 0.99 | (c)
79128.816 | 4.688 | 4.65 | -6.402 | -6.44 | 2070 | 2122 | 2206 | 0 | 4650 | 7295 |  | CORR | CIGR | 03:11 | 03:19 | 03:33 | 42 | 271 | 10 | EXT |  | 0.89 | (c)
79130.548 | 6.42 | 6.408 | -4.67 | -4.682 | 1933 | 2030 | 2011 | 141 | 4652 | 7295 |  | CORR | CIGR | 02:49 | 03:04 | 03:01 | 30 | 156 | 11 | EXT |  | 0.89 | (c)
79131.278 | 7.15 | 7.078 | -3.94 | -4.012 | -1877 | -1733 | -1619 | 354 | 3914 | 7295 |  | CORR | GENE | 04:34 | 04:57 | 05:16 | 98 | 516 | 10 | EXT |  | 0.89 | (c)
79131.284 | 7.156 | 7.074 | -3.934 | -4.016 | 1949 | 1980 | 1974 | 232 | 3799 | 7295 |  | CORR | AXGR | 02:51 | 02:56 | 02:55 | 217 | 50 | 10 | EXT |  | 0.9 | (c)
79131.35 | 7.222 | 7.181 | -3.868 | -3.909 | 2022 | -2122 | -2147 | 0 | 3833 | 7295 |  | CORR | GENE | 03:03 | 03:54 | 03:50 | 76 | 583 | 12 | EXT |  | 0.89 | (c)
79133.638 | 9.51 | 9.492 | -1.58 | -1.598 | 2076 | 2156 | 2130 | 46 | 1569 | 7295 |  | CORR | CIGR | 03:12 | 03:25 | 03:21 | 29 | 108 | 10 | EXT |  | 0.89 | (c)
79134.777 | 10.649 | 10.631 | -0.441 | -0.459 | -2220 | -2145 | -2143 | 11 | 424 | 7295 |  | CORR | CIGR | 03:39 | 03:51 | 03:51 | 35 | 153 | 10 | EXT |  | 0.89 | (c)
79141.882 | 6.664 | 6.552 | -4.311 | -4.423 | 708 | 745 | 732 | 708 | 4179 | 7296 |  | CORR | AXGR | 04:41 | 04:47 | 04:45 | 244 | 48 | 10 | EXT |  | 0.91 | (c)
79147.096 | 0.903 | 0.893 | -10.372 | -10.382 | -2010 | -1941 | -1948 | 221 | 893 | 7297 |  | CORR | CIGR | 09:02 | 09:13 | 09:12 | 30 | 123 | 10 | EXT |  | 0.89 | (c)
79148.94 | 2.747 | 2.661 | -8.528 | -8.614 | 2128 | -2110 | -2136 | 0 | 2661 | 7297 |  | CORR | GENE | 08:10 | 08:46 | 08:41 | 128 | 394 | 20 | EXT |  | 0.9 | (c)
79149.247 | 3.054 | 3.038 | -8.221 | -8.237 | 2028 | 2170 | 2140 | 0 | 3038 | 7297 |  | CORR | CIGR | 07:53 | 08:16 | 08:11 | 55 | 224 | 15 | EXT |  | 0.89 | (c)
79149.341 | 3.148 | 3.133 | -8.127 | -8.142 | 1970 | 2167 | 2111 | 0 | 3133 | 7297 |  | CORR | CIGR | 07:44 | 08:16 | 08:07 | 45 | 282 | 22 | EXT |  | 0.89 | (c)
79149.742 | 3.549 | 3.517 | -7.726 | -7.758 | 2178 | -2016 | -2070 | 0 | 3517 | 7297 |  | CORR | GENE | 08:18 | 09:01 | 08:52 | 81 | 427 | 11 | EXT |  | 0.89 | (c)
79150.394 | 4.201 | 4.147 | -7.074 | -7.128 | -1845 | -1748 | -1704 | 385 | 4147 | 7297 |  | CORR | GENE | 09:28 | 09:44 | 09:51 | 102 | 282 | 13 | EXT |  | 0.89 | (c)
79150.478 | 4.285 | 4.24 | -6.99 | -7.035 | 2008 | -1954 | -2153 | 0 | 4240 | 7297 |  | CORR | GENE | 07:50 | 09:11 | 08:39 | 139 | 600 | 13 | EXT |  | 0.9 | (c)
79150.967 | 4.774 | 4.725 | -6.501 | -6.55 | -1845 | -1838 | -1826 | 385 | 4725 | 7297 |  | CORR | AXGR | 09:28 | 09:30 | 09:31 | 164 | 39 | 10 | EXT |  | 0.9 | (c)
79152.801 | 6.608 | 6.362 | -4.667 | -4.913 | 2138 | 2157 | 2158 | 52 | 4544 | 7297 |  | CORR | AXGR | 08:11 | 08:14 | 08:14 | 369 | 40 | 11 | EXT |  | 0.93 | (c)
79153.557 | 7.364 | 7.117 | -3.911 | -4.158 | -2198 | -2195 | -2175 | 32 | 3832 | 7297 |  | CORR | AXGR | 08:31 | 08:32 | 08:35 | 326 | 46 | 13 | EXT |  | 0.93 | (c)
79160.085 | 2.617 | 2.579 | -8.393 | -8.431 | 2191 | -1793 | -1981 | 0 | 2579 | 7298 |  | CORR | GENE | 07:33 | 08:50 | 08:20 | 133 | 578 | 10 | EXT |  | 0.89 | (c)
79160.504 | 3.036 | 2.977 | -7.974 | -8.033 | 2089 | -2179 | -2111 | 0 | 2977 | 7298 |  | CORR | GENE | 07:17 | 07:48 | 07:59 | 89 | 522 | 18 | EXT |  | 0.89 | (c)
79161.17 | 3.702 | 3.653 | -7.308 | -7.357 | -2220 | -2069 | -2068 | 11 | 3653 | 7298 |  | CORR | GENE | 07:41 | 08:06 | 08:06 | 113 | 303 | 13 | EXT |  | 0.89 | (c)
79161.343 | 3.875 | 3.771 | -7.135 | -7.239 | -2222 | -2210 | -2198 | 9 | 3771 | 7298 |  | CORR | AXGR | 07:41 | 07:43 | 07:45 | 267 | 48 | 22 | EXT |  | 0.95 | (c)
79161.862 | 4.394 | 4.365 | -6.616 | -6.645 | 2201 | -2199 | -2104 | 0 | 4365 | 7298 |  | CORR | CIGR | 07:35 | 07:45 | 08:00 | 42 | 311 | 15 | EXT |  | 0.89 | (c)
79162.008 | 4.54 | 4.431 | -6.47 | -6.579 | -2016 | -1996 | -2001 | 214 | 4431 | 7298 |  | CORR | AXGR | 08:14 | 08:17 | 08:17 | 242 | 31 | 12 | EXT |  | 0.91 | (c)
79163.235 | 5.767 | 5.746 | -5.243 | -5.264 | 2226 | -2169 | -2136 | 0 | 5224 | 7298 |  | CORR | CIGR | 07:39 | 07:50 | 07:55 | 40 | 198 | 15 | EXT |  | 0.89 | (c)
79165.197 | 7.729 | 7.707 | -3.281 | -3.303 | -1950 | -1860 | -1847 | 280 | 3260 | 7298 |  | CORR | CIGR | 08:25 | 08:39 | 08:42 | 43 | 207 | 10 | EXT |  | 0.89 | (c)
79166.366 | 8.898 | 8.876 | -2.112 | -2.134 | -2095 | -2008 | -2021 | 135 | 2082 | 7298 |  | CORR | CIGR | 08:01 | 08:15 | 08:13 | 52 | 149 | 12 | EXT |  | 0.89 | (c)
79166.765 | 9.297 | 9.228 | -1.713 | -1.782 | 536 | 612 | 582 | 536 | 1480 | 7298 |  | CORR | GENE | 03:06 | 03:18 | 03:14 | 302 | 92 | 14 | EXT |  | 0.93 | (c)
79179.498 | 0 | -0.043 | -3.051 | -3.094 | 2179 | -2093 | -2101 | 0 |  | 7300а | Вышлифовка на шве | GWAN | GENE | 05:28 | 05:59 | 05:58 | 86 | 362 | 12 | EXT | Вышлифовка на шве Аномалия находится на упругопластическом изгибе: R=372 D, максимальное растяжение на 6.7 час. |  | (c)
79179.584 | 0.086 | 0.071 | -2.965 | -2.98 | 1848 | 1927 | 1942 | 196 | 71 | 7300а |  | CORR | CIGR | 04:35 | 04:48 | 04:50 | 36 | 187 | 12 | EXT | Аномалия находится на упругопластическом изгибе: R=372 D, максимальное растяжение на 6.7 час. | 0.89 | (c)
79182.45 | 2.952 | 2.938 | -0.099 | -0.113 | -2037 | -1984 | -1970 | 193 | 87 | 7300а |  | CORR | CIGR | 06:08 | 06:17 | 06:19 | 26 | 135 | 10 | EXT | Аномалия находится на упругопластическом изгибе: R=385 D, максимальное растяжение на 6.4 час. | 0.93 | (c)
79182.481 | 2.983 | 2.971 | -0.068 | -0.08 | -1128 | -1058 | -1067 | 1006 | 44 | 7300а |  | CORR | CIGR | 08:35 | 08:46 | 08:45 | 36 | 123 | 15 | EXT | Аномалия находится на упругопластическом изгибе: R=385 D, максимальное растяжение на 6.4 час. | 0.89 | (c)
79182.549 | 0 | -0.035 | -8.339 | -8.374 | -1295 | -1204 | -1192 | 1090 |  | 7300б | Нарушение формы кольцевого шва | GWAN |  | 05:53 | 06:08 | 06:10 | 0 | 205 |  | EXT | Нарушение формы кольцевого шва Аномалия находится на упругопластическом изгибе: R=385 D, максимальное растяжение на 6.4 час. |  | (c)
79183.091 | 0.542 | 0.348 | -7.797 | -7.991 | 2198 | 2198 | -2082 | 1900 | 348 | 7300б |  | GOUG | GENE | 03:17 | 03:17 | 03:46 | 1168 | 364 | 7 | EXT | Зона задиров. Аномалия находится на упругопластическом изгибе: R=390 D, максимальное растяжение на 6.3 час. |  | (c)
79183.178 | 0.629 | 0.59 | -7.71 | -7.749 | -463 | -342 | -348 | 232 | 590 | 7300б |  | ARTD | GENE | 08:07 | 08:27 | 08:26 | 110 | 231 |  | EXT | Эквивалент потери металла 10%. Аномалия находится на упругопластическом изгибе: R=392 D, максимальное растяжение на 6.3 час. |  | (c)
79183.505 | 0.956 | 0.935 | -7.383 | -7.404 | -272 | -206 | -226 | 179 | 935 | 7300б |  | ARTD | GENE | 08:38 | 08:49 | 08:46 | 93 | 93 |  | EXT | Эквивалент потери металла 10%. Аномалия находится на упругопластическом изгибе: R=393 D, максимальное растяжение на 6.3 час. |  | (c)
79184.258 | 1.709 | 1.642 | -6.63 | -6.697 | 2032 | 2105 | 2106 | 2032 | 1642 | 7300б |  | ARTD | GENE | 02:50 | 03:02 | 03:02 | 166 | 148 |  | EXT | Эквивалент потери металла 10%. Аномалия находится на упругопластическом изгибе: R=403 D, максимальное растяжение на 6.1 час. |  | (c)
79187.022 | 4.473 | 3.057 | -3.866 | -5.282 | -2204 | -2049 | -1963 | 1722 | 3057 | 7300б |  | GOUG | GENE | 03:26 | 03:51 | 04:05 | 1437 | 482 | 9 | EXT | Зона задиров. Аномалия находится на упругопластическом изгибе: R=401 D, максимальное растяжение на 5.2 час. |  | (c)
79187.388 | 4.839 | 4.787 | -3.5 | -3.552 | -2139 | -2116 | -1996 | 1854 | 3090 | 7300б |  | GOUG | GENE | 03:37 | 03:41 | 03:60 | 462 | 285 | 9 | EXT | Задир. Аномалия находится на упругопластическом изгибе: R=401 D, максимальное растяжение на 5.2 час. |  | (c)
79188.23 | 5.681 | 5.574 | -2.658 | -2.765 | -2087 | -2042 | -1986 | 1886 | 2656 | 7300б |  | GOUG | GENE | 03:45 | 03:53 | 04:02 | 109 | 201 | 7 | EXT | Задир. Аномалия находится на упругопластическом изгибе: R=410 D, максимальное растяжение на 5.2 час. |  | (c)
79189.777 | 7.228 | 7.218 | -1.111 | -1.121 | -2121 | -1960 | -2019 | 1916 | 1091 | 7300б |  | CORR | CIGR | 03:40 | 04:06 | 03:56 | 30 | 205 | 12 | EXT | Аномалия находится на упругопластическом изгибе: R=438 D, максимальное растяжение на 5.4 час. | 0.89 | (c)
79190.148 | 7.599 | 7.525 | -0.74 | -0.814 | -248 | -98 | -149 | 51 | 627 | 7300б |  | DENT | GENE | 08:42 | 09:06 | 08:58 | 187 | 197 | 0.6 | N/A | Глубина вмятины: 8 мм (0,6%). Линейка: 19 см в (753 см; 09:06 ч:мин) Аномалия находится вблизи продольного шва. Аномалия находится на упругопластическом изгибе. |  | (c)
79204.688 | 2.085 | 1.952 | -9.325 | -9.458 | 24 | 34 | 34 | 24 | 1952 | 7302 |  | LWAN | AXGR | 02:17 | 02:18 | 02:18 | 316 | 22 |  | EXT | Эквивалент потери металла 10%. |  | (c)
79209.67 | 7.067 | 6.962 | -4.343 | -4.448 | 1657 | 1738 | 1776 | 335 | 4251 | 7302 |  | DENT | GENE | 06:40 | 06:53 | 06:59 | 197 | 239 | 0.6 | N/A | Глубина вмятины: 8 мм (0,6%). Линейка: 20 см в (696 см; 06:53 ч:мин) |  | (c)
79219.533 | 5.52 | 5.441 | -5.805 | -5.884 | -1659 | -1513 | -1558 | 572 | 5441 | 7303 |  | CORR | GENE | 09:26 | 09:49 | 09:42 | 87 | 202 | 10 | EXT | Аномалия находится на упругопластическом изгибе: R=527 D, максимальное растяжение на 6.6 час. | 0.89 | (c)
79220.837 | 6.824 | 6.81 | -4.501 | -4.515 | -1747 | -1652 | -1658 | 484 | 4433 | 7303 |  | CORR | GENE | 09:11 | 09:27 | 09:26 | 82 | 178 | 10 | EXT | Аномалия находится на упругопластическом изгибе: R=445 D, максимальное растяжение на 6.7 час. | 0.89 | (c)
79224.919 | 10.906 | 10.824 | -0.419 | -0.501 | 292 | 325 | 334 | 292 | 297 | 7303 |  | CORR | GENE | 02:40 | 02:46 | 02:47 | 204 | 85 | 12 | EXT | Аномалия находится на упругопластическом изгибе: R=512 D, максимальное растяжение на 7.3 час. | 0.91 | (c)
79225.15 | 11.137 | 11.029 | -0.188 | -0.296 | 276 | 469 | 433 | 276 | 123 | 7303 |  | CORR | GENE | 02:38 | 03:09 | 03:03 | 173 | 313 | 15 | EXT | Аномалия находится на упругопластическом изгибе: R=526 D, максимальное растяжение на 7.3 час. | 0.91 | (c)
79236.528 | 0 | -0.06 | -11.43 | -11.49 | -504 | -385 | -368 | 232 |  | 7305 | Вышлифовка на шве | GWAN | GENE | 02:05 | 02:24 | 02:27 | 90 | 272 | 10 | EXT | Вышлифовка на шве |  | (c)
79252.956 | 4.998 | 4.985 | -6.612 | -6.625 | -1927 | -1889 | -1894 | 1862 | 4985 | 7306 |  | CORR | CIGR | 04:38 | 04:45 | 04:44 | 24 | 65 | 10 | EXT |  | 0.88 | (c)
79263.152 | 3.584 | 3.575 | -7.321 | -7.33 | 817 | 844 | 846 | 817 | 3575 | 7307 |  | CORR | CIGR | 03:14 | 03:18 | 03:19 | 23 | 58 | 10 | EXT |  | 0.88 | (c)
79265.999 | 6.431 | 6.336 | -4.474 | -4.569 | 2221 | -2220 | -2225 | 0 | 4169 | 7307 |  | LWAN | AXGR | 07:01 | 07:04 | 07:03 | 400 | 30 |  | EXT | Эквивалент потери металла 10%. |  | (c)
79275.369 | 4.896 | 4.815 | -6.534 | -6.615 | -2174 | -2160 | -2162 | 57 | 4815 | 7308 |  | CORR | AXGR | 06:41 | 06:43 | 06:43 | 163 | 24 | 11 | EXT |  | 0.9 | (c)
79275.465 | 4.992 | 4.873 | -6.438 | -6.557 | 2179 | 2196 | 2203 | 4 | 4873 | 7308 |  | CORR | AXGR | 06:23 | 06:26 | 06:27 | 548 | 47 | 11 | EXT |  | 0.95 | (c)
79275.748 | 5.275 | 5.23 | -6.155 | -6.2 | 691 | 797 | 806 | 691 | 5230 | 7308 |  | CORR | GENE | 02:23 | 02:40 | 02:42 | 278 | 229 | 13 | EXT |  | 0.92 | (c)
79275.962 | 5.489 | 5.428 | -5.941 | -6.002 | -2205 | -2174 | -2167 | 25 | 5428 | 7308 |  | CORR | GENE | 06:36 | 06:41 | 06:42 | 136 | 77 | 13 | EXT |  | 0.9 | (c)
79276.231 | 5.758 | 5.525 | -5.672 | -5.905 | 2176 | 2198 | 2201 | 5 | 5525 | 7308 |  | CORR | GENE | 06:23 | 06:26 | 06:27 | 349 | 49 | 11 | EXT |  | 0.93 | (c)
79281.903 | 0 | -0.032 | -10.83 | -10.862 | 1575 | 2182 | -2015 | 1144 |  | 7309 | Нарушение формы кольцевого шва | GWAN |  | 05:34 | 07:12 | 07:54 | 0 | 1742 |  | EXT | Нарушение формы кольцевого шва |  | (c)
79287.425 | 5.522 | 5.51 | -5.308 | -5.32 | 960 | 1005 | 1006 | 960 | 5292 | 7309 |  | CORR | CIGR | 03:54 | 04:02 | 04:02 | 28 | 93 | 15 | EXT |  | 0.89 | (c)
79292.733 | 0 | -0.034 | -11.445 | -11.479 | -427 | 319 | 220 | 0 |  | 7310 | Нарушение формы кольцевого шва | GWAN |  | 06:42 | 08:42 | 08:26 | 0 | 1294 |  | EXT | Нарушение формы кольцевого шва |  | (c)
79302.397 | 9.664 | 9.646 | -1.781 | -1.799 | -27 | 40 | 20 | 0 | 1779 | 7310 |  | CORR | CIGR | 07:46 | 07:57 | 07:54 | 20 | 93 | 10 | EXT |  | 0.88 | (c)
79302.494 | 9.761 | 9.729 | -1.684 | -1.716 | -2125 | -2001 | -1803 | 1481 | 1673 | 7310 |  | CORR | CIGR | 02:08 | 02:28 | 02:60 | 43 | 644 | 10 | EXT |  | 0.89 | (c)
79320.948 | 5.13 | 5.121 | -6.285 | -6.294 | -792 | -783 | -783 | 774 | 5121 | 7312 |  | CORR | PITT | 08:38 | 08:39 | 08:39 | 20 | 18 | 19 | EXT |  | 0.89 | (c)
79321.149 | 5.331 | 5.319 | -6.084 | -6.096 | 2143 | 2150 | 2155 | 64 | 5319 | 7312 |  | CORR | PITT | 04:32 | 04:33 | 04:34 | 22 | 24 | 29 | EXT |  | 0.89 | (c)
79333.156 | 5.923 | 5.913 | -5.472 | -5.482 | -1408 | -1308 | -1340 | 1273 | 5452 | 7313 |  | CORR | CIGR | 04:19 | 04:35 | 04:30 | 30 | 135 | 10 | EXT |  | 0.89 | (c)
79341.157 | 2.529 | 2.282 | -8.616 | -8.863 | 17 | 31 | 31 | 17 | 2282 | 7314 |  | CORR | AXGR | 04:04 | 04:06 | 04:06 | 298 | 27 | 10 | EXT |  | 0.92 | (c)
79368.345 | 7.297 | 6.882 | -4.313 | -4.728 | -1955 | -1909 | -1834 | 1714 | 4298 | 7316 |  | GOUG | GENE | 05:32 | 05:40 | 05:52 | 430 | 241 | 9 | EXT | Зона задиров. |  | (c)
79406.888 | 0 | -0.015 | -11.325 | -11.34 | 1931 | 2213 | -2209 | 0 | 0 | 7320 | Внутришовный дефект | GWAN |  | 05:15 | 06:01 | 06:07 | 0 | 643 | 15 | MID | Внутришовный дефект |  | (c)
79429.753 | 0 | -0.039 | -11.35 | -11.389 | 86 | 277 | 245 | 86 |  | 7322 | Нарушение формы кольцевого шва | GWAN |  | 11:45 | 00:16 | 12:10 | 0 | 318 |  | EXT | Нарушение формы кольцевого шва |  | (c)
79429.753 | 0 | -0.026 | -11.35 | -11.376 | -1466 | -1247 | -1244 | 764 |  | 7322 | Нарушение формы кольцевого шва | GWAN |  | 07:34 | 08:10 | 08:10 | 0 | 445 |  | EXT | Нарушение формы кольцевого шва |  | (c)
79442.784 | 1.681 | 1.619 | -9.329 | -9.391 | -2222 | -2209 | -2211 | 9 | 1619 | 7323 |  | LWAN | AXGR | 08:10 | 08:12 | 08:12 | 217 | 21 |  | EXT | Эквивалент потери металла 10%. |  | (c)
79470.974 | 7.841 | 7.756 | -3.379 | -3.464 | -1937 | -1838 | -1833 | 293 | 3329 | 7325 |  | DENT | GENE | 05:12 | 05:27 | 05:28 | 135 | 208 | 0.3 | N/A | Глубина вмятины: 4 мм (0,3%). Линейка: 14 см в (776 см; 05:27 ч:мин) |  | (c)
79472.076 | 8.943 | 8.739 | -2.277 | -2.481 | -2224 | -1978 | -2054 | 6 | 2155 | 7325 |  | DENT | GENE | 04:25 | 05:05 | 04:53 | 326 | 341 | 0.4 | N/A | Глубина вмятины: 5 мм (0,4%). Линейка: 33 см в (874 см; 05:05 ч:мин) Аномалия находится вблизи продольного шва. |  | (c)
79501.585 | 4.797 | 4.685 | -6.608 | -6.72 | -2214 | -2197 | -2199 | 16 | 4685 | 7328 |  | CORR | AXGR | 03:43 | 03:45 | 03:45 | 170 | 31 | 13 | EXT |  | 0.9 | (c)
79501.823 | 5.035 | 4.908 | -6.37 | -6.497 | -2095 | -2093 | -2072 | 136 | 4908 | 7328 |  | CORR | AXGR | 04:02 | 04:02 | 04:06 | 221 | 46 | 10 | EXT |  | 0.91 | (c)
79503.201 | 6.413 | 6.368 | -4.992 | -5.037 | 2170 | 2185 | 2191 | 19 | 4923 | 7328 |  | CORR | AXGR | 03:30 | 03:33 | 03:34 | 114 | 41 | 10 | EXT |  | 0.89 | (c)
79545.565 | 3.387 | 3.384 | -7.588 | -7.591 | -1491 | -1415 | -1425 | 1359 | 3384 | 7332 |  | CORR | CIGR | 06:57 | 07:09 | 07:07 | 22 | 132 | 13 | EXT |  | 0.89 | (c)
79546.052 | 3.874 | 3.809 | -7.101 | -7.166 | 1726 | 1739 | 1737 | 1726 | 3809 | 7332 |  | CORR | AXGR | 03:36 | 03:38 | 03:38 | 149 | 21 | 11 | EXT |  | 0.9 | (c)
79546.32 | 4.142 | 3.775 | -6.833 | -7.2 | -1339 | -1326 | -1325 | 1310 | 3775 | 7332 |  | CORR | AXGR | 07:21 | 07:23 | 07:23 | 461 | 29 | 11 | EXT |  | 0.94 | (c)
79547.216 | 5.038 | 4.967 | -5.937 | -6.008 | -1273 | -1272 | -1255 | 1238 | 4967 | 7332 |  | CORR | AXGR | 07:32 | 07:32 | 07:35 | 130 | 35 | 10 | EXT |  | 0.9 | (c)
79562.759 | 9.606 | 9.592 | -1.879 | -1.893 | 2054 | -2213 | 2197 | 2054 | 1853 | 7333 |  | CORR | CIGR | 05:40 | 06:11 | 06:03 | 40 | 287 | 10 | EXT |  | 0.89 | (c)
79563.011 | 9.858 | 9.839 | -1.627 | -1.646 | -1975 | -1891 | -1844 | 1713 | 1596 | 7333 |  | CORR | CIGR | 06:50 | 07:03 | 07:11 | 50 | 262 | 10 | EXT |  | 0.89 | (c)
79563.086 | 9.933 | 9.896 | -1.552 | -1.589 | -1959 | -1943 | -1943 | 1928 | 1395 | 7333 |  | CORR | AXGR | 06:52 | 06:55 | 06:55 | 194 | 32 | 10 | EXT |  | 0.9 | (c)
79563.233 | 10.08 | 9.565 | -1.405 | -1.92 | -1415 | -1361 | -1380 | 1345 | 1350 | 7333 |  | CORR | GENE | 08:20 | 08:29 | 08:26 | 570 | 71 | 10 | EXT |  | 0.94 | (c)
79564.716 | 0.078 | 0.045 | -11.172 | -11.205 | -2084 | -2020 | -1967 | 1849 | 45 | 7334 |  | CORR | CIGR | 04:20 | 04:31 | 04:39 | 52 | 235 | 15 | EXT |  | 0.89 | (c)
79597.949 | 0.286 | 0.221 | -11.219 | -11.284 | -166 | 78 | 74 | 0 | 221 | 7337 |  | CORR | GENE | 07:18 | 07:57 | 07:56 | 115 | 481 | 13 | EXT |  | 0.9 | (c)
79598.023 | 0.36 | 0.355 | -11.145 | -11.15 | 404 | 452 | 451 | 404 | 355 | 7337 |  | CORR | CIGR | 08:50 | 08:57 | 08:57 | 25 | 93 | 10 | EXT |  | 0.89 | (c)
79598.177 | 0.514 | 0.44 | -10.991 | -11.065 | -99 | 50 | 25 | 0 | 440 | 7337 |  | CORR | GENE | 07:28 | 07:53 | 07:49 | 111 | 249 | 13 | EXT |  | 0.9 | (c)
79598.343 | 0.68 | 0.602 | -10.825 | -10.903 | -93 | -20 | 73 | 0 | 602 | 7337 |  | CORR | GENE | 07:30 | 07:41 | 07:56 | 106 | 330 | 13 | EXT |  | 0.89 | (c)
79598.523 | 0.86 | 0.743 | -10.645 | -10.762 | -144 | -80 | -26 | 0 | 743 | 7337 |  | CORR | GENE | 07:21 | 07:32 | 07:40 | 291 | 235 | 10 | EXT |  | 0.92 | (c)
79598.798 | 1.135 | 1.135 | -10.37 | -10.37 | 18 | 67 | 72 | 18 | 1135 | 7337 |  | CORR | CIGR | 07:47 | 07:55 | 07:56 | 21 | 107 | 11 | EXT |  | 0.89 | (c)
79598.993 | 1.33 | 1.244 | -10.175 | -10.261 | -117 | 48 | 54 | 0 | 1244 | 7337 |  | CORR | GENE | 07:26 | 07:52 | 07:53 | 190 | 342 | 15 | EXT |  | 0.91 | (c)
79599.221 | 1.558 | 1.554 | -9.947 | -9.951 | -97 | -23 | -38 | 0 | 1554 | 7337 |  | CORR | CIGR | 07:29 | 07:41 | 07:38 | 25 | 117 | 11 | EXT |  | 0.89 | (c)
79599.313 | 1.65 | 1.591 | -9.855 | -9.914 | -108 | -103 | -95 | 83 | 1591 | 7337 |  | CORR | AXGR | 07:27 | 07:28 | 07:29 | 147 | 26 | 11 | EXT |  | 0.9 | (c)
79599.457 | 1.794 | 1.762 | -9.711 | -9.743 | 0 | 199 | 145 | 0 | 1762 | 7337 |  | CORR | GENE | 07:44 | 08:17 | 08:08 | 343 | 289 | 13 | EXT |  | 0.93 | (c)
79599.883 | 2.22 | 2.128 | -9.285 | -9.377 | -139 | 93 | 176 | 0 | 2128 | 7337 |  | CORR | GENE | 07:22 | 07:60 | 08:13 | 225 | 631 | 18 | EXT |  | 0.93 | (c)
79600.084 | 2.421 | 2.363 | -9.084 | -9.142 | -210 | -159 | -55 | 0 | 2363 | 7337 |  | CORR | GENE | 07:11 | 07:19 | 07:36 | 116 | 311 | 20 | EXT |  | 0.9 | (c)
79600.53 | 2.867 | 2.855 | -8.638 | -8.65 | -71 | 227 | 127 | 0 | 2855 | 7337 |  | CORR | GENE | 07:33 | 08:21 | 08:05 | 65 | 396 | 12 | EXT |  | 0.89 | (c)
79602.804 | 5.141 | 5.07 | -6.364 | -6.435 | -192 | -162 | -166 | 141 | 5070 | 7337 |  | CORR | AXGR | 07:14 | 07:18 | 07:18 | 190 | 51 | 14 | EXT |  | 0.91 | (c)
79603.19 | 5.527 | 5.525 | -5.978 | -5.98 | -293 | -243 | -206 | 119 | 5525 | 7337 |  | CORR | CIGR | 06:57 | 07:05 | 07:11 | 46 | 174 | 13 | EXT |  | 0.89 | (c)
79619.505 | 10.337 | 10.315 | -1.073 | -1.095 | -96 | -39 | 15 | 0 | 1062 | 7338 |  | CORR | CIGR | 08:24 | 08:33 | 08:41 | 33 | 222 | 11 | EXT |  | 0.89 | (c)
79620.101 | 10.933 | 10.927 | -0.477 | -0.483 | -263 | -159 | -183 | 103 | 453 | 7338 |  | CORR | CIGR | 07:57 | 08:13 | 08:10 | 30 | 160 | 12 | EXT |  | 0.89 | (c)
79636.169 | 4.256 | 4.24 | -7.314 | -7.33 | 1933 | 2103 | 2131 | 1933 | 4240 | 7340 |  | CORR | GENE | 01:48 | 02:16 | 02:20 | 144 | 396 | 13 | EXT |  | 0.9 | (c)
79640.743 | 8.83 | 8.635 | -2.74 | -2.935 | -922 | -808 | -783 | 644 | 2574 | 7340 |  | CORR | GENE | 06:08 | 06:26 | 06:30 | 361 | 278 | 11 | EXT |  | 0.93 | (c)
79653.477 | 9.994 | 9.982 | -1.091 | -1.103 | 2202 | -2187 | -2181 | 2103 | 1069 | 7341 |  | CORR | CIGR | 04:10 | 04:22 | 04:23 | 34 | 156 | 11 | EXT |  | 0.89 | (c)
79707.065 | 7.182 | 7.068 | -4.448 | -4.562 | -1372 | -1360 | -1355 | 1339 | 4391 | 7346 |  | CORR | AXGR | 07:56 | 07:58 | 07:59 | 171 | 33 | 13 | EXT |  | 0.9 | (c)
79707.762 | 7.879 | 7.825 | -3.751 | -3.805 | -1478 | -1458 | -1463 | 1447 | 3667 | 7346 |  | CORR | AXGR | 07:39 | 07:42 | 07:42 | 138 | 31 | 15 | EXT |  | 0.9 | (c)
79708.261 | 8.378 | 8.167 | -3.252 | -3.463 | -1665 | -1551 | -1552 | 1439 | 3160 | 7346 |  | CORR | GENE | 07:09 | 07:27 | 07:27 | 303 | 226 | 10 | EXT |  | 0.92 | (c)
79711.575 | 0.062 | 0.015 | -11.253 | -11.3 | -935 | -759 | -788 | 641 | 15 | 7347 |  | CORR | GENE | 07:05 | 07:33 | 07:28 | 111 | 294 | 11 | EXT |  | 0.89 | (c)
79770.367 | 2.524 | 2.423 | -7.816 | -7.917 | 1049 | 1656 | 1384 | 1049 | 2423 | 7353 |  | CORR | GENE | 06:50 | 08:28 | 07:44 | 138 | 671 | 10 | EXT |  | 0.9 | (c)
79779.257 | 1.074 | 1.067 | -10.106 | -10.113 | -1992 | -1988 | -1909 | 239 | 1067 | 7354 |  | GOUG | GENE | 06:20 | 06:21 | 06:33 | 413 | 165 | 6 | EXT | Зона задиров. |  | (c)
79847.335 | 3.517 | 3.508 | -7.818 | -7.827 | 2174 | -2182 | -2190 | 0 | 3508 | 7360 |  | CORR | CIGR | 07:22 | 07:39 | 07:38 | 43 | 194 | 10 | EXT |  | 0.89 | (c)
79932.333 | 9.6 | 9.591 | -1.97 | -1.979 | 114 | 168 | 155 | 114 | 1960 | 7367 |  | GOUG | CIGR | 07:22 | 07:31 | 07:29 | 19 | 81 | 7 | EXT | Задир. |  | (c)
79965.282 | 8.459 | 8.355 | -2.451 | -2.555 | -491 | -303 | -379 | 266 | 2083 | 7370 |  | GOUG | GENE | 07:55 | 08:25 | 08:13 | 472 | 225 | 6 | EXT | Задир. |  | (c)
79966.625 | 9.802 | 9.581 | -1.108 | -1.329 | -1583 | -1425 | -1448 | 1314 | 1017 | 7370 |  | DENT | GENE | 04:59 | 05:24 | 05:20 | 312 | 269 | 0.3 | N/A | Глубина вмятины: 4 мм (0,3%). Линейка: 31 см в (958 см; 05:24 ч:мин) Аномалия находится вблизи дефекта потери металла. |  | (c)
79966.784 | 9.961 | 9.934 | -0.949 | -0.976 | -1260 | -1175 | -1120 | 979 | 755 | 7370 |  | GOUG | GENE | 05:51 | 06:04 | 06:13 | 221 | 282 | 10 | EXT | Задир. |  | (c)
79976.793 | 9.06 | 8.897 | -2.455 | -2.618 | -1018 | -994 | -854 | 690 | 86 | 7371 |  | GOUG | GENE | 06:34 | 06:38 | 07:01 | 2532 | 327 | 9 | EXT | Задир. |  | (b)
79979.929 | 0.681 | 0.667 | -10.904 | -10.918 | -669 | -543 | -554 | 440 | 667 | 7372 |  | CORR | GENE | 06:13 | 06:34 | 06:32 | 120 | 229 | 14 | EXT |  | 0.9 | (c)
79980.257 | 1.009 | 0.952 | -10.576 | -10.633 | -711 | -77 | -269 | 0 | 952 | 7372 |  | CORR | GENE | 06:07 | 07:49 | 07:18 | 150 | 884 | 10 | EXT |  | 0.9 | (c)
79980.394 | 1.146 | 1.131 | -10.439 | -10.454 | -756 | -668 | -684 | 613 | 1131 | 7372 |  | CORR | CIGR | 05:59 | 06:14 | 06:11 | 40 | 143 | 10 | EXT |  | 0.89 | (c)
79985.293 | 6.045 | 5.859 | -5.54 | -5.726 | -80 | -60 | -42 | 4 | 5404 | 7372 |  | CORR | GENE | 07:49 | 07:52 | 07:55 | 322 | 76 | 12 | EXT |  | 0.93 | (c)
79986.791 | 7.543 | 7.521 | -4.042 | -4.064 | 331 | 407 | 397 | 331 | 4034 | 7372 |  | CORR | CIGR | 08:55 | 09:07 | 09:05 | 30 | 131 | 12 | EXT |  | 0.89 | (c)
79987.016 | 7.768 | 7.752 | -3.817 | -3.833 | -1410 | -1140 | -1159 | 908 | 3781 | 7372 |  | CORR | CIGR | 04:14 | 04:57 | 04:54 | 52 | 502 | 10 | EXT |  | 0.89 | (c)
79988.42 | 9.172 | 9.155 | -2.413 | -2.43 | 332 | 412 | 449 | 332 | 2378 | 7372 |  | CORR | CIGR | 08:55 | 09:08 | 09:14 | 52 | 234 | 12 | EXT |  | 0.89 | (c)
79988.515 | 9.267 | 9.254 | -2.318 | -2.331 | 206 | 265 | 250 | 206 | 2306 | 7372 |  | CORR | CIGR | 08:35 | 08:44 | 08:42 | 25 | 87 | 12 | EXT |  | 0.89 | (c)
79988.841 | 9.593 | 9.562 | -1.992 | -2.023 | -1851 | -1636 | -1618 | 1385 | 1922 | 7372 |  | CORR | GENE | 03:03 | 03:37 | 03:40 | 101 | 466 | 11 | EXT |  | 0.89 | (c)
79990.496 | 11.248 | 11.214 | -0.337 | -0.371 | -1823 | -1310 | -1490 | 1157 | 272 | 7372 |  | CORR | GENE | 03:07 | 04:30 | 04:01 | 99 | 666 | 10 | EXT |  | 0.89 | (c)
79991.468 | 0.635 | 0.535 | -9.195 | -9.295 | -11 | 3 | 0 | 0 | 535 | 7373 |  | LWAN | AXGR | 10:09 | 10:11 | 10:11 | 216 | 20 |  | EXT | Эквивалент потери металла 10%. |  | (c)
80012.233 | 0 | -0.032 | -11.19 | -11.222 | 2020 | 2172 | 2220 | 2020 |  | 7375 | Нарушение формы кольцевого шва | GWAN |  | 05:50 | 06:15 | 06:23 | 0 | 400 |  | EXT | Нарушение формы кольцевого шва |  | (c)
80031.383 | 7.96 | 7.94 | -3.265 | -3.285 | 1706 | 1773 | 1774 | 389 | 3250 | 7376 |  | CORR | CIGR | 03:23 | 03:34 | 03:34 | 35 | 136 | 11 | EXT |  | 0.89 | (c)
80032.204 | 8.781 | 8.767 | -2.444 | -2.458 | 1928 | 1993 | 1987 | 184 | 2435 | 7376 |  | CORR | CIGR | 03:59 | 04:09 | 04:09 | 23 | 118 | 10 | EXT |  | 0.89 | (c)
80032.93 | 9.507 | 9.443 | -1.718 | -1.782 | -1419 | -614 | -883 | 346 | 1697 | 7376 |  | ARTD | GENE | 06:59 | 09:09 | 08:25 | 85 | 1073 |  | EXT | Эквивалент потери металла 10%. От изолировочной машины. |  | (c)
80038.343 | 1.29 | 1.252 | -7.285 | -7.323 | 2165 | 2180 | 2178 | 40 | 1252 | 7378 |  | CORR | AXGR | 07:29 | 07:31 | 07:31 | 375 | 25 | 11 | EXT |  | 0.93 | (c)
80040.412 | 3.359 | 2.806 | -5.216 | -5.769 | 2117 | 2187 | 2167 | 14 | 2806 | 7378 |  | CORR | GENE | 07:21 | 07:32 | 07:29 | 990 | 99 | 12 | EXT |  | 0.97 | (c)
80040.967 | 3.914 | 3.872 | -4.661 | -4.703 | 2123 | 2215 | 2206 | 0 | 3872 | 7378 |  | CORR | GENE | 07:22 | 07:37 | 07:35 | 158 | 167 | 11 | EXT |  | 0.9 | (c)
80041.077 | 4.024 | 3.957 | -4.551 | -4.618 | -2162 | -2073 | -1924 | 69 | 3957 | 7378 |  | CORR | GENE | 07:50 | 08:05 | 08:29 | 110 | 476 | 15 | EXT |  | 0.9 | (c)
80041.272 | 4.219 | 4.074 | -4.356 | -4.501 | 2149 | 2212 | 2185 | 8 | 4022 | 7378 |  | CORR | GENE | 07:26 | 07:36 | 07:32 | 479 | 74 | 14 | EXT |  | 0.96 | (c)
80041.418 | 4.365 | 4.35 | -4.21 | -4.225 | 2034 | 2103 | 2087 | 90 | 4188 | 7378 |  | CORR | CIGR | 07:07 | 07:19 | 07:16 | 37 | 107 | 12 | EXT |  | 0.89 | (c)
80041.579 | 4.526 | 4.095 | -4.049 | -4.48 | -2206 | -2162 | -2183 | 24 | 3872 | 7378 |  | CORR | AXGR | 07:43 | 07:50 | 07:47 | 608 | 47 | 13 | EXT |  | 0.96 | (c)
80044.11 | 7.057 | 6.959 | -1.518 | -1.616 | 2203 | 2221 | -2226 | 0 | 1450 | 7378 |  | CORR | GENE | 07:35 | 07:38 | 07:40 | 166 | 64 | 10 | EXT |  | 0.9 | (c)
80044.881 | 7.828 | 7.686 | -0.747 | -0.889 | 2174 | 2189 | 2191 | 23 | 683 | 7378 |  | CORR | AXGR | 07:30 | 07:33 | 07:33 | 206 | 34 | 14 | EXT |  | 0.91 | (c)
80045.279 | 8.226 | 8.1 | -0.349 | -0.475 | 2202 | 2221 | 2215 | 3 | 246 | 7378 |  | CORR | AXGR | 07:35 | 07:38 | 07:37 | 229 | 26 | 13 | EXT |  | 0.92 | (c)
80045.508 | 8.455 | 8.322 | -0.12 | -0.253 | 1959 | 2047 | 2026 | 137 | 53 | 7378 |  | CORR | GENE | 06:55 | 07:10 | 07:06 | 200 | 135 | 12 | EXT |  | 0.91 | (c)
80045.628 | 0 | -0.044 | -11.635 | -11.679 | 1685 | 1892 | 1918 | 79 |  | 7379 | Нарушение формы кольцевого шва | GWAN |  | 06:19 | 06:53 | 06:57 | 0 | 466 |  | EXT | Нарушение формы кольцевого шва |  | (c)
80046.265 | 0.637 | 0.519 | -10.998 | -11.116 | 2152 | 2196 | 2182 | 18 | 519 | 7379 |  | CORR | GENE | 07:35 | 07:42 | 07:40 | 205 | 61 | 10 | EXT |  | 0.9 | (c)
80046.666 | 1.038 | 0.867 | -10.597 | -10.768 | 2180 | 2196 | 2197 | 18 | 867 | 7379 |  | CORR | AXGR | 07:39 | 07:42 | 07:42 | 281 | 32 | 15 | EXT |  | 0.93 | (c)
80046.766 | 1.138 | 1.108 | -10.497 | -10.527 | 2083 | 2157 | 2129 | 56 | 1108 | 7379 |  | CORR | CIGR | 07:24 | 07:35 | 07:31 | 30 | 92 | 11 | EXT |  | 0.89 | (c)
80047.079 | 1.451 | 1.257 | -10.184 | -10.378 | 2149 | 2184 | 2179 | 22 | 1257 | 7379 |  | CORR | GENE | 07:34 | 07:40 | 07:39 | 310 | 60 | 10 | EXT |  | 0.92 | (c)
80048.696 | 3.068 | 2.952 | -8.567 | -8.683 | -2228 | -2211 | -2211 | 2 | 2952 | 7379 |  | CORR | AXGR | 07:48 | 07:51 | 07:50 | 320 | 34 | 14 | EXT |  | 0.93 | (c)
80049.672 | 4.044 | 3.977 | -7.591 | -7.658 | 1913 | 1995 | -2122 | 0 | 3977 | 7379 |  | CORR | GENE | 06:56 | 07:09 | 08:05 | 227 | 853 | 12 | EXT |  | 0.91 | (c)
80054.947 | 9.319 | 9.11 | -2.316 | -2.525 | 2126 | 2146 | 2161 | 34 | 2044 | 7379 |  | CORR | GENE | 07:30 | 07:34 | 07:36 | 481 | 71 | 10 | EXT |  | 0.93 | (c)
80103.697 | 2.564 | 2.456 | -7.926 | -8.034 | 1148 | 1223 | 1213 | 1148 | 2456 | 7384 |  | DENT | GENE | 06:19 | 06:31 | 06:30 | 163 | 131 | 0.6 | N/A | Глубина вмятины: 9 мм (0,6%). Линейка: 16 см в (246 см; 06:31 ч:мин) |  | (c)
80158.051 | 0.158 | 0.139 | -11.502 | -11.521 | -2110 | -2010 | -1979 | 1849 | 139 | 7389 |  | CORR | CIGR | 04:54 | 05:10 | 05:15 | 44 | 262 | 11 | EXT |  | 0.89 | (c)
80175.267 | 5.714 | 5.56 | -5.331 | -5.485 | 1214 | 1554 | 1526 | 1214 | 4890 | 7390 |  | GOUG | GENE | 07:58 | 08:53 | 08:48 | 595 | 623 | 8 | EXT | Зона задиров. |  | (c)
80219.199 | 5.126 | 5.001 | -6.269 | -6.394 | -361 | -289 | -302 | 244 | 5001 | 7394 |  | GOUG | GENE | 10:09 | 10:20 | 10:18 | 1069 | 117 | 6 | EXT | Задир. |  | (c)
80221.793 | 7.72 | 7.703 | -3.675 | -3.692 | 1310 | 1442 | 1432 | 676 | 3648 | 7394 |  | CORR | CIGR | 02:38 | 02:60 | 02:58 | 44 | 244 | 10 | EXT |  | 0.89 | (c)
80225.78 | 0.312 | 0.296 | -11.223 | -11.239 | -2093 | -2015 | -2008 | 1923 | 296 | 7395 |  | CORR | CIGR | 06:01 | 06:13 | 06:14 | 36 | 169 | 11 | EXT |  | 0.89 | (c)
80245.909 | 8.906 | 8.783 | -2.764 | -2.887 | -1409 | -1320 | -1337 | 1266 | 2691 | 7396 |  | DENT | GENE | 03:47 | 04:02 | 03:59 | 196 | 144 | 0.8 | N/A | Глубина вмятины: 11 мм (0,8%). Линейка: 20 см в (878 см; 04:02 ч:мин) |  | (c)
80276.329 | 5.916 | 5.847 | -5.759 | -5.828 | 1999 | 2028 | 2022 | 1999 | 5589 | 7399 |  | CORR | AXGR | 08:20 | 08:25 | 08:24 | 239 | 46 | 10 | EXT |  | 0.91 | (c)
80301.748 | 8.525 | 8.507 | -2.75 | -2.768 | 1141 | 1153 | 1158 | 1055 | 2734 | 7401 |  | CORR | PITT | 04:10 | 04:11 | 04:12 | 34 | 34 | 37 | EXT |  | 0.89 | (c)
80303.11 | 9.887 | 9.791 | -1.388 | -1.484 | 1545 | 1629 | 1648 | 479 | 1284 | 7401 |  | DENT | GENE | 05:15 | 05:28 | 05:31 | 200 | 206 | 0.8 | N/A | Глубина вмятины: 11 мм (0,8%). Линейка: 20 см в (979 см; 05:28 ч:мин) |  | (c)
80309.073 | 4.575 | 4.555 | -6.865 | -6.885 | 275 | 364 | 354 | 275 | 4555 | 7402 |  | CORR | CIGR | 08:01 | 08:15 | 08:14 | 40 | 157 | 11 | EXT |  | 0.89 | (c)
80309.115 | 4.617 | 4.584 | -6.823 | -6.856 | -203 | -82 | 30 | 0 | 4584 | 7402 |  | CORR | GENE | 06:44 | 07:03 | 07:21 | 62 | 466 | 11 | EXT |  | 0.89 | (c)
80309.2 | 4.702 | 4.687 | -6.738 | -6.753 | -801 | -751 | -752 | 703 | 4687 | 7402 |  | CORR | CIGR | 05:07 | 05:15 | 05:15 | 40 | 98 | 10 | EXT |  | 0.89 | (c)
80311.192 | 6.694 | 6.668 | -4.746 | -4.772 | -1449 | -1330 | -1372 | 1295 | 4734 | 7402 |  | CORR | CIGR | 03:23 | 03:42 | 03:35 | 38 | 154 | 10 | EXT |  | 0.89 | (c)
80313.14 | 8.642 | 8.625 | -2.798 | -2.815 | 34 | 163 | 118 | 34 | 2784 | 7402 |  | CORR | CIGR | 07:22 | 07:43 | 07:36 | 31 | 168 | 12 | EXT |  | 0.89 | (c)
80313.243 | 8.745 | 8.711 | -2.695 | -2.729 | -88 | -64 | -63 | 38 | 2430 | 7402 |  | CORR | GENE | 07:02 | 07:06 | 07:06 | 299 | 50 | 11 | EXT |  | 0.92 | (c)
80315.938 | 0 | -0.038 | -11.455 | -11.493 | 614 | 779 | 786 | 614 |  | 7403 | Нарушение формы кольцевого шва | GWAN |  | 04:31 | 04:58 | 04:59 | 0 | 343 |  | EXT | Нарушение формы кольцевого шва |  | (c)
80322.971 | 7.033 | 6.897 | -4.422 | -4.558 | 507 | 859 | 769 | 507 | 4298 | 7403 |  | DENT | GENE | 04:14 | 05:10 | 04:56 | 260 | 524 | 0.6 | N/A | Глубина вмятины: 8 мм (0,6%). Линейка: 26 см в (690 см; 05:10 ч:мин) Аномалия находится вблизи дефекта потери металла. |  | (c)
80323.044 | 7.106 | 7.072 | -4.349 | -4.383 | 197 | 408 | 355 | 197 | 4315 | 7403 |  | CORR | GENE | 03:24 | 03:58 | 03:49 | 68 | 317 | 12 | EXT |  | 0.89 | (c)
80323.295 | 7.357 | 7.314 | -4.098 | -4.141 | 318 | 409 | 391 | 318 | 4098 | 7403 |  | CORR | CIGR | 03:43 | 03:58 | 03:55 | 43 | 146 | 10 | EXT |  | 0.89 | (c)
80324.548 | 8.61 | 8.599 | -2.845 | -2.856 | 463 | 611 | 561 | 463 | 2821 | 7403 |  | CORR | CIGR | 04:07 | 04:30 | 04:23 | 35 | 197 | 11 | EXT |  | 0.89 | (c)
80327.393 | 0 | -0.026 | -11.485 | -11.511 | 871 | 1357 | 1479 | 144 |  | 7404 | Нарушение формы кольцевого шва | GWAN |  | 05:16 | 06:35 | 06:54 | 0 | 1215 |  | EXT | Нарушение формы кольцевого шва |  | (c)
80360.573 | 0 | -0.047 | -11.275 | -11.322 | -598 | -11 | -126 | 346 |  | 7407 | Нарушение формы кольцевого шва | GWAN |  | 11:00 | 00:35 | 12:16 | 0 | 943 |  | EXT | Нарушение формы кольцевого шва |  | (c)
80394.798 | 0 | 0 | -11.74 | -11.74 | 646 | 918 | 844 | 646 | 0 | 7410 | Смещение кромок | GWAN |  | 03:01 | 03:45 | 03:33 | 0 | 397 | 13 | EXT | Смещение кромок Вовнутрь Величина смещения - 2.1 мм. |  | (c)
80404.859 | 10.061 | 10.044 | -1.679 | -1.696 | 2119 | -1963 | -2152 | 1963 | 1302 | 7410 |  | GOUG | GENE | 06:59 | 07:60 | 07:29 | 394 | 379 | 9 | EXT | Задир. |  | (c)
80435.986 | 6.488 | 6.447 | -1.697 | -1.738 | 1570 | 1738 | 1723 | 354 | 1658 | 7413 |  | CORR | GENE | 06:39 | 07:07 | 07:04 | 80 | 307 | 11 | EXT |  | 0.89 | (c)
80436.506 | 7.008 | 6.935 | -1.177 | -1.25 | 1137 | 1607 | 1429 | 510 | 1123 | 7413 |  | CORR | GENE | 05:30 | 06:45 | 06:17 | 127 | 584 | 10 | EXT |  | 0.89 | (c)
80436.693 | 7.195 | 7.15 | -0.99 | -1.035 | 1079 | 1194 | 1349 | 610 | 966 | 7413 |  | CORR | GENE | 05:20 | 05:39 | 06:04 | 69 | 541 | 11 | EXT |  | 0.89 | (c)
80436.892 | 7.394 | 7.383 | -0.791 | -0.802 | 1007 | 1191 | 1140 | 957 | 776 | 7413 |  | CORR | CIGR | 05:08 | 05:38 | 05:30 | 26 | 267 | 10 | EXT |  | 0.89 | (c)
80437.026 | 7.528 | 7.49 | -0.657 | -0.695 | 1094 | 1556 | 1401 | 524 | 490 | 7413 |  | CORR | GENE | 05:23 | 06:37 | 06:12 | 205 | 612 | 10 | EXT |  | 0.9 | (c)
80437.683 | 0 | -0.04 | -11.47 | -11.51 | -1720 | -1308 | -1365 | 511 |  | 7414 | Нарушение формы кольцевого шва | GWAN |  | 09:00 | 10:07 | 09:57 | 0 | 710 |  | EXT | Нарушение формы кольцевого шва |  | (c)
80437.75 | 0.067 | 0.033 | -11.403 | -11.437 | 1702 | 1773 | 1875 | 183 | 33 | 7414 |  | CORR | GENE | 06:13 | 06:24 | 06:40 | 58 | 345 | 10 | EXT |  | 0.89 | (c)
80460.493 | 0 | -0.054 | -11.52 | -11.574 | -1161 | -992 | -990 | 820 |  | 7416 | Вышлифовка на шве | GWAN | GENE | 10:00 | 10:28 | 10:28 | 76 | 341 | 12 | EXT | Вышлифовка на шве |  | (c)
80688.085 | 10.827 | 9.843 | -0.663 | -1.647 | -1170 | -1118 | -1122 | 1060 | 132 | 7435 | Дефект проката | MIAN | GENE | 07:30 | 07:38 | 07:38 | 1515 | 97 |  | INT | Дефект проката Эквивалент потери металла 12%. |  | (c)
80688.311 | 11.053 | 10.713 | -0.437 | -0.777 | -1932 | -1708 | -1705 | 299 | 236 | 7435 |  | DENT | GENE | 05:27 | 06:03 | 06:04 | 541 | 454 | 0.8 | N/A | Глубина вмятины: 12 мм (0,8%). Линейка: 54 см в (1071 см; 06:03 ч:мин) |  | (c)
80688.701 | 11.443 | 9.686 | -0.047 | -1.804 | 503 | -1629 | -1728 | 0 |  | 7435 |  | OVAL |  | 00:00 | 06:16 | 06:00 | 2610 |  |  | N/A | Овальность: 0,02 |  | (c)
81005.983 | 0 | -0.025 | -10.35 | -10.375 | 1320 | 1492 | 1472 | 606 |  | 7465 | Вышлифовка на шве | GWAN | GENE | 06:15 | 06:43 | 06:40 | 61 | 304 | 10 | EXT | Вышлифовка на шве Аномалия находится на отводе. |  | (c)
81005.983 | 0 | -0.036 | -10.35 | -10.386 | -2215 | -1953 | -1894 | 16 |  | 7465 | Нарушение формы кольцевого шва | GWAN |  | 08:45 | 09:27 | 09:36 | 0 | 642 |  | EXT | Нарушение формы кольцевого шва Аномалия находится на отводе. |  | (c)
81027.043 | 0 | -0.017 | -11.395 | -11.412 | -1681 | -1490 | -1419 | 550 |  | 7467 | Нарушение формы кольцевого шва | GWAN |  | 05:18 | 05:48 | 05:60 | 0 | 524 |  | EXT | Нарушение формы кольцевого шва Аномалия находится на упругопластическом изгибе: R=450 D, максимальное растяжение на 7.6 час. |  | (c)
81049.908 | 0 | 0 | -11.075 | -11.075 | 1045 | 1254 | 1284 | 707 | 0 | 7469 | Смещение кромок | GWAN |  | 00:58 | 01:32 | 01:37 | 0 | 479 | 16 | EXT | Смещение кромок Вовнутрь Величина смещения - 2.6 мм. |  | (c)
81164.253 | 0 | -0.032 | -11.44 | -11.472 | -671 | -43 | -98 | 0 |  | 7479 | Вышлифовка на шве | GWAN | GENE | 09:60 | 11:41 | 11:32 | 72 | 1146 | 10 | EXT | Вышлифовка на шве |  | (c)
81210.023 | 0 | -0.035 | -11.315 | -11.35 | -1897 | -1197 | -1169 | 333 |  | 7483 | Вышлифовка на шве | GWAN | GENE | 09:53 | 11:46 | 11:50 | 100 | 1457 | 12 | EXT | Вышлифовка на шве |  | (c)
81358.727 | 0.744 | 0.74 | -10.476 | -10.48 | 1279 | 1523 | 1537 | 436 | 740 | 7496 |  | GOUG | GENE | 02:26 | 03:06 | 03:08 | 633 | 516 | 10 | EXT | Задир. |  | (c)
81362.704 | 4.721 | 4.507 | -6.499 | -6.713 | -995 | -994 | -792 | 590 | 4507 | 7496 |  | GOUG | GENE | 08:19 | 08:19 | 08:52 | 741 | 405 | 6 | EXT | Зона задиров. |  | (c)
81366.142 | 8.159 | 7.911 | -3.061 | -3.309 | 1259 | 1584 | 1460 | 570 | 2988 | 7496 |  | GOUG | GENE | 02:23 | 03:16 | 02:55 | 321 | 401 | 10 | EXT | Зона задиров. |  | (c)
81391.608 | 0 | -0.048 | -11.395 | -11.443 | -1507 | -1276 | -1226 | 724 |  | 7500 | Нарушение формы кольцевого шва | GWAN |  | 10:30 | 11:08 | 11:16 | 0 | 561 |  | EXT | Нарушение формы кольцевого шва |  | (c)
81425.923 | 0 | -0.049 | -11.275 | -11.324 | 727 | 986 | 931 | 727 |  | 7503 | Нарушение формы кольцевого шва | GWAN |  | 11:33 | 00:15 | 12:06 | 0 | 408 |  | EXT | Нарушение формы кольцевого шва |  | (c)
81443.766 | 6.568 | 5.721 | -4.892 | -5.739 | -1536 | -1163 | -1303 | 694 | 4227 | 7504 |  | GOUG | GENE | 08:47 | 09:48 | 09:25 | 1512 | 466 | 8 | EXT | Зона задиров. |  | (c)
81446.223 | 9.025 | 8.582 | -2.435 | -2.878 | -1786 | -1538 | -1545 | 444 | 1594 | 7504 |  | GOUG | GENE | 08:07 | 08:47 | 08:46 | 1284 | 483 | 11 | EXT | Зона задиров. |  | (c)
81494.593 | 0 | -0.074 | -11.46 | -11.534 | -995 | -843 | -787 | 579 |  | 7509 | Нарушение формы кольцевого шва | GWAN |  | 10:06 | 10:31 | 10:40 | 0 | 416 |  | EXT | Нарушение формы кольцевого шва |  | (c)
81529.063 | 0 | -0.046 | -11.59 | -11.636 | -917 | -792 | -695 | 473 |  | 7512 | Нарушение формы кольцевого шва | GWAN |  | 11:31 | 11:51 | 12:07 | 0 | 444 |  | EXT | Нарушение формы кольцевого шва |  | (c)
81563.303 | 0 | 0 | -11.35 | -11.35 | 1035 | 1453 | 1691 | 0 | 0 | 7515 | Смещение кромок | GWAN |  | 05:09 | 06:17 | 06:55 | 0 | 1312 | 16 | EXT | Смещение кромок Наружу Величина смещения - 2.7 мм. Аномалия находится на упругопластическом изгибе: R=917 D, максимальное растяжение на 6.2 час. |  | (c)
81631.848 | 0 | -0.039 | -11.115 | -11.154 | -1932 | -1119 | -1160 | 298 |  | 7521 | Нарушение формы кольцевого шва | GWAN |  | 09:44 | 11:55 | 11:49 | 0 | 1545 |  | EXT | Нарушение формы кольцевого шва |  | (c)
81684.199 | 6.996 | 6.958 | -4.379 | -4.417 | 326 | 457 | 476 | 326 | 4369 | 7525 |  | CORR | CIGR | 03:03 | 03:24 | 03:27 | 48 | 300 | 11 | EXT | Аномалия находится на упругопластическом изгибе: R=626 D, максимальное растяжение на 6.7 час. | 0.89 | (c)
81685.671 | 8.468 | 8.407 | -2.907 | -2.968 | -2193 | -2123 | -2032 | 37 | 2894 | 7525 |  | CORR | GENE | 08:16 | 08:27 | 08:42 | 74 | 324 | 14 | EXT | Аномалия находится на упругопластическом изгибе: R=565 D, максимальное растяжение на 7.1 час. | 0.89 | (c)
81719.26 | 7.782 | 7.66 | -3.668 | -3.79 | 2082 | -2207 | -2088 | 0 | 3535 | 7528 |  | CORR | GENE | 07:46 | 08:14 | 08:33 | 255 | 583 | 23 | EXT |  | 0.95 | (c)
81721.596 | 10.118 | 9.833 | -1.332 | -1.617 | 2191 | 2224 | 2214 | 0 | 1083 | 7528 |  | CORR | AXGR | 08:04 | 08:09 | 08:07 | 534 | 46 | 12 | EXT |  | 0.95 | (c)
81722.047 | 10.569 | 10.517 | -0.881 | -0.933 | 972 | 1076 | 1070 | 972 | 863 | 7528 |  | CORR | GENE | 04:47 | 05:04 | 05:03 | 70 | 197 | 12 | EXT |  | 0.89 | (c)
81722.633 | 11.155 | 11.039 | -0.295 | -0.411 | 2167 | 2188 | 2196 | 7 | 127 | 7528 |  | CORR | GENE | 07:60 | 08:03 | 08:04 | 284 | 57 | 11 | EXT |  | 0.92 | (c)
81723.728 | 0.8 | 0.771 | -10.74 | -10.769 | -978 | -849 | -878 | 779 | 771 | 7529 |  | CORR | GENE | 08:12 | 08:33 | 08:28 | 69 | 199 | 15 | EXT |  | 0.89 | (c)
81726.702 | 3.774 | 3.735 | -7.766 | -7.805 | -2073 | -1925 | -1934 | 158 | 3735 | 7529 |  | CORR | GENE | 05:15 | 05:39 | 05:37 | 67 | 278 | 10 | EXT |  | 0.89 | (c)
81734.468 | 0 | -0.028 | -11.55 | -11.578 | -2095 | -2039 | -1989 | 135 |  | 7530 | Нарушение формы кольцевого шва | GWAN |  | 05:53 | 06:02 | 06:10 | 0 | 213 |  | EXT | Нарушение формы кольцевого шва |  | (c)
81734.468 | 0 | -0.03 | -11.55 | -11.58 | -1615 | -1351 | -1270 | 615 |  | 7530 | Нарушение формы кольцевого шва | GWAN |  | 07:10 | 07:53 | 08:06 | 0 | 691 |  | EXT | Нарушение формы кольцевого шва |  | (c)
81734.833 | 0.365 | 0.357 | -11.185 | -11.193 | 1737 | 1797 | 1808 | 353 | 357 | 7530 |  | CORR | CIGR | 04:11 | 04:21 | 04:23 | 26 | 140 | 12 | EXT |  | 0.89 | (c)
81739.212 | 4.744 | 4.713 | -6.806 | -6.837 | 1717 | 1772 | 1841 | 265 | 4713 | 7530 |  | GOUG | GENE | 04:08 | 04:17 | 04:28 | 133 | 248 | 6 | EXT | Задир. |  | (c)
81742.815 | 8.347 | 8.267 | -3.203 | -3.283 | -1130 | -1067 | -928 | 726 | 3150 | 7530 |  | CORR | GENE | 08:29 | 08:39 | 09:01 | 133 | 404 | 10 | EXT |  | 0.89 | (c)
81743.782 | 9.314 | 9.198 | -2.236 | -2.352 | -1861 | -1312 | -1457 | 369 | 2211 | 7530 |  | CORR | GENE | 06:31 | 07:59 | 07:36 | 141 | 809 | 10 | EXT |  | 0.9 | (c)
81744.796 | 10.328 | 10.285 | -1.222 | -1.265 | 1723 | 2028 | 1954 | 45 | 1179 | 7530 |  | CORR | GENE | 04:09 | 04:58 | 04:46 | 86 | 462 | 11 | EXT |  | 0.89 | (c)
81745.455 | 10.987 | 10.885 | -0.563 | -0.665 | 2200 | -1613 | -1820 | 0 | 353 | 7530 |  | CORR | GENE | 05:26 | 07:11 | 06:37 | 312 | 881 | 13 | EXT |  | 0.93 | (c)
81746.893 | 0.875 | 0.691 | -10.665 | -10.849 | 1583 | 1620 | 1645 | 524 | 691 | 7531 |  | CORR | GENE | 03:32 | 03:38 | 03:42 | 239 | 124 | 11 | EXT |  | 0.91 | (c)
81751.922 | 5.904 | 5.3 | -5.636 | -6.24 | -1102 | -1065 | -1060 | 1018 | 5300 | 7531 |  | CORR | GENE | 08:19 | 08:25 | 08:25 | 848 | 84 | 10 | EXT |  | 0.95 | (c)
81755.429 | 9.411 | 9.351 | -2.129 | -2.189 | -765 | -742 | -742 | 720 | 1785 | 7531 |  | CORR | AXGR | 09:13 | 09:17 | 09:17 | 404 | 45 | 11 | EXT |  | 0.93 | (c)
81758.427 | 0.869 | 0.847 | -5.926 | -5.948 | -621 | -535 | -539 | 457 | 847 | 7532 |  | CORR | CIGR | 08:12 | 08:26 | 08:25 | 43 | 165 | 12 | EXT |  | 0.89 | (c)
81780.801 | 1.228 | 0.951 | -10.172 | -10.449 | 2133 | 2158 | 2163 | 37 | 951 | 7535 |  | CORR | GENE | 03:15 | 03:19 | 03:20 | 390 | 60 | 12 | EXT |  | 0.94 | (c)
81781.272 | 1.699 | 1.487 | -9.701 | -9.913 | -2194 | -2164 | -2163 | 37 | 1487 | 7535 |  | CORR | GENE | 03:37 | 03:42 | 03:42 | 346 | 61 | 10 | EXT |  | 0.92 | (c)
81789.688 | 10.115 | 10.094 | -1.285 | -1.306 | 2226 | -2151 | -2158 | 0 | 1267 | 7535 |  | CORR | CIGR | 03:30 | 03:44 | 03:43 | 39 | 154 | 10 | EXT |  | 0.89 | (c)
81802.463 | 0 | -0.056 | -11.57 | -11.626 | -178 | 15 | 24 | 0 |  | 7537 | Вышлифовка на шве | GWAN | GENE | 10:07 | 10:39 | 10:40 | 97 | 405 | 12 | EXT | Вышлифовка на шве |  | (c)
81811.253 | 8.79 | 8.737 | -2.78 | -2.833 | 1058 | 1564 | 1471 | 346 | 2691 | 7537 |  | CORR | GENE | 01:27 | 02:48 | 02:33 | 142 | 827 | 13 | EXT |  | 0.9 | (c)
81811.799 | 9.336 | 9.313 | -2.234 | -2.257 | -1449 | -1343 | -1317 | 781 | 2211 | 7537 |  | CORR | CIGR | 06:42 | 06:59 | 07:04 | 46 | 264 | 12 | EXT |  | 0.89 | (c)
81836.623 | 0 | -0.031 | -11.43 | -11.461 | 1127 | -2155 | 1759 | 0 |  | 7540 | Нарушение формы кольцевого шва | GWAN |  | 05:16 | 08:26 | 06:58 | 0 | 1263 |  | EXT | Нарушение формы кольцевого шва |  | (c)
81838.334 | 1.711 | 1.612 | -9.719 | -9.818 | -681 | -614 | -604 | 526 | 1612 | 7540 |  | DENT | GENE | 00:24 | 00:35 | 00:37 | 194 | 155 | 0.3 | N/A | Глубина вмятины: 4 мм (0,3%). Линейка: 19 см в (161 см; 00:35 ч:мин) |  | (c)
81846.058 | 9.435 | 9.375 | -1.995 | -2.055 | 2068 | 2085 | 2087 | 125 | 1687 | 7540 |  | CORR | AXGR | 07:48 | 07:51 | 07:51 | 368 | 37 | 14 | EXT |  | 0.94 | (c)
81846.126 | 9.503 | 8.998 | -1.927 | -2.432 | 21 | 51 | 43 | 21 | 1857 | 7540 |  | CORR | AXGR | 02:18 | 02:23 | 02:21 | 575 | 44 | 10 | EXT |  | 0.94 | (c)
81846.321 | 9.698 | 9.646 | -1.732 | -1.784 | 2174 | -2197 | -1942 | 0 | 1509 | 7540 |  | CORR | GENE | 08:05 | 08:20 | 09:01 | 275 | 690 | 15 | EXT |  | 0.93 | (c)
81846.731 | 10.108 | 9.987 | -1.322 | -1.443 | -1953 | -1931 | -1927 | 278 | 1226 | 7540 |  | CORR | GENE | 08:59 | 09:03 | 09:03 | 217 | 51 | 11 | EXT |  | 0.91 | (c)
81847.151 | 10.528 | 10.282 | -0.902 | -1.148 | -2064 | -2044 | -2042 | 167 | 705 | 7540 |  | CORR | AXGR | 08:41 | 08:45 | 08:45 | 443 | 44 | 12 | EXT |  | 0.94 | (c)
81848.199 | 0.146 | 0.084 | -11.404 | -11.466 | 2187 | -2154 | -2084 | 0 | 84 | 7541 |  | CORR | GENE | 08:12 | 08:32 | 08:43 | 68 | 381 | 10 | EXT |  | 0.89 | (c)
81848.229 | 0.176 | 0.143 | -11.374 | -11.407 | -37 | -31 | -26 | 14 | 143 | 7541 |  | CORR | AXGR | 02:13 | 02:14 | 02:15 | 248 | 23 | 15 | EXT |  | 0.92 | (c)
81848.735 | 0.682 | 0.53 | -10.868 | -11.02 | 21 | 37 | 36 | 21 | 530 | 7541 |  | CORR | AXGR | 02:23 | 02:25 | 02:25 | 257 | 30 | 10 | EXT |  | 0.91 | (c)
81849.048 | 0.995 | 0.924 | -10.555 | -10.626 | 2173 | -2153 | -2079 | 0 | 924 | 7541 |  | CORR | GENE | 08:10 | 08:32 | 08:44 | 93 | 419 | 10 | EXT |  | 0.89 | (c)
81849.891 | 1.838 | 1.751 | -9.712 | -9.799 | -2197 | -2124 | -1978 | 33 | 1751 | 7541 |  | CORR | GENE | 08:25 | 08:37 | 09:00 | 100 | 439 | 10 | EXT |  | 0.89 | (c)
81851.725 | 3.672 | 3.575 | -7.878 | -7.975 | -89 | -53 | -65 | 41 | 3575 | 7541 |  | CORR | AXGR | 02:05 | 02:11 | 02:09 | 195 | 48 | 11 | EXT |  | 0.9 | (c)
81852.376 | 4.323 | 3.947 | -7.227 | -7.603 | 5 | 23 | 33 | 5 | 3947 | 7541 |  | CORR | GENE | 02:20 | 02:23 | 02:25 | 521 | 56 | 10 | EXT |  | 0.94 | (c)
81853.601 | 5.548 | 5.44 | -6.002 | -6.11 | 1 | 22 | 21 | 1 | 5440 | 7541 |  | CORR | AXGR | 02:19 | 02:23 | 02:23 | 217 | 42 | 11 | EXT |  | 0.91 | (c)
81864.133 | 4.53 | 4.522 | -6.665 | -6.673 | 2021 | -2161 | 2181 | 0 | 4522 | 7542 |  | CORR | GENE | 02:60 | 03:45 | 03:25 | 51 | 320 | 10 | EXT |  | 0.89 | (c)
81868.559 | 8.956 | 8.939 | -2.239 | -2.256 | 2026 | 2146 | 2108 | 40 | 2232 | 7542 |  | CORR | CIGR | 03:00 | 03:20 | 03:14 | 24 | 164 | 10 | EXT |  | 0.89 | (c)
81869.313 | 9.71 | 9.667 | -1.485 | -1.528 | 1962 | 1971 | 2082 | 29 | 1485 | 7542 |  | CORR | CIGR | 02:50 | 02:52 | 03:09 | 43 | 239 | 11 | EXT |  | 0.89 | (c)
81870.798 | 0 | -0.025 | -11.43 | -11.455 | 1926 | -1877 | -1706 | 0 |  | 7543 | Нарушение формы кольцевого шва | GWAN |  | 03:21 | 05:07 | 05:35 | 0 | 1658 |  | EXT | Нарушение формы кольцевого шва |  | (c)
81873.863 | 3.065 | 2.85 | -8.365 | -8.58 | 2198 | 2214 | 2210 | 9 | 2850 | 7543 |  | CORR | AXGR | 04:05 | 04:07 | 04:07 | 346 | 23 | 11 | EXT |  | 0.93 | (c)
81874.407 | 3.609 | 3.548 | -7.821 | -7.882 | -1954 | -1637 | -1736 | 277 | 3548 | 7543 |  | CORR | GENE | 04:55 | 05:46 | 05:30 | 106 | 435 | 12 | EXT |  | 0.89 | (c)
81874.446 | 3.648 | 3.212 | -7.782 | -8.218 | 2100 | 2156 | 2133 | 65 | 3212 | 7543 |  | CORR | GENE | 03:49 | 03:58 | 03:54 | 542 | 66 | 13 | EXT |  | 0.96 | (c)
81874.588 | 3.79 | 3.732 | -7.64 | -7.698 | 1861 | 2034 | 2015 | 62 | 3732 | 7543 |  | CORR | GENE | 03:10 | 03:38 | 03:35 | 102 | 307 | 10 | EXT |  | 0.89 | (c)
81875.986 | 5.188 | 5.178 | -6.242 | -6.252 | -1741 | -1643 | -1664 | 490 | 5178 | 7543 |  | CORR | CIGR | 05:29 | 05:45 | 05:41 | 28 | 153 | 12 | EXT |  | 0.89 | (c)
81892.017 | 9.789 | 9.768 | -1.706 | -1.727 | -1694 | -1610 | -1604 | 536 | 1681 | 7544 |  | CORR | CIGR | 08:15 | 08:28 | 08:29 | 46 | 181 | 12 | EXT |  | 0.89 | (c)
81892.301 | 10.073 | 10.059 | -1.422 | -1.436 | -1653 | -1608 | -1602 | 577 | 1413 | 7544 |  | CORR | CIGR | 08:21 | 08:29 | 08:30 | 23 | 102 | 12 | EXT |  | 0.89 | (c)
81895.812 | 2.089 | 2.062 | -9.396 | -9.423 | -1658 | -1556 | -1571 | 573 | 2062 | 7545 |  | CORR | CIGR | 08:10 | 08:26 | 08:24 | 30 | 174 | 11 | EXT |  | 0.89 | (c)
81897.354 | 3.631 | 3.603 | -7.854 | -7.882 | 419 | 618 | 548 | 419 | 3603 | 7545 |  | CORR | CIGR | 01:45 | 02:17 | 02:06 | 38 | 257 | 11 | EXT |  | 0.89 | (c)
81899.684 | 5.961 | 5.73 | -5.524 | -5.755 | -2226 | -2135 | -2106 | 5 | 5349 | 7545 |  | DENT | GENE | 06:38 | 06:53 | 06:58 | 406 | 240 | 0.5 | N/A | Глубина вмятины: 7 мм (0,5%). Линейка: 41 см в (573 см; 06:53 ч:мин) Аномалия находится вблизи продольного шва. |  | (c)
81904.907 | 11.184 | 11.169 | -0.301 | -0.316 | 1052 | 1122 | 1136 | 1012 | 286 | 7545 |  | CORR | CIGR | 03:27 | 03:38 | 03:41 | 30 | 166 | 12 | EXT |  | 0.89 | (c)
81905.208 | 0 | -0.016 | -11.31 | -11.326 | 592 | 1719 | 1272 | 279 |  | 7546 | Нарушение формы кольцевого шва | GWAN |  | 02:31 | 05:32 | 04:20 | 0 | 1359 |  | EXT | Нарушение формы кольцевого шва |  | (c)
81905.208 | 0 | -0.044 | -11.31 | -11.354 | -753 | -510 | -332 | 90 |  | 7546 | Вышлифовка на шве | GWAN | GENE | 10:53 | 11:33 | 12:01 | 92 | 843 | 13 | EXT | Вышлифовка на шве |  | (c)
81918.299 | 1.781 | 1.769 | -9.604 | -9.616 | -1762 | -1613 | -1657 | 469 | 1769 | 7547 |  | CORR | CIGR | 08:02 | 08:26 | 08:19 | 43 | 209 | 10 | EXT |  | 0.89 | (c)
81939.358 | 0 | -0.042 | -11.345 | -11.387 | 1156 | 1308 | 1351 | 685 |  | 7549 | Нарушение формы кольцевого шва | GWAN |  | 03:37 | 04:02 | 04:08 | 0 | 389 |  | EXT | Нарушение формы кольцевого шва |  | (c)
81943.621 | 4.263 | 4.241 | -7.082 | -7.104 | -1676 | -1587 | -1586 | 555 | 4241 | 7549 |  | CORR | CIGR | 07:60 | 08:14 | 08:14 | 34 | 179 | 10 | EXT |  | 0.89 | (c)
81953.892 | 3.189 | 3.16 | -8.006 | -8.035 | -1972 | -1787 | -1775 | 258 | 3160 | 7550 |  | CORR | GENE | 05:04 | 05:34 | 05:36 | 100 | 394 | 15 | EXT |  | 0.89 | (c)
81963.843 | 1.945 | 1.69 | -9.315 | -9.57 | -2086 | -1862 | -1917 | 145 | 1690 | 7551 |  | GOUG | GENE | 09:15 | 09:51 | 09:42 | 732 | 337 | 11 | EXT | Зона задиров. |  | (c)
81966.288 | 4.39 | 4.208 | -6.87 | -7.052 | -2184 | -1934 | -2001 | 47 | 4208 | 7551 |  | GOUG | GENE | 08:59 | 09:39 | 09:29 | 502 | 367 | 6 | EXT | Зона задиров. |  | (c)
82051.21 | 10.542 | 10.532 | -0.418 | -0.428 | 235 | 275 | 275 | 235 | 405 | 7558 |  | CORR | CIGR | 05:58 | 06:05 | 06:05 | 23 | 79 | 11 | EXT | Аномалия находится на упругопластическом изгибе: R=405 D, максимальное растяжение на 4.9 час. | 0.89 | (c)
82051.628 | 0 | -0.05 | -11.155 | -11.205 | 473 | 737 | 732 | 473 |  | 7559 | Вышлифовка на шве | GWAN | GENE | 10:36 | 11:18 | 11:17 | 93 | 518 | 10 | EXT | Вышлифовка на шве Аномалия находится на упругопластическом изгибе: R=406 D, максимальное растяжение на 4.8 час. |  | (c)
82074.178 | 0 | -0.031 | -11 | -11.031 | -2128 | -1126 | -1435 | 743 |  | 7561 | Нарушение формы кольцевого шва | GWAN |  | 11:34 | 02:16 | 13:26 | 0 | 1385 |  | EXT | Нарушение формы кольцевого шва Аномалия находится на отводе. |  | (c)
82137.527 | 8.299 | 7.824 | -2.691 | -3.166 | -2026 | -1871 | -1863 | 1701 | 2648 | 7566 |  | GOUG | GENE | 03:22 | 03:47 | 03:48 | 518 | 325 | 8 | EXT | Аномалия находится на отводе. Зона задиров. |  | (c)
82151.068 | 0 | -0.027 | -11.335 | -11.362 | -1979 | -1811 | -1341 | 704 |  | 7568 | Нарушение формы кольцевого шва | GWAN |  | 09:43 | 10:10 | 11:26 | 0 | 1275 |  | EXT | Нарушение формы кольцевого шва Аномалия находится на отводе. |  | (c)
82173.853 | 0 | 0 | -11.32 | -11.32 | -1863 | -1010 | -1324 | 785 | 0 | 7570 | Смещение кромок | GWAN |  | 10:14 | 00:32 | 11:41 | 0 | 1079 | 15 | EXT | Смещение кромок Вовнутрь Аномалия находится на отводе. Величина смещения - 2.8 мм. |  | (c)
82173.853 | 0 | -0.027 | -11.32 | -11.347 | 243 | 483 | 739 | 243 |  | 7570 | Нарушение формы кольцевого шва | GWAN |  | 03:54 | 04:33 | 05:14 | 0 | 992 |  | EXT | Нарушение формы кольцевого шва Аномалия находится на отводе. |  | (c)
82219.933 | 0 | -0.03 | -10.49 | -10.52 | -1966 | -475 | -1088 | 209 |  | 7574 | Нарушение формы кольцевого шва | GWAN |  | 03:50 | 07:51 | 06:12 | 0 | 1756 |  | EXT | Нарушение формы кольцевого шва Аномалия находится на отводе. |  | (c)
82241.263 | 0 | -0.044 | -10.635 | -10.679 | -503 | -109 | 240 | 0 |  | 7576 | Нарушение формы кольцевого шва | GWAN |  | 04:17 | 05:20 | 06:16 | 0 | 1486 |  | EXT | Нарушение формы кольцевого шва |  | (c)
82246.368 | 5.105 | 5.005 | -5.53 | -5.63 | -1981 | -1914 | -1913 | 1846 | 5005 | 7576 |  | DENT | GENE | 00:18 | 00:29 | 00:29 | 193 | 135 | 0.4 | N/A | Глубина вмятины: 5 мм (0,4%). Линейка: 19 см в (501 см; 00:29 ч:мин) |  | (c)
82263.376 | 11.478 | 11.396 | -0.077 | -0.159 | 939 | 1692 | 1447 | 939 | 69 | 7577 |  | CORR | GENE | 05:32 | 07:33 | 06:53 | 90 | 1014 | 10 | EXT |  | 0.89 | (c)
82346.233 | 4.235 | 4.055 | -7.18 | -7.36 | 17 | 36 | 35 | 17 | 4055 | 7585 |  | LWAN | AXGR | 03:32 | 03:35 | 03:35 | 1466 | 36 |  | INT | Эквивалент потери металла 16%. |  | (c)
82348.186 | 6.188 | 6.056 | -5.227 | -5.359 | 53 | 77 | 78 | 53 | 4690 | 7585 |  | LWAN | AXGR | 03:38 | 03:42 | 03:42 | 669 | 49 |  | INT | Эквивалент потери металла 14%. |  | (c)
82474.696 | 0.098 | 0.064 | -11.452 | -11.486 | -968 | -324 | -519 | 71 | 64 | 7597 |  | CORR | GENE | 05:34 | 07:18 | 06:46 | 88 | 897 | 11 | EXT |  | 0.89 | (c)
82480.146 | 5.548 | 5.274 | -6.002 | -6.276 | 1120 | 1305 | 1302 | 1120 | 5274 | 7597 |  | DENT | GENE | 11:11 | 11:41 | 11:40 | 470 | 365 | 0.4 | N/A | Глубина вмятины: 5 мм (0,4%). Линейка: 47 см в (527 см; 11:41 ч:мин) |  | (c)
82497.668 | 0 | -0.037 | -11.01 | -11.047 | -177 | 50 | 35 | 0 |  | 7599 | Вышлифовка на шве | GWAN | GENE | 00:31 | 01:08 | 01:05 | 69 | 425 | 11 | EXT | Вышлифовка на шве |  | (c)
82518.142 | 9.464 | 9.449 | -1.836 | -1.851 | 546 | 660 | 668 | 546 | 1824 | 7600 |  | CORR | CIGR | 06:01 | 06:19 | 06:20 | 27 | 243 | 15 | EXT |  | 0.89 | (c)
82519.842 | 11.164 | 11.122 | -0.136 | -0.178 | 165 | 324 | 302 | 165 | 119 | 7600 |  | CORR | GENE | 04:59 | 05:25 | 05:21 | 59 | 273 | 11 | EXT | Аномалия находится на упругопластическом изгибе: R=732 D, максимальное растяжение на 5 час. | 0.89 | (c)
82521.948 | 1.97 | 1.936 | -9.61 | -9.644 | 52 | 151 | 182 | 52 | 1936 | 7601 |  | CORR | CIGR | 04:23 | 04:39 | 04:44 | 51 | 260 | 10 | EXT | Аномалия находится на упругопластическом изгибе: R=551 D, максимальное растяжение на 4.9 час. | 0.89 | (c)
82522.301 | 2.323 | 2.311 | -9.257 | -9.269 | 715 | 776 | 820 | 715 | 2311 | 7601 |  | CORR | CIGR | 06:10 | 06:20 | 06:27 | 35 | 210 | 10 | EXT | Аномалия находится на упругопластическом изгибе: R=541 D, максимальное растяжение на 4.9 час. | 0.89 | (c)
82534.726 | 3.168 | 3.149 | -8.017 | -8.036 | 1397 | 1455 | 1481 | 1397 | 3149 | 7602 |  | CORR | CIGR | 04:37 | 04:47 | 04:51 | 23 | 168 | 10 | EXT |  | 0.89 | (c)
82553.214 | 10.471 | 10.379 | -0.939 | -1.031 | -633 | -461 | -395 | 157 | 808 | 7603 |  | CORR | GENE | 08:40 | 09:07 | 09:18 | 223 | 475 | 11 | EXT |  | 1.09 | (b)
82629.547 | 8.359 | 8.324 | -2.751 | -2.786 | 1846 | 1946 | 1943 | 1846 | 2740 | 7610 |  | CORR | CIGR | 06:17 | 06:33 | 06:32 | 46 | 194 | 11 | EXT |  | 0.89 | (c)
82632.356 | 0.058 | 0.023 | -11.392 | -11.427 | -1432 | -1126 | -1014 | 596 | 23 | 7611 |  | CORR | GENE | 06:15 | 07:04 | 07:22 | 89 | 836 | 10 | EXT |  | 0.89 | (c)
82635.699 | 3.401 | 3.346 | -8.049 | -8.104 | -1586 | -1540 | -1554 | 1522 | 3346 | 7611 |  | CORR | GENE | 05:50 | 05:57 | 05:55 | 181 | 64 | 13 | EXT |  | 0.91 | (c)
82635.804 | 3.506 | 3.407 | -7.944 | -8.043 | -2140 | -2094 | -2112 | 2083 | 3407 | 7611 |  | CORR | GENE | 04:20 | 04:28 | 04:25 | 108 | 57 | 10 | EXT |  | 0.89 | (c)
82636.577 | 4.279 | 4.252 | -7.171 | -7.198 | -1863 | -1764 | -1752 | 1640 | 4252 | 7611 |  | CORR | CIGR | 05:05 | 05:21 | 05:23 | 42 | 223 | 10 | EXT |  | 0.89 | (c)
82636.771 | 4.473 | 4.34 | -6.977 | -7.11 | 2002 | 2024 | 2025 | 2002 | 4340 | 7611 |  | CORR | AXGR | 03:29 | 03:32 | 03:33 | 245 | 45 | 13 | EXT |  | 0.92 | (c)
82646.636 | 2.888 | 2.872 | -8.022 | -8.038 | 1832 | 1880 | 1895 | 1832 | 2872 | 7612 |  | CORR | CIGR | 07:40 | 07:47 | 07:50 | 45 | 125 | 10 | EXT |  | 0.89 | (c)
82648.819 | 5.071 | 4.985 | -5.839 | -5.925 | 368 | 385 | 385 | 368 | 4985 | 7612 |  | CORR | AXGR | 03:43 | 03:46 | 03:46 | 170 | 34 | 11 | EXT |  | 0.9 | (c)
82649.828 | 6.08 | 6.062 | -4.83 | -4.848 | 2054 | 2124 | 2230 | 2054 | 4787 | 7612 |  | CORR | GENE | 08:15 | 08:27 | 08:44 | 61 | 353 | 11 | EXT |  | 0.89 | (c)
82650.127 | 6.379 | 6.345 | -4.531 | -4.565 | 1952 | 2085 | 2152 | 1952 | 4465 | 7612 |  | CORR | GENE | 07:59 | 08:20 | 08:31 | 100 | 399 | 11 | EXT |  | 0.89 | (c)
82651.242 | 7.494 | 7.457 | -3.416 | -3.453 | 1450 | 1521 | 1492 | 1450 | 3025 | 7612 |  | CORR | GENE | 06:38 | 06:49 | 06:45 | 428 | 83 | 12 | EXT |  | 0.94 | (c)
82651.299 | 7.551 | 7.54 | -3.359 | -3.37 | 1975 | 2041 | 2043 | 1975 | 3340 | 7612 |  | CORR | CIGR | 08:03 | 08:13 | 08:13 | 30 | 136 | 12 | EXT |  | 0.89 | (c)
82651.55 | 7.802 | 7.492 | -3.108 | -3.418 | 1992 | 2019 | 2013 | 1992 | 3046 | 7612 |  | CORR | AXGR | 08:05 | 08:10 | 08:09 | 372 | 42 | 15 | EXT |  | 0.95 | (c)
82652.062 | 8.314 | 8.287 | -2.596 | -2.623 | 269 | 318 | 318 | 269 | 2593 | 7612 |  | CORR | CIGR | 03:27 | 03:35 | 03:35 | 30 | 98 | 11 | EXT |  | 0.89 | (c)
82653.278 | 9.53 | 9.212 | -1.38 | -1.698 | 317 | 356 | 369 | 317 | 1338 | 7612 |  | CORR | GENE | 03:35 | 03:41 | 03:43 | 360 | 104 | 11 | EXT |  | 0.93 | (c)
82654.539 | 10.791 | 10.748 | -0.119 | -0.162 | 1898 | 2038 | 2043 | 1898 | 99 | 7612 |  | CORR | GENE | 07:50 | 08:13 | 08:13 | 63 | 289 | 10 | EXT |  | 0.89 | (c)
82655.994 | 1.336 | 1.332 | -9.884 | -9.888 | 353 | 429 | 414 | 353 | 1332 | 7613 |  | CORR | CIGR | 07:39 | 07:51 | 07:49 | 25 | 122 | 15 | EXT |  | 0.89 | (c)
82657.272 | 2.614 | 2.588 | -8.606 | -8.632 | -667 | -421 | -481 | 294 | 2588 | 7613 |  | CORR | GENE | 04:54 | 05:34 | 05:24 | 95 | 372 | 13 | EXT |  | 0.89 | (c)
82657.504 | 2.846 | 2.804 | -8.374 | -8.416 | -685 | -548 | -519 | 352 | 2804 | 7613 |  | CORR | GENE | 04:51 | 05:13 | 05:18 | 77 | 333 | 15 | EXT |  | 0.89 | (c)
82657.677 | 3.019 | 2.992 | -8.201 | -8.228 | -713 | -519 | -535 | 356 | 2992 | 7613 |  | CORR | CIGR | 04:47 | 05:18 | 05:16 | 47 | 357 | 15 | EXT |  | 0.89 | (c)
82657.855 | 3.197 | 3.147 | -8.023 | -8.073 | -495 | -474 | -478 | 460 | 3147 | 7613 |  | CORR | AXGR | 05:22 | 05:25 | 05:25 | 122 | 36 | 11 | EXT |  | 0.9 | (c)
82657.901 | 3.243 | 3.172 | -7.977 | -8.048 | -992 | -980 | -981 | 971 | 3172 | 7613 |  | CORR | AXGR | 04:02 | 04:04 | 04:04 | 121 | 20 | 10 | EXT |  | 0.89 | (c)
82657.949 | 3.291 | 3.276 | -7.929 | -7.944 | -689 | -564 | -556 | 422 | 3276 | 7613 |  | CORR | GENE | 04:51 | 05:11 | 05:12 | 60 | 267 | 12 | EXT |  | 0.89 | (c)
82658.149 | 3.491 | 3.486 | -7.729 | -7.734 | -890 | -853 | -849 | 808 | 3486 | 7613 |  | CORR | CIGR | 04:18 | 04:24 | 04:25 | 20 | 82 | 13 | EXT |  | 0.89 | (c)
82658.293 | 3.635 | 3.626 | -7.585 | -7.594 | -1000 | -941 | -947 | 893 | 3626 | 7613 |  | CORR | CIGR | 04:00 | 04:10 | 04:09 | 41 | 107 | 11 | EXT |  | 0.89 | (c)
82658.439 | 3.781 | 3.766 | -7.439 | -7.454 | -1028 | -978 | -973 | 918 | 3766 | 7613 |  | CORR | CIGR | 03:56 | 04:04 | 04:05 | 27 | 110 | 10 | EXT |  | 0.89 | (c)
82658.677 | 4.019 | 3.999 | -7.201 | -7.221 | -695 | -594 | -591 | 486 | 3999 | 7613 |  | CORR | CIGR | 04:50 | 05:06 | 05:07 | 45 | 209 | 14 | EXT |  | 0.89 | (c)
82658.771 | 4.113 | 4.105 | -7.107 | -7.115 | -657 | -639 | -610 | 562 | 4105 | 7613 |  | CORR | CIGR | 04:56 | 04:59 | 05:04 | 25 | 95 | 11 | EXT |  | 0.89 | (c)
82658.839 | 4.181 | 4.174 | -7.039 | -7.046 | -646 | -594 | -594 | 541 | 4174 | 7613 |  | CORR | CIGR | 04:58 | 05:06 | 05:06 | 20 | 105 | 11 | EXT |  | 0.89 | (c)
82659.04 | 4.382 | 4.355 | -6.838 | -6.865 | -184 | -105 | -108 | 32 | 4355 | 7613 |  | CORR | CIGR | 06:12 | 06:25 | 06:24 | 53 | 152 | 11 | EXT |  | 0.89 | (c)
82659.315 | 4.657 | 4.642 | -6.563 | -6.578 | -27 | 37 | 83 | 0 | 4642 | 7613 |  | CORR | CIGR | 06:38 | 06:48 | 06:55 | 26 | 220 | 15 | EXT |  | 0.89 | (c)
82659.493 | 4.835 | 4.736 | -6.385 | -6.484 | 19 | 45 | 44 | 19 | 4736 | 7613 |  | CORR | AXGR | 06:45 | 06:49 | 06:49 | 296 | 49 | 22 | EXT |  | 0.96 | (c)
82660.16 | 5.502 | 5.495 | -5.718 | -5.725 | 153 | 215 | 217 | 153 | 5495 | 7613 |  | CORR | CIGR | 07:07 | 07:17 | 07:17 | 35 | 128 | 12 | EXT |  | 0.89 | (c)
82661.047 | 6.389 | 6.351 | -4.831 | -4.869 | -1026 | -957 | -926 | 826 | 4829 | 7613 |  | CORR | CIGR | 03:56 | 04:07 | 04:12 | 40 | 200 | 13 | EXT |  | 0.89 | (c)
82661.094 | 6.436 | 6.401 | -4.784 | -4.819 | -1279 | -1207 | -1209 | 1139 | 4784 | 7613 |  | CORR | CIGR | 03:15 | 03:27 | 03:27 | 35 | 140 | 14 | EXT |  | 0.89 | (c)
82661.781 | 7.123 | 7.096 | -4.097 | -4.124 | 227 | 840 | 569 | 227 | 3909 | 7613 |  | CORR | GENE | 07:19 | 08:57 | 08:14 | 215 | 683 | 10 | EXT |  | 0.91 | (c)
82661.983 | 7.325 | 7.236 | -3.895 | -3.984 | -1254 | -1233 | -1235 | 1216 | 3741 | 7613 |  | CORR | AXGR | 03:19 | 03:23 | 03:23 | 243 | 39 | 10 | EXT |  | 0.91 | (c)
82662.757 | 8.099 | 8.074 | -3.121 | -3.146 | -1291 | -1240 | -1239 | 1186 | 3121 | 7613 |  | CORR | CIGR | 03:14 | 03:22 | 03:22 | 25 | 105 | 11 | EXT |  | 0.89 | (c)
82662.908 | 8.25 | 8.225 | -2.97 | -2.995 | -1154 | -1094 | -1095 | 1035 | 2970 | 7613 |  | CORR | CIGR | 03:36 | 03:45 | 03:45 | 25 | 119 | 12 | EXT |  | 0.89 | (c)
82665.878 | 0 | -0.044 | -11.57 | -11.614 | 1251 | 1751 | 1656 | 1251 |  | 7614 | Нарушение формы кольцевого шва | GWAN |  | 11:25 | 00:46 | 12:30 | 0 | 811 |  | EXT | Нарушение формы кольцевого шва |  | (c)
82665.878 | 0 | -0.024 | -11.57 | -11.594 | -1492 | -101 | -722 | 0 |  | 7614 | Нарушение формы кольцевого шва | GWAN |  | 04:02 | 07:47 | 06:07 | 0 | 1539 |  | EXT | Нарушение формы кольцевого шва |  | (c)
82668.413 | 2.535 | 2.503 | -9.035 | -9.067 | -371 | -306 | -261 | 151 | 2503 | 7614 |  | CORR | CIGR | 07:03 | 07:14 | 07:21 | 56 | 220 | 14 | EXT |  | 0.89 | (c)
82668.51 | 2.632 | 2.577 | -8.938 | -8.993 | -361 | -347 | -347 | 334 | 2577 | 7614 |  | CORR | AXGR | 07:05 | 07:07 | 07:07 | 128 | 26 | 10 | EXT |  | 0.89 | (c)
82668.706 | 2.828 | 2.74 | -8.742 | -8.83 | -813 | -635 | -589 | 366 | 2740 | 7614 |  | CORR | GENE | 05:52 | 06:21 | 06:28 | 116 | 447 | 14 | EXT |  | 0.9 | (c)
82671.541 | 5.663 | 5.575 | -5.907 | -5.995 | 8 | 105 | 142 | 8 | 5575 | 7614 |  | CORR | GENE | 08:04 | 08:20 | 08:26 | 135 | 269 | 15 | EXT |  | 0.9 | (c)
82674.035 | 8.157 | 8.147 | -3.413 | -3.423 | 10 | 102 | 112 | 10 | 3388 | 7614 |  | CORR | CIGR | 08:05 | 08:20 | 08:21 | 35 | 203 | 12 | EXT |  | 0.89 | (c)
82677.682 | 0.234 | 0.214 | -11.351 | -11.371 | 554 | 641 | 615 | 554 | 214 | 7615 |  | CORR | CIGR | 08:51 | 09:05 | 09:01 | 38 | 124 | 11 | EXT |  | 0.89 | (c)
82684.114 | 6.666 | 6.654 | -4.919 | -4.931 | 71 | 165 | 169 | 71 | 4889 | 7615 |  | CORR | CIGR | 07:33 | 07:48 | 07:49 | 42 | 196 | 10 | EXT |  | 0.89 | (c)
82688.672 | 11.224 | 11.215 | -0.361 | -0.37 | -1738 | -1714 | -1700 | 1662 | 335 | 7615 |  | CORR | CIGR | 02:41 | 02:45 | 02:47 | 35 | 76 | 12 | EXT |  | 0.89 | (c)
82689.548 | 0.515 | 0.426 | -11.06 | -11.149 | -2179 | -2065 | -2015 | 1852 | 426 | 7616 |  | CORR | GENE | 02:31 | 02:49 | 02:57 | 169 | 327 | 10 | EXT |  | 0.9 | (c)
82689.765 | 0.732 | 0.69 | -10.843 | -10.885 | -2063 | -1803 | -1856 | 1650 | 690 | 7616 |  | CORR | GENE | 02:49 | 03:31 | 03:23 | 57 | 413 | 11 | EXT |  | 0.89 | (c)
82689.847 | 0.814 | 0.675 | -10.761 | -10.9 | -1993 | -1957 | -1962 | 1931 | 675 | 7616 |  | CORR | GENE | 03:01 | 03:06 | 03:06 | 269 | 62 | 13 | EXT |  | 0.92 | (c)
82690.554 | 1.521 | 1.507 | -10.054 | -10.068 | -160 | -111 | -109 | 59 | 1507 | 7616 |  | CORR | CIGR | 07:56 | 08:04 | 08:05 | 29 | 100 | 10 | EXT |  | 0.89 | (c)
82694.462 | 5.429 | 5.293 | -6.146 | -6.282 | -67 | -50 | -51 | 36 | 5293 | 7616 |  | CORR | AXGR | 08:11 | 08:14 | 08:14 | 400 | 31 | 14 | EXT |  | 0.95 | (c)
82697.176 | 8.143 | 8.119 | -3.432 | -3.456 | -1777 | -1716 | -1695 | 1613 | 3411 | 7616 |  | CORR | CIGR | 03:35 | 03:45 | 03:49 | 45 | 164 | 10 | EXT |  | 0.89 | (c)
82697.815 | 8.782 | 8.698 | -2.793 | -2.877 | -1753 | -1724 | -1727 | 1701 | 2694 | 7616 |  | CORR | AXGR | 03:39 | 03:44 | 03:43 | 183 | 52 | 13 | EXT |  | 0.91 | (c)
82699.661 | 10.628 | 10.43 | -0.947 | -1.145 | -75 | -35 | -52 | 29 | 893 | 7616 |  | CORR | AXGR | 08:10 | 08:16 | 08:14 | 252 | 46 | 11 | EXT |  | 0.91 | (c)
82700.474 | 11.441 | 11.279 | -0.134 | -0.296 | -68 | -35 | -42 | 17 | 65 | 7616 |  | CORR | AXGR | 08:11 | 08:17 | 08:15 | 231 | 51 | 13 | EXT |  | 0.92 | (c)
82735.835 | 0.797 | 0.737 | -10.313 | -10.373 | -2215 | -2196 | -2203 | 16 | 737 | 7620 |  | LWAN | AXGR | 08:23 | 08:26 | 08:25 | 676 | 23 |  | INT | Эквивалент потери металла 10%. |  | (c)
82738.693 | 3.655 | 3.556 | -7.455 | -7.554 | 2145 | 2161 | 2172 | 31 | 3556 | 7620 |  | CORR | AXGR | 08:07 | 08:09 | 08:11 | 264 | 54 | 10 | EXT |  | 0.91 | (c)
82740.742 | 5.704 | 5.514 | -5.406 | -5.596 | 2135 | 2169 | 2169 | 28 | 5270 | 7620 |  | CORR | GENE | 08:05 | 08:11 | 08:11 | 326 | 67 | 10 | EXT |  | 0.92 | (c)
82742.694 | 7.656 | 7.249 | -3.454 | -3.861 | 2101 | 2169 | 2146 | 40 | 3273 | 7620 |  | CORR | GENE | 07:60 | 08:11 | 08:07 | 588 | 90 | 12 | EXT |  | 0.95 | (c)
82743.354 | 8.316 | 8.078 | -2.794 | -3.032 | 2117 | 2135 | 2142 | 64 | 2624 | 7620 |  | CORR | AXGR | 08:02 | 08:05 | 08:06 | 408 | 50 | 10 | EXT |  | 0.93 | (c)
82743.397 | 8.359 | 7.844 | -2.751 | -3.266 | 547 | 641 | 614 | 547 | 2581 | 7620 |  | CORR | GENE | 03:49 | 04:04 | 03:60 | 685 | 135 | 11 | EXT |  | 0.95 | (c)
82744.316 | 9.278 | 8.927 | -1.832 | -2.183 | 727 | 753 | 772 | 727 | 1715 | 7620 |  | CORR | GENE | 04:18 | 04:22 | 04:25 | 468 | 90 | 10 | EXT |  | 0.93 | (c)
82744.898 | 9.86 | 9.849 | -1.25 | -1.261 | 581 | 756 | 706 | 581 | 1226 | 7620 |  | CORR | CIGR | 03:54 | 04:23 | 04:15 | 35 | 250 | 10 | EXT |  | 0.89 | (c)
82745.081 | 10.043 | 10.019 | -1.067 | -1.091 | 552 | 696 | 662 | 552 | 1026 | 7620 |  | CORR | GENE | 03:50 | 04:13 | 04:07 | 65 | 219 | 10 | EXT |  | 0.89 | (c)
82745.124 | 10.086 | 10.043 | -1.024 | -1.067 | 323 | 360 | 420 | 323 | 962 | 7620 |  | CORR | GENE | 03:13 | 03:19 | 03:28 | 105 | 194 | 10 | EXT |  | 0.89 | (c)
82745.347 | 10.309 | 10.163 | -0.801 | -0.947 | 2114 | 2133 | 2152 | 40 | 503 | 7620 |  | CORR | GENE | 08:02 | 08:05 | 08:08 | 444 | 76 | 13 | EXT |  | 0.94 | (c)
82745.373 | 10.335 | 10.026 | -0.775 | -1.084 | 236 | 264 | 268 | 236 | 514 | 7620 |  | CORR | GENE | 02:59 | 03:03 | 03:04 | 570 | 63 | 11 | EXT |  | 0.94 | (c)
82753.131 | 6.983 | 6.633 | -4.167 | -4.517 | 1098 | 1118 | 1122 | 1085 | 3818 | 7621 |  | CORR | AXGR | 03:54 | 03:58 | 03:58 | 699 | 47 | 12 | EXT |  | 0.96 | (c)
82764.267 | 6.969 | 6.945 | -4.531 | -4.555 | 456 | 476 | 525 | 456 | 4521 | 7622 |  | CORR | CIGR | 02:41 | 02:45 | 02:53 | 34 | 137 | 10 | EXT |  | 0.89 | (c)
82767.372 | 10.074 | 9.551 | -1.426 | -1.949 | 200 | 695 | 478 | 200 | 500 | 7622 |  | GOUG | GENE | 02:00 | 03:20 | 02:45 | 1449 | 556 | 7 | EXT | Зона задиров. |  | (c)
82767.738 | 10.44 | 10.291 | -1.06 | -1.209 | -1855 | -1791 | -1668 | 375 | 769 | 7622 |  | GOUG | GENE | 08:28 | 08:39 | 08:59 | 440 | 376 | 8 | EXT | Задир. |  | (c)
82772.082 | 3.284 | 3.233 | -7.116 | -7.167 | -663 | -647 | -646 | 628 | 3233 | 7623 |  | CORR | AXGR | 03:45 | 03:48 | 03:48 | 131 | 35 | 10 | EXT |  | 0.9 | (c)
82772.281 | 3.483 | 1.871 | -6.917 | -8.529 | 1008 | 1425 | 1304 | 1008 | 1871 | 7623 |  | GOUG | GENE | 08:15 | 09:23 | 09:03 | 2287 | 592 | 11 | EXT | Зона задиров. |  | (c)
82772.809 | 4.011 | 3.944 | -6.389 | -6.456 | -686 | -671 | -666 | 646 | 3944 | 7623 |  | CORR | AXGR | 03:42 | 03:44 | 03:45 | 121 | 40 | 10 | EXT |  | 0.89 | (c)
82774.651 | 5.853 | 5.719 | -4.547 | -4.681 | 1041 | 1407 | 1297 | 1041 | 3266 | 7623 |  | GOUG | GENE | 08:21 | 09:20 | 09:02 | 1415 | 511 | 10 | EXT | Зона задиров. |  | (c)
82776.42 | 7.622 | 7.385 | -2.778 | -3.015 | -475 | -463 | -455 | 435 | 2671 | 7623 |  | CORR | AXGR | 04:16 | 04:18 | 04:19 | 344 | 40 | 13 | EXT |  | 0.93 | (c)
82778.249 | 9.451 | 9.283 | -0.949 | -1.117 | -502 | -484 | -483 | 463 | 809 | 7623 |  | CORR | AXGR | 04:11 | 04:14 | 04:15 | 308 | 39 | 13 | EXT |  | 0.93 | (c)
82778.679 | 9.881 | 9.303 | -0.519 | -1.097 | -755 | -651 | -696 | 637 | 356 | 7623 |  | CORR | GENE | 03:31 | 03:48 | 03:40 | 741 | 118 | 10 | EXT |  | 0.95 | (c)
82779.116 | 10.318 | 10.305 | -0.082 | -0.095 | -1131 | -992 | -939 | 747 | 36 | 7623 |  | CORR | GENE | 02:30 | 02:52 | 03:01 | 59 | 384 | 10 | EXT |  | 0.89 | (c)
82800.542 | 10.044 | 9.961 | -0.861 | -0.944 | 1679 | 1696 | 1694 | 1679 | 776 | 7625 |  | CORR | AXGR | 07:42 | 07:45 | 07:44 | 168 | 30 | 12 | EXT |  | 0.9 | (c)
82800.903 | 10.405 | 10.386 | -0.5 | -0.519 | 1783 | 1859 | 1865 | 1783 | 482 | 7625 |  | CORR | CIGR | 07:59 | 08:11 | 08:12 | 37 | 163 | 21 | EXT |  | 0.89 | (c)
82801.304 | 10.806 | 10.784 | -0.099 | -0.121 | 1830 | 1927 | 1934 | 1830 | 90 | 7625 |  | CORR | CIGR | 08:06 | 08:22 | 08:23 | 31 | 209 | 12 | EXT |  | 0.89 | (c)
82801.453 | 0.05 | 0.03 | -11.305 | -11.325 | 1384 | 1490 | 1499 | 1384 | 30 | 7626 |  | CORR | GENE | 08:16 | 08:33 | 08:34 | 70 | 231 | 14 | EXT |  | 0.89 | (c)
82833.433 | 9.46 | 9.36 | -2.075 | -2.175 | 890 | 910 | 909 | 890 | 1916 | 7628 |  | CORR | AXGR | 07:36 | 07:39 | 07:39 | 259 | 38 | 11 | EXT |  | 0.91 | (c)
82871.343 | 1.34 | 0.947 | -9.855 | -10.248 | -848 | -772 | -662 | 476 | 947 | 7632 |  | GOUG | GENE | 08:20 | 08:33 | 08:50 | 465 | 371 | 7 | EXT | Задир. Аномалия находится на упругопластическом изгибе: R=857 D, максимальное растяжение на 0.1 час. |  | (c)
82878.64 | 8.637 | 8.619 | -2.558 | -2.576 | -991 | -937 | -924 | 857 | 2527 | 7632 |  | GOUG | CIGR | 07:57 | 08:06 | 08:08 | 49 | 133 | 6 | EXT | Задир. |  | (c)
82890.52 | 9.322 | 9.312 | -1.933 | -1.943 | 486 | 574 | 545 | 486 | 1914 | 7633 |  | CORR | CIGR | 04:17 | 04:31 | 04:27 | 29 | 119 | 10 | EXT | Аномалия находится на отводе. | 0.89 | (c)
82903.442 | 10.989 | 10.913 | -0.351 | -0.427 | -1416 | -1346 | -1348 | 814 | 255 | 7634 |  | DENT | GENE | 08:24 | 08:35 | 08:35 | 172 | 136 | 0.4 | N/A | Глубина вмятины: 5 мм (0,4%). Линейка: 17 см в (1091 см; 08:35 ч:мин) Аномалия находится на отводе. |  | (c)
82905.023 | 1.23 | 1.133 | -9.665 | -9.762 | 1120 | 1213 | 1233 | 1120 | 1133 | 7635 |  | DENT | GENE | 08:58 | 09:13 | 09:16 | 219 | 227 | 0.8 | N/A | Глубина вмятины: 11 мм (0,8%). Линейка: 22 см в (113 см; 09:13 ч:мин) |  | (c)
82908.43 | 4.637 | 2.599 | -6.258 | -8.296 | 484 | 1015 | 911 | 484 | 2599 | 7635 |  | GOUG | GENE | 07:15 | 08:41 | 08:24 | 2040 | 854 | 7 | EXT | Зона задиров. |  | (c)
82913.333 | 9.54 | 8.423 | -1.355 | -2.472 | 728 | 1103 | 1051 | 728 | 726 | 7635 |  | GOUG | GENE | 07:54 | 08:55 | 08:46 | 1746 | 645 | 7 | EXT | Зона задиров. |  | (c)
83049.898 | 0 | -0.027 | -11.295 | -11.322 | 2221 | -2136 | -1391 | 0 |  | 7648 | Нарушение формы кольцевого шва | GWAN |  | 03:15 | 03:31 | 05:32 | 0 | 1698 |  | EXT | Нарушение формы кольцевого шва |  | (c)
83101.811 | 6.778 | 6.595 | -4.427 | -4.61 | 2053 | 2104 | 2092 | 100 | 4040 | 7652 |  | CORR | GENE | 04:40 | 04:48 | 04:47 | 570 | 78 | 10 | EXT |  | 0.94 | (c)
83104.039 | 9.006 | 8.378 | -2.199 | -2.827 | 2111 | 2143 | 2140 | 60 | 1988 | 7652 |  | CORR | GENE | 04:50 | 04:55 | 04:54 | 839 | 60 | 10 | EXT |  | 0.95 | (c)
83104.517 | 9.484 | 9.381 | -1.721 | -1.824 | 2087 | 2126 | 2116 | 86 | 1622 | 7652 |  | CORR | GENE | 04:46 | 04:52 | 04:50 | 202 | 58 | 12 | EXT |  | 0.91 | (c)
83121.581 | 3.953 | 3.886 | -7.137 | -7.204 | 1696 | 1703 | 1706 | 515 | 3886 | 7654 |  | CORR | AXGR | 03:02 | 03:04 | 03:04 | 127 | 20 | 10 | EXT |  | 0.89 | (c)
83128.778 | 0.06 | 0.051 | -11.19 | -11.199 | -1398 | -1344 | -1347 | 832 | 51 | 7655 |  | CORR | CIGR | 08:35 | 08:44 | 08:44 | 24 | 104 | 12 | EXT |  | 0.89 | (c)
83128.998 | 0.28 | 0.256 | -10.97 | -10.994 | -1452 | -1368 | -1382 | 779 | 256 | 7655 |  | CORR | CIGR | 08:27 | 08:40 | 08:38 | 35 | 139 | 12 | EXT |  | 0.89 | (c)
83129.496 | 0.778 | 0.766 | -10.472 | -10.484 | -1413 | -1362 | -1362 | 818 | 766 | 7655 |  | CORR | CIGR | 08:33 | 08:41 | 08:41 | 25 | 102 | 10 | EXT |  | 0.89 | (c)
83129.695 | 0.977 | 0.949 | -10.273 | -10.301 | -1408 | -1311 | -1347 | 823 | 949 | 7655 |  | CORR | CIGR | 08:34 | 08:50 | 08:44 | 36 | 122 | 11 | EXT |  | 0.89 | (c)
83129.832 | 1.114 | 1.096 | -10.136 | -10.154 | -1533 | -1471 | -1471 | 697 | 1096 | 7655 |  | CORR | GENE | 08:14 | 08:24 | 08:24 | 79 | 125 | 11 | EXT |  | 0.89 | (c)
83130.317 | 1.599 | 1.468 | -9.651 | -9.782 | -1658 | -1643 | -1640 | 573 | 1468 | 7655 |  | CORR | AXGR | 07:54 | 07:56 | 07:56 | 189 | 35 | 13 | EXT |  | 0.91 | (c)
83130.418 | 1.7 | 1.7 | -9.55 | -9.55 | -1489 | -1404 | -1444 | 742 | 1700 | 7655 |  | CORR | CIGR | 08:21 | 08:34 | 08:28 | 20 | 90 | 13 | EXT |  | 0.89 | (c)
83130.447 | 1.729 | 1.628 | -9.521 | -9.622 | -1394 | -1388 | -1377 | 837 | 1628 | 7655 |  | CORR | AXGR | 08:36 | 08:37 | 08:39 | 162 | 33 | 12 | EXT |  | 0.9 | (c)
83130.508 | 1.79 | 1.757 | -9.46 | -9.493 | 2195 | -2068 | -2090 | 0 | 1757 | 7655 |  | CORR | GENE | 06:15 | 06:47 | 06:44 | 200 | 352 | 11 | EXT |  | 0.9 | (c)
83130.853 | 2.135 | 2.094 | -9.115 | -9.156 | -1470 | -1450 | -1455 | 761 | 2094 | 7655 |  | CORR | AXGR | 08:24 | 08:27 | 08:26 | 114 | 31 | 10 | EXT |  | 0.89 | (c)
83131.752 | 3.034 | 2.993 | -8.216 | -8.257 | 2204 | -2056 | -1998 | 0 | 2993 | 7655 |  | CORR | GENE | 06:17 | 06:49 | 06:59 | 106 | 517 | 13 | EXT |  | 0.89 | (c)
83131.874 | 3.156 | 3.152 | -8.094 | -8.098 | -1958 | -1890 | -1897 | 273 | 3152 | 7655 |  | CORR | CIGR | 07:05 | 07:16 | 07:15 | 20 | 122 | 11 | EXT |  | 0.89 | (c)
83133.82 | 5.102 | 5.071 | -6.148 | -6.179 | -2114 | -1942 | -1949 | 117 | 5071 | 7655 |  | CORR | GENE | 06:40 | 07:08 | 07:06 | 68 | 329 | 11 | EXT |  | 0.89 | (c)
83137.913 | 9.195 | 9.185 | -2.055 | -2.065 | -1540 | -1499 | -1497 | 690 | 2043 | 7655 |  | CORR | CIGR | 08:12 | 08:19 | 08:20 | 22 | 88 | 11 | EXT |  | 0.89 | (c)
83138.12 | 9.402 | 9.367 | -1.848 | -1.883 | -1627 | -1545 | -1559 | 604 | 1848 | 7655 |  | CORR | CIGR | 07:59 | 08:12 | 08:10 | 35 | 136 | 12 | EXT |  | 0.89 | (c)
83138.286 | 9.568 | 9.555 | -1.682 | -1.695 | -1642 | -1622 | -1624 | 588 | 1669 | 7655 |  | CORR | PITT | 07:56 | 07:59 | 07:59 | 26 | 37 | 10 | EXT |  | 0.89 | (c)
83138.645 | 9.927 | 9.872 | -1.323 | -1.378 | -1647 | -1634 | -1634 | 583 | 1281 | 7655 |  | CORR | AXGR | 07:55 | 07:57 | 07:57 | 97 | 26 | 12 | EXT |  | 0.89 | (c)
83147.285 | 7.317 | 7.302 | -3.358 | -3.373 | -1384 | -1345 | -1319 | 847 | 3342 | 7656 |  | CORR | CIGR | 08:00 | 08:06 | 08:11 | 31 | 130 | 10 | EXT |  | 0.89 | (c)
83155.029 | 4.386 | 4.367 | -6.934 | -6.953 | 459 | 554 | 519 | 459 | 4367 | 7657 |  | CORR | CIGR | 04:04 | 04:20 | 04:14 | 39 | 120 | 10 | EXT |  | 0.89 | (c)
83173.408 | 0 | -0.045 | -11.42 | -11.465 | 1042 | 1208 | 1214 | 844 |  | 7659 | Нарушение формы кольцевого шва | GWAN |  | 00:05 | 00:32 | 00:33 | 0 | 345 |  | EXT | Нарушение формы кольцевого шва Аномалия находится на отводе. |  | (c)
83173.408 | 0 | -0.053 | -11.42 | -11.473 | 215 | 593 | 503 | 215 |  | 7659 | Вышлифовка на шве | GWAN | GENE | 09:52 | 10:53 | 10:39 | 85 | 576 | 12 | EXT | Вышлифовка на шве Аномалия находится на отводе. |  | (c)
83177.827 | 4.419 | 4.405 | -7.001 | -7.015 | -605 | -555 | -559 | 513 | 4405 | 7659 |  | CORR | CIGR | 07:40 | 07:48 | 07:47 | 26 | 91 | 12 | EXT | Аномалия находится на упругопластическом изгибе: R=428 D, максимальное растяжение на 5.8 час. | 0.89 | (c)
83177.857 | 4.449 | 4.415 | -6.971 | -7.005 | -270 | -164 | -178 | 87 | 4415 | 7659 |  | CORR | CIGR | 08:34 | 08:51 | 08:48 | 46 | 183 | 13 | EXT | Аномалия находится на упругопластическом изгибе: R=428 D, максимальное растяжение на 5.8 час. | 0.89 | (c)
83183.435 | 10.027 | 9.978 | -1.393 | -1.442 | -2170 | -2153 | -2158 | 61 | 1354 | 7659 |  | CORR | AXGR | 03:27 | 03:30 | 03:29 | 88 | 24 | 12 | EXT | Аномалия находится на упругопластическом изгибе: R=433 D, максимальное растяжение на 4.3 час. | 0.89 | (c)
83187.26 | 2.432 | 2.412 | -8.438 | -8.458 | -1514 | -1452 | -1476 | 717 | 2412 | 7660 |  | CORR | CIGR | 08:11 | 08:21 | 08:17 | 21 | 76 | 12 | EXT | Аномалия находится на упругопластическом изгибе: R=480 D, максимальное растяжение на 3.7 час. | 0.89 | (c)
83226.411 | 7.948 | 7.908 | -3.342 | -3.382 | 2080 | 2152 | 2201 | 0 | 3304 | 7663 |  | CORR | GENE | 06:25 | 06:36 | 06:44 | 78 | 242 | 10 | EXT |  | 0.89 | (c)
83228.37 | 9.907 | 9.888 | -1.383 | -1.402 | -1609 | -1579 | -1558 | 622 | 1364 | 7663 |  | CORR | CIGR | 08:30 | 08:34 | 08:38 | 38 | 101 | 10 | EXT |  | 0.89 | (c)
83229.648 | 11.185 | 11.11 | -0.105 | -0.18 | -1505 | -1494 | -1482 | 726 | 37 | 7663 |  | CORR | AXGR | 08:46 | 08:48 | 08:50 | 143 | 46 | 12 | EXT |  | 0.9 | (c)
83253.791 | 1.903 | 1.889 | -9.507 | -9.521 | 1218 | 1279 | 1284 | 880 | 1889 | 7666 |  | CORR | CIGR | 03:40 | 03:50 | 03:51 | 24 | 132 | 12 | EXT |  | 0.89 | (c)
83261.536 | 9.648 | 9.588 | -1.762 | -1.822 | 1224 | 1250 | 1246 | 962 | 1670 | 7666 |  | CORR | AXGR | 03:41 | 03:45 | 03:45 | 152 | 44 | 10 | EXT |  | 0.9 | (c)
83267.079 | 3.781 | 3.753 | -7.059 | -7.087 | 726 | 770 | 828 | 726 | 3753 | 7667 |  | CORR | CIGR | 03:31 | 03:38 | 03:47 | 55 | 204 | 15 | EXT |  | 0.89 | (c)
83281.363 | 7.225 | 7.214 | -4.335 | -4.346 | -1111 | -1048 | -1047 | 983 | 4321 | 7668 |  | CORR | CIGR | 08:32 | 08:42 | 08:42 | 25 | 127 | 12 | EXT |  | 0.89 | (c)
83287.074 | 1.376 | 1.367 | -9.579 | -9.588 | 2039 | 2164 | 2123 | 2039 | 1367 | 7669 |  | CORR | CIGR | 06:40 | 07:00 | 06:53 | 25 | 168 | 10 | EXT |  | 0.89 | (c)
83296.724 | 0.071 | 0.054 | -11.294 | -11.311 | 270 | 368 | 386 | 270 | 54 | 7670 |  | CORR | CIGR | 07:50 | 08:06 | 08:08 | 48 | 232 | 15 | EXT |  | 0.89 | (c)
83414.571 | 5.748 | 5.499 | -5.447 | -5.696 | -843 | -802 | -805 | 767 | 5313 | 7680 |  | CORR | GENE | 07:24 | 07:31 | 07:30 | 383 | 76 | 10 | EXT |  | 0.92 | (c)
83416.304 | 7.481 | 7.467 | -3.714 | -3.728 | -796 | -690 | -684 | 572 | 3678 | 7680 |  | CORR | CIGR | 07:32 | 07:49 | 07:50 | 50 | 224 | 10 | EXT |  | 0.89 | (c)
83416.334 | 7.511 | 7.376 | -3.684 | -3.819 | -856 | -838 | -841 | 827 | 3542 | 7680 |  | CORR | AXGR | 07:22 | 07:25 | 07:24 | 277 | 29 | 11 | EXT |  | 0.92 | (c)
83418.924 | 10.101 | 10.043 | -1.094 | -1.152 | -595 | -523 | -500 | 405 | 1075 | 7680 |  | CORR | GENE | 08:04 | 08:16 | 08:19 | 77 | 190 | 16 | EXT |  | 0.89 | (c)
83421.048 | 1.03 | 1.03 | -9.684 | -9.684 | -1887 | -1808 | -1846 | 344 | 1030 | 7681а |  | CORR | CIGR | 07:03 | 07:16 | 07:09 | 25 | 81 | 10 | EXT | Аномалия находится на отводе. | 0.89 | (c)
83423.32 | 3.302 | 1.617 | -7.412 | -9.097 | -1751 | -1525 | -1352 | 479 | 1617 | 7681а |  | ARTD | GENE | 07:25 | 08:01 | 08:29 | 4905 | 798 |  | EXT | Аномалия находится на отводе. Наплавка/вышлифовка 10%. |  | (c)
83429.324 | 9.306 | 9.287 | -1.408 | -1.427 | -1181 | -1126 | -1139 | 1050 | 1401 | 7681а |  | CORR | CIGR | 08:57 | 09:06 | 09:04 | 26 | 84 | 12 | EXT | Аномалия находится на отводе. | 0.89 | (c)
83430.732 | 0 | 0 | -11.885 | -11.885 | 1977 | -2067 | -2195 | 0 | 0 | 7681б | Смещение кромок | GWAN |  | 05:30 | 06:37 | 06:17 | 0 | 579 | 16 | EXT | Смещение кромок Наружу Аномалия находится на отводе. Величина смещения - 3 мм. |  | (c)
83442.617 | 0 | -0.067 | -11.031 | -11.098 | 928 | 1105 | 1093 | 928 |  | 7683а | Нарушение формы кольцевого шва | GWAN |  | 02:25 | 02:53 | 02:51 | 0 | 329 |  | EXT | Нарушение формы кольцевого шва Аномалия находится на отводе. |  | (c)
83442.68 | 0.063 | 0.048 | -10.968 | -10.983 | -2078 | -1948 | -1828 | 152 | 48 | 7683а |  | CORR | GENE | 06:20 | 06:41 | 06:60 | 66 | 500 | 10 | EXT | Аномалия находится на отводе. | 0.89 | (c)
83443.02 | 0.403 | 0.384 | -10.628 | -10.647 | -1745 | -1688 | -1646 | 486 | 384 | 7683а |  | CORR | CIGR | 07:13 | 07:23 | 07:29 | 48 | 197 | 11 | EXT | Аномалия находится на отводе. | 0.89 | (c)
83443.539 | 0.922 | 0.909 | -10.109 | -10.122 | -1892 | -1729 | -1803 | 338 | 909 | 7683а |  | CORR | CIGR | 06:50 | 07:16 | 07:04 | 41 | 178 | 10 | EXT | Аномалия находится на отводе. | 0.89 | (c)
83443.629 | 1.012 | 0.99 | -10.019 | -10.041 | -1584 | -1402 | -1404 | 646 | 990 | 7683а |  | CORR | CIGR | 07:39 | 08:09 | 08:08 | 50 | 360 | 15 | EXT | Аномалия находится на отводе. | 0.89 | (c)
83443.78 | 1.163 | 1.162 | -9.868 | -9.869 | -1500 | -1432 | -1446 | 730 | 1162 | 7683а |  | CORR | CIGR | 07:53 | 08:04 | 08:02 | 20 | 108 | 11 | EXT | Аномалия находится на отводе. | 0.89 | (c)
83443.913 | 1.296 | 1.273 | -9.735 | -9.758 | -1758 | -1722 | -1571 | 473 | 1273 | 7683а |  | CORR | GENE | 07:11 | 07:17 | 07:41 | 61 | 372 | 14 | EXT | Аномалия находится на отводе. | 0.89 | (c)
83444.167 | 1.55 | 1.531 | -9.481 | -9.5 | -1622 | -1551 | -1544 | 608 | 1531 | 7683а |  | CORR | CIGR | 07:33 | 07:45 | 07:46 | 25 | 157 | 11 | EXT | Аномалия находится на отводе. | 0.89 | (c)
83444.764 | 2.147 | 2.112 | -8.884 | -8.919 | -1885 | -1798 | -1753 | 345 | 2112 | 7683а |  | CORR | CIGR | 06:51 | 07:05 | 07:12 | 35 | 265 | 14 | EXT | Аномалия находится на отводе. | 0.89 | (c)
83445.051 | 2.434 | 2.43 | -8.597 | -8.601 | -1699 | -1646 | -1643 | 531 | 2430 | 7683а |  | CORR | CIGR | 07:21 | 07:29 | 07:30 | 20 | 113 | 12 | EXT | Аномалия находится на отводе. | 0.89 | (c)
83445.418 | 2.801 | 2.783 | -8.23 | -8.248 | -1566 | -1477 | -1491 | 664 | 2783 | 7683а |  | CORR | GENE | 07:42 | 07:57 | 07:54 | 79 | 150 | 12 | EXT | Аномалия находится на отводе. | 0.89 | (c)
83445.643 | 3.026 | 2.906 | -8.005 | -8.125 | -1545 | -1330 | -1327 | 686 | 2906 | 7683а |  | CORR | GENE | 07:46 | 08:20 | 08:21 | 155 | 437 | 17 | EXT | Аномалия находится на отводе. | 0.91 | (c)
83445.792 | 3.175 | 3.164 | -7.856 | -7.867 | -1290 | -1204 | -1208 | 941 | 3164 | 7683а |  | CORR | CIGR | 08:27 | 08:41 | 08:40 | 28 | 164 | 13 | EXT | Аномалия находится на отводе. | 0.89 | (c)
83446.451 | 3.834 | 3.816 | -7.197 | -7.215 | -1433 | -1420 | -1418 | 798 | 3816 | 7683а |  | CORR | PITT | 08:04 | 08:06 | 08:06 | 36 | 30 | 27 | EXT | Аномалия находится на отводе. | 0.89 | (c)
83446.555 | 3.938 | 3.922 | -7.093 | -7.109 | -1223 | -1209 | -1204 | 1008 | 3922 | 7683а |  | CORR | PITT | 08:38 | 08:40 | 08:41 | 33 | 38 | 50 | EXT | Аномалия находится на отводе. | 0.89 | (c)
83446.785 | 4.168 | 4.113 | -6.863 | -6.918 | -1975 | -1885 | -1771 | 255 | 4113 | 7683а |  | CORR | GENE | 06:36 | 06:51 | 07:09 | 76 | 408 | 11 | EXT | Аномалия находится на отводе. | 0.89 | (c)
83447.137 | 4.52 | 4.52 | -6.511 | -6.511 | -2083 | -1979 | -1990 | 147 | 4520 | 7683а |  | CORR | CIGR | 06:19 | 06:36 | 06:34 | 31 | 186 | 11 | EXT | Аномалия находится на отводе. | 0.89 | (c)
83447.343 | 4.726 | 4.672 | -6.305 | -6.359 | -1672 | -1666 | -1659 | 558 | 4672 | 7683а |  | CORR | AXGR | 07:25 | 07:26 | 07:27 | 128 | 26 | 15 | EXT | Аномалия находится на отводе. | 0.9 | (c)
83447.745 | 5.128 | 5.083 | -5.903 | -5.948 | -1498 | -1167 | -1296 | 732 | 5083 | 7683а |  | CORR | GENE | 07:53 | 08:47 | 08:26 | 66 | 404 | 10 | EXT | Аномалия находится на отводе. | 0.89 | (c)
83448.606 | 5.989 | 5.971 | -5.042 | -5.06 | -1457 | -1443 | -1439 | 773 | 5021 | 7683а |  | CORR | PITT | 07:60 | 08:02 | 08:03 | 39 | 36 | 29 | EXT | Аномалия находится на отводе. | 0.89 | (c)
83448.658 | 6.041 | 6.041 | -4.99 | -4.99 | -1851 | -1736 | -1771 | 379 | 4965 | 7683а |  | CORR | CIGR | 06:56 | 07:15 | 07:09 | 25 | 160 | 12 | EXT | Аномалия находится на отводе. | 0.89 | (c)
83448.688 | 6.071 | 6.049 | -4.96 | -4.982 | -1415 | -1352 | -1336 | 815 | 4942 | 7683а |  | CORR | CIGR | 08:07 | 08:17 | 08:19 | 40 | 159 | 10 | EXT | Аномалия находится на отводе. | 0.89 | (c)
83448.815 | 6.198 | 6.187 | -4.833 | -4.844 | -1505 | -1370 | -1383 | 725 | 4808 | 7683а |  | CORR | CIGR | 07:52 | 08:14 | 08:12 | 36 | 244 | 14 | EXT | Аномалия находится на отводе. | 0.89 | (c)
83449.076 | 6.459 | 6.432 | -4.572 | -4.599 | -1168 | -1093 | -1099 | 1029 | 4559 | 7683а |  | CORR | CIGR | 08:46 | 08:59 | 08:58 | 40 | 139 | 10 | EXT | Аномалия находится на отводе. | 0.89 | (c)
83449.12 | 6.503 | 6.498 | -4.528 | -4.533 | -1131 | -1084 | -1096 | 1061 | 4512 | 7683а |  | CORR | CIGR | 08:52 | 09:00 | 08:58 | 21 | 70 | 10 | EXT | Аномалия находится на отводе. | 0.89 | (c)
83449.175 | 6.558 | 6.533 | -4.473 | -4.498 | -1229 | -1137 | -1135 | 1001 | 4453 | 7683а |  | CORR | CIGR | 08:37 | 08:51 | 08:52 | 45 | 188 | 11 | EXT | Аномалия находится на отводе. | 0.89 | (c)
83449.212 | 6.595 | 6.591 | -4.436 | -4.44 | -1810 | -1729 | -1752 | 420 | 4419 | 7683а |  | CORR | CIGR | 07:03 | 07:16 | 07:12 | 21 | 116 | 12 | EXT | Аномалия находится на отводе. | 0.89 | (c)
83449.291 | 6.674 | 6.66 | -4.357 | -4.371 | -1802 | -1651 | -1715 | 428 | 4336 | 7683а |  | CORR | CIGR | 07:04 | 07:29 | 07:18 | 35 | 174 | 12 | EXT | Аномалия находится на отводе. | 0.89 | (c)
83449.369 | 6.752 | 6.72 | -4.279 | -4.311 | -1613 | -1521 | -1503 | 618 | 4263 | 7683а |  | CORR | CIGR | 07:35 | 07:50 | 07:52 | 48 | 220 | 46 | EXT | Аномалия находится на отводе. | 0.9 | (c)
83449.443 | 6.826 | 6.824 | -4.205 | -4.207 | -1526 | -1475 | -1443 | 704 | 4182 | 7683а |  | CORR | CIGR | 07:49 | 07:57 | 08:02 | 25 | 166 | 15 | EXT | Аномалия находится на отводе. | 0.89 | (c)
83449.591 | 6.974 | 6.968 | -4.057 | -4.063 | -1354 | -1277 | -1296 | 876 | 4038 | 7683а |  | CORR | CIGR | 08:16 | 08:29 | 08:26 | 25 | 116 | 14 | EXT | Аномалия находится на отводе. | 0.89 | (c)
83450.92 | 8.303 | 8.283 | -2.728 | -2.748 | -1180 | -1095 | -1087 | 994 | 2717 | 7683а |  | CORR | CIGR | 08:45 | 08:58 | 08:60 | 31 | 186 | 11 | EXT | Аномалия находится на отводе. | 0.89 | (c)
83451.059 | 8.442 | 8.42 | -2.589 | -2.611 | -1874 | -1703 | -1755 | 356 | 2566 | 7683а |  | CORR | CIGR | 06:53 | 07:20 | 07:12 | 45 | 238 | 10 | EXT | Аномалия находится на отводе. | 0.89 | (c)
83453.021 | 10.404 | 10.086 | -0.627 | -0.945 | -1633 | -1633 | -1610 | 597 | 462 | 7683а |  | CORR | AXGR | 07:31 | 07:31 | 07:35 | 483 | 46 | 10 | EXT | Аномалия находится на отводе. | 0.93 | (c)
83453.648 | 0 | -0.028 | -11.545 | -11.573 | -2213 | -1592 | -1726 | 17 |  | 7684 | Нарушение формы кольцевого шва | GWAN |  | 06:04 | 07:44 | 07:22 | 0 | 974 |  | EXT | Нарушение формы кольцевого шва Аномалия находится на отводе. |  | (c)
83456.31 | 2.662 | 2.634 | -8.883 | -8.911 | -1669 | -1586 | -1578 | 562 | 2634 | 7684 |  | CORR | GENE | 07:32 | 07:45 | 07:46 | 149 | 181 | 10 | EXT | Аномалия находится на отводе. | 0.9 | (c)
83457.463 | 3.815 | 3.799 | -7.73 | -7.746 | -1343 | -1288 | -1278 | 888 | 3799 | 7684 |  | CORR | CIGR | 08:24 | 08:33 | 08:35 | 29 | 130 | 13 | EXT | Аномалия находится на отводе. | 0.89 | (c)
83457.599 | 3.951 | 3.882 | -7.594 | -7.663 | -1351 | -1307 | -1312 | 880 | 3882 | 7684 |  | CORR | GENE | 08:23 | 08:30 | 08:29 | 147 | 77 | 15 | EXT | Аномалия находится на отводе. | 0.9 | (c)
83462.945 | 9.297 | 9.281 | -2.248 | -2.264 | -1560 | -1524 | -1511 | 670 | 2238 | 7684 |  | CORR | CIGR | 07:49 | 07:55 | 07:57 | 26 | 98 | 15 | EXT | Аномалия находится на отводе. | 0.89 | (c)
83464.399 | 10.751 | 10.739 | -0.794 | -0.806 | -1463 | -1304 | -1344 | 767 | 755 | 7684 |  | CORR | CIGR | 08:05 | 08:30 | 08:24 | 51 | 238 | 15 | EXT | Аномалия находится на отводе. | 0.89 | (c)
83466.214 | 1.021 | 1.006 | -7.494 | -7.509 | -1866 | -1812 | -1790 | 365 | 1006 | 7685 |  | CORR | CIGR | 08:12 | 08:20 | 08:24 | 23 | 151 | 11 | EXT | Аномалия находится на упругопластическом изгибе: R=333 D, максимальное растяжение на 3.9 час. | 0.89 | (c)
83466.479 | 1.286 | 1.268 | -7.229 | -7.247 | -1916 | -1857 | -1830 | 314 | 1268 | 7685 |  | CORR | CIGR | 08:03 | 08:13 | 08:17 | 29 | 173 | 14 | EXT | Аномалия находится на упругопластическом изгибе: R=378 D, максимальное растяжение на 4.1 час. | 0.89 | (c)
83466.968 | 1.775 | 1.726 | -6.74 | -6.789 | -1953 | -1936 | -1936 | 277 | 1726 | 7685 |  | CORR | AXGR | 07:57 | 08:00 | 08:00 | 88 | 35 | 11 | EXT | Аномалия находится на упругопластическом изгибе: R=487 D, максимальное растяжение на 4.5 час. | 0.89 | (c)
83467.077 | 1.884 | 1.828 | -6.631 | -6.687 | -2134 | -2015 | -1988 | 96 | 1828 | 7685 |  | CORR | GENE | 07:28 | 07:47 | 07:52 | 68 | 293 | 12 | EXT | Аномалия находится на упругопластическом изгибе: R=487 D, максимальное растяжение на 4.5 час. | 0.89 | (c)
83471.03 | 5.837 | 5.783 | -2.678 | -2.732 | 2190 | 2207 | 2209 | 3 | 2594 | 7685 |  | CORR | AXGR | 07:06 | 07:09 | 07:09 | 138 | 38 | 10 | EXT | Аномалия находится на упругопластическом изгибе: R=609 D, максимальное растяжение на 7.3 час. | 0.89 | (c)
83471.664 | 6.471 | 6.317 | -2.044 | -2.198 | 2150 | 2181 | 2174 | 32 | 1976 | 7685 |  | CORR | AXGR | 06:60 | 07:05 | 07:04 | 222 | 49 | 10 | EXT | Аномалия находится на упругопластическом изгибе: R=604 D, максимальное растяжение на 7.5 час. | 0.91 | (c)
83471.777 | 6.584 | 6.549 | -1.931 | -1.966 | 1970 | 2026 | 2026 | 149 | 1895 | 7685 |  | CORR | GENE | 06:31 | 06:40 | 06:40 | 71 | 111 | 10 | EXT | Аномалия находится на упругопластическом изгибе: R=604 D, максимальное растяжение на 7.5 час. | 0.89 | (c)
83472.707 | 7.514 | 7.483 | -1.001 | -1.032 | -2181 | -2174 | -2159 | 49 | 708 | 7685 |  | CORR | AXGR | 07:21 | 07:22 | 07:24 | 324 | 44 | 12 | EXT | Аномалия находится на упругопластическом изгибе: R=592 D, максимальное растяжение на 7.7 час. | 0.92 | (c)
83474.251 | 0.543 | 0.525 | -1.102 | -1.12 | 1050 | 1208 | 1154 | 973 | 525 | 7686 |  | CORR | GENE | 04:05 | 04:30 | 04:21 | 59 | 207 | 12 | EXT | Аномалия находится на упругопластическом изгибе: R=569 D, максимальное растяжение на 7.7 час. | 0.89 | (c)
83474.327 | 0.619 | 0.609 | -1.026 | -1.036 | 1314 | 1357 | 1378 | 788 | 609 | 7686 |  | CORR | CIGR | 04:47 | 04:54 | 04:58 | 25 | 128 | 10 | EXT | Аномалия находится на упругопластическом изгибе: R=569 D, максимальное растяжение на 7.7 час. | 0.89 | (c)
83474.392 | 0.684 | 0.679 | -0.961 | -0.966 | 873 | 920 | 937 | 873 | 679 | 7686 |  | CORR | CIGR | 03:36 | 03:44 | 03:46 | 20 | 128 | 12 | EXT | Аномалия находится на упругопластическом изгибе: R=569 D, максимальное растяжение на 7.7 час. | 0.89 | (c)
83475.102 | 1.394 | 1.215 | -0.251 | -0.43 | 1333 | 1434 | 1387 | 789 | 71 | 7686 |  | CORR | GENE | 04:50 | 05:07 | 04:59 | 359 | 108 | 10 | EXT | Аномалия находится на упругопластическом изгибе: R=562 D, максимальное растяжение на 7.7 час. | 0.92 | (c)
83475.255 | 1.547 | 1.529 | -0.098 | -0.116 | 2119 | -2207 | 2227 | 0 | 68 | 7686 |  | CORR | CIGR | 06:57 | 07:19 | 07:15 | 48 | 216 | 12 | EXT | Аномалия находится на упругопластическом изгибе: R=560 D, максимальное растяжение на 7.7 час. | 0.89 | (c)
83475.286 | 1.578 | 1.551 | -0.067 | -0.094 | 995 | 1087 | 1072 | 995 | 45 | 7686 |  | CORR | CIGR | 03:56 | 04:11 | 04:08 | 49 | 155 | 11 | EXT | Аномалия находится на упругопластическом изгибе: R=560 D, максимальное растяжение на 7.7 час. | 0.89 | (c)
83475.387 | 0.034 | 0.029 | -11.211 | -11.216 | 127 | 269 | 273 | 127 | 29 | 7687 |  | CORR | GENE | 03:09 | 03:32 | 03:32 | 68 | 293 | 11 | EXT | Аномалия находится на упругопластическом изгибе: R=560 D, максимальное растяжение на 7.7 час. | 0.89 | (c)
83475.397 | 0.044 | 0.035 | -11.201 | -11.21 | 1727 | 1812 | 1802 | 353 | 35 | 7687 |  | CORR | CIGR | 07:27 | 07:41 | 07:39 | 24 | 151 | 13 | EXT | Аномалия находится на упругопластическом изгибе: R=560 D, максимальное растяжение на 7.7 час. | 0.89 | (c)
83475.408 | 0.055 | 0.045 | -11.19 | -11.2 | 1187 | 1317 | 1315 | 787 | 45 | 7687 |  | CORR | GENE | 06:00 | 06:21 | 06:21 | 67 | 256 | 10 | EXT | Аномалия находится на упругопластическом изгибе: R=560 D, максимальное растяжение на 7.7 час. | 0.89 | (c)
83475.947 | 0.594 | 0.578 | -10.651 | -10.667 | 1750 | 1804 | 1821 | 338 | 578 | 7687 |  | CORR | CIGR | 07:31 | 07:40 | 07:42 | 47 | 142 | 12 | EXT | Аномалия находится на упругопластическом изгибе: R=556 D, максимальное растяжение на 7.7 час. | 0.89 | (c)
83476.284 | 0.931 | 0.921 | -10.314 | -10.324 | 1917 | 1942 | 1952 | 243 | 921 | 7687 |  | CORR | CIGR | 07:58 | 08:02 | 08:03 | 22 | 70 | 12 | EXT | Аномалия находится на упругопластическом изгибе: R=551 D, максимальное растяжение на 7.7 час. | 0.89 | (c)
83476.625 | 1.272 | 1.17 | -9.973 | -10.075 | 1982 | 2010 | 2009 | 195 | 1170 | 7687 |  | CORR | AXGR | 08:08 | 08:13 | 08:13 | 254 | 54 | 11 | EXT | Аномалия находится на упругопластическом изгибе: R=549 D, максимальное растяжение на 7.7 час. | 0.91 | (c)
83476.68 | 1.327 | 1.313 | -9.918 | -9.932 | 1824 | 1872 | 1870 | 314 | 1313 | 7687 |  | CORR | CIGR | 07:43 | 07:51 | 07:50 | 27 | 92 | 10 | EXT | Аномалия находится на упругопластическом изгибе: R=549 D, максимальное растяжение на 7.7 час. | 0.89 | (c)
83477.911 | 2.558 | 2.555 | -8.687 | -8.69 | 1513 | 1612 | 1593 | 558 | 2555 | 7687 |  | CORR | CIGR | 06:53 | 07:09 | 07:05 | 30 | 160 | 15 | EXT | Аномалия находится на упругопластическом изгибе: R=542 D, максимальное растяжение на 7.7 час. | 0.89 | (c)
83478.284 | 2.931 | 2.917 | -8.314 | -8.328 | 1522 | 1597 | 1593 | 567 | 2917 | 7687 |  | CORR | CIGR | 06:54 | 07:06 | 07:05 | 30 | 142 | 11 | EXT | Аномалия находится на упругопластическом изгибе: R=539 D, максимальное растяжение на 7.7 час. | 0.89 | (c)
83478.351 | 2.998 | 2.982 | -8.247 | -8.263 | 64 | 208 | 136 | 64 | 2982 | 7687 |  | CORR | CIGR | 02:59 | 03:22 | 03:10 | 35 | 145 | 12 | EXT | Аномалия находится на упругопластическом изгибе: R=539 D, максимальное растяжение на 7.7 час. | 0.89 | (c)
83478.351 | 2.998 | 2.975 | -8.247 | -8.27 | 252 | 255 | 354 | 252 | 2975 | 7687 |  | CORR | CIGR | 03:29 | 03:30 | 03:45 | 45 | 204 | 14 | EXT | Аномалия находится на упругопластическом изгибе: R=539 D, максимальное растяжение на 7.7 час. | 0.89 | (c)
83480.273 | 4.92 | 4.915 | -6.325 | -6.33 | 2050 | 2130 | 2115 | 50 | 4915 | 7687 |  | CORR | CIGR | 08:19 | 08:32 | 08:30 | 31 | 131 | 14 | EXT | Аномалия находится на упругопластическом изгибе: R=506 D, максимальное растяжение на 7.7 час. | 0.89 | (c)
83481.366 | 6.013 | 5.91 | -5.232 | -5.335 | 15 | 24 | 28 | 15 | 5120 | 7687 |  | CORR | AXGR | 02:51 | 02:52 | 02:53 | 215 | 25 | 11 | EXT | Аномалия находится на упругопластическом изгибе: R=475 D, максимальное растяжение на 7.7 час. | 0.91 | (c)
83482.494 | 7.141 | 7.136 | -4.104 | -4.109 | 35 | 116 | 97 | 35 | 4084 | 7687 |  | CORR | CIGR | 02:54 | 03:07 | 03:04 | 25 | 124 | 12 | EXT | Аномалия находится на упругопластическом изгибе: R=456 D, максимальное растяжение на 7.9 час. | 0.89 | (c)
83482.763 | 7.41 | 7.403 | -3.835 | -3.842 | 1829 | 1919 | 1897 | 265 | 3817 | 7687 |  | CORR | CIGR | 07:44 | 07:58 | 07:55 | 25 | 137 | 12 | EXT | Аномалия находится на упругопластическом изгибе: R=452 D, максимальное растяжение на 7.9 час. | 0.89 | (c)
83482.825 | 7.472 | 7.453 | -3.773 | -3.792 | 1986 | 2175 | 2099 | 18 | 3747 | 7687 |  | CORR | CIGR | 08:09 | 08:40 | 08:27 | 45 | 227 | 12 | EXT | Аномалия находится на упругопластическом изгибе: R=452 D, максимальное растяжение на 7.9 час. | 0.89 | (c)
83483.839 | 8.486 | 8.484 | -2.759 | -2.761 | 2056 | 2108 | 2096 | 94 | 2741 | 7687 |  | CORR | CIGR | 08:20 | 08:29 | 08:27 | 20 | 81 | 10 | EXT | Аномалия находится на упругопластическом изгибе: R=437 D, максимальное растяжение на 7.9 час. | 0.89 | (c)
83484.677 | 9.324 | 9.314 | -1.921 | -1.931 | 2047 | 2113 | 2105 | 68 | 1906 | 7687 |  | CORR | CIGR | 08:19 | 08:29 | 08:28 | 25 | 116 | 10 | EXT | Аномалия находится на упругопластическом изгибе: R=427 D, максимальное растяжение на 8 час. | 0.89 | (c)
83485.078 | 9.725 | 9.664 | -1.52 | -1.581 | 1891 | 1914 | 1915 | 292 | 1248 | 7687 |  | CORR | AXGR | 07:54 | 07:57 | 07:57 | 333 | 48 | 13 | EXT | Аномалия находится на упругопластическом изгибе: R=421 D, максимальное растяжение на 8 час. | 0.93 | (c)
83485.395 | 10.042 | 10.028 | -1.203 | -1.217 | 1524 | 1611 | 1588 | 577 | 1153 | 7687 |  | CORR | GENE | 06:54 | 07:08 | 07:05 | 64 | 130 | 10 | EXT | Аномалия находится на упругопластическом изгибе: R=419 D, максимальное растяжение на 8 час. | 0.89 | (c)
83485.765 | 10.412 | 10.4 | -0.833 | -0.845 | 1783 | 1893 | 1857 | 300 | 815 | 7687 |  | CORR | CIGR | 07:36 | 07:54 | 07:48 | 30 | 148 | 11 | EXT | Аномалия находится на упругопластическом изгибе: R=414 D, максимальное растяжение на 8.1 час. | 0.89 | (c)
83486.321 | 10.968 | 10.724 | -0.277 | -0.521 | 2204 | 2225 | -2226 | 0 | 231 | 7687 |  | CORR | GENE | 08:44 | 08:48 | 08:49 | 290 | 63 | 10 | EXT | Аномалия находится на упругопластическом изгибе: R=410 D, максимальное растяжение на 8.1 час. | 0.91 | (c)
83486.472 | 11.119 | 11.098 | -0.126 | -0.147 | 1983 | 2026 | 2048 | 117 | 117 | 7687 |  | CORR | CIGR | 08:08 | 08:15 | 08:19 | 30 | 130 | 11 | EXT | Аномалия находится на упругопластическом изгибе: R=410 D, максимальное растяжение на 8.1 час. | 0.89 | (c)
83486.657 | 0.059 | 0.036 | -11.176 | -11.199 | -1975 | -1886 | -1869 | 255 | 36 | 7688 |  | CORR | GENE | 08:02 | 08:16 | 08:19 | 95 | 213 | 14 | EXT | Аномалия находится на упругопластическом изгибе: R=409 D, максимальное растяжение на 8.2 час. | 0.89 | (c)
83487.29 | 0.692 | 0.653 | -10.543 | -10.582 | -1937 | -1881 | -1780 | 293 | 653 | 7688 |  | CORR | CIGR | 08:08 | 08:17 | 08:33 | 50 | 314 | 14 | EXT | Аномалия находится на упругопластическом изгибе: R=407 D, максимальное растяжение на 8.2 час. | 0.9 | (c)
83488.247 | 1.649 | 1.636 | -9.586 | -9.599 | -2105 | -2045 | -2046 | 125 | 1636 | 7688 |  | CORR | GENE | 07:41 | 07:50 | 07:50 | 86 | 119 | 14 | EXT | Аномалия находится на упругопластическом изгибе: R=407 D, максимальное растяжение на 8.4 час. | 0.89 | (c)
83489.006 | 2.408 | 2.397 | -8.827 | -8.838 | -2009 | -1911 | -1937 | 222 | 2397 | 7688 |  | CORR | CIGR | 07:56 | 08:12 | 08:08 | 35 | 142 | 11 | EXT | Аномалия находится на упругопластическом изгибе: R=411 D, максимальное растяжение на 8.5 час. | 0.89 | (c)
83489.126 | 2.528 | 2.511 | -8.707 | -8.724 | -2058 | -1883 | -1943 | 173 | 2511 | 7688 |  | CORR | CIGR | 07:48 | 08:17 | 08:07 | 42 | 229 | 11 | EXT | Аномалия находится на упругопластическом изгибе: R=412 D, максимальное растяжение на 8.5 час. | 0.89 | (c)
83490.38 | 3.782 | 3.768 | -7.453 | -7.467 | -1938 | -1908 | -1879 | 293 | 3768 | 7688 |  | CORR | CIGR | 08:08 | 08:13 | 08:17 | 35 | 118 | 13 | EXT | Аномалия находится на упругопластическом изгибе: R=419 D, максимальное растяжение на 8.7 час. | 0.89 | (c)
83490.511 | 3.913 | 3.757 | -7.322 | -7.478 | 2147 | 2177 | 2164 | 49 | 3757 | 7688 |  | CORR | AXGR | 07:07 | 07:12 | 07:10 | 297 | 35 | 14 | EXT | Аномалия находится на упругопластическом изгибе: R=419 D, максимальное растяжение на 8.7 час. | 0.93 | (c)
83490.543 | 3.945 | 3.931 | -7.29 | -7.304 | -2051 | -1997 | -1993 | 179 | 3931 | 7688 |  | CORR | CIGR | 07:50 | 07:58 | 07:59 | 20 | 116 | 13 | EXT | Аномалия находится на упругопластическом изгибе: R=420 D, максимальное растяжение на 8.8 час. | 0.89 | (c)
83490.679 | 4.081 | 4.026 | -7.154 | -7.209 | 898 | 1007 | 1039 | 898 | 4026 | 7688 |  | CORR | GENE | 03:45 | 04:03 | 04:08 | 82 | 283 | 15 | EXT | Аномалия находится на упругопластическом изгибе: R=420 D, максимальное растяжение на 8.8 час. | 0.89 | (c)
83490.871 | 4.273 | 4.162 | -6.962 | -7.073 | 2192 | 2213 | 2210 | 3 | 4162 | 7688 |  | CORR | AXGR | 07:14 | 07:18 | 07:17 | 237 | 36 | 15 | EXT | Аномалия находится на упругопластическом изгибе: R=421 D, максимальное растяжение на 8.8 час. | 0.92 | (c)
83490.882 | 4.284 | 4.271 | -6.951 | -6.964 | -2072 | -2020 | -2014 | 158 | 4271 | 7688 |  | CORR | CIGR | 07:46 | 07:55 | 07:55 | 27 | 116 | 11 | EXT | Аномалия находится на упругопластическом изгибе: R=421 D, максимальное растяжение на 8.8 час. | 0.89 | (c)
83491.214 | 4.616 | 4.584 | -6.619 | -6.651 | 2093 | -1953 | -2110 | 0 | 4584 | 7688 |  | CORR | GENE | 06:58 | 08:05 | 07:40 | 57 | 515 | 10 | EXT | Аномалия находится на упругопластическом изгибе: R=424 D, максимальное растяжение на 8.9 час. | 0.89 | (c)
83491.495 | 4.897 | 4.828 | -6.338 | -6.407 | 2192 | 2206 | 2206 | 11 | 4828 | 7688 |  | CORR | AXGR | 07:14 | 07:17 | 07:17 | 151 | 27 | 14 | EXT | Аномалия находится на упругопластическом изгибе: R=428 D, максимальное растяжение на 9 час. | 0.9 | (c)
83491.856 | 5.258 | 5.175 | -5.977 | -6.06 | 2183 | 2212 | 2201 | 12 | 5175 | 7688 |  | CORR | AXGR | 07:13 | 07:17 | 07:16 | 310 | 36 | 15 | EXT | Аномалия находится на упругопластическом изгибе: R=440 D, максимальное растяжение на 9.1 час. | 0.93 | (c)
83492.487 | 5.889 | 5.87 | -5.346 | -5.365 | -1750 | -1699 | -1692 | 480 | 5336 | 7688 |  | CORR | CIGR | 08:38 | 08:46 | 08:47 | 29 | 116 | 11 | EXT | Аномалия находится на упругопластическом изгибе: R=452 D, максимальное растяжение на 9.2 час. | 0.89 | (c)
83492.804 | 6.206 | 6.068 | -5.029 | -5.167 | 2177 | 2204 | 2197 | 13 | 4767 | 7688 |  | CORR | AXGR | 07:12 | 07:16 | 07:15 | 400 | 41 | 12 | EXT | Аномалия находится на упругопластическом изгибе: R=463 D, максимальное растяжение на 9.3 час. | 0.93 | (c)
83493.89 | 7.292 | 7.172 | -3.943 | -4.063 | -2159 | -2131 | -2125 | 72 | 3858 | 7688 |  | CORR | GENE | 07:32 | 07:37 | 07:38 | 205 | 68 | 10 | EXT | Аномалия находится на упругопластическом изгибе: R=489 D, максимальное растяжение на 9.4 час. | 0.9 | (c)
83495.707 | 9.109 | 9.042 | -2.126 | -2.193 | 2197 | 2213 | 2212 | 4 | 2071 | 7688 |  | CORR | AXGR | 07:15 | 07:18 | 07:18 | 122 | 29 | 15 | EXT | Аномалия находится на упругопластическом изгибе: R=590 D, максимальное растяжение на 9.1 час. | 0.9 | (c)
83495.936 | 9.338 | 9.329 | -1.897 | -1.906 | -1957 | -1899 | -1905 | 273 | 1884 | 7688 |  | CORR | CIGR | 08:05 | 08:14 | 08:13 | 22 | 105 | 10 | EXT | Аномалия находится на упругопластическом изгибе: R=609 D, максимальное растяжение на 9 час. | 0.89 | (c)
83496.161 | 9.563 | 9.548 | -1.672 | -1.687 | -2099 | -2006 | -2028 | 131 | 1642 | 7688 |  | CORR | CIGR | 07:42 | 07:57 | 07:53 | 45 | 142 | 14 | EXT | Аномалия находится на упругопластическом изгибе: R=627 D, максимальное растяжение на 9 час. | 0.89 | (c)
83500.588 | 0 | -0.031 | -4.52 | -4.551 | 624 | 926 | 794 | 624 |  | 7689б | Нарушение формы кольцевого шва | GWAN |  | 05:56 | 06:45 | 06:24 | 0 | 340 |  | EXT | Нарушение формы кольцевого шва Аномалия находится на упругопластическом изгибе: R=399 D, максимальное растяжение на 7 час. |  | (c)
83500.588 | 0 | -0.04 | -4.52 | -4.56 | 1204 | 1465 | 1720 | 1204 | 0 | 7689б | Внутришовный дефект | GWAN |  | 07:30 | 08:12 | 08:53 | 0 | 1032 | 16 | MID | Внутришовный дефект Аномалия находится на упругопластическом изгибе: R=399 D, максимальное растяжение на 7 час. |  | (b)
83508.046 | 2.938 | 2.801 | -1.147 | -1.284 | 1485 | 1569 | 1788 | 139 | 1133 | 7689в |  | CORR | GENE | 03:37 | 03:50 | 04:25 | 151 | 606 | 13 | EXT | Аномалия находится на упругопластическом изгибе: R=569 D, максимальное растяжение на 7.1 час. | 0.9 | (c)
83508.977 | 3.869 | 3.849 | -0.216 | -0.236 | 1918 | 1973 | 1976 | 196 | 216 | 7689в |  | CORR | CIGR | 04:46 | 04:55 | 04:56 | 20 | 116 | 13 | EXT | Аномалия находится на упругопластическом изгибе: R=697 D, максимальное растяжение на 7.3 час. | 0.89 | (c)
83523.497 | 2.974 | 2.958 | -7.976 | -7.992 | -411 | -377 | -366 | 320 | 2958 | 7691 |  | CORR | CIGR | 04:21 | 04:27 | 04:29 | 29 | 90 | 13 | EXT |  | 0.89 | (c)
83531.814 | 0.341 | 0.327 | -11.109 | -11.123 | -2117 | -2060 | -2054 | 1992 | 327 | 7692 |  | CORR | CIGR | 03:33 | 03:42 | 03:43 | 25 | 126 | 10 | EXT |  | 0.89 | (c)
83577.942 | 1.554 | 1.506 | -10.036 | -10.084 | 1592 | 1613 | 1636 | 1592 | 1506 | 7696 | Металлургический дефект | MIAN | GENE | 09:45 | 09:48 | 09:52 | 92 | 87 |  | INT | Металлургический дефект Эквивалент потери металла 10%. |  | (c)
83656.402 | 0.059 | 0.001 | -11.441 | -11.499 | -7 | 27 | 17 | 0 | 1 | 7703 |  | LWAN | AXGR | 06:48 | 06:53 | 06:52 | 194 | 50 |  | INT | Эквивалент потери металла 14%. |  | (c)
83700.547 | 0.929 | 0.908 | -10.071 | -10.092 | -136 | -91 | -88 | 40 | 908 | 7707 |  | CORR | CIGR | 06:40 | 06:47 | 06:48 | 44 | 97 | 10 | EXT |  | 0.89 | (c)
83734.511 | 1.408 | 1.398 | -9.787 | -9.797 | 1634 | 1698 | 1680 | 506 | 1398 | 7710 |  | GOUG | CIGR | 07:05 | 07:15 | 07:12 | 19 | 91 | 7 | EXT | Задир. |  | (c)
83844.518 | 0 | -0.022 | -10.96 | -10.982 | -706 | -464 | -432 | 159 |  | 7724 | Нарушение формы кольцевого шва | GWAN |  | 03:35 | 04:14 | 04:19 | 0 | 547 |  | EXT | Нарушение формы кольцевого шва |  | (c)
83859.068 | 3.59 | 3.468 | -7.455 | -7.577 | 903 | 920 | 972 | 903 | 3468 | 7725 |  | CORR | GENE | 04:15 | 04:18 | 04:26 | 252 | 138 | 13 | EXT |  | 0.92 | (c)
83872.987 | 6.464 | 6.397 | -4.571 | -4.638 | 1700 | 1885 | 1816 | 1700 | 4558 | 7726 |  | CORR | GENE | 08:02 | 08:32 | 08:21 | 80 | 232 | 10 | EXT |  | 0.89 | (c)
83895.048 | 6.65 | 6.631 | -4.36 | -4.379 | -2162 | -2113 | -2087 | 2013 | 4344 | 7728 |  | CORR | CIGR | 05:07 | 05:15 | 05:19 | 35 | 148 | 12 | EXT |  | 0.89 | (c)
83896.294 | 7.896 | 7.879 | -3.114 | -3.131 | -1426 | -1384 | -1354 | 1283 | 3055 | 7728 |  | CORR | GENE | 07:06 | 07:13 | 07:18 | 76 | 143 | 13 | EXT |  | 0.89 | (c)
83896.392 | 7.994 | 7.95 | -3.016 | -3.06 | -1669 | -1577 | -1575 | 1480 | 2995 | 7728 |  | CORR | GENE | 06:27 | 06:42 | 06:42 | 65 | 189 | 10 | EXT |  | 0.89 | (c)
83896.439 | 8.041 | 7.979 | -2.969 | -3.031 | 2147 | 2207 | -2116 | 1919 | 2938 | 7728 |  | CORR | GENE | 04:43 | 04:52 | 05:15 | 93 | 396 | 15 | EXT |  | 0.89 | (c)
83896.483 | 8.085 | 8.074 | -2.925 | -2.936 | 2190 | 2220 | 2219 | 2190 | 2714 | 7728 |  | CORR | GENE | 04:50 | 04:54 | 04:54 | 222 | 58 | 10 | EXT |  | 0.91 | (c)
83896.507 | 8.109 | 8.081 | -2.901 | -2.929 | -1650 | -1498 | -1466 | 1282 | 2855 | 7728 |  | CORR | GENE | 06:30 | 06:54 | 06:60 | 74 | 367 | 17 | EXT |  | 0.89 | (c)
83897.332 | 8.934 | 8.63 | -2.076 | -2.38 | -1574 | -1540 | -1475 | 1375 | 1729 | 7728 |  | CORR | GENE | 06:42 | 06:48 | 06:58 | 651 | 199 | 13 | EXT |  | 0.96 | (c)
83898.038 | 9.64 | 9.325 | -1.37 | -1.685 | -1584 | -1541 | -1524 | 1464 | 913 | 7728 |  | CORR | GENE | 06:40 | 06:47 | 06:50 | 772 | 120 | 15 | EXT |  | 0.99 | (c)
83898.109 | 9.711 | 9.586 | -1.299 | -1.424 | -1329 | -1134 | -1193 | 1056 | 1273 | 7728 |  | CORR | GENE | 07:22 | 07:53 | 07:44 | 151 | 272 | 12 | EXT |  | 0.9 | (c)
83899.162 | 10.764 | 10.382 | -0.246 | -0.628 | -1371 | -1319 | -1296 | 1221 | 139 | 7728 |  | CORR | GENE | 07:15 | 07:23 | 07:27 | 489 | 150 | 15 | EXT |  | 0.96 | (c)
83899.656 | 0.248 | 0.1 | -10.592 | -10.74 | 605 | 757 | 756 | 605 | 100 | 7729 |  | CORR | GENE | 07:50 | 08:15 | 08:15 | 218 | 303 | 11 | EXT |  | 0.91 | (c)
83900.272 | 0.864 | 0.489 | -9.976 | -10.351 | 476 | 569 | 558 | 476 | 489 | 7729 |  | CORR | GENE | 07:29 | 07:44 | 07:43 | 715 | 163 | 15 | EXT |  | 0.98 | (c)
83900.425 | 1.017 | 0.978 | -9.823 | -9.862 | 581 | 670 | 673 | 581 | 978 | 7729 |  | CORR | GENE | 07:46 | 08:01 | 08:01 | 106 | 183 | 14 | EXT |  | 0.9 | (c)
83900.914 | 1.506 | 1.498 | -9.334 | -9.342 | 157 | 246 | 260 | 157 | 1498 | 7729 |  | CORR | CIGR | 06:38 | 06:52 | 06:55 | 40 | 206 | 15 | EXT |  | 0.89 | (c)
83907.025 | 7.617 | 7.512 | -3.223 | -3.328 | 933 | 947 | 948 | 933 | 3081 | 7729 |  | CORR | AXGR | 08:43 | 08:45 | 08:46 | 247 | 31 | 20 | EXT |  | 0.94 | (c)
83925.645 | 4.182 | 4.053 | -7.363 | -7.492 | -514 | -479 | -456 | 398 | 4053 | 7731 |  | CORR | GENE | 03:29 | 03:35 | 03:38 | 220 | 116 | 18 | EXT |  | 0.93 | (c)
83932.916 | 11.453 | 11.433 | -0.092 | -0.112 | -511 | -457 | -452 | 393 | 32 | 7731 |  | CORR | GENE | 03:29 | 03:38 | 03:39 | 80 | 118 | 17 | EXT |  | 0.89 | (c)
83937.082 | 4.074 | 3.972 | -6.281 | -6.383 | -569 | -561 | -551 | 533 | 3972 | 7732 |  | CORR | AXGR | 04:01 | 04:03 | 04:04 | 150 | 36 | 13 | EXT |  | 0.9 | (c)
83943.474 | 0.111 | 0.027 | -10.869 | -10.953 | -1062 | -1035 | -1039 | 1016 | 27 | 7733 |  | CORR | AXGR | 05:12 | 05:16 | 05:15 | 148 | 46 | 24 | EXT |  | 0.92 | (c)
83947.137 | 3.774 | 3.732 | -7.206 | -7.248 | -1721 | -1560 | -1594 | 1467 | 3732 | 7733 |  | CORR | GENE | 03:25 | 03:51 | 03:46 | 88 | 253 | 14 | EXT |  | 0.89 | (c)
83978.363 | 2.045 | 1.981 | -9.05 | -9.114 | -848 | -832 | -832 | 815 | 1981 | 7736 |  | CORR | AXGR | 08:04 | 08:06 | 08:07 | 135 | 34 | 13 | EXT |  | 0.9 | (c)
83978.493 | 2.175 | 2.14 | -8.92 | -8.955 | -1937 | -1856 | -1835 | 1733 | 2140 | 7736 |  | CORR | GENE | 05:08 | 05:21 | 05:25 | 71 | 204 | 11 | EXT |  | 0.89 | (c)
83978.833 | 2.515 | 2.506 | -8.58 | -8.589 | -2170 | -2112 | -2097 | 2025 | 2506 | 7736 |  | CORR | CIGR | 04:31 | 04:40 | 04:42 | 30 | 145 | 15 | EXT |  | 0.89 | (c)
83982.119 | 5.801 | 5.789 | -5.294 | -5.306 | -835 | -806 | -767 | 699 | 5271 | 7736 |  | CORR | CIGR | 08:06 | 08:11 | 08:17 | 35 | 136 | 10 | EXT |  | 0.89 | (c)
83982.139 | 5.821 | 5.762 | -5.274 | -5.333 | -983 | -944 | -955 | 927 | 4950 | 7736 |  | CORR | AXGR | 07:42 | 07:48 | 07:47 | 383 | 56 | 10 | EXT |  | 0.93 | (c)
83983.181 | 6.863 | 6.823 | -4.232 | -4.272 | -1192 | -1074 | -959 | 727 | 4169 | 7736 |  | CORR | GENE | 07:08 | 07:28 | 07:46 | 103 | 465 | 11 | EXT |  | 0.89 | (c)
83984.579 | 8.261 | 7.981 | -2.834 | -3.114 | -932 | -883 | -888 | 845 | 2761 | 7736 |  | CORR | GENE | 07:50 | 07:58 | 07:57 | 353 | 87 | 13 | EXT |  | 0.93 | (c)
83985.324 | 9.006 | 8.988 | -2.089 | -2.107 | -759 | -678 | -632 | 506 | 2039 | 7736 |  | CORR | GENE | 08:18 | 08:31 | 08:39 | 68 | 253 | 11 | EXT |  | 0.89 | (c)
83985.997 | 9.679 | 9.306 | -1.416 | -1.789 | -844 | -808 | -817 | 791 | 1346 | 7736 |  | CORR | AXGR | 08:05 | 08:10 | 08:09 | 443 | 53 | 12 | EXT |  | 0.94 | (c)
83986.19 | 9.872 | 9.857 | -1.223 | -1.238 | -531 | -488 | -485 | 439 | 1214 | 7736 |  | CORR | CIGR | 08:55 | 09:02 | 09:03 | 24 | 92 | 10 | EXT |  | 0.89 | (c)
83987.303 | 10.985 | 10.948 | -0.11 | -0.147 | -964 | -750 | -798 | 631 | 78 | 7736 |  | CORR | GENE | 07:45 | 08:20 | 08:12 | 69 | 333 | 10 | EXT |  | 0.89 | (c)
83988.004 | 0.591 | 0.56 | -10.379 | -10.41 | -791 | -459 | -573 | 354 | 560 | 7737 |  | CORR | GENE | 07:42 | 08:36 | 08:18 | 114 | 437 | 13 | EXT |  | 0.9 | (c)
83989.009 | 1.596 | 1.563 | -9.374 | -9.407 | -825 | -748 | -753 | 681 | 1563 | 7737 |  | CORR | GENE | 07:37 | 07:49 | 07:49 | 94 | 144 | 10 | EXT |  | 0.89 | (c)
83990.966 | 3.553 | 3.537 | -7.417 | -7.433 | -725 | -621 | -649 | 572 | 3537 | 7737 |  | CORR | CIGR | 07:53 | 08:10 | 08:05 | 38 | 153 | 11 | EXT |  | 0.89 | (c)
83991.82 | 4.407 | 4.385 | -6.563 | -6.585 | -1946 | -1843 | -1805 | 1664 | 4385 | 7737 |  | CORR | CIGR | 04:36 | 04:53 | 04:59 | 35 | 283 | 10 | EXT |  | 0.89 | (c)
83991.949 | 4.536 | 4.521 | -6.434 | -6.449 | -1658 | -1604 | -1611 | 1563 | 4521 | 7737 |  | CORR | CIGR | 05:23 | 05:31 | 05:30 | 38 | 95 | 10 | EXT |  | 0.89 | (c)
83994.221 | 6.808 | 6.808 | -4.162 | -4.162 | -1005 | -944 | -953 | 901 | 4136 | 7737 |  | CORR | CIGR | 07:08 | 07:18 | 07:16 | 26 | 104 | 10 | EXT |  | 0.89 | (c)
83994.571 | 7.158 | 7.142 | -3.812 | -3.828 | -1017 | -957 | -957 | 898 | 3800 | 7737 |  | CORR | CIGR | 07:06 | 07:16 | 07:16 | 28 | 119 | 13 | EXT |  | 0.89 | (c)
83994.867 | 7.454 | 7.434 | -3.516 | -3.536 | -974 | -904 | -908 | 843 | 3505 | 7737 |  | CORR | CIGR | 07:13 | 07:24 | 07:24 | 31 | 131 | 10 | EXT |  | 0.89 | (c)
83995.166 | 7.753 | 7.74 | -3.217 | -3.23 | -778 | -740 | -735 | 693 | 3208 | 7737 |  | CORR | CIGR | 07:45 | 07:51 | 07:51 | 22 | 85 | 11 | EXT |  | 0.89 | (c)
83995.239 | 7.826 | 7.815 | -3.144 | -3.155 | -765 | -728 | -716 | 666 | 3132 | 7737 |  | CORR | CIGR | 07:47 | 07:53 | 07:55 | 23 | 99 | 10 | EXT |  | 0.89 | (c)
83998.236 | 10.823 | 10.806 | -0.147 | -0.164 | -2220 | -2128 | -2085 | 1949 | 131 | 7737 |  | CORR | CIGR | 03:52 | 04:07 | 04:14 | 33 | 271 | 15 | EXT |  | 0.89 | (c)
83998.533 | 0.15 | 0.139 | -10.875 | -10.886 | -887 | -842 | -827 | 766 | 139 | 7738 |  | CORR | CIGR | 08:03 | 08:10 | 08:12 | 19 | 121 | 12 | EXT |  | 0.89 | (c)
84001.495 | 3.112 | 3.057 | -7.913 | -7.968 | -906 | -890 | -881 | 856 | 3057 | 7738 |  | CORR | AXGR | 07:60 | 08:02 | 08:04 | 138 | 50 | 10 | EXT |  | 0.9 | (c)
84003.094 | 4.711 | 4.61 | -6.314 | -6.415 | -878 | -868 | -854 | 829 | 4610 | 7738 |  | CORR | AXGR | 08:04 | 08:06 | 08:08 | 238 | 49 | 10 | EXT |  | 0.91 | (c)
84003.7 | 5.317 | 5.304 | -5.708 | -5.721 | -1274 | -1255 | -1224 | 1175 | 5304 | 7738 |  | CORR | CIGR | 07:00 | 07:03 | 07:08 | 35 | 100 | 10 | EXT |  | 0.89 | (c)
84040.703 | 9.16 | 9.126 | -2.105 | -2.139 | -898 | -614 | -681 | 464 | 2057 | 7741 |  | CORR | GENE | 06:13 | 06:59 | 06:48 | 82 | 434 | 10 | EXT | Аномалия находится на упругопластическом изгибе: R=434 D, максимальное растяжение на 5.9 час. | 0.89 | (c)
84040.826 | 9.283 | 9.267 | -1.982 | -1.998 | -1337 | -1222 | -1241 | 1145 | 1967 | 7741 |  | CORR | CIGR | 05:03 | 05:21 | 05:18 | 31 | 192 | 10 | EXT | Аномалия находится на упругопластическом изгибе: R=434 D, максимальное растяжение на 5.9 час. | 0.89 | (c)
84041.372 | 9.829 | 9.618 | -1.436 | -1.647 | -1195 | -508 | -703 | 211 | 1243 | 7741 |  | CORR | GENE | 05:26 | 07:16 | 06:45 | 404 | 984 | 10 | EXT | Аномалия находится на упругопластическом изгибе: R=443 D, максимальное растяжение на 5.8 час. | 0.93 | (c)
84042.808 | 0 | -0.044 | -11.575 | -11.619 | 10 | 397 | 283 | 10 |  | 7742 | Нарушение формы кольцевого шва | GWAN |  | 02:01 | 03:03 | 02:45 | 0 | 546 |  | EXT | Нарушение формы кольцевого шва Аномалия находится на упругопластическом изгибе: R=469 D, максимальное растяжение на 5.9 час. |  | (c)
84042.808 | 0 | -0.038 | -11.575 | -11.613 | 991 | 1169 | 1396 | 429 |  | 7742 | Нарушение формы кольцевого шва | GWAN |  | 04:39 | 05:08 | 05:44 | 0 | 810 |  | EXT | Нарушение формы кольцевого шва Аномалия находится на упругопластическом изгибе: R=469 D, максимальное растяжение на 5.9 час. |  | (c)
84042.888 | 0.08 | 0.034 | -11.495 | -11.541 | 1674 | 1862 | 1972 | 0 | 34 | 7742 |  | CORR | GENE | 06:29 | 06:60 | 07:17 | 65 | 596 | 14 | EXT | Аномалия находится на упругопластическом изгибе: R=476 D, максимальное растяжение на 5.9 час. | 0.89 | (c)
84065.509 | 11.126 | 11.104 | -0.089 | -0.111 | -1345 | -1288 | -1267 | 886 | 74 | 7743 | Металлургический дефект | MIAN | CIGR | 05:59 | 06:09 | 06:12 | 37 | 156 |  | INT | Металлургический дефект Эквивалент потери металла 11%. |  | (c)
84083.679 | 6.441 | 6.024 | -5.054 | -5.471 | -2077 | -2014 | -2016 | 153 | 4946 | 7745 |  | CORR | GENE | 05:05 | 05:15 | 05:15 | 525 | 123 | 14 | EXT |  | 0.96 | (c)
84083.992 | 6.754 | 6.752 | -4.741 | -4.743 | -2081 | -2020 | -2017 | 150 | 4713 | 7745 |  | CORR | CIGR | 05:04 | 05:14 | 05:15 | 30 | 128 | 12 | EXT |  | 0.89 | (c)
84084.238 | 7 | 6.968 | -4.495 | -4.527 | -2215 | -2074 | -2058 | 16 | 4421 | 7745 |  | CORR | GENE | 04:43 | 05:05 | 05:08 | 106 | 314 | 10 | EXT |  | 0.89 | (c)
84084.379 | 7.141 | 7.124 | -4.354 | -4.371 | -2139 | -2021 | -2023 | 92 | 4306 | 7745 |  | CORR | GENE | 04:55 | 05:14 | 05:14 | 65 | 232 | 12 | EXT |  | 0.89 | (c)
84084.493 | 7.255 | 7.219 | -4.24 | -4.276 | -2044 | -2017 | -2011 | 187 | 4124 | 7745 |  | CORR | GENE | 05:10 | 05:14 | 05:16 | 152 | 66 | 10 | EXT |  | 0.9 | (c)
84084.724 | 7.486 | 7.4 | -4.009 | -4.095 | -2014 | -1963 | -1959 | 217 | 3752 | 7745 |  | CORR | GENE | 05:15 | 05:23 | 05:24 | 343 | 111 | 14 | EXT |  | 0.94 | (c)
84085.554 | 8.316 | 8.304 | -3.179 | -3.191 | -2048 | -1974 | -1986 | 183 | 3164 | 7745 |  | CORR | CIGR | 05:10 | 05:22 | 05:20 | 27 | 124 | 10 | EXT |  | 0.89 | (c)
84086.836 | 9.598 | 9.524 | -1.897 | -1.971 | -2035 | -1963 | -1814 | 195 | 1852 | 7745 |  | CORR | GENE | 05:12 | 05:23 | 05:47 | 119 | 443 | 11 | EXT |  | 0.89 | (c)
84087.201 | 9.963 | 9.936 | -1.532 | -1.559 | -2108 | -2037 | -2022 | 123 | 1452 | 7745 |  | CORR | GENE | 04:60 | 05:11 | 05:14 | 107 | 172 | 15 | EXT |  | 0.9 | (c)
84089.633 | 0.9 | 0.887 | -10.565 | -10.578 | 1307 | 1360 | 1361 | 815 | 887 | 7746 |  | CORR | CIGR | 03:38 | 03:47 | 03:47 | 30 | 108 | 13 | EXT |  | 0.89 | (c)
84091.389 | 2.656 | 2.645 | -8.809 | -8.82 | 1621 | 1802 | 1748 | 356 | 2645 | 7746 |  | CORR | CIGR | 04:29 | 04:58 | 04:49 | 41 | 253 | 15 | EXT |  | 0.89 | (c)
84111.762 | 11.564 | 11.518 | -0.026 | -0.072 | -2140 | -2063 | -1972 | 91 | 25 | 7747 |  | CORR | CIGR | 05:40 | 05:53 | 06:07 | 47 | 335 | 15 | EXT |  | 0.89 | (c)
84144.563 | 0 | -0.052 | -11.49 | -11.542 | 1483 | 1788 | 1806 | 100 |  | 7751 | Нарушение формы кольцевого шва | GWAN |  | 05:18 | 06:07 | 06:10 | 0 | 647 |  | EXT | Нарушение формы кольцевого шва |  | (c)
84146.327 | 1.764 | 1.762 | -9.726 | -9.728 | 1896 | 2061 | 2010 | 106 | 1762 | 7751 |  | CORR | CIGR | 06:25 | 06:51 | 06:43 | 33 | 229 | 15 | EXT |  | 0.89 | (c)
84157.077 | 1.024 | 0.996 | -10.376 | -10.404 | -2074 | -2015 | -1968 | 157 | 996 | 7752 |  | CORR | CIGR | 07:07 | 07:17 | 07:24 | 43 | 211 | 11 | EXT |  | 0.89 | (c)
84170.932 | 3.479 | 3.286 | -7.961 | -8.154 | 479 | 676 | 593 | 479 | 3286 | 7753 |  | GOUG | GENE | 02:55 | 03:27 | 03:14 | 239 | 229 | 8 | EXT | Задир. |  | (c)
84175.768 | 8.315 | 8.225 | -3.125 | -3.215 | 2119 | 2133 | 2135 | 80 | 3045 | 7753 |  | CORR | AXGR | 07:20 | 07:22 | 07:23 | 170 | 32 | 11 | EXT | Аномалия находится на упругопластическом изгибе: R=958 D, максимальное растяжение на 9.2 час. | 0.9 | (c)
84196.59 | 6.622 | 6.611 | -4.773 | -4.784 | -173 | -158 | -157 | 140 | 4761 | 7755 |  | CORR | PITT | 08:40 | 08:42 | 08:43 | 23 | 34 | 11 | EXT | Аномалия находится на упругопластическом изгибе: R=566 D, максимальное растяжение на 9.4 час. | 0.89 | (c)
84198.187 | 8.219 | 8.21 | -3.176 | -3.185 | -2133 | -2063 | -2079 | 98 | 3162 | 7755 |  | CORR | CIGR | 03:24 | 03:35 | 03:32 | 23 | 108 | 10 | EXT | Аномалия находится на упругопластическом изгибе: R=516 D, максимальное растяжение на 9.2 час. | 0.89 | (c)
84198.3 | 8.332 | 8.322 | -3.063 | -3.073 | -2021 | -1963 | -1977 | 210 | 3049 | 7755 |  | CORR | CIGR | 03:42 | 03:51 | 03:49 | 24 | 88 | 10 | EXT | Аномалия находится на упругопластическом изгибе: R=503 D, максимальное растяжение на 9.1 час. | 0.89 | (c)
84205.445 | 4.082 | 4.035 | -7.388 | -7.435 | 1978 | 1992 | 1994 | 221 | 4035 | 7756 |  | CORR | AXGR | 03:46 | 03:48 | 03:48 | 95 | 31 | 18 | EXT | Аномалия находится на упругопластическом изгибе: R=382 D, максимальное растяжение на 8.7 час. | 0.9 | (c)
84205.496 | 4.133 | 4.032 | -7.337 | -7.438 | 2147 | 2180 | 2172 | 33 | 4032 | 7756 |  | CORR | GENE | 04:13 | 04:18 | 04:17 | 124 | 51 | 10 | EXT | Аномалия находится на упругопластическом изгибе: R=382 D, максимальное растяжение на 8.7 час. | 0.89 | (c)
84221.377 | 8.544 | 8.528 | -2.771 | -2.787 | -672 | -661 | -633 | 593 | 2767 | 7757 |  | CORR | CIGR | 07:14 | 07:16 | 07:20 | 20 | 79 | 11 | EXT | Аномалия находится на упругопластическом изгибе: R=376 D, максимальное растяжение на 8.6 час. | 0.88 | (c)
84221.764 | 8.931 | 8.866 | -2.384 | -2.449 | -815 | -753 | -742 | 669 | 2358 | 7757 |  | CORR | GENE | 06:51 | 07:01 | 07:03 | 91 | 146 | 20 | EXT | Аномалия находится на упругопластическом изгибе: R=376 D, максимальное растяжение на 8.6 час. | 0.9 | (c)
84222.698 | 9.865 | 9.833 | -1.45 | -1.482 | -696 | -542 | -544 | 392 | 1419 | 7757 |  | CORR | GENE | 07:10 | 07:35 | 07:35 | 63 | 303 | 31 | EXT | Аномалия находится на упругопластическом изгибе: R=376 D, максимальное растяжение на 8.6 час. | 0.99 | (c)
84226.044 | 1.896 | 1.885 | -9.694 | -9.705 | -1890 | -1837 | -1838 | 341 | 1885 | 7758 |  | CORR | CIGR | 07:14 | 07:22 | 07:22 | 25 | 103 | 10 | EXT | Аномалия находится на отводе. | 0.89 | (c)
84231.09 | 6.942 | 6.925 | -4.648 | -4.665 | 2102 | 2166 | 2156 | 21 | 4629 | 7758 |  | CORR | CIGR | 05:58 | 06:08 | 06:07 | 36 | 107 | 10 | EXT | Аномалия находится на отводе. | 0.89 | (c)
84234.292 | 10.144 | 10.141 | -1.446 | -1.449 | 1470 | 1615 | 1599 | 503 | 1403 | 7758 |  | CORR | CIGR | 04:16 | 04:39 | 04:37 | 46 | 257 | 10 | EXT | Аномалия находится на отводе. | 0.89 | (c)
84235.738 | 0 | -0.048 | -11.365 | -11.413 | -1874 | -1270 | -1389 | 904 |  | 7759 | Нарушение формы кольцевого шва | GWAN |  | 01:09 | 02:47 | 02:27 | 0 | 969 |  | EXT | Нарушение формы кольцевого шва Аномалия находится на отводе. |  | (c)
84242.124 | 6.386 | 6.077 | -4.979 | -5.288 | -35 | 394 | 275 | 0 | 4736 | 7759 |  | ARTD | GENE | 06:06 | 07:15 | 06:56 | 552 | 619 |  | EXT | Эквивалент потери металла 10%. Аномалия находится на отводе. От изолировочной машины. |  | (c)
84258.548 | 0 | -0.029 | -11.33 | -11.359 | 2107 | -2056 | -2139 | 1923 |  | 7761 | Нарушение формы кольцевого шва | GWAN |  | 11:56 | 00:44 | 12:31 | 0 | 431 |  | EXT | Нарушение формы кольцевого шва Аномалия находится на отводе. |  | (c)
84269.878 | 0 | 0 | -10.815 | -10.815 | -116 | -106 | -105 | 94 | 0 | 7762 | Непровар / утяжина | GWAN |  | 05:48 | 05:50 | 05:50 | 0 | 22 | 19 | INT | Непровар / утяжина Толщины: 16,8 / 15,7 мм Аномалия находится на отводе. |  | (c)
84289.122 | 8.429 | 8.402 | -3.061 | -3.088 | -755 | -457 | -513 | 271 | 2987 | 7763 |  | CORR | GENE | 04:07 | 04:55 | 04:46 | 101 | 485 | 15 | EXT | Аномалия находится на отводе. | 0.89 | (c)
84301.642 | 9.459 | 9.445 | -1.841 | -1.855 | -790 | -704 | -714 | 638 | 1791 | 7764 |  | CORR | GENE | 04:06 | 04:19 | 04:18 | 64 | 152 | 10 | EXT | Аномалия находится на отводе. | 0.89 | (c)
84310.062 | 6.579 | 6.566 | -4.816 | -4.829 | 1214 | 1642 | 1482 | 480 | 4735 | 7765 |  | CORR | GENE | 03:30 | 04:39 | 04:13 | 94 | 537 | 10 | EXT | Аномалия находится на отводе. | 0.89 | (c)
84352.61 | 3.647 | 3.628 | -7.563 | -7.582 | 1854 | 1887 | 1891 | 302 | 3628 | 7769 |  | GOUG | CIGR | 05:21 | 05:27 | 05:27 | 37 | 74 | 7 | EXT | Задир. |  | (c)
84370.957 | 10.784 | 10.739 | -0.501 | -0.546 | 2188 | 2201 | 2199 | 20 | 425 | 7770 |  | CORR | AXGR | 07:47 | 07:49 | 07:49 | 121 | 22 | 15 | EXT | Аномалия находится на упругопластическом изгибе: R=797 D, максимальное растяжение на 8.3 час. | 0.9 | (c)
84372.837 | 1.379 | 1.145 | -9.121 | -9.355 | 2002 | 2032 | 2027 | 179 | 1145 | 7771 |  | CORR | AXGR | 07:23 | 07:28 | 07:27 | 318 | 50 | 10 | EXT | Аномалия находится на упругопластическом изгибе: R=817 D, максимальное растяжение на 7.7 час. | 0.92 | (c)
84393.413 | 0 | -0.036 | -11.175 | -11.211 | 1868 | -2207 | 2223 | 1868 |  | 7773 | Нарушение формы кольцевого шва | GWAN |  | 01:05 | 02:08 | 02:02 | 0 | 710 |  | EXT | Нарушение формы кольцевого шва |  | (c)
84394.336 | 0.923 | 0.889 | -10.252 | -10.286 | 209 | 371 | 360 | 209 | 889 | 7773 |  | CORR | GENE | 08:37 | 09:04 | 09:02 | 65 | 302 | 10 | EXT |  | 0.89 | (c)
84395.04 | 1.627 | 1.459 | -9.548 | -9.716 | -1556 | -1236 | -1191 | 825 | 1459 | 7773 |  | ARTD | GENE | 03:53 | 04:44 | 04:52 | 727 | 731 |  | EXT | Наплавка/вышлифовка 10%. |  | (c)
84458.798 | 10.53 | 10.514 | -0.5 | -0.516 | 1644 | 1693 | 1698 | 1644 | 486 | 7778 |  | CORR | CIGR | 03:07 | 03:15 | 03:16 | 30 | 108 | 13 | EXT |  | 0.89 | (c)
84463.494 | 4.196 | 4.184 | -6.749 | -6.761 | 717 | 750 | 767 | 717 | 4184 | 7779 |  | CORR | CIGR | 04:36 | 04:41 | 04:44 | 26 | 100 | 10 | EXT |  | 0.89 | (c)
84464.232 | 4.934 | 4.891 | -6.011 | -6.054 | 667 | 775 | 876 | 667 | 4891 | 7779 |  | CORR | GENE | 04:28 | 04:45 | 05:02 | 104 | 420 | 10 | EXT |  | 0.89 | (c)
84470.145 | 10.847 | 10.831 | -0.098 | -0.114 | 483 | 551 | 588 | 483 | 71 | 7779 |  | CORR | CIGR | 03:58 | 04:09 | 04:15 | 43 | 210 | 10 | EXT |  | 0.89 | (c)
84474.542 | 4.299 | 4.183 | -0.111 | -0.227 | 1707 | 1791 | 1824 | 291 | 95 | 7780 |  | CORR | GENE | 03:15 | 03:29 | 03:34 | 132 | 233 | 10 | EXT |  | 0.89 | (c)
84478.853 | 0.19 | 0.177 | -4.515 | -4.528 | -1150 | -1119 | -1090 | 1031 | 177 | 7784б |  | CORR | CIGR | 08:27 | 08:32 | 08:37 | 28 | 120 | 12 | EXT |  | 0.89 | (c)
84482.978 | 4.315 | 4.299 | -0.39 | -0.406 | -1289 | -1121 | -1179 | 942 | 346 | 7784б |  | CORR | GENE | 08:05 | 08:32 | 08:23 | 60 | 218 | 10 | EXT |  | 0.89 | (c)
84494.783 | 0.4 | 0.353 | -11.125 | -11.172 | -1693 | -1535 | -1435 | 1178 | 353 | 7786 |  | CORR | GENE | 05:32 | 05:58 | 06:14 | 68 | 515 | 10 | EXT |  | 0.89 | (c)
84495.046 | 0.663 | 0.628 | -10.862 | -10.897 | -1740 | -1649 | -1626 | 1512 | 628 | 7786 |  | CORR | GENE | 05:25 | 05:40 | 05:43 | 59 | 228 | 10 | EXT |  | 0.89 | (c)
84499.413 | 5.03 | 4.992 | -6.495 | -6.533 | -1680 | -1563 | -1571 | 1462 | 4992 | 7786 |  | CORR | CIGR | 05:35 | 05:53 | 05:52 | 55 | 218 | 10 | EXT |  | 0.89 | (c)
84499.931 | 5.548 | 5.506 | -5.977 | -6.019 | -1701 | -1568 | -1573 | 1446 | 5506 | 7786 |  | CORR | GENE | 05:31 | 05:53 | 05:52 | 58 | 255 | 10 | EXT |  | 0.89 | (c)
84513.79 | 7.882 | 7.864 | -0.513 | -0.531 | -844 | -754 | -691 | 537 | 430 | 7787 |  | CORR | GENE | 08:09 | 08:23 | 08:34 | 101 | 308 | 11 | EXT |  | 0.89 | (c)
84514.223 | 8.315 | 8.235 | -0.08 | -0.16 | -2180 | -1991 | -2016 | 1852 | 59 | 7787 |  | CORR | GENE | 04:33 | 05:04 | 04:60 | 101 | 328 | 10 | EXT |  | 0.89 | (c)
84514.303 | 0 | 0 | -1.94 | -1.94 | -129 | 1202 | 598 | 0 | 0 | 7788 | Непровар / утяжина | GWAN |  | 01:58 | 05:33 | 03:56 | 0 | 1453 | 17 | INT | Непровар / утяжина |  | (b)
84516.394 | 0.151 | 0.114 | -2.644 | -2.681 | 1371 | 1517 | 1678 | 1371 | 114 | 7789 |  | CORR | GENE | 05:03 | 05:26 | 05:52 | 124 | 614 | 10 | EXT |  | 0.89 | (c)
84516.617 | 0.374 | 0.334 | -2.421 | -2.461 | 619 | 687 | 709 | 619 | 334 | 7789 |  | CORR | GENE | 03:01 | 03:12 | 03:16 | 68 | 181 | 11 | EXT |  | 0.89 | (c)
84516.687 | 0.444 | 0.429 | -2.351 | -2.366 | 1416 | 1584 | 1636 | 1416 | 429 | 7789 |  | CORR | GENE | 05:10 | 05:37 | 05:46 | 102 | 441 | 10 | EXT |  | 0.89 | (c)
84516.84 | 0.597 | 0.587 | -2.198 | -2.208 | 1492 | 1648 | 1656 | 1492 | 587 | 7789 |  | CORR | CIGR | 05:22 | 05:47 | 05:49 | 28 | 329 | 10 | EXT |  | 0.89 | (c)
84517.168 | 0.925 | 0.906 | -1.87 | -1.889 | 1050 | 1147 | 1148 | 1050 | 906 | 7789 |  | CORR | CIGR | 04:11 | 04:27 | 04:27 | 29 | 196 | 10 | EXT |  | 0.89 | (c)
84524.503 | 0 | -0.032 | -1.85 | -1.882 | -940 | -603 | -666 | 391 | 0 | 7795 | Внутришовный дефект | GWAN |  | 05:27 | 06:22 | 06:11 | 0 | 549 | 20 | MID | Внутришовный дефект |  | (c)
84525.54 | 1.037 | 1 | -0.813 | -0.85 | -270 | -200 | -182 | 93 | 722 | 7795 |  | CORR | GENE | 07:15 | 07:27 | 07:29 | 128 | 177 | 13 | EXT |  | 0.9 | (c)
84537.913 | 0 | 0 | -11.065 | -11.065 | -1881 | -1659 | -1712 | 1542 | 0 | 7797 | Непровар / утяжина | GWAN |  | 04:17 | 04:53 | 04:44 | 0 | 339 | 13 | INT | Непровар / утяжина |  | (c)
84557.192 | 8.214 | 7.99 | -0.161 | -0.385 | -869 | -818 | -704 | 539 | 137 | 7798 |  | CORR | GENE | 05:32 | 05:40 | 05:59 | 248 | 330 | 13 | EXT |  | 0.92 | (c)
84557.722 | 0.369 | 0.345 | -0.156 | -0.18 | 469 | 682 | 627 | 469 | 143 | 7799 |  | CORR | CIGR | 05:23 | 05:58 | 05:49 | 37 | 315 | 15 | EXT |  | 0.69 | (c)
84562.352 | 0.059 | 0.05 | -11.536 | -11.545 | -730 | -592 | -620 | 510 | 50 | 7803 |  | CORR | CIGR | 03:52 | 04:14 | 04:10 | 38 | 220 | 10 | EXT |  | 0.89 | (c)
84585.946 | 0.873 | 0.727 | -10.297 | -10.443 | -1897 | -1671 | -1578 | 1258 | 727 | 7805 |  | CORR | GENE | 04:09 | 04:46 | 05:01 | 233 | 639 | 10 | EXT |  | 0.91 | (c)
84586.825 | 1.752 | 1.683 | -9.418 | -9.487 | -1750 | -1522 | -1546 | 1342 | 1683 | 7805 |  | CORR | GENE | 04:33 | 05:10 | 05:06 | 113 | 408 | 10 | EXT |  | 0.89 | (c)
84632.139 | 1.296 | 1.267 | -9.764 | -9.793 | 255 | 326 | 320 | 255 | 1267 | 7809 |  | CORR | GENE | 04:58 | 05:09 | 05:08 | 115 | 130 | 12 | EXT |  | 0.9 | (c)
84634.157 | 3.314 | 3.303 | -7.746 | -7.757 | 76 | 139 | 130 | 76 | 3303 | 7809 |  | CORR | CIGR | 04:29 | 04:39 | 04:38 | 23 | 108 | 11 | EXT |  | 0.89 | (c)
84639.25 | 8.407 | 8.396 | -2.653 | -2.664 | 1240 | 1279 | 1286 | 1240 | 2641 | 7809 |  | CORR | CIGR | 07:37 | 07:43 | 07:44 | 23 | 92 | 12 | EXT |  | 0.89 | (c)
84640.24 | 9.397 | 9.216 | -1.663 | -1.844 | 1320 | 1725 | 1574 | 1320 | 1580 | 7809 |  | CORR | GENE | 07:50 | 08:55 | 08:31 | 264 | 508 | 11 | EXT |  | 0.91 | (c)
84666.228 | 1.78 | 1.776 | -9.8 | -9.804 | 954 | 1000 | 996 | 954 | 1776 | 7812 |  | CORR | CIGR | 04:46 | 04:54 | 04:53 | 20 | 84 | 10 | EXT |  | 0.89 | (c)
84668.564 | 4.116 | 4.085 | -7.464 | -7.495 | 441 | 659 | 641 | 441 | 4085 | 7812 |  | CORR | GENE | 03:24 | 03:59 | 03:56 | 62 | 399 | 11 | EXT |  | 0.89 | (c)
84668.959 | 4.511 | 4.497 | -7.069 | -7.083 | 963 | 1010 | 1008 | 963 | 4497 | 7812 |  | CORR | CIGR | 04:48 | 04:55 | 04:55 | 28 | 90 | 10 | EXT |  | 0.89 | (c)
84669.631 | 5.183 | 5.149 | -6.397 | -6.431 | 976 | 1047 | 1043 | 976 | 5149 | 7812 |  | CORR | CIGR | 04:50 | 05:01 | 05:01 | 45 | 134 | 10 | EXT |  | 0.89 | (c)
84670.549 | 6.101 | 5.985 | -5.479 | -5.595 | 1038 | 1058 | 1059 | 1038 | 5347 | 7812 |  | CORR | AXGR | 05:00 | 05:03 | 05:03 | 248 | 42 | 10 | EXT |  | 0.91 | (c)
84700.245 | 1.147 | 1.134 | -10.383 | -10.396 | -977 | -945 | -945 | 913 | 1134 | 7815 |  | CORR | CIGR | 03:57 | 04:02 | 04:02 | 25 | 64 | 10 | EXT |  | 0.89 | (c)
84700.265 | 1.167 | 1.144 | -10.363 | -10.386 | 18 | 79 | 91 | 18 | 1144 | 7815 |  | CORR | CIGR | 06:37 | 06:47 | 06:49 | 41 | 145 | 13 | EXT |  | 0.89 | (c)
84701.467 | 2.369 | 2.343 | -9.161 | -9.187 | 11 | 99 | 118 | 11 | 2343 | 7815 |  | CORR | CIGR | 06:36 | 06:50 | 06:53 | 42 | 214 | 14 | EXT |  | 0.89 | (c)
84701.583 | 2.485 | 2.464 | -9.045 | -9.066 | 154 | 300 | 260 | 154 | 2464 | 7815 |  | CORR | CIGR | 06:59 | 07:23 | 07:16 | 42 | 211 | 12 | EXT |  | 0.89 | (c)
84705.264 | 6.166 | 6.148 | -5.364 | -5.382 | -1028 | -924 | -931 | 834 | 5344 | 7815 |  | CORR | CIGR | 03:49 | 04:05 | 04:04 | 38 | 193 | 11 | EXT |  | 0.89 | (c)
84706.86 | 7.762 | 7.744 | -3.768 | -3.786 | -1013 | -898 | -861 | 709 | 3712 | 7815 |  | CORR | GENE | 03:51 | 04:09 | 04:15 | 74 | 303 | 10 | EXT |  | 0.89 | (c)
84707.139 | 8.041 | 8.019 | -3.489 | -3.511 | -886 | -827 | -779 | 672 | 3464 | 7815 |  | CORR | CIGR | 04:11 | 04:21 | 04:29 | 47 | 214 | 14 | EXT |  | 0.89 | (c)
84707.269 | 8.171 | 8.156 | -3.359 | -3.374 | -501 | -389 | -415 | 329 | 3332 | 7815 |  | CORR | CIGR | 05:14 | 05:32 | 05:27 | 42 | 172 | 10 | EXT |  | 0.89 | (c)
84707.347 | 8.249 | 8.161 | -3.281 | -3.369 | -950 | -906 | -923 | 895 | 3148 | 7815 |  | CORR | AXGR | 04:01 | 04:08 | 04:06 | 221 | 55 | 10 | EXT |  | 0.91 | (c)
84707.512 | 8.414 | 8.404 | -3.116 | -3.126 | -1065 | -1014 | -1014 | 962 | 3106 | 7815 |  | CORR | CIGR | 03:43 | 03:51 | 03:51 | 20 | 103 | 11 | EXT |  | 0.89 | (c)
84777.08 | 9.237 | 9.215 | -2.328 | -2.35 | -1360 | -1225 | -1248 | 1137 | 2297 | 7821 |  | CORR | CIGR | 03:20 | 03:42 | 03:38 | 53 | 222 | 14 | EXT |  | 0.89 | (c)
84811.004 | 8.561 | 8.505 | -2.734 | -2.79 | 1111 | 1223 | 1308 | 725 | 2715 | 7824 |  | CORR | GENE | 04:39 | 04:57 | 05:10 | 75 | 394 | 10 | EXT |  | 0.89 | (c)
84815.12 | 1.382 | 1.352 | -9.878 | -9.908 | 2208 | -2186 | -2164 | 0 | 1352 | 7825 |  | CORR | CIGR | 03:40 | 03:51 | 03:54 | 39 | 178 | 10 | EXT |  | 0.89 | (c)
84822.352 | 8.614 | 8.598 | -2.646 | -2.662 | -1767 | -1633 | -1651 | 463 | 2619 | 7825 |  | CORR | CIGR | 04:58 | 05:20 | 05:17 | 43 | 232 | 13 | EXT |  | 0.89 | (c)
84822.544 | 8.806 | 8.797 | -2.454 | -2.463 | -1567 | -1493 | -1509 | 663 | 2440 | 7825 |  | CORR | CIGR | 05:31 | 05:43 | 05:40 | 23 | 116 | 11 | EXT |  | 0.89 | (c)
84828.648 | 3.65 | 3.631 | -7.75 | -7.769 | -2096 | -1946 | -1921 | 134 | 3631 | 7826 |  | CORR | CIGR | 04:11 | 04:36 | 04:40 | 47 | 350 | 13 | EXT |  | 0.89 | (c)
84829.401 | 4.403 | 4.319 | -6.997 | -7.081 | -1186 | -1049 | -1059 | 933 | 4319 | 7826 |  | CORR | GENE | 06:38 | 07:00 | 06:59 | 94 | 253 | 11 | EXT |  | 0.89 | (c)
84829.573 | 4.575 | 4.544 | -6.825 | -6.856 | -2063 | -1969 | -1921 | 167 | 4544 | 7826 |  | CORR | CIGR | 04:17 | 04:32 | 04:40 | 47 | 285 | 14 | EXT |  | 0.89 | (c)
84836.366 | 11.368 | 11.339 | -0.032 | -0.061 | -1958 | -1870 | -1857 | 273 | 19 | 7826 |  | CORR | CIGR | 04:34 | 04:48 | 04:50 | 42 | 202 | 13 | EXT |  | 0.89 | (c)
84898.96 | 6.412 | 6.326 | -4.823 | -4.909 | -1662 | -1508 | -1373 | 1083 | 4662 | 7836 |  | GOUG | GENE | 11:05 | 11:30 | 11:52 | 247 | 579 | 13 | EXT | Зона задиров. |  | (c)
84899.473 | 6.925 | 6.902 | -4.31 | -4.333 | -1376 | -1299 | -1272 | 1168 | 4074 | 7836 |  | GOUG | GENE | 11:51 | 00:03 | 12:08 | 259 | 208 | 13 | EXT | Зона задиров. |  | (c)
84900.067 | 7.519 | 7.497 | -3.716 | -3.738 | 1792 | 1932 | 1897 | 1792 | 3693 | 7836 |  | CORR | CIGR | 08:22 | 08:45 | 08:39 | 45 | 208 | 11 | EXT |  | 0.89 | (c)
84902.858 | 10.31 | 10.296 | -0.925 | -0.939 | -191 | -120 | -120 | 49 | 908 | 7836 |  | CORR | CIGR | 03:02 | 03:14 | 03:14 | 31 | 142 | 10 | EXT |  | 0.89 | (c)
84912.49 | 8.707 | 8.693 | -2.263 | -2.277 | -1401 | -1221 | -1271 | 1140 | 2220 | 7837 |  | CORR | GENE | 07:13 | 07:42 | 07:34 | 57 | 261 | 15 | EXT |  | 0.89 | (c)
84912.799 | 9.016 | 9.004 | -1.954 | -1.966 | -1341 | -1295 | -1286 | 1231 | 1942 | 7837 |  | CORR | CIGR | 07:23 | 07:31 | 07:32 | 24 | 110 | 14 | EXT |  | 0.89 | (c)
84917.722 | 2.969 | 2.966 | -7.996 | -7.999 | -719 | -666 | -680 | 641 | 2966 | 7838 |  | CORR | CIGR | 06:54 | 07:03 | 07:00 | 20 | 78 | 10 | EXT |  | 0.89 | (c)
84917.769 | 3.016 | 3.004 | -7.949 | -7.961 | -880 | -828 | -820 | 760 | 3004 | 7838 |  | CORR | CIGR | 06:28 | 06:36 | 06:38 | 22 | 120 | 14 | EXT |  | 0.89 | (c)
84929.603 | 3.885 | 3.792 | -6.195 | -6.288 | -1812 | -1608 | -1679 | 1547 | 3792 | 7839 |  | CORR | GENE | 05:44 | 06:17 | 06:05 | 111 | 265 | 15 | EXT |  | 0.9 | (c)
84930.228 | 4.51 | 4.478 | -5.57 | -5.602 | -1688 | -1605 | -1486 | 1284 | 4478 | 7839 |  | CORR | CIGR | 06:04 | 06:17 | 06:36 | 52 | 404 | 10 | EXT |  | 0.89 | (c)
84930.513 | 4.795 | 4.789 | -5.285 | -5.291 | -1886 | -1799 | -1842 | 1799 | 4789 | 7839 |  | CORR | CIGR | 05:32 | 05:46 | 05:39 | 35 | 87 | 10 | EXT |  | 0.89 | (c)
84930.559 | 4.841 | 4.828 | -5.239 | -5.252 | -1607 | -1552 | -1549 | 1490 | 4828 | 7839 |  | CORR | CIGR | 06:17 | 06:26 | 06:26 | 31 | 117 | 11 | EXT |  | 0.89 | (c)
84969.926 | 0.813 | 0.784 | -10.732 | -10.761 | -583 | -483 | -429 | 275 | 784 | 7843 |  | CORR | CIGR | 02:34 | 02:50 | 02:59 | 42 | 309 | 11 | EXT |  | 0.89 | (c)
84970.249 | 1.136 | 1.107 | -10.409 | -10.438 | -323 | -204 | -208 | 93 | 1107 | 7843 |  | CORR | CIGR | 03:16 | 03:35 | 03:34 | 54 | 230 | 10 | EXT |  | 0.89 | (c)
84972.464 | 3.351 | 3.34 | -8.194 | -8.205 | 65 | 91 | 104 | 65 | 3340 | 7843 |  | CORR | CIGR | 04:18 | 04:23 | 04:25 | 24 | 78 | 11 | EXT |  | 0.89 | (c)
84972.607 | 3.494 | 3.428 | -8.051 | -8.117 | 102 | 419 | 454 | 102 | 3428 | 7843 |  | CORR | GENE | 04:24 | 05:15 | 05:21 | 134 | 703 | 15 | EXT |  | 0.9 | (c)
84974.933 | 5.82 | 5.798 | -5.725 | -5.747 | -381 | -315 | -206 | 31 | 5645 | 7843 |  | CORR | GENE | 03:06 | 03:17 | 03:35 | 102 | 350 | 12 | EXT |  | 0.89 | (c)
84976.613 | 7.5 | 7.477 | -4.045 | -4.068 | 894 | 1326 | 1160 | 894 | 4019 | 7843 |  | CORR | CIGR | 06:32 | 07:42 | 07:15 | 49 | 532 | 15 | EXT |  | 0.89 | (c)
84977.952 | 8.839 | 8.826 | -2.706 | -2.719 | 172 | 282 | 298 | 172 | 2679 | 7843 |  | CORR | CIGR | 04:36 | 04:53 | 04:56 | 40 | 252 | 14 | EXT |  | 0.89 | (c)
84983.317 | 2.659 | 2.462 | -8.781 | -8.978 | 324 | 384 | 380 | 324 | 2462 | 7844 |  | CORR | GENE | 07:26 | 07:36 | 07:35 | 553 | 111 | 15 | EXT |  | 0.97 | (c)
84985.399 | 4.741 | 4.723 | -6.699 | -6.717 | 1580 | 1626 | 1635 | 1580 | 4723 | 7844 |  | CORR | CIGR | 10:49 | 10:56 | 10:57 | 30 | 110 | 11 | EXT |  | 0.89 | (c)
84985.792 | 5.134 | 5.112 | -6.306 | -6.328 | 1374 | 1424 | 1430 | 1374 | 5112 | 7844 |  | CORR | CIGR | 10:15 | 10:23 | 10:24 | 38 | 111 | 10 | EXT |  | 0.89 | (c)
84986.038 | 5.38 | 5.356 | -6.06 | -6.084 | 1044 | 1124 | 1121 | 1044 | 5356 | 7844 |  | CORR | CIGR | 09:22 | 09:35 | 09:35 | 40 | 154 | 10 | EXT |  | 0.89 | (c)
84986.173 | 5.515 | 5.49 | -5.925 | -5.95 | 955 | 1011 | 1019 | 955 | 5490 | 7844 |  | CORR | CIGR | 09:08 | 09:17 | 09:18 | 45 | 128 | 10 | EXT |  | 0.89 | (c)
84986.292 | 5.634 | 5.611 | -5.806 | -5.829 | 830 | 902 | 906 | 830 | 5611 | 7844 |  | CORR | CIGR | 08:48 | 08:59 | 08:60 | 42 | 152 | 10 | EXT |  | 0.89 | (c)
84988.941 | 8.283 | 8.263 | -3.157 | -3.177 | -1274 | -965 | -1072 | 870 | 3110 | 7844 |  | CORR | GENE | 03:08 | 03:58 | 03:41 | 67 | 404 | 10 | EXT |  | 0.89 | (c)
84994.032 | 1.934 | 1.928 | -9.576 | -9.582 | 2008 | 2136 | 2221 | 2008 | 1928 | 7845 |  | CORR | CIGR | 04:31 | 04:52 | 05:05 | 45 | 427 | 11 | EXT |  | 0.89 | (c)
84994.215 | 2.117 | 2.072 | -9.393 | -9.438 | -1722 | -1602 | -1555 | 1389 | 2072 | 7845 |  | CORR | GENE | 06:29 | 06:48 | 06:56 | 97 | 333 | 15 | EXT |  | 0.89 | (c)
84994.348 | 2.25 | 2.232 | -9.26 | -9.278 | 2198 | -2216 | -2208 | 2152 | 2232 | 7845 |  | CORR | CIGR | 05:02 | 05:09 | 05:11 | 33 | 111 | 10 | EXT |  | 0.89 | (c)
84995.692 | 3.594 | 3.585 | -7.916 | -7.925 | -2157 | -2113 | -2108 | 2060 | 3585 | 7845 |  | CORR | CIGR | 05:19 | 05:26 | 05:27 | 24 | 97 | 10 | EXT |  | 0.89 | (c)
84996.465 | 4.367 | 4.354 | -7.143 | -7.156 | 1808 | 1848 | 1853 | 1808 | 4354 | 7845 |  | CORR | CIGR | 03:59 | 04:05 | 04:06 | 33 | 89 | 12 | EXT |  | 0.89 | (c)
84996.969 | 4.871 | 4.848 | -6.639 | -6.662 | 1897 | 2028 | 2054 | 1897 | 4848 | 7845 |  | CORR | GENE | 04:13 | 04:34 | 04:38 | 66 | 314 | 10 | EXT |  | 0.89 | (c)
84997.484 | 5.386 | 5.343 | -6.124 | -6.167 | -1407 | -1309 | -1343 | 1279 | 5343 | 7845 |  | CORR | GENE | 07:20 | 07:36 | 07:30 | 160 | 128 | 11 | EXT |  | 0.9 | (c)
84997.76 | 5.662 | 5.651 | -5.848 | -5.859 | 2143 | 2181 | 2190 | 2143 | 5651 | 7845 |  | CORR | CIGR | 04:53 | 04:59 | 05:00 | 31 | 94 | 10 | EXT |  | 0.89 | (c)
84998.081 | 5.983 | 5.79 | -5.527 | -5.72 | -1116 | -1096 | -1080 | 1044 | 5474 | 7845 |  | CORR | GENE | 08:07 | 08:10 | 08:13 | 246 | 72 | 14 | EXT |  | 0.92 | (c)
84998.134 | 6.036 | 5.911 | -5.474 | -5.599 | -1417 | -1350 | -1363 | 1309 | 5244 | 7845 |  | CORR | GENE | 07:18 | 07:29 | 07:27 | 355 | 108 | 15 | EXT |  | 0.94 | (c)
84998.286 | 6.188 | 6.147 | -5.322 | -5.363 | -1221 | -1151 | -1177 | 1134 | 5184 | 7845 |  | CORR | GENE | 07:50 | 08:01 | 07:57 | 179 | 88 | 15 | EXT |  | 0.91 | (c)
84998.642 | 6.544 | 6.388 | -4.966 | -5.122 | -1371 | -1344 | -1318 | 1266 | 4920 | 7845 |  | CORR | GENE | 07:26 | 07:30 | 07:34 | 202 | 104 | 15 | EXT |  | 0.91 | (c)
84998.763 | 6.665 | 6.55 | -4.845 | -4.96 | -1117 | -1095 | -1082 | 1048 | 4797 | 7845 |  | CORR | GENE | 08:07 | 08:10 | 08:12 | 163 | 70 | 16 | EXT |  | 0.91 | (c)
84998.822 | 6.724 | 6.686 | -4.786 | -4.824 | -1517 | -1227 | -1234 | 952 | 4728 | 7845 |  | CORR | GENE | 07:02 | 07:49 | 07:48 | 96 | 565 | 27 | EXT |  | 0.9 | (c)
84998.888 | 6.79 | 6.687 | -4.72 | -4.823 | 1807 | 1934 | 2070 | 1807 | 4688 | 7845 |  | CORR | GENE | 03:59 | 04:19 | 04:41 | 135 | 526 | 10 | EXT |  | 0.9 | (c)
84999.216 | 7.118 | 7.064 | -4.392 | -4.446 | -1501 | -1330 | -1288 | 1075 | 4374 | 7845 |  | CORR | GENE | 07:05 | 07:32 | 07:39 | 72 | 426 | 19 | EXT |  | 0.89 | (c)
84999.739 | 7.641 | 7.591 | -3.869 | -3.919 | -1450 | -1412 | -1421 | 1392 | 3823 | 7845 |  | CORR | GENE | 07:13 | 07:19 | 07:18 | 96 | 58 | 16 | EXT |  | 0.9 | (c)
84999.899 | 7.801 | 7.789 | -3.709 | -3.721 | 2022 | 2129 | 2096 | 2022 | 3696 | 7845 |  | CORR | CIGR | 04:33 | 04:51 | 04:45 | 25 | 148 | 12 | EXT |  | 0.89 | (c)
85000.139 | 8.041 | 8.004 | -3.469 | -3.506 | 1915 | 2143 | 2089 | 1915 | 3441 | 7845 |  | CORR | GENE | 04:16 | 04:53 | 04:44 | 65 | 348 | 13 | EXT |  | 0.89 | (c)
85000.422 | 8.324 | 8.311 | -3.186 | -3.199 | 2023 | 2206 | 2155 | 2023 | 3138 | 7845 |  | CORR | GENE | 04:33 | 05:03 | 04:55 | 61 | 266 | 13 | EXT |  | 0.89 | (c)
85000.97 | 8.872 | 8.858 | -2.638 | -2.652 | 1976 | 2082 | 2064 | 1976 | 2622 | 7845 |  | CORR | CIGR | 04:26 | 04:43 | 04:40 | 30 | 177 | 11 | EXT |  | 0.89 | (c)
85001.218 | 9.12 | 9.108 | -2.39 | -2.402 | -1457 | -1366 | -1386 | 1315 | 1940 | 7845 |  | CORR | GENE | 07:12 | 07:26 | 07:23 | 462 | 142 | 10 | EXT |  | 0.93 | (c)
85001.772 | 9.674 | 9.596 | -1.836 | -1.914 | 1916 | 2075 | 2026 | 1916 | 1785 | 7845 |  | CORR | GENE | 04:16 | 04:42 | 04:34 | 129 | 220 | 15 | EXT |  | 0.9 | (c)
85001.789 | 9.691 | 9.679 | -1.819 | -1.831 | 1609 | 1776 | 1733 | 1609 | 1771 | 7845 |  | CORR | GENE | 03:27 | 03:54 | 03:47 | 60 | 250 | 11 | EXT |  | 0.89 | (c)
85002.048 | 9.95 | 9.809 | -1.56 | -1.701 | -1263 | -1200 | -1206 | 1149 | 1494 | 7845 |  | CORR | GENE | 07:43 | 07:53 | 07:52 | 207 | 115 | 19 | EXT |  | 0.92 | (c)
85002.061 | 9.963 | 9.951 | -1.547 | -1.559 | 1745 | 1779 | 1789 | 1745 | 1536 | 7845 |  | CORR | CIGR | 03:49 | 03:54 | 03:56 | 23 | 88 | 19 | EXT |  | 0.89 | (c)
85002.821 | 10.723 | 10.64 | -0.787 | -0.87 | -1213 | -1183 | -1181 | 1148 | 671 | 7845 |  | CORR | GENE | 07:51 | 07:56 | 07:56 | 199 | 65 | 10 | EXT |  | 0.9 | (c)
85003.069 | 10.971 | 10.908 | -0.539 | -0.602 | -1131 | -1111 | -1104 | 1077 | 446 | 7845 |  | CORR | AXGR | 08:04 | 08:08 | 08:09 | 156 | 54 | 12 | EXT |  | 0.9 | (c)
85003.171 | 11.073 | 11.029 | -0.437 | -0.481 | 1560 | 1752 | 1733 | 1560 | 386 | 7845 |  | CORR | GENE | 03:19 | 03:50 | 03:47 | 95 | 346 | 10 | EXT |  | 0.89 | (c)
85003.259 | 11.161 | 11.114 | -0.349 | -0.396 | -1207 | -1017 | -1007 | 807 | 311 | 7845 |  | CORR | GENE | 07:52 | 08:23 | 08:24 | 85 | 400 | 25 | EXT |  | 0.9 | (c)
85003.401 | 11.303 | 11.294 | -0.207 | -0.216 | 1905 | 1953 | 1949 | 1905 | 197 | 7845 |  | CORR | CIGR | 04:15 | 04:22 | 04:22 | 19 | 87 | 15 | EXT |  | 0.89 | (c)
85003.545 | 11.447 | 11.414 | -0.063 | -0.096 | -1100 | -1032 | -1007 | 913 | 46 | 7845 |  | CORR | CIGR | 08:09 | 08:20 | 08:25 | 50 | 187 | 11 | EXT |  | 0.89 | (c)
85003.582 | 11.484 | 11.472 | -0.026 | -0.038 | -873 | -835 | -830 | 788 | 17 | 7845 |  | CORR | CIGR | 08:46 | 08:52 | 08:53 | 21 | 85 | 15 | EXT |  | 0.89 | (c)
85003.608 | 0 | -0.028 | -11.25 | -11.278 | -1123 | -1046 | -769 | 414 |  | 7846 | Нарушение формы кольцевого шва | GWAN |  | 03:32 | 03:44 | 04:29 | 0 | 709 |  | EXT | Нарушение формы кольцевого шва |  | (c)
85003.657 | 0.049 | 0.031 | -11.201 | -11.219 | 731 | 823 | 821 | 731 | 31 | 7846 |  | CORR | CIGR | 08:31 | 08:46 | 08:45 | 35 | 179 | 22 | EXT |  | 0.89 | (c)
85004.247 | 0.639 | 0.598 | -10.611 | -10.652 | -998 | -974 | -965 | 933 | 598 | 7846 |  | CORR | GENE | 03:52 | 03:56 | 03:57 | 193 | 65 | 13 | EXT |  | 0.91 | (c)
85004.45 | 0.842 | 0.813 | -10.408 | -10.437 | 139 | 263 | 331 | 139 | 813 | 7846 |  | CORR | GENE | 06:55 | 07:15 | 07:26 | 70 | 384 | 13 | EXT |  | 0.89 | (c)
85004.696 | 1.088 | 1.009 | -10.162 | -10.241 | 326 | 408 | 428 | 326 | 1009 | 7846 |  | CORR | GENE | 07:25 | 07:39 | 07:42 | 122 | 205 | 10 | EXT |  | 0.89 | (c)
85007.001 | 3.393 | 3.324 | -7.857 | -7.926 | 672 | 682 | 683 | 672 | 3324 | 7846 |  | CORR | AXGR | 08:21 | 08:23 | 08:23 | 145 | 21 | 19 | EXT |  | 0.91 | (c)
85007.174 | 3.566 | 3.551 | -7.684 | -7.699 | 375 | 430 | 428 | 375 | 3551 | 7846 |  | CORR | GENE | 07:33 | 07:42 | 07:42 | 66 | 105 | 10 | EXT |  | 0.89 | (c)
85007.207 | 3.599 | 3.588 | -7.651 | -7.662 | -885 | -844 | -845 | 806 | 3588 | 7846 |  | CORR | CIGR | 04:10 | 04:17 | 04:16 | 24 | 79 | 11 | EXT |  | 0.89 | (c)
85007.261 | 3.653 | 3.646 | -7.597 | -7.604 | -805 | -694 | -735 | 665 | 3646 | 7846 |  | CORR | CIGR | 04:23 | 04:41 | 04:34 | 20 | 140 | 13 | EXT |  | 0.89 | (c)
85007.308 | 3.7 | 3.694 | -7.55 | -7.556 | 383 | 474 | 437 | 383 | 3694 | 7846 |  | CORR | CIGR | 07:35 | 07:49 | 07:43 | 25 | 108 | 10 | EXT |  | 0.89 | (c)
85010.398 | 6.79 | 6.771 | -4.46 | -4.479 | -669 | -537 | -559 | 449 | 4450 | 7846 |  | CORR | CIGR | 04:45 | 05:06 | 05:03 | 29 | 220 | 12 | EXT |  | 0.89 | (c)
85010.53 | 6.922 | 6.873 | -4.328 | -4.377 | 164 | 189 | 187 | 164 | 4255 | 7846 |  | CORR | AXGR | 06:59 | 07:03 | 07:03 | 122 | 46 | 12 | EXT |  | 0.9 | (c)
85013.831 | 10.223 | 10.207 | -1.027 | -1.043 | 721 | 832 | 820 | 721 | 911 | 7846 |  | CORR | GENE | 08:29 | 08:47 | 08:45 | 132 | 198 | 15 | EXT |  | 0.9 | (c)
85021.898 | 7.04 | 7.038 | -4.1 | -4.102 | -810 | -706 | -748 | 685 | 4082 | 7847 |  | CORR | CIGR | 04:58 | 05:15 | 05:08 | 20 | 125 | 13 | EXT |  | 0.89 | (c)
85021.983 | 7.125 | 7.108 | -4.015 | -4.032 | -836 | -724 | -744 | 653 | 3989 | 7847 |  | CORR | CIGR | 04:54 | 05:12 | 05:09 | 43 | 183 | 12 | EXT |  | 0.89 | (c)
85022.764 | 7.906 | 7.889 | -3.234 | -3.251 | -821 | -632 | -692 | 563 | 3206 | 7847 |  | CORR | CIGR | 04:56 | 05:27 | 05:17 | 45 | 258 | 11 | EXT |  | 0.89 | (c)
85023.781 | 8.923 | 8.883 | -2.217 | -2.257 | -738 | -694 | -708 | 677 | 2175 | 7847 |  | CORR | GENE | 05:10 | 05:17 | 05:15 | 82 | 61 | 13 | EXT |  | 0.89 | (c)
85025.938 | 11.08 | 11.042 | -0.06 | -0.098 | -102 | 221 | 121 | 0 | 39 | 7847 |  | CORR | GENE | 06:52 | 07:44 | 07:28 | 59 | 447 | 11 | EXT |  | 0.89 | (c)
85026.056 | 0.058 | 0.01 | -11.257 | -11.305 | 1996 | 2048 | 2031 | 1996 | 10 | 7848 |  | CORR | GENE | 07:20 | 07:29 | 07:26 | 136 | 70 | 16 | EXT |  | 0.9 | (c)
85026.965 | 0.967 | 0.954 | -10.348 | -10.361 | 2138 | 2191 | 2227 | 2138 | 954 | 7848 |  | CORR | CIGR | 07:43 | 07:52 | 07:58 | 33 | 177 | 11 | EXT |  | 0.89 | (c)
85030.053 | 4.055 | 4.001 | -7.26 | -7.314 | 385 | 675 | 562 | 385 | 4001 | 7848 |  | CORR | GENE | 03:00 | 03:47 | 03:29 | 81 | 354 | 14 | EXT |  | 0.89 | (c)
85033.231 | 7.233 | 7.209 | -4.082 | -4.106 | 331 | 430 | 447 | 331 | 4072 | 7848 |  | CORR | CIGR | 02:52 | 03:08 | 03:10 | 34 | 233 | 12 | EXT |  | 0.89 | (c)
85034.487 | 8.489 | 8.489 | -2.826 | -2.826 | -2004 | -1681 | -1804 | 1603 | 2796 | 7848 |  | CORR | CIGR | 08:35 | 09:27 | 09:07 | 30 | 401 | 10 | EXT |  | 0.89 | (c)
85037.313 | 0 | -0.023 | -11.33 | -11.353 | 2224 | -2088 | -1725 | 0 |  | 7849 | Нарушение формы кольцевого шва | GWAN |  | 03:26 | 03:50 | 04:49 | 0 | 1025 |  | EXT | Нарушение формы кольцевого шва |  | (c)
85037.313 | 0 | -0.032 | -11.33 | -11.362 | -1006 | -835 | -641 | 276 |  | 7849 | Нарушение формы кольцевого шва | GWAN |  | 06:45 | 07:12 | 07:44 | 0 | 730 |  | EXT | Нарушение формы кольцевого шва |  | (c)
85047.153 | 9.84 | 9.813 | -1.49 | -1.517 | 2224 | -2171 | -2142 | 0 | 1480 | 7849 |  | CORR | CIGR | 03:26 | 03:37 | 03:42 | 37 | 190 | 10 | EXT |  | 0.89 | (c)
85047.89 | 10.577 | 10.564 | -0.753 | -0.766 | 2184 | -2218 | -2190 | 0 | 648 | 7849 |  | CORR | GENE | 03:20 | 03:29 | 03:34 | 118 | 174 | 10 | EXT |  | 0.89 | (c)
85048.062 | 10.749 | 10.507 | -0.581 | -0.823 | -406 | -367 | -372 | 339 | 467 | 7849 |  | CORR | GENE | 08:22 | 08:28 | 08:27 | 356 | 66 | 14 | EXT |  | 0.94 | (c)
85048.364 | 11.051 | 11.02 | -0.279 | -0.31 | -407 | -268 | -259 | 111 | 219 | 7849 |  | CORR | GENE | 08:22 | 08:44 | 08:46 | 91 | 296 | 13 | EXT |  | 0.89 | (c)
85048.743 | 0.1 | 0.072 | -11.03 | -11.058 | 889 | 1181 | 1314 | 493 | 72 | 7850 |  | CORR | GENE | 02:42 | 03:29 | 03:51 | 85 | 849 | 10 | EXT |  | 0.89 | (c)
85048.75 | 0.107 | 0.067 | -11.023 | -11.063 | -2024 | -1915 | -1872 | 206 | 67 | 7850 |  | CORR | GENE | 06:52 | 07:10 | 07:16 | 57 | 305 | 13 | EXT |  | 0.89 | (c)
85049.064 | 0.421 | 0.263 | -10.709 | -10.867 | -1786 | -1748 | -1756 | 444 | 263 | 7850 |  | CORR | GENE | 07:30 | 07:37 | 07:35 | 269 | 61 | 11 | EXT |  | 0.91 | (c)
85050.713 | 2.07 | 2.055 | -9.06 | -9.075 | -1591 | -1497 | -1503 | 640 | 2055 | 7850 |  | CORR | CIGR | 08:02 | 08:17 | 08:16 | 44 | 174 | 10 | EXT |  | 0.89 | (c)
85051.128 | 2.485 | 2.453 | -8.645 | -8.677 | 1368 | 1542 | 1503 | 593 | 2453 | 7850 |  | CORR | CIGR | 03:59 | 04:27 | 04:21 | 52 | 269 | 10 | EXT |  | 0.89 | (c)
85054.262 | 5.619 | 5.355 | -5.511 | -5.775 | 1385 | 1393 | 1406 | 804 | 5355 | 7850 |  | CORR | AXGR | 04:02 | 04:03 | 04:05 | 350 | 42 | 13 | EXT |  | 0.93 | (c)
85054.452 | 5.809 | 5.804 | -5.321 | -5.326 | -1860 | -1723 | -1752 | 370 | 5265 | 7850 |  | CORR | GENE | 07:18 | 07:41 | 07:36 | 61 | 217 | 15 | EXT |  | 0.89 | (c)
85059.484 | 10.841 | 10.694 | -0.289 | -0.436 | -1377 | -1361 | -1355 | 854 | 184 | 7850 |  | CORR | AXGR | 08:36 | 08:39 | 08:40 | 252 | 43 | 10 | EXT |  | 0.91 | (c)
85060.672 | 0.899 | 0.844 | -10.361 | -10.416 | -909 | -168 | -477 | 44 | 844 | 7851 |  | CORR | GENE | 06:42 | 08:42 | 07:52 | 266 | 865 | 10 | EXT |  | 0.91 | (c)
85062.032 | 2.259 | 2.233 | -9.001 | -9.027 | -1609 | -1391 | -1429 | 621 | 2233 | 7851 |  | CORR | GENE | 04:49 | 05:25 | 05:19 | 128 | 361 | 15 | EXT |  | 0.9 | (c)
85062.1 | 2.327 | 2.293 | -8.933 | -8.967 | -2099 | -1818 | -1935 | 132 | 2293 | 7851 |  | CORR | GENE | 03:30 | 04:16 | 03:57 | 71 | 328 | 14 | EXT |  | 0.89 | (c)
85062.19 | 2.417 | 2.406 | -8.843 | -8.854 | -542 | -498 | -488 | 435 | 2406 | 7851 |  | CORR | CIGR | 07:42 | 07:49 | 07:50 | 22 | 107 | 14 | EXT |  | 0.89 | (c)
85062.39 | 2.617 | 2.59 | -8.643 | -8.67 | -1143 | -1042 | -1021 | 899 | 2590 | 7851 |  | CORR | CIGR | 06:05 | 06:21 | 06:24 | 55 | 244 | 11 | EXT |  | 0.89 | (c)
85065.051 | 5.278 | 5.265 | -5.982 | -5.995 | -528 | -440 | -475 | 423 | 5265 | 7851 |  | CORR | CIGR | 07:44 | 07:58 | 07:52 | 21 | 105 | 12 | EXT |  | 0.89 | (c)
85065.135 | 5.362 | 5.35 | -5.898 | -5.91 | -585 | -475 | -469 | 352 | 5350 | 7851 |  | CORR | CIGR | 07:35 | 07:53 | 07:54 | 32 | 232 | 13 | EXT |  | 0.89 | (c)
85065.251 | 5.478 | 5.466 | -5.782 | -5.794 | -841 | -778 | -777 | 713 | 5466 | 7851 |  | CORR | CIGR | 06:53 | 07:04 | 07:04 | 24 | 128 | 11 | EXT |  | 0.89 | (c)
85065.409 | 5.636 | 5.624 | -5.624 | -5.636 | -395 | -306 | -319 | 243 | 5614 | 7851 |  | CORR | CIGR | 08:05 | 08:20 | 08:18 | 22 | 151 | 12 | EXT |  | 0.89 | (c)
85066.301 | 6.528 | 6.519 | -4.732 | -4.741 | -1136 | -1057 | -1069 | 1003 | 4721 | 7851 |  | CORR | CIGR | 06:06 | 06:19 | 06:17 | 20 | 133 | 12 | EXT |  | 0.89 | (c)
85066.404 | 6.631 | 6.618 | -4.629 | -4.642 | -1341 | -1287 | -1207 | 889 | 4616 | 7851 |  | CORR | CIGR | 05:33 | 05:41 | 05:54 | 26 | 268 | 13 | EXT |  | 0.89 | (c)
85066.426 | 6.653 | 6.592 | -4.607 | -4.668 | -2176 | -2161 | -2156 | 54 | 4549 | 7851 |  | CORR | AXGR | 03:18 | 03:20 | 03:21 | 119 | 40 | 13 | EXT |  | 0.89 | (c)
85067.328 | 7.555 | 7.508 | -3.705 | -3.752 | -1528 | -1376 | -1378 | 703 | 3663 | 7851 |  | CORR | GENE | 05:03 | 05:27 | 05:27 | 89 | 299 | 10 | EXT |  | 0.89 | (c)
85067.758 | 7.985 | 7.967 | -3.275 | -3.293 | -1383 | -1325 | -1296 | 847 | 3219 | 7851 |  | CORR | GENE | 05:26 | 05:35 | 05:40 | 74 | 174 | 14 | EXT |  | 0.89 | (c)
85068.502 | 8.729 | 8.718 | -2.531 | -2.542 | -2008 | -1965 | -1960 | 222 | 2515 | 7851 |  | CORR | CIGR | 03:45 | 03:52 | 03:53 | 27 | 97 | 14 | EXT |  | 0.89 | (c)
85068.781 | 9.008 | 8.996 | -2.252 | -2.264 | -1427 | -1331 | -1296 | 803 | 2187 | 7851 |  | CORR | GENE | 05:19 | 05:34 | 05:40 | 77 | 262 | 11 | EXT |  | 0.89 | (c)
85068.812 | 9.039 | 9.022 | -2.221 | -2.238 | -972 | -910 | -893 | 813 | 2209 | 7851 |  | CORR | CIGR | 06:32 | 06:42 | 06:45 | 29 | 159 | 12 | EXT |  | 0.89 | (c)
85068.944 | 9.171 | 9.112 | -2.089 | -2.148 | -1846 | -1606 | -1686 | 384 | 2026 | 7851 |  | CORR | GENE | 04:11 | 04:50 | 04:37 | 122 | 321 | 10 | EXT |  | 0.89 | (c)
85068.997 | 9.224 | 9.156 | -2.036 | -2.104 | -2053 | -2020 | -2032 | 178 | 1986 | 7851 |  | CORR | AXGR | 03:38 | 03:43 | 03:41 | 118 | 41 | 10 | EXT |  | 0.89 | (c)
85069.543 | 9.77 | 9.714 | -1.49 | -1.546 | -579 | -476 | -439 | 300 | 1474 | 7851 |  | CORR | GENE | 07:36 | 07:52 | 07:58 | 72 | 279 | 14 | EXT |  | 0.89 | (c)
85069.854 | 10.081 | 10.063 | -1.179 | -1.197 | -969 | -888 | -917 | 865 | 1172 | 7851 |  | CORR | CIGR | 06:33 | 06:46 | 06:41 | 25 | 104 | 11 | EXT |  | 0.89 | (c)
85070.371 | 10.598 | 10.576 | -0.662 | -0.684 | -503 | -477 | -436 | 368 | 658 | 7851 |  | CORR | CIGR | 07:48 | 07:52 | 07:59 | 26 | 136 | 13 | EXT |  | 0.89 | (c)
85070.682 | 10.909 | 10.622 | -0.351 | -0.638 | -711 | -669 | -648 | 585 | 5 | 7851 |  | CORR | GENE | 07:14 | 07:21 | 07:25 | 633 | 126 | 32 | EXT |  | 1.13 | (b)
85071.033 | 0 | -0.033 | -11.085 | -11.118 | -2023 | -1890 | -1780 | 1536 |  | 7852 | Нарушение формы кольцевого шва | GWAN |  | 07:49 | 08:10 | 08:28 | 0 | 487 |  | EXT | Нарушение формы кольцевого шва |  | (c)
85071.083 | 0.05 | 0.038 | -11.035 | -11.047 | -2211 | -2159 | -2144 | 2077 | 38 | 7852 |  | CORR | CIGR | 07:18 | 07:27 | 07:29 | 34 | 134 | 15 | EXT |  | 0.89 | (c)
85071.145 | 0.112 | 0.074 | -10.973 | -11.011 | -1915 | -1880 | -1883 | 1851 | 74 | 7852 |  | CORR | GENE | 08:06 | 08:12 | 08:11 | 84 | 64 | 11 | EXT |  | 0.89 | (c)
85071.243 | 0.21 | 0.186 | -10.875 | -10.899 | -1995 | -1906 | -1908 | 1822 | 186 | 7852 |  | CORR | CIGR | 07:53 | 08:08 | 08:07 | 35 | 173 | 15 | EXT |  | 0.89 | (c)
85071.366 | 0.333 | 0.318 | -10.752 | -10.767 | -2195 | -2063 | -2118 | 2041 | 318 | 7852 |  | CORR | CIGR | 07:21 | 07:42 | 07:34 | 45 | 154 | 11 | EXT |  | 0.89 | (c)
85071.795 | 0.762 | 0.682 | -10.323 | -10.403 | 964 | 1046 | 1062 | 964 | 682 | 7852 |  | CORR | GENE | 03:51 | 04:04 | 04:07 | 99 | 195 | 11 | EXT |  | 0.89 | (c)
85072.396 | 1.363 | 1.352 | -9.722 | -9.733 | 2197 | -2214 | -2212 | 2160 | 1352 | 7852 |  | CORR | CIGR | 07:10 | 07:18 | 07:18 | 26 | 104 | 15 | EXT |  | 0.89 | (c)
85075.743 | 4.71 | 4.692 | -6.375 | -6.393 | -1613 | -1469 | -1474 | 1335 | 4692 | 7852 |  | CORR | CIGR | 08:55 | 09:18 | 09:17 | 40 | 279 | 15 | EXT |  | 0.89 | (c)
85075.932 | 4.899 | 4.878 | -6.186 | -6.207 | -1765 | -1700 | -1664 | 1562 | 4878 | 7852 |  | CORR | GENE | 08:30 | 08:41 | 08:47 | 74 | 203 | 11 | EXT |  | 0.89 | (c)
85079.712 | 8.679 | 8.655 | -2.406 | -2.43 | 1650 | 1906 | 1829 | 1650 | 2359 | 7852 |  | CORR | GENE | 05:42 | 06:23 | 06:10 | 71 | 357 | 15 | EXT |  | 0.89 | (c)
85081.548 | 10.515 | 10.439 | -0.57 | -0.646 | -2132 | -2115 | -2117 | 2103 | 495 | 7852 |  | CORR | AXGR | 07:31 | 07:34 | 07:34 | 151 | 29 | 10 | EXT |  | 0.9 | (c)
85084.959 | 2.841 | 2.811 | -7.999 | -8.029 | -931 | -889 | -854 | 777 | 2811 | 7853 |  | CORR | CIGR | 04:01 | 04:08 | 04:14 | 37 | 154 | 10 | EXT |  | 0.89 | (c)
85085.358 | 3.24 | 3.181 | -7.6 | -7.659 | 509 | 523 | 523 | 509 | 3181 | 7853 |  | CORR | AXGR | 07:54 | 07:56 | 07:56 | 133 | 29 | 20 | EXT |  | 0.91 | (c)
85086.207 | 4.089 | 3.938 | -6.751 | -6.902 | 441 | 517 | 535 | 441 | 3938 | 7853 |  | CORR | GENE | 07:43 | 07:55 | 07:58 | 163 | 189 | 14 | EXT |  | 0.9 | (c)
85087.015 | 4.897 | 4.838 | -5.943 | -6.002 | 348 | 361 | 363 | 348 | 4838 | 7853 |  | CORR | AXGR | 07:28 | 07:30 | 07:30 | 106 | 30 | 10 | EXT |  | 0.89 | (c)
85087.173 | 5.055 | 5.027 | -5.785 | -5.813 | -301 | -118 | -102 | 0 | 5027 | 7853 |  | CORR | GENE | 05:43 | 06:13 | 06:15 | 66 | 398 | 13 | EXT |  | 0.89 | (c)
85087.355 | 5.237 | 5.209 | -5.603 | -5.631 | -723 | -468 | -571 | 418 | 5209 | 7853 |  | CORR | CIGR | 04:35 | 05:16 | 04:60 | 51 | 305 | 15 | EXT |  | 0.89 | (c)
85087.705 | 5.587 | 5.536 | -5.253 | -5.304 | -188 | -80 | -80 | 0 | 5229 | 7853 |  | CORR | GENE | 06:01 | 06:19 | 06:19 | 75 | 215 | 12 | EXT |  | 0.89 | (c)
85087.721 | 5.603 | 5.586 | -5.237 | -5.254 | 347 | 488 | 446 | 347 | 5214 | 7853 |  | CORR | CIGR | 07:28 | 07:50 | 07:44 | 40 | 197 | 12 | EXT |  | 0.89 | (c)
85087.808 | 5.69 | 5.647 | -5.15 | -5.193 | 461 | 471 | 475 | 461 | 5040 | 7853 |  | CORR | AXGR | 07:46 | 07:48 | 07:48 | 153 | 28 | 11 | EXT |  | 0.9 | (c)
85087.885 | 5.767 | 5.74 | -5.073 | -5.1 | -224 | -115 | -50 | 0 | 5059 | 7853 |  | CORR | CIGR | 05:56 | 06:13 | 06:24 | 41 | 348 | 18 | EXT |  | 0.89 | (c)
85088.179 | 6.061 | 5.966 | -4.779 | -4.874 | -380 | -303 | -272 | 165 | 4590 | 7853 |  | CORR | GENE | 05:30 | 05:43 | 05:48 | 284 | 215 | 15 | EXT |  | 0.93 | (c)
85088.771 | 6.653 | 6.618 | -4.187 | -4.222 | -570 | -462 | -410 | 251 | 4123 | 7853 |  | CORR | GENE | 04:60 | 05:17 | 05:25 | 99 | 319 | 15 | EXT |  | 0.89 | (c)
85088.886 | 6.768 | 6.754 | -4.072 | -4.086 | -432 | -316 | -369 | 307 | 4056 | 7853 |  | CORR | CIGR | 05:22 | 05:41 | 05:32 | 30 | 125 | 14 | EXT |  | 0.89 | (c)
85088.955 | 6.837 | 6.819 | -4.003 | -4.021 | -452 | -316 | -359 | 266 | 3971 | 7853 |  | CORR | CIGR | 05:19 | 05:41 | 05:34 | 50 | 186 | 10 | EXT |  | 0.89 | (c)
85089.056 | 6.938 | 6.921 | -3.902 | -3.919 | -531 | -461 | -474 | 417 | 3889 | 7853 |  | CORR | CIGR | 05:06 | 05:17 | 05:15 | 30 | 114 | 13 | EXT |  | 0.89 | (c)
85089.128 | 7.01 | 6.996 | -3.83 | -3.844 | -495 | -455 | -438 | 382 | 3790 | 7853 |  | CORR | CIGR | 05:12 | 05:18 | 05:21 | 54 | 113 | 11 | EXT |  | 0.89 | (c)
85091.177 | 9.059 | 9.039 | -1.781 | -1.801 | -215 | -159 | -148 | 82 | 1770 | 7853 |  | CORR | CIGR | 05:57 | 06:06 | 06:08 | 31 | 133 | 12 | EXT |  | 0.89 | (c)
85091.665 | 9.547 | 9.331 | -1.293 | -1.509 | -72 | -40 | -48 | 25 | 1186 | 7853 |  | CORR | AXGR | 06:20 | 06:25 | 06:24 | 323 | 47 | 10 | EXT |  | 0.92 | (c)
85091.812 | 9.694 | 9.679 | -1.146 | -1.161 | -240 | -115 | -173 | 106 | 1125 | 7853 |  | CORR | CIGR | 05:53 | 06:13 | 06:04 | 36 | 134 | 11 | EXT |  | 0.89 | (c)
85091.882 | 9.764 | 9.737 | -1.076 | -1.103 | 163 | 244 | 247 | 163 | 1067 | 7853 |  | CORR | CIGR | 06:58 | 07:11 | 07:12 | 36 | 169 | 10 | EXT |  | 0.89 | (c)
85091.966 | 9.848 | 9.808 | -0.992 | -1.032 | -159 | 19 | 7 | 0 | 941 | 7853 |  | CORR | GENE | 06:06 | 06:35 | 06:33 | 91 | 331 | 12 | EXT |  | 0.89 | (c)
85092.519 | 10.401 | 10.329 | -0.439 | -0.511 | -4 | 3 | 6 | 0 | 357 | 7853 |  | CORR | AXGR | 06:31 | 06:32 | 06:33 | 154 | 19 | 14 | EXT |  | 0.9 | (c)
85092.559 | 10.441 | 10.312 | -0.399 | -0.528 | 299 | 312 | 318 | 299 | 294 | 7853 |  | CORR | AXGR | 07:20 | 07:22 | 07:23 | 234 | 40 | 10 | EXT |  | 0.91 | (c)
85111.887 | 8.019 | 7.967 | -3.306 | -3.358 | 809 | 1049 | 1093 | 809 | 3263 | 7855 |  | CORR | GENE | 00:50 | 01:29 | 01:36 | 95 | 567 | 10 | EXT |  | 0.89 | (c)
85120.419 | 5.226 | 5.216 | -5.999 | -6.009 | -2138 | -2079 | -2087 | 93 | 5216 | 7856 |  | CORR | CIGR | 08:18 | 08:28 | 08:27 | 27 | 102 | 12 | EXT |  | 0.89 | (c)
85120.621 | 5.428 | 5.408 | -5.797 | -5.817 | 2210 | 2225 | 2224 | 0 | 5408 | 7856 |  | CORR | AXGR | 07:60 | 08:02 | 08:02 | 127 | 28 | 12 | EXT |  | 0.9 | (c)
85120.999 | 5.806 | 5.77 | -5.419 | -5.455 | 2215 | -2218 | 2229 | 0 | 5362 | 7856 |  | CORR | AXGR | 08:01 | 08:05 | 08:03 | 93 | 29 | 13 | EXT |  | 0.89 | (c)
85121.973 | 6.78 | 6.648 | -4.445 | -4.577 | 2108 | 2195 | 2170 | 0 | 4366 | 7856 |  | CORR | GENE | 07:44 | 07:58 | 07:54 | 211 | 124 | 12 | EXT |  | 0.91 | (c)
85122.212 | 7.019 | 6.971 | -4.206 | -4.254 | 2083 | 2103 | 2101 | 111 | 4147 | 7856 |  | CORR | AXGR | 07:40 | 07:43 | 07:43 | 107 | 37 | 14 | EXT |  | 0.89 | (c)
85122.555 | 7.362 | 7.361 | -3.863 | -3.864 | 1969 | 2078 | 2027 | 146 | 3844 | 7856 |  | CORR | CIGR | 07:21 | 07:39 | 07:30 | 20 | 116 | 11 | EXT |  | 0.89 | (c)
85124.727 | 9.534 | 9.415 | -1.691 | -1.81 | 2152 | 2165 | 2170 | 43 | 1642 | 7856 |  | CORR | AXGR | 07:51 | 07:53 | 07:54 | 168 | 35 | 12 | EXT |  | 0.9 | (c)
85124.912 | 9.719 | 9.676 | -1.506 | -1.549 | 2164 | 2176 | 2177 | 41 | 1415 | 7856 |  | CORR | AXGR | 07:53 | 07:55 | 07:55 | 134 | 26 | 13 | EXT |  | 0.9 | (c)
85125.209 | 10.016 | 9.845 | -1.209 | -1.38 | 2177 | 2201 | 2217 | 0 | 1156 | 7856 |  | CORR | GENE | 07:55 | 07:59 | 08:01 | 224 | 80 | 15 | EXT |  | 0.92 | (c)
85125.26 | 10.067 | 10.047 | -1.158 | -1.178 | 607 | 711 | 695 | 607 | 1078 | 7856 |  | ARTD | GENE | 03:41 | 03:58 | 03:55 | 100 | 175 |  | EXT | Наплавка. |  | (c)
85125.409 | 10.216 | 10.204 | -1.009 | -1.021 | 2021 | 2080 | 2084 | 84 | 991 | 7856 |  | CORR | CIGR | 07:30 | 07:39 | 07:40 | 30 | 125 | 14 | EXT |  | 0.89 | (c)
85125.533 | 10.34 | 10.273 | -0.885 | -0.952 | 1985 | -1986 | -2125 | 0 | 852 | 7856 |  | CORR | GENE | 07:24 | 08:43 | 08:20 | 100 | 702 | 13 | EXT |  | 0.89 | (c)
85125.792 | 10.599 | 10.584 | -0.626 | -0.641 | 1841 | 2048 | 2037 | 0 | 551 | 7856 |  | CORR | GENE | 07:00 | 07:34 | 07:32 | 90 | 392 | 15 | EXT |  | 0.89 | (c)
85131.226 | 4.808 | 4.795 | -6.402 | -6.415 | -427 | -234 | -284 | 141 | 4795 | 7857 |  | CORR | CIGR | 07:53 | 08:24 | 08:16 | 33 | 286 | 13 | EXT |  | 0.89 | (c)
85131.721 | 5.303 | 5.204 | -5.907 | -6.006 | -2129 | -2106 | -2106 | 101 | 5204 | 7857 |  | CORR | AXGR | 03:18 | 03:22 | 03:22 | 165 | 47 | 15 | EXT |  | 0.91 | (c)
85133.113 | 6.695 | 6.605 | -4.515 | -4.605 | -2177 | -2149 | -2149 | 53 | 4293 | 7857 |  | CORR | GENE | 03:11 | 03:15 | 03:15 | 312 | 57 | 13 | EXT |  | 0.93 | (c)
85133.273 | 6.855 | 6.844 | -4.355 | -4.366 | 2114 | 2163 | 2174 | 0 | 4333 | 7857 |  | CORR | CIGR | 02:43 | 02:51 | 02:53 | 33 | 120 | 15 | EXT |  | 0.89 | (c)
85133.71 | 7.292 | 7.277 | -3.918 | -3.933 | -2165 | -2081 | -2072 | 65 | 3900 | 7857 |  | CORR | CIGR | 03:13 | 03:26 | 03:28 | 33 | 187 | 14 | EXT |  | 0.89 | (c)
85133.711 | 7.293 | 7.272 | -3.917 | -3.938 | -222 | -155 | -107 | 0 | 3880 | 7857 |  | CORR | GENE | 08:26 | 08:37 | 08:45 | 58 | 229 | 11 | EXT |  | 0.89 | (c)
85133.872 | 7.454 | 7.439 | -3.756 | -3.771 | -2177 | -2135 | -2128 | 54 | 3739 | 7857 |  | CORR | CIGR | 03:11 | 03:17 | 03:19 | 32 | 97 | 12 | EXT |  | 0.89 | (c)
85135.521 | 9.103 | 9.09 | -2.107 | -2.12 | -2167 | -2134 | -2125 | 64 | 2093 | 7857 |  | CORR | CIGR | 03:12 | 03:18 | 03:19 | 27 | 84 | 11 | EXT |  | 0.89 | (c)
85136.29 | 9.872 | 9.855 | -1.338 | -1.355 | -1992 | -1897 | -1909 | 238 | 1315 | 7857 |  | CORR | CIGR | 03:40 | 03:56 | 03:54 | 40 | 166 | 11 | EXT |  | 0.89 | (c)
85136.574 | 10.156 | 10.096 | -1.054 | -1.114 | -2189 | -1983 | -1946 | 41 | 1022 | 7857 |  | CORR | GENE | 03:09 | 03:42 | 03:48 | 92 | 487 | 17 | EXT |  | 0.89 | (c)
85136.662 | 10.244 | 10.204 | -0.966 | -1.006 | -2011 | -1701 | -1770 | 219 | 912 | 7857 |  | CORR | GENE | 03:37 | 04:27 | 04:16 | 94 | 483 | 15 | EXT |  | 0.89 | (c)
85136.685 | 10.267 | 10.208 | -0.943 | -1.002 | -2144 | -2135 | -2128 | 87 | 903 | 7857 |  | CORR | AXGR | 03:16 | 03:17 | 03:19 | 99 | 31 | 15 | EXT |  | 0.89 | (c)
85136.727 | 10.309 | 10.271 | -0.901 | -0.939 | -1815 | -1801 | -1800 | 415 | 814 | 7857 |  | CORR | AXGR | 04:09 | 04:11 | 04:11 | 125 | 31 | 17 | EXT |  | 0.9 | (c)
85137.4 | 10.982 | 10.772 | -0.228 | -0.438 | -2118 | -2118 | -2108 | 112 | 131 | 7857 |  | CORR | AXGR | 03:20 | 03:20 | 03:22 | 307 | 20 | 14 | EXT |  | 0.93 | (c)
85137.889 | 0.261 | 0.054 | -11.284 | -11.491 | -412 | -322 | -355 | 298 | 54 | 7858 |  | CORR | GENE | 03:50 | 04:05 | 03:59 | 398 | 113 | 15 | EXT |  | 0.95 | (c)
85138.164 | 0.536 | 0.369 | -11.009 | -11.176 | -594 | -571 | -548 | 503 | 369 | 7858 |  | CORR | GENE | 03:21 | 03:25 | 03:28 | 214 | 91 | 12 | EXT |  | 0.91 | (c)
85138.177 | 0.549 | 0.422 | -10.996 | -11.123 | -294 | -233 | -257 | 220 | 422 | 7858 |  | CORR | GENE | 04:09 | 04:19 | 04:15 | 164 | 74 | 13 | EXT |  | 0.9 | (c)
85138.365 | 0.737 | 0.617 | -10.808 | -10.928 | -767 | -614 | -455 | 142 | 617 | 7858 |  | CORR | GENE | 02:53 | 03:18 | 03:43 | 132 | 626 | 15 | EXT |  | 0.9 | (c)
85139.305 | 1.677 | 1.618 | -9.868 | -9.927 | -117 | -102 | -99 | 82 | 1618 | 7858 |  | CORR | AXGR | 04:38 | 04:40 | 04:41 | 120 | 35 | 10 | EXT |  | 0.89 | (c)
85139.507 | 1.879 | 1.861 | -9.666 | -9.684 | 1114 | 1165 | 1165 | 1114 | 1861 | 7858 |  | CORR | CIGR | 07:56 | 08:05 | 08:05 | 50 | 102 | 13 | EXT |  | 0.89 | (c)
85139.818 | 2.19 | 2.059 | -9.355 | -9.486 | -577 | -570 | -564 | 551 | 2059 | 7858 |  | CORR | AXGR | 03:24 | 03:25 | 03:26 | 206 | 26 | 13 | EXT |  | 0.91 | (c)
85139.859 | 2.231 | 2.171 | -9.314 | -9.374 | -208 | -194 | -193 | 177 | 2171 | 7858 |  | CORR | AXGR | 04:23 | 04:25 | 04:26 | 101 | 30 | 11 | EXT |  | 0.89 | (c)
85140.085 | 2.457 | 2.34 | -9.088 | -9.205 | -624 | -611 | -606 | 587 | 2340 | 7858 |  | CORR | AXGR | 03:16 | 03:18 | 03:19 | 222 | 37 | 15 | EXT |  | 0.92 | (c)
85140.11 | 2.482 | 2.424 | -9.063 | -9.121 | -154 | -139 | -138 | 122 | 2424 | 7858 |  | CORR | AXGR | 04:32 | 04:34 | 04:34 | 102 | 32 | 14 | EXT |  | 0.89 | (c)
85140.29 | 2.662 | 2.473 | -8.883 | -9.072 | -541 | -495 | -512 | 482 | 2473 | 7858 |  | CORR | GENE | 03:29 | 03:37 | 03:34 | 254 | 59 | 14 | EXT |  | 0.92 | (c)
85140.574 | 2.946 | 2.839 | -8.599 | -8.706 | -236 | -176 | -174 | 111 | 2839 | 7858 |  | CORR | GENE | 04:19 | 04:28 | 04:29 | 163 | 124 | 10 | EXT |  | 0.9 | (c)
85140.597 | 2.969 | 2.928 | -8.576 | -8.617 | -537 | -520 | -523 | 508 | 2928 | 7858 |  | CORR | AXGR | 03:30 | 03:33 | 03:32 | 130 | 29 | 12 | EXT |  | 0.9 | (c)
85140.928 | 3.3 | 3.255 | -8.245 | -8.29 | -312 | -269 | -173 | 35 | 3255 | 7858 |  | CORR | GENE | 04:06 | 04:13 | 04:29 | 102 | 277 | 10 | EXT |  | 0.89 | (c)
85141.078 | 3.45 | 3.372 | -8.095 | -8.173 | 1064 | 1074 | 1073 | 1064 | 3372 | 7858 |  | CORR | AXGR | 07:48 | 07:50 | 07:50 | 116 | 19 | 12 | EXT |  | 0.9 | (c)
85141.419 | 3.791 | 3.781 | -7.754 | -7.764 | 1102 | 1118 | 1118 | 1102 | 3781 | 7858 |  | CORR | PITT | 07:55 | 07:57 | 07:57 | 30 | 31 | 16 | EXT |  | 0.89 | (c)
85141.659 | 4.031 | 3.997 | -7.514 | -7.548 | -395 | -271 | -264 | 133 | 3997 | 7858 |  | CORR | CIGR | 03:53 | 04:13 | 04:14 | 50 | 262 | 10 | EXT |  | 0.89 | (c)
85143.029 | 5.401 | 5.395 | -6.144 | -6.15 | 684 | 923 | 830 | 684 | 5395 | 7858 |  | CORR | CIGR | 06:47 | 07:26 | 07:11 | 37 | 291 | 10 | EXT |  | 0.89 | (c)
85143.775 | 6.147 | 6.127 | -5.398 | -5.418 | 1230 | 1245 | 1248 | 1230 | 5377 | 7858 |  | CORR | PITT | 08:15 | 08:18 | 08:18 | 41 | 35 | 17 | EXT |  | 0.89 | (c)
85144.677 | 7.049 | 7.02 | -4.496 | -4.525 | -768 | -697 | -702 | 636 | 4472 | 7858 |  | CORR | CIGR | 02:53 | 03:04 | 03:03 | 53 | 132 | 10 | EXT |  | 0.89 | (c)
85145.709 | 8.081 | 8.062 | -3.464 | -3.483 | 968 | 1032 | 1033 | 968 | 3444 | 7858 |  | CORR | CIGR | 07:33 | 07:43 | 07:43 | 39 | 128 | 13 | EXT |  | 0.89 | (c)
85146.048 | 8.42 | 8.392 | -3.125 | -3.153 | 65 | 159 | 149 | 65 | 3112 | 7858 |  | CORR | CIGR | 05:07 | 05:22 | 05:21 | 41 | 168 | 15 | EXT |  | 0.89 | (c)
85146.28 | 8.652 | 8.633 | -2.893 | -2.912 | 13 | 126 | 98 | 13 | 2881 | 7858 |  | CORR | CIGR | 04:59 | 05:17 | 05:12 | 31 | 171 | 10 | EXT |  | 0.89 | (c)
85146.45 | 8.822 | 8.798 | -2.723 | -2.747 | 76 | 161 | 162 | 76 | 2713 | 7858 |  | CORR | CIGR | 05:09 | 05:23 | 05:23 | 34 | 172 | 15 | EXT |  | 0.89 | (c)
85147.241 | 9.613 | 9.593 | -1.932 | -1.952 | 79 | 359 | 267 | 79 | 1890 | 7858 |  | CORR | GENE | 05:09 | 05:55 | 05:40 | 62 | 376 | 14 | EXT |  | 0.89 | (c)
85147.353 | 9.725 | 9.493 | -1.82 | -2.052 | 569 | 1137 | 898 | 569 | 1784 | 7858 |  | CORR | GENE | 06:29 | 08:00 | 07:22 | 268 | 658 | 11 | EXT |  | 0.92 | (c)
85147.671 | 10.043 | 9.992 | -1.502 | -1.553 | 53 | 226 | 243 | 53 | 1407 | 7858 |  | CORR | GENE | 05:05 | 05:33 | 05:36 | 146 | 380 | 10 | EXT |  | 0.9 | (c)
85147.846 | 10.218 | 10.195 | -1.327 | -1.35 | 9 | 655 | 507 | 9 | 1150 | 7858 |  | CORR | GENE | 04:58 | 06:42 | 06:19 | 200 | 996 | 14 | EXT |  | 0.91 | (c)
85148.48 | 10.852 | 10.834 | -0.693 | -0.711 | -212 | 219 | 36 | 0 | 631 | 7858 |  | CORR | GENE | 04:22 | 05:32 | 05:03 | 80 | 497 | 15 | EXT |  | 0.89 | (c)
85148.711 | 11.083 | 11.025 | -0.462 | -0.52 | -300 | -276 | -276 | 252 | 380 | 7858 |  | CORR | AXGR | 04:08 | 04:12 | 04:12 | 140 | 48 | 10 | EXT |  | 0.9 | (c)
85149.364 | 0.191 | 0.174 | -11.369 | -11.386 | -1704 | -1591 | -1601 | 1499 | 174 | 7859 |  | CORR | GENE | 05:02 | 05:20 | 05:18 | 86 | 205 | 14 | EXT |  | 0.89 | (c)
85149.421 | 0.248 | 0.231 | -11.312 | -11.329 | -664 | -568 | -606 | 548 | 231 | 7859 |  | CORR | CIGR | 07:50 | 08:05 | 07:59 | 40 | 116 | 13 | EXT |  | 0.89 | (c)
85150.847 | 1.674 | 1.657 | -9.886 | -9.903 | -2105 | -2052 | -2053 | 2001 | 1657 | 7859 |  | CORR | CIGR | 03:57 | 04:06 | 04:05 | 32 | 104 | 12 | EXT |  | 0.89 | (c)
85151.132 | 1.959 | 1.942 | -9.601 | -9.618 | -717 | -648 | -653 | 590 | 1942 | 7859 |  | CORR | CIGR | 07:41 | 07:52 | 07:51 | 35 | 127 | 13 | EXT |  | 0.89 | (c)
85154.527 | 5.354 | 5.309 | -6.206 | -6.251 | -1105 | -998 | -939 | 773 | 5309 | 7859 |  | CORR | CIGR | 06:39 | 06:56 | 07:05 | 52 | 332 | 11 | EXT |  | 0.89 | (c)
85155.296 | 6.123 | 6.092 | -5.437 | -5.468 | -947 | -799 | -771 | 595 | 5389 | 7859 |  | CORR | GENE | 07:04 | 07:28 | 07:32 | 79 | 352 | 10 | EXT |  | 0.89 | (c)
85158.069 | 8.896 | 8.883 | -2.664 | -2.677 | -812 | -750 | -761 | 710 | 2653 | 7859 |  | CORR | CIGR | 07:26 | 07:36 | 07:34 | 24 | 102 | 10 | EXT |  | 0.89 | (c)
85158.134 | 8.961 | 8.879 | -2.599 | -2.681 | -2147 | -2122 | -2121 | 2094 | 2495 | 7859 |  | CORR | AXGR | 03:50 | 03:54 | 03:55 | 186 | 53 | 10 | EXT |  | 0.9 | (c)
85158.997 | 9.824 | 9.788 | -1.736 | -1.772 | -2123 | -2101 | -2100 | 2077 | 1650 | 7859 |  | CORR | AXGR | 03:54 | 03:58 | 03:58 | 122 | 46 | 10 | EXT |  | 0.89 | (c)
85160.544 | 11.371 | 11.305 | -0.189 | -0.255 | -1680 | -1572 | -1419 | 1158 | 175 | 7859 |  | CORR | GENE | 05:06 | 05:23 | 05:48 | 80 | 522 | 15 | EXT |  | 0.89 | (c)
85161.328 | 0.595 | 0.577 | -10.325 | -10.343 | 707 | 790 | 793 | 707 | 577 | 7860 |  | CORR | CIGR | 08:35 | 08:49 | 08:49 | 41 | 172 | 15 | EXT |  | 0.89 | (c)
85162.497 | 1.764 | 1.723 | -9.156 | -9.197 | -827 | -757 | -729 | 631 | 1723 | 7860 |  | CORR | GENE | 04:28 | 04:39 | 04:43 | 69 | 196 | 10 | EXT |  | 0.89 | (c)
85168.771 | 8.038 | 7.992 | -2.882 | -2.928 | 310 | 330 | 325 | 310 | 2796 | 7860 |  | CORR | AXGR | 07:31 | 07:34 | 07:33 | 132 | 30 | 12 | EXT |  | 0.9 | (c)
85170.568 | 9.835 | 9.822 | -1.085 | -1.098 | 386 | 425 | 435 | 386 | 1070 | 7860 |  | CORR | CIGR | 07:43 | 07:50 | 07:51 | 28 | 99 | 11 | EXT |  | 0.89 | (c)
85171.311 | 10.578 | 10.364 | -0.342 | -0.556 | 231 | 310 | 302 | 231 | 236 | 7860 |  | CORR | GENE | 07:18 | 07:31 | 07:30 | 320 | 142 | 14 | EXT |  | 0.93 | (c)
85172.487 | 0.834 | 0.811 | -10.406 | -10.429 | -1030 | -926 | -929 | 829 | 811 | 7861 |  | CORR | CIGR | 03:12 | 03:29 | 03:28 | 31 | 201 | 10 | EXT |  | 0.89 | (c)
85180.725 | 9.072 | 9.063 | -2.168 | -2.177 | 110 | 201 | 182 | 110 | 2145 | 7861 |  | CORR | CIGR | 06:16 | 06:31 | 06:28 | 32 | 144 | 11 | EXT |  | 0.89 | (c)
85181.316 | 9.663 | 9.648 | -1.577 | -1.592 | 164 | 205 | 226 | 164 | 1559 | 7861 |  | CORR | CIGR | 06:25 | 06:32 | 06:35 | 33 | 124 | 11 | EXT |  | 0.89 | (c)
85181.487 | 9.834 | 9.823 | -1.406 | -1.417 | 165 | 204 | 223 | 165 | 1389 | 7861 |  | CORR | CIGR | 06:25 | 06:31 | 06:34 | 28 | 115 | 13 | EXT |  | 0.89 | (c)
85192.143 | 9.25 | 9.177 | -1.69 | -1.763 | -115 | -100 | -95 | 74 | 1623 | 7862 |  | CORR | AXGR | 08:27 | 08:30 | 08:31 | 140 | 41 | 13 | EXT |  | 0.9 | (c)
85195.412 | 1.579 | 1.543 | -8.492 | -8.528 | -2218 | -1954 | -2057 | 1896 | 1543 | 7863а |  | CORR | GENE | 06:58 | 07:40 | 07:24 | 60 | 322 | 13 | EXT |  | 0.89 | (c)
85195.71 | 1.877 | 1.831 | -8.194 | -8.24 | -2101 | -2087 | -2089 | 2077 | 1831 | 7863а |  | CORR | AXGR | 07:17 | 07:19 | 07:19 | 108 | 24 | 12 | EXT |  | 0.89 | (c)
85195.971 | 2.138 | 2.126 | -7.933 | -7.945 | 1354 | 1409 | 1407 | 1354 | 2126 | 7863а |  | CORR | CIGR | 04:34 | 04:43 | 04:43 | 25 | 107 | 10 | EXT |  | 0.89 | (c)
85198.8 | 4.967 | 4.918 | -5.104 | -5.153 | 1016 | 1112 | 1127 | 1016 | 4918 | 7863а |  | CORR | GENE | 03:40 | 03:55 | 03:58 | 66 | 223 | 14 | EXT |  | 0.89 | (c)
85202.466 | 8.633 | 8.582 | -1.438 | -1.489 | -1984 | -1969 | -1969 | 1954 | 1374 | 7863а |  | CORR | AXGR | 07:35 | 07:38 | 07:38 | 115 | 31 | 12 | EXT |  | 0.9 | (c)
85216.058 | 0 | 0 | -10.52 | -10.52 | 1375 | 1639 | 1905 | 1375 | 0 | 7865а | Непровар / утяжина | GWAN |  | 05:44 | 06:27 | 07:10 | 0 | 1060 | 13 | INT | Непровар / утяжина |  | (c)
85224.582 | 8.524 | 8.507 | -1.996 | -2.013 | 900 | 905 | 913 | 900 | 1891 | 7865а |  | CORR | AXGR | 04:28 | 04:29 | 04:30 | 122 | 26 | 13 | EXT |  | 0.9 | (c)
85225.199 | 9.141 | 9.127 | -1.379 | -1.393 | 850 | 862 | 866 | 850 | 1362 | 7865а |  | CORR | PITT | 04:20 | 04:22 | 04:22 | 31 | 33 | 14 | EXT |  | 0.89 | (c)
85225.348 | 9.29 | 9.204 | -1.23 | -1.316 | 869 | 885 | 886 | 869 | 1200 | 7865а |  | CORR | AXGR | 04:23 | 04:25 | 04:25 | 116 | 34 | 14 | EXT |  | 0.9 | (c)
85225.565 | 9.507 | 9.43 | -1.013 | -1.09 | 810 | 847 | 848 | 810 | 880 | 7865а |  | CORR | GENE | 04:13 | 04:19 | 04:19 | 210 | 76 | 24 | EXT |  | 0.94 | (c)
85227.276 | 0.698 | 0.628 | -10.267 | -10.337 | 19 | 28 | 35 | 19 | 628 | 7866 |  | CORR | AXGR | 04:49 | 04:50 | 04:51 | 100 | 33 | 10 | EXT |  | 0.89 | (c)
85272.462 | 2.239 | 2.13 | -7.449 | -7.558 | -2 | 7 | 8 | 0 | 2130 | 7870а |  | LWAN | AXGR | 07:20 | 07:21 | 07:21 | 239 | 21 |  | EXT | Эквивалент потери металла 18%. |  | (c)
85273.29 | 3.067 | 3.065 | -6.621 | -6.623 | -356 | -224 | -249 | 141 | 3065 | 7870а |  | CORR | CIGR | 06:23 | 06:44 | 06:40 | 50 | 215 | 15 | EXT |  | 0.89 | (c)
85273.691 | 3.468 | 3.438 | -6.22 | -6.25 | -95 | -83 | -81 | 67 | 3438 | 7870а |  | CORR | AXGR | 07:05 | 07:07 | 07:07 | 99 | 28 | 10 | EXT |  | 0.89 | (c)
85274.206 | 3.983 | 3.954 | -5.705 | -5.734 | -222 | -151 | -148 | 74 | 3954 | 7870а |  | CORR | GENE | 06:44 | 06:56 | 06:56 | 169 | 148 | 13 | EXT |  | 0.9 | (c)
85274.826 | 4.603 | 4.592 | -5.085 | -5.096 | -812 | -805 | -798 | 784 | 4592 | 7870а |  | CORR | PITT | 05:09 | 05:10 | 05:11 | 22 | 27 | 10 | EXT |  | 0.89 | (c)
85274.887 | 4.664 | 4.658 | -5.024 | -5.03 | -699 | -533 | -587 | 475 | 4658 | 7870а |  | CORR | CIGR | 05:27 | 05:54 | 05:45 | 40 | 224 | 11 | EXT |  | 0.89 | (c)
85275.054 | 4.831 | 4.815 | -4.857 | -4.873 | -183 | -146 | -135 | 88 | 4815 | 7870а |  | CORR | CIGR | 06:51 | 06:56 | 06:58 | 32 | 95 | 10 | EXT |  | 0.89 | (c)
85275.063 | 4.84 | 4.712 | -4.848 | -4.976 | -533 | -393 | -378 | 222 | 4712 | 7870а |  | CORR | GENE | 05:54 | 06:17 | 06:19 | 139 | 311 | 15 | EXT |  | 0.9 | (c)
85275.089 | 4.866 | 4.857 | -4.822 | -4.831 | -864 | -776 | -748 | 632 | 4801 | 7870а |  | CORR | CIGR | 05:01 | 05:15 | 05:19 | 30 | 232 | 15 | EXT |  | 0.89 | (c)
85275.203 | 4.98 | 4.962 | -4.708 | -4.726 | -837 | -761 | -744 | 652 | 4687 | 7870а |  | CORR | CIGR | 05:05 | 05:17 | 05:20 | 39 | 185 | 29 | EXT |  | 0.89 | (c)
85275.355 | 5.132 | 5.072 | -4.556 | -4.616 | -842 | -810 | -811 | 781 | 4501 | 7870а |  | CORR | GENE | 05:04 | 05:09 | 05:09 | 115 | 60 | 12 | EXT |  | 0.9 | (c)
85275.717 | 5.494 | 5.485 | -4.194 | -4.203 | -723 | -610 | -633 | 543 | 4123 | 7870а |  | CORR | GENE | 05:23 | 05:42 | 05:38 | 80 | 180 | 14 | EXT |  | 0.89 | (c)
85277.627 | 7.404 | 7.308 | -2.284 | -2.38 | -957 | -871 | -828 | 698 | 2283 | 7870а |  | CORR | GENE | 04:45 | 04:59 | 05:06 | 97 | 259 | 14 | EXT |  | 0.89 | (c)
85277.742 | 7.519 | 7.456 | -2.169 | -2.232 | -806 | -669 | -717 | 628 | 2156 | 7870а |  | CORR | GENE | 05:10 | 05:32 | 05:24 | 76 | 178 | 11 | EXT |  | 0.89 | (c)
85277.788 | 7.565 | 7.557 | -2.123 | -2.131 | -943 | -868 | -886 | 829 | 2100 | 7870а |  | CORR | CIGR | 04:48 | 04:60 | 04:57 | 31 | 114 | 10 | EXT |  | 0.89 | (c)
85277.92 | 7.697 | 7.656 | -1.991 | -2.032 | -889 | -703 | -748 | 607 | 1970 | 7870а |  | CORR | GENE | 04:56 | 05:27 | 05:19 | 62 | 282 | 12 | EXT |  | 0.89 | (c)
85278.367 | 8.144 | 8.131 | -1.544 | -1.557 | -772 | -754 | -750 | 728 | 1532 | 7870а |  | CORR | PITT | 05:15 | 05:18 | 05:19 | 25 | 44 | 10 | EXT |  | 0.89 | (c)
85305.207 | 1.644 | 1.623 | -9.711 | -9.732 | -16 | 113 | 84 | 0 | 1623 | 7873 |  | CORR | CIGR | 03:20 | 03:41 | 03:36 | 51 | 201 | 13 | EXT |  | 0.89 | (c)
85305.438 | 1.875 | 1.861 | -9.48 | -9.494 | -384 | -336 | -301 | 218 | 1861 | 7873 |  | CORR | CIGR | 02:21 | 02:29 | 02:34 | 35 | 166 | 10 | EXT |  | 0.89 | (c)
85305.495 | 1.932 | 1.73 | -9.423 | -9.625 | 52 | 117 | 215 | 52 | 1730 | 7873 |  | CORR | GENE | 03:31 | 03:42 | 03:57 | 366 | 325 | 15 | EXT |  | 0.95 | (c)
85305.889 | 2.326 | 2.298 | -9.029 | -9.057 | 103 | 251 | 196 | 103 | 2298 | 7873 |  | CORR | CIGR | 03:39 | 04:03 | 03:54 | 56 | 186 | 12 | EXT |  | 0.89 | (c)
85306.285 | 2.722 | 2.698 | -8.633 | -8.657 | 95 | 192 | 157 | 95 | 2698 | 7873 |  | CORR | CIGR | 03:38 | 03:54 | 03:48 | 31 | 124 | 13 | EXT |  | 0.89 | (c)
85306.414 | 2.851 | 2.802 | -8.504 | -8.553 | 359 | 382 | 381 | 359 | 2802 | 7873 |  | CORR | AXGR | 04:21 | 04:24 | 04:24 | 125 | 45 | 11 | EXT |  | 0.9 | (c)
85307.079 | 3.516 | 3.504 | -7.839 | -7.851 | 1960 | 1990 | 1994 | 1960 | 3504 | 7873 |  | CORR | CIGR | 08:39 | 08:44 | 08:45 | 24 | 68 | 14 | EXT |  | 0.89 | (c)
85307.775 | 4.212 | 4.111 | -7.143 | -7.244 | 1461 | 1486 | 1484 | 1461 | 4111 | 7873 |  | CORR | AXGR | 07:18 | 07:23 | 07:22 | 189 | 47 | 10 | EXT |  | 0.9 | (c)
85308.582 | 5.019 | 4.514 | -6.336 | -6.841 | 78 | 133 | 115 | 78 | 4514 | 7873 |  | CORR | GENE | 03:35 | 03:44 | 03:41 | 648 | 75 | 19 | EXT |  | 1.01 | (b)
85308.901 | 5.338 | 5.273 | -6.017 | -6.082 | 105 | 121 | 123 | 105 | 5273 | 7873 |  | CORR | AXGR | 03:40 | 03:42 | 03:43 | 141 | 34 | 15 | EXT |  | 0.9 | (c)
85309.211 | 5.648 | 5.491 | -5.707 | -5.864 | 75 | 95 | 97 | 75 | 5491 | 7873 |  | CORR | AXGR | 03:35 | 03:38 | 03:38 | 307 | 44 | 31 | EXT |  | 1.01 | (b)
85310.48 | 6.917 | 6.842 | -4.438 | -4.513 | 1528 | 1545 | 1546 | 1528 | 4388 | 7873 |  | CORR | AXGR | 07:29 | 07:32 | 07:32 | 125 | 36 | 17 | EXT |  | 0.9 | (c)
85310.6 | 7.037 | 6.804 | -4.318 | -4.551 | 34 | 84 | 92 | 34 | 3933 | 7873 |  | CORR | GENE | 03:28 | 03:36 | 03:38 | 618 | 116 | 15 | EXT |  | 0.98 | (c)
85311.824 | 8.261 | 8.032 | -3.094 | -3.323 | 113 | 142 | 136 | 113 | 2968 | 7873 |  | CORR | AXGR | 03:41 | 03:46 | 03:45 | 355 | 46 | 15 | EXT |  | 0.94 | (c)
85312.731 | 9.168 | 8.746 | -2.187 | -2.609 | 88 | 117 | 111 | 88 | 1994 | 7873 |  | CORR | AXGR | 03:37 | 03:42 | 03:41 | 615 | 48 | 20 | EXT |  | 1.01 | (b)
85313.293 | 9.73 | 9.576 | -1.625 | -1.779 | 58 | 85 | 91 | 58 | 1262 | 7873 |  | CORR | GENE | 03:32 | 03:36 | 03:37 | 517 | 66 | 22 | EXT |  | 1.01 | (b)
85313.297 | 9.734 | 9.656 | -1.621 | -1.699 | 1776 | 1823 | 1813 | 1776 | 1560 | 7873 |  | CORR | GENE | 08:09 | 08:17 | 08:15 | 139 | 73 | 10 | EXT |  | 0.9 | (c)
85313.673 | 10.11 | 10.06 | -1.245 | -1.295 | 1574 | 1586 | 1586 | 1574 | 1174 | 7873 |  | CORR | AXGR | 07:37 | 07:39 | 07:39 | 121 | 23 | 10 | EXT |  | 0.89 | (c)
85313.774 | 10.211 | 10.173 | -1.144 | -1.182 | -244 | 51 | 80 | 0 | 1036 | 7873 |  | CORR | GENE | 02:43 | 03:31 | 03:36 | 146 | 647 | 23 | EXT |  | 0.91 | (c)
85314.206 | 10.643 | 10.436 | -0.712 | -0.919 | 61 | 80 | 82 | 61 | 586 | 7873 |  | CORR | AXGR | 03:33 | 03:36 | 03:36 | 333 | 41 | 20 | EXT |  | 0.96 | (c)
85314.332 | 10.769 | 10.713 | -0.586 | -0.642 | 1727 | 1742 | 1744 | 1727 | 547 | 7873 |  | CORR | AXGR | 08:01 | 08:04 | 08:04 | 95 | 34 | 11 | EXT |  | 0.89 | (c)
85315.691 | 0.773 | 0.66 | -10.312 | -10.425 | -1356 | -1339 | -1346 | 1336 | 660 | 7874 |  | CORR | AXGR | 08:35 | 08:38 | 08:37 | 257 | 20 | 12 | EXT |  | 0.92 | (c)
85317.467 | 2.549 | 2.535 | -8.536 | -8.55 | -1768 | -1702 | -1701 | 1635 | 2535 | 7874 |  | CORR | CIGR | 07:29 | 07:40 | 07:40 | 27 | 133 | 16 | EXT |  | 0.89 | (c)
85317.883 | 2.965 | 2.921 | -8.12 | -8.164 | -1670 | -1644 | -1653 | 1636 | 2921 | 7874 |  | CORR | AXGR | 07:45 | 07:49 | 07:47 | 194 | 34 | 11 | EXT |  | 0.9 | (c)
85318.057 | 3.139 | 3.095 | -7.946 | -7.99 | -1741 | -1574 | -1553 | 1365 | 3095 | 7874 |  | CORR | GENE | 07:33 | 08:00 | 08:04 | 79 | 376 | 32 | EXT |  | 0.9 | (c)
85319.612 | 4.694 | 4.677 | -6.391 | -6.408 | -1328 | -1254 | -1253 | 1178 | 4677 | 7874 |  | CORR | CIGR | 08:40 | 08:52 | 08:52 | 48 | 151 | 14 | EXT |  | 0.89 | (c)
85324.642 | 9.724 | 9.708 | -1.361 | -1.377 | 1860 | 1910 | 1913 | 1860 | 1348 | 7874 |  | CORR | CIGR | 05:14 | 05:22 | 05:23 | 29 | 106 | 11 | EXT |  | 0.89 | (c)
85325.267 | 10.349 | 10.279 | -0.736 | -0.806 | -2025 | -1775 | -1828 | 1631 | 719 | 7874 |  | CORR | GENE | 06:47 | 07:28 | 07:19 | 87 | 395 | 11 | EXT |  | 0.89 | (c)
85325.821 | 10.903 | 10.894 | -0.182 | -0.191 | -1479 | -1392 | -1373 | 1267 | 163 | 7874 |  | CORR | CIGR | 08:15 | 08:30 | 08:33 | 28 | 213 | 10 | EXT |  | 0.89 | (c)
85326.071 | 0.068 | 0.016 | -10.203 | -10.255 | -2049 | -1887 | -1838 | 1627 | 16 | 7875а |  | CORR | GENE | 06:36 | 07:02 | 07:10 | 72 | 423 | 19 | EXT |  | 0.89 | (c)
85326.23 | 0.227 | 0.196 | -10.044 | -10.075 | -1428 | -1388 | -1408 | 1388 | 196 | 7875а |  | CORR | AXGR | 08:16 | 08:23 | 08:20 | 306 | 40 | 14 | EXT |  | 0.93 | (c)
85326.595 | 0.592 | 0.556 | -9.679 | -9.715 | -2072 | -2000 | -1986 | 1901 | 556 | 7875а |  | CORR | CIGR | 06:32 | 06:44 | 06:46 | 50 | 171 | 15 | EXT |  | 0.89 | (c)
85326.721 | 0.718 | 0.586 | -9.553 | -9.685 | -1332 | -1307 | -1294 | 1257 | 586 | 7875а |  | CORR | GENE | 08:32 | 08:36 | 08:38 | 197 | 75 | 10 | EXT |  | 0.9 | (c)
85328.633 | 2.63 | 2.619 | -7.641 | -7.652 | -1765 | -1677 | -1696 | 1627 | 2619 | 7875а |  | CORR | CIGR | 07:22 | 07:36 | 07:33 | 30 | 138 | 12 | EXT |  | 0.89 | (c)
85328.837 | 2.834 | 2.79 | -7.437 | -7.481 | -1547 | -1526 | -1534 | 1521 | 2790 | 7875а |  | CORR | AXGR | 07:57 | 08:01 | 07:59 | 100 | 26 | 10 | EXT |  | 0.89 | (c)
85330.829 | 4.826 | 4.732 | -5.445 | -5.539 | -1573 | -1493 | -1496 | 1419 | 4732 | 7875а |  | CORR | GENE | 07:53 | 08:06 | 08:05 | 132 | 154 | 13 | EXT |  | 0.9 | (c)
85330.985 | 4.982 | 4.982 | -5.289 | -5.289 | -1523 | -1454 | -1484 | 1445 | 4982 | 7875а |  | CORR | CIGR | 08:01 | 08:12 | 08:07 | 20 | 78 | 11 | EXT |  | 0.89 | (c)
85331.416 | 5.413 | 5.394 | -4.858 | -4.877 | -1607 | -1515 | -1515 | 1422 | 4841 | 7875а |  | CORR | CIGR | 07:48 | 08:02 | 08:02 | 36 | 185 | 10 | EXT |  | 0.89 | (c)
85331.497 | 5.494 | 5.486 | -4.777 | -4.785 | -1587 | -1529 | -1530 | 1473 | 4758 | 7875а |  | CORR | CIGR | 07:51 | 08:00 | 07:60 | 27 | 114 | 13 | EXT |  | 0.89 | (c)
85332.545 | 6.542 | 6.524 | -3.729 | -3.747 | -1453 | -1357 | -1381 | 1308 | 3715 | 7875а |  | CORR | CIGR | 08:12 | 08:28 | 08:24 | 32 | 145 | 10 | EXT |  | 0.89 | (c)
85332.862 | 6.859 | 6.668 | -3.412 | -3.603 | -1343 | -1300 | -1313 | 1284 | 3222 | 7875а |  | CORR | GENE | 08:30 | 08:37 | 08:35 | 381 | 59 | 26 | EXT |  | 1.01 | (b)
85333.117 | 7.114 | 7.062 | -3.157 | -3.209 | -1403 | -1384 | -1385 | 1368 | 3115 | 7875а |  | CORR | AXGR | 08:21 | 08:24 | 08:23 | 94 | 35 | 14 | EXT |  | 0.89 | (c)
85333.309 | 7.306 | 7.247 | -2.965 | -3.024 | -1472 | -1456 | -1448 | 1425 | 2868 | 7875а |  | CORR | AXGR | 08:09 | 08:12 | 08:13 | 156 | 47 | 13 | EXT |  | 0.9 | (c)
85333.69 | 7.687 | 7.528 | -2.584 | -2.743 | -1553 | -1486 | -1510 | 1466 | 2538 | 7875а |  | CORR | GENE | 07:56 | 08:07 | 08:03 | 205 | 86 | 12 | EXT |  | 0.91 | (c)
85334.08 | 8.077 | 8.016 | -2.194 | -2.255 | -1510 | -1498 | -1498 | 1486 | 2049 | 7875а |  | CORR | AXGR | 08:03 | 08:05 | 08:05 | 206 | 24 | 12 | EXT |  | 0.91 | (c)
85334.375 | 8.372 | 8.354 | -1.899 | -1.917 | -1554 | -1412 | -1456 | 1359 | 1848 | 7875а |  | CORR | GENE | 07:56 | 08:19 | 08:12 | 69 | 194 | 18 | EXT |  | 0.89 | (c)
85334.842 | 8.839 | 8.715 | -1.432 | -1.556 | -1436 | -1401 | -1412 | 1388 | 1389 | 7875а |  | CORR | AXGR | 08:15 | 08:21 | 08:19 | 167 | 48 | 18 | EXT |  | 0.91 | (c)
85336.274 | 0 | -0.046 | -12.139 | -12.185 | 783 | 1382 | 1337 | 783 |  | 7875б | Нарушение формы кольцевого шва | GWAN |  | 04:50 | 06:26 | 06:19 | 0 | 1109 |  | EXT | Нарушение формы кольцевого шва |  | (c)
85348.656 | 0.243 | 0.124 | -10.687 | -10.806 | -778 | -747 | -747 | 717 | 124 | 7877 |  | CORR | GENE | 07:60 | 08:05 | 08:05 | 295 | 60 | 15 | EXT |  | 0.93 | (c)
85350.141 | 1.728 | 1.7 | -9.202 | -9.23 | 1762 | 1823 | 1835 | 1762 | 1700 | 7877 |  | CORR | CIGR | 02:50 | 02:59 | 03:01 | 45 | 147 | 11 | EXT |  | 0.89 | (c)
85352.538 | 4.125 | 4.029 | -6.805 | -6.901 | -882 | -863 | -865 | 847 | 4029 | 7877 |  | CORR | AXGR | 07:43 | 07:46 | 07:46 | 253 | 35 | 14 | EXT |  | 0.92 | (c)
85353.461 | 5.048 | 4.884 | -5.882 | -6.046 | -727 | -688 | -685 | 642 | 4884 | 7877 |  | CORR | GENE | 08:08 | 08:14 | 08:15 | 445 | 85 | 13 | EXT |  | 0.95 | (c)
85353.728 | 5.315 | 5.267 | -5.615 | -5.663 | 1923 | 2180 | 2100 | 1923 | 5267 | 7877 |  | CORR | GENE | 03:16 | 03:57 | 03:44 | 62 | 355 | 13 | EXT |  | 0.89 | (c)
85353.862 | 5.449 | 5.432 | -5.481 | -5.498 | -2105 | -2058 | -2056 | 2008 | 5432 | 7877 |  | CORR | CIGR | 04:25 | 04:33 | 04:33 | 36 | 98 | 11 | EXT |  | 0.89 | (c)
85353.914 | 5.501 | 5.433 | -5.429 | -5.497 | -1877 | -1869 | -1862 | 1847 | 5310 | 7877 |  | CORR | AXGR | 05:02 | 05:04 | 05:05 | 187 | 30 | 15 | EXT |  | 0.91 | (c)
85354.154 | 5.741 | 5.459 | -5.189 | -5.471 | -818 | -716 | -747 | 675 | 5128 | 7877 |  | CORR | GENE | 07:53 | 08:10 | 08:05 | 343 | 143 | 16 | EXT |  | 0.95 | (c)
85354.541 | 6.128 | 5.98 | -4.802 | -4.95 | -794 | -728 | -748 | 702 | 4580 | 7877 |  | CORR | GENE | 07:57 | 08:08 | 08:05 | 370 | 92 | 17 | EXT |  | 0.96 | (c)
85355.324 | 6.911 | 6.87 | -4.019 | -4.06 | -764 | -736 | -747 | 729 | 3933 | 7877 |  | CORR | AXGR | 08:02 | 08:06 | 08:05 | 127 | 35 | 15 | EXT |  | 0.9 | (c)
85358.359 | 9.946 | 9.877 | -0.984 | -1.053 | -639 | -624 | -626 | 612 | 934 | 7877 |  | CORR | AXGR | 08:22 | 08:25 | 08:24 | 119 | 27 | 11 | EXT |  | 0.89 | (c)
85358.963 | 10.55 | 10.481 | -0.38 | -0.449 | -840 | -833 | -827 | 814 | 256 | 7877 |  | CORR | AXGR | 07:50 | 07:51 | 07:52 | 193 | 26 | 10 | EXT |  | 0.9 | (c)
85359.011 | 10.598 | 10.465 | -0.332 | -0.465 | -659 | -632 | -635 | 611 | 227 | 7877 |  | CORR | AXGR | 08:19 | 08:23 | 08:23 | 238 | 48 | 10 | EXT |  | 0.91 | (c)
85359.085 | 10.672 | 10.662 | -0.258 | -0.268 | -737 | -670 | -682 | 626 | 227 | 7877 |  | CORR | CIGR | 08:06 | 08:17 | 08:15 | 41 | 111 | 15 | EXT |  | 0.89 | (c)
85359.343 | 0 | -0.039 | -11.575 | -11.614 | -353 | -232 | -71 | 0 |  | 7878 | Нарушение формы кольцевого шва | GWAN |  | 08:10 | 08:29 | 08:55 | 0 | 564 |  | EXT | Нарушение формы кольцевого шва |  | (c)
85360.879 | 1.536 | 0.421 | -10.039 | -11.154 | -422 | -355 | -284 | 146 | 421 | 7878 |  | CORR | GENE | 07:58 | 08:09 | 08:21 | 1380 | 276 | 13 | EXT |  | 0.99 | (c)
85361.182 | 1.839 | 1.807 | -9.736 | -9.768 | -595 | -494 | -452 | 309 | 1807 | 7878 |  | CORR | GENE | 07:31 | 07:47 | 07:54 | 76 | 286 | 10 | EXT |  | 0.89 | (c)
85361.505 | 2.162 | 1.945 | -9.413 | -9.63 | -235 | -209 | -203 | 170 | 1945 | 7878 |  | CORR | GENE | 08:29 | 08:33 | 08:34 | 532 | 65 | 10 | EXT |  | 0.94 | (c)
85363.068 | 3.725 | 3.126 | -7.85 | -8.449 | -318 | -289 | -223 | 128 | 3126 | 7878 |  | CORR | GENE | 08:15 | 08:20 | 08:31 | 1235 | 189 | 16 | EXT |  | 1.02 | (b)
85363.343 | 4 | 3.98 | -7.575 | -7.595 | -2115 | -2030 | -2044 | 1973 | 3980 | 7878 |  | CORR | CIGR | 03:25 | 03:39 | 03:37 | 36 | 142 | 10 | EXT |  | 0.89 | (c)
85363.951 | 4.608 | 4.532 | -6.967 | -7.043 | -71 | -58 | -58 | 46 | 4532 | 7878 |  | CORR | AXGR | 08:55 | 08:57 | 08:57 | 148 | 26 | 11 | EXT |  | 0.9 | (c)
85364.002 | 4.659 | 4.275 | -6.916 | -7.3 | -2121 | -2107 | -2098 | 2075 | 4275 | 7878 |  | CORR | AXGR | 03:24 | 03:27 | 03:28 | 530 | 46 | 12 | EXT |  | 0.95 | (c)
85364.057 | 4.714 | 4.63 | -6.861 | -6.945 | -413 | -389 | -392 | 370 | 4630 | 7878 |  | CORR | AXGR | 07:60 | 08:04 | 08:03 | 190 | 43 | 10 | EXT |  | 0.9 | (c)
85364.404 | 5.061 | 5.041 | -6.514 | -6.534 | -153 | -72 | -85 | 17 | 5041 | 7878 |  | CORR | CIGR | 08:42 | 08:55 | 08:53 | 40 | 136 | 11 | EXT |  | 0.89 | (c)
85364.491 | 5.148 | 5.115 | -6.427 | -6.46 | -2054 | -1658 | -1816 | 1577 | 5115 | 7878 |  | CORR | CIGR | 03:35 | 04:39 | 04:13 | 56 | 477 | 16 | EXT |  | 0.89 | (c)
85364.501 | 5.158 | 5.08 | -6.417 | -6.495 | -411 | -396 | -389 | 367 | 5080 | 7878 |  | CORR | AXGR | 08:00 | 08:03 | 08:04 | 218 | 44 | 14 | EXT |  | 0.92 | (c)
85364.592 | 5.249 | 5.23 | -6.326 | -6.345 | -2051 | -2013 | -1996 | 1940 | 5230 | 7878 |  | CORR | CIGR | 03:36 | 03:42 | 03:44 | 37 | 111 | 11 | EXT |  | 0.89 | (c)
85364.613 | 5.27 | 5.129 | -6.305 | -6.446 | -1582 | -1534 | -1546 | 1511 | 5129 | 7878 |  | CORR | GENE | 04:51 | 04:59 | 04:57 | 215 | 71 | 13 | EXT |  | 0.91 | (c)
85365.071 | 5.728 | 5.436 | -5.847 | -6.139 | -434 | -401 | -397 | 360 | 5436 | 7878 |  | CORR | GENE | 07:57 | 08:02 | 08:02 | 648 | 74 | 11 | EXT |  | 0.95 | (c)
85365.76 | 6.417 | 6.31 | -5.158 | -5.265 | -449 | -420 | -420 | 391 | 4849 | 7878 |  | CORR | GENE | 07:54 | 07:59 | 07:59 | 416 | 58 | 14 | EXT |  | 0.95 | (c)
85370.853 | 11.51 | 11.37 | -0.065 | -0.205 | -331 | -312 | -308 | 285 | 54 | 7878 |  | CORR | AXGR | 08:13 | 08:16 | 08:17 | 151 | 46 | 11 | EXT |  | 0.9 | (c)
85374.321 | 3.403 | 3.384 | -7.267 | -7.286 | 714 | 975 | 920 | 714 | 3384 | 7879 |  | CORR | GENE | 04:14 | 04:56 | 04:47 | 59 | 411 | 13 | EXT |  | 0.89 | (c)
85393.057 | 11.469 | 11.436 | -0.101 | -0.134 | -845 | -720 | -698 | 551 | 69 | 7880 |  | CORR | GENE | 03:34 | 03:54 | 03:57 | 65 | 294 | 10 | EXT |  | 0.89 | (c)
85413.502 | 9.354 | 9.229 | -2.001 | -2.126 | -69 | -43 | -30 | 0 | 1905 | 7882 |  | CORR | GENE | 08:09 | 08:13 | 08:15 | 221 | 79 | 17 | EXT |  | 0.92 | (c)
85415.503 | 0 | -0.03 | -11.525 | -11.555 | 1877 | -2098 | -2049 | 1514 |  | 7883 | Нарушение формы кольцевого шва | GWAN |  | 06:54 | 08:13 | 08:21 | 0 | 1070 |  | EXT | Нарушение формы кольцевого шва |  | (c)
85427.177 | 0.149 | 0.138 | -10.626 | -10.637 | -1522 | -1355 | -1368 | 1214 | 138 | 7884 |  | CORR | CIGR | 08:11 | 08:38 | 08:36 | 30 | 307 | 11 | EXT |  | 0.89 | (c)
85429.729 | 2.701 | 2.676 | -8.074 | -8.099 | -2010 | -1964 | -1962 | 1914 | 2676 | 7884 |  | CORR | CIGR | 06:52 | 06:60 | 07:00 | 37 | 96 | 10 | EXT |  | 0.89 | (c)
85453.874 | 4.851 | 4.807 | -6.269 | -6.313 | 652 | 979 | 872 | 652 | 4807 | 7886 |  | CORR | GENE | 03:27 | 04:20 | 04:03 | 60 | 439 | 14 | EXT |  | 0.89 | (c)
85455.085 | 6.062 | 6.034 | -5.058 | -5.086 | 1656 | 1741 | 1765 | 1656 | 5042 | 7886 |  | CORR | CIGR | 06:09 | 06:23 | 06:27 | 44 | 218 | 10 | EXT |  | 0.89 | (c)
85471.038 | 0 | -0.038 | -10.405 | -10.443 | 1283 | 1439 | 1472 | 1283 |  | 7888 | Нарушение формы кольцевого шва | GWAN |  | 05:49 | 06:14 | 06:19 | 0 | 377 |  | EXT | Нарушение формы кольцевого шва |  | (c)
85525.713 | 0 | -0.041 | -11.505 | -11.546 | 326 | 390 | 427 | 326 |  | 7893 | Нарушение формы кольцевого шва | GWAN |  | 09:39 | 09:49 | 09:55 | 0 | 201 |  | EXT | Нарушение формы кольцевого шва |  | (c)
85534.024 | 8.311 | 8.27 | -3.194 | -3.235 | -676 | -428 | -467 | 258 | 3115 | 7893 |  | CORR | GENE | 06:57 | 07:37 | 07:31 | 120 | 418 | 10 | EXT |  | 0.89 | (c)
85539.74 | 2.522 | 2.459 | -8.808 | -8.871 | 1563 | 1616 | 1625 | 1563 | 2459 | 7894 |  | DENT | GENE | 01:40 | 01:49 | 01:50 | 119 | 124 | 0.4 | N/A | Глубина вмятины: 5 мм (0,4%). Линейка: 12 см в (246 см; 01:49 ч:мин) |  | (c)
85651.024 | 0.681 | 0.528 | -10.799 | -10.952 | -17 | 11 | 6 | 0 | 528 | 7904 |  | LWAN | AXGR | 03:04 | 03:08 | 03:08 | 316 | 45 |  | INT | Эквивалент потери металла 16%. |  | (c)
85705.801 | 9.923 | 9.837 | -1.432 | -1.518 | -593 | -479 | -416 | 238 | 1396 | 7908 |  | CORR | GENE | 04:41 | 04:59 | 05:09 | 122 | 355 | 10 | EXT |  | 0.89 | (c)
85836.743 | 0 | -0.022 | -11.68 | -11.702 | -22 | 385 | 925 | 0 |  | 7921 | Нарушение формы кольцевого шва | GWAN |  | 00:29 | 01:34 | 03:01 | 0 | 1892 |  | EXT | Нарушение формы кольцевого шва |  | (c)
85849.001 | 0.578 | 0.535 | -10.712 | -10.755 | 360 | 504 | 549 | 360 | 535 | 7922 |  | CORR | GENE | 04:19 | 04:42 | 04:49 | 79 | 379 | 12 | EXT |  | 0.89 | (c)
85966.148 | 6.11 | 6.094 | -5.345 | -5.361 | -2215 | -2182 | -2167 | 16 | 5330 | 7932 |  | CORR | CIGR | 06:40 | 06:45 | 06:48 | 31 | 95 | 11 | EXT |  | 0.89 | (c)
85966.875 | 6.837 | 6.827 | -4.618 | -4.628 | -2183 | -1994 | -2054 | 48 | 4584 | 7932 |  | CORR | CIGR | 06:45 | 07:15 | 07:06 | 44 | 258 | 10 | EXT |  | 0.89 | (c)