## Аномалии
Расстояние, м | От левого шва до точки максимума, м | От левого шва до начала, м | От правого шва до точки максимума, м | От правого шва до начала, м | От продольного шва до точки начала дефекта, мм | От продольного шва до точки максимума, мм | От продольного шва до центра, мм | Минимальное расстояние до продольного шва, мм | Минимальное расстояние до кольцевого шва, мм | Номер трубы | Описание | Характер аббр. | Класс размера аббр. | Ориентация точки начала дефекта, ч:мин | Ориентация точки максимума, ч:мин | Ориентация центра, ч:мин | Длина, мм | Ширина, мм | Глубина, % | Расположение | Комментарий | КБД | Опасность
4.35 | 0 | -0.023 | -0.5 | -0.523 | 1983 | -1856 | -1633 | 788 |  | 3 | Нарушение формы кольцевого шва | GWAN |  | 01:27 | 03:07 | 03:43 | 0 | 1691 |  | EXT | Нарушение формы кольцевого шва |  | (c)
4.35 | 0 | -0.033 | -0.5 | -0.533 | -512 | 102 | 482 | 0 |  | 3 | Нарушение формы кольцевого шва | GWAN |  | 06:44 | 08:23 | 09:24 | 0 | 1988 |  | EXT | Нарушение формы кольцевого шва |  | (c)
251.58 | 0 | -0.036 | -11.27 | -11.306 | -275 | 178 | 3 | 0 |  | 30 | Нарушение формы кольцевого шва | GWAN |  | 09:32 | 10:45 | 10:17 | 0 | 555 |  | EXT | Нарушение формы кольцевого шва |  | (c)
405.746 | 4.646 | 4.569 | -5.984 | -6.061 | -2099 | -2059 | -2052 | 131 | 4569 | 44 |  | DENT | GENE | 08:43 | 08:50 | 08:51 | 140 | 95 | 0.2 | N/A | Глубина вмятины: 3 мм (0,2%). Линейка: 14 см в (457 см; 08:50 ч:мин) Аномалия находится вблизи продольного шва. |  | (c)
407.179 | 6.079 | 6.025 | -4.551 | -4.605 | 539 | 686 | 677 | 539 | 4511 | 44 |  | GOUG | GENE | 03:49 | 04:12 | 04:11 | 94 | 277 | 10 | EXT | Задир. |  | (c)
407.18 | 6.08 | 5.955 | -4.55 | -4.675 | 523 | 686 | 694 | 523 | 4458 | 44 |  | DENT | GENE | 03:46 | 04:12 | 04:14 | 217 | 342 | 0.4 | N/A | Глубина вмятины: 5 мм (0,4%). Линейка: 22 см в (596 см; 04:12 ч:мин) Аномалия находится вблизи дефекта потери металла. |  | (c)
445.38 | 0 | -0.032 | -5.27 | -5.302 | 1679 | -2202 | 2134 | 0 |  | 48 | Нарушение формы кольцевого шва | GWAN |  | 02:06 | 03:40 | 03:20 | 0 | 909 |  | EXT | Нарушение формы кольцевого шва |  | (c)
884.78 | 0 | -0.038 | -10.88 | -10.918 | 1161 | 1972 | 1973 | 0 |  | 93 | Нарушение формы кольцевого шва | GWAN |  | 00:39 | 02:50 | 02:50 | 0 | 1625 |  | EXT | Нарушение формы кольцевого шва |  | (c)
895.66 | 0 | -0.033 | -11.36 | -11.393 | -1063 | 48 | -180 | 702 |  | 94 | Нарушение формы кольцевого шва | GWAN |  | 11:18 | 02:18 | 01:41 | 0 | 1765 |  | EXT | Нарушение формы кольцевого шва |  | (c)
1072.39 | 0 | -0.04 | -10.94 | -10.98 | -1273 | -1198 | -1207 | 958 |  | 111 | Нарушение формы кольцевого шва | GWAN |  | 06:17 | 06:29 | 06:28 | 0 | 132 |  | INT | Нарушение формы кольцевого шва |  | (c)
1634.503 | 2.623 | 2.369 | -8.707 | -8.961 | 1681 | 1953 | 1936 | 39 | 2369 | 164 |  | DENT | GENE | 06:05 | 06:49 | 06:47 | 485 | 511 | 0.4 | N/A | Глубина вмятины: 6 мм (0,4%). Линейка: 49 см в (237 см; 06:49 ч:мин) Аномалия находится вблизи продольного шва. |  | (c)
1634.588 | 2.708 | 2.586 | -8.622 | -8.744 | 2037 | 2056 | 2117 | 33 | 2586 | 164 | Металлургический дефект | MIAN | GENE | 07:03 | 07:06 | 07:16 | 157 | 161 |  | INT | Металлургический дефект Эквивалент потери металла 10%. |  | (c)
1853.964 | 9.544 | 9.471 | -1.636 | -1.709 | -497 | -450 | -453 | 408 | 1584 | 184 |  | DENT | GENE | 11:15 | 11:22 | 11:22 | 125 | 89 | 0.3 | N/A | Глубина вмятины: 4 мм (0,3%). Линейка: 13 см в (947 см; 11:22 ч:мин) |  | (c)
1978.97 | 0 | -0.033 | -11.64 | -11.673 | 1224 | 1546 | 1569 | 1224 |  | 196 | Нарушение формы кольцевого шва | GWAN |  | 09:48 | 10:40 | 10:43 | 0 | 690 |  | EXT | Нарушение формы кольцевого шва |  | (c)
1987.245 | 8.275 | 8.26 | -3.365 | -3.38 | -757 | -708 | -705 | 652 | 3351 | 196 |  | GOUG | CIGR | 04:28 | 04:36 | 04:36 | 29 | 105 | 10 | EXT | Задир. |  | (c)
1988.842 | 9.872 | 9.858 | -1.768 | -1.782 | -696 | -658 | -645 | 594 | 1758 | 196 |  | GOUG | CIGR | 04:38 | 04:44 | 04:46 | 24 | 102 | 10 | EXT | Задир. |  | (c)
2191.828 | 2.298 | 2.216 | -8.912 | -8.994 | -1301 | -1256 | -1233 | 930 | 2216 | 216 |  | GOUG | GENE | 09:22 | 09:29 | 09:33 | 254 | 135 | 10 | EXT | Зона задиров. |  | (c)
2196.006 | 6.476 | 6.333 | -4.734 | -4.877 | 1706 | 1783 | 1765 | 406 | 4694 | 216 |  | GOUG | GENE | 05:27 | 05:39 | 05:37 | 183 | 118 | 10 | EXT | Зона задиров. |  | (c)
2197.461 | 7.931 | 7.721 | -3.279 | -3.489 | 1764 | 1796 | 1807 | 380 | 3242 | 216 |  | GOUG | GENE | 05:36 | 05:42 | 05:43 | 247 | 87 | 10 | EXT | Зона задиров. |  | (c)
2310.96 | 0 | 0 | -10.57 | -10.57 | 1780 | 1950 | 1929 | 153 | 0 | 227 | Смещение кромок | GWAN |  | 03:53 | 04:21 | 04:17 | 0 | 297 | 15 | EXT | Смещение кромок Вовнутрь Величина смещения - 2.7 мм. |  | (c)
2310.96 | 0 | 0 | -10.57 | -10.57 | -1836 | -1596 | -1556 | 395 | 0 | 227 | Смещение кромок | GWAN |  | 06:10 | 06:48 | 06:55 | 0 | 559 | 20 | EXT | Смещение кромок Наружу Величина смещения - 3.7 мм. |  | (c)
2377.15 | 0 | -0.038 | -11.27 | -11.308 | 377 | 693 | 640 | 377 |  | 233 | Нарушение формы кольцевого шва | GWAN |  | 11:20 | 00:11 | 00:02 | 0 | 526 |  | EXT | Нарушение формы кольцевого шва |  | (c)
2478.976 | 1.126 | 1.085 | -10.314 | -10.355 | 774 | 783 | 783 | 774 | 1085 | 243 | Металлургический дефект | MIAN | AXGR | 04:25 | 04:26 | 04:26 | 86 | 19 |  | INT | Металлургический дефект Эквивалент потери металла 12%. |  | (c)
2700.94 | 0 | 0 | -10.25 | -10.25 | 711 | 953 | 1028 | 711 | 0 | 264 | Непровар / утяжина | GWAN |  | 03:58 | 04:37 | 04:49 | 0 | 634 | 10 | INT | Непровар / утяжина |  | (c)
2722.47 | 11.28 | 11.233 | -0.06 | -0.107 | 788 | 1732 | 1594 | 0 | 12 | 265 |  | CORR | GENE | 03:48 | 06:20 | 05:58 | 95 | 1613 | 12 | EXT |  | 0.89 | (c)
2722.557 | 0.027 | 0.015 | -11.363 | -11.375 | 882 | 1843 | 1705 | 0 | 15 | 266 |  | CORR | CIGR | 03:46 | 06:21 | 05:58 | 49 | 1645 | 11 | EXT |  | 0.89 | (c)
2733.868 | 11.338 | 11.302 | -0.052 | -0.088 | 604 | 798 | 970 | 604 | 10 | 266 |  | CORR | GENE | 03:01 | 03:32 | 03:60 | 78 | 732 | 12 | EXT |  | 0.89 | (c)
2733.88 | 11.35 | 11.313 | -0.04 | -0.077 | 2214 | -1929 | -1914 | 0 | 8 | 266 |  | CORR | GENE | 07:21 | 08:12 | 08:14 | 69 | 666 | 10 | EXT |  | 0.89 | (c)
3008.338 | 0.978 | 0.967 | -10.012 | -10.023 | 918 | 981 | 972 | 918 | 967 | 292 |  | GOUG | CIGR | 04:56 | 05:06 | 05:04 | 19 | 107 | 10 | EXT | Задир. |  | (c)
3010.507 | 3.147 | 3.127 | -7.843 | -7.863 | 842 | 914 | 914 | 842 | 3127 | 292 |  | GOUG | CIGR | 04:43 | 04:55 | 04:55 | 37 | 144 | 12 | EXT | Задир. |  | (c)
3026.876 | 8.526 | 8.516 | -2.774 | -2.784 | -1898 | -1836 | -1841 | 332 | 2765 | 293 |  | CORR | CIGR | 05:37 | 05:47 | 05:47 | 19 | 114 | 11 | EXT |  | 0.89 | (c)
3120.26 | 0 | 0 | -11.07 | -11.07 | -1328 | -1050 | -970 | 611 | 0 | 305 | Смещение кромок | GWAN |  | 06:01 | 06:45 | 06:58 | 0 | 717 | 20 | EXT | Смещение кромок Наружу Величина смещения - 3.7 мм. |  | (c)
3204.72 | 0 | -0.018 | -6.05 | -6.068 | 1436 | 1551 | 1618 | 431 |  | 319 | Нарушение формы кольцевого шва | GWAN |  | 01:49 | 02:07 | 02:18 | 0 | 363 |  | EXT | Нарушение формы кольцевого шва |  | (c)
3204.72 | 0 | -0.034 | -6.05 | -6.084 | -338 | 19 | 114 | 0 |  | 319 | Нарушение формы кольцевого шва | GWAN |  | 09:02 | 10:00 | 10:15 | 0 | 903 |  | EXT | Нарушение формы кольцевого шва |  | (c)
3237.555 | 4.345 | 3.966 | -6.555 | -6.934 | -1643 | -1291 | -1248 | 854 | 3966 | 322 |  | WRIN | GENE | 07:50 | 08:47 | 08:54 | 710 | 789 | 1.3 | N/A | Высота гофр: 19 мм (1,3%). Длина волны: 231 мм Аномалия находится на отводе. |  | (c)
3277.67 | 0 | -0.03 | -11.25 | -11.28 | -2223 | -1746 | -1644 | 7 |  | 326 | Нарушение формы кольцевого шва | GWAN |  | 04:16 | 05:33 | 05:50 | 0 | 1159 |  | EXT | Нарушение формы кольцевого шва |  | (c)
3277.67 | 0 | -0.059 | -11.25 | -11.309 | 160 | 369 | 596 | 160 |  | 326 | Нарушение формы кольцевого шва | GWAN |  | 10:41 | 11:14 | 11:51 | 0 | 872 |  | EXT | Нарушение формы кольцевого шва |  | (c)
3344.91 | 0 | -0.036 | -10.76 | -10.796 | -442 | -152 | -24 | 393 |  | 332 | Нарушение формы кольцевого шва | GWAN |  | 11:38 | 00:25 | 00:45 | 0 | 835 |  | EXT | Нарушение формы кольцевого шва |  | (c)
3344.91 | 0 | 0 | -10.76 | -10.76 | 1338 | 1748 | 1609 | 350 | 0 | 332 | Смещение кромок | GWAN |  | 04:25 | 05:31 | 05:09 | 0 | 542 | 19 | EXT | Смещение кромок Наружу Величина смещения - 3.6 мм. |  | (c)
3480.908 | 2.528 | 2.511 | -1.212 | -1.229 | 175 | 234 | 236 | 175 | 1194 | 347 |  | CORR | CIGR | 02:57 | 03:07 | 03:07 | 35 | 121 | 11 | EXT |  | 0.89 | (c)
3482.943 | 0.823 | 0.477 | -1.127 | -1.473 | 1867 | 2031 | 1965 | 167 | 477 | 348 |  | GOUG | GENE | 04:46 | 05:13 | 05:02 | 386 | 196 | 10 | EXT | Зона задиров. |  | (c)
3489.435 | 5.365 | 5.35 | -5.945 | -5.96 | -815 | -759 | -737 | 659 | 5350 | 349 |  | GOUG | GENE | 10:51 | 11:00 | 11:04 | 140 | 155 | 10 | EXT | Зона задиров. |  | (c)
3490.73 | 6.66 | 6.354 | -4.65 | -4.956 | -743 | -650 | -530 | 317 | 4101 | 349 |  | GOUG | GENE | 11:03 | 11:18 | 11:37 | 855 | 427 | 10 | EXT | Зона задиров. |  | (c)
3648.82 | 0 | -0.018 | -11.51 | -11.528 | 2032 | -410 | -1125 | 0 |  | 366 | Нарушение формы кольцевого шва | GWAN |  | 07:11 | 00:36 | 10:41 | 0 | 2608 |  | EXT | Нарушение формы кольцевого шва |  | (c)
3738.3 | 0 | -0.042 | -11.64 | -11.682 | -462 | -151 | -82 | 0 |  | 374 | Нарушение формы кольцевого шва | GWAN |  | 00:19 | 01:09 | 01:20 | 0 | 760 |  | EXT | Нарушение формы кольцевого шва |  | (c)
3997.35 | 0 | -0.033 | -11.26 | -11.293 | -236 | 235 | 200 | 0 |  | 398 | Нарушение формы кольцевого шва | GWAN |  | 00:01 | 01:17 | 01:11 | 0 | 873 |  | EXT | Нарушение формы кольцевого шва |  | (c)
4278.18 | 0 | -0.035 | -11.36 | -11.395 | 950 | 1192 | 1291 | 599 |  | 423 | Нарушение формы кольцевого шва | GWAN |  | 04:05 | 04:44 | 05:00 | 0 | 682 |  | EXT | Нарушение формы кольцевого шва |  | (c)
4289.54 | 0 | -0.035 | -11.42 | -11.455 | 706 | 1448 | 1368 | 201 |  | 424 | Нарушение формы кольцевого шва | GWAN |  | 02:58 | 04:58 | 04:45 | 0 | 1324 |  | EXT | Нарушение формы кольцевого шва |  | (c)
4289.54 | 0 | -0.036 | -11.42 | -11.456 | -1294 | -794 | -954 | 615 |  | 424 | Нарушение формы кольцевого шва | GWAN |  | 09:35 | 10:56 | 10:30 | 0 | 679 |  | EXT | Нарушение формы кольцевого шва |  | (c)
4323.06 | 0 | -0.037 | -11.34 | -11.377 | 198 | 887 | 794 | 198 |  | 427 | Нарушение формы кольцевого шва | GWAN |  | 00:59 | 02:51 | 02:36 | 0 | 1191 |  | EXT | Нарушение формы кольцевого шва |  | (c)
4323.06 | 0 | -0.029 | -11.34 | -11.369 | -1639 | -1133 | -1244 | 591 |  | 427 | Нарушение формы кольцевого шва | GWAN |  | 08:03 | 09:25 | 09:07 | 0 | 791 |  | EXT | Нарушение формы кольцевого шва |  | (c)
4537.53 | 0 | -0.023 | -11.46 | -11.483 | -735 | -454 | -419 | 102 |  | 446 | Нарушение формы кольцевого шва | GWAN |  | 00:50 | 01:35 | 01:41 | 0 | 633 |  | EXT | Нарушение формы кольцевого шва |  | (c)
4548.99 | 0 | -0.018 | -11.04 | -11.058 | 1343 | 2047 | 1801 | 0 |  | 447 | Нарушение формы кольцевого шва | GWAN |  | 01:32 | 03:26 | 02:46 | 0 | 916 |  | EXT | Нарушение формы кольцевого шва |  | (c)
4560.03 | 0 | -0.045 | -11.21 | -11.255 | -776 | -377 | -394 | 12 |  | 448 | Нарушение формы кольцевого шва | GWAN |  | 10:26 | 11:30 | 11:27 | 0 | 763 |  | EXT | Нарушение формы кольцевого шва |  | (c)
4582.61 | 0 | -0.021 | -11.21 | -11.231 | -1001 | -453 | -471 | 59 |  | 450 | Нарушение формы кольцевого шва | GWAN |  | 10:55 | 00:23 | 00:20 | 0 | 1060 |  | EXT | Нарушение формы кольцевого шва |  | (c)
4582.61 | 0 | -0.034 | -11.21 | -11.244 | 2061 | -1810 | -1970 | 0 |  | 450 | Нарушение формы кольцевого шва | GWAN |  | 07:09 | 08:44 | 08:18 | 0 | 860 |  | EXT | Нарушение формы кольцевого шва |  | (c)
4593.284 | 10.674 | 10.666 | -0.536 | -0.544 | 1981 | 2000 | 2004 | 204 | 529 | 450 |  | GOUG | CISL | 06:56 | 06:59 | 06:60 | 15 | 46 | 10 | EXT | Задир. |  | (c)
4593.297 | 10.687 | 10.637 | -0.523 | -0.573 | 1980 | 2017 | 2017 | 177 | 476 | 450 |  | DENT | GENE | 06:56 | 07:02 | 07:02 | 97 | 73 | 0.4 | N/A | Глубина вмятины: 5 мм (0,4%). Линейка: 10 см в (1064 см; 07:02 ч:мин) Аномалия находится вблизи дефекта потери металла. |  | (c)
4593.82 | 0 | -0.041 | -11.01 | -11.051 | 1909 | -1839 | -1349 | 0 |  | 451 | Нарушение формы кольцевого шва | GWAN |  | 07:39 | 09:34 | 10:53 | 0 | 2406 |  | EXT | Нарушение формы кольцевого шва |  | (c)
4616.29 | 0 | -0.04 | -10.95 | -10.99 | 703 | 901 | 994 | 703 |  | 453 | Нарушение формы кольцевого шва | GWAN |  | 00:55 | 01:27 | 01:42 | 0 | 582 |  | EXT | Нарушение формы кольцевого шва |  | (c)
4616.29 | 0 | -0.022 | -10.95 | -10.972 | 1380 | 2144 | 1926 | 0 |  | 453 | Нарушение формы кольцевого шва | GWAN |  | 02:44 | 04:47 | 04:12 | 0 | 1091 |  | EXT | Нарушение формы кольцевого шва |  | (c)
4684.09 | 0 | -0.005 | -11.13 | -11.135 | 2057 | -2171 | -2176 | 0 |  | 459 | Нарушение формы кольцевого шва | GWAN |  | 05:15 | 05:52 | 05:52 | 0 | 455 |  | EXT | Нарушение формы кольцевого шва |  | (c)
4695.22 | 0 | -0.036 | -11.36 | -11.396 | -1312 | -1024 | -631 | 50 |  | 460 | Нарушение формы кольцевого шва | GWAN |  | 11:15 | 00:01 | 01:04 | 0 | 1362 |  | EXT | Нарушение формы кольцевого шва |  | (c)
4695.22 | 0 | -0.016 | -11.36 | -11.376 | 1154 | 1472 | 1443 | 500 |  | 460 | Нарушение формы кольцевого шва | GWAN |  | 05:52 | 06:44 | 06:39 | 0 | 577 |  | EXT | Нарушение формы кольцевого шва |  | (c)
4729.3 | 0 | -0.02 | -11.25 | -11.27 | -1108 | -769 | -569 | 30 |  | 463 | Нарушение формы кольцевого шва | GWAN |  | 08:00 | 08:55 | 09:27 | 0 | 1079 |  | EXT | Нарушение формы кольцевого шва |  | (c)
4751.89 | 0 | -0.038 | -11.28 | -11.318 | 223 | 786 | 932 | 223 |  | 465 | Нарушение формы кольцевого шва | GWAN |  | 00:13 | 01:44 | 02:08 | 0 | 1416 |  | EXT | Нарушение формы кольцевого шва |  | (c)
5057.43 | 0 | -0.038 | -11.5 | -11.538 | 424 | 581 | 594 | 424 |  | 492 | Нарушение формы кольцевого шва | GWAN |  | 01:01 | 01:26 | 01:28 | 0 | 341 |  | EXT | Нарушение формы кольцевого шва |  | (c)
5057.43 | 0 | -0.028 | -11.5 | -11.528 | 1103 | 1680 | 1701 | 0 |  | 492 | Нарушение формы кольцевого шва | GWAN |  | 02:50 | 04:23 | 04:27 | 0 | 1197 |  | EXT | Нарушение формы кольцевого шва |  | (c)
5057.43 | 0 | -0.033 | -11.5 | -11.533 | -457 | -104 | -127 | 0 |  | 492 | Нарушение формы кольцевого шва | GWAN |  | 10:38 | 11:35 | 11:32 | 0 | 658 |  | EXT | Нарушение формы кольцевого шва |  | (c)
5094.8 | 3.33 | 3.237 | -7.85 | -7.943 | 2183 | 2190 | 2189 | 36 | 3237 | 495 |  | LWAN | AXSL | 03:26 | 03:27 | 03:27 | 205 | 11 |  | EXT | Эквивалент потери металла 10%. |  | (c)
5236.146 | 9.156 | 9.144 | -2.204 | -2.216 | 1805 | 1901 | 1937 | 160 | 2126 | 507 |  | GOUG | GENE | 02:40 | 02:55 | 03:01 | 90 | 266 | 10 | EXT | Зона задиров. |  | (c)
5247.433 | 9.083 | 9.048 | -2.087 | -2.122 | 1364 | 1552 | 1510 | 575 | 1884 | 508 |  | GOUG | GENE | 01:53 | 02:23 | 02:17 | 238 | 291 | 10 | EXT | Зона задиров. |  | (c)
5487.82 | 0 | -0.027 | -11.19 | -11.217 | 1931 | 2098 | -2182 | 0 |  | 530 | Нарушение формы кольцевого шва | GWAN |  | 05:49 | 06:16 | 06:45 | 0 | 696 |  | EXT | Нарушение формы кольцевого шва |  | (c)
5521.27 | 0 | -0.031 | -11.45 | -11.481 | 340 | 772 | 863 | 340 |  | 533 | Нарушение формы кольцевого шва | GWAN |  | 11:42 | 00:51 | 01:06 | 0 | 1047 |  | EXT | Нарушение формы кольцевого шва |  | (c)
5657.3 | 0 | -0.025 | -10.81 | -10.835 | -1542 | -1057 | -1075 | 608 |  | 545 | Нарушение формы кольцевого шва | GWAN |  | 10:44 | 00:02 | 11:59 | 0 | 934 |  | EXT | Нарушение формы кольцевого шва |  | (c)
5690.87 | 0 | -0.03 | -11.19 | -11.22 | -1670 | -1351 | -1351 | 560 |  | 548 | Нарушение формы кольцевого шва | GWAN |  | 08:44 | 09:36 | 09:36 | 0 | 639 |  | EXT | Нарушение формы кольцевого шва |  | (c)
5758.24 | 0 | -0.022 | -11.22 | -11.242 | -1084 | -715 | -762 | 441 |  | 554 | Нарушение формы кольцевого шва | GWAN |  | 06:38 | 07:37 | 07:30 | 0 | 644 |  | EXT | Нарушение формы кольцевого шва Аномалия находится на упругопластическом изгибе: R=646 D, максимальное растяжение на 0.6 час. |  | (c)
5769.46 | 0 | -0.035 | -11.34 | -11.375 | -957 | -763 | -699 | 441 |  | 555 | Нарушение формы кольцевого шва | GWAN |  | 06:30 | 07:02 | 07:12 | 0 | 515 |  | EXT | Нарушение формы кольцевого шва |  | (c)
5837.43 | 0 | -0.045 | -11.43 | -11.475 | 606 | 697 | 728 | 606 |  | 561 | Нарушение формы кольцевого шва | GWAN |  | 00:46 | 01:01 | 01:06 | 0 | 245 |  | EXT | Нарушение формы кольцевого шва |  | (c)
5837.43 | 0 | -0.019 | -11.43 | -11.449 | -1654 | -1224 | -1162 | 577 |  | 561 | Нарушение формы кольцевого шва | GWAN |  | 06:41 | 07:51 | 08:01 | 0 | 984 |  | EXT | Нарушение формы кольцевого шва |  | (c)
5837.43 | 0 | -0.056 | -11.43 | -11.486 | -362 | 131 | 13 | 0 |  | 561 | Нарушение формы кольцевого шва | GWAN |  | 10:10 | 11:29 | 11:10 | 0 | 750 |  | EXT | Нарушение формы кольцевого шва |  | (c)
5869.087 | 8.847 | 8.836 | -2.543 | -2.554 | -2083 | -2047 | -2042 | 147 | 2454 | 563 |  | ARTD | GENE | 08:16 | 08:22 | 08:22 | 100 | 82 |  | EXT | Эквивалент потери металла 10%. |  | (c)
6108.75 | 0 | -0.04 | -10.75 | -10.79 | 1802 | -1945 | -2191 | 0 |  | 585 | Нарушение формы кольцевого шва | GWAN |  | 07:23 | 09:18 | 08:39 | 0 | 936 |  | EXT | Нарушение формы кольцевого шва |  | (c)
6108.75 | 0 | -0.047 | -10.75 | -10.797 | -1720 | -1608 | -1521 | 511 |  | 585 | Нарушение формы кольцевого шва | GWAN |  | 09:55 | 10:13 | 10:27 | 0 | 398 |  | EXT | Нарушение формы кольцевого шва |  | (c)
6388.97 | 0 | -0.035 | -11.43 | -11.465 | 132 | 269 | 277 | 132 |  | 610 | Нарушение формы кольцевого шва | GWAN |  | 01:20 | 01:42 | 01:43 | 0 | 289 |  | EXT | Нарушение формы кольцевого шва |  | (c)
6400.4 | 0 | -0.032 | -11.53 | -11.562 | 209 | 637 | 453 | 209 |  | 611 | Нарушение формы кольцевого шва | GWAN |  | 01:08 | 02:17 | 01:48 | 0 | 488 |  | EXT | Нарушение формы кольцевого шва |  | (c)
6400.4 | 0 | 0 | -11.53 | -11.53 | 739 | 1097 | 974 | 739 | 0 | 611 | Смещение кромок | GWAN |  | 02:34 | 03:32 | 03:12 | 0 | 471 | 21 | EXT | Смещение кромок Наружу Величина смещения - 3.5 мм. |  | (c)
6411.93 | 0 | -0.039 | -11.4 | -11.439 | -210 | 56 | 11 | 210 |  | 612 | Нарушение формы кольцевого шва | GWAN |  | 11:27 | 00:10 | 00:03 | 0 | 443 |  | EXT | Нарушение формы кольцевого шва |  | (c)
6411.93 | 0 | -0.034 | -11.4 | -11.434 | 614 | 895 | 1041 | 614 |  | 612 | Нарушение формы кольцевого шва | GWAN |  | 01:40 | 02:26 | 02:49 | 0 | 855 |  | EXT | Нарушение формы кольцевого шва |  | (c)
6411.93 | 0 | -0.017 | -11.4 | -11.417 | 1914 | -1616 | -1900 | 0 |  | 612 | Нарушение формы кольцевого шва | GWAN |  | 05:10 | 07:40 | 06:54 | 0 | 1294 |  | EXT | Нарушение формы кольцевого шва |  | (c)
6548.12 | 0 | -0.026 | -11.32 | -11.346 | -37 | 194 | 571 | 0 |  | 624 | Нарушение формы кольцевого шва | GWAN |  | 11:14 | 11:51 | 00:52 | 0 | 1215 |  | EXT | Нарушение формы кольцевого шва |  | (c)
6559.44 | 0 | -0.016 | -11.27 | -11.286 | 1147 | 1444 | 1412 | 554 |  | 625 | Нарушение формы кольцевого шва | GWAN |  | 03:09 | 03:57 | 03:52 | 0 | 530 |  | EXT | Нарушение формы кольцевого шва |  | (c)
6604.59 | 0 | -0.03 | -10.68 | -10.71 | -2101 | -1736 | -1731 | 129 |  | 629 | Нарушение формы кольцевого шва | GWAN |  | 05:08 | 06:08 | 06:08 | 0 | 741 |  | EXT | Нарушение формы кольцевого шва |  | (c)
6604.59 | 0 | -0.029 | -10.68 | -10.709 | -918 | -202 | -379 | 0 |  | 629 | Нарушение формы кольцевого шва | GWAN |  | 08:20 | 10:15 | 09:46 | 0 | 1076 |  | EXT | Нарушение формы кольцевого шва |  | (c)
6637.82 | 0 | -0.036 | -11.05 | -11.086 | 302 | 492 | 510 | 302 |  | 632 | Нарушение формы кольцевого шва | GWAN |  | 01:25 | 01:56 | 01:59 | 0 | 416 |  | EXT | Нарушение формы кольцевого шва |  | (c)
6637.82 | 0 | -0.049 | -11.05 | -11.099 | 1837 | 1888 | -2173 | 0 |  | 632 | Нарушение формы кольцевого шва | GWAN |  | 05:33 | 05:41 | 06:46 | 0 | 903 |  | EXT | Нарушение формы кольцевого шва |  | (c)
6705.73 | 0 | -0.037 | -11.27 | -11.307 | 5 | 569 | 468 | 5 |  | 638 | Нарушение формы кольцевого шва | GWAN |  | 11:03 | 00:34 | 00:18 | 0 | 924 |  | EXT | Нарушение формы кольцевого шва |  | (c)
6779.86 | 0 | -0.05 | -11.53 | -11.58 | -1499 | -1075 | -1191 | 731 |  | 645 | Нарушение формы кольцевого шва | GWAN |  | 09:11 | 10:20 | 10:01 | 0 | 617 |  | EXT | Нарушение формы кольцевого шва |  | (c)
6869.318 | 9.778 | 9.763 | -1.632 | -1.647 | 262 | 420 | 424 | 262 | 1618 | 652 |  | CORR | CIGR | 00:43 | 01:08 | 01:09 | 29 | 324 | 12 | EXT | Аномалия находится на отводе. | 0.89 | (c)
6893.38 | 0 | -0.024 | -11.44 | -11.464 | 499 | 899 | 973 | 499 |  | 655 | Нарушение формы кольцевого шва | GWAN |  | 00:12 | 01:17 | 01:29 | 0 | 947 |  | EXT | Нарушение формы кольцевого шва |  | (c)
6904.82 | 0 | -0.034 | -11.41 | -11.444 | 971 | 1449 | 1613 | 0 |  | 656 | Нарушение формы кольцевого шва | GWAN |  | 01:37 | 02:54 | 03:20 | 0 | 1283 |  | EXT | Нарушение формы кольцевого шва |  | (c)
7040.57 | 0 | -0.032 | -11.3 | -11.332 | 36 | 775 | 529 | 36 |  | 668 | Нарушение формы кольцевого шва | GWAN |  | 11:47 | 01:46 | 01:06 | 0 | 985 |  | EXT | Нарушение формы кольцевого шва |  | (c)
7179.81 | 2.82 | 2.797 | -8.68 | -8.703 | 1877 | 1921 | 1923 | 262 | 2797 | 680 |  | GOUG | CIGR | 05:43 | 05:50 | 05:50 | 37 | 92 | 10 | EXT | Задир. |  | (c)
7435.97 | 0 | 0 | -11.3 | -11.3 | -21 | 228 | 230 | 0 | 0 | 703 | Смещение кромок | GWAN |  | 10:16 | 10:56 | 10:56 | 0 | 502 | 21 | EXT | Смещение кромок Вовнутрь Величина смещения - 3.6 мм. Аномалия находится на упругопластическом изгибе: R=479 D, максимальное растяжение на 6.9 час. |  | (c)
7481.18 | 0 | -0.03 | -10.94 | -10.97 | -1442 | -1212 | -1235 | 788 |  | 707 | Нарушение формы кольцевого шва | GWAN |  | 10:55 | 11:32 | 11:28 | 0 | 415 |  | EXT | Нарушение формы кольцевого шва |  | (c)
7629.2 | 0 | -0.035 | -11.23 | -11.265 | 985 | 1228 | 1745 | 0 |  | 720 | Нарушение формы кольцевого шва | GWAN |  | 01:16 | 01:55 | 03:18 | 0 | 1520 |  | EXT | Нарушение формы кольцевого шва |  | (c)
7629.2 | 0 | -0.042 | -11.23 | -11.272 | -919 | -647 | -521 | 123 |  | 720 | Нарушение формы кольцевого шва | GWAN |  | 08:08 | 08:52 | 09:13 | 0 | 796 |  | EXT | Нарушение формы кольцевого шва |  | (c)
7674.63 | 0 | -0.027 | -11.08 | -11.107 | -1754 | -1438 | -1331 | 477 |  | 724 | Нарушение формы кольцевого шва | GWAN |  | 05:23 | 06:14 | 06:31 | 0 | 846 |  | EXT | Нарушение формы кольцевого шва |  | (c)
7719.56 | 0 | -0.035 | -11.39 | -11.425 | 530 | 736 | 887 | 530 |  | 728 | Нарушение формы кольцевого шва | GWAN |  | 02:15 | 02:49 | 03:13 | 0 | 716 |  | EXT | Нарушение формы кольцевого шва |  | (c)
7719.56 | 0 | -0.03 | -11.39 | -11.42 | 1946 | -1993 | -2182 | 0 |  | 728 | Нарушение формы кольцевого шва | GWAN |  | 06:04 | 07:28 | 06:58 | 0 | 666 |  | EXT | Нарушение формы кольцевого шва |  | (c)
7742.38 | 0 | -0.033 | -11.11 | -11.143 | 467 | 885 | 986 | 467 |  | 730 | Нарушение формы кольцевого шва | GWAN |  | 01:51 | 02:58 | 03:15 | 0 | 1037 |  | EXT | Нарушение формы кольцевого шва |  | (c)
7742.38 | 0 | -0.03 | -11.11 | -11.14 | 2056 | -1142 | -1619 | 0 |  | 730 | Нарушение формы кольцевого шва | GWAN |  | 06:07 | 09:31 | 08:14 | 0 | 1571 |  | EXT | Нарушение формы кольцевого шва |  | (c)
7753.49 | 0 | -0.031 | -11.28 | -11.311 | 743 | 1776 | 1473 | 28 |  | 731 | Нарушение формы кольцевого шва | GWAN |  | 01:07 | 03:54 | 03:05 | 0 | 1459 |  | EXT | Нарушение формы кольцевого шва |  | (c)
7843.76 | 0 | -0.012 | -11.15 | -11.162 | -2125 | -961 | -1527 | 105 |  | 739 | Нарушение формы кольцевого шва | GWAN |  | 05:05 | 08:13 | 06:41 | 0 | 1196 |  | EXT | Нарушение формы кольцевого шва |  | (c)
7843.76 | 0 | -0.027 | -11.15 | -11.177 | -239 | -85 | 25 | 0 |  | 739 | Нарушение формы кольцевого шва | GWAN |  | 10:09 | 10:34 | 10:52 | 0 | 527 |  | EXT | Нарушение формы кольцевого шва |  | (c)
7854.91 | 0 | -0.019 | -11.41 | -11.429 | -1755 | -1382 | -1139 | 476 |  | 740 | Нарушение формы кольцевого шва | GWAN |  | 05:37 | 06:38 | 07:17 | 0 | 1232 |  | EXT | Нарушение формы кольцевого шва |  | (c)
8023.65 | 0 | -0.022 | -11.49 | -11.512 | 1553 | 2147 | 2020 | 0 |  | 755 | Нарушение формы кольцевого шва | GWAN |  | 05:27 | 07:03 | 06:42 | 0 | 935 |  | EXT | Нарушение формы кольцевого шва |  | (c)
8214.029 | 0.839 | 0.822 | -9.711 | -9.728 | 190 | 268 | 252 | 190 | 822 | 773 |  | CORR | CIGR | 06:35 | 06:47 | 06:45 | 22 | 125 | 14 | EXT |  | 0.89 | (c)
8269.11 | 0 | -0.025 | -11.61 | -11.635 | -1584 | -1447 | -1451 | 646 |  | 778 | Нарушение формы кольцевого шва | GWAN |  | 07:55 | 08:17 | 08:16 | 0 | 267 |  | EXT | Нарушение формы кольцевого шва |  | (c)
8410.66 | 0 | -0.025 | -11.39 | -11.415 | -518 | -219 | -195 | 0 |  | 791 | Нарушение формы кольцевого шва | GWAN |  | 08:32 | 09:20 | 09:24 | 0 | 645 |  | EXT | Нарушение формы кольцевого шва |  | (c)
8444.88 | 0 | -0.018 | -11.56 | -11.578 | 2215 | -1860 | -1641 | 0 |  | 794 | Нарушение формы кольцевого шва | GWAN |  | 04:21 | 05:23 | 05:58 | 0 | 1210 |  | EXT | Нарушение формы кольцевого шва |  | (c)
8444.88 | 0 | -0.043 | -11.56 | -11.603 | 238 | 509 | 501 | 238 |  | 794 | Нарушение формы кольцевого шва | GWAN |  | 11:02 | 11:45 | 11:44 | 0 | 525 |  | EXT | Нарушение формы кольцевого шва |  | (c)
8501.97 | 0 | -0.029 | -11.36 | -11.389 | 702 | -1597 | 1911 | 0 |  | 799 | Нарушение формы кольцевого шва | GWAN |  | 01:50 | 07:39 | 05:05 | 0 | 2418 |  | EXT | Нарушение формы кольцевого шва |  | (c)
8547.673 | 0.273 | 0.198 | -10.797 | -10.872 | 2164 | 2189 | 2182 | 30 | 198 | 803 | Металлургический дефект | MIAN | AXGR | 02:59 | 03:03 | 03:01 | 122 | 36 |  | INT | Металлургический дефект Эквивалент потери металла 10%. |  | (c)
8683.12 | 0 | -0.033 | -11.42 | -11.453 | -244 | 14 | 171 | 0 |  | 815 | Нарушение формы кольцевого шва | GWAN |  | 01:16 | 01:58 | 02:23 | 0 | 830 |  | EXT | Нарушение формы кольцевого шва |  | (c)
8694.12 | 11 | 10.928 | -0.42 | -0.492 | -1979 | -1974 | -1973 | 251 | 363 | 815 | Металлургический дефект | MIAN | AXSL | 08:36 | 08:37 | 08:37 | 129 | 13 |  | INT | Металлургический дефект Эквивалент потери металла 10%. |  | (c)
8694.54 | 0 | -0.031 | -11.49 | -11.521 | -1754 | -1252 | -1071 | 387 |  | 816 | Нарушение формы кольцевого шва | GWAN |  | 09:21 | 10:42 | 11:11 | 0 | 1366 |  | EXT | Нарушение формы кольцевого шва |  | (c)
8706.03 | 0 | -0.035 | -11.37 | -11.405 | -2004 | -1344 | -1466 | 226 |  | 817 | Нарушение формы кольцевого шва | GWAN |  | 08:44 | 10:30 | 10:11 | 0 | 1077 |  | EXT | Нарушение формы кольцевого шва |  | (c)
8751.8 | 0 | -0.038 | -11.26 | -11.298 | -1468 | -1359 | -1112 | 756 |  | 821 | Нарушение формы кольцевого шва | GWAN |  | 09:20 | 09:38 | 10:18 | 0 | 712 |  | EXT | Нарушение формы кольцевого шва |  | (c)
8852.76 | 0 | -0.02 | -11.53 | -11.55 | 980 | 1192 | 1237 | 737 |  | 830 | Нарушение формы кольцевого шва | GWAN |  | 04:35 | 05:09 | 05:16 | 0 | 514 |  | EXT | Нарушение формы кольцевого шва |  | (c)
8887.663 | 0.403 | 0.387 | -11.057 | -11.073 | 108 | 220 | 195 | 108 | 387 | 833 | Металлургический дефект | MIAN | CIGR | 02:26 | 02:44 | 02:40 | 29 | 173 |  | INT | Металлургический дефект Эквивалент потери металла 12%. |  | (c)
8887.717 | 0.457 | 0.371 | -11.003 | -11.089 | 1608 | 1807 | 1792 | 254 | 371 | 833 | Металлургический дефект | MIAN | GENE | 06:28 | 06:60 | 06:58 | 108 | 368 |  | INT | Металлургический дефект Эквивалент потери металла 17%. |  | (c)
8907.564 | 8.844 | 8.775 | -2.686 | -2.755 | -116 | -109 | -107 | 97 | 2655 | 834 |  | ARTD | AXGR | 11:57 | 11:58 | 11:58 | 100 | 19 |  | INT | Эквивалент потери металла 12%. |  | (c)
9089.69 | 0 | -0.034 | -11.41 | -11.444 | -1206 | -1059 | -804 | 402 |  | 851 | Нарушение формы кольцевого шва | GWAN |  | 09:25 | 09:49 | 10:30 | 0 | 804 |  | EXT | Нарушение формы кольцевого шва |  | (c)
9112.35 | 0 | -0.038 | -11.26 | -11.298 | 454 | 1012 | 784 | 454 |  | 853 | Нарушение формы кольцевого шва | GWAN |  | 02:39 | 04:09 | 03:32 | 0 | 661 |  | EXT | Нарушение формы кольцевого шва |  | (c)
9112.35 | 0 | -0.042 | -11.26 | -11.302 | -1542 | -774 | -1106 | 671 |  | 853 | Нарушение формы кольцевого шва | GWAN |  | 09:17 | 11:21 | 10:27 | 0 | 870 |  | EXT | Нарушение формы кольцевого шва |  | (c)
9326.76 | 0 | -0.005 | -11.48 | -11.485 | 1772 | 1826 | 1904 | 194 |  | 873 | Нарушение формы кольцевого шва | GWAN |  | 05:54 | 06:02 | 06:15 | 0 | 264 |  | EXT | Нарушение формы кольцевого шва Аномалия находится на отводе. Аномалия находится на упругопластическом изгибе: R=442 D, максимальное растяжение на 8.8 час. |  | (c)
9338.24 | 0 | -0.029 | -11.29 | -11.319 | 736 | 1247 | 1030 | 736 |  | 874 | Нарушение формы кольцевого шва | GWAN |  | 01:49 | 03:11 | 02:36 | 0 | 587 |  | EXT | Нарушение формы кольцевого шва Аномалия находится на упругопластическом изгибе: R=518 D, максимальное растяжение на 7.7 час. |  | (c)
9338.24 | 0 | -0.047 | -11.29 | -11.337 | -2213 | -1911 | -1973 | 17 |  | 874 | Нарушение формы кольцевого шва | GWAN |  | 05:53 | 06:41 | 06:32 | 0 | 481 |  | EXT | Нарушение формы кольцевого шва Аномалия находится на упругопластическом изгибе: R=518 D, максимальное растяжение на 7.7 час. |  | (c)
9349.53 | 0 | -0.032 | -10.47 | -10.502 | 1093 | 1244 | 1388 | 547 |  | 875 | Нарушение формы кольцевого шва | GWAN |  | 02:11 | 02:36 | 02:59 | 0 | 590 |  | EXT | Нарушение формы кольцевого шва Аномалия находится на упругопластическом изгибе: R=455 D, максимальное растяжение на 8.9 час. |  | (c)
9349.53 | 0 | -0.041 | -10.47 | -10.511 | -1390 | -1293 | -1238 | 841 |  | 875 | Нарушение формы кольцевого шва | GWAN |  | 07:31 | 07:46 | 07:55 | 0 | 303 |  | EXT | Нарушение формы кольцевого шва Аномалия находится на упругопластическом изгибе: R=455 D, максимальное растяжение на 8.9 час. |  | (c)
9371.22 | 0 | -0.028 | -11.32 | -11.348 | -2119 | 1620 | -75 | 0 |  | 877 | Нарушение формы кольцевого шва | GWAN |  | 04:13 | 02:17 | 09:43 | 0 | 4088 |  | EXT | Нарушение формы кольцевого шва |  | (c)
9427.12 | 0 | -0.027 | -11.34 | -11.367 | 669 | 1051 | 949 | 669 |  | 882 | Нарушение формы кольцевого шва | GWAN |  | 11:48 | 00:50 | 00:33 | 0 | 562 |  | EXT | Нарушение формы кольцевого шва |  | (c)
9438.46 | 0 | -0.033 | -11.19 | -11.223 | 1843 | 2189 | -2195 | 0 |  | 883 | Нарушение формы кольцевого шва | GWAN |  | 03:41 | 04:37 | 04:50 | 0 | 846 |  | EXT | Нарушение формы кольцевого шва |  | (c)
9472.41 | 0 | -0.028 | -11.52 | -11.548 | 894 | 1128 | 1308 | 509 |  | 886 | Нарушение формы кольцевого шва | GWAN |  | 02:40 | 03:18 | 03:47 | 0 | 828 |  | EXT | Нарушение формы кольцевого шва Аномалия находится на упругопластическом изгибе: R=467 D, максимальное растяжение на 3.4 час. |  | (c)
9472.41 | 0 | -0.046 | -11.52 | -11.566 | -639 | -543 | -256 | 127 |  | 886 | Нарушение формы кольцевого шва | GWAN |  | 10:33 | 10:48 | 11:34 | 0 | 765 |  | EXT | Нарушение формы кольцевого шва Аномалия находится на упругопластическом изгибе: R=467 D, максимальное растяжение на 3.4 час. |  | (c)
9539.957 | 10.977 | 10.933 | -0.223 | -0.267 | -2067 | -1856 | -1866 | 163 | 192 | 891 |  | CORR | GENE | 07:52 | 08:26 | 08:24 | 75 | 402 | 10 | EXT |  | 0.89 | (c)
9540.016 | 11.036 | 11.012 | -0.164 | -0.188 | 2180 | -2014 | -2061 | 0 | 143 | 891 |  | CORR | CIGR | 07:18 | 08:01 | 07:53 | 45 | 440 | 14 | EXT |  | 0.89 | (c)
9551.26 | 0 | -0.03 | -11.42 | -11.45 | -1637 | -363 | -377 | 0 |  | 893 | Нарушение формы кольцевого шва | GWAN |  | 05:21 | 08:47 | 08:44 | 0 | 2520 |  | EXT | Нарушение формы кольцевого шва |  | (c)
9562.68 | 0 | -0.032 | -11.25 | -11.282 | -1162 | -377 | -281 | 0 |  | 894 | Нарушение формы кольцевого шва | GWAN |  | 08:45 | 10:52 | 11:07 | 0 | 1762 |  | EXT | Нарушение формы кольцевого шва |  | (c)
9575.864 | 1.934 | 1.909 | -8.806 | -8.831 | 1942 | 2049 | 2023 | 127 | 1909 | 895 |  | GOUG | CIGR | 07:19 | 07:37 | 07:32 | 55 | 161 | 10 | EXT | Задир. |  | (c)
9575.865 | 1.935 | 1.842 | -8.805 | -8.898 | 1974 | 2049 | 2050 | 105 | 1842 | 895 |  | DENT | GENE | 07:25 | 07:37 | 07:37 | 174 | 152 | 0.6 | N/A | Глубина вмятины: 8 мм (0,6%). Линейка: 17 см в (184 см; 07:37 ч:мин) Аномалия находится вблизи продольного шва. Аномалия находится вблизи дефекта потери металла. |  | (c)
9607.34 | 0 | -0.032 | -11.36 | -11.392 | -141 | 148 | 212 | 0 |  | 898 | Нарушение формы кольцевого шва | GWAN |  | 00:08 | 00:55 | 01:05 | 0 | 706 |  | EXT | Нарушение формы кольцевого шва |  | (c)
9607.34 | 0 | -0.034 | -11.36 | -11.394 | -1259 | -1150 | -1146 | 972 |  | 898 | Нарушение формы кольцевого шва | GWAN |  | 09:08 | 09:25 | 09:26 | 0 | 226 |  | EXT | Нарушение формы кольцевого шва |  | (c)
9708.9 | 0 | -0.025 | -11.19 | -11.215 | 1434 | 1661 | 1590 | 485 |  | 907 | Нарушение формы кольцевого шва | GWAN |  | 04:19 | 04:56 | 04:44 | 0 | 312 |  | EXT | Нарушение формы кольцевого шва Аномалия находится на упругопластическом изгибе: R=811 D, максимальное растяжение на 3.6 час. |  | (c)
9708.9 | 0 | -0.033 | -11.19 | -11.223 | -1417 | -685 | -826 | 235 |  | 907 | Нарушение формы кольцевого шва | GWAN |  | 08:39 | 10:37 | 10:15 | 0 | 1182 |  | EXT | Нарушение формы кольцевого шва Аномалия находится на упругопластическом изгибе: R=811 D, максимальное растяжение на 3.6 час. |  | (c)
9822.19 | 0 | -0.032 | -11.21 | -11.242 | 421 | 905 | 1148 | 357 |  | 917 | Нарушение формы кольцевого шва | GWAN |  | 01:06 | 02:24 | 03:03 | 0 | 1452 |  | EXT | Нарушение формы кольцевого шва Аномалия находится на упругопластическом изгибе: R=531 D, максимальное растяжение на 8.4 час. |  | (c)
9844.71 | 0 | -0.035 | -11.41 | -11.445 | 786 | 1214 | 1311 | 394 |  | 919 | Нарушение формы кольцевого шва | GWAN |  | 11:31 | 00:40 | 00:56 | 0 | 1050 |  | EXT | Нарушение формы кольцевого шва |  | (c)
9863.865 | 7.745 | 7.624 | -3.495 | -3.616 | -2136 | -2126 | -2116 | 95 | 3388 | 920 | Дефект проката | MIAN | AXGR | 08:07 | 08:09 | 08:10 | 228 | 39 |  | INT | Дефект проката Эквивалент потери металла 10%. |  | (c)
9867.293 | 11.173 | 11.118 | -0.067 | -0.122 | 1826 | -2185 | 2173 | 0 | 10 | 920 |  | CORR | GENE | 06:47 | 07:59 | 07:43 | 112 | 694 | 15 | EXT |  | 0.9 | (c)
9867.34 | 11.22 | 11.149 | -0.02 | -0.091 | -203 | 600 | 715 | 0 | 8 | 920 |  | CORR | GENE | 01:19 | 03:29 | 03:47 | 83 | 1836 | 11 | EXT |  | 0.89 | (c)
9867.411 | 0.051 | 0.005 | -11.379 | -11.425 | -397 | 573 | 417 | 0 | 5 | 921 |  | CORR | GENE | 00:44 | 03:20 | 02:55 | 107 | 1628 | 15 | EXT |  | 0.9 | (c)
9878.79 | 0 | 0 | -11.34 | -11.34 | -2078 | -1961 | -1946 | 152 | 0 | 922 | Смещение кромок | GWAN |  | 06:18 | 06:37 | 06:40 | 0 | 264 | 23 | EXT | Смещение кромок Наружу Величина смещения - 4.3 мм. |  | (c)
9890.023 | 11.233 | 11.213 | -0.107 | -0.127 | 174 | 1199 | 882 | 174 | 57 | 922 |  | CORR | GENE | 00:22 | 03:07 | 02:16 | 70 | 1415 | 12 | EXT |  | 0.89 | (c)
9890.13 | 0 | -0.024 | -11.36 | -11.384 | 935 | 1143 | 1152 | 861 |  | 923 | Нарушение формы кольцевого шва | GWAN |  | 03:33 | 04:07 | 04:09 | 0 | 434 |  | EXT | Нарушение формы кольцевого шва |  | (c)
10048.014 | 11.044 | 10.991 | -0.036 | -0.089 | 1536 | 1797 | 1842 | 82 | 14 | 936 |  | CORR | GENE | 01:51 | 02:33 | 02:40 | 75 | 613 | 15 | EXT |  | 0.89 | (c)
10093.024 | 11.334 | 11.299 | -0.066 | -0.101 | 179 | 883 | 609 | 179 | 13 | 940 |  | CORR | GENE | 01:22 | 03:16 | 02:31 | 88 | 860 | 10 | EXT |  | 0.89 | (c)
10160.69 | 0 | -0.012 | -11.44 | -11.452 | -2224 | -2053 | -1946 | 6 |  | 947 | Нарушение формы кольцевого шва | GWAN |  | 04:34 | 05:02 | 05:19 | 0 | 557 |  | EXT | Нарушение формы кольцевого шва |  | (c)
10228.78 | 0 | -0.033 | -11.39 | -11.423 | 1639 | 1932 | 1929 | 11 |  | 953 | Нарушение формы кольцевого шва | GWAN |  | 06:49 | 07:36 | 07:35 | 0 | 580 |  | EXT | Нарушение формы кольцевого шва |  | (c)
10240.046 | 11.266 | 11.252 | -0.124 | -0.138 | 447 | 543 | 703 | 447 | 57 | 953 |  | CORR | GENE | 03:36 | 03:52 | 04:17 | 81 | 513 | 11 | EXT |  | 0.89 | (c)
10240.07 | 11.29 | 11.261 | -0.1 | -0.129 | 1726 | 1896 | 1856 | 244 | 40 | 953 |  | CORR | GENE | 07:03 | 07:30 | 07:24 | 89 | 261 | 10 | EXT |  | 0.89 | (c)
10240.17 | 0 | -0.025 | -11.44 | -11.465 | 1622 | -1302 | -1687 | 0 |  | 954 | Нарушение формы кольцевого шва | GWAN |  | 03:08 | 07:16 | 06:14 | 0 | 2304 |  | EXT | Нарушение формы кольцевого шва |  | (c)
10240.254 | 0.084 | 0.08 | -11.356 | -11.36 | -1584 | -1379 | -1444 | 646 | 80 | 954 |  | CORR | CIGR | 06:30 | 07:04 | 06:53 | 46 | 280 | 12 | EXT |  | 0.89 | (c)
10309.86 | 6.96 | 6.937 | -4.15 | -4.173 | -1976 | -1724 | -1754 | 255 | 4138 | 960 |  | CORR | CIGR | 06:27 | 07:08 | 07:03 | 35 | 442 | 12 | EXT | Аномалия находится на отводе. | 0.89 | (c)
10312.768 | 9.868 | 9.856 | -1.242 | -1.254 | -1334 | -1163 | -1176 | 897 | 1221 | 960 |  | CORR | CIGR | 08:11 | 08:38 | 08:36 | 33 | 315 | 13 | EXT | Аномалия находится на отводе. | 0.89 | (c)
10312.897 | 9.997 | 9.973 | -1.113 | -1.137 | -1724 | -1437 | -1541 | 506 | 1096 | 960 |  | CORR | CIGR | 07:08 | 07:54 | 07:38 | 41 | 367 | 13 | EXT | Аномалия находится на отводе. | 0.89 | (c)
10381.02 | 0 | -0.023 | -11.27 | -11.293 | -1992 | -1845 | -1756 | 238 |  | 967 | Нарушение формы кольцевого шва | GWAN |  | 05:45 | 06:09 | 06:23 | 0 | 472 |  | EXT | Нарушение формы кольцевого шва |  | (c)
10392.29 | 0 | -0.036 | -11.08 | -11.116 | 835 | 1173 | 1379 | 308 |  | 968 | Нарушение формы кольцевого шва | GWAN |  | 01:11 | 02:06 | 02:39 | 0 | 1088 |  | EXT | Нарушение формы кольцевого шва |  | (c)
10392.29 | 0 | -0.025 | -11.08 | -11.105 | -2066 | -669 | -1312 | 164 |  | 968 | Нарушение формы кольцевого шва | GWAN |  | 05:23 | 09:09 | 07:25 | 0 | 1508 |  | EXT | Нарушение формы кольцевого шва |  | (c)
10427.04 | 0 | -0.03 | -11.63 | -11.66 | 524 | 1129 | 990 | 524 |  | 972 | Нарушение формы кольцевого шва | GWAN |  | 01:20 | 02:57 | 02:35 | 0 | 932 |  | EXT | Нарушение формы кольцевого шва |  | (c)
10472.68 | 0 | -0.032 | -10.19 | -10.222 | 6 | 163 | 124 | 6 |  | 976 | Нарушение формы кольцевого шва | GWAN |  | 00:44 | 01:09 | 01:03 | 0 | 235 |  | EXT | Нарушение формы кольцевого шва |  | (c)
10482.87 | 0 | -0.028 | -11.66 | -11.688 | 1456 | 1829 | 1721 | 1456 |  | 977 | Нарушение формы кольцевого шва | GWAN |  | 01:10 | 02:10 | 01:52 | 0 | 531 |  | EXT | Нарушение формы кольцевого шва |  | (c)
10547.449 | 8.039 | 7.995 | -2.831 | -2.875 | -474 | -164 | -189 | 0 | 2801 | 982 |  | ARTD | GENE | 09:40 | 10:30 | 10:26 | 74 | 570 |  | EXT | Эквивалент потери металла 10%. |  | (c)
10575.558 | 4.068 | 4.045 | -6.482 | -6.505 | 655 | 742 | 720 | 655 | 4045 | 985 |  | GOUG | GENE | 05:34 | 05:48 | 05:44 | 217 | 131 | 10 | EXT | Зона задиров. |  | (c)
10582.04 | 0 | -0.015 | -11.44 | -11.455 | 2173 | -1971 | -2055 | 1823 |  | 986 | Нарушение формы кольцевого шва | GWAN |  | 02:57 | 03:48 | 03:34 | 0 | 465 |  | EXT | Нарушение формы кольцевого шва |  | (c)
10582.04 | 0 | -0.022 | -11.44 | -11.462 | -177 | -19 | 62 | 0 |  | 986 | Нарушение формы кольцевого шва | GWAN |  | 08:37 | 09:03 | 09:16 | 0 | 479 |  | EXT | Нарушение формы кольцевого шва |  | (c)
10591.989 | 9.949 | 9.82 | -1.491 | -1.62 | -1598 | -1533 | -1533 | 1468 | 1367 | 986 |  | DENT | GENE | 04:48 | 04:58 | 04:58 | 253 | 131 | 0.3 | N/A | Глубина вмятины: 4 мм (0,3%). Линейка: 25 см в (982 см; 04:58 ч:мин) |  | (c)
10594.213 | 0.733 | 0.717 | -10.297 | -10.313 | -1509 | -1448 | -1458 | 1407 | 717 | 987 |  | CORR | CIGR | 06:04 | 06:14 | 06:12 | 16 | 102 | 10 | EXT |  | 0.89 | (c)
10608.339 | 3.829 | 3.813 | -7.431 | -7.447 | 2016 | 2158 | 2129 | 0 | 3813 | 988 | Металлургический дефект | MIAN | CIGR | 04:05 | 04:28 | 04:23 | 27 | 226 |  | INT | Металлургический дефект Эквивалент потери металла 11%. Аномалия находится в зоне сварного шва. |  | (c)
10704.872 | 10.762 | 10.665 | -0.768 | -0.865 | 860 | 1104 | 1157 | 860 | 652 | 996 |  | ARTD | GENE | 10:38 | 11:18 | 11:27 | 213 | 595 |  | EXT | Эквивалент потери металла 10%. |  | (c)
10774.72 | 0 | -0.051 | -11.45 | -11.501 | 1886 | -1759 | -2040 | 0 |  | 1003 | Нарушение формы кольцевого шва | GWAN |  | 06:06 | 08:18 | 07:32 | 0 | 1069 |  | EXT | Нарушение формы кольцевого шва |  | (c)
10774.72 | 0 | -0.04 | -11.45 | -11.49 | -1039 | -769 | -770 | 500 |  | 1003 | Вышлифовка на шве | GWAN | GENE | 10:14 | 10:58 | 10:57 | 82 | 539 | 11 | EXT | Вышлифовка на шве |  | (c)
10842.35 | 0 | -0.042 | -11.24 | -11.282 | 2002 | 257 | -284 | 0 |  | 1009 | Нарушение формы кольцевого шва | GWAN |  | 05:04 | 00:22 | 10:55 | 0 | 4349 |  | EXT | Нарушение формы кольцевого шва |  | (c)
10853.59 | 0 | 0 | -11.33 | -11.33 | 1423 | 1666 | 1591 | 472 | 0 | 1010 | Смещение кромок | GWAN |  | 03:15 | 03:54 | 03:42 | 0 | 336 | 15 | EXT | Смещение кромок Наружу Величина смещения - 2.3 мм. |  | (c)
10853.59 | 0 | 0 | -11.33 | -11.33 | -804 | -410 | -414 | 24 | 0 | 1010 | Смещение кромок | GWAN |  | 09:16 | 10:19 | 10:19 | 0 | 780 | 15 | EXT | Смещение кромок Вовнутрь Величина смещения - 2.3 мм. |  | (c)
10855.608 | 2.018 | 1.969 | -9.312 | -9.361 | -1805 | -1741 | -1757 | 425 | 1969 | 1010 |  | DENT | GENE | 06:34 | 06:44 | 06:42 | 103 | 96 | 0.4 | N/A | Глубина вмятины: 5 мм (0,4%). Линейка: 10 см в (197 см; 06:44 ч:мин) |  | (c)
10856.252 | 2.662 | 2.592 | -8.668 | -8.738 | -1675 | -1625 | -1627 | 555 | 2592 | 1010 |  | DENT | GENE | 06:55 | 07:03 | 07:03 | 137 | 96 | 0.8 | N/A | Глубина вмятины: 12 мм (0,8%). Линейка: 14 см в (259 см; 07:03 ч:мин) |  | (c)
10861.407 | 7.817 | 7.787 | -3.513 | -3.543 | -1882 | -1657 | -1764 | 348 | 3471 | 1010 |  | GOUG | GENE | 06:22 | 06:58 | 06:41 | 72 | 236 | 6 | EXT | Зона задиров. |  | (c)
10888.551 | 1.541 | 1.525 | -9.869 | -9.885 | 468 | 559 | 545 | 468 | 1525 | 1013 |  | CORR | GENE | 00:34 | 00:49 | 00:47 | 56 | 155 | 10 | EXT |  | 0.89 | (c)
10999.38 | 0.66 | 0.554 | -10.84 | -10.946 | 407 | 581 | 519 | 407 | 554 | 1023 |  | CORR | GENE | 09:24 | 09:52 | 09:42 | 125 | 224 | 11 | EXT |  | 0.9 | (c)
11001.174 | 2.454 | 2.407 | -9.046 | -9.093 | 468 | 575 | 549 | 468 | 2407 | 1023 |  | CORR | GENE | 09:34 | 09:51 | 09:47 | 77 | 161 | 10 | EXT |  | 0.89 | (c)
11003.196 | 4.476 | 4.471 | -7.024 | -7.029 | 1284 | 1462 | 1426 | 1284 | 4471 | 1023 |  | CORR | GENE | 11:46 | 00:15 | 00:09 | 60 | 285 | 11 | EXT |  | 0.89 | (c)
11010.22 | 0 | 0 | -11.19 | -11.19 | -1 | 439 | 316 | 0 | 0 | 1024 | Смещение кромок | GWAN |  | 03:18 | 04:29 | 04:10 | 0 | 635 | 16 | EXT | Смещение кромок Наружу Величина смещения - 2.4 мм. |  | (c)
11010.22 | 0 | 0 | -11.19 | -11.19 | 1169 | 1242 | 1381 | 1169 | 0 | 1024 | Смещение кромок | GWAN |  | 06:27 | 06:39 | 07:01 | 0 | 424 | 16 | EXT | Смещение кромок Вовнутрь Величина смещения - 2.6 мм. |  | (c)
11044.48 | 0 | 0 | -11.19 | -11.19 | 272 | 571 | 569 | 272 | 0 | 1027 | Смещение кромок | GWAN |  | 00:18 | 01:06 | 01:06 | 0 | 594 | 15 | EXT | Смещение кромок Вовнутрь Величина смещения - 2.3 мм. |  | (c)
11044.48 | 0 | -0.046 | -11.19 | -11.236 | -305 | -71 | -37 | 0 |  | 1027 | Вышлифовка на шве | GWAN | GENE | 10:44 | 11:22 | 11:28 | 73 | 538 | 12 | EXT | Вышлифовка на шве |  | (c)
11110.37 | 0 | -0.039 | -11.5 | -11.539 | -1732 | -1364 | -1423 | 1115 |  | 1033 | Нарушение формы кольцевого шва | GWAN |  | 10:33 | 11:32 | 11:23 | 0 | 617 |  | EXT | Нарушение формы кольцевого шва |  | (c)
11161.903 | 5.753 | 5.561 | -5.957 | -6.149 | 1070 | 1320 | 1283 | 1070 | 5561 | 1037 |  | GOUG | GENE | 06:10 | 06:50 | 06:44 | 431 | 427 | 6 | EXT | Задир. |  | (c)
11212.81 | 0 | -0.035 | -11.06 | -11.095 | 1542 | 1794 | 1884 | 4 |  | 1042 | Нарушение формы кольцевого шва | GWAN |  | 01:18 | 01:58 | 02:13 | 0 | 685 |  | EXT | Нарушение формы кольцевого шва |  | (c)
11212.81 | 0 | 0 | -11.06 | -11.06 | 536 | 942 | 966 | 536 | 0 | 1042 | Смещение кромок | GWAN |  | 10:35 | 11:41 | 11:45 | 0 | 859 | 18 | EXT | Смещение кромок Вовнутрь Величина смещения - 2.9 мм. |  | (c)
11225.754 | 1.884 | 1.741 | -9.296 | -9.439 | 1094 | 1221 | 1277 | 771 | 1741 | 1043 |  | GOUG | GENE | 00:20 | 00:41 | 00:50 | 518 | 366 | 9 | EXT | Задир. |  | (c)
11245.202 | 10.152 | 10.138 | -1.228 | -1.242 | -2060 | -2053 | -1925 | 170 | 1131 | 1044 |  | GOUG | GENE | 08:18 | 08:19 | 08:40 | 111 | 270 | 6 | EXT | Задир. |  | (c)
11246.43 | 0 | -0.036 | -11.36 | -11.396 | 912 | 1063 | 1490 | 163 |  | 1045 | Нарушение формы кольцевого шва | GWAN |  | 04:03 | 04:27 | 05:36 | 0 | 1155 |  | EXT | Нарушение формы кольцевого шва |  | (c)
11246.43 | 0 | -0.045 | -11.36 | -11.405 | -1563 | -883 | -1014 | 465 |  | 1045 | Нарушение формы кольцевого шва | GWAN |  | 09:23 | 11:13 | 10:52 | 0 | 1098 |  | EXT | Нарушение формы кольцевого шва |  | (c)
11314.3 | 0 | -0.039 | -11.09 | -11.129 | -803 | 232 | 678 | 71 |  | 1051 | Нарушение формы кольцевого шва | GWAN |  | 11:52 | 02:39 | 03:51 | 0 | 2962 |  | EXT | Нарушение формы кольцевого шва |  | (c)
11336.65 | 0 | 0 | -11.2 | -11.2 | -909 | -686 | -653 | 397 | 0 | 1053 | Смещение кромок | GWAN |  | 00:10 | 00:46 | 00:51 | 0 | 512 | 24 | EXT | Смещение кромок Вовнутрь Величина смещения - 4.1 мм. |  | (c)
11518.985 | 1.595 | 1.424 | -9.935 | -10.106 | 623 | 684 | 724 | 623 | 1424 | 1069 |  | GOUG | GENE | 02:38 | 02:48 | 02:54 | 237 | 201 | 10 | EXT | Зона задиров. |  | (c)
11555.643 | 3.763 | 3.433 | -7.587 | -7.917 | -1949 | -1848 | -1856 | 281 | 3433 | 1072 |  | GOUG | GENE | 08:38 | 08:54 | 08:53 | 569 | 187 | 6 | EXT | Задир. |  | (c)
11572.251 | 9.021 | 8.985 | -2.349 | -2.385 | -1405 | -1391 | -1385 | 825 | 2309 | 1073 |  | GOUG | PITT | 09:57 | 09:59 | 10:00 | 76 | 41 | 10 | EXT | Задир. |  | (c)
11589.495 | 4.255 | 4.247 | -7.075 | -7.083 | -2156 | -1867 | -1983 | 74 | 4247 | 1075 |  | CORR | GENE | 03:44 | 04:30 | 04:12 | 62 | 346 | 10 | EXT |  | 0.89 | (c)
11590.285 | 5.045 | 5.028 | -6.285 | -6.302 | 1928 | 2065 | 2035 | 90 | 5028 | 1075 |  | CORR | GENE | 02:43 | 03:05 | 03:00 | 61 | 213 | 10 | EXT |  | 0.89 | (c)
11597.101 | 0.531 | 0.518 | -10.509 | -10.522 | 1865 | 2009 | 1993 | 109 | 518 | 1076 |  | CORR | GENE | 03:28 | 03:51 | 03:48 | 63 | 256 | 11 | EXT |  | 0.89 | (c)
11611.947 | 4.337 | 4.297 | -6.903 | -6.943 | 240 | 294 | 405 | 240 | 4297 | 1077 |  | CORR | GENE | 02:56 | 03:05 | 03:23 | 61 | 329 | 27 | EXT |  | 0.89 | (c)
11612.965 | 5.355 | 5.334 | -5.885 | -5.906 | 400 | 493 | 520 | 400 | 5334 | 1077 |  | CORR | CIGR | 03:22 | 03:37 | 03:42 | 54 | 240 | 30 | EXT |  | 0.89 | (c)
11616.504 | 8.894 | 8.872 | -2.346 | -2.368 | -1723 | -1533 | -1589 | 508 | 2269 | 1077 |  | CORR | GENE | 09:40 | 10:10 | 10:01 | 99 | 268 | 11 | EXT |  | 0.89 | (c)
11616.603 | 8.993 | 8.685 | -2.247 | -2.555 | -158 | 133 | 320 | 0 | 2105 | 1077 |  | CORR | GENE | 01:52 | 02:39 | 03:09 | 450 | 957 | 13 | EXT |  | 0.95 | (c)
11617.261 | 9.651 | 9.516 | -1.589 | -1.724 | 47 | 411 | 414 | 47 | 1500 | 1077 |  | CORR | GENE | 02:25 | 03:24 | 03:25 | 224 | 735 | 11 | EXT |  | 0.91 | (c)
11618.235 | 10.625 | 10.604 | -0.615 | -0.636 | -92 | -24 | 88 | 0 | 534 | 1077 |  | CORR | GENE | 02:03 | 02:14 | 02:32 | 102 | 361 | 11 | EXT |  | 0.89 | (c)
11630.018 | 0.428 | 0.072 | -10.912 | -11.268 | -1921 | -1619 | -1297 | 309 | 72 | 1079 |  | ARTD | GENE | 06:06 | 06:55 | 07:47 | 1220 | 1249 |  | EXT | Эквивалент потери металла 28%. |  | (c)
11630.605 | 1.015 | 0.984 | -10.325 | -10.356 | 1352 | 1528 | 1534 | 515 | 984 | 1079 |  | ARTD | GENE | 02:55 | 03:23 | 03:24 | 58 | 363 |  | EXT | Эквивалент потери металла 19%. |  | (c)
11631.049 | 1.459 | 1.389 | -9.881 | -9.951 | 1261 | 1522 | 1566 | 359 | 1389 | 1079 |  | ARTD | GENE | 02:40 | 03:22 | 03:29 | 173 | 610 |  | EXT | Эквивалент потери металла 27%. |  | (c)
11631.383 | 1.793 | 1.747 | -9.547 | -9.593 | 1291 | 1696 | 1730 | 60 | 1747 | 1079 |  | ARTD | GENE | 02:45 | 03:50 | 03:56 | 123 | 880 |  | EXT | Эквивалент потери металла 16%. |  | (c)
11632.055 | 2.465 | 2.292 | -8.875 | -9.048 | -1216 | -861 | -926 | 636 | 2292 | 1079 |  | ARTD | GENE | 08:00 | 08:57 | 08:47 | 232 | 580 |  | EXT | Эквивалент потери металла 28%. |  | (c)
11632.736 | 3.146 | 3.086 | -8.194 | -8.254 | 1943 | -2221 | -2218 | 0 | 3086 | 1079 |  | ARTD | GENE | 04:30 | 05:18 | 05:18 | 181 | 600 |  | EXT | Эквивалент потери металла 22%. |  | (c)
11633.757 | 4.167 | 4.146 | -7.173 | -7.194 | 1481 | 1790 | 1684 | 344 | 4146 | 1079 |  | ARTD | GENE | 03:15 | 04:05 | 03:48 | 67 | 406 |  | EXT | Эквивалент потери металла 18%. |  | (c)
11634.176 | 4.586 | 4.536 | -6.754 | -6.804 | 1615 | 1724 | 1758 | 330 | 4536 | 1079 |  | ARTD | GENE | 03:37 | 03:55 | 04:00 | 85 | 286 |  | EXT | Эквивалент потери металла 15%. |  | (c)
11713.598 | 5.538 | 5.473 | -5.772 | -5.837 | -713 | -592 | -545 | 376 | 5473 | 1086 |  | CORR | GENE | 08:56 | 09:16 | 09:23 | 104 | 337 | 13 | EXT |  | 0.89 | (c)
11719.37 | 0 | -0.038 | -11.37 | -11.408 | 1242 | 1718 | 1624 | 224 |  | 1087 | Нарушение формы кольцевого шва | GWAN |  | 06:03 | 07:20 | 07:05 | 0 | 764 |  | EXT | Нарушение формы кольцевого шва |  | (c)
11727.857 | 8.487 | 8.38 | -2.883 | -2.99 | 1430 | 1762 | 1689 | 282 | 2707 | 1087 |  | CORR | GENE | 06:33 | 07:27 | 07:15 | 283 | 518 | 10 | EXT |  | 0.91 | (c)
11729.046 | 9.676 | 9.638 | -1.694 | -1.732 | 1842 | 2078 | 2013 | 47 | 1666 | 1087 |  | CORR | GENE | 07:40 | 08:18 | 08:07 | 66 | 342 | 11 | EXT |  | 0.89 | (c)
11729.44 | 10.07 | 10.041 | -1.3 | -1.329 | 1425 | 1610 | 1585 | 486 | 1274 | 1087 |  | CORR | CIGR | 06:32 | 07:02 | 06:58 | 55 | 320 | 12 | EXT |  | 0.89 | (c)
11739.264 | 8.524 | 8.507 | -2.946 | -2.963 | -2131 | -2059 | -1996 | 99 | 2850 | 1088 |  | CORR | GENE | 07:11 | 07:22 | 07:33 | 113 | 270 | 10 | EXT | Аномалия находится на упругопластическом изгибе: R=878 D, максимальное растяжение на 1.3 час. | 0.89 | (c)
11745.991 | 3.781 | 3.748 | -7.139 | -7.172 | 764 | 884 | 869 | 764 | 3748 | 1089 |  | CORR | GENE | 03:07 | 03:26 | 03:24 | 103 | 210 | 12 | EXT | Аномалия находится на упругопластическом изгибе: R=418 D, максимальное растяжение на 11.4 час. | 0.89 | (c)
11746.287 | 4.077 | 3.957 | -6.843 | -6.963 | 361 | 913 | 660 | 361 | 3957 | 1089 |  | GOUG | GENE | 02:02 | 03:31 | 02:50 | 128 | 599 | 9 | EXT | Зона задиров. Аномалия находится на упругопластическом изгибе: R=388 D, максимальное растяжение на 11.3 час. |  | (c)
11747.368 | 5.158 | 5.149 | -5.762 | -5.771 | -2212 | -2080 | -2061 | 19 | 5149 | 1089 |  | CORR | GENE | 07:06 | 07:28 | 07:31 | 65 | 302 | 12 | EXT | Аномалия находится на упругопластическом изгибе: R=343 D, максимальное растяжение на 11.1 час. | 0.89 | (c)
11748.26 | 6.05 | 6.034 | -4.87 | -4.886 | -2123 | -2045 | -2044 | 108 | 4859 | 1089 |  | CORR | CIGR | 07:21 | 07:33 | 07:33 | 27 | 157 | 10 | EXT | Аномалия находится на упругопластическом изгибе: R=321 D, максимальное растяжение на 11 час. | 0.89 | (c)
11748.332 | 6.122 | 6.064 | -4.798 | -4.856 | -2133 | -2089 | -2104 | 98 | 4663 | 1089 |  | CORR | GENE | 07:19 | 07:26 | 07:24 | 193 | 57 | 15 | EXT | Аномалия находится на упругопластическом изгибе: R=315 D, максимальное растяжение на 10.9 час. | 0.91 | (c)
11748.629 | 6.419 | 6.396 | -4.501 | -4.524 | 2221 | -2134 | -2118 | 0 | 4486 | 1089 |  | CORR | CIGR | 07:02 | 07:19 | 07:22 | 38 | 243 | 14 | EXT | Аномалия находится на упругопластическом изгибе: R=309 D, максимальное растяжение на 10.9 час. | 0.89 | (c)
11749.275 | 7.065 | 7.043 | -3.855 | -3.877 | -1895 | -1721 | -1751 | 336 | 3775 | 1089 |  | CORR | GENE | 07:58 | 08:26 | 08:21 | 102 | 288 | 10 | EXT | Аномалия находится на упругопластическом изгибе: R=300 D, максимальное растяжение на 10.9 час. | 0.89 | (c)
11753.13 | 0 | -0.034 | -10.9 | -10.934 | 836 | 1046 | 1627 | 0 |  | 1090 | Нарушение формы кольцевого шва | GWAN |  | 01:06 | 01:40 | 03:13 | 0 | 1582 |  | EXT | Нарушение формы кольцевого шва Аномалия находится на упругопластическом изгибе: R=386 D, максимальное растяжение на 11 час. |  | (c)
11769.532 | 5.502 | 5.199 | -5.828 | -6.131 | 1418 | 1488 | 1508 | 632 | 5199 | 1091 |  | CORR | GENE | 04:10 | 04:21 | 04:25 | 781 | 181 | 12 | EXT |  | 0.96 | (c)
11772.949 | 8.919 | 8.89 | -2.411 | -2.44 | 1400 | 1554 | 1511 | 609 | 2349 | 1091 |  | CORR | GENE | 04:07 | 04:32 | 04:25 | 91 | 221 | 11 | EXT |  | 0.89 | (c)
11773.09 | 9.06 | 9.05 | -2.27 | -2.28 | 1450 | 1534 | 1528 | 624 | 2245 | 1091 |  | CORR | CIGR | 04:15 | 04:29 | 04:28 | 35 | 156 | 14 | EXT |  | 0.89 | (c)
11774.09 | 10.06 | 10.014 | -1.27 | -1.316 | 1235 | 1435 | 1380 | 706 | 1248 | 1091 |  | CORR | GENE | 03:41 | 04:13 | 04:04 | 68 | 289 | 13 | EXT |  | 0.89 | (c)
11775.339 | 11.309 | 11.278 | -0.021 | -0.052 | 1169 | 1348 | 1341 | 717 | 11 | 1091 |  | CORR | CIGR | 03:30 | 03:59 | 03:58 | 41 | 344 | 11 | EXT |  | 0.89 | (c)
11776.572 | 1.212 | 0.693 | -8.878 | -9.397 | 1200 | 1284 | 1262 | 907 | 693 | 1092 |  | CORR | GENE | 04:11 | 04:25 | 04:21 | 660 | 123 | 10 | EXT |  | 0.94 | (c)
11780.549 | 5.189 | 5.146 | -4.901 | -4.944 | 651 | 861 | 889 | 651 | 4874 | 1092 |  | CORR | GENE | 02:43 | 03:17 | 03:21 | 70 | 475 | 10 | EXT |  | 0.89 | (c)
11784.791 | 9.431 | 9.363 | -0.659 | -0.727 | 2053 | -2013 | -2160 | 0 | 561 | 1092 |  | CORR | GENE | 06:29 | 07:33 | 07:09 | 166 | 496 | 15 | EXT |  | 0.91 | (c)
11785.384 | 10.024 | 9.85 | -0.066 | -0.24 | 2069 | -2014 | -1989 | 0 | 16 | 1092 |  | CORR | GENE | 06:32 | 07:33 | 07:37 | 224 | 806 | 12 | EXT |  | 0.91 | (c)
11787.654 | 2.204 | 1.789 | -9.156 | -9.571 | -2194 | -2185 | -2182 | 37 | 1789 | 1093 |  | CORR | AXGR | 04:31 | 04:33 | 04:33 | 738 | 23 | 14 | EXT |  | 0.98 | (c)
11789.273 | 3.823 | 1.497 | -7.537 | -9.863 | 2168 | 2182 | 2180 | 38 | 1497 | 1093 |  | CORR | AXGR | 04:15 | 04:17 | 04:17 | 2640 | 25 | 11 | EXT |  | 0.98 | (c)
11814.996 | 6.826 | 6.805 | -4.514 | -4.535 | 1257 | 1360 | 1379 | 729 | 4352 | 1095 |  | CORR | GENE | 05:25 | 05:41 | 05:44 | 183 | 245 | 10 | EXT |  | 0.9 | (c)
11818.653 | 10.483 | 10.371 | -0.857 | -0.969 | 675 | 816 | 1027 | 675 | 819 | 1095 |  | CORR | GENE | 03:51 | 04:13 | 04:48 | 150 | 704 | 11 | EXT |  | 0.9 | (c)
11819.51 | 0 | -0.037 | -11.38 | -11.417 | -408 | 154 | 314 | 0 |  | 1096 | Нарушение формы кольцевого шва | GWAN |  | 09:13 | 10:43 | 11:09 | 0 | 1445 |  | EXT | Нарушение формы кольцевого шва |  | (c)
11820.389 | 0.879 | 0.813 | -10.501 | -10.567 | -2178 | -1960 | -1747 | 53 | 813 | 1096 |  | CORR | GENE | 04:27 | 05:02 | 05:37 | 153 | 862 | 12 | EXT |  | 0.9 | (c)
11827.975 | 8.465 | 8.451 | -2.915 | -2.929 | 2061 | 2173 | 2177 | 0 | 2869 | 1096 |  | CORR | GENE | 03:51 | 04:09 | 04:10 | 60 | 232 | 10 | EXT |  | 0.89 | (c)
11844.297 | 2.247 | 1.828 | -8.883 | -9.302 | -832 | -542 | -549 | 266 | 1828 | 1098 |  | CORR | GENE | 07:42 | 08:29 | 08:28 | 438 | 566 | 12 | EXT |  | 0.94 | (c)
11845.798 | 3.748 | 3.59 | -7.382 | -7.54 | -1227 | -1217 | -1214 | 1003 | 3590 | 1098 |  | CORR | AXGR | 06:38 | 06:40 | 06:40 | 246 | 27 | 10 | EXT |  | 0.91 | (c)
11857.691 | 4.511 | 4.487 | -6.659 | -6.683 | -1952 | -1880 | -1911 | 279 | 4487 | 1099 |  | CORR | CIGR | 04:35 | 04:47 | 04:42 | 25 | 81 | 10 | EXT |  | 0.89 | (c)
11921.34 | 0 | -0.029 | -11.32 | -11.349 | -1469 | -1102 | -956 | 443 |  | 1105 | Нарушение формы кольцевого шва | GWAN |  | 07:11 | 08:10 | 08:34 | 0 | 1026 |  | EXT | Нарушение формы кольцевого шва |  | (c)
11932.66 | 0 | 0 | -11.15 | -11.15 | -23 | 36 | 183 | 0 | 0 | 1106 | Смещение кромок | GWAN |  | 10:36 | 10:45 | 11:09 | 0 | 412 | 20 | EXT | Смещение кромок Наружу Величина смещения - 3.8 мм. |  | (c)
11943.81 | 0 | -0.035 | -11.26 | -11.295 | 1418 | 1846 | -1556 | 0 |  | 1107 | Нарушение формы кольцевого шва | GWAN |  | 04:28 | 05:38 | 08:28 | 0 | 2972 |  | EXT | Нарушение формы кольцевого шва |  | (c)
11949.264 | 5.454 | 5.423 | -5.806 | -5.837 | 2052 | 2081 | 2087 | 108 | 5423 | 1107 |  | CORR | GENE | 06:11 | 06:15 | 06:16 | 107 | 70 | 13 | EXT |  | 0.89 | (c)
11989.3 | 0 | -0.038 | -11.33 | -11.368 | 716 | 1809 | 1481 | 0 |  | 1111 | Нарушение формы кольцевого шва | GWAN |  | 03:32 | 06:29 | 05:36 | 0 | 1530 |  | EXT | Нарушение формы кольцевого шва |  | (c)
12010.508 | 7.048 | 7.005 | -0.692 | -0.735 | -1886 | -1874 | -1876 | 345 | 638 | 1113 |  | GOUG | AXGR | 08:51 | 08:53 | 08:53 | 97 | 20 | 10 | EXT | Задир. |  | (c)
12010.528 | 7.068 | 7.014 | -0.672 | -0.726 | -1952 | -1880 | -1891 | 279 | 622 | 1113 |  | DENT | GENE | 08:40 | 08:52 | 08:50 | 104 | 121 | 0.8 | N/A | Глубина вмятины: 12 мм (0,8%). Линейка: 10 см в (701 см; 08:52 ч:мин) Аномалия находится вблизи дефекта потери металла. |  | (c)
12077.09 | 0 | -0.034 | -10.98 | -11.014 | -503 | -350 | 40 | 0 |  | 1121 | Нарушение формы кольцевого шва | GWAN |  | 00:44 | 01:08 | 02:11 | 0 | 1086 |  | EXT | Нарушение формы кольцевого шва Аномалия находится на упругопластическом изгибе: R=903 D, максимальное растяжение на 4.2 час. |  | (c)
12119.259 | 1.429 | 1.409 | -1.661 | -1.681 | 1485 | 1557 | 1570 | 575 | 1409 | 1126 |  | CORR | CIGR | 01:18 | 01:30 | 01:32 | 47 | 170 | 13 | EXT |  | 0.89 | (c)
12120.816 | 2.986 | 2.918 | -0.104 | -0.172 | 1151 | 1356 | 1383 | 616 | 65 | 1126 |  | CORR | GENE | 00:24 | 00:57 | 01:01 | 107 | 463 | 10 | EXT |  | 0.89 | (c)
12120.857 | 3.027 | 3 | -0.063 | -0.09 | 687 | 1021 | 894 | 687 | 37 | 1126 |  | CORR | GENE | 11:09 | 00:03 | 11:43 | 53 | 414 | 11 | EXT |  | 0.89 | (c)
12121.187 | 0.267 | 0.222 | -11.263 | -11.308 | 210 | 243 | 346 | 210 | 222 | 1127 |  | CORR | GENE | 01:09 | 01:14 | 01:31 | 110 | 271 | 10 | EXT |  | 0.89 | (c)
12178.14 | 0 | 0 | -11.16 | -11.16 | -1696 | -785 | -1051 | 407 | 0 | 1132 | Смещение кромок | GWAN |  | 08:46 | 11:13 | 10:30 | 0 | 1288 | 23 | EXT | Смещение кромок Вовнутрь Величина смещения - 3.6 мм. Аномалия находится на упругопластическом изгибе: R=640 D, максимальное растяжение на 6.2 час. |  | (c)
12359.95 | 0 | -0.041 | -11.26 | -11.301 | -236 | -59 | -18 | 0 |  | 1148 | Нарушение формы кольцевого шва | GWAN |  | 01:06 | 01:35 | 01:41 | 0 | 437 |  | EXT | Нарушение формы кольцевого шва |  | (c)
12495.64 | 0 | -0.051 | -10.78 | -10.831 | -568 | -123 | -115 | 0 |  | 1160 | Вышлифовка на шве | GWAN | GENE | 10:02 | 11:14 | 11:16 | 95 | 906 | 11 | EXT | Вышлифовка на шве |  | (c)
12597.43 | 0 | -0.047 | -11.09 | -11.137 | -730 | -331 | -382 | 33 |  | 1169 | Вышлифовка на шве | GWAN | GENE | 01:02 | 02:06 | 01:58 | 94 | 697 | 12 | EXT | Вышлифовка на шве |  | (c)
12665.13 | 0 | -0.044 | -11.15 | -11.194 | -312 | 91 | 276 | 0 |  | 1175 | Нарушение формы кольцевого шва | GWAN |  | 09:41 | 10:46 | 11:16 | 0 | 1176 |  | EXT | Нарушение формы кольцевого шва |  | (c)
12902.61 | 0 | -0.033 | -11.39 | -11.423 | -771 | -361 | -364 | 0 |  | 1197 | Нарушение формы кольцевого шва | GWAN |  | 07:50 | 08:56 | 08:56 | 0 | 814 |  | EXT | Нарушение формы кольцевого шва |  | (c)
13002.39 | 0 | -0.041 | -11.37 | -11.411 | 404 | 1438 | 1448 | 0 |  | 1206 | Нарушение формы кольцевого шва | GWAN |  | 02:50 | 05:37 | 05:38 | 0 | 2089 |  | EXT | Нарушение формы кольцевого шва |  | (c)
13002.39 | 0 | -0.027 | -11.37 | -11.397 | -1533 | -1013 | -958 | 383 |  | 1206 | Нарушение формы кольцевого шва | GWAN |  | 09:37 | 11:01 | 11:10 | 0 | 1150 |  | EXT | Нарушение формы кольцевого шва |  | (c)
13036.8 | 0 | -0.039 | -11.39 | -11.429 | -1442 | -1076 | -1146 | 789 |  | 1209 | Нарушение формы кольцевого шва | GWAN |  | 09:35 | 10:34 | 10:22 | 0 | 592 |  | EXT | Нарушение формы кольцевого шва |  | (c)
13071.06 | 0 | -0.041 | -11.43 | -11.471 | 2075 | -2092 | -2009 | 0 |  | 1212 | Нарушение формы кольцевого шва | GWAN |  | 03:33 | 04:20 | 04:34 | 0 | 754 |  | EXT | Нарушение формы кольцевого шва |  | (c)
13241.25 | 0 | -0.056 | -11.55 | -11.606 | 3 | 169 | 361 | 3 |  | 1227 | Нарушение формы кольцевого шва | GWAN |  | 00:45 | 01:11 | 01:42 | 0 | 715 |  | EXT | Нарушение формы кольцевого шва |  | (c)
13241.25 | 0 | -0.042 | -11.55 | -11.592 | -1063 | -798 | -712 | 361 |  | 1227 | Нарушение формы кольцевого шва | GWAN |  | 09:52 | 10:35 | 10:49 | 0 | 702 |  | EXT | Нарушение формы кольцевого шва |  | (c)
13298.36 | 0 | 0 | -11.43 | -11.43 | 395 | 688 | 642 | 395 | 0 | 1232 | Смещение кромок | GWAN |  | 01:50 | 02:38 | 02:30 | 0 | 494 | 15 | EXT | Смещение кромок Вовнутрь Величина смещения - 2.6 мм. Аномалия находится на упругопластическом изгибе: R=455 D, максимальное растяжение на 6 час. |  | (c)
13331.94 | 0 | 0 | -11.46 | -11.46 | 2018 | -2173 | -2163 | 0 | 0 | 1235 | Смещение кромок | GWAN |  | 05:14 | 05:58 | 05:60 | 0 | 558 | 15 | EXT | Смещение кромок Вовнутрь Величина смещения - 2.5 мм. Аномалия находится на упругопластическом изгибе: R=289 D, максимальное растяжение на 11.8 час. |  | (c)
13343.4 | 0 | 0 | -11.41 | -11.41 | -1586 | -1266 | -1355 | 644 | 0 | 1236 | Смещение кромок | GWAN |  | 06:02 | 06:54 | 06:39 | 0 | 463 | 16 | EXT | Смещение кромок Наружу Величина смещения - 2.7 мм. Аномалия находится на упругопластическом изгибе: R=436 D, максимальное растяжение на 11.9 час. |  | (c)
13411.54 | 0 | -0.038 | -11.32 | -11.358 | -1023 | -895 | -784 | 545 |  | 1242 | Нарушение формы кольцевого шва | GWAN |  | 11:47 | 00:08 | 00:26 | 0 | 479 |  | EXT | Нарушение формы кольцевого шва |  | (c)
13411.54 | 0 | -0.03 | -11.32 | -11.35 | 176 | 386 | 410 | 176 |  | 1242 | Нарушение формы кольцевого шва | GWAN |  | 03:01 | 03:35 | 03:39 | 0 | 467 |  | EXT | Нарушение формы кольцевого шва |  | (c)
13513.43 | 0 | -0.056 | -11.51 | -11.566 | -518 | 96 | 15 | 518 |  | 1251 | Нарушение формы кольцевого шва | GWAN |  | 11:29 | 01:08 | 00:55 | 0 | 1066 |  | EXT | Нарушение формы кольцевого шва |  | (c)
13513.43 | 0 | -0.036 | -11.51 | -11.546 | 843 | 1289 | 1326 | 421 |  | 1251 | Нарушение формы кольцевого шва | GWAN |  | 03:09 | 04:21 | 04:27 | 0 | 966 |  | EXT | Нарушение формы кольцевого шва |  | (c)
13614.96 | 0 | -0.037 | -11.42 | -11.457 | -822 | -65 | 679 | 51 |  | 1260 | Нарушение формы кольцевого шва | GWAN |  | 09:58 | 00:00 | 02:00 | 0 | 3002 |  | EXT | Нарушение формы кольцевого шва |  | (c)
13746.392 | 6.332 | 6.286 | -4.978 | -5.024 | 1427 | 1910 | 1786 | 86 | 4962 | 1271 |  | CORR | GENE | 04:01 | 05:19 | 04:59 | 62 | 718 | 11 | EXT |  | 0.89 | (c)
13757.712 | 6.342 | 6.022 | -5.038 | -5.358 | -2015 | -1973 | -1986 | 216 | 4894 | 1272 |  | CORR | GENE | 04:42 | 04:49 | 04:46 | 464 | 57 | 16 | EXT |  | 0.97 | (c)
13780.035 | 5.935 | 5.923 | -5.425 | -5.437 | -980 | -796 | -832 | 684 | 5399 | 1274 |  | CORR | CIGR | 06:59 | 07:29 | 07:23 | 38 | 296 | 15 | EXT |  | 0.89 | (c)
13799.225 | 2.385 | 2.365 | -8.155 | -8.175 | 2136 | -1989 | -2094 | 0 | 2365 | 1276 |  | CORR | GENE | 05:55 | 06:49 | 06:32 | 88 | 461 | 10 | EXT |  | 0.89 | (c)
13801.634 | 4.794 | 4.784 | -5.746 | -5.756 | -1883 | -1724 | -1756 | 347 | 4784 | 1276 |  | CORR | CIGR | 07:06 | 07:32 | 07:27 | 43 | 254 | 12 | EXT |  | 0.89 | (c)
13842.202 | 1.622 | 1.599 | -9.198 | -9.221 | 2006 | 2127 | 2146 | 0 | 1599 | 1280 |  | CORR | GENE | 02:30 | 02:50 | 02:53 | 60 | 280 | 15 | EXT |  | 0.89 | (c)
13843.435 | 2.855 | 2.833 | -7.965 | -7.987 | 244 | 305 | 376 | 244 | 2833 | 1280 |  | CORR | GENE | 09:46 | 09:56 | 10:07 | 70 | 264 | 10 | EXT |  | 0.89 | (c)
13845.366 | 4.786 | 4.776 | -6.034 | -6.044 | 620 | 662 | 714 | 620 | 4776 | 1280 |  | CORR | CIGR | 10:47 | 10:53 | 11:02 | 40 | 187 | 10 | EXT |  | 0.89 | (c)
13854.387 | 2.987 | 2.967 | -7.833 | -7.853 | 2095 | 2157 | 2173 | 0 | 2967 | 1281 |  | CORR | CIGR | 08:34 | 08:44 | 08:47 | 38 | 156 | 11 | EXT |  | 0.89 | (c)
13866.036 | 3.816 | 3.764 | -7.484 | -7.536 | 2215 | -1891 | -1920 | 0 | 3764 | 1282 |  | CORR | GENE | 03:01 | 03:58 | 03:54 | 119 | 654 | 10 | EXT |  | 0.89 | (c)
13866.471 | 4.251 | 4.234 | -7.049 | -7.066 | -57 | 103 | 67 | 0 | 4234 | 1282 |  | CORR | CIGR | 08:54 | 09:20 | 09:14 | 47 | 247 | 12 | EXT |  | 0.89 | (c)
13868.121 | 5.901 | 5.877 | -5.399 | -5.423 | 28 | 191 | 145 | 28 | 5332 | 1282 |  | CORR | GENE | 09:08 | 09:34 | 09:27 | 91 | 235 | 11 | EXT |  | 0.89 | (c)
13874.249 | 0.729 | 0.721 | -10.161 | -10.169 | -1031 | -941 | -933 | 834 | 721 | 1283 |  | CORR | CIGR | 06:54 | 07:09 | 07:10 | 30 | 197 | 11 | EXT |  | 0.89 | (c)
13874.614 | 1.094 | 1.09 | -9.796 | -9.8 | -1067 | -983 | -962 | 857 | 1090 | 1283 |  | CORR | CIGR | 06:49 | 07:02 | 07:06 | 27 | 210 | 15 | EXT |  | 0.89 | (c)
13875.446 | 1.926 | 1.874 | -8.964 | -9.016 | -25 | 237 | 231 | 0 | 1874 | 1283 |  | CORR | GENE | 09:37 | 10:19 | 10:18 | 102 | 512 | 13 | EXT |  | 0.89 | (c)
13878.179 | 4.659 | 4.606 | -6.231 | -6.284 | 908 | 1192 | 1176 | 787 | 4606 | 1283 |  | CORR | GENE | 00:07 | 00:53 | 00:51 | 95 | 536 | 12 | EXT |  | 0.89 | (c)
13960.579 | 9.319 | 9.3 | -1.951 | -1.97 | 625 | 783 | 730 | 625 | 1928 | 1290 |  | CORR | CIGR | 01:52 | 02:18 | 02:10 | 42 | 211 | 13 | EXT |  | 0.89 | (c)
13961.816 | 10.556 | 10.532 | -0.714 | -0.738 | -658 | -554 | -577 | 496 | 701 | 1290 |  | CORR | CIGR | 10:25 | 10:42 | 10:38 | 37 | 162 | 10 | EXT |  | 0.89 | (c)
13984.75 | 0 | -0.044 | -10.81 | -10.854 | -521 | -157 | -175 | 171 |  | 1293 | Нарушение формы кольцевого шва | GWAN |  | 10:37 | 11:36 | 11:33 | 0 | 692 |  | EXT | Нарушение формы кольцевого шва |  | (c)
14025.355 | 7.375 | 7.269 | -3.835 | -3.941 | -1829 | -1812 | -1811 | 401 | 3769 | 1296 |  | CORR | AXGR | 06:45 | 06:48 | 06:48 | 172 | 36 | 10 | EXT |  | 0.9 | (c)
14046.404 | 5.994 | 5.97 | -5.276 | -5.3 | 1994 | -2201 | 2151 | 0 | 5229 | 1298 |  | CORR | GENE | 07:42 | 08:25 | 08:08 | 71 | 315 | 10 | EXT |  | 0.89 | (c)
14071.013 | 8.413 | 8.394 | -2.497 | -2.516 | -1511 | -1398 | -1378 | 720 | 2475 | 1300 |  | CORR | CIGR | 05:49 | 06:08 | 06:11 | 41 | 266 | 13 | EXT | Аномалия находится на упругопластическом изгибе: R=623 D, максимальное растяжение на 5.5 час. | 0.89 | (c)
14071.334 | 8.734 | 8.718 | -2.176 | -2.192 | -1539 | -1394 | -1405 | 692 | 2149 | 1300 |  | CORR | CIGR | 05:45 | 06:08 | 06:06 | 43 | 267 | 11 | EXT | Аномалия находится на упругопластическом изгибе: R=599 D, максимальное растяжение на 5.5 час. | 0.89 | (c)
14071.724 | 9.124 | 9.078 | -1.786 | -1.832 | -1433 | -1196 | -1252 | 798 | 1771 | 1300 |  | CORR | GENE | 06:02 | 06:40 | 06:31 | 61 | 361 | 14 | EXT | Аномалия находится на упругопластическом изгибе: R=558 D, максимальное растяжение на 5.6 час. | 0.89 | (c)
14118.19 | 0 | -0.036 | -6.18 | -6.216 | 1034 | 1808 | -2170 | 0 |  | 1305 | Нарушение формы кольцевого шва | GWAN |  | 05:02 | 07:07 | 08:25 | 0 | 2515 |  | EXT | Нарушение формы кольцевого шва |  | (c)
14193.986 | 7.446 | 7.445 | -3.274 | -3.275 | 1374 | 1499 | 1447 | 710 | 3233 | 1312 |  | CORR | CIGR | 05:41 | 06:01 | 05:53 | 42 | 147 | 13 | EXT | Аномалия находится на упругопластическом изгибе: R=762 D, максимальное растяжение на 0.5 час. | 0.89 | (c)
14294.918 | 7.348 | 7.341 | -3.992 | -3.999 | -1815 | -1522 | -1606 | 416 | 3947 | 1321 |  | GOUG | GENE | 07:02 | 07:49 | 07:36 | 52 | 417 | 10 | EXT | Зона задиров. |  | (c)
14329.84 | 0 | -0.045 | -11.35 | -11.395 | -144 | 64 | 72 | 0 |  | 1325 | Нарушение формы кольцевого шва | GWAN |  | 09:08 | 09:41 | 09:43 | 0 | 430 |  | EXT | Нарушение формы кольцевого шва |  | (c)
14329.84 | 0 | -0.037 | -11.35 | -11.387 | 467 | 910 | 800 | 467 |  | 1325 | Нарушение формы кольцевого шва | GWAN |  | 10:46 | 11:58 | 11:40 | 0 | 666 |  | EXT | Нарушение формы кольцевого шва |  | (c)
14364.927 | 0.907 | 0.86 | -10.083 | -10.13 | -726 | -404 | -404 | 83 | 860 | 1328 |  | CORR | GENE | 09:33 | 10:25 | 10:25 | 89 | 643 | 10 | EXT |  | 0.89 | (c)
14431.09 | 0 | -0.034 | -11.52 | -11.554 | 903 | 1209 | 1196 | 741 |  | 1334 | Нарушение формы кольцевого шва | GWAN |  | 01:11 | 02:00 | 01:58 | 0 | 587 |  | EXT | Нарушение формы кольцевого шва |  | (c)
14531.28 | 0 | -0.039 | -11.42 | -11.459 | -60 | 336 | 273 | 0 |  | 1343 | Нарушение формы кольцевого шва | GWAN |  | 10:23 | 11:27 | 11:17 | 0 | 665 |  | EXT | Нарушение формы кольцевого шва |  | (c)
14599.52 | 0 | -0.028 | -11.33 | -11.358 | -175 | 71 | 83 | 0 |  | 1349 | Нарушение формы кольцевого шва | GWAN |  | 01:13 | 01:52 | 01:54 | 0 | 515 |  | EXT | Нарушение формы кольцевого шва |  | (c)
14633.46 | 0 | -0.04 | -10.76 | -10.8 | -1648 | -1274 | -1138 | 583 |  | 1352 | Нарушение формы кольцевого шва | GWAN |  | 07:40 | 08:40 | 09:02 | 0 | 1019 |  | EXT | Нарушение формы кольцевого шва |  | (c)
14700.04 | 0 | -0.023 | -11.15 | -11.173 | 1341 | 1842 | 2026 | 0 |  | 1358 | Нарушение формы кольцевого шва | GWAN |  | 02:39 | 03:59 | 04:29 | 0 | 1370 |  | EXT | Нарушение формы кольцевого шва |  | (c)
14700.04 | 0 | -0.035 | -11.15 | -11.185 | -596 | -208 | 228 | 0 |  | 1358 | Нарушение формы кольцевого шва | GWAN |  | 09:26 | 10:29 | 11:39 | 0 | 1648 |  | EXT | Нарушение формы кольцевого шва |  | (c)
14745.32 | 0 | -0.024 | -11.57 | -11.594 | -1234 | -975 | -549 | 136 |  | 1362 | Нарушение формы кольцевого шва | GWAN |  | 09:14 | 09:56 | 11:05 | 0 | 1369 |  | EXT | Нарушение формы кольцевого шва Аномалия находится на отводе. |  | (c)
14833.311 | 5.571 | 5.543 | -5.519 | -5.547 | -1788 | -1706 | -1707 | 442 | 5503 | 1370 |  | CORR | CIGR | 04:57 | 05:11 | 05:11 | 44 | 162 | 18 | EXT |  | 0.89 | (c)
14987.427 | 2.277 | 2.254 | -6.333 | -6.356 | 2221 | -1991 | -1986 | 0 | 2254 | 1385 |  | GOUG | CIGR | 03:30 | 04:10 | 04:11 | 39 | 507 | 6 | EXT | Зона задиров. |  | (c)
15014.854 | 2.814 | 2.755 | -3.336 | -3.395 | 388 | 418 | 447 | 388 | 2755 | 1389 |  | GOUG | GENE | 03:32 | 03:37 | 03:41 | 120 | 118 | 10 | EXT | Задир. |  | (c)
15014.863 | 2.823 | 2.742 | -3.327 | -3.408 | 367 | 442 | 443 | 367 | 2742 | 1389 |  | DENT | GENE | 03:28 | 03:41 | 03:41 | 127 | 151 | 0.6 | N/A | Глубина вмятины: 8 мм (0,6%). Линейка: 13 см в (274 см; 03:41 ч:мин) Аномалия находится вблизи дефекта потери металла. |  | (c)
15130.52 | 0 | -0.037 | -11.34 | -11.377 | 1099 | 1408 | 1389 | 551 |  | 1402 | Нарушение формы кольцевого шва | GWAN |  | 00:54 | 01:44 | 01:41 | 0 | 580 |  | EXT | Нарушение формы кольцевого шва |  | (c)
15175.62 | 0 | -0.037 | -10.76 | -10.797 | 279 | 857 | 658 | 279 |  | 1406 | Нарушение формы кольцевого шва | GWAN |  | 11:15 | 00:49 | 00:17 | 0 | 758 |  | EXT | Нарушение формы кольцевого шва |  | (c)
15175.62 | 0 | -0.039 | -10.76 | -10.799 | 1147 | 1519 | 1493 | 391 |  | 1406 | Нарушение формы кольцевого шва | GWAN |  | 01:36 | 02:36 | 02:31 | 0 | 692 |  | EXT | Нарушение формы кольцевого шва |  | (c)
15231.312 | 11.442 | 11.412 | -0.128 | -0.158 | -1373 | -1171 | -1198 | 857 | 76 | 1411 |  | CORR | GENE | 08:59 | 09:32 | 09:27 | 82 | 351 | 10 | EXT |  | 0.89 | (c)
15469.18 | 0 | -0.035 | -11.4 | -11.435 | -785 | -567 | -487 | 189 |  | 1434 | Нарушение формы кольцевого шва | GWAN |  | 00:45 | 01:20 | 01:33 | 0 | 596 |  | EXT | Нарушение формы кольцевого шва |  | (c)
15514.68 | 0 | -0.037 | -11.37 | -11.407 | -1403 | -763 | -871 | 340 |  | 1438 | Нарушение формы кольцевого шва | GWAN |  | 11:27 | 01:10 | 00:53 | 0 | 1063 |  | EXT | Нарушение формы кольцевого шва Аномалия находится на отводе. |  | (c)
15537.28 | 0 | -0.031 | -11.41 | -11.441 | 487 | 810 | 744 | 487 |  | 1440 | Нарушение формы кольцевого шва | GWAN |  | 10:38 | 11:30 | 11:19 | 0 | 514 |  | EXT | Нарушение формы кольцевого шва Аномалия находится на отводе. |  | (c)
15604.504 | 10.314 | 10.052 | -0.986 | -1.248 | 1193 | 1405 | 1429 | 1193 | 827 | 1445 |  | DENT | GENE | 05:22 | 05:57 | 06:01 | 421 | 473 | 0.8 | N/A | Глубина вмятины: 11 мм (0,8%). Линейка: 42 см в (1005 см; 05:57 ч:мин) |  | (c)
15626.244 | 9.014 | 8.998 | -2.706 | -2.722 | -698 | -605 | -437 | 176 | 2562 | 1447 |  | CORR | GENE | 01:32 | 01:47 | 02:14 | 160 | 522 | 14 | EXT | Аномалия находится на отводе. | 0.91 | (c)
15626.509 | 9.279 | 9.257 | -2.441 | -2.463 | -653 | -440 | -397 | 142 | 2370 | 1447 |  | CORR | GENE | 01:39 | 02:13 | 02:20 | 93 | 511 | 15 | EXT | Аномалия находится на отводе. | 0.9 | (c)
15629.075 | 0.125 | 0.097 | -9.945 | -9.973 | 614 | 875 | 770 | 614 | 97 | 1448 |  | CORR | GENE | 02:48 | 03:30 | 03:13 | 126 | 311 | 10 | EXT |  | 0.9 | (c)
15632.65 | 3.7 | 3.57 | -6.37 | -6.5 | -1894 | -1690 | -1718 | 337 | 3570 | 1448 |  | DENT | GENE | 08:03 | 08:36 | 08:31 | 263 | 351 | 0.9 | N/A | Глубина вмятины: 13 мм (0,9%). Линейка: 26 см в (357 см; 08:36 ч:мин) Аномалия находится вблизи дефекта потери металла. |  | (c)
15632.782 | 3.832 | 3.74 | -6.238 | -6.33 | -1946 | -1945 | -1745 | 285 | 3740 | 1448 |  | GOUG | GENE | 07:54 | 07:54 | 08:27 | 122 | 400 | 8 | EXT | Задир. |  | (c)
15679.625 | 6.685 | 6.541 | -4.535 | -4.679 | -2101 | -2002 | -2007 | 129 | 4454 | 1452 |  | DENT | GENE | 03:38 | 03:54 | 03:53 | 225 | 189 | 0.6 | N/A | Глубина вмятины: 9 мм (0,6%). Линейка: 23 см в (654 см; 03:54 ч:мин) Аномалия находится на отводе. Аномалия находится вблизи продольного шва. Аномалия находится вблизи дефекта потери металла. |  | (b)
15679.638 | 6.698 | 6.687 | -4.522 | -4.533 | -2056 | -2014 | -1999 | 174 | 4509 | 1452 |  | GOUG | CIGR | 03:45 | 03:52 | 03:54 | 24 | 115 | 24 | EXT | Аномалия находится на отводе. Задир. |  | (b)
15753.057 | 7.577 | 7.569 | -3.753 | -3.761 | 1791 | 1860 | 1867 | 288 | 3739 | 1459 |  | GOUG | CIGR | 04:47 | 04:58 | 04:59 | 22 | 151 | 7 | EXT | Задир. |  | (c)
15753.259 | 7.779 | 7.771 | -3.551 | -3.559 | 1882 | 1917 | 1950 | 213 | 3532 | 1459 |  | GOUG | CIGR | 05:02 | 05:07 | 05:12 | 27 | 136 | 9 | EXT | Задир. |  | (c)
15768.295 | 2.385 | 2.378 | -3.365 | -3.372 | 916 | 1039 | 1026 | 916 | 2378 | 1461 |  | GOUG | GENE | 03:40 | 03:60 | 03:58 | 48 | 221 | 8 | EXT | Задир. |  | (c)
15794.17 | 0 | -0.033 | -11.02 | -11.053 | -1559 | -1113 | -1235 | 672 |  | 1464 | Нарушение формы кольцевого шва | GWAN |  | 08:04 | 09:16 | 08:56 | 0 | 647 |  | EXT | Нарушение формы кольцевого шва |  | (c)
15827.91 | 0 | -0.077 | -11.5 | -11.577 | -146 | 299 | 262 | 0 |  | 1467 | Вышлифовка на шве | GWAN | GENE | 11:15 | 00:27 | 00:21 | 101 | 816 | 16 | EXT | Вышлифовка на шве |  | (c)
15997.6 | 0 | -0.04 | -11.35 | -11.39 | -1803 | -1425 | -1381 | 427 |  | 1483 | Вышлифовка на шве | GWAN | GENE | 09:29 | 10:30 | 10:37 | 75 | 844 | 12 | EXT | Вышлифовка на шве |  | (c)
16066.02 | 0 | -0.043 | -11.51 | -11.553 | -1678 | -1390 | -1331 | 553 |  | 1489 | Нарушение формы кольцевого шва | GWAN |  | 09:05 | 09:51 | 10:01 | 0 | 694 |  | EXT | Нарушение формы кольцевого шва |  | (c)
16089.04 | 0 | -0.033 | -11.42 | -11.453 | 1013 | -695 | -1773 | 0 |  | 1491 | Нарушение формы кольцевого шва | GWAN |  | 01:40 | 09:05 | 06:11 | 0 | 3351 |  | EXT | Нарушение формы кольцевого шва |  | (c)
16100.46 | 0 | -0.036 | -11.43 | -11.466 | -443 | 268 | -18 | 0 |  | 1492 | Нарушение формы кольцевого шва | GWAN |  | 08:06 | 10:01 | 09:15 | 0 | 850 |  | EXT | Нарушение формы кольцевого шва |  | (c)
16116.777 | 4.887 | 4.878 | -6.693 | -6.702 | -1907 | -1874 | -1874 | 324 | 4878 | 1493 |  | CORR | CIGR | 08:11 | 08:16 | 08:16 | 17 | 65 | 12 | EXT |  | 0.89 | (c)
16179.21 | 11 | 10.981 | -0.02 | -0.039 | -1582 | -1473 | -1440 | 649 | 9 | 1498 |  | CORR | CIGR | 06:08 | 06:26 | 06:31 | 30 | 284 | 13 | EXT |  | 0.89 | (c)
16184.415 | 5.185 | 5.152 | -6.015 | -6.048 | -1166 | -1025 | -1013 | 860 | 5152 | 1499 |  | CORR | GENE | 06:04 | 06:27 | 06:29 | 52 | 306 | 10 | EXT |  | 0.89 | (c)
16201.62 | 0 | -0.038 | -11.32 | -11.358 | -552 | -274 | -191 | 0 |  | 1501 | Вышлифовка на шве | GWAN | GENE | 09:28 | 10:13 | 10:26 | 82 | 721 | 17 | EXT | Вышлифовка на шве |  | (c)
16235.64 | 0 | -0.038 | -11.17 | -11.208 | 1529 | -615 | -1448 | 0 |  | 1504 | Нарушение формы кольцевого шва | GWAN |  | 02:53 | 09:07 | 06:53 | 0 | 2969 |  | EXT | Нарушение формы кольцевого шва |  | (c)
16303.3 | 0 | -0.034 | -11.4 | -11.434 | 1663 | 2009 | 2150 | 0 |  | 1510 | Нарушение формы кольцевого шва | GWAN |  | 02:09 | 03:05 | 03:28 | 0 | 973 |  | EXT | Нарушение формы кольцевого шва |  | (c)
16303.3 | 0 | -0.052 | -11.4 | -11.452 | 43 | 640 | 440 | 43 |  | 1510 | Нарушение формы кольцевого шва | GWAN |  | 09:48 | 11:24 | 10:52 | 0 | 793 |  | EXT | Нарушение формы кольцевого шва |  | (c)
16336.23 | 0 | 0 | -11.47 | -11.47 | 1691 | 1759 | 1857 | 207 | 0 | 1513 | Смещение кромок | GWAN |  | 01:48 | 01:59 | 02:15 | 0 | 332 | 24 | EXT | Смещение кромок Вовнутрь Величина смещения - 3.8 мм. |  | (c)
16336.23 | 0 | 0 | -11.47 | -11.47 | -407 | -263 | -225 | 43 | 0 | 1513 | Смещение кромок | GWAN |  | 08:09 | 08:33 | 08:39 | 0 | 364 | 18 | EXT | Смещение кромок Вовнутрь Величина смещения - 2.8 мм. |  | (c)
16336.23 | 0 | -0.035 | -11.47 | -11.505 | -13 | 235 | 455 | 0 |  | 1513 | Вышлифовка на шве | GWAN | GENE | 09:13 | 09:53 | 10:29 | 84 | 936 | 16 | EXT | Вышлифовка на шве |  | (c)
16370.24 | 0 | -0.04 | -11.4 | -11.44 | -944 | -382 | -442 | 0 |  | 1516 | Нарушение формы кольцевого шва | GWAN |  | 08:39 | 10:10 | 10:00 | 0 | 1004 |  | EXT | Нарушение формы кольцевого шва |  | (c)
16404.05 | 0 | -0.072 | -11.44 | -11.512 | 235 | 803 | 813 | 235 |  | 1519 | Вышлифовка на шве | GWAN | GENE | 11:11 | 00:43 | 00:44 | 125 | 1158 | 15 | EXT | Вышлифовка на шве |  | (c)
16572.08 | 0 | -0.037 | -11.45 | -11.487 | -434 | -172 | -79 | 0 |  | 1535 | Нарушение формы кольцевого шва | GWAN |  | 09:05 | 09:47 | 10:02 | 0 | 710 |  | EXT | Нарушение формы кольцевого шва |  | (c)
16673.79 | 0 | -0.032 | -11.36 | -11.392 | -1595 | -1355 | -1279 | 635 |  | 1545 | Нарушение формы кольцевого шва | GWAN |  | 05:59 | 06:38 | 06:50 | 0 | 632 |  | EXT | Нарушение формы кольцевого шва Аномалия находится на упругопластическом изгибе: R=471 D, максимальное растяжение на 11.9 час. |  | (c)
16742.24 | 0 | -0.037 | -10.8 | -10.837 | -2199 | -134 | -1053 | 31 |  | 1551 | Нарушение формы кольцевого шва | GWAN |  | 08:41 | 02:14 | 11:46 | 0 | 2293 |  | EXT | Нарушение формы кольцевого шва |  | (c)
16742.24 | 0 | -0.029 | -10.8 | -10.829 | 669 | 922 | 973 | 669 |  | 1551 | Вышлифовка на шве | GWAN | GENE | 04:24 | 05:05 | 05:13 | 77 | 608 | 16 | EXT | Вышлифовка на шве |  | (c)
16742.24 | 0 | 0 | -10.8 | -10.8 | 990 | 1022 | 1019 | 990 | 0 | 1551 | Непровар / утяжина | GWAN |  | 05:16 | 05:21 | 05:20 | 0 | 58 | 18 | INT | Непровар / утяжина Толщины: 16,8 / 15,7 мм |  | (c)
16879.06 | 0 | -0.056 | -11.46 | -11.516 | 290 | 711 | 607 | 290 |  | 1563 | Нарушение формы кольцевого шва | GWAN |  | 00:10 | 01:18 | 01:01 | 0 | 635 |  | EXT | Нарушение формы кольцевого шва |  | (c)
17066.272 | 5.432 | 5.386 | -6.088 | -6.134 | -1283 | -809 | -998 | 714 | 5386 | 1579 |  | GOUG | GENE | 08:29 | 09:45 | 09:15 | 350 | 569 | 9 | EXT | Зона задиров. |  | (c)
17083.92 | 0 | -0.033 | -11.16 | -11.193 | -33 | 219 | 200 | 0 |  | 1581 | Вышлифовка на шве | GWAN | GENE | 09:13 | 09:54 | 09:51 | 68 | 467 | 12 | EXT | Вышлифовка на шве |  | (c)
17094.928 | 11.008 | 10.988 | -0.152 | -0.172 | -2129 | -2036 | -2031 | 102 | 134 | 1581 |  | CORR | CIGR | 03:35 | 03:50 | 03:51 | 38 | 195 | 10 | EXT |  | 0.89 | (c)
17174.27 | 0 | -0.024 | -11.06 | -11.084 | 1061 | 2040 | 1809 | 0 |  | 1589 | Нарушение формы кольцевого шва | GWAN |  | 04:12 | 06:50 | 06:12 | 0 | 1496 |  | EXT | Нарушение формы кольцевого шва |  | (c)
17174.27 | 0 | -0.039 | -11.06 | -11.099 | -1077 | -885 | -828 | 578 |  | 1589 | Вышлифовка на шве | GWAN | GENE | 10:27 | 10:58 | 11:07 | 83 | 499 | 14 | EXT | Вышлифовка на шве |  | (c)
17219.76 | 0 | -0.068 | -11.38 | -11.448 | 703 | 1078 | 1165 | 603 |  | 1593 | Нарушение формы кольцевого шва | GWAN |  | 00:26 | 01:26 | 01:40 | 0 | 925 |  | EXT | Нарушение формы кольцевого шва |  | (c)
17321.07 | 0 | -0.036 | -11.5 | -11.536 | 1426 | 1678 | 2123 | 0 |  | 1602 | Нарушение формы кольцевого шва | GWAN |  | 03:27 | 04:07 | 05:19 | 0 | 1394 |  | EXT | Нарушение формы кольцевого шва |  | (c)
17355.12 | 0 | 0 | -11.48 | -11.48 | 629 | 840 | 1057 | 629 | 0 | 1605 | Смещение кромок | GWAN |  | 04:20 | 04:54 | 05:29 | 0 | 857 | 22 | EXT | Смещение кромок Наружу Величина смещения - 3.7 мм. |  | (c)
17355.12 | 0 | 0 | -11.48 | -11.48 | 1540 | 1877 | 1789 | 193 | 0 | 1605 | Смещение кромок | GWAN |  | 06:47 | 07:42 | 07:28 | 0 | 498 | 15 | EXT | Смещение кромок Наружу Величина смещения - 2.6 мм. |  | (c)
17366.6 | 0 | -0.013 | -11.44 | -11.453 | 1881 | -1485 | -1650 | 0 |  | 1606 | Нарушение формы кольцевого шва | GWAN |  | 05:23 | 08:20 | 07:53 | 0 | 1860 |  | EXT | Нарушение формы кольцевого шва |  | (c)
17378.04 | 0 | -0.015 | -6.22 | -6.235 | 1222 | -2007 | 2139 | 0 |  | 1607 | Нарушение формы кольцевого шва | GWAN |  | 00:25 | 03:44 | 02:53 | 0 | 1833 |  | EXT | Нарушение формы кольцевого шва |  | (c)
17378.04 | 0 | -0.023 | -6.22 | -6.243 | 111 | 372 | 417 | 111 |  | 1607 | Нарушение формы кольцевого шва | GWAN |  | 09:26 | 10:08 | 10:15 | 0 | 612 |  | EXT | Нарушение формы кольцевого шва |  | (c)
17422.51 | 0 | -0.057 | -10.99 | -11.047 | -1648 | -1170 | -1291 | 582 |  | 1614 | Нарушение формы кольцевого шва | GWAN |  | 09:52 | 11:10 | 10:50 | 0 | 715 |  | EXT | Нарушение формы кольцевого шва |  | (c)
17453.291 | 8.621 | 8.596 | -2.859 | -2.884 | 1812 | 1889 | 1863 | 316 | 2855 | 1617 |  | CORR | CIGR | 06:46 | 06:59 | 06:54 | 29 | 103 | 12 | EXT |  | 0.89 | (c)
17478.87 | 0 | -0.036 | -11.25 | -11.286 | -449 | -278 | -53 | 0 |  | 1620 | Нарушение формы кольцевого шва | GWAN |  | 00:01 | 00:29 | 01:05 | 0 | 792 |  | EXT | Нарушение формы кольцевого шва |  | (c)
17591.95 | 0 | -0.027 | -11.09 | -11.117 | 1450 | 2072 | 1946 | 0 |  | 1630 | Нарушение формы кольцевого шва | GWAN |  | 03:12 | 04:52 | 04:32 | 0 | 993 |  | EXT | Нарушение формы кольцевого шва |  | (c)
17625.47 | 0 | -0.045 | -11.63 | -11.675 | -215 | 277 | 113 | 215 |  | 1633 | Нарушение формы кольцевого шва | GWAN |  | 11:40 | 00:59 | 00:32 | 0 | 654 |  | EXT | Нарушение формы кольцевого шва |  | (c)
17625.47 | 0 | -0.055 | -11.63 | -11.685 | -1817 | -1529 | -1397 | 414 |  | 1633 | Нарушение формы кольцевого шва | GWAN |  | 07:21 | 08:07 | 08:29 | 0 | 839 |  | EXT | Нарушение формы кольцевого шва |  | (c)
17761.15 | 0 | -0.031 | -11.4 | -11.431 | -304 | 77 | 11 | 0 |  | 1646 | Нарушение формы кольцевого шва | GWAN |  | 02:09 | 03:10 | 02:59 | 0 | 629 |  | EXT | Нарушение формы кольцевого шва |  | (c)
17761.15 | 0 | -0.037 | -11.4 | -11.437 | 2067 | -2183 | -2120 | 0 |  | 1646 | Нарушение формы кольцевого шва | GWAN |  | 08:31 | 09:05 | 09:15 | 0 | 548 |  | EXT | Нарушение формы кольцевого шва |  | (c)
17828.38 | 0 | -0.038 | -11.03 | -11.068 | -14 | 347 | 328 | 0 |  | 1652 | Нарушение формы кольцевого шва | GWAN |  | 02:07 | 03:05 | 03:02 | 0 | 683 |  | EXT | Нарушение формы кольцевого шва |  | (c)
17851.04 | 0 | -0.025 | -11.26 | -11.285 | -647 | 136 | 392 | 0 |  | 1654 | Нарушение формы кольцевого шва | GWAN |  | 00:54 | 03:00 | 03:42 | 0 | 2080 |  | EXT | Нарушение формы кольцевого шва Аномалия находится на упругопластическом изгибе: R=730 D, максимальное растяжение на 0.9 час. |  | (c)
17964.17 | 0 | -0.034 | -11.13 | -11.164 | -1361 | -1055 | -879 | 397 |  | 1664 | Нарушение формы кольцевого шва | GWAN |  | 09:02 | 09:52 | 10:20 | 0 | 964 |  | EXT | Нарушение формы кольцевого шва |  | (c)
17998.08 | 0 | 0 | -11.44 | -11.44 | 900 | 1274 | 1358 | 415 | 0 | 1667 | Смещение кромок | GWAN |  | 03:36 | 04:36 | 04:50 | 0 | 915 | 16 | EXT | Смещение кромок Наружу Величина смещения - 2.7 мм. Аномалия находится на упругопластическом изгибе: R=777 D, максимальное растяжение на 8.1 час. |  | (c)
17998.08 | 0 | 0 | -11.44 | -11.44 | -1220 | -983 | -896 | 572 | 0 | 1667 | Смещение кромок | GWAN |  | 09:54 | 10:32 | 10:46 | 0 | 648 | 16 | EXT | Смещение кромок Вовнутрь Величина смещения - 2.7 мм. Аномалия находится на упругопластическом изгибе: R=777 D, максимальное растяжение на 8.1 час. |  | (c)
18062.61 | 0.05 | 0.031 | -11.37 | -11.389 | -1997 | -1938 | -1935 | 234 | 31 | 1673 |  | CORR | CIGR | 08:00 | 08:10 | 08:10 | 19 | 124 | 11 | EXT |  | 0.89 | (c)
18073.963 | 11.403 | 11.366 | -0.017 | -0.054 | -1973 | -1872 | -1897 | 258 | 17 | 1673 |  | CORR | CIGR | 08:04 | 08:21 | 08:17 | 37 | 152 | 14 | EXT |  | 0.89 | (c)
18215.622 | 6.142 | 5.968 | -5.338 | -5.512 | 1617 | 1772 | 1737 | 374 | 5052 | 1686 |  | CORR | GENE | 07:08 | 07:32 | 07:27 | 460 | 240 | 14 | EXT |  | 0.96 | (c)
18232.44 | 0 | -0.029 | -10.3 | -10.329 | -794 | 1765 | 702 | 0 |  | 1688 | Нарушение формы кольцевого шва | GWAN |  | 08:19 | 03:11 | 00:20 | 0 | 2991 |  | EXT | Нарушение формы кольцевого шва |  | (c)
18264.671 | 10.651 | 10.551 | -0.069 | -0.169 | -1853 | -1783 | -1792 | 377 | 33 | 1690 |  | CORR | GENE | 08:32 | 08:43 | 08:42 | 136 | 122 | 15 | EXT |  | 0.9 | (c)
18264.74 | 0 | -0.037 | -11.23 | -11.267 | -620 | 799 | 167 | 620 |  | 1691 | Нарушение формы кольцевого шва | GWAN |  | 10:42 | 02:31 | 00:49 | 0 | 1574 |  | EXT | Нарушение формы кольцевого шва |  | (c)
18264.942 | 0.202 | 0.049 | -11.028 | -11.181 | -1405 | -1319 | -1322 | 825 | 49 | 1691 |  | CORR | GENE | 08:35 | 08:49 | 08:48 | 156 | 166 | 10 | EXT |  | 0.9 | (c)
18275.97 | 0 | -0.026 | -11.49 | -11.516 | 1484 | -2026 | -2033 | 0 |  | 1692 | Нарушение формы кольцевого шва | GWAN |  | 01:50 | 04:24 | 04:23 | 0 | 1888 |  | EXT | Нарушение формы кольцевого шва |  | (c)
18281.3 | 5.33 | 5.302 | -6.16 | -6.188 | 1928 | 1984 | 2038 | 81 | 5302 | 1692 |  | CORR | GENE | 03:02 | 03:11 | 03:20 | 94 | 221 | 11 | EXT |  | 0.89 | (c)
18366.442 | 0.482 | 0.469 | -10.478 | -10.491 | 1172 | 1231 | 1235 | 933 | 469 | 1700 |  | CORR | CIGR | 04:38 | 04:48 | 04:48 | 32 | 125 | 16 | EXT |  | 0.89 | (c)
18396.436 | 8.406 | 8.357 | -2.884 | -2.933 | 621 | 767 | 851 | 621 | 2855 | 1702 |  | CORR | GENE | 02:40 | 03:04 | 03:17 | 78 | 459 | 12 | EXT |  | 0.89 | (c)
18396.727 | 8.697 | 8.66 | -2.593 | -2.63 | 342 | 764 | 699 | 342 | 2495 | 1702 |  | CORR | GENE | 01:55 | 03:04 | 02:53 | 135 | 714 | 10 | EXT |  | 0.9 | (c)
18406.888 | 7.568 | 7.549 | -3.602 | -3.621 | 212 | 338 | 303 | 212 | 3563 | 1703 |  | CORR | GENE | 03:05 | 03:26 | 03:20 | 58 | 182 | 10 | EXT |  | 0.89 | (c)
18409.77 | 10.45 | 10.402 | -0.72 | -0.768 | 11 | 118 | 114 | 11 | 674 | 1703 |  | CORR | GENE | 02:33 | 02:50 | 02:50 | 94 | 206 | 11 | EXT |  | 0.89 | (c)
18412.462 | 1.972 | 1.897 | -9.268 | -9.343 | 1179 | 1601 | 1462 | 485 | 1897 | 1704 |  | CORR | GENE | 02:46 | 03:55 | 03:32 | 152 | 567 | 14 | EXT |  | 0.9 | (c)
18412.69 | 2.2 | 1.729 | -9.04 | -9.511 | 1048 | 1089 | 1094 | 1048 | 1729 | 1704 |  | CORR | GENE | 02:25 | 02:32 | 02:33 | 716 | 92 | 10 | EXT |  | 0.95 | (c)
18412.935 | 2.445 | 2.35 | -8.795 | -8.89 | 1500 | 1600 | 1756 | 219 | 2350 | 1704 |  | CORR | GENE | 03:38 | 03:54 | 04:20 | 149 | 511 | 12 | EXT |  | 0.9 | (c)
18417.064 | 6.574 | 6.521 | -4.666 | -4.719 | 1304 | 1473 | 1476 | 582 | 4639 | 1704 |  | CORR | GENE | 03:07 | 03:34 | 03:34 | 80 | 345 | 14 | EXT |  | 0.89 | (c)
18419.609 | 9.119 | 9.081 | -2.121 | -2.159 | 910 | 1545 | 1288 | 565 | 1961 | 1704 |  | CORR | GENE | 02:03 | 03:46 | 03:04 | 198 | 755 | 13 | EXT |  | 0.91 | (c)
18422.8 | 1.07 | 1.035 | -10.07 | -10.105 | 1847 | 1935 | 1935 | 207 | 1035 | 1705 |  | CORR | GENE | 06:13 | 06:27 | 06:27 | 81 | 176 | 13 | EXT |  | 0.89 | (c)
18437.192 | 4.322 | 4.319 | -6.988 | -6.991 | 708 | 808 | 843 | 708 | 4319 | 1706 |  | CORR | GENE | 02:48 | 03:04 | 03:10 | 77 | 270 | 10 | EXT |  | 0.89 | (c)
18441.836 | 8.966 | 8.07 | -2.344 | -3.24 | 1563 | 1752 | 1738 | 318 | 2223 | 1706 |  | DENT | GENE | 05:06 | 05:37 | 05:34 | 1017 | 350 | 0.5 | N/A | Глубина вмятины: 7 мм (0,5%). Линейка: 102 см в (807 см; 05:37 ч:мин) |  | (c)
18443.492 | 10.622 | 10.57 | -0.688 | -0.74 | -1708 | -1638 | -1569 | 522 | 688 | 1706 |  | CORR | CIGR | 08:18 | 08:30 | 08:41 | 52 | 279 | 13 | EXT |  | 0.89 | (c)
18444.18 | 0 | -0.024 | -11.38 | -11.404 | -1090 | -214 | 972 | 0 |  | 1707 | Нарушение формы кольцевого шва | GWAN |  | 07:27 | 09:48 | 00:60 | 0 | 4124 |  | EXT | Нарушение формы кольцевого шва |  | (c)
18444.35 | 0.17 | 0.087 | -11.21 | -11.293 | 1349 | 1453 | 1555 | 470 | 87 | 1707 |  | CORR | GENE | 02:01 | 02:17 | 02:34 | 293 | 412 | 15 | EXT |  | 0.93 | (c)
18445.562 | 1.382 | 1.217 | -9.998 | -10.163 | -590 | -321 | -415 | 241 | 1217 | 1707 |  | CORR | GENE | 08:48 | 09:31 | 09:16 | 246 | 349 | 13 | EXT |  | 0.92 | (c)
18445.981 | 1.801 | 1.732 | -9.579 | -9.648 | -897 | -867 | -872 | 847 | 1732 | 1707 |  | CORR | AXGR | 07:58 | 08:03 | 08:02 | 130 | 49 | 15 | EXT |  | 0.9 | (c)
18454.923 | 10.743 | 10.672 | -0.637 | -0.708 | -1208 | -1176 | -1181 | 1022 | 547 | 1707 |  | CORR | AXGR | 07:08 | 07:13 | 07:12 | 161 | 56 | 13 | EXT |  | 0.9 | (c)
18455.465 | 11.285 | 11.257 | -0.095 | -0.123 | -1233 | -1213 | -1217 | 998 | 58 | 1707 |  | CORR | AXGR | 07:04 | 07:07 | 07:06 | 65 | 30 | 12 | EXT |  | 0.89 | (c)
18455.56 | 0 | -0.029 | -11.37 | -11.399 | -1200 | -718 | 236 | 0 |  | 1708 | Нарушение формы кольцевого шва | GWAN |  | 06:06 | 07:24 | 09:58 | 0 | 2873 |  | EXT | Нарушение формы кольцевого шва |  | (c)
18456.287 | 0.727 | 0.709 | -10.643 | -10.661 | -979 | -867 | -849 | 718 | 709 | 1708 |  | CORR | GENE | 06:42 | 06:60 | 07:03 | 62 | 261 | 14 | EXT |  | 0.89 | (c)
18459.508 | 3.948 | 3.937 | -7.422 | -7.433 | -979 | -822 | -837 | 696 | 3937 | 1708 |  | CORR | GENE | 06:42 | 07:07 | 07:05 | 102 | 283 | 11 | EXT |  | 0.89 | (c)
18460.108 | 4.548 | 4.535 | -6.822 | -6.835 | -1429 | -1354 | -1343 | 801 | 4535 | 1708 |  | CORR | GENE | 05:29 | 05:41 | 05:43 | 58 | 171 | 12 | EXT |  | 0.89 | (c)
18466.93 | 0 | -0.035 | -11.47 | -11.505 | 1766 | 2224 | -890 | 0 |  | 1709 | Нарушение формы кольцевого шва | GWAN |  | 01:45 | 02:59 | 06:37 | 0 | 3611 |  | EXT | Нарушение формы кольцевого шва |  | (c)
18477.378 | 10.448 | 10.42 | -1.022 | -1.05 | -923 | -847 | -824 | 725 | 970 | 1709 |  | CORR | GENE | 06:31 | 06:44 | 06:47 | 80 | 198 | 10 | EXT |  | 0.89 | (c)
18480.883 | 2.483 | 2.407 | -8.987 | -9.063 | -1710 | -1588 | -1401 | 521 | 2407 | 1710 |  | CORR | GENE | 05:13 | 05:33 | 06:03 | 190 | 618 | 11 | EXT |  | 0.91 | (c)
18481.722 | 3.322 | 3.32 | -8.148 | -8.15 | -1560 | -1349 | -1337 | 671 | 3320 | 1710 |  | CORR | GENE | 05:37 | 06:11 | 06:13 | 355 | 445 | 10 | EXT |  | 0.92 | (c)
18482.015 | 3.615 | 3.473 | -7.855 | -7.997 | -136 | -26 | 45 | 0 | 3473 | 1710 |  | CORR | GENE | 09:27 | 09:45 | 09:56 | 150 | 361 | 10 | EXT |  | 0.9 | (c)
18505.606 | 4.446 | 4.314 | -6.904 | -7.036 | 2036 | 2122 | -2147 | 0 | 4314 | 1712 |  | CORR | GENE | 03:55 | 04:09 | 04:40 | 137 | 555 | 10 | EXT |  | 0.9 | (c)
18509.3 | 8.14 | 8.118 | -3.21 | -3.232 | -1848 | -1775 | -1749 | 383 | 3175 | 1712 |  | CORR | GENE | 05:29 | 05:40 | 05:45 | 57 | 198 | 10 | EXT |  | 0.89 | (c)
18518.079 | 5.569 | 5.543 | -5.631 | -5.657 | 2032 | 2138 | 2101 | 60 | 5543 | 1713 |  | CORR | GENE | 04:36 | 04:53 | 04:47 | 66 | 138 | 15 | EXT |  | 0.89 | (c)
18523.271 | 10.761 | 10.59 | -0.439 | -0.61 | -1278 | -1156 | -1120 | 952 | 252 | 1713 |  | CORR | GENE | 07:41 | 08:01 | 08:07 | 358 | 317 | 14 | EXT |  | 0.94 | (c)
18526.578 | 2.868 | 2.651 | -8.562 | -8.779 | -1965 | -1764 | -1830 | 265 | 2651 | 1714 |  | CORR | GENE | 07:15 | 07:48 | 07:37 | 359 | 270 | 12 | EXT |  | 0.93 | (c)
18533.744 | 10.034 | 9.964 | -1.396 | -1.466 | -2025 | -1784 | -1796 | 205 | 1325 | 1714 |  | CORR | GENE | 07:06 | 07:45 | 07:43 | 141 | 459 | 10 | EXT |  | 0.9 | (c)
18534.97 | 11.26 | 11.224 | -0.17 | -0.206 | -293 | 113 | 30 | 293 | 138 | 1714 |  | CORR | GENE | 11:45 | 00:51 | 00:38 | 68 | 647 | 11 | EXT |  | 0.89 | (c)
18535.026 | 11.316 | 11.219 | -0.114 | -0.211 | 2039 | -2029 | -2005 | 0 | 19 | 1714 |  | CORR | GENE | 06:02 | 07:05 | 07:09 | 192 | 835 | 15 | EXT |  | 0.91 | (c)
18535.225 | 0.085 | 0.007 | -10.905 | -10.983 | 2187 | -2099 | -1889 | 0 | 7 | 1715 |  | CORR | GENE | 05:43 | 06:11 | 06:45 | 179 | 772 | 12 | EXT |  | 0.91 | (c)
18582.656 | 2.366 | 2.24 | -6.284 | -6.41 | 1851 | 2031 | 2088 | 0 | 2240 | 1719 |  | CORR | GENE | 07:19 | 07:48 | 07:57 | 196 | 474 | 12 | EXT |  | 0.91 | (c)
18606.63 | 4.04 | 3.667 | -7.57 | -7.943 | 1159 | 1186 | 1208 | 974 | 3667 | 1722 |  | CORR | GENE | 04:54 | 04:58 | 05:02 | 692 | 97 | 13 | EXT |  | 0.97 | (c)
18606.638 | 4.048 | 4.019 | -7.562 | -7.591 | 1286 | 1355 | 1460 | 597 | 4019 | 1722 |  | CORR | GENE | 05:15 | 05:26 | 05:43 | 261 | 348 | 11 | EXT |  | 0.92 | (c)
18616.285 | 2.085 | 1.86 | -9.125 | -9.35 | -903 | -790 | -818 | 734 | 1860 | 1723 |  | GOUG | GENE | 08:58 | 09:17 | 09:12 | 308 | 169 | 9 | EXT | Задир. |  | (c)
18632.05 | 6.64 | 6.63 | -4.7 | -4.71 | -2017 | -1802 | -1886 | 213 | 4640 | 1724 |  | CORR | GENE | 06:27 | 07:02 | 06:48 | 70 | 263 | 15 | EXT |  | 0.89 | (c)
18657.497 | 9.677 | 9.57 | -1.013 | -1.12 | -1819 | -1543 | -1578 | 412 | 933 | 1726 |  | CORR | GENE | 08:52 | 09:37 | 09:31 | 187 | 481 | 11 | EXT |  | 0.9 | (c)
18693.769 | 0.899 | 0.788 | -10.731 | -10.842 | 2195 | 2204 | 2208 | 9 | 788 | 1730 |  | LWAN | AXGR | 08:51 | 08:52 | 08:53 | 218 | 27 |  | EXT | Эквивалент потери металла 12%. |  | (c)
18703.37 | 10.5 | 10.431 | -1.13 | -1.199 | -2171 | -2063 | -2052 | 59 | 1038 | 1730 |  | CORR | GENE | 09:06 | 09:24 | 09:25 | 161 | 237 | 11 | EXT |  | 0.9 | (c)
18732.634 | 5.754 | 4.705 | -5.686 | -6.735 | -1390 | -1271 | -1262 | 841 | 4705 | 1733 |  | CORR | GENE | 07:42 | 08:01 | 08:03 | 1313 | 254 | 11 | EXT |  | 0.97 | (c)
18739.759 | 1.439 | 1.424 | -9.881 | -9.896 | -1315 | -1230 | -1238 | 915 | 1424 | 1734 |  | CORR | CIGR | 07:39 | 07:52 | 07:51 | 39 | 154 | 12 | EXT |  | 0.89 | (c)
18797.047 | 2.407 | 2.368 | -8.583 | -8.622 | 413 | 517 | 546 | 413 | 2368 | 1739 |  | CORR | GENE | 03:08 | 03:25 | 03:30 | 74 | 264 | 11 | EXT |  | 0.89 | (c)
18834.854 | 6.614 | 6.521 | -4.606 | -4.699 | 1042 | 1460 | 1403 | 467 | 4503 | 1742 |  | CORR | GENE | 02:13 | 03:21 | 03:11 | 196 | 721 | 11 | EXT |  | 0.9 | (c)
18840.802 | 1.342 | 1.316 | -9.948 | -9.974 | 875 | 2202 | 1960 | 0 | 1316 | 1743 |  | CORR | CIGR | 03:60 | 07:34 | 06:55 | 55 | 2169 | 10 | EXT |  | 0.89 | (c)
18898.941 | 3.271 | 3.239 | -7.989 | -8.021 | -2110 | -1983 | -1951 | 121 | 3239 | 1748 |  | CORR | GENE | 07:24 | 07:45 | 07:50 | 60 | 317 | 14 | EXT |  | 0.89 | (c)
18899.037 | 3.367 | 3.337 | -7.893 | -7.923 | 1980 | 2077 | 2091 | 28 | 3337 | 1748 |  | CORR | CIGR | 06:25 | 06:40 | 06:42 | 49 | 223 | 14 | EXT |  | 0.89 | (c)
18899.37 | 3.7 | 3.657 | -7.56 | -7.603 | 2177 | -2139 | -2118 | 0 | 3657 | 1748 |  | CORR | GENE | 06:56 | 07:20 | 07:23 | 96 | 331 | 12 | EXT |  | 0.89 | (c)
18960.067 | 8.557 | 8.514 | -2.393 | -2.436 | -1257 | -1187 | -1168 | 974 | 2368 | 1753 |  | CORR | GENE | 10:06 | 10:18 | 10:21 | 68 | 178 | 11 | EXT |  | 0.89 | (c)
18963.295 | 0.835 | 0.835 | -10.415 | -10.415 | 1941 | 2066 | 2068 | 36 | 835 | 1754 |  | CORR | CIGR | 04:04 | 04:24 | 04:24 | 36 | 254 | 12 | EXT |  | 0.89 | (c)
18969.734 | 7.274 | 7.161 | -3.976 | -4.089 | -198 | -157 | -177 | 156 | 3915 | 1754 |  | CORR | AXGR | 10:18 | 10:25 | 10:22 | 174 | 42 | 10 | EXT |  | 0.9 | (c)
18974.779 | 1.069 | 1.044 | -9.911 | -9.936 | -2183 | -1929 | -2009 | 47 | 1044 | 1755 |  | CORR | GENE | 04:51 | 05:32 | 05:19 | 103 | 349 | 10 | EXT |  | 0.89 | (c)
18980.292 | 6.582 | 6.576 | -4.398 | -4.404 | -669 | -650 | -572 | 475 | 4241 | 1755 |  | CORR | GENE | 08:56 | 08:59 | 09:11 | 163 | 194 | 10 | EXT |  | 0.9 | (c)
18985.019 | 0.329 | 0.311 | -10.941 | -10.959 | 1494 | 1588 | 1556 | 613 | 311 | 1756 |  | CORR | CIGR | 05:06 | 05:21 | 05:16 | 35 | 123 | 13 | EXT |  | 0.89 | (c)
18985.83 | 1.14 | 1.123 | -10.13 | -10.147 | -1227 | -1168 | -1168 | 1003 | 1123 | 1756 |  | CORR | CIGR | 09:47 | 09:56 | 09:56 | 33 | 119 | 10 | EXT |  | 0.89 | (c)
18985.917 | 1.227 | 1.206 | -10.043 | -10.064 | -1275 | -1197 | -1209 | 955 | 1206 | 1756 |  | CORR | CIGR | 09:39 | 09:52 | 09:50 | 40 | 133 | 11 | EXT |  | 0.89 | (c)
18986.747 | 2.057 | 2.043 | -9.213 | -9.227 | 1163 | 1323 | 1269 | 854 | 2043 | 1756 |  | CORR | CIGR | 04:13 | 04:38 | 04:30 | 56 | 214 | 12 | EXT |  | 0.89 | (c)
19030.09 | 0 | -0.014 | -11.33 | -11.344 | -297 | -2065 | 1508 | 0 |  | 1760 | Нарушение формы кольцевого шва | GWAN |  | 01:16 | 08:30 | 06:07 | 0 | 3610 |  | EXT | Нарушение формы кольцевого шва |  | (c)
19034.901 | 4.811 | 4.774 | -6.519 | -6.556 | -1663 | -1546 | -1571 | 567 | 4774 | 1760 |  | CORR | CIGR | 09:35 | 09:54 | 09:50 | 53 | 184 | 12 | EXT |  | 0.89 | (c)
19037.562 | 7.472 | 7.459 | -3.858 | -3.871 | -1836 | -1752 | -1693 | 394 | 3787 | 1760 |  | CORR | GENE | 09:07 | 09:21 | 09:30 | 84 | 285 | 10 | EXT |  | 0.89 | (c)
19060.373 | 7.743 | 7.733 | -3.697 | -3.707 | -2219 | -2112 | -2129 | 11 | 3683 | 1762 |  | CORR | CIGR | 06:55 | 07:13 | 07:10 | 24 | 180 | 10 | EXT |  | 0.89 | (c)
19142.769 | 0.059 | 0.025 | -11.371 | -11.405 | 1540 | 1990 | 2114 | 0 | 25 | 1770 |  | CORR | GENE | 04:38 | 05:50 | 06:10 | 186 | 1149 | 14 | EXT |  | 0.91 | (c)
19142.78 | 0.07 | 0.054 | -11.36 | -11.376 | -1724 | -1453 | -1456 | 506 | 54 | 1770 |  | CORR | CIGR | 07:51 | 08:35 | 08:34 | 33 | 537 | 11 | EXT |  | 0.89 | (c)
19226.618 | 6.028 | 5.975 | -5.272 | -5.325 | -2221 | -2140 | -2106 | 10 | 5260 | 1777 |  | CORR | GENE | 05:19 | 05:32 | 05:38 | 65 | 229 | 12 | EXT |  | 0.89 | (c)
19243.01 | 0 | -0.036 | -11.07 | -11.106 | -1249 | -135 | 847 | 713 |  | 1779 | Нарушение формы кольцевого шва | GWAN |  | 09:06 | 00:05 | 02:44 | 0 | 4193 |  | EXT | Нарушение формы кольцевого шва |  | (c)
19255.185 | 1.105 | 1.097 | -10.105 | -10.113 | 1666 | 1714 | 1726 | 444 | 1097 | 1780 |  | CORR | CIGR | 07:24 | 07:31 | 07:33 | 22 | 120 | 10 | EXT |  | 0.89 | (c)
19319.267 | 8.917 | 8.884 | -2.253 | -2.286 | 457 | 2020 | 1444 | 0 | 2197 | 1785 |  | CORR | GENE | 02:36 | 06:48 | 05:15 | 89 | 1974 | 12 | EXT |  | 0.89 | (c)
19319.723 | 9.373 | 9.343 | -1.797 | -1.827 | 1272 | 1462 | 1460 | 582 | 1773 | 1785 |  | CORR | CIGR | 04:47 | 05:18 | 05:17 | 54 | 376 | 13 | EXT |  | 0.89 | (c)
19351.018 | 7.058 | 6.972 | -4.152 | -4.238 | -2050 | -1920 | -1780 | 180 | 4043 | 1788 |  | CORR | GENE | 06:18 | 06:39 | 07:01 | 195 | 540 | 10 | EXT |  | 0.9 | (c)
19356.099 | 0.929 | 0.894 | -10.401 | -10.436 | 417 | 489 | 490 | 417 | 894 | 1789 |  | CORR | GENE | 00:41 | 00:53 | 00:53 | 84 | 147 | 10 | EXT |  | 0.89 | (c)
19372.155 | 5.655 | 5.631 | -5.715 | -5.739 | -1598 | -1597 | -1581 | 633 | 5620 | 1790 |  | CORR | AXGR | 07:36 | 07:36 | 07:39 | 119 | 33 | 13 | EXT |  | 0.9 | (c)
19374.892 | 8.392 | 8.354 | -2.978 | -3.016 | 1434 | 1532 | 1529 | 607 | 2958 | 1790 |  | CORR | GENE | 03:46 | 04:02 | 04:01 | 58 | 189 | 10 | EXT |  | 0.89 | (c)
19379.178 | 1.308 | 1.241 | -10.052 | -10.119 | -2162 | -1735 | -1750 | 68 | 1241 | 1791 |  | CORR | GENE | 04:39 | 05:48 | 05:45 | 235 | 824 | 11 | EXT |  | 0.91 | (c)
19384.626 | 6.756 | 6.683 | -4.604 | -4.677 | -1255 | -1014 | -1062 | 868 | 4545 | 1791 |  | CORR | GENE | 07:05 | 07:44 | 07:37 | 132 | 387 | 22 | EXT |  | 0.91 | (c)
19400.43 | 0 | -0.023 | -11.17 | -11.193 | 772 | 1442 | 1378 | 246 |  | 1793 | Нарушение формы кольцевого шва | GWAN |  | 01:06 | 02:55 | 02:44 | 0 | 1213 |  | EXT | Нарушение формы кольцевого шва |  | (c)
19411.6 | 0 | -0.033 | -11.33 | -11.363 | 461 | 1095 | 1634 | 461 |  | 1794 | Нарушение формы кольцевого шва | GWAN |  | 10:45 | 00:27 | 01:54 | 0 | 2346 |  | EXT | Нарушение формы кольцевого шва |  | (c)
19426.529 | 3.599 | 3.433 | -7.701 | -7.867 | 949 | 1806 | 1751 | 0 | 3433 | 1795 |  | CORR | GENE | 02:43 | 05:01 | 04:52 | 231 | 1604 | 12 | EXT |  | 0.91 | (c)
19462.923 | 5.953 | 5.875 | -4.887 | -4.965 | -422 | -322 | -243 | 63 | 4671 | 1798 |  | CORR | GENE | 09:48 | 10:04 | 10:17 | 294 | 359 | 14 | EXT |  | 0.93 | (c)
19464.68 | 7.71 | 7.625 | -3.13 | -3.215 | -1681 | -1426 | -1552 | 549 | 3099 | 1798 |  | CORR | GENE | 06:25 | 07:06 | 06:46 | 116 | 259 | 12 | EXT |  | 0.9 | (c)
19513.68 | 0 | -0.045 | -11.26 | -11.305 | -1282 | -921 | -806 | 331 |  | 1803 | Нарушение формы кольцевого шва | GWAN |  | 08:30 | 09:28 | 09:46 | 0 | 950 |  | EXT | Нарушение формы кольцевого шва |  | (c)
19525.17 | 0.23 | 0.221 | -11.2 | -11.209 | -2170 | -2062 | -1941 | 60 | 221 | 1804 |  | CORR | GENE | 07:25 | 07:42 | 08:02 | 62 | 459 | 11 | EXT |  | 0.89 | (c)
19615.83 | 0 | -0.046 | -11.55 | -11.596 | 1225 | 1617 | 1665 | 126 |  | 1812 | Нарушение формы кольцевого шва | GWAN |  | 05:16 | 06:19 | 06:27 | 0 | 880 |  | EXT | Нарушение формы кольцевого шва |  | (c)
19694.59 | 0 | -0.026 | -11.44 | -11.466 | 349 | 763 | 970 | 349 |  | 1819 | Нарушение формы кольцевого шва | GWAN |  | 02:15 | 03:22 | 03:56 | 0 | 1241 |  | EXT | Нарушение формы кольцевого шва |  | (c)
19694.59 | 0 | -0.024 | -11.44 | -11.464 | 1901 | -1365 | -1518 | 0 |  | 1819 | Нарушение формы кольцевого шва | GWAN |  | 06:26 | 09:39 | 09:14 | 0 | 2085 |  | EXT | Нарушение формы кольцевого шва |  | (c)
19751.32 | 0 | -0.031 | -11.37 | -11.401 | 1281 | -2048 | 1957 | 0 |  | 1824 | Нарушение формы кольцевого шва | GWAN |  | 01:34 | 04:36 | 03:23 | 0 | 1352 |  | EXT | Нарушение формы кольцевого шва |  | (c)
19795.4 | 0 | 0 | -11.3 | -11.3 | -2050 | -689 | -1191 | 180 | 0 | 1828 | Смещение кромок | GWAN |  | 04:44 | 08:24 | 07:03 | 0 | 1719 | 18 | EXT | Смещение кромок Наружу Величина смещения - 3.3 мм. |  | (c)
19817.731 | 11.031 | 10.979 | -0.279 | -0.331 | 1160 | 1177 | 1182 | 1026 | 112 | 1829 |  | CORR | AXGR | 02:25 | 02:27 | 02:28 | 219 | 44 | 11 | EXT |  | 0.91 | (c)
19837.081 | 7.771 | 7.76 | -3.749 | -3.76 | -897 | -821 | -835 | 772 | 3707 | 1831 |  | CORR | GENE | 07:53 | 08:05 | 08:03 | 53 | 125 | 10 | EXT |  | 0.89 | (c)
19857.251 | 4.981 | 4.966 | -6.069 | -6.084 | 324 | 630 | 545 | 324 | 4966 | 1833 |  | CORR | CIGR | 03:11 | 04:01 | 03:47 | 42 | 441 | 12 | EXT |  | 0.89 | (c)
19867.602 | 4.282 | 4.202 | -6.068 | -6.148 | 289 | 375 | 363 | 289 | 4202 | 1834 |  | CORR | GENE | 09:48 | 10:02 | 10:00 | 111 | 149 | 10 | EXT |  | 0.89 | (c)
19904.271 | 8.091 | 8.057 | -3.109 | -3.143 | -221 | -105 | -93 | 0 | 3100 | 1837 |  | CORR | CIGR | 09:33 | 09:52 | 09:54 | 43 | 256 | 12 | EXT |  | 0.89 | (c)
19912.154 | 4.774 | 4.715 | -6.656 | -6.715 | 1867 | -1778 | -2049 | 0 | 4715 | 1838 |  | CORR | GENE | 02:32 | 04:44 | 04:00 | 170 | 1090 | 11 | EXT |  | 0.9 | (c)
19912.611 | 5.231 | 5.179 | -6.199 | -6.251 | 1924 | 2140 | 2123 | 0 | 5179 | 1838 |  | CORR | GENE | 02:42 | 03:17 | 03:14 | 93 | 398 | 10 | EXT |  | 0.89 | (c)
19913.055 | 5.675 | 5.56 | -5.755 | -5.87 | 1918 | 2071 | -2107 | 0 | 5560 | 1838 |  | CORR | GENE | 02:41 | 03:05 | 03:51 | 158 | 873 | 10 | EXT |  | 0.9 | (c)
19913.817 | 6.437 | 6.327 | -4.993 | -5.103 | 1893 | -1796 | -1928 | 0 | 4888 | 1838 |  | CORR | GENE | 02:37 | 04:41 | 04:20 | 215 | 1280 | 15 | EXT |  | 0.92 | (c)
19915.116 | 7.736 | 7.64 | -3.694 | -3.79 | 1915 | 2137 | 2189 | 0 | 3662 | 1838 |  | CORR | GENE | 02:40 | 03:16 | 03:24 | 128 | 548 | 11 | EXT |  | 0.9 | (c)
19918.958 | 0.148 | 0.1 | -11.312 | -11.36 | -1752 | -1661 | -1566 | 478 | 100 | 1839 |  | CORR | GENE | 07:42 | 07:57 | 08:12 | 54 | 372 | 11 | EXT |  | 0.89 | (c)
19992.938 | 6.288 | 6.211 | -5.112 | -5.189 | -1838 | -1645 | -1547 | 393 | 5069 | 1845 |  | CORR | GENE | 08:31 | 09:02 | 09:18 | 120 | 582 | 11 | EXT |  | 0.89 | (c)
19993.771 | 7.121 | 7.022 | -4.279 | -4.378 | -2099 | -1655 | -1678 | 131 | 4191 | 1845 |  | CORR | GENE | 07:49 | 09:01 | 08:57 | 187 | 843 | 10 | EXT |  | 0.9 | (c)
19997.029 | 10.379 | 10.36 | -1.021 | -1.04 | -1638 | -1385 | -1464 | 592 | 997 | 1845 |  | CORR | CIGR | 09:03 | 09:44 | 09:32 | 43 | 349 | 12 | EXT |  | 0.89 | (c)
20006.213 | 8.163 | 8.041 | -3.027 | -3.149 | -720 | -632 | -354 | 0 | 3006 | 1846 |  | CORR | GENE | 07:55 | 08:09 | 08:54 | 143 | 733 | 10 | EXT |  | 0.9 | (c)
20006.525 | 8.475 | 8.433 | -2.715 | -2.757 | -706 | -172 | -359 | 12 | 2613 | 1846 |  | CORR | GENE | 07:57 | 09:23 | 08:53 | 144 | 694 | 11 | EXT |  | 0.9 | (c)
20010.067 | 0.827 | 0.66 | -10.303 | -10.47 | 1924 | -1687 | -1801 | 0 | 660 | 1847 |  | CORR | GENE | 05:60 | 08:17 | 07:59 | 310 | 1472 | 10 | EXT |  | 0.92 | (c)
20011.284 | 2.044 | 1.911 | -9.086 | -9.219 | -2159 | -1568 | -1581 | 71 | 1911 | 1847 |  | CORR | GENE | 07:01 | 08:36 | 08:34 | 250 | 1157 | 10 | EXT |  | 0.91 | (c)
20012.076 | 2.836 | 2.793 | -8.294 | -8.337 | -1398 | -1282 | -1288 | 832 | 2793 | 1847 |  | CORR | CIGR | 09:04 | 09:22 | 09:21 | 50 | 221 | 13 | EXT |  | 0.89 | (c)
20012.133 | 2.893 | 2.869 | -8.237 | -8.261 | 2224 | -1568 | -1882 | 0 | 2869 | 1847 |  | CORR | GENE | 06:48 | 08:36 | 07:45 | 158 | 710 | 13 | EXT |  | 0.9 | (c)
20012.485 | 3.245 | 3.178 | -7.885 | -7.952 | -1892 | -1282 | -1458 | 338 | 3178 | 1847 |  | CORR | GENE | 07:44 | 09:22 | 08:54 | 186 | 868 | 12 | EXT |  | 0.91 | (c)
20012.971 | 3.731 | 3.641 | -7.399 | -7.489 | -1991 | -1688 | -1745 | 239 | 3641 | 1847 |  | CORR | GENE | 07:28 | 08:17 | 08:08 | 184 | 493 | 11 | EXT |  | 0.9 | (c)
20013.382 | 4.142 | 4.043 | -6.988 | -7.087 | 674 | 775 | 959 | 674 | 4043 | 1847 |  | CORR | GENE | 02:38 | 02:54 | 03:24 | 103 | 570 | 11 | EXT |  | 0.89 | (c)
20013.392 | 4.152 | 4.095 | -6.978 | -7.035 | -1789 | -1568 | -1591 | 441 | 4095 | 1847 |  | CORR | GENE | 08:00 | 08:36 | 08:33 | 90 | 397 | 11 | EXT |  | 0.89 | (c)
20013.51 | 4.27 | 4.257 | -6.86 | -6.873 | 2156 | -2151 | -2210 | 0 | 4257 | 1847 |  | CORR | CIGR | 06:37 | 07:02 | 06:53 | 33 | 190 | 10 | EXT |  | 0.89 | (c)
20013.859 | 4.619 | 4.592 | -6.511 | -6.538 | -2201 | -1736 | -1917 | 29 | 4592 | 1847 |  | CORR | GENE | 06:54 | 08:09 | 07:40 | 120 | 568 | 10 | EXT |  | 0.89 | (c)
20014.251 | 5.011 | 4.954 | -6.119 | -6.176 | 278 | 768 | 605 | 278 | 4954 | 1847 |  | CORR | GENE | 01:34 | 02:53 | 02:27 | 96 | 654 | 11 | EXT |  | 0.89 | (c)
20014.638 | 5.398 | 5.323 | -5.732 | -5.807 | -1969 | -1394 | -1540 | 261 | 5323 | 1847 |  | CORR | GENE | 07:31 | 09:04 | 08:41 | 203 | 859 | 11 | EXT |  | 0.91 | (c)
20015.095 | 5.855 | 5.644 | -5.275 | -5.486 | 203 | 767 | 983 | 203 | 5209 | 1847 |  | CORR | GENE | 01:22 | 02:53 | 03:28 | 277 | 1560 | 11 | EXT |  | 0.92 | (c)
20015.704 | 6.464 | 6.438 | -4.666 | -4.692 | 1014 | 1912 | 1550 | 144 | 4498 | 1847 |  | CORR | GENE | 03:33 | 05:58 | 04:60 | 194 | 1073 | 10 | EXT |  | 0.9 | (c)
20016.747 | 7.507 | 7.438 | -3.623 | -3.692 | 731 | 766 | 956 | 731 | 3623 | 1847 |  | CORR | GENE | 02:47 | 02:53 | 03:24 | 69 | 450 | 12 | EXT |  | 0.89 | (c)
20018.009 | 8.769 | 8.741 | -2.361 | -2.389 | -1684 | -1455 | -1479 | 547 | 2308 | 1847 |  | CORR | GENE | 08:18 | 08:54 | 08:51 | 81 | 410 | 11 | EXT |  | 0.89 | (c)
20019.625 | 10.385 | 10.347 | -0.745 | -0.783 | -1973 | -1046 | -1445 | 257 | 546 | 1847 |  | CORR | GENE | 07:31 | 10:00 | 08:56 | 237 | 1057 | 12 | EXT |  | 0.91 | (c)
20070.225 | 4.435 | 4.385 | -6.705 | -6.755 | 1137 | 1630 | 1517 | 333 | 4385 | 1852 |  | CORR | GENE | 03:11 | 04:31 | 04:13 | 73 | 760 | 11 | EXT |  | 0.89 | (c)
20088.21 | 0 | -0.032 | -10.85 | -10.882 | -934 | -107 | -362 | 210 |  | 1854 | Вышлифовка на шве | GWAN | GENE | 10:24 | 00:37 | 11:56 | 86 | 1144 | 16 | EXT | Вышлифовка на шве |  | (c)
20089.552 | 1.342 | 1.342 | -9.508 | -9.508 | 2168 | 2219 | 2194 | 11 | 1342 | 1854 |  | CORR | CIGR | 06:45 | 06:53 | 06:49 | 19 | 51 | 11 | EXT |  | 0.89 | (c)
20125.094 | 4.504 | 4.429 | -7.006 | -7.081 | -1869 | -1547 | -1499 | 362 | 4429 | 1858 |  | CORR | GENE | 04:46 | 05:38 | 05:45 | 122 | 739 | 11 | EXT |  | 0.9 | (c)
20224.2 | 0.51 | 0.493 | -11.06 | -11.077 | -2190 | -1763 | -1897 | 41 | 493 | 1867 |  | CORR | GENE | 05:33 | 06:42 | 06:20 | 65 | 586 | 10 | EXT |  | 0.89 | (c)
20224.423 | 0.733 | 0.663 | -10.837 | -10.907 | 2192 | -1930 | -1928 | 0 | 663 | 1867 |  | CORR | GENE | 05:20 | 06:15 | 06:15 | 103 | 682 | 10 | EXT |  | 0.89 | (c)
20228.208 | 4.518 | 4.455 | -7.052 | -7.115 | -2013 | -1902 | -1814 | 217 | 4455 | 1867 |  | CORR | GENE | 06:01 | 06:19 | 06:34 | 112 | 399 | 11 | EXT |  | 0.89 | (c)
20228.438 | 4.748 | 4.712 | -6.822 | -6.858 | -1829 | -1702 | -1685 | 401 | 4712 | 1867 |  | CORR | GENE | 06:31 | 06:52 | 06:54 | 114 | 288 | 11 | EXT |  | 0.89 | (c)
20228.774 | 5.084 | 5.03 | -6.486 | -6.54 | -1879 | -1815 | -1722 | 351 | 5030 | 1867 |  | CORR | GENE | 06:23 | 06:33 | 06:48 | 127 | 316 | 10 | EXT |  | 0.89 | (c)
20231.626 | 7.936 | 7.39 | -3.634 | -4.18 | -1621 | -1485 | -1532 | 610 | 3545 | 1867 |  | CORR | GENE | 07:05 | 07:27 | 07:19 | 635 | 177 | 13 | EXT |  | 0.97 | (c)
20238.01 | 2.75 | 2.727 | -7.98 | -8.003 | -1759 | -1449 | -1507 | 472 | 2727 | 1868 |  | CORR | GENE | 07:24 | 08:14 | 08:05 | 80 | 503 | 13 | EXT |  | 0.89 | (c)
20246.697 | 0.707 | 0.632 | -10.723 | -10.798 | 89 | 493 | 422 | 89 | 632 | 1869 |  | CORR | GENE | 02:32 | 03:37 | 03:25 | 136 | 667 | 10 | EXT |  | 0.9 | (c)
20275.775 | 6.915 | 6.68 | -4.445 | -4.68 | 716 | 729 | 763 | 716 | 4425 | 1871 |  | GOUG | GENE | 00:40 | 00:42 | 00:48 | 255 | 93 | 9 | EXT | Зона задиров. |  | (c)
20288.99 | 0 | -0.029 | -10.82 | -10.849 | -136 | -8 | 411 | 0 |  | 1873 | Нарушение формы кольцевого шва | GWAN |  | 01:26 | 01:47 | 02:54 | 0 | 1094 |  | EXT | Нарушение формы кольцевого шва |  | (c)
20355.053 | 7.383 | 7.144 | -1.627 | -1.866 | -1655 | -1605 | -1587 | 575 | 1151 | 1880 |  | CORR | GENE | 07:22 | 07:30 | 07:33 | 715 | 136 | 14 | EXT |  | 0.98 | (c)
20381.203 | 1.713 | 1.187 | -9.557 | -10.083 | -1064 | -967 | -998 | 932 | 1187 | 1883 |  | CORR | GENE | 07:23 | 07:38 | 07:33 | 1088 | 132 | 10 | EXT |  | 0.96 | (c)
20400.104 | 6.564 | 6.54 | -1.036 | -1.06 | -1862 | -1660 | -1674 | 368 | 969 | 1885 |  | CORR | GENE | 04:14 | 04:46 | 04:44 | 91 | 376 | 12 | EXT |  | 0.89 | (c)
20404.438 | 3.298 | 3.28 | -8.252 | -8.27 | -2095 | -1986 | -2007 | 135 | 3280 | 1886 |  | CORR | GENE | 03:59 | 04:16 | 04:13 | 65 | 176 | 10 | EXT |  | 0.89 | (c)
20422.97 | 0 | -0.03 | -11.58 | -11.61 | 724 | 1117 | 1235 | 486 |  | 1888 | Нарушение формы кольцевого шва | GWAN |  | 02:20 | 03:24 | 03:42 | 0 | 1020 |  | EXT | Нарушение формы кольцевого шва |  | (c)
20517.176 | 3.916 | 3.898 | -7.424 | -7.442 | 1937 | 2028 | 2041 | 86 | 3898 | 1896 |  | CORR | CIGR | 06:47 | 07:01 | 07:03 | 48 | 207 | 11 | EXT |  | 0.89 | (c)
20580.53 | 0 | -0.017 | -11.41 | -11.427 | 1583 | 2095 | -2175 | 0 |  | 1902 | Нарушение формы кольцевого шва | GWAN |  | 03:37 | 04:60 | 05:31 | 0 | 1407 |  | EXT | Нарушение формы кольцевого шва |  | (c)
20640.209 | 2.669 | 2.314 | -8.551 | -8.906 | -1875 | -1857 | -1728 | 356 | 2314 | 1907 |  | GOUG | GENE | 07:04 | 07:07 | 07:28 | 356 | 295 | 7 | EXT | Зона задиров. |  | (c)
20670.606 | 10.336 | 10.313 | -1.084 | -1.107 | -1608 | -1465 | -1499 | 623 | 1059 | 1909 |  | CORR | CIGR | 09:55 | 10:18 | 10:12 | 48 | 217 | 10 | EXT |  | 0.89 | (c)
20964.04 | 0 | -0.043 | -11.59 | -11.633 | -1970 | -1615 | -1700 | 260 |  | 1940 | Нарушение формы кольцевого шва | GWAN |  | 07:43 | 08:41 | 08:27 | 0 | 540 |  | EXT | Нарушение формы кольцевого шва |  | (c)
20985.715 | 10.085 | 10.077 | -1.355 | -1.363 | -1823 | -1606 | -1665 | 408 | 1314 | 1941 |  | CORR | CIGR | 07:35 | 08:10 | 08:00 | 49 | 315 | 12 | EXT |  | 0.89 | (c)
20987.463 | 0.393 | 0.231 | -10.987 | -11.149 | -1223 | -1096 | -775 | 328 | 231 | 1942 |  | CORR | GENE | 07:20 | 07:40 | 08:32 | 193 | 895 | 10 | EXT |  | 0.9 | (c)
20987.837 | 0.767 | 0.743 | -10.613 | -10.637 | -1080 | -918 | -961 | 842 | 743 | 1942 |  | CORR | GENE | 07:43 | 08:09 | 08:02 | 85 | 238 | 10 | EXT |  | 0.89 | (c)
20988.18 | 1.11 | 1.073 | -10.27 | -10.307 | -637 | -498 | -451 | 265 | 1073 | 1942 |  | CORR | GENE | 08:54 | 09:17 | 09:24 | 76 | 371 | 10 | EXT |  | 0.89 | (c)
20988.425 | 1.355 | 1.304 | -10.025 | -10.076 | 1731 | 1803 | 1939 | 84 | 1304 | 1942 |  | CORR | GENE | 03:16 | 03:28 | 03:50 | 80 | 416 | 10 | EXT |  | 0.89 | (c)
20991.229 | 4.159 | 4.136 | -7.221 | -7.244 | -1227 | -936 | -1021 | 815 | 4136 | 1942 |  | CORR | GENE | 07:19 | 08:06 | 07:52 | 91 | 412 | 10 | EXT |  | 0.89 | (c)
20991.617 | 4.547 | 4.542 | -6.833 | -6.838 | -1317 | -1069 | -1131 | 914 | 4542 | 1942 |  | CORR | GENE | 07:04 | 07:44 | 07:34 | 79 | 373 | 11 | EXT |  | 0.89 | (c)
20994.845 | 7.775 | 7.726 | -3.605 | -3.654 | -856 | -752 | -709 | 562 | 3578 | 1942 |  | CORR | GENE | 08:19 | 08:36 | 08:42 | 76 | 294 | 10 | EXT |  | 0.89 | (c)
21011.331 | 1.371 | 1.033 | -10.029 | -10.367 | -1015 | -844 | -924 | 833 | 1033 | 1944 |  | CORR | GENE | 07:10 | 07:37 | 07:24 | 413 | 181 | 12 | EXT |  | 0.94 | (c)
21014.939 | 4.979 | 4.945 | -6.421 | -6.455 | -850 | -728 | -768 | 685 | 4945 | 1944 |  | CORR | GENE | 07:36 | 07:56 | 07:49 | 164 | 165 | 14 | EXT |  | 0.91 | (c)
21043.92 | 0 | -0.043 | -11.16 | -11.203 | -1270 | 1995 | 909 | 858 |  | 1947 | Нарушение формы кольцевого шва | GWAN |  | 10:59 | 07:46 | 04:51 | 0 | 4358 |  | EXT | Нарушение формы кольцевого шва |  | (c)
21055.08 | 0 | -0.021 | -11.32 | -11.341 | 849 | -1081 | -2196 | 0 |  | 1948 | Нарушение формы кольцевого шва | GWAN |  | 02:21 | 09:10 | 06:10 | 0 | 2832 |  | EXT | Нарушение формы кольцевого шва |  | (c)
21079.321 | 1.431 | 1.421 | -9.919 | -9.929 | -1654 | -1613 | -1615 | 576 | 1421 | 1950 |  | CORR | CIGR | 07:47 | 07:54 | 07:54 | 28 | 79 | 13 | EXT |  | 0.89 | (c)
21117.836 | 6.146 | 6.12 | -5.094 | -5.12 | -1780 | -1511 | -1589 | 451 | 5032 | 1953 |  | CORR | GENE | 05:54 | 06:37 | 06:25 | 88 | 381 | 10 | EXT |  | 0.89 | (c)
21122.93 | 0 | -0.022 | -11.11 | -11.132 | -1720 | 1039 | 373 | 0 |  | 1954 | Нарушение формы кольцевого шва | GWAN |  | 04:31 | 11:56 | 10:09 | 0 | 4185 |  | EXT | Нарушение формы кольцевого шва |  | (c)
21124.119 | 1.189 | 1.178 | -9.921 | -9.932 | 147 | 204 | 206 | 147 | 1178 | 1954 |  | CORR | CIGR | 09:32 | 09:42 | 09:42 | 31 | 117 | 10 | EXT |  | 0.89 | (c)
21124.556 | 1.626 | 1.615 | -9.484 | -9.495 | 166 | 260 | 217 | 166 | 1615 | 1954 |  | CORR | CIGR | 09:36 | 09:51 | 09:44 | 29 | 102 | 11 | EXT |  | 0.89 | (c)
21139.218 | 5.178 | 4.975 | -5.952 | -6.155 | -1244 | -1244 | -1217 | 986 | 4975 | 1955 |  | CORR | AXGR | 08:44 | 08:44 | 08:49 | 219 | 55 | 12 | EXT |  | 0.91 | (c)
21142.157 | 8.117 | 8.1 | -3.013 | -3.03 | 1179 | 1317 | 1304 | 802 | 2991 | 1955 |  | CORR | CIGR | 03:15 | 03:38 | 03:35 | 39 | 250 | 12 | EXT |  | 0.89 | (c)
21145.17 | 0 | -0.027 | -5.73 | -5.757 | 755 | 1238 | 1638 | 0 |  | 1956 | Нарушение формы кольцевого шва | GWAN |  | 01:11 | 02:29 | 03:33 | 0 | 1766 |  | EXT | Нарушение формы кольцевого шва |  | (c)
21145.17 | 0 | -0.033 | -5.73 | -5.763 | -1443 | -644 | -640 | 0 |  | 1956 | Нарушение формы кольцевого шва | GWAN |  | 07:16 | 09:25 | 09:25 | 0 | 1607 |  | EXT | Нарушение формы кольцевого шва |  | (c)
21155.74 | 0 | -0.027 | -6.06 | -6.087 | -1442 | 1314 | 237 | 0 |  | 1958 | Нарушение формы кольцевого шва | GWAN |  | 07:20 | 02:45 | 11:51 | 0 | 3358 |  | EXT | Нарушение формы кольцевого шва |  | (c)
21157.816 | 2.076 | 2.041 | -3.984 | -4.019 | 1291 | 1609 | 1584 | 354 | 2041 | 1958 |  | CORR | GENE | 02:41 | 03:33 | 03:29 | 103 | 586 | 14 | EXT |  | 0.89 | (c)
21158.854 | 3.114 | 3.092 | -2.946 | -2.968 | 1547 | 1637 | 1655 | 468 | 2920 | 1958 |  | CORR | CIGR | 03:23 | 03:37 | 03:40 | 48 | 216 | 11 | EXT |  | 0.89 | (c)
21159.087 | 3.347 | 3.324 | -2.713 | -2.736 | 1509 | 1606 | 1654 | 432 | 2688 | 1958 |  | CORR | CIGR | 03:17 | 03:32 | 03:40 | 48 | 289 | 14 | EXT |  | 0.89 | (c)
21159.568 | 3.828 | 3.752 | -2.232 | -2.308 | 1226 | 1451 | 1550 | 356 | 2196 | 1958 |  | CORR | GENE | 02:31 | 03:07 | 03:23 | 112 | 649 | 15 | EXT |  | 0.9 | (c)
21159.935 | 4.195 | 3.978 | -1.865 | -2.082 | 1256 | 1636 | 1639 | 209 | 1720 | 1958 |  | CORR | GENE | 02:36 | 03:37 | 03:38 | 362 | 766 | 10 | EXT |  | 0.92 | (c)
21162.074 | 0.274 | 0.23 | -4.036 | -4.08 | 1576 | 1762 | 1807 | 193 | 230 | 1959 |  | CORR | GENE | 03:33 | 04:03 | 04:10 | 72 | 461 | 13 | EXT |  | 0.89 | (c)
21162.935 | 1.135 | 1.101 | -3.175 | -3.209 | 1241 | 1764 | 1593 | 286 | 1101 | 1959 |  | CORR | GENE | 02:39 | 04:03 | 03:36 | 130 | 703 | 10 | EXT |  | 0.89 | (c)
21163.954 | 2.154 | 1.612 | -2.156 | -2.698 | 1406 | 1494 | 1456 | 724 | 1612 | 1959 |  | CORR | GENE | 03:06 | 03:20 | 03:14 | 618 | 101 | 10 | EXT |  | 0.94 | (c)
21164.677 | 2.877 | 2.852 | -1.433 | -1.458 | 1545 | 1694 | 1695 | 386 | 1409 | 1959 |  | CORR | CIGR | 03:28 | 03:52 | 03:52 | 49 | 299 | 11 | EXT |  | 0.89 | (c)
21166.413 | 0.303 | 0.252 | -10.717 | -10.768 | 2141 | 2175 | 2163 | 45 | 252 | 1960 |  | CORR | AXGR | 04:24 | 04:29 | 04:27 | 180 | 44 | 11 | EXT |  | 0.9 | (c)
21166.956 | 0.846 | 0.81 | -10.174 | -10.21 | -1282 | -1004 | -1028 | 775 | 810 | 1960 |  | CORR | GENE | 07:11 | 07:56 | 07:52 | 111 | 506 | 14 | EXT |  | 0.9 | (c)
21167.242 | 1.132 | 1.088 | -9.888 | -9.932 | -1164 | -1130 | -1130 | 1066 | 1088 | 1960 |  | CORR | GENE | 07:30 | 07:36 | 07:36 | 162 | 69 | 14 | EXT |  | 0.9 | (c)
21167.272 | 1.162 | 1.094 | -9.858 | -9.926 | 1322 | 1808 | 1765 | 22 | 1094 | 1960 |  | CORR | GENE | 02:11 | 03:30 | 03:23 | 165 | 887 | 11 | EXT |  | 0.9 | (c)
21167.711 | 1.601 | 1.566 | -9.419 | -9.454 | -769 | -518 | -611 | 452 | 1566 | 1960 |  | CORR | GENE | 08:34 | 09:14 | 08:59 | 92 | 317 | 13 | EXT |  | 0.89 | (c)
21168.085 | 1.975 | 1.965 | -9.045 | -9.055 | 1618 | 2065 | 1856 | 137 | 1965 | 1960 |  | CORR | GENE | 02:59 | 04:11 | 03:38 | 114 | 476 | 10 | EXT |  | 0.89 | (c)
21168.949 | 2.839 | 2.767 | -8.181 | -8.253 | 1877 | 2065 | -2214 | 0 | 2767 | 1960 |  | CORR | GENE | 03:41 | 04:11 | 04:41 | 157 | 741 | 10 | EXT |  | 0.9 | (c)
21169.063 | 2.953 | 2.872 | -8.067 | -8.148 | -1010 | -846 | -689 | 368 | 2872 | 1960 |  | CORR | GENE | 07:55 | 08:22 | 08:47 | 109 | 642 | 10 | EXT |  | 0.89 | (c)
21169.44 | 3.33 | 3.287 | -7.69 | -7.733 | -882 | -520 | -566 | 249 | 3287 | 1960 |  | CORR | GENE | 08:16 | 09:14 | 09:07 | 112 | 633 | 10 | EXT |  | 0.89 | (c)
21169.907 | 3.797 | 3.693 | -7.223 | -7.327 | 1478 | 1509 | 1755 | 198 | 3693 | 1960 |  | CORR | GENE | 02:37 | 02:42 | 03:21 | 121 | 554 | 10 | EXT |  | 0.89 | (c)
21171.539 | 5.429 | 5.408 | -5.591 | -5.612 | 1539 | 1914 | 1811 | 148 | 5408 | 1960 |  | CORR | GENE | 02:46 | 03:47 | 03:30 | 86 | 543 | 10 | EXT |  | 0.89 | (c)
21172.029 | 5.919 | 5.876 | -5.101 | -5.144 | -1357 | -712 | -895 | 433 | 4952 | 1960 |  | CORR | GENE | 06:59 | 08:43 | 08:14 | 192 | 924 | 10 | EXT |  | 0.9 | (c)
21174.603 | 8.493 | 8.44 | -2.527 | -2.58 | -1513 | -1152 | -1147 | 718 | 2412 | 1960 |  | CORR | GENE | 06:34 | 07:32 | 07:33 | 168 | 732 | 10 | EXT |  | 0.9 | (c)
21175.463 | 9.353 | 9.256 | -1.667 | -1.764 | -1574 | -1160 | -1135 | 656 | 1565 | 1960 |  | CORR | GENE | 06:24 | 07:31 | 07:35 | 199 | 879 | 11 | EXT |  | 0.91 | (c)
21177.13 | 0 | -0.021 | -11.56 | -11.581 | -1915 | -789 | 47 | 0 |  | 1961 | Нарушение формы кольцевого шва | GWAN |  | 05:04 | 08:06 | 10:21 | 0 | 3924 |  | EXT | Нарушение формы кольцевого шва |  | (c)
21177.559 | 0.429 | 0.358 | -11.131 | -11.202 | -1323 | -919 | -908 | 494 | 358 | 1961 |  | CORR | GENE | 06:40 | 07:45 | 07:47 | 160 | 829 | 11 | EXT |  | 0.9 | (c)
21178.405 | 1.275 | 1.221 | -10.285 | -10.339 | -934 | -835 | -727 | 521 | 1221 | 1961 |  | CORR | GENE | 07:43 | 07:58 | 08:16 | 77 | 413 | 11 | EXT |  | 0.89 | (c)
21178.899 | 1.769 | 1.724 | -9.791 | -9.836 | -1709 | -1072 | -1251 | 521 | 1724 | 1961 |  | CORR | GENE | 05:37 | 07:20 | 06:51 | 185 | 916 | 13 | EXT |  | 0.91 | (c)
21179.733 | 2.603 | 2.561 | -8.957 | -8.999 | -1434 | -955 | -1070 | 705 | 2561 | 1961 |  | CORR | GENE | 06:22 | 07:39 | 07:21 | 135 | 729 | 15 | EXT |  | 0.9 | (c)
21180.585 | 3.455 | 3.383 | -8.105 | -8.177 | -1364 | -965 | -984 | 603 | 3383 | 1961 |  | CORR | GENE | 06:33 | 07:38 | 07:34 | 167 | 761 | 12 | EXT |  | 0.9 | (c)
21180.939 | 3.809 | 3.79 | -7.751 | -7.77 | -922 | -692 | -739 | 555 | 3790 | 1961 |  | CORR | GENE | 07:44 | 08:22 | 08:14 | 94 | 367 | 11 | EXT |  | 0.89 | (c)
21181.474 | 4.344 | 4.242 | -7.216 | -7.318 | -1408 | -1110 | -981 | 554 | 4242 | 1961 |  | CORR | GENE | 06:26 | 07:14 | 07:35 | 172 | 854 | 10 | EXT |  | 0.9 | (c)
21182.302 | 5.172 | 5.076 | -6.388 | -6.484 | -1297 | -992 | -933 | 569 | 5076 | 1961 |  | CORR | GENE | 06:44 | 07:33 | 07:43 | 164 | 728 | 11 | EXT |  | 0.9 | (c)
21182.626 | 5.496 | 5.437 | -6.064 | -6.123 | -570 | -508 | -385 | 200 | 5437 | 1961 |  | CORR | GENE | 08:41 | 08:51 | 09:11 | 79 | 370 | 12 | EXT |  | 0.89 | (c)
21183.134 | 6.004 | 5.889 | -5.556 | -5.671 | -1300 | -937 | -763 | 226 | 5481 | 1961 |  | CORR | GENE | 06:43 | 07:42 | 08:10 | 190 | 1074 | 11 | EXT |  | 0.9 | (c)
21183.352 | 6.222 | 6.199 | -5.338 | -5.361 | -2157 | -2068 | -2035 | 73 | 5320 | 1961 |  | CORR | CIGR | 04:25 | 04:39 | 04:45 | 41 | 245 | 12 | EXT |  | 0.89 | (c)
21183.671 | 6.541 | 6.444 | -5.019 | -5.116 | -1582 | -1550 | -1337 | 649 | 4993 | 1961 |  | CORR | GENE | 05:58 | 06:03 | 06:37 | 123 | 489 | 11 | EXT |  | 0.89 | (c)
21184 | 6.87 | 6.794 | -4.69 | -4.766 | -1399 | -1019 | -1038 | 677 | 4611 | 1961 |  | CORR | GENE | 06:27 | 07:29 | 07:26 | 155 | 722 | 12 | EXT |  | 0.9 | (c)
21184.387 | 7.257 | 7.249 | -4.303 | -4.311 | -1838 | -1594 | -1667 | 393 | 4254 | 1961 |  | CORR | GENE | 05:17 | 05:56 | 05:44 | 57 | 341 | 12 | EXT |  | 0.89 | (c)
21184.844 | 7.714 | 7.647 | -3.846 | -3.913 | -1183 | -1030 | -931 | 678 | 3805 | 1961 |  | CORR | GENE | 07:02 | 07:27 | 07:43 | 108 | 505 | 12 | EXT |  | 0.89 | (c)
21185.103 | 7.973 | 7.948 | -3.587 | -3.612 | 1876 | 2033 | 2037 | 33 | 3538 | 1961 |  | CORR | GENE | 03:16 | 03:41 | 03:42 | 74 | 321 | 11 | EXT |  | 0.89 | (c)
21185.304 | 8.174 | 8.144 | -3.386 | -3.416 | -1472 | -1304 | -1267 | 759 | 3332 | 1961 |  | CORR | GENE | 06:16 | 06:43 | 06:49 | 84 | 410 | 11 | EXT |  | 0.89 | (c)
21185.992 | 8.862 | 8.811 | -2.698 | -2.749 | 1658 | 1731 | 1846 | 196 | 2683 | 1961 |  | CORR | GENE | 02:41 | 02:53 | 03:11 | 66 | 377 | 11 | EXT |  | 0.89 | (c)
21186.507 | 9.377 | 9.325 | -2.183 | -2.235 | -1263 | -994 | -1059 | 855 | 2144 | 1961 |  | CORR | GENE | 06:49 | 07:33 | 07:22 | 91 | 408 | 10 | EXT |  | 0.89 | (c)
21187.337 | 10.207 | 10.159 | -1.353 | -1.401 | -1098 | -970 | -916 | 733 | 1324 | 1961 |  | CORR | GENE | 07:16 | 07:37 | 07:45 | 77 | 365 | 10 | EXT |  | 0.89 | (c)
21187.802 | 10.672 | 10.604 | -0.888 | -0.956 | -1978 | -1200 | -1401 | 252 | 684 | 1961 |  | CORR | GENE | 04:54 | 06:59 | 06:27 | 272 | 1154 | 12 | EXT |  | 0.92 | (c)
21188.203 | 11.073 | 11.017 | -0.487 | -0.543 | -1494 | -1062 | -1094 | 693 | 385 | 1961 |  | CORR | GENE | 06:12 | 07:22 | 07:17 | 158 | 801 | 11 | EXT |  | 0.9 | (c)
21188.49 | 11.36 | 11.318 | -0.2 | -0.242 | 1824 | 1873 | 1978 | 99 | 170 | 1961 |  | CORR | GENE | 03:08 | 03:15 | 03:32 | 72 | 308 | 10 | EXT |  | 0.89 | (c)
21188.597 | 11.467 | 11.45 | -0.093 | -0.11 | -954 | -771 | -806 | 657 | 74 | 1961 |  | CORR | CIGR | 07:39 | 08:09 | 08:03 | 36 | 297 | 11 | EXT |  | 0.89 | (c)
21188.69 | 0 | -0.032 | -11.26 | -11.292 | 1040 | -796 | -1510 | 0 |  | 1962 | Нарушение формы кольцевого шва | GWAN |  | 05:08 | 00:12 | 10:16 | 0 | 3822 |  | EXT | Нарушение формы кольцевого шва |  | (c)
21189.934 | 1.244 | 1.193 | -10.016 | -10.067 | 1611 | 1726 | 1798 | 246 | 1193 | 1962 |  | CORR | GENE | 06:40 | 06:59 | 07:10 | 90 | 373 | 10 | EXT |  | 0.89 | (c)
21190.35 | 1.66 | 1.608 | -9.6 | -9.652 | 1621 | 1726 | 1827 | 197 | 1608 | 1962 |  | CORR | GENE | 06:42 | 06:59 | 07:15 | 80 | 413 | 10 | EXT |  | 0.89 | (c)
21193.26 | 4.57 | 4.554 | -6.69 | -6.706 | 1633 | 2120 | 1902 | 59 | 4554 | 1962 |  | CORR | GENE | 06:44 | 08:02 | 07:27 | 139 | 538 | 10 | EXT |  | 0.9 | (c)
21194.129 | 5.439 | 5.425 | -5.821 | -5.835 | 1588 | 2052 | 1872 | 75 | 5425 | 1962 |  | CORR | GENE | 06:36 | 07:51 | 07:22 | 119 | 567 | 10 | EXT |  | 0.89 | (c)
21194.447 | 5.757 | 5.711 | -5.503 | -5.549 | 1813 | 1897 | 1953 | 138 | 5471 | 1962 |  | CORR | GENE | 07:13 | 07:26 | 07:35 | 78 | 280 | 10 | EXT |  | 0.89 | (c)
21196.437 | 7.747 | 7.685 | -3.513 | -3.575 | 543 | 1584 | 1233 | 307 | 3314 | 1962 |  | CORR | GENE | 03:48 | 06:36 | 05:39 | 261 | 1380 | 10 | EXT |  | 0.91 | (c)
21198.984 | 10.294 | 10.233 | -0.966 | -1.027 | 383 | 778 | 709 | 383 | 754 | 1962 |  | CORR | GENE | 03:22 | 04:26 | 04:14 | 273 | 651 | 10 | EXT |  | 0.91 | (c)
21199.312 | 10.622 | 10.608 | -0.638 | -0.652 | 1810 | 2085 | 1982 | 77 | 571 | 1962 |  | CORR | GENE | 07:12 | 07:57 | 07:40 | 81 | 343 | 11 | EXT |  | 0.89 | (c)
21200.374 | 0.424 | 0.233 | -10.946 | -11.137 | -1358 | -1296 | -1317 | 873 | 233 | 1963 |  | CORR | GENE | 07:56 | 08:06 | 08:02 | 330 | 81 | 10 | EXT |  | 0.92 | (c)
21202.578 | 2.628 | 2.609 | -8.742 | -8.761 | 1244 | 1312 | 1310 | 854 | 2609 | 1963 |  | CORR | CIGR | 02:56 | 03:07 | 03:07 | 38 | 133 | 14 | EXT |  | 0.89 | (c)
21202.754 | 2.804 | 2.472 | -8.566 | -8.898 | -2188 | -2179 | -2173 | 43 | 2472 | 1963 | Металлургический дефект | MIAN | AXGR | 05:42 | 05:43 | 05:44 | 444 | 29 |  | INT | Металлургический дефект Эквивалент потери металла 11%. |  | (c)
21204.381 | 4.431 | 4.416 | -6.939 | -6.954 | -1707 | -1414 | -1532 | 524 | 4416 | 1963 |  | CORR | GENE | 06:60 | 07:47 | 07:28 | 69 | 350 | 10 | EXT |  | 0.89 | (c)
21205.166 | 5.216 | 5.193 | -6.154 | -6.177 | -1685 | -1220 | -1423 | 545 | 5193 | 1963 |  | CORR | GENE | 07:03 | 08:18 | 07:45 | 136 | 524 | 10 | EXT |  | 0.9 | (c)
21205.646 | 5.696 | 5.632 | -5.674 | -5.738 | -1752 | -1539 | -1488 | 479 | 5631 | 1963 |  | CORR | GENE | 06:52 | 07:27 | 07:35 | 107 | 528 | 10 | EXT |  | 0.89 | (c)
21207.598 | 7.648 | 7.565 | -3.722 | -3.805 | -1013 | -741 | -715 | 418 | 3696 | 1963 |  | CORR | GENE | 08:52 | 09:36 | 09:40 | 109 | 595 | 11 | EXT |  | 0.89 | (c)
21208.441 | 8.491 | 8.436 | -2.879 | -2.934 | -838 | -639 | -626 | 414 | 2839 | 1963 |  | CORR | GENE | 09:20 | 09:52 | 09:54 | 95 | 424 | 10 | EXT |  | 0.89 | (c)
21217.081 | 2.471 | 2.311 | -3.849 | -4.009 | -424 | -110 | -142 | 0 | 2311 | 1965 |  | CORR | GENE | 08:16 | 09:07 | 09:01 | 315 | 564 | 15 | EXT |  | 0.94 | (c)
21217.99 | 3.38 | 3.356 | -2.94 | -2.964 | -435 | -335 | -299 | 162 | 2910 | 1965 |  | CORR | CIGR | 08:14 | 08:30 | 08:36 | 54 | 273 | 11 | EXT |  | 0.89 | (c)
21218.254 | 3.644 | 3.614 | -2.676 | -2.706 | -1785 | -1720 | -1665 | 445 | 2653 | 1965 |  | CORR | CIGR | 04:36 | 04:47 | 04:56 | 53 | 240 | 14 | EXT |  | 0.89 | (c)
21234.458 | 2.538 | 2.524 | -8.802 | -8.816 | -1920 | -1780 | -1832 | 311 | 2524 | 1967 |  | CORR | CIGR | 09:04 | 09:27 | 09:18 | 28 | 175 | 10 | EXT |  | 0.89 | (c)
21243.26 | 0 | -0.032 | -11.29 | -11.322 | 493 | -908 | -2149 | 330 |  | 1968 | Нарушение формы кольцевого шва | GWAN |  | 10:31 | 06:45 | 03:25 | 0 | 3639 |  | EXT | Нарушение формы кольцевого шва |  | (c)
21247.281 | 4.021 | 3.992 | -7.269 | -7.298 | -2180 | -2122 | -2054 | 51 | 3992 | 1968 |  | CORR | GENE | 03:20 | 03:29 | 03:40 | 66 | 252 | 11 | EXT |  | 0.89 | (c)
21247.575 | 4.315 | 4.281 | -6.975 | -7.009 | -742 | -701 | -639 | 536 | 4281 | 1968 |  | CORR | CIGR | 07:12 | 07:18 | 07:28 | 52 | 206 | 11 | EXT |  | 0.89 | (c)
21248.352 | 5.092 | 5.074 | -6.198 | -6.216 | -478 | -404 | -408 | 339 | 5074 | 1968 |  | CORR | CIGR | 07:54 | 08:06 | 08:06 | 43 | 139 | 11 | EXT |  | 0.89 | (c)
21250.353 | 7.093 | 7.071 | -4.197 | -4.219 | 50 | 59 | 163 | 50 | 4179 | 1968 |  | CORR | CIGR | 09:20 | 09:21 | 09:38 | 40 | 227 | 10 | EXT |  | 0.89 | (c)
21250.928 | 7.668 | 7.639 | -3.622 | -3.651 | -1396 | -1192 | -1224 | 835 | 3584 | 1968 |  | CORR | GENE | 05:26 | 05:59 | 05:54 | 67 | 343 | 10 | EXT |  | 0.89 | (c)
21253.499 | 10.239 | 10.195 | -1.051 | -1.095 | -1468 | -1396 | -1216 | 762 | 970 | 1968 |  | CORR | GENE | 05:15 | 05:26 | 05:55 | 125 | 504 | 10 | EXT |  | 0.89 | (c)
21254.55 | 0 | -0.033 | -10.91 | -10.943 | -1747 | -807 | 352 | 221 |  | 1969 | Нарушение формы кольцевого шва | GWAN |  | 10:02 | 00:33 | 03:41 | 0 | 4199 |  | EXT | Нарушение формы кольцевого шва |  | (c)
21255.185 | 0.635 | 0.604 | -10.275 | -10.306 | 1502 | 1595 | 1598 | 537 | 604 | 1969 |  | CORR | GENE | 06:46 | 07:01 | 07:02 | 68 | 192 | 10 | EXT |  | 0.89 | (c)
21257.538 | 2.988 | 2.978 | -7.922 | -7.932 | 403 | 527 | 502 | 403 | 2978 | 1969 |  | CORR | GENE | 03:49 | 04:09 | 04:05 | 63 | 199 | 11 | EXT |  | 0.89 | (c)
21262.663 | 8.113 | 8.049 | -2.797 | -2.861 | 171 | 462 | 447 | 171 | 2730 | 1969 |  | CORR | GENE | 03:11 | 03:58 | 03:56 | 131 | 552 | 10 | EXT |  | 0.89 | (c)
21263.391 | 8.841 | 8.74 | -2.069 | -2.17 | -710 | -709 | -698 | 687 | 2025 | 1969 |  | CORR | AXGR | 00:49 | 00:49 | 00:51 | 145 | 23 | 15 | EXT |  | 0.9 | (c)
21263.487 | 8.937 | 8.91 | -1.973 | -2 | 406 | 596 | 597 | 406 | 1925 | 1969 |  | CORR | GENE | 03:49 | 04:20 | 04:20 | 75 | 383 | 10 | EXT |  | 0.89 | (c)
21265.562 | 0.102 | 0.085 | -11.188 | -11.205 | 1695 | -2167 | 2097 | 0 | 85 | 1970 |  | CORR | CIGR | 03:25 | 05:02 | 04:30 | 35 | 804 | 14 | EXT |  | 0.89 | (c)
21265.563 | 0.103 | 0.042 | -11.187 | -11.248 | -1812 | -1178 | -1135 | 418 | 42 | 1970 |  | CORR | GENE | 05:59 | 07:42 | 07:49 | 80 | 1355 | 15 | EXT |  | 0.89 | (c)
21266.524 | 1.064 | 1.048 | -10.226 | -10.242 | -1658 | -1567 | -1284 | 572 | 1048 | 1970 |  | CORR | GENE | 06:24 | 06:39 | 07:25 | 57 | 748 | 11 | EXT |  | 0.89 | (c)
21266.822 | 1.362 | 1.344 | -9.928 | -9.946 | 1811 | 2140 | 2048 | 0 | 1344 | 1970 |  | CORR | GENE | 03:44 | 04:37 | 04:22 | 105 | 474 | 10 | EXT |  | 0.89 | (c)
21267.223 | 1.763 | 1.748 | -9.527 | -9.542 | 2074 | 2140 | 2167 | 0 | 1748 | 1970 |  | CORR | CIGR | 04:27 | 04:37 | 04:42 | 46 | 186 | 10 | EXT |  | 0.89 | (c)
21267.838 | 2.378 | 2.363 | -8.912 | -8.927 | -1384 | -1208 | -1239 | 846 | 2363 | 1970 |  | CORR | GENE | 07:08 | 07:37 | 07:32 | 65 | 291 | 10 | EXT |  | 0.89 | (c)
21276.75 | 0 | -0.01 | -11.44 | -11.45 | -1694 | -1320 | -193 | 0 |  | 1971 | Нарушение формы кольцевого шва | GWAN |  | 04:47 | 05:47 | 08:49 | 0 | 3002 |  | EXT | Нарушение формы кольцевого шва |  | (c)
21278.214 | 1.464 | 1.455 | -9.976 | -9.985 | -1310 | -1150 | -1204 | 921 | 1455 | 1971 |  | CORR | CIGR | 05:49 | 06:15 | 06:06 | 38 | 213 | 11 | EXT |  | 0.89 | (c)
21278.969 | 2.219 | 2.18 | -9.221 | -9.26 | -721 | -29 | -315 | 0 | 2180 | 1971 |  | CORR | GENE | 07:24 | 09:16 | 08:29 | 187 | 811 | 10 | EXT |  | 0.9 | (c)
21291.68 | 3.49 | 3.48 | -7.29 | -7.3 | -1967 | -1807 | -1842 | 264 | 3480 | 1972 |  | CORR | CIGR | 04:15 | 04:40 | 04:35 | 48 | 249 | 11 | EXT |  | 0.89 | (c)
21294.725 | 6.535 | 6.487 | -4.245 | -4.293 | -568 | -546 | -547 | 525 | 4134 | 1972 |  | CORR | AXGR | 08:00 | 08:04 | 08:04 | 159 | 43 | 17 | EXT |  | 0.91 | (c)
21296.139 | 7.949 | 7.946 | -2.831 | -2.834 | -779 | -521 | -601 | 423 | 2765 | 1972 |  | CORR | GENE | 07:26 | 08:08 | 07:55 | 69 | 356 | 10 | EXT |  | 0.89 | (c)
21306.635 | 7.665 | 7.53 | -3.515 | -3.65 | -2112 | -2071 | -2082 | 119 | 3452 | 1973 |  | CORR | GENE | 08:55 | 09:01 | 08:59 | 198 | 61 | 11 | EXT |  | 0.91 | (c)
21310.593 | 0.443 | 0.419 | -10.817 | -10.841 | 2076 | 2132 | 2140 | 26 | 419 | 1974 |  | CORR | CIGR | 02:49 | 02:58 | 02:59 | 46 | 128 | 11 | EXT |  | 0.89 | (c)
21313.83 | 3.68 | 3.663 | -7.58 | -7.597 | 1816 | 2033 | 1958 | 130 | 3663 | 1974 |  | CORR | GENE | 02:07 | 02:42 | 02:30 | 78 | 284 | 10 | EXT |  | 0.89 | (c)
21322.409 | 0.999 | 0.963 | -10.221 | -10.257 | 382 | 724 | 678 | 382 | 963 | 1975 |  | CORR | GENE | 02:41 | 03:36 | 03:29 | 143 | 593 | 10 | EXT |  | 0.9 | (c)
21343.94 | 0 | -0.043 | -11.45 | -11.493 | 919 | -1316 | -1654 | 235 |  | 1977 | Нарушение формы кольцевого шва | GWAN |  | 11:49 | 05:48 | 04:53 | 0 | 3777 |  | EXT | Нарушение формы кольцевого шва |  | (c)
21345.656 | 1.716 | 1.665 | -9.734 | -9.785 | 1312 | 1354 | 1349 | 845 | 1665 | 1977 |  | DENT | GENE | 00:52 | 00:59 | 00:58 | 82 | 74 | 0.4 | N/A | Глубина вмятины: 6 мм (0,4%). Линейка: 8 см в (167 см; 00:59 ч:мин) |  | (c)
21377.81 | 0 | -0.024 | -11.43 | -11.454 | 1526 | 2123 | -979 | 0 |  | 1980 | Нарушение формы кольцевого шва | GWAN |  | 06:32 | 08:09 | 11:48 | 0 | 3912 |  | EXT | Нарушение формы кольцевого шва |  | (c)
21434.47 | 0 | -0.026 | -10.86 | -10.886 | 1499 | 2207 | 2223 | 0 |  | 1985 | Нарушение формы кольцевого шва | GWAN |  | 02:51 | 04:45 | 04:48 | 0 | 1448 |  | EXT | Нарушение формы кольцевого шва |  | (c)
21443.341 | 8.871 | 8.839 | -1.989 | -2.021 | -2187 | -2128 | -2086 | 44 | 1954 | 1985 |  | CORR | GENE | 04:56 | 05:06 | 05:13 | 67 | 202 | 12 | EXT |  | 0.89 | (c)
21451.356 | 6.026 | 6.005 | -4.874 | -4.895 | -368 | -144 | -227 | 86 | 4786 | 1986 |  | CORR | GENE | 08:24 | 09:00 | 08:47 | 109 | 282 | 10 | EXT |  | 0.89 | (c)
21464.53 | 8.3 | 8.269 | -3.02 | -3.051 | 417 | 558 | 618 | 417 | 2964 | 1987 |  | CORR | GENE | 03:30 | 03:53 | 04:03 | 87 | 402 | 10 | EXT |  | 0.89 | (c)
21467.55 | 0 | -0.057 | -11.26 | -11.317 | -643 | 143 | -75 | 0 |  | 1988 | Нарушение формы кольцевого шва | GWAN |  | 00:02 | 02:08 | 01:33 | 0 | 1134 |  | EXT | Нарушение формы кольцевого шва |  | (c)
21467.55 | 0 | -0.03 | -11.26 | -11.29 | 1473 | 2117 | 1913 | 0 |  | 1988 | Нарушение формы кольцевого шва | GWAN |  | 05:43 | 07:27 | 06:54 | 0 | 879 |  | EXT | Нарушение формы кольцевого шва |  | (c)
21475.252 | 7.702 | 7.665 | -3.558 | -3.595 | -2157 | -2117 | -2017 | 73 | 3505 | 1988 |  | CORR | GENE | 07:57 | 08:04 | 08:20 | 90 | 281 | 10 | EXT |  | 0.89 | (c)
21475.939 | 8.389 | 8.286 | -2.871 | -2.974 | 1966 | 2049 | -2162 | 0 | 2835 | 1988 |  | CORR | GENE | 07:03 | 07:16 | 07:56 | 139 | 667 | 10 | EXT |  | 0.9 | (c)
21476.241 | 8.691 | 8.672 | -2.569 | -2.588 | 1879 | 1953 | 2000 | 109 | 2536 | 1988 |  | CORR | CIGR | 06:49 | 07:01 | 07:08 | 52 | 243 | 12 | EXT |  | 0.89 | (c)
21476.958 | 9.408 | 9.335 | -1.852 | -1.925 | 1779 | 2094 | 2117 | 0 | 1777 | 1988 |  | CORR | GENE | 06:32 | 07:23 | 07:27 | 148 | 675 | 11 | EXT |  | 0.9 | (c)
21476.99 | 9.44 | 9.348 | -1.82 | -1.912 | 710 | 786 | 909 | 710 | 1774 | 1988 |  | CORR | GENE | 03:40 | 03:52 | 04:12 | 138 | 398 | 13 | EXT |  | 0.9 | (c)
21477.197 | 9.647 | 9.601 | -1.613 | -1.659 | 725 | 784 | 918 | 725 | 1579 | 1988 |  | CORR | GENE | 03:42 | 03:52 | 04:13 | 80 | 386 | 13 | EXT |  | 0.89 | (c)
21477.303 | 9.753 | 9.728 | -1.507 | -1.532 | -2157 | -2102 | -2042 | 74 | 1479 | 1988 |  | CORR | CIGR | 07:57 | 08:06 | 08:16 | 53 | 229 | 10 | EXT |  | 0.89 | (c)
21477.642 | 10.092 | 10.035 | -1.168 | -1.225 | 1829 | 1856 | 1955 | 149 | 1134 | 1988 |  | CORR | GENE | 06:41 | 06:45 | 07:01 | 91 | 252 | 10 | EXT |  | 0.89 | (c)
21487.111 | 8.301 | 8.263 | -2.889 | -2.927 | 1352 | 1512 | 1536 | 510 | 2882 | 1989 |  | CORR | CIGR | 02:47 | 03:13 | 03:17 | 45 | 368 | 11 | EXT |  | 0.89 | (c)
21489.218 | 10.408 | 10.392 | -0.782 | -0.798 | -1890 | -1779 | -1760 | 341 | 772 | 1989 |  | CORR | CIGR | 06:04 | 06:22 | 06:25 | 26 | 260 | 14 | EXT |  | 0.89 | (c)
21489.915 | 11.105 | 11.071 | -0.085 | -0.119 | 1982 | 2219 | 2136 | 0 | 32 | 1989 |  | CORR | GENE | 04:29 | 05:07 | 04:54 | 87 | 307 | 10 | EXT |  | 0.89 | (c)
21490.71 | 0.71 | 0.692 | -10.48 | -10.498 | -1565 | -1419 | -1434 | 666 | 692 | 1990 |  | CORR | GENE | 05:47 | 06:11 | 06:09 | 76 | 262 | 10 | EXT |  | 0.89 | (c)
21492.041 | 2.041 | 1.986 | -9.149 | -9.204 | 1831 | 1960 | 2012 | 38 | 1986 | 1990 |  | CORR | GENE | 02:55 | 03:16 | 03:25 | 112 | 362 | 10 | EXT |  | 0.89 | (c)
21497.108 | 7.108 | 7.038 | -4.082 | -4.152 | -2128 | -2033 | -1842 | 102 | 4052 | 1990 |  | CORR | GENE | 04:16 | 04:32 | 05:03 | 100 | 572 | 10 | EXT |  | 0.89 | (c)
21497.311 | 7.311 | 7.248 | -3.879 | -3.942 | -2142 | -2011 | -1912 | 89 | 3836 | 1990 |  | CORR | GENE | 04:14 | 04:35 | 04:51 | 106 | 459 | 10 | EXT |  | 0.89 | (c)
21498.009 | 8.009 | 7.866 | -3.181 | -3.324 | 1965 | 2175 | -2007 | 0 | 3142 | 1990 |  | CORR | GENE | 03:17 | 03:51 | 04:36 | 182 | 977 | 10 | EXT |  | 0.9 | (c)
21498.706 | 8.706 | 8.694 | -2.484 | -2.496 | -1604 | -1462 | -1495 | 627 | 2451 | 1990 |  | CORR | CIGR | 05:41 | 06:04 | 05:59 | 45 | 216 | 11 | EXT |  | 0.89 | (c)
21511.98 | 0 | -0.028 | -10.02 | -10.048 | -1631 | 1248 | 599 | 0 |  | 1992 | Нарушение формы кольцевого шва | GWAN |  | 06:48 | 02:33 | 00:48 | 0 | 4461 |  | EXT | Нарушение формы кольцевого шва |  | (c)
21534.09 | 0.84 | 0.83 | -10.48 | -10.49 | 158 | 255 | 243 | 158 | 830 | 1994 |  | CORR | CIGR | 10:06 | 10:22 | 10:20 | 49 | 169 | 12 | EXT |  | 0.89 | (c)
21535.022 | 1.772 | 1.717 | -9.548 | -9.603 | -365 | -113 | -222 | 79 | 1717 | 1994 |  | CORR | GENE | 08:42 | 09:22 | 09:05 | 103 | 286 | 10 | EXT |  | 0.89 | (c)
21542.45 | 9.2 | 9.138 | -2.12 | -2.182 | -1660 | -1346 | -1386 | 571 | 2067 | 1994 |  | CORR | GENE | 05:13 | 06:03 | 05:57 | 115 | 548 | 10 | EXT |  | 0.89 | (c)
21544.161 | 10.911 | 10.902 | -0.409 | -0.418 | -1772 | -1509 | -1585 | 458 | 336 | 1994 |  | CORR | GENE | 04:55 | 05:37 | 05:25 | 82 | 375 | 13 | EXT |  | 0.89 | (c)
21544.57 | 0 | -0.045 | -11.43 | -11.475 | -114 | 2073 | 1040 | 0 |  | 1995 | Нарушение формы кольцевого шва | GWAN |  | 08:49 | 02:42 | 11:55 | 0 | 2309 |  | EXT | Нарушение формы кольцевого шва |  | (c)
21544.689 | 0.119 | 0.091 | -11.311 | -11.339 | 2006 | -2182 | -2134 | 0 | 91 | 1995 |  | CORR | GENE | 02:31 | 03:15 | 03:23 | 57 | 644 | 13 | EXT |  | 0.89 | (c)
21547.938 | 3.368 | 3.273 | -8.062 | -8.157 | 1885 | -1883 | -2058 | 0 | 3273 | 1995 |  | CORR | GENE | 02:11 | 04:03 | 03:35 | 358 | 1038 | 12 | EXT |  | 0.93 | (c)
21549.757 | 5.187 | 5.125 | -6.243 | -6.305 | -2127 | -1901 | -1787 | 104 | 5125 | 1995 |  | CORR | GENE | 03:24 | 04:00 | 04:19 | 161 | 680 | 10 | EXT |  | 0.9 | (c)
21550.165 | 5.595 | 5.571 | -5.835 | -5.859 | -1844 | -1739 | -1739 | 387 | 5571 | 1995 |  | CORR | CIGR | 04:10 | 04:27 | 04:27 | 30 | 209 | 10 | EXT |  | 0.89 | (c)
21550.579 | 6.009 | 6.006 | -5.421 | -5.424 | -2109 | -1909 | -1881 | 122 | 5360 | 1995 |  | CORR | GENE | 03:27 | 03:59 | 04:04 | 64 | 455 | 11 | EXT |  | 0.89 | (c)
21551.515 | 6.945 | 6.9 | -4.485 | -4.53 | -2006 | -1917 | -1871 | 225 | 4476 | 1995 |  | CORR | CIGR | 03:44 | 03:58 | 04:05 | 54 | 269 | 14 | EXT |  | 0.89 | (c)
21551.953 | 7.383 | 7.352 | -4.047 | -4.078 | 2041 | 2127 | 2132 | 7 | 4037 | 1995 |  | CORR | CIGR | 02:37 | 02:51 | 02:51 | 41 | 183 | 10 | EXT |  | 0.89 | (c)
21552.794 | 8.224 | 8.2 | -3.206 | -3.23 | 2075 | 2153 | 2156 | 0 | 3206 | 1995 |  | CORR | CIGR | 02:42 | 02:55 | 02:55 | 24 | 163 | 14 | EXT |  | 0.89 | (c)
21556 | 0 | -0.05 | -11.32 | -11.37 | -1990 | -607 | -104 | 241 |  | 1996 | Нарушение формы кольцевого шва | GWAN |  | 08:24 | 00:07 | 01:29 | 0 | 3772 |  | EXT | Нарушение формы кольцевого шва |  | (c)
21590.749 | 0.949 | 0.925 | -10.171 | -10.195 | -1322 | -1211 | -1247 | 908 | 925 | 1999 |  | GOUG | CIGR | 06:56 | 07:14 | 07:08 | 48 | 151 | 10 | EXT | Задир. |  | (c)
21601.342 | 0.422 | 0.394 | -10.878 | -10.906 | 1591 | 1745 | 1747 | 329 | 394 | 2000 |  | CORR | GENE | 03:10 | 03:34 | 03:35 | 62 | 310 | 10 | EXT |  | 0.89 | (c)
21607.5 | 6.58 | 6.538 | -4.72 | -4.762 | -1474 | -1371 | -1253 | 757 | 4697 | 2000 |  | CORR | GENE | 06:55 | 07:12 | 07:30 | 65 | 441 | 11 | EXT |  | 0.89 | (c)
21612.22 | 0 | -0.039 | -11.36 | -11.399 | 677 | 1413 | 1201 | 505 |  | 2001 | Нарушение формы кольцевого шва | GWAN |  | 11:47 | 01:46 | 01:12 | 0 | 1049 |  | EXT | Нарушение формы кольцевого шва |  | (c)
21612.22 | 0 | -0.037 | -11.36 | -11.397 | -1775 | -954 | -843 | 0 |  | 2001 | Нарушение формы кольцевого шва | GWAN |  | 05:12 | 07:24 | 07:42 | 0 | 1865 |  | EXT | Нарушение формы кольцевого шва |  | (c)
21620.832 | 8.612 | 8.516 | -2.748 | -2.844 | 2140 | 2181 | 2194 | 0 | 2672 | 2001 |  | DENT | GENE | 03:44 | 03:50 | 03:52 | 172 | 108 | 0.4 | N/A | Глубина вмятины: 6 мм (0,4%). Линейка: 17 см в (852 см; 03:50 ч:мин) Аномалия находится вблизи продольного шва. |  | (c)
21632.27 | 0 | 0 | -2.85 | -2.85 | -907 | 0 | -369 | 0 | 0 | 2003 | Непровар / утяжина | GWAN |  | 03:18 | 05:44 | 04:45 | 0 | 1076 | 18 | INT | Непровар / утяжина |  | (b)
21643.561 | 8.441 | 8.431 | -2.529 | -2.539 | -2220 | -2196 | -2195 | 11 | 2515 | 2004 |  | LWAN | CIGR | 07:12 | 07:16 | 07:16 | 24 | 50 |  | INT | Эквивалент потери металла 10%. |  | (c)
21646.09 | 0 | -0.04 | -11.35 | -11.39 | 880 | 1129 | 1153 | 805 |  | 2005 | Нарушение формы кольцевого шва | GWAN |  | 00:48 | 01:28 | 01:32 | 0 | 546 |  | EXT | Нарушение формы кольцевого шва |  | (c)
21646.09 | 0 | -0.032 | -11.35 | -11.382 | 1700 | -2139 | -2128 | 0 |  | 2005 | Нарушение формы кольцевого шва | GWAN |  | 03:00 | 04:41 | 04:43 | 0 | 1267 |  | EXT | Нарушение формы кольцевого шва |  | (c)
21646.09 | 0 | -0.035 | -11.35 | -11.385 | -1121 | -1019 | -736 | 351 |  | 2005 | Нарушение формы кольцевого шва | GWAN |  | 07:25 | 07:42 | 08:27 | 0 | 770 |  | EXT | Нарушение формы кольцевого шва |  | (c)
21649.095 | 3.005 | 2.695 | -8.345 | -8.655 | -1356 | -1012 | -979 | 602 | 2695 | 2005 |  | CORR | GENE | 06:47 | 07:43 | 07:48 | 461 | 754 | 14 | EXT |  | 0.96 | (c)
21649.136 | 3.046 | 3.009 | -8.304 | -8.341 | 1895 | -2153 | -2160 | 0 | 3009 | 2005 |  | CORR | GENE | 03:32 | 04:39 | 04:38 | 53 | 814 | 15 | EXT |  | 0.89 | (c)
21650.329 | 4.239 | 4.21 | -7.111 | -7.14 | -1437 | -1186 | -1038 | 640 | 4210 | 2005 |  | CORR | GENE | 06:34 | 07:15 | 07:39 | 304 | 797 | 12 | EXT |  | 0.93 | (c)
21650.438 | 4.348 | 4.324 | -7.002 | -7.026 | 1969 | 2074 | 2178 | 0 | 4324 | 2005 |  | CORR | CIGR | 03:44 | 04:01 | 04:18 | 25 | 419 | 10 | EXT |  | 0.89 | (c)
21654.346 | 8.256 | 8.237 | -3.094 | -3.113 | 1976 | 2112 | 2108 | 0 | 3079 | 2005 |  | CORR | CIGR | 03:45 | 04:07 | 04:06 | 34 | 264 | 10 | EXT |  | 0.89 | (c)
21655.186 | 9.096 | 9.063 | -2.254 | -2.287 | -1075 | -757 | -771 | 467 | 2249 | 2005 |  | CORR | CIGR | 07:33 | 08:24 | 08:22 | 38 | 608 | 12 | EXT |  | 0.89 | (c)
21657.44 | 0 | -0.041 | -11.56 | -11.601 | 1252 | -1364 | -2127 | 0 |  | 2006 | Нарушение формы кольцевого шва | GWAN |  | 01:06 | 06:04 | 04:01 | 0 | 2165 |  | EXT | Нарушение формы кольцевого шва |  | (c)
21669 | 0 | -0.031 | -11.43 | -11.461 | -325 | -7 | -105 | 0 |  | 2007 | Нарушение формы кольцевого шва | GWAN |  | 10:07 | 10:58 | 10:42 | 0 | 440 |  | EXT | Нарушение формы кольцевого шва |  | (c)
21680.43 | 0 | -0.055 | -11.43 | -11.485 | 1010 | 1194 | 1181 | 879 |  | 2008 | Нарушение формы кольцевого шва | GWAN |  | 02:42 | 03:12 | 03:10 | 0 | 341 |  | EXT | Нарушение формы кольцевого шва |  | (c)
21680.43 | 0 | -0.034 | -11.43 | -11.464 | -1544 | -1319 | -1292 | 686 |  | 2008 | Нарушение формы кольцевого шва | GWAN |  | 07:50 | 08:26 | 08:31 | 0 | 504 |  | EXT | Нарушение формы кольцевого шва |  | (c)
21680.43 | 0 | -0.044 | -11.43 | -11.474 | -712 | -549 | -529 | 347 |  | 2008 | Нарушение формы кольцевого шва | GWAN |  | 10:04 | 10:31 | 10:34 | 0 | 365 |  | EXT | Нарушение формы кольцевого шва |  | (c)
21691.86 | 0 | -0.037 | -11.48 | -11.517 | 757 | 1044 | 926 | 757 |  | 2009 | Нарушение формы кольцевого шва | GWAN |  | 11:33 | 00:19 | 11:60 | 0 | 338 |  | EXT | Нарушение формы кольцевого шва |  | (c)
21691.86 | 0 | -0.035 | -11.48 | -11.515 | 1517 | 1853 | 1845 | 58 |  | 2009 | Нарушение формы кольцевого шва | GWAN |  | 01:35 | 02:30 | 02:28 | 0 | 655 |  | EXT | Нарушение формы кольцевого шва |  | (c)
21691.86 | 0 | -0.018 | -11.48 | -11.498 | -1227 | -1045 | -1035 | 844 |  | 2009 | Нарушение формы кольцевого шва | GWAN |  | 06:12 | 06:42 | 06:43 | 0 | 384 |  | EXT | Нарушение формы кольцевого шва |  | (c)
21714.61 | 0 | -0.036 | -11.52 | -11.556 | 1425 | 2148 | 1903 | 0 |  | 2011 | Нарушение формы кольцевого шва | GWAN |  | 01:33 | 03:29 | 02:50 | 0 | 955 |  | EXT | Нарушение формы кольцевого шва |  | (c)
21714.61 | 0 | -0.031 | -11.52 | -11.551 | -1003 | -367 | -588 | 172 |  | 2011 | Нарушение формы кольцевого шва | GWAN |  | 07:01 | 08:44 | 08:08 | 0 | 831 |  | EXT | Нарушение формы кольцевого шва |  | (c)
21726.13 | 0 | -0.039 | -11.07 | -11.109 | 561 | 1082 | 1004 | 561 |  | 2012 | Нарушение формы кольцевого шва | GWAN |  | 01:53 | 03:17 | 03:04 | 0 | 886 |  | EXT | Нарушение формы кольцевого шва |  | (c)
21726.13 | 0 | -0.019 | -11.07 | -11.089 | 1657 | 1909 | 1846 | 196 |  | 2012 | Нарушение формы кольцевого шва | GWAN |  | 04:50 | 05:30 | 05:20 | 0 | 378 |  | EXT | Нарушение формы кольцевого шва |  | (c)
21726.13 | 0 | -0.041 | -11.07 | -11.111 | -448 | -179 | -103 | 243 |  | 2012 | Нарушение формы кольцевого шва | GWAN |  | 11:10 | 11:53 | 00:06 | 0 | 691 |  | EXT | Нарушение формы кольцевого шва |  | (c)
21747.63 | 0 | -0.035 | -11.36 | -11.395 | -1970 | -1752 | -1552 | 261 |  | 2015 | Нарушение формы кольцевого шва | GWAN |  | 06:46 | 07:22 | 07:54 | 0 | 836 |  | EXT | Нарушение формы кольцевого шва |  | (c)
21758.99 | 0 | -0.023 | -11.22 | -11.243 | 2154 | -2103 | -2108 | 0 |  | 2016 | Нарушение формы кольцевого шва | GWAN |  | 02:58 | 03:31 | 03:30 | 0 | 397 |  | EXT | Нарушение формы кольцевого шва |  | (c)
21758.99 | 0 | -0.031 | -11.22 | -11.251 | -640 | -281 | -401 | 161 |  | 2016 | Нарушение формы кольцевого шва | GWAN |  | 07:27 | 08:25 | 08:06 | 0 | 479 |  | EXT | Нарушение формы кольцевого шва |  | (c)
21758.99 | 0 | -0.031 | -11.22 | -11.251 | 458 | 969 | 1230 | 229 |  | 2016 | Нарушение формы кольцевого шва | GWAN |  | 10:24 | 11:47 | 00:29 | 0 | 1544 |  | EXT | Нарушение формы кольцевого шва |  | (c)
21770.21 | 0 | -0.053 | -11.49 | -11.543 | -1482 | -1102 | -1164 | 749 |  | 2017 | Нарушение формы кольцевого шва | GWAN |  | 08:43 | 09:45 | 09:35 | 0 | 635 |  | EXT | Нарушение формы кольцевого шва |  | (c)
21804.49 | 0 | -0.034 | -11.52 | -11.554 | -1386 | -849 | -537 | 312 |  | 2020 | Нарушение формы кольцевого шва | GWAN |  | 09:25 | 10:52 | 11:42 | 0 | 1698 |  | EXT | Нарушение формы кольцевого шва |  | (c)
21816.01 | 0 | -0.023 | -10.92 | -10.943 | -490 | 739 | 232 | 490 |  | 2021 | Нарушение формы кольцевого шва | GWAN |  | 10:49 | 02:07 | 00:45 | 0 | 1444 |  | EXT | Нарушение формы кольцевого шва |  | (c)
21816.01 | 0 | -0.026 | -10.92 | -10.946 | -1176 | -924 | -917 | 657 |  | 2021 | Нарушение формы кольцевого шва | GWAN |  | 08:58 | 09:38 | 09:40 | 0 | 519 |  | EXT | Нарушение формы кольцевого шва |  | (c)
21826.93 | 0 | -0.02 | -11.24 | -11.26 | 170 | 357 | 353 | 170 |  | 2022 | Нарушение формы кольцевого шва | GWAN |  | 00:39 | 01:09 | 01:08 | 0 | 365 |  | EXT | Нарушение формы кольцевого шва |  | (c)
21826.93 | 0 | -0.04 | -11.24 | -11.28 | -1398 | -963 | -939 | 479 |  | 2022 | Нарушение формы кольцевого шва | GWAN |  | 08:26 | 09:36 | 09:40 | 0 | 920 |  | EXT | Нарушение формы кольцевого шва |  | (c)
21855.382 | 6.242 | 6.143 | -4.968 | -5.067 | -2082 | -1787 | -1794 | 148 | 4860 | 2024 |  | CORR | GENE | 07:11 | 07:58 | 07:57 | 207 | 577 | 20 | EXT |  | 0.93 | (c)
21855.725 | 6.585 | 6.573 | -4.625 | -4.637 | -2046 | -1927 | -1910 | 184 | 4607 | 2024 |  | CORR | CIGR | 07:17 | 07:36 | 07:39 | 30 | 273 | 12 | EXT |  | 0.89 | (c)
21860.35 | 0 | -0.035 | -11.37 | -11.405 | 102 | 207 | 253 | 102 |  | 2025 | Нарушение формы кольцевого шва | GWAN |  | 00:34 | 00:51 | 00:59 | 0 | 302 |  | EXT | Нарушение формы кольцевого шва |  | (c)
21860.35 | 0 | -0.031 | -11.37 | -11.401 | 1258 | 1473 | 1450 | 588 |  | 2025 | Нарушение формы кольцевого шва | GWAN |  | 03:41 | 04:15 | 04:12 | 0 | 384 |  | EXT | Нарушение формы кольцевого шва |  | (c)
21860.35 | 0 | -0.031 | -11.37 | -11.401 | 2221 | -1843 | -1919 | 0 |  | 2025 | Нарушение формы кольцевого шва | GWAN |  | 06:16 | 07:20 | 07:08 | 0 | 642 |  | EXT | Нарушение формы кольцевого шва |  | (c)
21870.712 | 10.362 | 10.34 | -1.008 | -1.03 | -1701 | -1589 | -1554 | 530 | 986 | 2025 |  | CORR | CIGR | 07:43 | 08:01 | 08:07 | 44 | 294 | 10 | EXT |  | 0.89 | (c)
21873.718 | 1.998 | 1.954 | -9.182 | -9.226 | 2054 | -2039 | -2137 | 0 | 1954 | 2026 |  | CORR | GENE | 06:35 | 07:35 | 07:19 | 143 | 540 | 12 | EXT |  | 0.9 | (c)
21873.979 | 2.259 | 2.237 | -8.921 | -8.943 | 827 | 969 | 946 | 827 | 2237 | 2026 |  | CORR | CIGR | 03:17 | 03:40 | 03:36 | 49 | 236 | 10 | EXT |  | 0.89 | (c)
21874.595 | 2.875 | 2.533 | -8.305 | -8.647 | 2130 | -2069 | -2021 | 0 | 2533 | 2026 |  | CORR | GENE | 06:48 | 07:30 | 07:37 | 374 | 619 | 15 | EXT |  | 0.95 | (c)
21875.781 | 4.061 | 3.849 | -7.119 | -7.331 | 2181 | -1944 | -2013 | 0 | 3849 | 2026 |  | CORR | GENE | 06:56 | 07:50 | 07:39 | 436 | 534 | 15 | EXT |  | 0.96 | (c)
21963.11 | 0 | -0.029 | -11.47 | -11.499 | -81 | 372 | 417 | 0 |  | 2035 | Нарушение формы кольцевого шва | GWAN |  | 09:15 | 10:29 | 10:36 | 0 | 996 |  | EXT | Нарушение формы кольцевого шва |  | (c)
21971.16 | 8.05 | 7.984 | -3.42 | -3.486 | -2118 | -2077 | -1920 | 113 | 3419 | 2035 |  | CORR | GENE | 03:47 | 03:53 | 04:19 | 67 | 395 | 10 | EXT |  | 0.89 | (c)
21974.58 | 0 | -0.034 | -11.42 | -11.454 | -45 | 43 | 125 | 0 |  | 2036 | Нарушение формы кольцевого шва | GWAN |  | 01:43 | 01:57 | 02:11 | 0 | 340 |  | EXT | Нарушение формы кольцевого шва |  | (c)
21986 | 0 | -0.024 | -11.51 | -11.534 | 974 | 1254 | 1926 | 0 |  | 2037 | Нарушение формы кольцевого шва | GWAN |  | 00:20 | 01:05 | 02:54 | 0 | 1903 |  | EXT | Нарушение формы кольцевого шва |  | (c)
21986 | 0 | -0.027 | -11.51 | -11.537 | -596 | -424 | -138 | 0 |  | 2037 | Нарушение формы кольцевого шва | GWAN |  | 08:07 | 08:34 | 09:21 | 0 | 916 |  | EXT | Нарушение формы кольцевого шва |  | (c)
21997.51 | 0 | -0.019 | -11.18 | -11.199 | 937 | 1233 | 1451 | 266 |  | 2038 | Нарушение формы кольцевого шва | GWAN |  | 04:18 | 05:06 | 05:41 | 0 | 1028 |  | EXT | Нарушение формы кольцевого шва |  | (c)
22019.47 | 0 | -0.029 | -11.39 | -11.419 | 2125 | -2184 | -1922 | 0 |  | 2040 | Нарушение формы кольцевого шва | GWAN |  | 02:59 | 03:23 | 04:06 | 0 | 828 |  | EXT | Нарушение формы кольцевого шва |  | (c)
22030.86 | 0 | -0.027 | -11.47 | -11.497 | 383 | 1382 | 1733 | 0 |  | 2041 | Нарушение формы кольцевого шва | GWAN |  | 02:31 | 05:12 | 06:08 | 0 | 2698 |  | EXT | Нарушение формы кольцевого шва |  | (c)
22053.83 | 0 | -0.03 | -11.56 | -11.59 | -751 | 939 | 953 | 0 |  | 2043 | Нарушение формы кольцевого шва | GWAN |  | 08:19 | 00:52 | 00:54 | 0 | 3409 |  | EXT | Нарушение формы кольцевого шва |  | (c)
22065.39 | 0 | -0.026 | -11.47 | -11.496 | 64 | 182 | 438 | 64 |  | 2044 | Нарушение формы кольцевого шва | GWAN |  | 03:09 | 03:28 | 04:09 | 0 | 749 |  | EXT | Нарушение формы кольцевого шва |  | (c)
22065.39 | 0 | -0.022 | -11.47 | -11.492 | 1679 | 1856 | 2093 | 0 |  | 2044 | Нарушение формы кольцевого шва | GWAN |  | 07:29 | 07:58 | 08:36 | 0 | 828 |  | EXT | Нарушение формы кольцевого шва |  | (c)
22088 | 0 | -0.041 | -11.56 | -11.601 | 323 | 762 | 775 | 323 |  | 2046 | Нарушение формы кольцевого шва | GWAN |  | 11:31 | 00:42 | 00:44 | 0 | 903 |  | EXT | Нарушение формы кольцевого шва |  | (c)
22088 | 0 | -0.021 | -11.56 | -11.581 | 1757 | 1874 | 2190 | 0 |  | 2046 | Нарушение формы кольцевого шва | GWAN |  | 03:23 | 03:42 | 04:33 | 0 | 867 |  | EXT | Нарушение формы кольцевого шва |  | (c)
22088 | 0 | -0.028 | -11.56 | -11.588 | -1133 | -809 | -876 | 619 |  | 2046 | Нарушение формы кольцевого шва | GWAN |  | 07:36 | 08:29 | 08:18 | 0 | 514 |  | EXT | Нарушение формы кольцевого шва |  | (c)
22111.03 | 0 | -0.04 | -11.25 | -11.29 | 2158 | -2102 | -2122 | 0 |  | 2048 | Нарушение формы кольцевого шва | GWAN |  | 05:52 | 06:24 | 06:21 | 0 | 362 |  | EXT | Нарушение формы кольцевого шва |  | (c)
22111.03 | 0 | -0.034 | -11.25 | -11.284 | -246 | -99 | -52 | 142 |  | 2048 | Нарушение формы кольцевого шва | GWAN |  | 11:24 | 11:47 | 11:55 | 0 | 388 |  | EXT | Нарушение формы кольцевого шва |  | (c)
22122.28 | 0 | -0.023 | -11.57 | -11.593 | 596 | 1356 | 1048 | 596 |  | 2049 | Нарушение формы кольцевого шва | GWAN |  | 02:46 | 04:49 | 03:59 | 0 | 904 |  | EXT | Нарушение формы кольцевого шва |  | (c)
22122.28 | 0 | -0.022 | -11.57 | -11.592 | 1893 | -2188 | -2021 | 0 |  | 2049 | Нарушение формы кольцевого шва | GWAN |  | 06:16 | 07:17 | 07:44 | 0 | 1093 |  | EXT | Нарушение формы кольцевого шва |  | (c)
22133.85 | 0 | -0.044 | -11.53 | -11.574 | 994 | 1328 | 1352 | 520 |  | 2050 | Нарушение формы кольцевого шва | GWAN |  | 03:21 | 04:15 | 04:19 | 0 | 717 |  | EXT | Нарушение формы кольцевого шва |  | (c)
22133.85 | 0 | -0.041 | -11.53 | -11.571 | -1148 | -595 | -514 | 121 |  | 2050 | Нарушение формы кольцевого шва | GWAN |  | 09:36 | 11:05 | 11:18 | 0 | 1269 |  | EXT | Нарушение формы кольцевого шва |  | (c)
22145.38 | 0 | -0.034 | -11.46 | -11.494 | -289 | -6 | -20 | 0 |  | 2051 | Нарушение формы кольцевого шва | GWAN |  | 10:10 | 10:56 | 10:53 | 0 | 539 |  | EXT | Нарушение формы кольцевого шва |  | (c)
22212.383 | 10.753 | 10.715 | -0.597 | -0.635 | 111 | 574 | 376 | 111 | 528 | 2056 |  | CORR | GENE | 09:52 | 11:06 | 10:34 | 107 | 529 | 11 | EXT |  | 0.89 | (c)
22276.621 | 7.451 | 7.415 | -3.859 | -3.895 | 1261 | 1348 | 1416 | 660 | 3849 | 2062 |  | CORR | CIGR | 03:18 | 03:32 | 03:43 | 46 | 310 | 10 | EXT |  | 0.89 | (c)
22324.92 | 0 | -0.02 | -11.3 | -11.32 | -158 | 22 | 429 | 0 |  | 2067 | Нарушение формы кольцевого шва | GWAN |  | 01:42 | 02:10 | 03:16 | 0 | 1172 |  | EXT | Нарушение формы кольцевого шва |  | (c)
22324.92 | 0 | -0.019 | -11.3 | -11.319 | 2176 | -1385 | -1529 | 0 |  | 2067 | Нарушение формы кольцевого шва | GWAN |  | 07:58 | 10:23 | 10:00 | 0 | 1513 |  | EXT | Нарушение формы кольцевого шва |  | (c)
22336.22 | 0 | -0.047 | -10.82 | -10.867 | 747 | -1199 | 2115 | 0 |  | 2068 | Нарушение формы кольцевого шва | GWAN |  | 01:40 | 08:26 | 05:21 | 0 | 2737 |  | EXT | Нарушение формы кольцевого шва |  | (c)
22336.22 | 0 | -0.042 | -10.82 | -10.862 | -525 | -363 | -328 | 132 |  | 2068 | Нарушение формы кольцевого шва | GWAN |  | 10:15 | 10:41 | 10:47 | 0 | 393 |  | EXT | Нарушение формы кольцевого шва |  | (c)
22358.18 | 0 | -0.027 | -11.32 | -11.347 | -158 | -1776 | 1730 | 158 |  | 2070 | Нарушение формы кольцевого шва | GWAN |  | 11:50 | 07:29 | 04:55 | 0 | 3777 |  | EXT | Нарушение формы кольцевого шва |  | (c)
22403.69 | 0 | -0.04 | -3.22 | -3.26 | -127 | 734 | 615 | 127 |  | 2074 | Нарушение формы кольцевого шва | GWAN |  | 11:55 | 02:14 | 01:55 | 0 | 1485 |  | EXT | Нарушение формы кольцевого шва |  | (c)
22410.96 | 0 | -0.045 | -2.68 | -2.725 | -185 | -12 | -54 | 0 |  | 2076 | Нарушение формы кольцевого шва | GWAN |  | 09:57 | 10:25 | 10:18 | 0 | 261 |  | EXT | Нарушение формы кольцевого шва |  | (c)
22413.64 | 0 | -0.057 | -11.33 | -11.387 | -753 | 386 | 153 | 0 |  | 2077 | Нарушение формы кольцевого шва | GWAN |  | 09:17 | 00:21 | 11:43 | 0 | 1812 |  | EXT | Нарушение формы кольцевого шва |  | (c)
22424.97 | 0 | -0.038 | -11.37 | -11.408 | 757 | 996 | 1546 | 0 |  | 2078 | Нарушение формы кольцевого шва | GWAN |  | 01:53 | 02:32 | 04:00 | 0 | 1578 |  | EXT | Нарушение формы кольцевого шва |  | (c)
22436.34 | 0 | -0.027 | -11.33 | -11.357 | 1597 | 1877 | 1941 | 0 |  | 2079 | Нарушение формы кольцевого шва | GWAN |  | 02:16 | 03:01 | 03:11 | 0 | 687 |  | EXT | Нарушение формы кольцевого шва |  | (c)
22459.15 | 0 | -0.025 | -11.47 | -11.495 | -1125 | -182 | -434 | 257 |  | 2081 | Нарушение формы кольцевого шва | GWAN |  | 09:28 | 00:00 | 11:20 | 0 | 1381 |  | EXT | Нарушение формы кольцевого шва |  | (c)
22459.15 | 0 | -0.012 | -11.47 | -11.482 | 1991 | 2127 | -2083 | 0 |  | 2081 | Нарушение формы кольцевого шва | GWAN |  | 05:51 | 06:13 | 06:53 | 0 | 774 |  | EXT | Нарушение формы кольцевого шва |  | (c)
22470.62 | 0 | -0.028 | -11.18 | -11.208 | -608 | -156 | 30 | 0 |  | 2082 | Нарушение формы кольцевого шва | GWAN |  | 07:36 | 08:49 | 09:19 | 0 | 1276 |  | EXT | Нарушение формы кольцевого шва |  | (c)
22481.8 | 0 | -0.037 | -11.54 | -11.577 | 315 | 478 | 555 | 315 |  | 2083 | Нарушение формы кольцевого шва | GWAN |  | 02:41 | 03:08 | 03:20 | 0 | 481 |  | EXT | Нарушение формы кольцевого шва |  | (c)
22493.34 | 0 | -0.031 | -11.43 | -11.461 | 421 | 804 | 681 | 421 |  | 2084 | Нарушение формы кольцевого шва | GWAN |  | 02:10 | 03:12 | 02:52 | 0 | 520 |  | EXT | Нарушение формы кольцевого шва |  | (c)
22504.77 | 0 | -0.03 | -11.23 | -11.26 | 554 | 848 | 970 | 554 |  | 2085 | Нарушение формы кольцевого шва | GWAN |  | 01:26 | 02:13 | 02:33 | 0 | 833 |  | EXT | Нарушение формы кольцевого шва |  | (c)
22504.77 | 0 | -0.032 | -11.23 | -11.262 | -2091 | -992 | -1460 | 139 |  | 2085 | Нарушение формы кольцевого шва | GWAN |  | 06:19 | 09:17 | 08:01 | 0 | 1262 |  | EXT | Нарушение формы кольцевого шва |  | (c)
22527.41 | 0 | -0.035 | -10.83 | -10.865 | 203 | 837 | 965 | 203 |  | 2087 | Нарушение формы кольцевого шва | GWAN |  | 10:19 | 00:01 | 00:22 | 0 | 1523 |  | EXT | Нарушение формы кольцевого шва |  | (c)
22595.22 | 0 | -0.023 | -3.2 | -3.223 | -1808 | -1531 | -1520 | 423 |  | 2093 | Нарушение формы кольцевого шва | GWAN |  | 05:17 | 06:02 | 06:03 | 0 | 574 |  | EXT | Нарушение формы кольцевого шва |  | (c)
22595.22 | 0 | -0.039 | -3.2 | -3.239 | -444 | 275 | 1080 | 0 |  | 2093 | Нарушение формы кольцевого шва | GWAN |  | 08:57 | 10:53 | 01:03 | 0 | 3047 |  | EXT | Нарушение формы кольцевого шва |  | (c)
22605.26 | 0 | -0.019 | -10.93 | -10.949 | 852 | 1037 | 1639 | 0 |  | 2095 | Нарушение формы кольцевого шва | GWAN |  | 01:58 | 02:28 | 04:05 | 0 | 1573 |  | EXT | Нарушение формы кольцевого шва |  | (c)
22605.26 | 0 | -0.02 | -10.93 | -10.95 | -1466 | -1332 | -1158 | 764 |  | 2095 | Нарушение формы кольцевого шва | GWAN |  | 07:44 | 08:06 | 08:34 | 0 | 617 |  | EXT | Нарушение формы кольцевого шва |  | (c)
22673.11 | 0 | -0.04 | -11.27 | -11.31 | -1368 | -1334 | -1194 | 862 |  | 2101 | Нарушение формы кольцевого шва | GWAN |  | 09:39 | 09:45 | 10:07 | 0 | 348 |  | EXT | Нарушение формы кольцевого шва |  | (c)
22761.63 | 0 | -0.021 | -11.28 | -11.301 | 1232 | 1389 | 1610 | 243 |  | 2109 | Нарушение формы кольцевого шва | GWAN |  | 00:20 | 00:46 | 01:21 | 0 | 755 |  | EXT | Нарушение формы кольцевого шва |  | (c)
22761.63 | 0 | -0.018 | -11.28 | -11.298 | -1211 | -836 | -161 | 0 |  | 2109 | Нарушение формы кольцевого шва | GWAN |  | 05:46 | 06:47 | 08:35 | 0 | 2100 |  | EXT | Нарушение формы кольцевого шва |  | (c)
22772.91 | 0 | -0.04 | -11.16 | -11.2 | -1741 | -1231 | -1320 | 490 |  | 2110 | Нарушение формы кольцевого шва | GWAN |  | 10:00 | 11:23 | 11:08 | 0 | 841 |  | EXT | Нарушение формы кольцевого шва |  | (c)
22784.07 | 0 | -0.034 | -10.98 | -11.014 | 51 | 472 | 712 | 51 |  | 2111 | Нарушение формы кольцевого шва | GWAN |  | 11:51 | 00:58 | 01:37 | 0 | 1322 |  | EXT | Нарушение формы кольцевого шва |  | (c)
22795.05 | 0 | -0.028 | -11.3 | -11.328 | -48 | 175 | 276 | 0 |  | 2112 | Нарушение формы кольцевого шва | GWAN |  | 09:27 | 10:03 | 10:19 | 0 | 647 |  | EXT | Нарушение формы кольцевого шва |  | (c)
22811.677 | 5.327 | 5.299 | -6.123 | -6.151 | -1766 | -1659 | -1645 | 465 | 5299 | 2113 |  | CORR | CIGR | 05:21 | 05:38 | 05:40 | 46 | 242 | 12 | EXT |  | 0.89 | (c)
22817.8 | 0 | -0.046 | -11.25 | -11.296 | -1509 | -825 | -596 | 318 |  | 2114 | Нарушение формы кольцевого шва | GWAN |  | 09:05 | 10:55 | 11:32 | 0 | 1827 |  | EXT | Нарушение формы кольцевого шва |  | (c)
22884.97 | 0 | -0.032 | -11.04 | -11.072 | 776 | 1055 | 1062 | 776 |  | 2120 | Нарушение формы кольцевого шва | GWAN |  | 00:18 | 01:03 | 01:04 | 0 | 573 |  | EXT | Нарушение формы кольцевого шва |  | (c)
22884.97 | 0 | -0.031 | -11.04 | -11.071 | -1849 | -1598 | -1505 | 381 |  | 2120 | Нарушение формы кольцевого шва | GWAN |  | 05:14 | 05:55 | 06:10 | 0 | 689 |  | EXT | Нарушение формы кольцевого шва |  | (c)
22884.97 | 0 | -0.032 | -11.04 | -11.072 | -819 | 222 | -197 | 0 |  | 2120 | Нарушение формы кольцевого шва | GWAN |  | 08:01 | 10:49 | 09:41 | 0 | 1245 |  | EXT | Нарушение формы кольцевого шва |  | (c)
22896.01 | 0 | -0.028 | -11.4 | -11.428 | 1270 | 1418 | 1511 | 479 |  | 2121 | Нарушение формы кольцевого шва | GWAN |  | 03:55 | 04:18 | 04:33 | 0 | 482 |  | EXT | Нарушение формы кольцевого шва |  | (c)
22896.01 | 0 | -0.045 | -11.4 | -11.445 | -1286 | -1050 | -845 | 404 |  | 2121 | Нарушение формы кольцевого шва | GWAN |  | 09:02 | 09:40 | 10:13 | 0 | 882 |  | EXT | Нарушение формы кольцевого шва |  | (c)
22929.82 | 0 | -0.031 | -11.38 | -11.411 | 703 | 1172 | 1184 | 566 |  | 2124 | Нарушение формы кольцевого шва | GWAN |  | 03:48 | 05:03 | 05:05 | 0 | 962 |  | EXT | Нарушение формы кольцевого шва |  | (c)
22952.48 | 0 | -0.055 | -11.33 | -11.385 | 354 | 630 | 643 | 354 |  | 2126 | Нарушение формы кольцевого шва | GWAN |  | 01:22 | 02:07 | 02:09 | 0 | 579 |  | EXT | Нарушение формы кольцевого шва |  | (c)
22952.48 | 0 | -0.053 | -11.33 | -11.383 | 1255 | 2071 | 1854 | 0 |  | 2126 | Нарушение формы кольцевого шва | GWAN |  | 03:47 | 05:59 | 05:24 | 0 | 1197 |  | EXT | Нарушение формы кольцевого шва |  | (c)
22963.81 | 0 | -0.044 | -11.39 | -11.434 | 2010 | -1679 | -1090 | 0 |  | 2127 | Нарушение формы кольцевого шва | GWAN |  | 07:41 | 09:46 | 11:21 | 0 | 2723 |  | EXT | Нарушение формы кольцевого шва |  | (c)
22975.2 | 0 | -0.033 | -11.19 | -11.223 | -1693 | 29 | -225 | 538 |  | 2128 | Нарушение формы кольцевого шва | GWAN |  | 08:55 | 01:33 | 00:52 | 0 | 2935 |  | EXT | Нарушение формы кольцевого шва |  | (c)
22986.39 | 0 | -0.04 | -10.79 | -10.83 | 324 | 458 | 530 | 324 |  | 2129 | Нарушение формы кольцевого шва | GWAN |  | 01:10 | 01:32 | 01:43 | 0 | 412 |  | EXT | Нарушение формы кольцевого шва |  | (c)
22986.39 | 0 | -0.039 | -10.79 | -10.829 | -1328 | -931 | -624 | 79 |  | 2129 | Нарушение формы кольцевого шва | GWAN |  | 08:43 | 09:47 | 10:37 | 0 | 1406 |  | EXT | Нарушение формы кольцевого шва |  | (c)
22997.18 | 0 | -0.025 | -11.41 | -11.435 | 960 | 2019 | 1688 | 0 |  | 2130 | Нарушение формы кольцевого шва | GWAN |  | 04:25 | 07:16 | 06:23 | 0 | 1456 |  | EXT | Нарушение формы кольцевого шва |  | (c)
23008.59 | 0 | -0.037 | -6.63 | -6.667 | -830 | -569 | -583 | 337 |  | 2131 | Нарушение формы кольцевого шва | GWAN |  | 06:53 | 07:35 | 07:33 | 0 | 493 |  | EXT | Нарушение формы кольцевого шва |  | (c)
23046.607 | 5.207 | 5.087 | -5.693 | -5.813 | -1450 | -1364 | -1368 | 780 | 5087 | 2136 |  | CORR | GENE | 07:23 | 07:37 | 07:36 | 421 | 165 | 11 | EXT |  | 0.93 | (c)
23050.441 | 9.041 | 8.876 | -1.859 | -2.024 | -1639 | -1357 | -1407 | 591 | 1828 | 2136 |  | CORR | GENE | 06:53 | 07:38 | 07:30 | 196 | 464 | 11 | EXT |  | 0.9 | (c)
23052.3 | 0 | -0.039 | -11.18 | -11.219 | -1514 | -825 | -556 | 0 |  | 2137 | Нарушение формы кольцевого шва | GWAN |  | 05:19 | 07:10 | 07:54 | 0 | 1916 |  | EXT | Нарушение формы кольцевого шва |  | (c)
23086.465 | 0.415 | 0.368 | -10.825 | -10.872 | 1934 | 2020 | 2062 | 40 | 368 | 2140 |  | CORR | GENE | 07:01 | 07:15 | 07:21 | 68 | 256 | 10 | EXT |  | 0.89 | (c)
23091.671 | 5.621 | 5.427 | -5.619 | -5.813 | -2192 | -2128 | -2115 | 39 | 5334 | 2140 |  | CORR | GENE | 07:55 | 08:05 | 08:07 | 479 | 154 | 11 | EXT |  | 0.94 | (c)
23093.244 | 7.194 | 7.147 | -4.046 | -4.093 | 1819 | 2100 | 2042 | 0 | 3948 | 2140 |  | CORR | GENE | 06:42 | 07:27 | 07:18 | 145 | 446 | 12 | EXT |  | 0.9 | (c)
23093.778 | 7.728 | 7.717 | -3.512 | -3.523 | 1977 | -2141 | 2209 | 0 | 3407 | 2140 |  | CORR | GENE | 07:08 | 08:03 | 07:45 | 116 | 464 | 11 | EXT |  | 0.89 | (c)
23094.399 | 8.349 | 8.139 | -2.891 | -3.101 | 1939 | -2119 | 2224 | 0 | 2807 | 2140 |  | CORR | GENE | 07:01 | 08:06 | 07:47 | 294 | 569 | 13 | EXT |  | 0.93 | (c)
23095.712 | 9.662 | 8.854 | -1.578 | -2.386 | 1911 | -2103 | 2219 | 0 | 1510 | 2140 |  | CORR | GENE | 06:57 | 08:09 | 07:47 | 876 | 617 | 10 | EXT |  | 0.95 | (c)
23097.29 | 0 | -0.032 | -11.33 | -11.362 | -441 | -178 | -20 | 402 |  | 2141 | Нарушение формы кольцевого шва | GWAN |  | 11:38 | 00:20 | 00:46 | 0 | 843 |  | EXT | Нарушение формы кольцевого шва |  | (c)
23097.29 | 0 | -0.025 | -11.33 | -11.355 | 778 | 929 | 997 | 778 |  | 2141 | Нарушение формы кольцевого шва | GWAN |  | 02:55 | 03:19 | 03:30 | 0 | 438 |  | EXT | Нарушение формы кольцевого шва |  | (c)
23097.29 | 0 | -0.023 | -11.33 | -11.353 | 1411 | 1636 | 1719 | 204 |  | 2141 | Нарушение формы кольцевого шва | GWAN |  | 04:37 | 05:13 | 05:26 | 0 | 616 |  | EXT | Нарушение формы кольцевого шва |  | (c)
23097.29 | 0 | -0.027 | -11.33 | -11.357 | -1081 | -872 | -853 | 625 |  | 2141 | Нарушение формы кольцевого шва | GWAN |  | 09:55 | 10:28 | 10:31 | 0 | 455 |  | EXT | Нарушение формы кольцевого шва |  | (c)
23114.087 | 5.467 | 5.454 | -6.093 | -6.106 | -1185 | -1096 | -1103 | 1022 | 5454 | 2142 |  | CORR | CIGR | 07:33 | 07:47 | 07:46 | 31 | 163 | 11 | EXT |  | 0.89 | (c)
23115.167 | 6.547 | 6.382 | -5.013 | -5.178 | -1308 | -1193 | -1053 | 799 | 4994 | 2142 |  | CORR | GENE | 07:13 | 07:32 | 07:54 | 184 | 509 | 10 | EXT |  | 0.9 | (c)
23116.364 | 7.744 | 7.704 | -3.816 | -3.856 | -1190 | -1104 | -1076 | 963 | 3805 | 2142 |  | CORR | GENE | 07:32 | 07:46 | 07:51 | 51 | 227 | 12 | EXT |  | 0.89 | (c)
23127.76 | 0 | -0.037 | -11.41 | -11.447 | -874 | -23 | 83 | 0 |  | 2144 | Нарушение формы кольцевого шва | GWAN |  | 09:07 | 11:24 | 11:41 | 0 | 1915 |  | EXT | Нарушение формы кольцевого шва |  | (c)
23150.05 | 0 | -0.038 | -11.5 | -11.538 | 1192 | 1494 | 1553 | 317 |  | 2146 | Нарушение формы кольцевого шва | GWAN |  | 02:53 | 03:41 | 03:51 | 0 | 721 |  | EXT | Нарушение формы кольцевого шва |  | (c)
23150.05 | 0 | -0.036 | -11.5 | -11.536 | 2142 | -2219 | -2033 | 0 |  | 2146 | Нарушение формы кольцевого шва | GWAN |  | 05:26 | 05:42 | 06:12 | 0 | 573 |  | EXT | Нарушение формы кольцевого шва |  | (c)
23161.55 | 0 | -0.03 | -11.37 | -11.4 | 855 | 1713 | 1842 | 0 |  | 2147 | Нарушение формы кольцевого шва | GWAN |  | 03:51 | 06:09 | 06:30 | 0 | 1974 |  | EXT | Нарушение формы кольцевого шва |  | (c)
23161.55 | 0 | -0.033 | -11.37 | -11.403 | -1254 | -845 | -938 | 622 |  | 2147 | Нарушение формы кольцевого шва | GWAN |  | 10:11 | 11:17 | 11:02 | 0 | 632 |  | EXT | Нарушение формы кольцевого шва |  | (c)
23167.914 | 6.364 | 6.33 | -5.006 | -5.04 | 1923 | 2061 | 2147 | 0 | 4911 | 2147 |  | CORR | GENE | 06:43 | 07:06 | 07:20 | 129 | 449 | 10 | EXT |  | 0.9 | (c)
23172.92 | 0 | -0.04 | -11.18 | -11.22 | 1463 | 1654 | 1697 | 299 |  | 2148 | Нарушение формы кольцевого шва | GWAN |  | 03:36 | 04:07 | 04:14 | 0 | 468 |  | EXT | Нарушение формы кольцевого шва |  | (c)
23208.258 | 1.298 | 1.225 | -9.652 | -9.725 | -1471 | -1305 | -1260 | 759 | 1225 | 2152 |  | CORR | GENE | 06:31 | 06:58 | 07:05 | 189 | 422 | 13 | EXT |  | 0.91 | (c)
23216.763 | 9.803 | 9.723 | -1.147 | -1.227 | -1372 | -1044 | -1046 | 720 | 670 | 2152 |  | CORR | GENE | 06:47 | 07:40 | 07:39 | 557 | 652 | 12 | EXT |  | 0.95 | (c)
23217.91 | 0 | -0.015 | -11.2 | -11.215 | 1773 | 2036 | 1999 | 6 |  | 2153 | Нарушение формы кольцевого шва | GWAN |  | 05:25 | 06:08 | 06:02 | 0 | 451 |  | EXT | Нарушение формы кольцевого шва |  | (c)
23229.11 | 0 | -0.054 | -11.49 | -11.544 | 573 | 785 | 785 | 573 |  | 2154 | Нарушение формы кольцевого шва | GWAN |  | 01:00 | 01:34 | 01:34 | 0 | 424 |  | EXT | Нарушение формы кольцевого шва |  | (c)
23229.536 | 0.426 | 0.334 | -11.064 | -11.156 | -1703 | -1519 | -1483 | 528 | 334 | 2154 |  | CORR | GENE | 06:53 | 07:22 | 07:28 | 215 | 439 | 10 | EXT |  | 0.91 | (c)
23229.854 | 0.744 | 0.721 | -10.746 | -10.769 | -1638 | -1519 | -1455 | 593 | 721 | 2154 |  | CORR | GENE | 07:03 | 07:22 | 07:33 | 627 | 365 | 15 | EXT |  | 0.98 | (c)
23240.6 | 0 | -0.023 | -11.17 | -11.193 | 614 | 807 | 1114 | 614 |  | 2155 | Нарушение формы кольцевого шва | GWAN |  | 03:56 | 04:28 | 05:17 | 0 | 1001 |  | EXT | Нарушение формы кольцевого шва |  | (c)
23247.38 | 6.78 | 6.667 | -4.39 | -4.503 | 1606 | 1911 | 1909 | 19 | 4144 | 2155 |  | CORR | GENE | 06:37 | 07:26 | 07:25 | 359 | 606 | 11 | EXT |  | 0.93 | (c)
23251.77 | 0 | -0.036 | -11.33 | -11.366 | -1258 | -787 | -935 | 613 |  | 2156 | Нарушение формы кольцевого шва | GWAN |  | 09:26 | 10:42 | 10:18 | 0 | 645 |  | EXT | Нарушение формы кольцевого шва |  | (c)
23252.687 | 0.917 | 0.885 | -10.413 | -10.445 | 2223 | -1996 | -2032 | 0 | 885 | 2156 |  | CORR | GENE | 06:48 | 07:27 | 07:21 | 83 | 411 | 11 | EXT |  | 0.89 | (c)
23253.305 | 1.535 | 1.275 | -9.795 | -10.055 | -2153 | -1907 | -1808 | 78 | 1275 | 2156 |  | CORR | GENE | 07:02 | 07:41 | 07:57 | 429 | 689 | 10 | EXT |  | 0.93 | (c)
23263.1 | 0 | -0.028 | -11.25 | -11.278 | 1973 | -991 | -1252 | 0 |  | 2157 | Нарушение формы кольцевого шва | GWAN |  | 06:12 | 10:13 | 09:31 | 0 | 2471 |  | EXT | Нарушение формы кольцевого шва |  | (c)
23271.972 | 8.872 | 8.778 | -2.378 | -2.472 | -2051 | -2034 | -2035 | 179 | 2291 | 2157 |  | CORR | AXGR | 07:22 | 07:25 | 07:25 | 181 | 33 | 10 | EXT |  | 0.9 | (c)
23274.35 | 0 | -0.047 | -11.39 | -11.437 | -1067 | -823 | -401 | 0 |  | 2158 | Нарушение формы кольцевого шва | GWAN |  | 00:05 | 00:45 | 01:53 | 0 | 1333 |  | EXT | Нарушение формы кольцевого шва |  | (c)
23274.35 | 0 | -0.028 | -11.39 | -11.418 | 1021 | 2204 | 1796 | 0 |  | 2158 | Нарушение формы кольцевого шва | GWAN |  | 05:42 | 08:53 | 07:47 | 0 | 1551 |  | EXT | Нарушение формы кольцевого шва |  | (c)
23274.35 | 0 | -0.035 | -11.39 | -11.425 | -1763 | -1594 | -1561 | 468 |  | 2158 | Нарушение формы кольцевого шва | GWAN |  | 10:13 | 10:40 | 10:46 | 0 | 404 |  | EXT | Нарушение формы кольцевого шва |  | (c)
23285.74 | 0 | -0.032 | -5.59 | -5.622 | 1305 | -2032 | 2002 | 0 |  | 2159 | Нарушение формы кольцевого шва | GWAN |  | 03:15 | 06:16 | 05:07 | 0 | 1396 |  | EXT | Нарушение формы кольцевого шва |  | (c)
23307.531 | 10.651 | 10.625 | -0.739 | -0.765 | 1869 | 1960 | 1959 | 183 | 716 | 2161 |  | CORR | CIGR | 07:47 | 08:02 | 08:01 | 49 | 178 | 10 | EXT |  | 0.89 | (c)
23310.496 | 2.226 | 2.217 | -8.944 | -8.953 | -1934 | -1666 | -1758 | 297 | 2217 | 2162 |  | CORR | CIGR | 08:30 | 09:13 | 08:58 | 27 | 351 | 10 | EXT |  | 0.89 | (c)
23310.702 | 2.432 | 2.391 | -8.738 | -8.779 | -1800 | -1672 | -1629 | 431 | 2391 | 2162 |  | CORR | CIGR | 08:51 | 09:12 | 09:19 | 55 | 341 | 10 | EXT |  | 0.89 | (c)
23408.17 | 0 | -0.04 | -11.47 | -11.51 | -101 | 81 | 80 | 0 |  | 2171 | Нарушение формы кольцевого шва | GWAN |  | 11:38 | 00:08 | 00:08 | 0 | 361 |  | EXT | Нарушение формы кольцевого шва |  | (c)
23408.17 | 0 | -0.039 | -11.47 | -11.509 | 809 | 1395 | 1197 | 645 |  | 2171 | Нарушение формы кольцевого шва | GWAN |  | 02:05 | 03:40 | 03:08 | 0 | 777 |  | EXT | Нарушение формы кольцевого шва |  | (c)
23430.95 | 0 | -0.026 | -11.02 | -11.046 | -1021 | 177 | -270 | 0 |  | 2173 | Нарушение формы кольцевого шва | GWAN |  | 06:45 | 09:58 | 08:46 | 0 | 1503 |  | EXT | Нарушение формы кольцевого шва |  | (c)
23441.97 | 0 | -0.036 | -10.68 | -10.716 | -705 | 2020 | 769 | 12 |  | 2174 | Нарушение формы кольцевого шва | GWAN |  | 11:07 | 06:27 | 03:05 | 0 | 2947 |  | EXT | Нарушение формы кольцевого шва |  | (c)
23460.291 | 7.641 | 7.566 | -3.689 | -3.764 | -17 | 110 | 96 | 0 | 3520 | 2175 |  | CORR | GENE | 09:05 | 09:26 | 09:23 | 244 | 225 | 15 | EXT |  | 0.92 | (c)
23475.45 | 0 | -0.047 | -11.39 | -11.437 | 1118 | 1590 | 1485 | 378 |  | 2177 | Нарушение формы кольцевого шва | GWAN |  | 00:16 | 01:32 | 01:15 | 0 | 734 |  | EXT | Нарушение формы кольцевого шва |  | (c)
23486.84 | 0 | -0.01 | -11.19 | -11.2 | 1077 | 1488 | 1406 | 495 |  | 2178 | Нарушение формы кольцевого шва | GWAN |  | 05:34 | 06:40 | 06:27 | 0 | 659 |  | EXT | Нарушение формы кольцевого шва |  | (c)
23492.214 | 5.374 | 5.365 | -5.816 | -5.825 | 1928 | 2031 | 2027 | 104 | 5365 | 2178 |  | CORR | CIGR | 07:51 | 08:08 | 08:07 | 24 | 199 | 12 | EXT |  | 0.89 | (c)
23508.078 | 10.048 | 9.738 | -1.152 | -1.462 | -1956 | -1630 | -1706 | 274 | 467 | 2179 |  | CORR | GENE | 07:04 | 07:56 | 07:44 | 995 | 499 | 12 | EXT |  | 0.97 | (c)
23509.23 | 0 | -0.03 | -10.82 | -10.85 | 5 | 2204 | 1952 | 0 |  | 2180 | Нарушение формы кольцевого шва | GWAN |  | 02:26 | 08:21 | 07:40 | 0 | 3892 |  | EXT | Нарушение формы кольцевого шва |  | (c)
23512.188 | 2.958 | 2.944 | -7.862 | -7.876 | 2217 | -2112 | -1995 | 0 | 2944 | 2180 |  | CORR | GENE | 08:23 | 08:45 | 09:03 | 170 | 499 | 11 | EXT |  | 0.9 | (c)
23519.356 | 10.126 | 10.11 | -0.694 | -0.71 | 87 | 217 | 188 | 87 | 686 | 2180 |  | CORR | CIGR | 02:39 | 03:00 | 02:56 | 24 | 201 | 13 | EXT |  | 0.89 | (c)
23523.015 | 2.965 | 2.94 | -8.065 | -8.09 | 1455 | 1699 | 1665 | 355 | 2940 | 2181 |  | CORR | GENE | 02:47 | 03:26 | 03:21 | 87 | 421 | 9 | EXT |  | 0.89 | (c)
23523.238 | 3.188 | 3.147 | -7.842 | -7.883 | 1498 | 1765 | 1770 | 189 | 3147 | 2181 |  | CORR | GENE | 02:54 | 03:37 | 03:38 | 90 | 544 | 9 | EXT |  | 0.89 | (c)
23524.763 | 4.713 | 4.695 | -6.317 | -6.335 | -555 | -450 | -375 | 195 | 4695 | 2181 |  | CORR | CIGR | 09:23 | 09:40 | 09:52 | 49 | 360 | 11 | EXT |  | 0.89 | (c)
23531.08 | 0 | -0.033 | -11.23 | -11.263 | -1189 | 22 | -435 | 0 |  | 2182 | Нарушение формы кольцевого шва | GWAN |  | 06:37 | 09:53 | 08:39 | 0 | 1508 |  | EXT | Нарушение формы кольцевого шва |  | (c)
23534.849 | 3.769 | 3.759 | -7.461 | -7.471 | 2099 | 2225 | 2190 | 0 | 3759 | 2182 |  | CORR | CIGR | 03:28 | 03:48 | 03:43 | 29 | 182 | 12 | EXT |  | 0.89 | (c)
23539.219 | 8.139 | 7.994 | -3.091 | -3.236 | -1026 | -862 | -679 | 332 | 3071 | 2182 |  | CORR | GENE | 07:04 | 07:30 | 07:60 | 165 | 694 | 12 | EXT |  | 0.9 | (c)
23555.477 | 1.917 | 1.892 | -9.553 | -9.578 | 594 | 664 | 666 | 594 | 1892 | 2184 |  | CORR | CIGR | 04:20 | 04:31 | 04:31 | 46 | 145 | 9 | EXT |  | 0.89 | (c)
23632.83 | 0 | -0.041 | -10.52 | -10.561 | -494 | -153 | 196 | 494 |  | 2191 | Нарушение формы кольцевого шва | GWAN |  | 11:19 | 00:14 | 01:11 | 0 | 1380 |  | EXT | Нарушение формы кольцевого шва |  | (c)
23681.191 | 4.111 | 4.064 | -5.649 | -5.696 | -1937 | -1812 | -1737 | 293 | 4064 | 2195 |  | CORR | GENE | 08:57 | 09:17 | 09:30 | 71 | 401 | 10 | EXT |  | 0.89 | (c)
23686.84 | 0 | -0.032 | -11.25 | -11.282 | 978 | -1190 | -2107 | 0 |  | 2196 | Нарушение формы кольцевого шва | GWAN |  | 04:59 | 11:09 | 08:41 | 0 | 2752 |  | EXT | Нарушение формы кольцевого шва |  | (c)
23709.23 | 0 | -0.032 | -11.2 | -11.232 | 1517 | 1617 | 1698 | 350 |  | 2198 | Нарушение формы кольцевого шва | GWAN |  | 04:56 | 05:12 | 05:25 | 0 | 364 |  | EXT | Нарушение формы кольцевого шва |  | (c)
23720.43 | 0 | -0.045 | -11.55 | -11.595 | 1360 | 1675 | 1576 | 1360 |  | 2199 | Нарушение формы кольцевого шва | GWAN |  | 01:55 | 02:46 | 02:30 | 0 | 432 |  | EXT | Нарушение формы кольцевого шва |  | (c)
23722.264 | 1.834 | 1.82 | -9.716 | -9.73 | -1174 | -1007 | -1049 | 923 | 1820 | 2199 |  | CORR | CIGR | 07:06 | 07:33 | 07:26 | 45 | 250 | 10 | EXT |  | 0.89 | (c)
23743.468 | 0.118 | 0.063 | -2.972 | -3.027 | -369 | -192 | -179 | 0 | 63 | 2201 |  | CORR | GENE | 09:04 | 09:33 | 09:35 | 95 | 380 | 11 | EXT |  | 0.89 | (c)
23805.73 | 0 | -0.037 | -10.61 | -10.647 | 562 | 790 | 1153 | 485 |  | 2210 | Нарушение формы кольцевого шва | GWAN |  | 00:17 | 00:54 | 01:53 | 0 | 1183 |  | EXT | Нарушение формы кольцевого шва |  | (c)
23835.504 | 7.834 | 7.74 | -3.326 | -3.42 | 757 | 1414 | 1359 | 269 | 3218 | 2212 |  | CORR | GENE | 01:04 | 02:50 | 02:41 | 202 | 1205 | 10 | EXT |  | 0.9 | (c)
23850.05 | 0 | -0.039 | -3.13 | -3.169 | -266 | 392 | 242 | 266 |  | 2214 | Нарушение формы кольцевого шва | GWAN |  | 11:36 | 01:23 | 00:58 | 0 | 1015 |  | EXT | Нарушение формы кольцевого шва |  | (c)
23850.325 | 0.275 | 0.228 | -2.855 | -2.902 | 929 | 1349 | 1299 | 562 | 228 | 2214 |  | CORR | GENE | 02:49 | 03:57 | 03:49 | 122 | 739 | 10 | EXT |  | 0.89 | (c)
23853.714 | 0.534 | 0.52 | -6.776 | -6.79 | 1051 | 1410 | 1292 | 697 | 520 | 2215 |  | CORR | GENE | 03:03 | 04:01 | 03:42 | 89 | 482 | 10 | EXT |  | 0.89 | (c)
23853.921 | 0.741 | 0.545 | -6.569 | -6.765 | -1852 | -1712 | -1263 | 378 | 545 | 2215 |  | CORR | GENE | 07:15 | 07:37 | 08:50 | 225 | 1179 | 11 | EXT |  | 0.91 | (c)
23854.173 | 0.993 | 0.954 | -6.317 | -6.356 | 94 | 1351 | 783 | 94 | 954 | 2215 |  | CORR | GENE | 00:29 | 03:52 | 02:20 | 251 | 1377 | 11 | EXT |  | 0.91 | (c)
23854.336 | 1.156 | 0.895 | -6.154 | -6.415 | -2117 | -1717 | -1279 | 114 | 895 | 2215 |  | CORR | GENE | 06:32 | 07:36 | 08:47 | 348 | 1676 | 10 | EXT |  | 0.92 | (c)
23855.015 | 1.835 | 1.8 | -5.475 | -5.51 | 82 | 177 | 244 | 82 | 1800 | 2215 |  | CORR | GENE | 00:27 | 00:42 | 00:53 | 101 | 323 | 10 | EXT |  | 0.89 | (c)
23857.642 | 4.462 | 4.305 | -2.848 | -3.005 | -1761 | -1439 | -1163 | 469 | 2770 | 2215 |  | CORR | GENE | 07:29 | 08:21 | 09:06 | 235 | 1196 | 12 | EXT |  | 0.91 | (c)
23858.128 | 4.948 | 4.744 | -2.362 | -2.566 | -1931 | -1654 | -1271 | 299 | 2316 | 2215 |  | CORR | GENE | 07:02 | 07:47 | 08:48 | 250 | 1321 | 11 | EXT |  | 0.91 | (c)
23858.451 | 5.271 | 5.232 | -2.039 | -2.078 | 727 | 1083 | 1000 | 727 | 1982 | 2215 |  | CORR | GENE | 02:11 | 03:08 | 02:55 | 96 | 546 | 10 | EXT |  | 0.89 | (c)
23858.95 | 5.77 | 5.653 | -1.54 | -1.657 | -1895 | -1498 | -1364 | 336 | 1462 | 2215 |  | CORR | GENE | 07:08 | 08:12 | 08:33 | 195 | 1062 | 13 | EXT |  | 0.91 | (c)
23859.322 | 6.142 | 6.012 | -1.168 | -1.298 | -1717 | -1287 | -1179 | 513 | 1069 | 2215 |  | CORR | GENE | 07:36 | 08:46 | 09:03 | 229 | 1077 | 11 | EXT |  | 0.91 | (c)
23861.049 | 0.559 | 0.346 | -10.721 | -10.934 | -1826 | -1661 | -1177 | 404 | 346 | 2216 |  | CORR | GENE | 07:11 | 07:38 | 08:56 | 251 | 1298 | 11 | EXT |  | 0.91 | (c)
23861.449 | 0.959 | 0.795 | -10.321 | -10.485 | -1891 | -1524 | -1293 | 339 | 795 | 2216 |  | CORR | GENE | 07:01 | 08:00 | 08:38 | 273 | 1196 | 10 | EXT |  | 0.91 | (c)
23865.97 | 5.48 | 5.415 | -5.8 | -5.865 | -1693 | -1281 | -1342 | 537 | 5415 | 2216 |  | CORR | GENE | 07:33 | 08:39 | 08:30 | 147 | 703 | 10 | EXT |  | 0.9 | (c)
23866.822 | 6.332 | 6.228 | -4.948 | -5.052 | -1699 | -1399 | -1284 | 532 | 4882 | 2216 |  | CORR | GENE | 07:32 | 08:20 | 08:39 | 170 | 831 | 11 | EXT |  | 0.9 | (c)
23867.388 | 6.898 | 6.867 | -4.382 | -4.413 | 1466 | 1596 | 1608 | 481 | 4355 | 2216 |  | CORR | GENE | 04:03 | 04:24 | 04:26 | 58 | 283 | 10 | EXT |  | 0.89 | (c)
23868.053 | 7.563 | 7.534 | -3.717 | -3.746 | 1158 | 1274 | 1320 | 750 | 3690 | 2216 |  | CORR | CIGR | 03:13 | 03:32 | 03:39 | 56 | 323 | 10 | EXT |  | 0.89 | (c)
23868.98 | 8.49 | 8.435 | -2.79 | -2.845 | -1740 | -1400 | -1443 | 490 | 2714 | 2216 |  | CORR | GENE | 07:25 | 08:20 | 08:13 | 131 | 595 | 10 | EXT |  | 0.89 | (c)
23870.135 | 9.645 | 9.482 | -1.635 | -1.798 | -1581 | -969 | -903 | 226 | 1514 | 2216 |  | CORR | GENE | 07:51 | 09:30 | 09:40 | 284 | 1355 | 10 | EXT |  | 0.91 | (c)
23870.529 | 10.039 | 10.015 | -1.241 | -1.265 | 433 | 1440 | 992 | 433 | 1069 | 2216 |  | CORR | GENE | 01:16 | 03:59 | 02:46 | 196 | 1118 | 10 | EXT |  | 0.9 | (c)
23870.577 | 10.087 | 10.074 | -1.193 | -1.206 | -1466 | -969 | -1202 | 765 | 1103 | 2216 |  | CORR | GENE | 08:10 | 09:30 | 08:52 | 103 | 528 | 10 | EXT |  | 0.89 | (c)
23871.002 | 10.512 | 10.406 | -0.768 | -0.874 | -1637 | -1050 | -1050 | 463 | 647 | 2216 |  | CORR | GENE | 07:42 | 09:17 | 09:17 | 227 | 1174 | 10 | EXT |  | 0.91 | (c)
23871.426 | 10.936 | 10.882 | -0.344 | -0.398 | -1495 | -999 | -1151 | 736 | 244 | 2216 |  | CORR | GENE | 08:05 | 09:25 | 09:01 | 154 | 688 | 10 | EXT |  | 0.9 | (c)
23871.77 | 0 | -0.027 | -11.46 | -11.487 | 1343 | -1651 | 2204 | 0 |  | 2217 | Нарушение формы кольцевого шва | GWAN |  | 00:56 | 04:53 | 03:15 | 0 | 1721 |  | EXT | Нарушение формы кольцевого шва |  | (c)
23877.603 | 5.833 | 5.804 | -5.627 | -5.656 | -736 | -528 | -573 | 410 | 5594 | 2217 |  | CORR | GENE | 07:20 | 07:54 | 07:47 | 62 | 326 | 25 | EXT |  | 0.89 | (c)
23878.279 | 6.509 | 6.481 | -4.951 | -4.979 | -2226 | -2123 | -2127 | 4 | 4943 | 2217 |  | CORR | CIGR | 03:20 | 03:36 | 03:36 | 36 | 198 | 10 | EXT |  | 0.89 | (c)
23880.086 | 8.316 | 8.296 | -3.144 | -3.164 | 57 | 149 | 147 | 57 | 3117 | 2217 |  | CORR | CIGR | 09:28 | 09:43 | 09:43 | 47 | 181 | 10 | EXT |  | 0.89 | (c)
23882.959 | 11.189 | 11.007 | -0.271 | -0.453 | -829 | -795 | -798 | 767 | 120 | 2217 |  | CORR | GENE | 07:05 | 07:11 | 07:10 | 333 | 62 | 10 | EXT |  | 0.92 | (c)
23884.011 | 0.781 | 0.71 | -10.569 | -10.64 | -1234 | -787 | -836 | 439 | 710 | 2218 |  | CORR | GENE | 08:17 | 09:29 | 09:21 | 151 | 794 | 13 | EXT |  | 0.9 | (c)
23884.128 | 0.898 | 0.866 | -10.452 | -10.484 | 451 | 1021 | 886 | 451 | 866 | 2218 |  | CORR | GENE | 00:49 | 02:21 | 01:59 | 81 | 869 | 10 | EXT |  | 0.89 | (c)
23884.722 | 1.492 | 1.481 | -9.858 | -9.869 | 1034 | 1217 | 1157 | 951 | 1481 | 2218 |  | CORR | CIGR | 02:23 | 02:52 | 02:43 | 41 | 245 | 11 | EXT |  | 0.89 | (c)
23888.764 | 5.534 | 5.444 | -5.816 | -5.906 | 1561 | -1801 | -2211 | 0 | 5444 | 2218 |  | CORR | GENE | 03:48 | 06:45 | 05:39 | 241 | 1378 | 10 | EXT |  | 0.91 | (c)
23902.511 | 7.931 | 7.895 | -3.439 | -3.475 | 1428 | 1476 | 1557 | 543 | 3423 | 2219 |  | CORR | CIGR | 05:10 | 05:18 | 05:31 | 52 | 260 | 10 | EXT |  | 0.89 | (c)
23913.703 | 7.753 | 7.712 | -3.527 | -3.568 | 640 | 869 | 832 | 640 | 3443 | 2220 |  | CORR | GENE | 03:46 | 04:23 | 04:17 | 125 | 384 | 10 | EXT |  | 0.89 | (c)
23914.581 | 8.631 | 8.605 | -2.649 | -2.675 | 667 | 858 | 818 | 667 | 2626 | 2220 |  | CORR | CIGR | 03:51 | 04:21 | 04:15 | 49 | 301 | 11 | EXT |  | 0.89 | (c)
23918.735 | 1.505 | 1.447 | -9.795 | -9.853 | 90 | 977 | 678 | 90 | 1447 | 2221 |  | CORR | GENE | 10:55 | 01:18 | 00:30 | 224 | 1177 | 9 | EXT |  | 0.9 | (c)
23921.645 | 4.415 | 4.364 | -6.885 | -6.936 | -1640 | -1368 | -1445 | 591 | 4364 | 2221 |  | CORR | GENE | 06:15 | 06:59 | 06:47 | 191 | 390 | 11 | EXT |  | 0.9 | (c)
23925.348 | 8.118 | 7.995 | -3.182 | -3.305 | 1007 | 1079 | 1439 | 360 | 3164 | 2221 |  | CORR | GENE | 01:23 | 01:34 | 02:32 | 141 | 864 | 10 | EXT |  | 0.9 | (c)
23925.559 | 8.329 | 8.121 | -2.971 | -3.179 | -1476 | -1173 | -845 | 213 | 2914 | 2221 |  | CORR | GENE | 06:42 | 07:31 | 08:24 | 265 | 1262 | 14 | EXT |  | 0.92 | (c)
23925.8 | 8.57 | 8.494 | -2.73 | -2.806 | -1414 | -1152 | -1106 | 799 | 2513 | 2221 |  | CORR | GENE | 06:52 | 07:34 | 07:42 | 293 | 615 | 13 | EXT |  | 0.93 | (c)
23925.829 | 8.599 | 8.528 | -2.701 | -2.772 | 1480 | 1761 | 1824 | 63 | 2645 | 2221 |  | CORR | GENE | 02:39 | 03:24 | 03:34 | 127 | 688 | 11 | EXT |  | 0.9 | (c)
23926.359 | 9.129 | 9.025 | -2.171 | -2.275 | -1640 | -1153 | -1039 | 438 | 1961 | 2221 |  | CORR | GENE | 06:15 | 07:34 | 07:52 | 314 | 1202 | 10 | EXT |  | 0.92 | (c)
23927.066 | 9.836 | 9.688 | -1.464 | -1.612 | -1662 | -1159 | -1020 | 377 | 1436 | 2221 |  | CORR | GENE | 06:12 | 07:33 | 07:56 | 176 | 1285 | 11 | EXT |  | 0.9 | (c)
23928.042 | 10.812 | 10.683 | -0.488 | -0.617 | -1292 | -1139 | -814 | 336 | 454 | 2221 |  | CORR | GENE | 07:12 | 07:36 | 08:29 | 163 | 956 | 11 | EXT |  | 0.9 | (c)
23928.32 | 11.09 | 10.999 | -0.21 | -0.301 | -1464 | -1160 | -876 | 287 | 62 | 2221 |  | CORR | GENE | 06:44 | 07:33 | 08:19 | 239 | 1177 | 11 | EXT |  | 0.91 | (c)
23928.465 | 11.235 | 10.895 | -0.065 | -0.405 | 664 | 1760 | 1385 | 124 | 50 | 2221 |  | CORR | GENE | 00:27 | 03:24 | 02:24 | 355 | 1442 | 10 | EXT |  | 0.92 | (c)
23928.608 | 0.078 | 0.058 | -11.242 | -11.262 | 1371 | 1799 | 1912 | 0 | 58 | 2222 |  | CORR | CIGR | 04:44 | 05:53 | 06:11 | 38 | 1082 | 16 | EXT |  | 0.89 | (c)
23928.98 | 0.45 | 0.396 | -10.87 | -10.924 | 1100 | 1188 | 1302 | 726 | 396 | 2222 |  | CORR | GENE | 04:00 | 04:14 | 04:33 | 68 | 405 | 11 | EXT |  | 0.89 | (c)
23930.822 | 2.292 | 2.277 | -9.028 | -9.043 | -2102 | -1949 | -1980 | 129 | 2277 | 2222 |  | CORR | CIGR | 07:23 | 07:48 | 07:43 | 33 | 244 | 10 | EXT |  | 0.89 | (c)
23932.002 | 3.472 | 3.406 | -7.848 | -7.914 | -1084 | -956 | -719 | 354 | 3406 | 2222 |  | CORR | GENE | 10:08 | 10:28 | 11:07 | 110 | 730 | 12 | EXT |  | 0.89 | (c)
23934.253 | 5.723 | 5.711 | -5.597 | -5.609 | 875 | 1397 | 1218 | 669 | 5506 | 2222 |  | CORR | GENE | 03:24 | 04:48 | 04:19 | 103 | 686 | 10 | EXT |  | 0.89 | (c)
23934.655 | 6.125 | 6.045 | -5.195 | -5.275 | -2172 | -1955 | -1883 | 59 | 5156 | 2222 |  | CORR | GENE | 07:12 | 07:47 | 07:59 | 119 | 577 | 9 | EXT |  | 0.89 | (c)
23935.924 | 7.394 | 7.367 | -3.926 | -3.953 | 906 | 1443 | 1215 | 706 | 3777 | 2222 |  | CORR | GENE | 03:29 | 04:55 | 04:19 | 176 | 619 | 12 | EXT |  | 0.9 | (c)
23941.23 | 1.38 | 1.377 | -9.97 | -9.973 | -1112 | -909 | -874 | 636 | 1377 | 2223 |  | CORR | GENE | 06:34 | 07:07 | 07:12 | 107 | 476 | 10 | EXT |  | 0.89 | (c)
23946.34 | 6.49 | 6.351 | -4.86 | -4.999 | 2192 | 2202 | 2209 | 4 | 4818 | 2223 |  | CORR | AXGR | 03:27 | 03:29 | 03:30 | 181 | 35 | 11 | EXT |  | 0.9 | (c)
23946.739 | 6.889 | 6.539 | -4.461 | -4.811 | 1613 | 1946 | 2045 | 0 | 4351 | 2223 |  | CORR | GENE | 01:53 | 02:47 | 03:03 | 460 | 864 | 12 | EXT |  | 0.94 | (c)
23946.941 | 7.091 | 7.058 | -4.259 | -4.292 | 260 | 427 | 484 | 260 | 4170 | 2223 |  | CORR | GENE | 10:15 | 10:42 | 10:51 | 122 | 448 | 9 | EXT |  | 0.89 | (c)
23955.019 | 3.819 | 3.804 | -7.371 | -7.386 | -1251 | -1128 | -1142 | 979 | 3804 | 2224 |  | CORR | CIGR | 07:23 | 07:43 | 07:40 | 44 | 219 | 10 | EXT |  | 0.89 | (c)
23955.247 | 4.047 | 3.639 | -7.143 | -7.551 | -2071 | -1676 | -1754 | 159 | 3639 | 2224 |  | CORR | GENE | 05:10 | 06:14 | 06:02 | 549 | 635 | 10 | EXT |  | 0.94 | (c)
23955.885 | 4.685 | 4.666 | -6.505 | -6.524 | -787 | -614 | -619 | 450 | 4666 | 2224 |  | CORR | CIGR | 08:38 | 09:06 | 09:05 | 49 | 336 | 10 | EXT |  | 0.89 | (c)
23959.175 | 7.975 | 7.952 | -3.215 | -3.238 | -1250 | -881 | -1047 | 843 | 3166 | 2224 |  | CORR | GENE | 07:23 | 08:22 | 07:56 | 72 | 407 | 10 | EXT |  | 0.89 | (c)
23960.116 | 8.916 | 8.869 | -2.274 | -2.321 | 1600 | 1745 | 1818 | 196 | 2247 | 2224 |  | CORR | GENE | 03:03 | 03:26 | 03:38 | 74 | 435 | 10 | EXT |  | 0.89 | (c)
23962.821 | 0.431 | 0.394 | -11.089 | -11.126 | 1074 | 1340 | 1249 | 1074 | 394 | 2225 |  | CORR | GENE | 01:01 | 01:44 | 01:29 | 85 | 350 | 10 | EXT |  | 0.89 | (c)
23963.758 | 1.368 | 1.352 | -10.152 | -10.168 | 750 | 843 | 854 | 750 | 1352 | 2225 |  | CORR | CIGR | 00:08 | 00:23 | 00:25 | 33 | 207 | 11 | EXT |  | 0.89 | (c)
23964.14 | 1.75 | 1.714 | -9.77 | -9.806 | -1071 | -982 | -910 | 748 | 1714 | 2225 |  | CORR | CIGR | 07:14 | 07:29 | 07:41 | 47 | 324 | 13 | EXT |  | 0.89 | (c)
23964.154 | 1.764 | 1.749 | -9.756 | -9.771 | 809 | 973 | 931 | 809 | 1749 | 2225 |  | CORR | CIGR | 00:18 | 00:44 | 00:38 | 48 | 243 | 11 | EXT |  | 0.89 | (c)
23966.315 | 3.925 | 3.865 | -7.595 | -7.655 | 759 | 823 | 894 | 759 | 3865 | 2225 |  | CORR | GENE | 00:10 | 00:20 | 00:32 | 80 | 272 | 9 | EXT |  | 0.89 | (c)
23969.231 | 6.841 | 6.738 | -4.679 | -4.782 | -996 | -623 | -568 | 140 | 4592 | 2225 |  | CORR | GENE | 07:27 | 08:27 | 08:36 | 190 | 856 | 10 | EXT |  | 0.9 | (c)
23976.245 | 2.335 | 2.297 | -9.125 | -9.163 | -942 | -491 | -658 | 374 | 2297 | 2226 |  | CORR | GENE | 10:11 | 11:23 | 10:57 | 125 | 568 | 10 | EXT |  | 0.89 | (c)
23985.274 | 11.364 | 11.269 | -0.096 | -0.191 | -1664 | -1066 | -1101 | 538 | 53 | 2226 |  | CORR | GENE | 08:14 | 09:51 | 09:45 | 138 | 1126 | 10 | EXT |  | 0.9 | (c)
23988.279 | 2.909 | 2.86 | -0.301 | -0.35 | 1356 | 1460 | 1486 | 614 | 272 | 2227 |  | CORR | GENE | 05:37 | 05:54 | 05:58 | 78 | 260 | 10 | EXT |  | 0.89 | (c)
23988.471 | 3.101 | 3.03 | -0.109 | -0.18 | 1232 | 1303 | 1452 | 558 | 76 | 2227 |  | CORR | GENE | 05:17 | 05:29 | 05:53 | 104 | 440 | 11 | EXT |  | 0.89 | (c)
23989.122 | 0.542 | 0.513 | -6.808 | -6.837 | -1882 | -1763 | -1739 | 348 | 513 | 2228 |  | CORR | CIGR | 09:06 | 09:25 | 09:29 | 50 | 286 | 11 | EXT |  | 0.89 | (c)
23992.266 | 3.686 | 3.662 | -3.664 | -3.688 | -2135 | -1885 | -1677 | 95 | 3389 | 2228 |  | CORR | GENE | 08:25 | 09:05 | 09:39 | 299 | 916 | 10 | EXT |  | 0.92 | (c)
23992.78 | 4.2 | 4.171 | -3.15 | -3.179 | -1764 | -1495 | -1554 | 467 | 3132 | 2228 |  | CORR | CIGR | 09:25 | 10:08 | 09:59 | 47 | 420 | 9 | EXT |  | 0.89 | (c)
23995.116 | 6.536 | 6.511 | -0.814 | -0.839 | -1450 | -1226 | -1282 | 781 | 744 | 2228 |  | CORR | GENE | 10:15 | 10:51 | 10:42 | 95 | 335 | 9 | EXT |  | 0.89 | (c)
23995.93 | 0 | -0.046 | -4.61 | -4.656 | -2025 | -818 | -994 | 36 |  | 2229 | Нарушение формы кольцевого шва | GWAN |  | 09:29 | 00:44 | 00:15 | 0 | 2061 |  | EXT | Нарушение формы кольцевого шва |  | (c)
23995.93 | 0 | -0.029 | -4.61 | -4.639 | 763 | 919 | 1159 | 676 |  | 2229 | Нарушение формы кольцевого шва | GWAN |  | 04:59 | 05:24 | 06:03 | 0 | 791 |  | EXT | Нарушение формы кольцевого шва |  | (c)
23998.43 | 2.5 | 2.302 | -2.11 | -2.308 | 2063 | -1681 | -1978 | 0 | 2022 | 2229 |  | CORR | GENE | 08:29 | 10:25 | 09:37 | 286 | 839 | 11 | EXT |  | 0.92 | (c)
24002.046 | 1.506 | 1.464 | -4.734 | -4.776 | 258 | 428 | 460 | 258 | 1464 | 2230 |  | CORR | GENE | 03:32 | 03:60 | 04:05 | 70 | 404 | 10 | EXT |  | 0.89 | (c)
24005.8 | 5.26 | 5.16 | -0.98 | -1.08 | 588 | 1111 | 1100 | 588 | 902 | 2230 |  | CORR | GENE | 04:26 | 05:50 | 05:48 | 178 | 1024 | 10 | EXT |  | 0.9 | (c)
24006.78 | 0 | -0.017 | -10.86 | -10.877 | 355 | 937 | 1005 | 355 |  | 2231 | Нарушение формы кольцевого шва | GWAN |  | 11:43 | 01:17 | 01:28 | 0 | 1300 |  | EXT | Нарушение формы кольцевого шва |  | (c)
24007.094 | 0.314 | 0.253 | -10.546 | -10.607 | -2170 | -1937 | -1885 | 61 | 253 | 2231 |  | CORR | GENE | 04:55 | 05:33 | 05:41 | 104 | 571 | 10 | EXT |  | 0.89 | (c)
24007.477 | 0.697 | 0.676 | -10.163 | -10.184 | -2210 | -1842 | -1996 | 21 | 676 | 2231 |  | CORR | GENE | 04:49 | 05:48 | 05:23 | 73 | 428 | 10 | EXT |  | 0.89 | (c)
24008.348 | 1.568 | 1.55 | -9.292 | -9.31 | -1870 | -1679 | -1721 | 360 | 1550 | 2231 |  | CORR | GENE | 05:44 | 06:15 | 06:08 | 65 | 299 | 12 | EXT |  | 0.89 | (c)
24008.688 | 1.908 | 1.711 | -8.952 | -9.149 | -2072 | -1653 | -1296 | 159 | 1711 | 2231 |  | CORR | GENE | 05:11 | 06:19 | 07:16 | 327 | 1552 | 10 | EXT |  | 0.92 | (c)
24009.41 | 2.63 | 2.565 | -8.23 | -8.295 | -2115 | -1857 | -1829 | 115 | 2565 | 2231 |  | CORR | GENE | 05:04 | 05:46 | 05:50 | 118 | 573 | 10 | EXT |  | 0.89 | (c)
24015.996 | 9.216 | 8.523 | -1.644 | -2.337 | 533 | -1142 | 2004 | 0 | 963 | 2231 |  | CORR | GENE | 00:12 | 07:41 | 04:09 | 1374 | 2942 | 10 | EXT |  | 0.96 | (c)
24017.64 | 0 | -0.034 | -11.5 | -11.534 | -1032 | -670 | -557 | 83 |  | 2232 | Нарушение формы кольцевого шва | GWAN |  | 10:59 | 11:58 | 00:16 | 0 | 949 |  | EXT | Нарушение формы кольцевого шва |  | (c)
24018.402 | 0.762 | 0.745 | -10.738 | -10.755 | 1383 | 1681 | 1593 | 427 | 745 | 2232 |  | CORR | GENE | 05:29 | 06:17 | 06:03 | 77 | 420 | 11 | EXT |  | 0.89 | (c)
24018.966 | 1.326 | 1.31 | -10.174 | -10.19 | -2056 | -1932 | -1938 | 175 | 1310 | 2232 |  | CORR | CIGR | 08:14 | 08:34 | 08:33 | 47 | 235 | 11 | EXT |  | 0.89 | (c)
24019.134 | 1.494 | 1.457 | -10.006 | -10.043 | -130 | 141 | 106 | 0 | 1457 | 2232 |  | CORR | GENE | 01:25 | 02:09 | 02:03 | 90 | 473 | 11 | EXT |  | 0.89 | (c)
24020.784 | 3.144 | 3.131 | -8.356 | -8.369 | -2044 | -1928 | -1950 | 186 | 3131 | 2232 |  | CORR | CIGR | 08:16 | 08:35 | 08:31 | 38 | 189 | 14 | EXT |  | 0.89 | (c)
24021.274 | 3.634 | 3.602 | -7.866 | -7.898 | -1516 | -264 | -822 | 127 | 3602 | 2232 |  | CORR | GENE | 09:41 | 01:03 | 11:33 | 281 | 1389 | 10 | EXT |  | 0.91 | (c)
24021.75 | 4.11 | 4.092 | -7.39 | -7.408 | 909 | 1004 | 990 | 909 | 4092 | 2232 |  | CORR | CIGR | 04:13 | 04:28 | 04:26 | 40 | 161 | 10 | EXT |  | 0.89 | (c)
24021.897 | 4.257 | 4.152 | -7.243 | -7.348 | 62 | 166 | 411 | 62 | 4152 | 2232 |  | CORR | GENE | 01:56 | 02:12 | 02:52 | 131 | 697 | 10 | EXT |  | 0.89 | (c)
24022.641 | 5.001 | 4.946 | -6.499 | -6.554 | 1381 | 1601 | 1591 | 430 | 4946 | 2232 |  | CORR | GENE | 05:29 | 06:04 | 06:03 | 101 | 420 | 10 | EXT |  | 0.89 | (c)
24023.518 | 5.878 | 5.789 | -5.622 | -5.711 | 1246 | 1441 | 1555 | 367 | 5590 | 2232 |  | CORR | GENE | 05:07 | 05:38 | 05:57 | 121 | 617 | 10 | EXT |  | 0.89 | (c)
24024.345 | 6.705 | 6.691 | -4.795 | -4.809 | 1452 | 1527 | 1519 | 643 | 4774 | 2232 |  | CORR | CIGR | 05:40 | 05:52 | 05:51 | 35 | 135 | 12 | EXT |  | 0.89 | (c)
24024.444 | 6.804 | 6.732 | -4.696 | -4.768 | -1966 | -1673 | -1407 | 264 | 4065 | 2232 |  | CORR | GENE | 08:28 | 09:16 | 09:59 | 703 | 1118 | 11 | EXT |  | 0.95 | (c)
24024.452 | 6.812 | 6.77 | -4.688 | -4.73 | 41 | 124 | 208 | 41 | 4669 | 2232 |  | CORR | GENE | 01:52 | 02:06 | 02:19 | 61 | 333 | 12 | EXT |  | 0.89 | (c)
24024.751 | 7.111 | 7.079 | -4.389 | -4.421 | 1466 | 1647 | 1669 | 359 | 4338 | 2232 |  | CORR | GENE | 05:42 | 06:12 | 06:15 | 83 | 406 | 10 | EXT |  | 0.89 | (c)
24027.582 | 9.942 | 9.794 | -1.558 | -1.706 | -2137 | -2055 | -1584 | 94 | 1532 | 2232 |  | CORR | GENE | 08:01 | 08:14 | 09:30 | 174 | 1106 | 11 | EXT |  | 0.9 | (c)
24029.14 | 0 | -0.018 | -10.92 | -10.938 | 520 | 1013 | 1526 | 0 |  | 2233 | Нарушение формы кольцевого шва | GWAN |  | 04:15 | 05:34 | 06:57 | 0 | 2013 |  | EXT | Нарушение формы кольцевого шва |  | (c)
24031.138 | 1.998 | 1.981 | -8.922 | -8.939 | 465 | 627 | 588 | 465 | 1981 | 2233 |  | CORR | CIGR | 04:06 | 04:32 | 04:26 | 47 | 247 | 12 | EXT |  | 0.89 | (c)
24031.975 | 2.835 | 2.796 | -8.085 | -8.124 | 501 | 735 | 731 | 501 | 2796 | 2233 |  | CORR | GENE | 04:12 | 04:49 | 04:49 | 80 | 461 | 12 | EXT |  | 0.89 | (c)
24034.524 | 5.384 | 5.294 | -5.536 | -5.626 | 269 | 723 | 754 | 269 | 5294 | 2233 |  | CORR | GENE | 03:34 | 04:48 | 04:52 | 154 | 969 | 12 | EXT |  | 0.9 | (c)
24034.72 | 5.58 | 5.546 | -5.34 | -5.374 | -741 | -552 | -573 | 405 | 5323 | 2233 |  | CORR | CIGR | 00:51 | 01:22 | 01:18 | 51 | 336 | 12 | EXT |  | 0.89 | (c)
24038.22 | 9.08 | 9.018 | -1.84 | -1.902 | -553 | -450 | -382 | 210 | 1815 | 2233 |  | CORR | GENE | 01:22 | 01:38 | 01:49 | 87 | 343 | 9 | EXT |  | 0.89 | (c)
24038.971 | 9.831 | 9.79 | -1.089 | -1.13 | -1361 | -597 | -898 | 436 | 825 | 2233 |  | CORR | GENE | 11:11 | 01:15 | 00:26 | 305 | 925 | 10 | EXT |  | 0.92 | (c)
24039.64 | 10.5 | 10.481 | -0.42 | -0.439 | 891 | 1107 | 1100 | 891 | 372 | 2233 |  | CORR | GENE | 05:15 | 05:49 | 05:48 | 67 | 418 | 11 | EXT |  | 0.89 | (c)
24040.06 | 0 | -0.02 | -11.19 | -11.21 | 2219 | -1855 | -1464 | 0 |  | 2234 | Нарушение формы кольцевого шва | GWAN |  | 04:36 | 05:39 | 06:42 | 0 | 1556 |  | EXT | Нарушение формы кольцевого шва |  | (c)
24042.147 | 2.087 | 2.061 | -9.103 | -9.129 | 1316 | 1626 | 1575 | 396 | 2061 | 2234 |  | CORR | GENE | 02:10 | 03:00 | 02:52 | 71 | 518 | 10 | EXT |  | 0.89 | (c)
24043.788 | 3.728 | 3.697 | -7.462 | -7.493 | -2085 | -1943 | -1930 | 145 | 3697 | 2234 |  | CORR | CIGR | 05:01 | 05:24 | 05:26 | 52 | 311 | 10 | EXT |  | 0.89 | (c)
24049.481 | 9.421 | 9.394 | -1.769 | -1.796 | 2216 | -2177 | -2141 | 0 | 1754 | 2234 |  | CORR | CIGR | 04:36 | 04:47 | 04:52 | 42 | 210 | 11 | EXT |  | 0.89 | (c)
24050.699 | 10.639 | 10.624 | -0.551 | -0.566 | 1569 | 1776 | 1751 | 298 | 515 | 2234 |  | CORR | CIGR | 02:51 | 03:25 | 03:21 | 51 | 364 | 11 | EXT |  | 0.89 | (c)
24051.25 | 0 | -0.045 | -10.71 | -10.755 | -2132 | -2103 | -2037 | 98 |  | 2235 | Нарушение формы кольцевого шва | GWAN |  | 04:47 | 04:51 | 05:02 | 0 | 191 |  | EXT | Нарушение формы кольцевого шва |  | (c)
24051.25 | 0 | -0.031 | -10.71 | -10.741 | -698 | -609 | -446 | 194 |  | 2235 | Нарушение формы кольцевого шва | GWAN |  | 08:38 | 08:53 | 09:19 | 0 | 503 |  | EXT | Нарушение формы кольцевого шва |  | (c)
24055.215 | 3.965 | 3.944 | -6.745 | -6.766 | -810 | -730 | -718 | 626 | 3944 | 2235 |  | CORR | CIGR | 08:20 | 08:33 | 08:35 | 37 | 184 | 10 | EXT |  | 0.89 | (c)
24056.072 | 4.822 | 4.729 | -5.888 | -5.981 | -1755 | -1529 | -1489 | 475 | 4729 | 2235 |  | CORR | GENE | 05:48 | 06:24 | 06:31 | 193 | 533 | 10 | EXT |  | 0.9 | (c)
24060.621 | 9.371 | 9.353 | -1.339 | -1.357 | -1125 | -977 | -1039 | 954 | 1320 | 2235 |  | CORR | CIGR | 07:29 | 07:53 | 07:43 | 37 | 171 | 13 | EXT |  | 0.89 | (c)
24062.086 | 0.126 | 0.054 | -11.294 | -11.366 | 725 | 1540 | 1494 | 0 | 54 | 2236 |  | CORR | GENE | 02:14 | 04:26 | 04:18 | 308 | 1537 | 11 | EXT |  | 0.92 | (c)
24062.586 | 0.626 | 0.452 | -10.794 | -10.968 | -1993 | -1992 | -1262 | 238 | 452 | 2236 |  | CORR | GENE | 06:55 | 06:55 | 08:53 | 339 | 1461 | 10 | EXT |  | 0.92 | (c)
24062.712 | 0.752 | 0.517 | -10.668 | -10.903 | 60 | 485 | 751 | 60 | 517 | 2236 |  | CORR | GENE | 00:27 | 01:35 | 02:18 | 294 | 1381 | 13 | EXT |  | 0.93 | (c)
24063.011 | 1.051 | 0.91 | -10.369 | -10.51 | -1881 | -1502 | -1228 | 350 | 910 | 2236 |  | CORR | GENE | 07:14 | 08:15 | 08:59 | 302 | 1306 | 11 | EXT |  | 0.92 | (c)
24063.061 | 1.101 | 1.073 | -10.319 | -10.347 | 738 | 1397 | 1183 | 602 | 1073 | 2236 |  | CORR | GENE | 02:16 | 04:03 | 03:28 | 180 | 890 | 13 | EXT |  | 0.91 | (c)
24063.089 | 1.129 | 1.105 | -10.291 | -10.315 | 1773 | 1924 | 1957 | 89 | 1105 | 2236 |  | CORR | GENE | 05:03 | 05:28 | 05:33 | 66 | 368 | 15 | EXT |  | 0.89 | (c)
24063.491 | 1.531 | 1.306 | -9.889 | -10.114 | -1852 | -1491 | -1187 | 379 | 1306 | 2236 |  | CORR | GENE | 07:18 | 08:16 | 09:06 | 383 | 1330 | 15 | EXT |  | 0.95 | (c)
24063.517 | 1.557 | 1.389 | -9.863 | -10.031 | 305 | 624 | 953 | 305 | 1389 | 2236 |  | CORR | GENE | 01:06 | 01:58 | 02:51 | 232 | 1296 | 10 | EXT |  | 0.91 | (c)
24063.865 | 1.905 | 1.757 | -9.515 | -9.663 | 790 | 1532 | 1237 | 547 | 1757 | 2236 |  | CORR | GENE | 02:25 | 04:24 | 03:37 | 350 | 893 | 13 | EXT |  | 0.93 | (c)
24063.944 | 1.984 | 1.875 | -9.436 | -9.545 | -1805 | -1041 | -1356 | 425 | 1875 | 2236 |  | CORR | GENE | 07:26 | 09:29 | 08:38 | 156 | 899 | 11 | EXT |  | 0.9 | (c)
24064.73 | 2.77 | 2.726 | -8.65 | -8.694 | -1845 | -1609 | -1632 | 386 | 2726 | 2236 |  | CORR | GENE | 07:19 | 07:57 | 07:54 | 95 | 425 | 11 | EXT |  | 0.89 | (c)
24064.931 | 2.971 | 2.952 | -8.449 | -8.468 | 262 | 343 | 348 | 262 | 2952 | 2236 |  | CORR | CIGR | 00:59 | 01:12 | 01:13 | 47 | 173 | 9 | EXT |  | 0.89 | (c)
24065.159 | 3.199 | 3.045 | -8.221 | -8.375 | 757 | 905 | 1087 | 757 | 3045 | 2236 |  | CORR | GENE | 02:19 | 02:43 | 03:13 | 212 | 660 | 10 | EXT |  | 0.91 | (c)
24066.028 | 4.068 | 3.955 | -7.352 | -7.465 | -1955 | -1489 | -1481 | 276 | 3955 | 2236 |  | CORR | GENE | 07:02 | 08:17 | 08:18 | 210 | 948 | 10 | EXT |  | 0.9 | (c)
24066.07 | 4.11 | 3.887 | -7.31 | -7.533 | 236 | 533 | 843 | 236 | 3887 | 2236 |  | CORR | GENE | 00:55 | 01:43 | 02:33 | 264 | 1214 | 10 | EXT |  | 0.91 | (c)
24066.299 | 4.339 | 4.29 | -7.081 | -7.13 | 398 | 1645 | 1118 | 392 | 4290 | 2236 |  | CORR | GENE | 01:21 | 04:43 | 03:18 | 409 | 1440 | 13 | EXT |  | 0.94 | (c)
24066.766 | 4.806 | 4.78 | -6.614 | -6.64 | -261 | 1380 | 686 | 261 | 4780 | 2236 |  | CORR | GENE | 11:35 | 03:60 | 02:08 | 265 | 1894 | 20 | EXT |  | 0.94 | (c)
24066.982 | 5.022 | 4.663 | -6.398 | -6.757 | -1915 | -1520 | -1165 | 316 | 4663 | 2236 |  | CORR | GENE | 07:08 | 08:12 | 09:09 | 432 | 1499 | 11 | EXT |  | 0.93 | (c)
24067.291 | 5.331 | 5.155 | -6.089 | -6.265 | 298 | 519 | 919 | 298 | 5155 | 2236 |  | CORR | GENE | 01:05 | 01:41 | 02:45 | 233 | 1242 | 11 | EXT |  | 0.91 | (c)
24067.644 | 5.684 | 5.665 | -5.736 | -5.755 | -619 | -501 | -521 | 423 | 5665 | 2236 |  | CORR | CIGR | 10:37 | 10:56 | 10:53 | 40 | 196 | 11 | EXT |  | 0.89 | (c)
24067.662 | 5.702 | 5.602 | -5.718 | -5.818 | 862 | 1144 | 1158 | 776 | 5602 | 2236 |  | CORR | GENE | 02:36 | 03:22 | 03:24 | 149 | 593 | 15 | EXT |  | 0.9 | (c)
24067.894 | 5.934 | 5.905 | -5.486 | -5.515 | 981 | 1065 | 1070 | 981 | 5468 | 2236 |  | CORR | CIGR | 02:55 | 03:09 | 03:10 | 47 | 178 | 12 | EXT |  | 0.89 | (c)
24068.051 | 6.091 | 6.078 | -5.329 | -5.342 | -1869 | -1509 | -1501 | 362 | 5118 | 2236 |  | CORR | GENE | 07:15 | 08:13 | 08:15 | 224 | 736 | 10 | EXT |  | 0.91 | (c)
24068.294 | 6.334 | 6.312 | -5.086 | -5.108 | 1148 | 1242 | 1255 | 869 | 5068 | 2236 |  | CORR | CIGR | 03:22 | 03:37 | 03:40 | 40 | 214 | 10 | EXT |  | 0.89 | (c)
24068.477 | 6.517 | 6.505 | -4.903 | -4.915 | 87 | 187 | 183 | 87 | 4887 | 2236 |  | CORR | CIGR | 00:31 | 00:47 | 00:47 | 28 | 191 | 10 | EXT |  | 0.89 | (c)
24068.673 | 6.713 | 6.494 | -4.707 | -4.926 | 2092 | -2040 | -1773 | 0 | 4691 | 2236 |  | CORR | GENE | 05:55 | 06:48 | 07:31 | 235 | 1191 | 14 | EXT |  | 0.92 | (c)
24069.407 | 7.447 | 7.425 | -3.973 | -3.995 | 818 | 1014 | 939 | 818 | 3942 | 2236 |  | CORR | CIGR | 02:29 | 03:01 | 02:49 | 53 | 242 | 12 | EXT |  | 0.89 | (c)
24069.671 | 7.711 | 7.667 | -3.709 | -3.753 | 118 | 188 | 240 | 118 | 3692 | 2236 |  | CORR | GENE | 00:36 | 00:47 | 00:56 | 61 | 243 | 10 | EXT |  | 0.89 | (c)
24069.894 | 7.934 | 7.874 | -3.486 | -3.546 | 17 | 320 | 343 | 17 | 3423 | 2236 |  | CORR | GENE | 00:20 | 01:09 | 01:12 | 123 | 652 | 10 | EXT |  | 0.89 | (c)
24070.041 | 8.081 | 8.044 | -3.339 | -3.376 | 1789 | 1843 | 1910 | 200 | 3324 | 2236 |  | CORR | CIGR | 05:06 | 05:15 | 05:25 | 52 | 242 | 11 | EXT |  | 0.89 | (c)
24070.091 | 8.131 | 8.107 | -3.289 | -3.313 | -37 | 225 | 167 | 0 | 3266 | 2236 |  | CORR | CIGR | 00:11 | 00:53 | 00:44 | 47 | 408 | 12 | EXT |  | 0.89 | (c)
24070.165 | 8.205 | 8.162 | -3.215 | -3.258 | 533 | 1169 | 1019 | 533 | 3043 | 2236 |  | CORR | GENE | 01:43 | 03:26 | 03:01 | 215 | 971 | 11 | EXT |  | 0.91 | (c)
24070.383 | 8.423 | 8.058 | -2.997 | -3.362 | -1822 | -1518 | -968 | 115 | 2995 | 2236 |  | CORR | GENE | 07:23 | 08:12 | 09:41 | 367 | 1707 | 10 | EXT |  | 0.92 | (c)
24070.784 | 8.824 | 8.47 | -2.596 | -2.95 | -1866 | -1537 | -983 | 100 | 2492 | 2236 |  | CORR | GENE | 07:16 | 08:09 | 09:38 | 458 | 1766 | 10 | EXT |  | 0.93 | (c)
24070.8 | 8.84 | 8.606 | -2.58 | -2.814 | -38 | 1759 | 1066 | 0 | 2314 | 2236 |  | CORR | GENE | 00:11 | 05:01 | 03:09 | 500 | 2207 | 10 | EXT |  | 0.94 | (c)
24071.144 | 9.184 | 9.131 | -2.236 | -2.289 | -23 | 450 | 419 | 0 | 1925 | 2236 |  | CORR | GENE | 00:13 | 01:30 | 01:25 | 364 | 884 | 15 | EXT |  | 0.94 | (c)
24071.22 | 9.26 | 9.122 | -2.16 | -2.298 | -1950 | -1613 | -1583 | 280 | 2100 | 2236 |  | CORR | GENE | 07:02 | 07:57 | 08:02 | 198 | 735 | 10 | EXT |  | 0.9 | (c)
24071.234 | 9.274 | 9.107 | -2.146 | -2.313 | -769 | -374 | -447 | 125 | 1874 | 2236 |  | CORR | GENE | 10:13 | 11:17 | 11:05 | 439 | 644 | 10 | EXT |  | 0.93 | (c)
24071.648 | 9.688 | 9.631 | -1.732 | -1.789 | -23 | 118 | 207 | 0 | 1711 | 2236 |  | CORR | GENE | 00:13 | 00:36 | 00:50 | 78 | 459 | 11 | EXT |  | 0.89 | (c)
24071.973 | 10.013 | 9.854 | -1.407 | -1.566 | -730 | -515 | -434 | 139 | 1359 | 2236 |  | CORR | GENE | 10:19 | 10:54 | 11:07 | 207 | 591 | 11 | EXT |  | 0.91 | (c)
24072.145 | 10.185 | 10.04 | -1.235 | -1.38 | -50 | 175 | 187 | 0 | 1215 | 2236 |  | CORR | GENE | 00:09 | 00:45 | 00:47 | 165 | 473 | 14 | EXT |  | 0.9 | (c)
24072.925 | 10.965 | 10.817 | -0.455 | -0.603 | -1932 | -1713 | -1584 | 299 | 413 | 2236 |  | CORR | GENE | 07:05 | 07:41 | 08:01 | 190 | 696 | 13 | EXT |  | 0.91 | (c)
24073.01 | 11.05 | 10.922 | -0.37 | -0.498 | -616 | -386 | -15 | 585 | 81 | 2236 |  | CORR | GENE | 10:38 | 11:15 | 00:15 | 417 | 1201 | 10 | EXT |  | 0.93 | (c)
24073.38 | 0 | -0.035 | -11.18 | -11.215 | -476 | 1336 | 1197 | 476 |  | 2237 | Нарушение формы кольцевого шва | GWAN |  | 11:59 | 04:52 | 04:29 | 0 | 3346 |  | EXT | Нарушение формы кольцевого шва |  | (c)
24074.121 | 0.741 | 0.071 | -10.439 | -11.109 | -2150 | -1909 | -1491 | 81 | 71 | 2237 |  | CORR | GENE | 07:29 | 08:08 | 09:16 | 679 | 1318 | 14 | EXT |  | 0.97 | (c)
24074.526 | 1.146 | 0.917 | -10.034 | -10.263 | -1753 | -1677 | -1309 | 478 | 917 | 2237 |  | CORR | GENE | 08:33 | 08:46 | 09:45 | 241 | 887 | 11 | EXT |  | 0.91 | (c)
24075.771 | 2.391 | 2.324 | -8.789 | -8.856 | -1888 | -1744 | -1685 | 343 | 2324 | 2237 |  | CORR | GENE | 08:11 | 08:35 | 08:44 | 84 | 406 | 13 | EXT |  | 0.89 | (c)
24076.643 | 3.263 | 3.244 | -7.917 | -7.936 | -1863 | -1752 | -1787 | 368 | 3244 | 2237 |  | CORR | CIGR | 08:15 | 08:33 | 08:28 | 19 | 151 | 10 | EXT |  | 0.89 | (c)
24077.167 | 3.787 | 3.749 | -7.393 | -7.431 | -1789 | -1323 | -1464 | 441 | 3749 | 2237 |  | CORR | GENE | 08:27 | 09:43 | 09:20 | 78 | 651 | 11 | EXT |  | 0.89 | (c)
24078.332 | 4.952 | 4.785 | -6.228 | -6.395 | -2161 | -1625 | -1569 | 69 | 4785 | 2237 |  | CORR | GENE | 07:27 | 08:54 | 09:03 | 243 | 1184 | 14 | EXT |  | 0.92 | (c)
24078.49 | 5.11 | 5.018 | -6.07 | -6.162 | 104 | 761 | 603 | 104 | 5018 | 2237 |  | CORR | GENE | 01:33 | 03:19 | 02:53 | 190 | 999 | 11 | EXT |  | 0.9 | (c)
24079.662 | 6.282 | 6.253 | -4.898 | -4.927 | -2188 | -2117 | -2095 | 43 | 4881 | 2237 |  | CORR | CIGR | 07:23 | 07:34 | 07:38 | 46 | 185 | 10 | EXT |  | 0.89 | (c)
24081.269 | 7.889 | 7.332 | -3.291 | -3.848 | -2125 | -1964 | -1374 | 106 | 2966 | 2237 |  | CORR | GENE | 07:33 | 07:59 | 09:34 | 882 | 1502 | 15 | EXT |  | 0.99 | (c)
24081.565 | 8.185 | 8.083 | -2.995 | -3.097 | -47 | 594 | 550 | 0 | 2516 | 2237 |  | CORR | GENE | 01:09 | 02:52 | 02:45 | 581 | 1194 | 11 | EXT |  | 0.95 | (c)
24081.933 | 8.553 | 8.241 | -2.627 | -2.939 | -1969 | -1352 | -1078 | 188 | 2538 | 2237 |  | CORR | GENE | 07:58 | 09:38 | 10:22 | 401 | 1781 | 10 | EXT |  | 0.93 | (c)
24082.233 | 8.853 | 8.687 | -2.327 | -2.493 | -2082 | -1945 | -1122 | 149 | 1936 | 2237 |  | CORR | GENE | 07:40 | 08:02 | 10:15 | 557 | 1919 | 10 | EXT |  | 0.94 | (c)
24082.887 | 9.507 | 9.459 | -1.673 | -1.721 | -2042 | -1944 | -1880 | 189 | 1617 | 2237 |  | CORR | GENE | 07:47 | 08:02 | 08:13 | 104 | 323 | 15 | EXT |  | 0.9 | (c)
24085.924 | 1.364 | 1.34 | -9.196 | -9.22 | -2036 | -1958 | -1959 | 194 | 1340 | 2238 |  | CORR | CIGR | 08:43 | 08:55 | 08:55 | 43 | 155 | 10 | EXT |  | 0.89 | (c)
24087.434 | 2.874 | 2.854 | -7.686 | -7.706 | 169 | 322 | 331 | 169 | 2854 | 2238 |  | CORR | CIGR | 02:38 | 03:03 | 03:05 | 52 | 325 | 10 | EXT |  | 0.89 | (c)
24093.278 | 8.718 | 8.65 | -1.842 | -1.91 | 319 | 518 | 607 | 319 | 1814 | 2238 |  | CORR | GENE | 03:03 | 03:35 | 03:49 | 96 | 577 | 10 | EXT |  | 0.89 | (c)
24095.836 | 0.716 | 0.705 | -9.554 | -9.565 | -997 | -916 | -918 | 839 | 705 | 2239 |  | CORR | CIGR | 08:23 | 08:36 | 08:36 | 30 | 158 | 10 | EXT |  | 0.89 | (c)
24096.883 | 1.763 | 1.714 | -8.507 | -8.556 | 1236 | 1779 | 1694 | 79 | 1714 | 2239 |  | CORR | GENE | 02:24 | 03:51 | 03:37 | 130 | 915 | 11 | EXT |  | 0.9 | (c)
24097.266 | 2.146 | 2.094 | -8.124 | -8.176 | 890 | 1897 | 1521 | 79 | 2094 | 2239 |  | CORR | GENE | 01:28 | 04:10 | 03:10 | 236 | 1262 | 10 | EXT |  | 0.91 | (c)
24097.924 | 2.804 | 2.776 | -7.466 | -7.494 | 518 | 627 | 641 | 518 | 2776 | 2239 |  | CORR | CIGR | 00:28 | 00:45 | 00:48 | 42 | 246 | 10 | EXT |  | 0.89 | (c)
24098.526 | 3.406 | 3.355 | -6.864 | -6.915 | 1667 | 1984 | 1936 | 25 | 3355 | 2239 |  | CORR | GENE | 03:33 | 04:24 | 04:17 | 87 | 539 | 10 | EXT |  | 0.89 | (c)
24098.726 | 3.606 | 3.562 | -6.664 | -6.708 | 1748 | 1819 | 1950 | 78 | 3562 | 2239 |  | CORR | GENE | 03:46 | 03:58 | 04:19 | 57 | 405 | 11 | EXT |  | 0.89 | (c)
24099.394 | 4.274 | 4.206 | -5.996 | -6.064 | 1212 | 1759 | 1687 | 69 | 4206 | 2239 |  | CORR | GENE | 02:20 | 03:48 | 03:36 | 154 | 950 | 15 | EXT |  | 0.9 | (c)
24101.243 | 6.123 | 6.108 | -4.147 | -4.162 | -943 | -830 | -850 | 756 | 4120 | 2239 |  | CORR | CIGR | 08:32 | 08:50 | 08:47 | 42 | 187 | 11 | EXT |  | 0.89 | (c)
24101.409 | 6.289 | 6.221 | -3.981 | -4.049 | 1927 | 2039 | 2190 | 0 | 3969 | 2239 |  | CORR | GENE | 04:15 | 04:33 | 04:58 | 80 | 527 | 10 | EXT |  | 0.89 | (c)
24101.429 | 6.309 | 6.29 | -3.961 | -3.98 | -989 | -910 | -906 | 823 | 3949 | 2239 |  | CORR | CIGR | 08:25 | 08:37 | 08:38 | 31 | 166 | 10 | EXT |  | 0.89 | (c)
24101.543 | 6.423 | 6.403 | -3.847 | -3.867 | -922 | -802 | -840 | 758 | 3839 | 2239 |  | CORR | CIGR | 08:35 | 08:55 | 08:49 | 28 | 164 | 11 | EXT |  | 0.89 | (c)
24101.637 | 6.517 | 6.477 | -3.753 | -3.793 | 1736 | 1835 | 1876 | 214 | 3746 | 2239 |  | CORR | CIGR | 03:44 | 04:00 | 04:07 | 47 | 281 | 13 | EXT |  | 0.89 | (c)
24101.803 | 6.683 | 6.663 | -3.587 | -3.607 | -945 | -807 | -856 | 767 | 3572 | 2239 |  | CORR | CIGR | 08:32 | 08:54 | 08:46 | 35 | 178 | 10 | EXT |  | 0.89 | (c)
24101.992 | 6.872 | 6.688 | -3.398 | -3.582 | 605 | 1113 | 1400 | 35 | 3323 | 2239 |  | CORR | GENE | 00:42 | 02:04 | 02:50 | 259 | 1591 | 11 | EXT |  | 0.91 | (c)
24102.219 | 7.099 | 7.089 | -3.171 | -3.181 | 2063 | 2144 | 2139 | 15 | 3153 | 2239 |  | CORR | CIGR | 04:37 | 04:50 | 04:49 | 28 | 153 | 11 | EXT |  | 0.89 | (c)
24102.564 | 7.444 | 7.427 | -2.826 | -2.843 | -880 | -811 | -791 | 701 | 2817 | 2239 |  | CORR | CIGR | 08:42 | 08:53 | 08:57 | 26 | 179 | 10 | EXT |  | 0.89 | (c)
24103.064 | 7.944 | 7.907 | -2.326 | -2.363 | -1439 | -1356 | -1277 | 792 | 2313 | 2239 |  | CORR | CIGR | 07:12 | 07:25 | 07:38 | 50 | 323 | 11 | EXT |  | 0.89 | (c)
24103.717 | 8.597 | 8.498 | -1.673 | -1.772 | 1703 | 1976 | 1906 | 122 | 1653 | 2239 |  | CORR | GENE | 03:39 | 04:23 | 04:12 | 119 | 406 | 10 | EXT |  | 0.89 | (c)
24103.819 | 8.699 | 8.676 | -1.571 | -1.594 | -1406 | -1193 | -1237 | 825 | 1513 | 2239 |  | CORR | GENE | 07:17 | 07:52 | 07:45 | 81 | 339 | 9 | EXT |  | 0.89 | (c)
24103.936 | 8.816 | 8.782 | -1.454 | -1.488 | 435 | 590 | 620 | 435 | 1432 | 2239 |  | CORR | CIGR | 00:14 | 00:39 | 00:44 | 56 | 369 | 10 | EXT |  | 0.89 | (c)
24104.312 | 9.192 | 8.943 | -1.078 | -1.327 | 624 | 2182 | 1460 | 0 | 1066 | 2239 |  | CORR | GENE | 00:45 | 04:56 | 02:60 | 261 | 1673 | 13 | EXT |  | 0.92 | (c)
24104.67 | 9.55 | 9.416 | -0.72 | -0.854 | 466 | 882 | 1058 | 466 | 641 | 2239 |  | CORR | GENE | 00:19 | 01:27 | 01:55 | 213 | 1184 | 10 | EXT |  | 0.91 | (c)
24104.734 | 9.614 | 9.579 | -0.656 | -0.691 | 1957 | 2132 | 2145 | 0 | 628 | 2239 |  | CORR | GENE | 04:20 | 04:48 | 04:50 | 63 | 377 | 11 | EXT |  | 0.89 | (c)
24105.183 | 10.063 | 10.029 | -0.207 | -0.241 | -997 | -306 | -561 | 124 | 72 | 2239 |  | CORR | GENE | 08:23 | 10:15 | 09:34 | 169 | 873 | 10 | EXT |  | 0.9 | (c)
24108.002 | 2.612 | 2.558 | -8.448 | -8.502 | 1672 | 1881 | 1963 | 0 | 2558 | 2240 |  | CORR | GENE | 05:14 | 05:48 | 06:01 | 238 | 582 | 10 | EXT |  | 0.91 | (c)
24116.304 | 10.914 | 10.882 | -0.146 | -0.178 | 2063 | -1967 | -2138 | 0 | 89 | 2240 |  | CORR | GENE | 06:17 | 07:27 | 06:59 | 89 | 520 | 11 | EXT |  | 0.89 | (c)
24124.71 | 8.26 | 8.231 | -2.49 | -2.519 | -1806 | -1633 | -1652 | 425 | 2475 | 2241 |  | CORR | CIGR | 06:17 | 06:45 | 06:42 | 44 | 308 | 11 | EXT |  | 0.89 | (c)
24128.479 | 1.279 | 1.253 | -9.921 | -9.947 | 324 | 462 | 549 | 324 | 1253 | 2242 |  | CORR | CIGR | 01:20 | 01:42 | 01:56 | 53 | 451 | 12 | EXT |  | 0.89 | (c)
24129.405 | 2.205 | 2.162 | -8.995 | -9.038 | 1438 | 1714 | 1618 | 432 | 2162 | 2242 |  | CORR | GENE | 04:19 | 05:04 | 04:48 | 77 | 361 | 11 | EXT |  | 0.89 | (c)
24129.781 | 2.581 | 2.371 | -8.619 | -8.829 | 1205 | 2042 | 1912 | 0 | 2371 | 2242 |  | CORR | GENE | 03:42 | 05:57 | 05:36 | 281 | 1414 | 11 | EXT |  | 0.92 | (c)
24130.413 | 3.213 | 3.169 | -7.987 | -8.031 | 1655 | 2057 | 1970 | 0 | 3169 | 2242 |  | CORR | GENE | 04:54 | 05:59 | 05:45 | 114 | 630 | 11 | EXT |  | 0.89 | (c)
24130.684 | 3.484 | 3.371 | -7.716 | -7.829 | 1452 | 2165 | 1874 | 0 | 3371 | 2242 |  | CORR | GENE | 04:22 | 06:17 | 05:30 | 186 | 845 | 9 | EXT |  | 0.9 | (c)
24131.358 | 4.158 | 4.065 | -7.042 | -7.135 | 1366 | 1575 | 1625 | 346 | 4065 | 2242 |  | CORR | GENE | 04:08 | 04:42 | 04:50 | 114 | 519 | 10 | EXT |  | 0.89 | (c)
24131.748 | 4.548 | 4.535 | -6.652 | -6.665 | 1495 | 1690 | 1654 | 418 | 4535 | 2242 |  | CORR | CIGR | 04:29 | 05:00 | 04:54 | 48 | 317 | 12 | EXT |  | 0.89 | (c)
24138.4 | 0 | -0.005 | -10.73 | -10.735 | 1381 | 1865 | 1754 | 104 |  | 2243 | Нарушение формы кольцевого шва | GWAN |  | 06:38 | 07:56 | 07:38 | 0 | 745 |  | EXT | Нарушение формы кольцевого шва |  | (c)
24138.4 | 0 | -0.016 | -10.73 | -10.746 | -1673 | -1476 | -547 | 558 |  | 2243 | Нарушение формы кольцевого шва | GWAN |  | 10:25 | 10:57 | 01:27 | 0 | 2252 |  | EXT | Нарушение формы кольцевого шва |  | (c)
24139.515 | 1.115 | 1.1 | -9.615 | -9.63 | -926 | -866 | -868 | 811 | 1100 | 2243 |  | CORR | CIGR | 00:26 | 00:35 | 00:35 | 24 | 115 | 10 | EXT |  | 0.89 | (c)
24146.521 | 8.121 | 8.084 | -2.609 | -2.646 | 1783 | 1931 | 1939 | 136 | 2586 | 2243 |  | CORR | GENE | 07:43 | 08:07 | 08:08 | 60 | 311 | 9 | EXT |  | 0.89 | (c)
24149.795 | 0.665 | 0.584 | -10.295 | -10.376 | -2141 | -1257 | -1564 | 89 | 584 | 2244 |  | CORR | GENE | 03:15 | 05:38 | 04:48 | 196 | 1154 | 10 | EXT |  | 0.9 | (c)
24155.654 | 6.524 | 6.486 | -4.436 | -4.474 | 534 | 1417 | 1071 | 534 | 4265 | 2244 |  | CORR | GENE | 10:27 | 00:49 | 11:54 | 209 | 1074 | 10 | EXT |  | 0.9 | (c)
24159.566 | 10.436 | 10.39 | -0.524 | -0.57 | -1933 | -1618 | -1663 | 297 | 463 | 2244 |  | CORR | GENE | 03:49 | 04:40 | 04:32 | 107 | 540 | 11 | EXT |  | 0.89 | (c)
24163.814 | 3.724 | 3.656 | -6.956 | -7.024 | 916 | 985 | 1173 | 800 | 3656 | 2245 |  | CORR | GENE | 00:57 | 01:08 | 01:39 | 70 | 514 | 10 | EXT |  | 0.89 | (c)
24170.77 | 0 | -0.044 | -11.28 | -11.324 | -542 | 874 | 590 | 0 |  | 2246 | Нарушение формы кольцевого шва | GWAN |  | 09:37 | 01:25 | 00:39 | 0 | 2264 |  | EXT | Нарушение формы кольцевого шва |  | (c)
24170.77 | 0 | 0 | -11.28 | -11.28 | -1652 | -1474 | -1470 | 579 | 0 | 2246 | Смещение кромок | GWAN |  | 06:38 | 07:06 | 07:07 | 0 | 362 | 15 | EXT | Смещение кромок Наружу Величина смещения - 2.8 мм. |  | (c)
24171.561 | 0.791 | 0.703 | -10.489 | -10.577 | 1686 | 2021 | 1916 | 86 | 703 | 2246 |  | CORR | GENE | 03:36 | 04:30 | 04:13 | 145 | 458 | 10 | EXT |  | 0.9 | (c)
24175.327 | 4.557 | 4.54 | -6.723 | -6.74 | -1015 | -833 | -608 | 201 | 4540 | 2246 |  | CORR | GENE | 08:20 | 08:50 | 09:26 | 183 | 814 | 11 | EXT |  | 0.9 | (c)
24175.629 | 4.859 | 4.848 | -6.421 | -6.432 | 2029 | 2097 | 2089 | 81 | 4848 | 2246 |  | CORR | CIGR | 04:32 | 04:43 | 04:41 | 24 | 121 | 13 | EXT |  | 0.89 | (c)
24176.638 | 5.868 | 5.84 | -5.412 | -5.44 | 2005 | 2067 | 2078 | 80 | 5402 | 2246 |  | CORR | CIGR | 04:28 | 04:38 | 04:40 | 38 | 145 | 10 | EXT |  | 0.89 | (c)
24178.386 | 7.616 | 7.58 | -3.664 | -3.7 | 1482 | 1789 | 1717 | 278 | 3605 | 2246 |  | CORR | GENE | 03:03 | 03:53 | 03:41 | 95 | 471 | 10 | EXT |  | 0.89 | (c)
24180.732 | 9.962 | 9.924 | -1.318 | -1.356 | -1611 | -1556 | -1444 | 619 | 1302 | 2246 |  | CORR | CIGR | 06:44 | 06:53 | 07:11 | 54 | 334 | 10 | EXT |  | 0.89 | (c)
24180.732 | 9.962 | 9.94 | -1.318 | -1.34 | 239 | 303 | 310 | 239 | 1305 | 2246 |  | CORR | CIGR | 11:43 | 11:53 | 11:54 | 35 | 141 | 12 | EXT |  | 0.89 | (c)
24181.129 | 10.359 | 10.334 | -0.921 | -0.946 | -1508 | -1400 | -1399 | 723 | 901 | 2246 |  | CORR | CIGR | 07:01 | 07:18 | 07:18 | 45 | 218 | 10 | EXT |  | 0.89 | (c)
24182.55 | 0.5 | 0.416 | -10.86 | -10.944 | -1399 | -1021 | -1161 | 832 | 416 | 2247 |  | CORR | GENE | 06:13 | 07:14 | 06:51 | 106 | 475 | 12 | EXT |  | 0.89 | (c)
24183.941 | 1.891 | 1.467 | -9.469 | -9.893 | -1771 | -1351 | -908 | 45 | 1467 | 2247 |  | CORR | GENE | 05:13 | 06:21 | 07:32 | 554 | 1726 | 10 | EXT |  | 0.94 | (c)
24184.371 | 2.321 | 2.197 | -9.039 | -9.163 | -1652 | -1339 | -916 | 180 | 2197 | 2247 |  | CORR | GENE | 05:32 | 06:23 | 07:31 | 353 | 1472 | 10 | EXT |  | 0.92 | (c)
24184.868 | 2.818 | 2.732 | -8.542 | -8.628 | -1604 | -1340 | -996 | 389 | 2732 | 2247 |  | CORR | GENE | 05:40 | 06:22 | 07:18 | 272 | 1215 | 12 | EXT |  | 0.92 | (c)
24187.367 | 5.317 | 5.303 | -6.043 | -6.057 | -696 | -501 | -566 | 435 | 5303 | 2247 |  | CORR | CIGR | 08:06 | 08:38 | 08:27 | 51 | 261 | 11 | EXT |  | 0.89 | (c)
24193.41 | 0 | -0.032 | -11.34 | -11.372 | -1673 | -819 | -855 | 37 |  | 2248 | Нарушение формы кольцевого шва | GWAN |  | 09:18 | 11:36 | 11:30 | 0 | 1636 |  | EXT | Нарушение формы кольцевого шва |  | (c)
24204.75 | 0 | -0.028 | -11.26 | -11.288 | -1164 | 152 | 53 | 960 |  | 2249 | Нарушение формы кольцевого шва | GWAN |  | 11:38 | 03:10 | 02:54 | 0 | 2434 |  | EXT | Нарушение формы кольцевого шва |  | (c)
24216.01 | 0 | -0.032 | -11.28 | -11.312 | -241 | 87 | 50 | 241 |  | 2250 | Нарушение формы кольцевого шва | GWAN |  | 11:43 | 00:36 | 00:30 | 0 | 584 |  | EXT | Нарушение формы кольцевого шва |  | (c)
24217.477 | 1.467 | 1.43 | -9.813 | -9.85 | -2160 | -2129 | -2069 | 70 | 1430 | 2250 |  | CORR | CIGR | 06:33 | 06:38 | 06:48 | 53 | 182 | 10 | EXT |  | 0.89 | (c)
24227.29 | 0 | -0.023 | -11.63 | -11.653 | 1208 | 1464 | -1502 | 0 |  | 2251 | Нарушение формы кольцевого шва | GWAN |  | 00:57 | 01:39 | 05:40 | 0 | 3501 |  | EXT | Нарушение формы кольцевого шва |  | (c)
24227.505 | 0.215 | 0.182 | -11.415 | -11.448 | -1991 | -1809 | -1793 | 239 | 182 | 2251 |  | CORR | GENE | 04:21 | 04:50 | 04:53 | 68 | 396 | 10 | EXT |  | 1.06 | (b)
24227.635 | 0.345 | 0.319 | -11.285 | -11.311 | 1280 | 1813 | 1608 | 296 | 319 | 2251 |  | CORR | GENE | 01:09 | 02:35 | 02:02 | 123 | 655 | 9 | EXT |  | 1.07 | (b)
24228.568 | 1.278 | 0.932 | -10.352 | -10.698 | -1467 | -1425 | -1425 | 764 | 932 | 2251 | Дефект проката | MIAN | GENE | 05:46 | 05:52 | 05:52 | 548 | 83 |  | INT | Дефект проката Эквивалент потери металла 11%. |  | (c)
24230.963 | 3.673 | 3.642 | -7.957 | -7.988 | 1287 | 1439 | 1441 | 636 | 3642 | 2251 |  | CORR | GENE | 01:10 | 01:35 | 01:35 | 54 | 308 | 7 | EXT |  | 1.06 | (b)
24231.784 | 4.494 | 3.801 | -7.136 | -7.829 | -1636 | -1488 | -1540 | 594 | 3801 | 2251 | Дефект проката | MIAN | GENE | 05:18 | 05:42 | 05:34 | 1147 | 191 |  | INT | Дефект проката Эквивалент потери металла 10%. |  | (c)
24233.616 | 6.326 | 6.284 | -5.304 | -5.346 | 811 | 1515 | 1275 | 492 | 5177 | 2251 |  | CORR | GENE | 11:53 | 01:47 | 01:08 | 169 | 927 | 11 | EXT |  | 1.08 | (b)
24236.864 | 9.574 | 9.506 | -2.056 | -2.124 | 1367 | 1665 | 1728 | 142 | 2005 | 2251 |  | CORR | GENE | 01:23 | 02:11 | 02:21 | 119 | 722 | 10 | EXT |  | 1.07 | (b)
24238.92 | 0 | -0.033 | -11.33 | -11.363 | 1215 | 1667 | 2000 | 0 |  | 2252 | Нарушение формы кольцевого шва | GWAN |  | 02:37 | 03:50 | 04:44 | 0 | 1570 |  | EXT | Нарушение формы кольцевого шва |  | (c)
24238.92 | 0 | -0.044 | -11.33 | -11.374 | -1294 | -786 | -790 | 287 |  | 2252 | Нарушение формы кольцевого шва | GWAN |  | 07:52 | 09:14 | 09:13 | 0 | 1007 |  | EXT | Нарушение формы кольцевого шва |  | (c)
24243.351 | 4.431 | 4.083 | -6.899 | -7.247 | 770 | 1656 | 1392 | 217 | 4083 | 2252 |  | CORR | GENE | 01:25 | 03:48 | 03:06 | 370 | 1243 | 10 | EXT |  | 0.92 | (c)
24246.323 | 7.403 | 7.248 | -3.927 | -4.082 | 542 | 697 | 1110 | 542 | 3898 | 2252 |  | CORR | GENE | 00:48 | 01:13 | 02:20 | 184 | 1135 | 10 | EXT |  | 0.9 | (c)
24246.993 | 8.073 | 7.962 | -3.257 | -3.368 | 371 | 906 | 1002 | 371 | 3047 | 2252 |  | CORR | GENE | 00:21 | 01:47 | 02:03 | 321 | 1262 | 10 | EXT |  | 0.92 | (c)
24248.136 | 9.216 | 9.196 | -2.114 | -2.134 | 1268 | 1475 | 1451 | 596 | 2082 | 2252 |  | CORR | CIGR | 02:45 | 03:19 | 03:15 | 52 | 367 | 10 | EXT |  | 0.89 | (c)
24248.377 | 9.457 | 9.416 | -1.873 | -1.914 | 2217 | -2044 | -2073 | 0 | 1851 | 2252 |  | CORR | GENE | 05:19 | 05:51 | 05:46 | 63 | 342 | 9 | EXT |  | 0.89 | (c)
24249.788 | 10.868 | 10.827 | -0.462 | -0.503 | 917 | 1558 | 1352 | 444 | 354 | 2252 |  | CORR | GENE | 01:49 | 03:32 | 02:59 | 149 | 869 | 10 | EXT |  | 0.9 | (c)
24253.747 | 3.497 | 3.491 | -7.073 | -7.079 | -1968 | -1642 | -1787 | 262 | 3491 | 2253 |  | CORR | GENE | 05:36 | 06:29 | 06:05 | 62 | 362 | 12 | EXT |  | 0.89 | (c)
24256.229 | 5.979 | 5.905 | -4.591 | -4.665 | -2118 | -1659 | -1823 | 113 | 4434 | 2253 |  | CORR | GENE | 05:12 | 06:26 | 05:60 | 231 | 589 | 12 | EXT |  | 0.91 | (c)
24260.82 | 0 | -0.026 | -11.22 | -11.246 | 786 | -1907 | 2087 | 0 |  | 2254 | Нарушение формы кольцевого шва | GWAN |  | 03:12 | 07:57 | 06:42 | 0 | 2603 |  | EXT | Нарушение формы кольцевого шва |  | (c)
24264.913 | 4.093 | 4.018 | -7.127 | -7.202 | 318 | 989 | 748 | 318 | 4018 | 2254 |  | CORR | GENE | 01:56 | 03:44 | 03:06 | 120 | 861 | 9 | EXT |  | 0.89 | (c)
24269.119 | 8.299 | 8.118 | -2.921 | -3.102 | -2208 | -2067 | -2095 | 23 | 2888 | 2254 |  | CORR | GENE | 07:08 | 07:31 | 07:27 | 214 | 226 | 10 | EXT |  | 0.91 | (c)
24271.617 | 10.797 | 10.677 | -0.423 | -0.543 | 954 | 1256 | 1330 | 526 | 325 | 2254 |  | CORR | GENE | 03:39 | 04:28 | 04:39 | 218 | 750 | 8 | EXT |  | 0.9 | (c)
24272.04 | 0 | -0.04 | -10.35 | -10.39 | -1108 | -84 | -427 | 254 |  | 2255 | Нарушение формы кольцевого шва | GWAN |  | 10:03 | 00:48 | 11:53 | 0 | 1362 |  | EXT | Нарушение формы кольцевого шва |  | (c)
24272.583 | 0.543 | 0.443 | -9.807 | -9.907 | 1777 | 2077 | 2015 | 0 | 443 | 2255 |  | CORR | GENE | 05:49 | 06:37 | 06:27 | 178 | 475 | 10 | EXT |  | 0.9 | (c)
24274.108 | 2.068 | 2.062 | -8.282 | -8.288 | 1949 | 2067 | 2038 | 103 | 2062 | 2255 |  | CORR | CIGR | 06:16 | 06:36 | 06:31 | 23 | 178 | 11 | EXT |  | 0.89 | (c)
24274.395 | 2.355 | 2.322 | -7.995 | -8.028 | 1463 | 1665 | 1628 | 437 | 2322 | 2255 |  | CORR | GENE | 04:58 | 05:31 | 05:25 | 63 | 330 | 12 | EXT |  | 0.89 | (c)
24288.405 | 6.015 | 5.99 | -5.295 | -5.32 | -2091 | -1934 | -1951 | 139 | 5287 | 2256 |  | CORR | CIGR | 07:01 | 07:26 | 07:23 | 33 | 280 | 10 | EXT |  | 0.89 | (c)
24291.724 | 9.334 | 9.295 | -1.976 | -2.015 | -2127 | -1949 | -1975 | 103 | 1941 | 2256 |  | CORR | GENE | 06:55 | 07:24 | 07:20 | 74 | 304 | 11 | EXT |  | 0.89 | (c)
24293.7 | 0 | -0.04 | -11.28 | -11.32 | -1759 | 926 | -70 | 472 |  | 2257 | Нарушение формы кольцевого шва | GWAN |  | 09:02 | 04:15 | 01:34 | 0 | 3377 |  | EXT | Нарушение формы кольцевого шва |  | (c)
24293.7 | 0 | -0.017 | -11.28 | -11.297 | 1805 | 2070 | 2037 | 0 |  | 2257 | Нарушение формы кольцевого шва | GWAN |  | 06:37 | 07:20 | 07:14 | 0 | 464 |  | EXT | Нарушение формы кольцевого шва |  | (c)
24304.98 | 0 | -0.026 | -4.66 | -4.686 | -120 | 1115 | 1157 | 0 |  | 2258 | Нарушение формы кольцевого шва | GWAN |  | 00:38 | 03:57 | 04:04 | 0 | 2554 |  | EXT | Нарушение формы кольцевого шва |  | (c)
24304.98 | 0 | -0.027 | -4.66 | -4.687 | -1430 | -1229 | -1110 | 790 |  | 2258 | Нарушение формы кольцевого шва | GWAN |  | 09:06 | 09:39 | 09:58 | 0 | 640 |  | EXT | Нарушение формы кольцевого шва |  | (c)
24313.325 | 3.685 | 3.675 | -1.895 | -1.905 | 2036 | 2155 | 2147 | 0 | 1875 | 2259 |  | CORR | CIGR | 06:33 | 06:52 | 06:50 | 30 | 221 | 11 | EXT |  | 0.89 | (c)
24326.14 | 0 | -0.031 | -11 | -11.031 | -979 | -282 | 731 | 0 |  | 2261 | Нарушение формы кольцевого шва | GWAN |  | 06:35 | 08:28 | 11:11 | 0 | 3420 |  | EXT | Нарушение формы кольцевого шва |  | (c)
24333.569 | 7.429 | 7.418 | -3.571 | -3.582 | 2193 | -2207 | -2211 | 0 | 3542 | 2261 |  | CORR | CIGR | 03:07 | 03:17 | 03:16 | 40 | 113 | 13 | EXT |  | 0.89 | (c)
24334.211 | 8.071 | 8.038 | -2.929 | -2.962 | -1467 | -1365 | -1311 | 763 | 2913 | 2261 |  | CORR | CIGR | 05:16 | 05:33 | 05:42 | 49 | 312 | 10 | EXT |  | 0.89 | (c)
24336.399 | 10.259 | 10.24 | -0.741 | -0.76 | 463 | 558 | 561 | 463 | 722 | 2261 |  | CORR | CIGR | 10:28 | 10:43 | 10:44 | 38 | 196 | 10 | EXT |  | 0.89 | (c)
24337.14 | 0 | -0.045 | -11.25 | -11.295 | -1112 | 722 | 683 | 0 |  | 2262 | Нарушение формы кольцевого шва | GWAN |  | 06:42 | 11:38 | 11:32 | 0 | 3589 |  | EXT | Нарушение формы кольцевого шва |  | (c)
24359.82 | 0 | -0.039 | -11.35 | -11.389 | -974 | 726 | -10 | 0 |  | 2264 | Нарушение формы кольцевого шва | GWAN |  | 08:10 | 00:44 | 10:45 | 0 | 1928 |  | EXT | Нарушение формы кольцевого шва |  | (c)
24359.82 | 0 | -0.033 | -11.35 | -11.383 | 1577 | -1644 | -2055 | 0 |  | 2264 | Нарушение формы кольцевого шва | GWAN |  | 03:01 | 06:22 | 05:15 | 0 | 1659 |  | EXT | Нарушение формы кольцевого шва |  | (c)
24371.17 | 0 | -0.031 | -11.14 | -11.171 | 1082 | 1408 | 1337 | 639 |  | 2265 | Нарушение формы кольцевого шва | GWAN |  | 00:10 | 01:03 | 00:51 | 0 | 510 |  | EXT | Нарушение формы кольцевого шва |  | (c)
24371.17 | 0 | -0.03 | -11.14 | -11.17 | -928 | -134 | -432 | 0 |  | 2265 | Нарушение формы кольцевого шва | GWAN |  | 06:46 | 08:54 | 08:06 | 0 | 992 |  | EXT | Нарушение формы кольцевого шва |  | (c)
24374.178 | 3.008 | 2.791 | -8.132 | -8.349 | -1591 | -1237 | -1362 | 639 | 2791 | 2265 |  | CORR | GENE | 04:59 | 05:56 | 05:36 | 271 | 459 | 11 | EXT |  | 0.92 | (c)
24378.087 | 6.917 | 6.888 | -4.223 | -4.252 | 1749 | 1973 | 1933 | 113 | 4183 | 2265 |  | CORR | GENE | 01:58 | 02:34 | 02:28 | 69 | 368 | 10 | EXT |  | 0.89 | (c)
24381.433 | 10.263 | 10.205 | -0.877 | -0.935 | 1484 | 1791 | 1814 | 86 | 812 | 2265 |  | CORR | GENE | 01:15 | 02:05 | 02:08 | 123 | 661 | 11 | EXT |  | 0.89 | (c)
24381.88 | 10.71 | 10.519 | -0.43 | -0.621 | 1650 | 1676 | 2099 | 0 | 424 | 2265 |  | CORR | GENE | 01:42 | 01:46 | 02:54 | 197 | 899 | 10 | EXT |  | 0.9 | (c)
24382.242 | 11.072 | 10.949 | -0.068 | -0.191 | 1806 | 1863 | 2164 | 0 | 49 | 2265 |  | CORR | GENE | 02:07 | 02:16 | 03:05 | 142 | 716 | 11 | EXT |  | 0.9 | (c)
24382.31 | 0 | -0.038 | -11.39 | -11.428 | -2121 | -1827 | -1884 | 109 |  | 2266 | Нарушение формы кольцевого шва | GWAN |  | 05:59 | 06:47 | 06:38 | 0 | 474 |  | EXT | Нарушение формы кольцевого шва |  | (c)
24382.396 | 0.086 | 0.061 | -11.304 | -11.329 | -2005 | -1908 | -1804 | 226 | 61 | 2266 |  | CORR | CIGR | 06:18 | 06:34 | 06:51 | 48 | 401 | 12 | EXT |  | 0.89 | (c)
24385.143 | 2.833 | 2.757 | -8.557 | -8.633 | -1313 | -1226 | -1083 | 853 | 2757 | 2266 |  | CORR | GENE | 08:10 | 08:24 | 08:47 | 95 | 459 | 11 | EXT |  | 0.89 | (c)
24390.112 | 7.802 | 7.709 | -3.588 | -3.681 | -1723 | -1492 | -1357 | 508 | 3523 | 2266 |  | CORR | GENE | 07:04 | 07:41 | 08:03 | 158 | 731 | 10 | EXT |  | 0.9 | (c)
24393.7 | 0 | -0.014 | -11.38 | -11.394 | 606 | 1013 | 1032 | 606 |  | 2267 | Нарушение формы кольцевого шва | GWAN |  | 02:12 | 03:17 | 03:20 | 0 | 852 |  | EXT | Нарушение формы кольцевого шва |  | (c)
24393.7 | 0 | -0.027 | -11.38 | -11.407 | -1763 | -526 | -756 | 251 |  | 2267 | Нарушение формы кольцевого шва | GWAN |  | 07:49 | 11:09 | 10:32 | 0 | 2014 |  | EXT | Нарушение формы кольцевого шва |  | (c)
24394.014 | 0.314 | 0.293 | -11.066 | -11.087 | 1229 | 1287 | 1291 | 877 | 293 | 2267 |  | CORR | CIGR | 03:52 | 04:01 | 04:02 | 21 | 124 | 10 | EXT |  | 0.89 | (c)
24398.965 | 5.265 | 5.23 | -6.115 | -6.15 | 1161 | 1328 | 1348 | 696 | 5230 | 2267 |  | CORR | GENE | 03:41 | 04:08 | 04:11 | 63 | 374 | 11 | EXT |  | 0.89 | (c)
24399.166 | 5.466 | 5.418 | -5.914 | -5.962 | 921 | 1364 | 1226 | 699 | 5418 | 2267 |  | CORR | GENE | 03:02 | 04:14 | 03:52 | 137 | 610 | 10 | EXT |  | 0.9 | (c)
24400.387 | 6.687 | 6.656 | -4.693 | -4.724 | -1755 | -1610 | -1607 | 475 | 4660 | 2267 |  | CORR | GENE | 07:50 | 08:14 | 08:14 | 64 | 297 | 11 | EXT |  | 0.89 | (c)
24400.424 | 6.724 | 6.693 | -4.656 | -4.687 | 925 | 1362 | 1187 | 781 | 4596 | 2267 |  | CORR | GENE | 03:03 | 04:14 | 03:45 | 91 | 524 | 11 | EXT |  | 0.89 | (c)
24400.669 | 6.969 | 6.943 | -4.411 | -4.437 | 1144 | 1357 | 1320 | 733 | 4377 | 2267 |  | CORR | GENE | 03:38 | 04:13 | 04:07 | 60 | 354 | 11 | EXT |  | 0.89 | (c)
24401.086 | 7.386 | 7.358 | -3.994 | -4.022 | 1184 | 1290 | 1350 | 714 | 3943 | 2267 |  | CORR | GENE | 03:45 | 04:02 | 04:12 | 79 | 332 | 11 | EXT |  | 0.89 | (c)
24401.549 | 7.849 | 7.785 | -3.531 | -3.595 | 763 | 1181 | 1146 | 702 | 3454 | 2267 |  | CORR | GENE | 02:37 | 03:44 | 03:39 | 141 | 766 | 10 | EXT |  | 0.9 | (c)
24401.746 | 8.046 | 7.989 | -3.334 | -3.391 | 1151 | 1236 | 1344 | 694 | 3315 | 2267 |  | CORR | GENE | 03:39 | 03:53 | 04:11 | 76 | 385 | 10 | EXT |  | 0.89 | (c)
24402.04 | 8.34 | 8.238 | -3.04 | -3.142 | 763 | 912 | 1092 | 763 | 3023 | 2267 |  | CORR | GENE | 02:37 | 03:01 | 03:30 | 119 | 658 | 11 | EXT |  | 0.89 | (c)
24402.396 | 8.696 | 8.633 | -2.684 | -2.747 | 229 | 1241 | 841 | 229 | 2521 | 2267 |  | CORR | GENE | 01:11 | 03:54 | 02:49 | 226 | 1223 | 11 | EXT |  | 0.91 | (c)
24402.887 | 9.187 | 8.992 | -2.193 | -2.388 | 17 | 892 | 775 | 17 | 2173 | 2267 |  | CORR | GENE | 00:36 | 02:58 | 02:39 | 215 | 1515 | 10 | EXT |  | 0.91 | (c)
24402.975 | 9.275 | 9.221 | -2.105 | -2.159 | -1934 | -1799 | -1740 | 297 | 2076 | 2267 |  | CORR | GENE | 07:22 | 07:43 | 07:53 | 83 | 388 | 11 | EXT |  | 0.89 | (c)
24403.185 | 9.485 | 9.46 | -1.895 | -1.92 | -1889 | -1825 | -1797 | 342 | 1882 | 2267 |  | CORR | CIGR | 07:29 | 07:39 | 07:44 | 38 | 184 | 10 | EXT |  | 0.89 | (c)
24403.41 | 9.71 | 9.678 | -1.67 | -1.702 | -1918 | -1823 | -1789 | 313 | 1654 | 2267 |  | CORR | CIGR | 07:24 | 07:39 | 07:45 | 48 | 257 | 11 | EXT |  | 0.89 | (c)
24404.247 | 10.547 | 10.44 | -0.833 | -0.94 | -1932 | -1746 | -1624 | 299 | 797 | 2267 |  | CORR | GENE | 07:22 | 07:52 | 08:12 | 143 | 616 | 11 | EXT |  | 0.9 | (c)
24405.08 | 0 | -0.031 | -11.19 | -11.221 | 945 | 1229 | 1160 | 855 |  | 2268 | Нарушение формы кольцевого шва | GWAN |  | 00:28 | 01:14 | 01:02 | 0 | 431 |  | EXT | Нарушение формы кольцевого шва |  | (c)
24405.08 | 0 | -0.026 | -11.19 | -11.216 | 1606 | 1827 | 2008 | 0 |  | 2268 | Нарушение формы кольцевого шва | GWAN |  | 02:14 | 02:50 | 03:19 | 0 | 804 |  | EXT | Нарушение формы кольцевого шва |  | (c)
24405.08 | 0 | -0.029 | -11.19 | -11.219 | -1125 | -506 | -249 | 0 |  | 2268 | Нарушение формы кольцевого шва | GWAN |  | 06:54 | 08:34 | 09:15 | 0 | 1751 |  | EXT | Нарушение формы кольцевого шва |  | (c)
24408.447 | 3.367 | 3.252 | -7.823 | -7.938 | -1032 | -667 | -584 | 136 | 3252 | 2268 |  | CORR | GENE | 07:09 | 08:08 | 08:21 | 187 | 896 | 10 | EXT |  | 0.9 | (c)
24414.359 | 9.279 | 9.119 | -1.911 | -2.071 | -1071 | -730 | -609 | 147 | 1856 | 2268 |  | CORR | GENE | 07:02 | 07:57 | 08:17 | 215 | 924 | 12 | EXT |  | 0.91 | (c)
24424.793 | 8.523 | 8.509 | -1.477 | -1.491 | 1929 | 2098 | 2043 | 73 | 1444 | 2269 |  | CORR | CIGR | 03:42 | 04:09 | 04:01 | 47 | 228 | 10 | EXT |  | 0.89 | (c)
24429.673 | 3.403 | 3.282 | -7.727 | -7.848 | 591 | 869 | 1097 | 591 | 3282 | 2270 |  | CORR | GENE | 02:47 | 03:32 | 04:09 | 168 | 1012 | 11 | EXT |  | 0.9 | (c)
24430.023 | 3.753 | 3.733 | -7.377 | -7.397 | 1110 | 1394 | 1325 | 690 | 3733 | 2270 |  | CORR | CIGR | 04:11 | 04:57 | 04:46 | 54 | 430 | 11 | EXT |  | 0.89 | (c)
24437.4 | 0 | -0.031 | -11.39 | -11.421 | -1338 | -632 | -470 | 0 |  | 2271 | Нарушение формы кольцевого шва | GWAN |  | 05:49 | 07:43 | 08:09 | 0 | 1735 |  | EXT | Нарушение формы кольцевого шва |  | (c)
24460.22 | 0 | -0.042 | -10.91 | -10.952 | 1897 | 2092 | 2101 | 0 |  | 2273 | Нарушение формы кольцевого шва | GWAN |  | 06:37 | 07:08 | 07:10 | 0 | 408 |  | EXT | Нарушение формы кольцевого шва |  | (c)
24471.946 | 0.816 | 0.749 | -10.384 | -10.451 | -285 | 811 | 645 | 0 | 749 | 2274 |  | CORR | GENE | 00:54 | 03:51 | 03:24 | 388 | 1860 | 10 | EXT |  | 0.93 | (c)
24474.947 | 3.817 | 3.792 | -7.383 | -7.408 | 578 | 787 | 751 | 578 | 3792 | 2274 |  | CORR | GENE | 03:13 | 03:47 | 03:41 | 62 | 346 | 10 | EXT |  | 0.89 | (c)
24482.461 | 0.131 | 0.105 | -11.129 | -11.155 | 2048 | 2196 | 2170 | 0 | 105 | 2275 |  | CORR | CIGR | 03:36 | 03:60 | 03:55 | 53 | 245 | 13 | EXT |  | 0.89 | (c)
24504.3 | 0 | -0.032 | -11.22 | -11.252 | -120 | 393 | 872 | 0 |  | 2277 | Нарушение формы кольцевого шва | GWAN |  | 00:53 | 02:16 | 03:33 | 0 | 1983 |  | EXT | Нарушение формы кольцевого шва |  | (c)
24504.3 | 0 | -0.033 | -11.22 | -11.253 | -1237 | -1002 | -1028 | 818 |  | 2277 | Нарушение формы кольцевого шва | GWAN |  | 09:53 | 10:31 | 10:26 | 0 | 419 |  | EXT | Нарушение формы кольцевого шва |  | (c)
24504.511 | 0.211 | 0.129 | -11.009 | -11.091 | -1737 | -1360 | -1337 | 493 | 129 | 2277 |  | CORR | GENE | 08:32 | 09:33 | 09:36 | 167 | 801 | 11 | EXT |  | 0.9 | (c)
24505.806 | 1.506 | 1.469 | -9.714 | -9.751 | 1868 | 1956 | 2077 | 0 | 1469 | 2277 |  | CORR | GENE | 06:14 | 06:28 | 06:47 | 72 | 418 | 11 | EXT |  | 0.89 | (c)
24506.968 | 2.668 | 2.597 | -8.552 | -8.623 | 1354 | 1631 | 1770 | 44 | 2597 | 2277 |  | CORR | GENE | 04:51 | 05:36 | 05:58 | 130 | 833 | 10 | EXT |  | 0.89 | (c)
24512.461 | 8.161 | 8.143 | -3.059 | -3.077 | 811 | 990 | 920 | 811 | 3042 | 2277 |  | CORR | CIGR | 03:23 | 03:52 | 03:41 | 35 | 218 | 10 | EXT |  | 0.89 | (c)
24513.009 | 8.709 | 8.577 | -2.511 | -2.643 | -46 | 371 | 489 | 0 | 2456 | 2277 |  | CORR | GENE | 01:05 | 02:12 | 02:31 | 187 | 1069 | 11 | EXT |  | 0.9 | (c)
24513.387 | 9.087 | 9.042 | -2.133 | -2.178 | -1757 | -1594 | -1568 | 474 | 2099 | 2277 |  | CORR | GENE | 08:29 | 08:55 | 08:59 | 79 | 378 | 10 | EXT |  | 0.89 | (c)
24513.571 | 9.271 | 9.255 | -1.949 | -1.965 | 1866 | 2039 | 2003 | 89 | 1910 | 2277 |  | CORR | CIGR | 06:13 | 06:41 | 06:36 | 55 | 276 | 12 | EXT |  | 0.89 | (c)
24515.52 | 0 | -0.028 | -10.83 | -10.858 | -92 | 223 | 191 | 0 |  | 2278 | Нарушение формы кольцевого шва | GWAN |  | 01:16 | 02:07 | 02:02 | 0 | 564 |  | EXT | Нарушение формы кольцевого шва |  | (c)
24515.52 | 0 | -0.031 | -10.83 | -10.861 | 1748 | -749 | -1576 | 0 |  | 2278 | Нарушение формы кольцевого шва | GWAN |  | 06:13 | 11:30 | 09:17 | 0 | 2274 |  | EXT | Нарушение формы кольцевого шва |  | (c)
24515.591 | 0.071 | 0.066 | -10.759 | -10.764 | -317 | 51 | 295 | 0 | 66 | 2278 |  | CORR | GENE | 00:40 | 01:39 | 02:19 | 80 | 1224 | 10 | EXT |  | 0.89 | (c)
24515.941 | 0.421 | 0.289 | -10.409 | -10.541 | 120 | 372 | 655 | 120 | 289 | 2278 |  | CORR | GENE | 01:51 | 02:31 | 03:17 | 189 | 1070 | 10 | EXT |  | 0.9 | (c)
24517.501 | 1.981 | 1.964 | -8.849 | -8.866 | 945 | 1196 | 1120 | 935 | 1964 | 2278 |  | CORR | GENE | 04:04 | 04:44 | 04:32 | 64 | 350 | 10 | EXT |  | 0.89 | (c)
24518.533 | 3.013 | 2.812 | -7.817 | -8.018 | -2153 | -1883 | -1578 | 77 | 2812 | 2278 |  | CORR | GENE | 07:44 | 08:27 | 09:17 | 262 | 1151 | 10 | EXT |  | 0.91 | (c)
24521.489 | 5.969 | 5.94 | -4.861 | -4.89 | 1878 | 1999 | 2017 | 74 | 4836 | 2278 |  | CORR | CIGR | 06:34 | 06:54 | 06:57 | 54 | 278 | 11 | EXT |  | 0.89 | (c)
24524.15 | 8.63 | 8.608 | -2.2 | -2.222 | -443 | -92 | -199 | 0 | 2135 | 2278 |  | CORR | GENE | 00:20 | 01:16 | 00:59 | 87 | 489 | 10 | EXT |  | 0.89 | (c)
24526.058 | 10.538 | 10.461 | -0.292 | -0.369 | 1126 | 1407 | 1460 | 436 | 282 | 2278 |  | CORR | GENE | 04:33 | 05:18 | 05:27 | 87 | 668 | 10 | EXT |  | 0.89 | (c)
24526.35 | 0 | -0.032 | -11.24 | -11.272 | -2107 | -1422 | -1424 | 123 |  | 2279 | Нарушение формы кольцевого шва | GWAN |  | 08:20 | 10:11 | 10:11 | 0 | 1366 |  | EXT | Нарушение формы кольцевого шва |  | (c)
24531.016 | 4.666 | 4.628 | -6.574 | -6.612 | 1685 | 1816 | 1832 | 252 | 4628 | 2279 |  | CORR | GENE | 06:32 | 06:54 | 06:56 | 71 | 294 | 10 | EXT |  | 0.89 | (c)
24537.59 | 0 | -0.044 | -11.03 | -11.074 | 1630 | 2067 | -2201 | 0 |  | 2280 | Нарушение формы кольцевого шва | GWAN |  | 06:60 | 08:10 | 08:42 | 0 | 1260 |  | EXT | Нарушение формы кольцевого шва |  | (c)
24549.425 | 0.805 | 0.719 | -10.685 | -10.771 | -892 | -511 | -550 | 209 | 719 | 2281 | Металлургический дефект | MIAN | GENE | 07:47 | 08:48 | 08:42 | 169 | 682 |  | INT | Металлургический дефект Эквивалент потери металла 11%. |  | (c)
24561.263 | 1.153 | 1.135 | -10.187 | -10.205 | -2105 | -2006 | -1994 | 125 | 1135 | 2282 |  | CORR | CIGR | 07:52 | 08:09 | 08:10 | 29 | 223 | 11 | EXT |  | 1.06 | (b)
24561.463 | 1.353 | 1.335 | -9.987 | -10.005 | -2082 | -2006 | -1977 | 148 | 1335 | 2282 |  | CORR | CIGR | 07:56 | 08:09 | 08:13 | 30 | 211 | 10 | EXT |  | 1.06 | (b)
24561.863 | 1.753 | 1.72 | -9.587 | -9.62 | -2104 | -2005 | -1990 | 126 | 1720 | 2282 |  | CORR | GENE | 07:53 | 08:09 | 08:11 | 77 | 228 | 11 | EXT |  | 1.06 | (b)
24566.146 | 6.036 | 5.986 | -5.304 | -5.354 | -565 | -417 | -342 | 119 | 5279 | 2282 |  | CORR | GENE | 00:01 | 00:25 | 00:37 | 75 | 446 | 11 | EXT |  | 1.06 | (b)
24591.676 | 9.106 | 9.032 | -2.234 | -2.308 | -2096 | -1544 | -1631 | 134 | 2128 | 2284 |  | CORR | GENE | 07:16 | 08:45 | 08:31 | 180 | 930 | 10 | EXT |  | 0.9 | (c)
24593.402 | 10.832 | 10.747 | -0.508 | -0.593 | -2150 | -2027 | -1896 | 80 | 480 | 2284 |  | CORR | GENE | 07:07 | 07:27 | 07:48 | 113 | 509 | 10 | EXT |  | 0.89 | (c)
24595.761 | 1.851 | 1.814 | -9.319 | -9.356 | -1062 | -970 | -925 | 789 | 1814 | 2285 |  | CORR | GENE | 07:54 | 08:09 | 08:16 | 59 | 273 | 10 | EXT |  | 0.89 | (c)
24596.596 | 2.686 | 2.61 | -8.484 | -8.56 | -1089 | -978 | -855 | 621 | 2610 | 2285 |  | CORR | GENE | 07:49 | 08:07 | 08:27 | 98 | 468 | 10 | EXT |  | 0.89 | (c)
24596.944 | 3.034 | 2.999 | -8.136 | -8.171 | 1382 | 1552 | 1559 | 494 | 2999 | 2285 |  | CORR | GENE | 02:28 | 02:56 | 02:57 | 63 | 354 | 10 | EXT |  | 0.89 | (c)
24597.035 | 3.125 | 2.958 | -8.045 | -8.212 | -1131 | -1046 | -667 | 204 | 2958 | 2285 |  | CORR | GENE | 07:43 | 07:56 | 08:57 | 184 | 928 | 10 | EXT |  | 0.9 | (c)
24619.176 | 2.816 | 2.759 | -8.384 | -8.441 | -1774 | -1553 | -1520 | 456 | 2759 | 2287 |  | CORR | GENE | 07:46 | 08:21 | 08:27 | 95 | 508 | 10 | EXT |  | 0.89 | (c)
24627.56 | 0 | -0.038 | -11.3 | -11.338 | -2083 | -1682 | -1748 | 148 |  | 2288 | Нарушение формы кольцевого шва | GWAN |  | 04:42 | 05:47 | 05:36 | 0 | 669 |  | EXT | Нарушение формы кольцевого шва |  | (c)
24627.56 | 0 | -0.025 | -11.3 | -11.325 | -959 | -839 | -618 | 277 |  | 2288 | Нарушение формы кольцевого шва | GWAN |  | 07:43 | 08:03 | 08:38 | 0 | 682 |  | EXT | Нарушение формы кольцевого шва |  | (c)
24627.56 | 0 | -0.04 | -11.3 | -11.34 | -13 | 414 | 380 | 0 |  | 2288 | Нарушение формы кольцевого шва | GWAN |  | 10:16 | 11:25 | 11:19 | 0 | 787 |  | EXT | Нарушение формы кольцевого шва |  | (c)
24630.288 | 2.728 | 2.686 | -8.572 | -8.614 | 1501 | 1610 | 1784 | 163 | 2686 | 2288 |  | CORR | GENE | 02:20 | 02:38 | 03:06 | 64 | 567 | 13 | EXT |  | 0.89 | (c)
24630.646 | 3.086 | 2.941 | -8.214 | -8.359 | 1640 | 1804 | 1808 | 254 | 2941 | 2288 |  | CORR | GENE | 02:43 | 03:09 | 03:10 | 190 | 337 | 10 | EXT |  | 0.9 | (c)
24643.781 | 4.921 | 4.882 | -3.579 | -3.618 | 1879 | 1971 | 2052 | 4 | 3565 | 2289 |  | CORR | CIGR | 07:16 | 07:31 | 07:44 | 53 | 348 | 10 | EXT |  | 0.89 | (c)
24648.566 | 1.206 | 1.184 | -0.834 | -0.856 | -1901 | -1309 | -1474 | 330 | 685 | 2290 |  | CORR | GENE | 08:53 | 10:28 | 10:02 | 171 | 854 | 10 | EXT |  | 0.9 | (c)
24660.64 | 0 | -0.034 | -11.5 | -11.534 | -1993 | -1403 | -1368 | 238 |  | 2292 | Нарушение формы кольцевого шва | GWAN |  | 03:49 | 05:24 | 05:30 | 0 | 1249 |  | EXT | Нарушение формы кольцевого шва |  | (c)
24670.485 | 9.845 | 9.742 | -1.655 | -1.758 | 607 | 951 | 1041 | 607 | 1584 | 2292 |  | CORR | GENE | 10:49 | 11:44 | 11:59 | 174 | 867 | 11 | EXT |  | 0.9 | (c)
24672.14 | 0 | -0.025 | -11.38 | -11.405 | -1498 | -1190 | -825 | 152 |  | 2293 | Нарушение формы кольцевого шва | GWAN |  | 05:30 | 06:19 | 07:18 | 0 | 1346 |  | EXT | Нарушение формы кольцевого шва |  | (c)
24673.288 | 1.148 | 1.086 | -10.232 | -10.294 | 593 | 755 | 825 | 593 | 1086 | 2293 |  | CORR | GENE | 11:07 | 11:33 | 11:45 | 93 | 464 | 10 | EXT |  | 0.89 | (c)
24683.52 | 0 | -0.042 | -10.58 | -10.622 | -628 | 20 | -124 | 380 |  | 2294 | Нарушение формы кольцевого шва | GWAN |  | 10:20 | 00:05 | 11:41 | 0 | 1008 |  | EXT | Нарушение формы кольцевого шва |  | (c)
24684.482 | 0.962 | 0.93 | -9.618 | -9.65 | 90 | 162 | 184 | 90 | 930 | 2294 |  | CORR | CIGR | 00:16 | 00:28 | 00:31 | 38 | 188 | 12 | EXT |  | 0.89 | (c)
24685.738 | 2.218 | 2.102 | -8.362 | -8.478 | 58 | 293 | 489 | 58 | 2102 | 2294 |  | CORR | GENE | 00:11 | 00:49 | 01:20 | 154 | 862 | 10 | EXT |  | 0.9 | (c)
24705.46 | 0 | -0.035 | -11.31 | -11.345 | 166 | 959 | 1494 | 0 |  | 2296 | Нарушение формы кольцевого шва | GWAN |  | 03:16 | 05:24 | 06:51 | 0 | 2655 |  | EXT | Нарушение формы кольцевого шва |  | (c)
24728.24 | 0 | -0.026 | -11.25 | -11.276 | 2077 | -2064 | -1564 | 0 |  | 2298 | Нарушение формы кольцевого шва | GWAN |  | 03:01 | 03:53 | 05:14 | 0 | 1640 |  | EXT | Нарушение формы кольцевого шва |  | (c)
24739.49 | 0 | -0.031 | -11.31 | -11.341 | 1327 | 1704 | 1974 | 0 |  | 2299 | Нарушение формы кольцевого шва | GWAN |  | 03:53 | 04:53 | 05:37 | 0 | 1293 |  | EXT | Нарушение формы кольцевого шва |  | (c)
24741.068 | 1.578 | 1.55 | -9.732 | -9.76 | -1994 | -1575 | -1715 | 236 | 1550 | 2299 |  | CORR | GENE | 06:57 | 08:04 | 07:42 | 116 | 558 | 10 | EXT |  | 0.89 | (c)
24754.383 | 3.583 | 3.444 | -7.697 | -7.836 | -1388 | -1079 | -816 | 244 | 3444 | 2300 |  | CORR | GENE | 10:42 | 11:32 | 00:15 | 215 | 1144 | 10 | EXT |  | 0.91 | (c)
24762.08 | 0 | -0.042 | -11.41 | -11.452 | -1478 | -881 | -1098 | 718 |  | 2301 | Нарушение формы кольцевого шва | GWAN |  | 09:22 | 10:59 | 10:24 | 0 | 760 |  | EXT | Нарушение формы кольцевого шва |  | (c)
24773.49 | 0 | -0.036 | -3.51 | -3.546 | -1965 | -1640 | -1542 | 265 |  | 2302 | Нарушение формы кольцевого шва | GWAN |  | 04:46 | 05:38 | 05:54 | 0 | 846 |  | EXT | Нарушение формы кольцевого шва |  | (c)
24773.49 | 0 | -0.04 | -3.51 | -3.55 | 215 | 587 | 508 | 215 |  | 2302 | Нарушение формы кольцевого шва | GWAN |  | 10:38 | 11:38 | 11:25 | 0 | 587 |  | EXT | Нарушение формы кольцевого шва |  | (c)
24788.684 | 4.134 | 4.11 | -7.056 | -7.08 | 2092 | 2160 | 2177 | 0 | 4110 | 2304 |  | CORR | CIGR | 07:30 | 07:41 | 07:43 | 35 | 170 | 10 | EXT |  | 0.89 | (c)
24795.74 | 0 | -0.043 | -11.27 | -11.313 | -324 | -135 | -34 | 0 |  | 2305 | Нарушение формы кольцевого шва | GWAN |  | 09:20 | 09:51 | 10:07 | 0 | 580 |  | EXT | Нарушение формы кольцевого шва |  | (c)
24807.01 | 0 | -0.031 | -11.41 | -11.441 | 1982 | 2217 | -1607 | 0 |  | 2306 | Нарушение формы кольцевого шва | GWAN |  | 05:56 | 06:34 | 08:17 | 0 | 1745 |  | EXT | Нарушение формы кольцевого шва |  | (c)
24823.725 | 5.305 | 5.279 | -5.965 | -5.991 | 318 | 517 | 523 | 318 | 5279 | 2307 |  | CORR | CIGR | 03:05 | 03:38 | 03:38 | 56 | 409 | 12 | EXT |  | 0.89 | (c)
24829.69 | 0 | -0.032 | -11.4 | -11.432 | 1054 | 1606 | 1952 | 0 |  | 2308 | Нарушение формы кольцевого шва | GWAN |  | 02:24 | 03:53 | 04:49 | 0 | 1796 |  | EXT | Нарушение формы кольцевого шва |  | (c)
24829.69 | 0 | -0.036 | -11.4 | -11.436 | -637 | -486 | -429 | 220 |  | 2308 | Нарушение формы кольцевого шва | GWAN |  | 09:51 | 10:15 | 10:25 | 0 | 417 |  | EXT | Нарушение формы кольцевого шва |  | (c)
24863.33 | 0 | -0.037 | -11.45 | -11.487 | 1250 | 1954 | 1782 | 0 |  | 2311 | Нарушение формы кольцевого шва | GWAN |  | 02:55 | 04:49 | 04:21 | 0 | 1064 |  | EXT | Нарушение формы кольцевого шва |  | (c)
24863.33 | 0 | -0.047 | -11.45 | -11.497 | -946 | -448 | -570 | 194 |  | 2311 | Нарушение формы кольцевого шва | GWAN |  | 09:01 | 10:21 | 10:01 | 0 | 752 |  | EXT | Нарушение формы кольцевого шва |  | (c)
24869.089 | 5.759 | 5.749 | -5.691 | -5.701 | -900 | -834 | -839 | 778 | 5680 | 2311 |  | CORR | CIGR | 09:08 | 09:19 | 09:18 | 21 | 122 | 14 | EXT |  | 0.89 | (c)
24897.21 | 0 | -0.032 | -9.97 | -10.002 | 1200 | 1394 | 1595 | 240 |  | 2314 | Нарушение формы кольцевого шва | GWAN |  | 05:40 | 06:11 | 06:44 | 0 | 790 |  | EXT | Нарушение формы кольцевого шва |  | (c)
24898.977 | 1.767 | 1.676 | -8.203 | -8.294 | 1789 | 1797 | 2004 | 11 | 1676 | 2314 |  | CORR | GENE | 07:15 | 07:16 | 07:50 | 91 | 431 | 10 | EXT |  | 0.89 | (c)
24907.18 | 0 | -0.035 | -11.24 | -11.275 | 1235 | 1620 | 1649 | 168 |  | 2315 | Нарушение формы кольцевого шва | GWAN |  | 05:32 | 06:34 | 06:39 | 0 | 828 |  | EXT | Нарушение формы кольцевого шва |  | (c)
24918.721 | 0.301 | 0.17 | -10.879 | -11.01 | 1684 | 1871 | 1883 | 149 | 170 | 2316 |  | DENT | GENE | 06:39 | 07:10 | 07:12 | 289 | 398 | 0.7 | N/A | Глубина вмятины: 10 мм (0,7%). Линейка: 29 см в (17 см; 07:10 ч:мин) Аномалия находится вблизи продольного шва. |  | (c)
24935.867 | 6.267 | 6.246 | -4.133 | -4.154 | 1685 | 2132 | 1948 | 19 | 4117 | 2317 |  | CORR | CIGR | 03:25 | 04:37 | 04:08 | 37 | 526 | 10 | EXT |  | 0.89 | (c)
24940 | 0 | 0 | -11.21 | -11.21 | 1966 | -2191 | -2049 | 0 | 0 | 2318 | Смещение кромок | GWAN |  | 04:28 | 05:17 | 05:40 | 0 | 893 | 15 | EXT | Смещение кромок Наружу Величина смещения - 2.8 мм. |  | (c)
24940 | 0 | -0.045 | -11.21 | -11.255 | -1068 | -691 | -740 | 413 |  | 2318 | Нарушение формы кольцевого шва | GWAN |  | 08:18 | 09:19 | 09:11 | 0 | 655 |  | EXT | Нарушение формы кольцевого шва |  | (c)
24941.19 | 1.19 | 1.123 | -10.02 | -10.087 | -1431 | -687 | -874 | 317 | 1123 | 2318 |  | CORR | GENE | 07:20 | 09:20 | 08:49 | 209 | 1114 | 11 | EXT |  | 0.91 | (c)
24942.132 | 2.132 | 2.132 | -9.078 | -9.078 | 1951 | 2100 | 2053 | 75 | 2132 | 2318 |  | CORR | CIGR | 04:25 | 04:49 | 04:42 | 24 | 204 | 10 | EXT |  | 0.89 | (c)
24942.919 | 2.919 | 2.853 | -8.291 | -8.357 | 155 | 278 | 397 | 155 | 2853 | 2318 |  | CORR | GENE | 11:36 | 11:55 | 00:15 | 85 | 483 | 10 | EXT |  | 0.89 | (c)
24944.409 | 4.409 | 4.381 | -6.801 | -6.829 | 1366 | 1863 | 1811 | 0 | 4381 | 2318 |  | CORR | GENE | 02:51 | 04:11 | 04:03 | 77 | 889 | 10 | EXT |  | 0.89 | (c)
24948.862 | 8.862 | 8.85 | -2.348 | -2.36 | -1884 | -1773 | -1801 | 346 | 2326 | 2318 |  | CORR | CIGR | 06:06 | 06:24 | 06:20 | 34 | 166 | 10 | EXT |  | 0.89 | (c)
24959.304 | 8.094 | 8.03 | -3.326 | -3.39 | -2198 | -1897 | -1856 | 32 | 3233 | 2319 |  | CORR | GENE | 04:14 | 05:03 | 05:10 | 157 | 685 | 11 | EXT |  | 0.9 | (c)
24960.464 | 9.254 | 9.193 | -2.166 | -2.227 | 420 | 705 | 714 | 420 | 2122 | 2319 |  | CORR | GENE | 11:17 | 00:03 | 00:04 | 105 | 588 | 10 | EXT |  | 0.89 | (c)
24973.97 | 0 | -0.04 | -11.25 | -11.29 | 1204 | 1483 | 1516 | 402 |  | 2321 | Нарушение формы кольцевого шва | GWAN |  | 03:40 | 04:25 | 04:31 | 0 | 625 |  | EXT | Нарушение формы кольцевого шва |  | (c)
24973.97 | 0 | -0.04 | -11.25 | -11.29 | -636 | -199 | -307 | 23 |  | 2321 | Нарушение формы кольцевого шва | GWAN |  | 10:43 | 11:54 | 11:36 | 0 | 659 |  | EXT | Нарушение формы кольцевого шва |  | (c)
24982.613 | 8.643 | 8.627 | -2.607 | -2.623 | -1927 | -1709 | -1762 | 304 | 2559 | 2321 |  | CORR | GENE | 07:15 | 07:50 | 07:41 | 64 | 329 | 10 | EXT |  | 0.89 | (c)
24984.639 | 10.669 | 10.631 | -0.581 | -0.619 | -1690 | -1506 | -1503 | 540 | 544 | 2321 |  | CORR | GENE | 07:53 | 08:23 | 08:23 | 75 | 375 | 10 | EXT |  | 0.89 | (c)
25008.06 | 0 | -0.032 | -11.39 | -11.422 | -2146 | -1901 | -1758 | 85 |  | 2324 | Нарушение формы кольцевого шва | GWAN |  | 06:55 | 07:34 | 07:58 | 0 | 776 |  | EXT | Нарушение формы кольцевого шва |  | (c)
25008.06 | 0 | -0.054 | -11.39 | -11.444 | -965 | -755 | -340 | 285 |  | 2324 | Нарушение формы кольцевого шва | GWAN |  | 10:06 | 10:39 | 11:46 | 0 | 1249 |  | EXT | Нарушение формы кольцевого шва |  | (c)
25026.293 | 6.843 | 6.545 | -4.297 | -4.595 | -2 | 10 | 17 | 0 | 4002 | 2325 |  | CORR | AXGR | 09:25 | 09:27 | 09:28 | 593 | 39 | 11 | EXT |  | 0.95 | (c)
25030.59 | 0 | -0.039 | -11 | -11.039 | -1180 | -897 | -858 | 537 |  | 2326 | Нарушение формы кольцевого шва | GWAN |  | 08:55 | 09:40 | 09:47 | 0 | 643 |  | EXT | Нарушение формы кольцевого шва |  | (c)
25041.59 | 0 | -0.048 | -11.23 | -11.278 | 1544 | -1012 | -1716 | 0 |  | 2327 | Нарушение формы кольцевого шва | GWAN |  | 04:45 | 09:53 | 07:59 | 0 | 2402 |  | EXT | Нарушение формы кольцевого шва |  | (c)
25052.82 | 0 | -0.047 | -11.2 | -11.247 | 361 | 1506 | 1152 | 287 |  | 2328 | Нарушение формы кольцевого шва | GWAN |  | 01:31 | 04:36 | 03:39 | 0 | 1583 |  | EXT | Нарушение формы кольцевого шва |  | (c)
25064.02 | 0 | -0.035 | -11.15 | -11.185 | 1497 | 1671 | 1833 | 62 |  | 2329 | Нарушение формы кольцевого шва | GWAN |  | 01:33 | 02:01 | 02:27 | 0 | 672 |  | EXT | Нарушение формы кольцевого шва |  | (c)
25064.02 | 0 | 0 | -11.15 | -11.15 | 2223 | -1929 | -1936 | 0 | 0 | 2329 | Смещение кромок | GWAN |  | 03:30 | 04:20 | 04:19 | 0 | 603 | 15 | EXT | Смещение кромок Вовнутрь Величина смещения - 2.9 мм. |  | (c)
25075.17 | 0 | -0.043 | -10.98 | -11.023 | -1049 | 44 | -241 | 0 |  | 2330 | Нарушение формы кольцевого шва | GWAN |  | 09:05 | 00:02 | 11:15 | 0 | 1616 |  | EXT | Нарушение формы кольцевого шва |  | (c)
25075.17 | 0 | -0.021 | -10.98 | -11.001 | 1982 | 2144 | -2009 | 0 |  | 2330 | Нарушение формы кольцевого шва | GWAN |  | 05:14 | 05:40 | 06:30 | 0 | 941 |  | EXT | Нарушение формы кольцевого шва |  | (c)
25097.19 | 0 | -0.014 | -11.38 | -11.394 | 1303 | 1448 | 1468 | 598 |  | 2332 | Нарушение формы кольцевого шва | GWAN |  | 04:47 | 05:10 | 05:14 | 0 | 329 |  | EXT | Нарушение формы кольцевого шва |  | (c)
25097.19 | 0 | -0.031 | -11.38 | -11.411 | -1902 | -918 | -1061 | 221 |  | 2332 | Нарушение формы кольцевого шва | GWAN |  | 08:10 | 10:48 | 10:25 | 0 | 1681 |  | EXT | Нарушение формы кольцевого шва |  | (c)
25108.57 | 0 | -0.054 | -11.08 | -11.134 | -1091 | -718 | -833 | 576 |  | 2333 | Нарушение формы кольцевого шва | GWAN |  | 11:48 | 00:48 | 00:30 | 0 | 516 |  | EXT | Нарушение формы кольцевого шва |  | (c)
25108.57 | 0 | -0.043 | -11.08 | -11.123 | 2066 | -2110 | -1981 | 0 |  | 2333 | Нарушение формы кольцевого шва | GWAN |  | 08:18 | 09:04 | 09:24 | 0 | 827 |  | EXT | Нарушение формы кольцевого шва |  | (c)
25114.99 | 6.42 | 6.395 | -4.66 | -4.685 | -1968 | -1848 | -1857 | 262 | 4611 | 2333 |  | CORR | GENE | 09:27 | 09:46 | 09:44 | 74 | 222 | 10 | EXT |  | 0.89 | (c)
25129.104 | 9.454 | 9.386 | -1.696 | -1.764 | -381 | -300 | -277 | 173 | 1671 | 2334 |  | CORR | GENE | 08:09 | 08:22 | 08:26 | 93 | 208 | 10 | EXT |  | 0.89 | (c)
25137.257 | 6.457 | 6.416 | -4.653 | -4.694 | -456 | -333 | -287 | 118 | 4631 | 2335 |  | CORR | GENE | 00:56 | 01:15 | 01:23 | 63 | 338 | 10 | EXT |  | 0.89 | (c)
25142.645 | 0.735 | 0.551 | -10.515 | -10.699 | 896 | 1007 | 1312 | 504 | 551 | 2336 |  | CORR | GENE | 04:02 | 04:20 | 05:09 | 200 | 831 | 10 | EXT |  | 0.9 | (c)
25153.16 | 0 | -0.029 | -10.54 | -10.569 | -141 | -44 | 41 | 0 |  | 2337 | Нарушение формы кольцевого шва | GWAN |  | 01:42 | 01:58 | 02:11 | 0 | 364 |  | EXT | Нарушение формы кольцевого шва |  | (c)
25153.16 | 0 | -0.034 | -10.54 | -10.574 | 1584 | 2015 | 2041 | 0 |  | 2337 | Нарушение формы кольцевого шва | GWAN |  | 06:20 | 07:30 | 07:34 | 0 | 915 |  | EXT | Нарушение формы кольцевого шва |  | (c)
25158.018 | 4.858 | 4.839 | -5.682 | -5.701 | 693 | 903 | 868 | 693 | 4839 | 2337 |  | CORR | CIGR | 03:56 | 04:30 | 04:25 | 35 | 350 | 10 | EXT |  | 0.89 | (c)
25163.882 | 0.182 | 0.118 | -11.188 | -11.252 | 1078 | 1537 | 1511 | 286 | 118 | 2338 |  | CORR | GENE | 00:53 | 02:07 | 02:03 | 130 | 866 | 11 | EXT |  | 0.9 | (c)
25165.127 | 1.427 | 1.363 | -9.943 | -10.007 | 433 | 619 | 695 | 433 | 1363 | 2338 |  | CORR | GENE | 11:09 | 11:39 | 11:51 | 101 | 523 | 10 | EXT |  | 0.89 | (c)
25170.886 | 7.186 | 7.152 | -4.184 | -4.218 | -1118 | -971 | -935 | 753 | 4164 | 2338 |  | CORR | CIGR | 06:58 | 07:22 | 07:28 | 54 | 365 | 10 | EXT |  | 0.89 | (c)
25175.07 | 0 | -0.019 | -11.26 | -11.279 | 1257 | 1388 | 1379 | 729 |  | 2339 | Нарушение формы кольцевого шва | GWAN |  | 04:49 | 05:10 | 05:09 | 0 | 245 |  | EXT | Нарушение формы кольцевого шва |  | (c)
25197.68 | 0 | -0.03 | -10.61 | -10.64 | -2127 | -2024 | -1987 | 103 |  | 2341 | Нарушение формы кольцевого шва | GWAN |  | 04:20 | 04:36 | 04:43 | 0 | 281 |  | EXT | Нарушение формы кольцевого шва |  | (c)
25197.68 | 0 | -0.04 | -10.61 | -10.65 | -462 | 3 | -39 | 0 |  | 2341 | Нарушение формы кольцевого шва | GWAN |  | 08:49 | 10:04 | 09:57 | 0 | 845 |  | EXT | Нарушение формы кольцевого шва |  | (c)
25208.29 | 0 | -0.035 | -11.36 | -11.395 | 1950 | -2122 | -2087 | 0 |  | 2342 | Нарушение формы кольцевого шва | GWAN |  | 04:15 | 05:17 | 05:23 | 0 | 850 |  | EXT | Нарушение формы кольцевого шва |  | (c)
25230.635 | 0.145 | 0.061 | -11.135 | -11.219 | -2077 | -2003 | -1736 | 154 | 61 | 2344 |  | CORR | GENE | 06:19 | 06:31 | 07:14 | 102 | 681 | 10 | EXT |  | 0.89 | (c)
25237.48 | 6.99 | 6.966 | -4.29 | -4.314 | 2182 | -2155 | -2169 | 0 | 4274 | 2344 |  | CORR | CIGR | 05:46 | 06:07 | 06:04 | 40 | 220 | 10 | EXT |  | 0.89 | (c)
25261.19 | 8.12 | 8.108 | -3.2 | -3.212 | -2107 | -1979 | -1982 | 124 | 3181 | 2346 |  | CORR | CIGR | 07:49 | 08:09 | 08:09 | 31 | 250 | 10 | EXT |  | 0.89 | (c)
25261.798 | 8.728 | 8.679 | -2.592 | -2.641 | -1779 | -1522 | -1507 | 452 | 2543 | 2346 |  | CORR | GENE | 08:41 | 09:23 | 09:25 | 98 | 543 | 10 | EXT |  | 0.89 | (c)
25264.243 | 11.173 | 10.969 | -0.147 | -0.351 | -325 | -140 | 410 | 0 | 103 | 2346 |  | CORR | GENE | 00:36 | 01:06 | 02:35 | 248 | 1469 | 10 | EXT |  | 0.91 | (c)
25264.349 | 11.279 | 11.003 | -0.041 | -0.317 | 1974 | -1986 | -1737 | 0 | 23 | 2346 |  | CORR | GENE | 06:47 | 08:08 | 08:48 | 294 | 1502 | 11 | EXT |  | 0.92 | (c)
25266.253 | 1.863 | 1.757 | -9.397 | -9.503 | -787 | -493 | -407 | 26 | 1757 | 2347 |  | CORR | GENE | 08:03 | 08:51 | 09:05 | 144 | 761 | 10 | EXT |  | 0.9 | (c)
25297.726 | 10.706 | 10.083 | -0.534 | -1.157 | 158 | 489 | 363 | 158 | 450 | 2349 |  | CORR | GENE | 10:56 | 11:49 | 11:29 | 707 | 409 | 11 | EXT |  | 0.95 | (c)
25331.92 | 0 | -0.029 | -11.49 | -11.519 | 758 | 1351 | 1282 | 424 |  | 2353 | Нарушение формы кольцевого шва | GWAN |  | 04:39 | 06:15 | 06:04 | 0 | 1048 |  | EXT | Нарушение формы кольцевого шва |  | (c)
25343.41 | 0 | -0.036 | -11.3 | -11.336 | 2167 | -2110 | -2063 | 0 |  | 2354 | Нарушение формы кольцевого шва | GWAN |  | 04:01 | 04:31 | 04:38 | 0 | 461 |  | EXT | Нарушение формы кольцевого шва |  | (c)
25376.32 | 0 | -0.031 | -3.72 | -3.751 | 1377 | 2130 | 1899 | 0 |  | 2358 | Нарушение формы кольцевого шва | GWAN |  | 04:52 | 06:54 | 06:17 | 0 | 1042 |  | EXT | Нарушение формы кольцевого шва |  | (c)
25387.28 | 0 | -0.039 | -11.45 | -11.489 | -642 | -284 | -407 | 173 |  | 2360 | Нарушение формы кольцевого шва | GWAN |  | 08:08 | 09:06 | 08:46 | 0 | 469 |  | EXT | Нарушение формы кольцевого шва |  | (c)
25409.57 | 0 | -0.033 | -11.2 | -11.233 | 262 | 458 | 525 | 262 |  | 2362 | Вышлифовка на шве | GWAN | GENE | 01:40 | 02:11 | 02:22 | 90 | 527 | 15 | EXT | Вышлифовка на шве |  | (c)
25420.77 | 0 | -0.043 | -11.03 | -11.073 | -471 | -17 | -100 | 270 |  | 2363 | Нарушение формы кольцевого шва | GWAN |  | 11:22 | 00:35 | 00:22 | 0 | 741 |  | EXT | Нарушение формы кольцевого шва |  | (c)
25420.77 | 0 | -0.033 | -11.03 | -11.063 | 2011 | 2129 | 2141 | 0 |  | 2363 | Нарушение формы кольцевого шва | GWAN |  | 06:03 | 06:22 | 06:24 | 0 | 261 |  | EXT | Нарушение формы кольцевого шва |  | (c)
25442.55 | 0 | -0.036 | -11.36 | -11.396 | 414 | 705 | 733 | 414 |  | 2365 | Нарушение формы кольцевого шва | GWAN |  | 01:07 | 01:54 | 01:59 | 0 | 637 |  | EXT | Нарушение формы кольцевого шва |  | (c)
25442.55 | 0 | -0.038 | -11.36 | -11.398 | 1383 | 1842 | 1678 | 257 |  | 2365 | Нарушение формы кольцевого шва | GWAN |  | 03:44 | 04:58 | 04:31 | 0 | 590 |  | EXT | Нарушение формы кольцевого шва |  | (c)
25474.777 | 9.377 | 9.34 | -1.713 | -1.75 | -522 | -418 | -370 | 218 | 1693 | 2367 |  | CORR | GENE | 08:47 | 09:04 | 09:11 | 57 | 303 | 10 | EXT |  | 0.89 | (c)
25544.03 | 0 | -0.043 | -11.19 | -11.233 | 2131 | -1554 | -1667 | 0 |  | 2374 | Нарушение формы кольцевого шва | GWAN |  | 06:29 | 08:34 | 08:16 | 0 | 1327 |  | EXT | Нарушение формы кольцевого шва |  | (c)
25589.43 | 0 | -0.066 | -11.55 | -11.616 | -444 | 140 | -36 | 0 |  | 2378 | Нарушение формы кольцевого шва | GWAN |  | 00:49 | 02:23 | 01:55 | 0 | 816 |  | EXT | Нарушение формы кольцевого шва |  | (c)
25595.574 | 6.144 | 6.127 | -5.406 | -5.423 | 1902 | 2144 | 2101 | 0 | 5333 | 2378 |  | CORR | GENE | 07:08 | 07:47 | 07:40 | 90 | 399 | 16 | EXT |  | 0.89 | (c)
25600.98 | 0 | -0.025 | -11.26 | -11.285 | 1551 | 1790 | 1741 | 299 |  | 2379 | Нарушение формы кольцевого шва | GWAN |  | 06:19 | 06:57 | 06:49 | 0 | 381 |  | EXT | Нарушение формы кольцевого шва |  | (c)
25636.195 | 1.605 | 1.541 | -9.815 | -9.879 | 336 | 509 | 629 | 336 | 1541 | 2382 |  | CORR | GENE | 02:39 | 03:07 | 03:26 | 91 | 585 | 10 | EXT |  | 0.89 | (c)
25687.219 | 7.299 | 7.284 | -3.941 | -3.956 | -2092 | -1950 | -1979 | 138 | 3919 | 2386 |  | CORR | CIGR | 06:32 | 06:55 | 06:51 | 37 | 226 | 10 | EXT |  | 0.89 | (c)
25713.3 | 0 | -0.063 | -11.48 | -11.543 | 1361 | 1576 | 1635 | 321 |  | 2389 | Нарушение формы кольцевого шва | GWAN |  | 02:01 | 02:36 | 02:45 | 0 | 549 |  | EXT | Нарушение формы кольцевого шва |  | (c)
25736.25 | 0 | -0.032 | -11.34 | -11.372 | 1871 | -722 | -1259 | 0 |  | 2391 | Нарушение формы кольцевого шва | GWAN |  | 02:43 | 07:45 | 06:18 | 0 | 2662 |  | EXT | Нарушение формы кольцевого шва |  | (c)
25741.111 | 4.861 | 4.793 | -6.479 | -6.547 | -1026 | -619 | -752 | 478 | 4793 | 2391 |  | CORR | GENE | 06:56 | 08:01 | 07:40 | 110 | 548 | 12 | EXT |  | 0.89 | (c)
25743.353 | 7.103 | 7.091 | -4.237 | -4.249 | -745 | -505 | -577 | 410 | 4173 | 2391 |  | CORR | GENE | 07:41 | 08:20 | 08:08 | 76 | 334 | 10 | EXT |  | 0.89 | (c)
25747.59 | 0 | -0.032 | -11.15 | -11.182 | -2192 | -1199 | -1121 | 39 |  | 2392 | Нарушение формы кольцевого шва | GWAN |  | 03:57 | 06:37 | 06:50 | 0 | 2141 |  | EXT | Нарушение формы кольцевого шва |  | (c)
25761.411 | 2.671 | 2.579 | -7.459 | -7.551 | -2122 | -1720 | -1742 | 109 | 2579 | 2393 |  | CORR | GENE | 07:54 | 08:59 | 08:56 | 177 | 759 | 10 | EXT |  | 0.9 | (c)
25763.804 | 5.064 | 4.97 | -5.066 | -5.16 | -2158 | -1693 | -1715 | 72 | 4957 | 2393 |  | CORR | GENE | 07:48 | 09:04 | 09:00 | 203 | 886 | 10 | EXT |  | 0.9 | (c)
25764.145 | 5.405 | 5.298 | -4.725 | -4.832 | 1327 | 1473 | 1742 | 74 | 4702 | 2393 |  | CORR | GENE | 05:11 | 05:35 | 06:18 | 130 | 829 | 10 | EXT |  | 0.89 | (c)
25767.777 | 9.037 | 9.01 | -1.093 | -1.12 | 496 | 613 | 639 | 496 | 1066 | 2393 |  | CORR | CIGR | 02:57 | 03:16 | 03:20 | 54 | 285 | 10 | EXT |  | 0.89 | (c)
25768.171 | 9.431 | 9.384 | -0.699 | -0.746 | 158 | 511 | 484 | 158 | 637 | 2393 |  | CORR | GENE | 02:02 | 02:59 | 02:55 | 109 | 651 | 10 | EXT |  | 0.89 | (c)
25768.87 | 0 | -0.032 | -11.38 | -11.412 | 320 | 1379 | 1467 | 0 |  | 2394 | Нарушение формы кольцевого шва | GWAN |  | 00:04 | 02:55 | 03:09 | 0 | 2295 |  | EXT | Нарушение формы кольцевого шва |  | (c)
25768.87 | 0 | -0.032 | -11.38 | -11.412 | -1483 | -1146 | -775 | 68 |  | 2394 | Нарушение формы кольцевого шва | GWAN |  | 07:13 | 08:07 | 09:07 | 0 | 1415 |  | EXT | Нарушение формы кольцевого шва |  | (c)
25778.807 | 9.937 | 9.861 | -1.443 | -1.519 | -921 | -770 | -655 | 389 | 1406 | 2394 |  | CORR | GENE | 08:44 | 09:08 | 09:27 | 113 | 533 | 10 | EXT |  | 0.89 | (c)
25778.841 | 9.971 | 9.853 | -1.409 | -1.527 | 1184 | 1315 | 1640 | 134 | 1386 | 2394 |  | CORR | GENE | 02:23 | 02:45 | 03:37 | 141 | 913 | 10 | EXT |  | 0.9 | (c)
25778.977 | 10.107 | 10.093 | -1.273 | -1.287 | -1828 | -1666 | -1696 | 402 | 1246 | 2394 |  | CORR | CIGR | 06:17 | 06:44 | 06:39 | 41 | 264 | 10 | EXT |  | 0.89 | (c)
25779.148 | 10.278 | 10.221 | -1.102 | -1.159 | 922 | 1753 | 1543 | 67 | 966 | 2394 |  | CORR | GENE | 01:41 | 03:55 | 03:21 | 193 | 1242 | 11 | EXT |  | 0.9 | (c)
25779.159 | 10.289 | 10.245 | -1.091 | -1.135 | -1076 | -467 | -674 | 273 | 963 | 2394 |  | CORR | GENE | 08:19 | 09:57 | 09:24 | 172 | 803 | 10 | EXT |  | 0.9 | (c)
25779.653 | 10.783 | 10.613 | -0.597 | -0.767 | 975 | 1165 | 1588 | 30 | 573 | 2394 |  | CORR | GENE | 01:50 | 02:20 | 03:29 | 194 | 1226 | 10 | EXT |  | 0.9 | (c)
25779.934 | 11.064 | 11.035 | -0.316 | -0.345 | -1743 | -921 | -1239 | 488 | 167 | 2394 |  | CORR | GENE | 06:31 | 08:44 | 07:52 | 178 | 1008 | 10 | EXT |  | 0.9 | (c)
25780.25 | 0 | -0.034 | -11.26 | -11.294 | 1185 | -2000 | -1501 | 0 |  | 2395 | Нарушение формы кольцевого шва | GWAN |  | 00:26 | 03:52 | 05:12 | 0 | 3550 |  | EXT | Нарушение формы кольцевого шва |  | (c)
25781.567 | 1.317 | 1.227 | -9.943 | -10.033 | 1951 | 2067 | -2218 | 0 | 1227 | 2395 |  | CORR | GENE | 02:30 | 02:48 | 03:17 | 108 | 583 | 10 | EXT |  | 0.89 | (c)
25786.957 | 6.707 | 6.691 | -4.553 | -4.569 | -2157 | -1702 | -1896 | 74 | 4477 | 2395 |  | CORR | GENE | 03:27 | 04:40 | 04:09 | 92 | 522 | 10 | EXT |  | 0.89 | (c)
25788.903 | 8.653 | 8.589 | -2.607 | -2.671 | -2187 | -1491 | -1775 | 44 | 2508 | 2395 |  | CORR | GENE | 03:22 | 05:14 | 04:28 | 163 | 823 | 12 | EXT |  | 0.9 | (c)
25789.731 | 9.481 | 9.395 | -1.779 | -1.865 | -2164 | -1707 | -1607 | 67 | 1686 | 2395 |  | CORR | GENE | 03:25 | 04:39 | 04:55 | 179 | 1113 | 11 | EXT |  | 0.9 | (c)
25802.85 | 0 | -0.032 | -10.88 | -10.912 | -1121 | -649 | -626 | 130 |  | 2397 | Нарушение формы кольцевого шва | GWAN |  | 11:20 | 00:36 | 00:40 | 0 | 991 |  | EXT | Нарушение формы кольцевого шва |  | (c)
25802.85 | 0 | -0.018 | -10.88 | -10.898 | 750 | 1314 | 1262 | 456 |  | 2397 | Нарушение формы кольцевого шва | GWAN |  | 04:21 | 05:53 | 05:44 | 0 | 1025 |  | EXT | Нарушение формы кольцевого шва |  | (c)
25805.479 | 2.629 | 2.519 | -8.251 | -8.361 | 707 | 1103 | 1188 | 562 | 2519 | 2397 |  | CORR | GENE | 04:15 | 05:18 | 05:32 | 208 | 962 | 10 | EXT |  | 0.9 | (c)
25806.564 | 3.714 | 3.672 | -7.166 | -7.208 | 888 | 1422 | 1297 | 525 | 3672 | 2397 |  | CORR | GENE | 04:44 | 06:10 | 05:50 | 134 | 818 | 10 | EXT |  | 0.9 | (c)
25820.561 | 6.831 | 6.776 | -4.199 | -4.254 | -870 | -730 | -643 | 416 | 4167 | 2398 |  | CORR | GENE | 06:55 | 07:17 | 07:31 | 87 | 454 | 10 | EXT |  | 0.89 | (c)
25825.174 | 0.414 | 0.381 | -11.016 | -11.049 | 1876 | 1999 | 2024 | 58 | 381 | 2399 |  | CORR | CIGR | 02:13 | 02:33 | 02:37 | 56 | 297 | 11 | EXT |  | 0.89 | (c)
25825.531 | 0.771 | 0.754 | -10.659 | -10.676 | 1960 | 2131 | 2076 | 39 | 754 | 2399 |  | CORR | CIGR | 02:26 | 02:54 | 02:45 | 42 | 231 | 11 | EXT |  | 0.89 | (c)
25825.985 | 1.225 | 1.149 | -10.205 | -10.281 | -533 | -338 | -255 | 0 | 1149 | 2399 |  | CORR | GENE | 07:44 | 08:15 | 08:29 | 109 | 556 | 10 | EXT |  | 0.89 | (c)
25826.811 | 2.051 | 1.973 | -9.379 | -9.457 | 1631 | 1708 | 1901 | 60 | 1973 | 2399 |  | CORR | GENE | 01:33 | 01:46 | 02:17 | 93 | 540 | 10 | EXT |  | 0.89 | (c)
25826.812 | 2.052 | 1.986 | -9.378 | -9.444 | -1236 | -524 | -703 | 170 | 1986 | 2399 |  | CORR | GENE | 05:50 | 07:45 | 07:16 | 203 | 1066 | 10 | EXT |  | 0.9 | (c)
25827.979 | 3.219 | 3.146 | -8.211 | -8.284 | 1561 | 1706 | 1866 | 59 | 3146 | 2399 |  | CORR | GENE | 01:22 | 01:45 | 02:11 | 112 | 610 | 10 | EXT |  | 0.89 | (c)
25828.384 | 3.624 | 3.582 | -7.806 | -7.848 | 1633 | 1755 | 1824 | 215 | 3582 | 2399 |  | CORR | GENE | 01:34 | 01:53 | 02:04 | 72 | 383 | 10 | EXT |  | 0.89 | (c)
25829.19 | 4.43 | 4.368 | -7 | -7.062 | 1502 | 1696 | 1818 | 97 | 4368 | 2399 |  | CORR | GENE | 01:12 | 01:44 | 02:03 | 115 | 632 | 10 | EXT |  | 0.89 | (c)
25829.92 | 5.16 | 5.129 | -6.27 | -6.301 | -506 | -250 | -300 | 93 | 5129 | 2399 |  | CORR | GENE | 07:48 | 08:30 | 08:22 | 79 | 414 | 11 | EXT |  | 0.89 | (c)
25830.352 | 5.592 | 5.551 | -5.838 | -5.879 | -416 | -325 | -264 | 113 | 5551 | 2399 |  | CORR | GENE | 08:03 | 08:17 | 08:27 | 59 | 303 | 10 | EXT |  | 0.89 | (c)
25835.032 | 10.272 | 10.224 | -1.158 | -1.206 | 1201 | 1680 | 1589 | 253 | 1076 | 2399 |  | CORR | GENE | 00:24 | 01:41 | 01:26 | 130 | 777 | 13 | EXT |  | 0.9 | (c)
25835.985 | 11.225 | 11.171 | -0.205 | -0.259 | 2169 | -2001 | -1972 | 0 | 167 | 2399 |  | CORR | GENE | 02:60 | 03:47 | 03:52 | 92 | 641 | 10 | EXT |  | 0.89 | (c)
25836.63 | 0.44 | 0.403 | -10.4 | -10.437 | -2057 | -1920 | -1920 | 173 | 403 | 2400 |  | CORR | GENE | 08:03 | 08:25 | 08:26 | 62 | 274 | 11 | EXT |  | 0.89 | (c)
25836.762 | 0.572 | 0.543 | -10.268 | -10.297 | 1954 | 2117 | 2077 | 31 | 543 | 2400 |  | CORR | CIGR | 06:51 | 07:17 | 07:11 | 45 | 246 | 12 | EXT |  | 0.89 | (c)
25836.834 | 0.644 | 0.633 | -10.196 | -10.207 | -2144 | -1782 | -1870 | 87 | 633 | 2400 |  | CORR | GENE | 07:49 | 08:48 | 08:34 | 78 | 548 | 13 | EXT |  | 0.89 | (c)
25838.477 | 2.287 | 2.231 | -8.553 | -8.609 | -2220 | -1997 | -1985 | 11 | 2231 | 2400 |  | CORR | GENE | 07:37 | 08:13 | 08:15 | 95 | 471 | 10 | EXT |  | 0.89 | (c)
25838.583 | 2.393 | 2.375 | -8.447 | -8.465 | -2225 | -2068 | -2087 | 6 | 2375 | 2400 |  | CORR | CIGR | 07:36 | 08:02 | 07:59 | 42 | 276 | 10 | EXT |  | 0.89 | (c)
25838.79 | 2.6 | 2.578 | -8.24 | -8.262 | -2206 | -2033 | -2040 | 24 | 2578 | 2400 |  | CORR | CIGR | 07:39 | 08:07 | 08:06 | 48 | 333 | 10 | EXT |  | 0.89 | (c)
25839.2 | 3.01 | 2.988 | -7.83 | -7.852 | -2198 | -1792 | -1943 | 32 | 2988 | 2400 |  | CORR | GENE | 07:41 | 08:46 | 08:22 | 100 | 509 | 10 | EXT |  | 0.89 | (c)
25840.132 | 3.942 | 3.893 | -6.898 | -6.947 | -2181 | -2076 | -2019 | 50 | 3893 | 2400 |  | CORR | GENE | 07:43 | 08:00 | 08:10 | 64 | 324 | 11 | EXT |  | 0.89 | (c)
25840.429 | 4.239 | 4.221 | -6.601 | -6.619 | -2193 | -2098 | -2098 | 38 | 4221 | 2400 |  | CORR | CIGR | 07:42 | 07:57 | 07:57 | 35 | 189 | 13 | EXT |  | 0.89 | (c)
25843.399 | 7.209 | 7.172 | -3.631 | -3.668 | 1392 | 1534 | 1590 | 443 | 3599 | 2400 |  | CORR | GENE | 05:20 | 05:43 | 05:52 | 69 | 396 | 12 | EXT |  | 0.89 | (c)
25845.604 | 9.414 | 9.402 | -1.426 | -1.438 | -2121 | -2065 | -2061 | 109 | 1413 | 2400 |  | CORR | CIGR | 07:53 | 08:02 | 08:03 | 25 | 121 | 12 | EXT |  | 0.89 | (c)
25846.221 | 10.031 | 10.012 | -0.809 | -0.828 | -2053 | -1658 | -1796 | 177 | 718 | 2400 |  | CORR | GENE | 08:04 | 09:08 | 08:46 | 110 | 514 | 11 | EXT |  | 0.89 | (c)
25847.03 | 0 | -0.034 | -11.09 | -11.124 | 960 | 1738 | 1804 | 416 |  | 2401 | Нарушение формы кольцевого шва | GWAN |  | 11:55 | 02:01 | 02:11 | 0 | 1686 |  | EXT | Нарушение формы кольцевого шва |  | (c)
25847.654 | 0.624 | 0.539 | -10.466 | -10.551 | -1421 | -1223 | -1146 | 809 | 539 | 2401 |  | CORR | GENE | 05:31 | 06:03 | 06:15 | 110 | 550 | 10 | EXT |  | 0.89 | (c)
25848.431 | 1.401 | 1.323 | -9.689 | -9.767 | -1582 | -1156 | -1153 | 649 | 1323 | 2401 |  | CORR | GENE | 05:05 | 06:14 | 06:14 | 147 | 859 | 12 | EXT |  | 0.9 | (c)
25848.774 | 1.744 | 1.725 | -9.346 | -9.365 | -1328 | -901 | -1084 | 841 | 1725 | 2401 |  | CORR | GENE | 05:46 | 06:55 | 06:25 | 87 | 487 | 10 | EXT |  | 0.89 | (c)
25849.153 | 2.123 | 2.088 | -8.967 | -9.002 | -1669 | -1038 | -1231 | 562 | 2088 | 2401 |  | CORR | GENE | 04:51 | 06:33 | 06:02 | 176 | 875 | 11 | EXT |  | 0.9 | (c)
25849.674 | 2.644 | 2.457 | -8.446 | -8.633 | -1698 | -1556 | -797 | 0 | 2457 | 2401 |  | CORR | GENE | 04:46 | 05:09 | 07:12 | 639 | 1800 | 11 | EXT |  | 0.95 | (c)
25850.957 | 3.927 | 3.905 | -7.163 | -7.185 | -441 | -335 | -342 | 243 | 3905 | 2401 |  | CORR | CIGR | 08:09 | 08:26 | 08:25 | 36 | 198 | 14 | EXT |  | 0.89 | (c)
25851.256 | 4.226 | 4.13 | -6.864 | -6.96 | -1675 | -1401 | -1247 | 556 | 4130 | 2401 |  | CORR | GENE | 04:50 | 05:34 | 05:59 | 227 | 856 | 10 | EXT |  | 0.91 | (c)
25852.105 | 5.075 | 4.886 | -6.015 | -6.204 | -1707 | -1251 | -1028 | 349 | 4886 | 2401 |  | CORR | GENE | 04:45 | 05:58 | 06:34 | 206 | 1358 | 11 | EXT |  | 0.91 | (c)
25852.412 | 5.382 | 5.261 | -5.708 | -5.829 | -2028 | -1258 | -1412 | 202 | 5261 | 2401 |  | CORR | GENE | 03:53 | 05:57 | 05:32 | 200 | 1233 | 10 | EXT |  | 0.9 | (c)
25854.004 | 6.974 | 6.918 | -4.116 | -4.172 | -1367 | -1135 | -1119 | 863 | 4090 | 2401 |  | CORR | GENE | 05:40 | 06:17 | 06:20 | 82 | 497 | 10 | EXT |  | 0.89 | (c)
25854.824 | 7.794 | 7.682 | -3.296 | -3.408 | -1497 | -1266 | -1140 | 734 | 3253 | 2401 |  | CORR | GENE | 05:19 | 05:56 | 06:16 | 155 | 714 | 10 | EXT |  | 0.9 | (c)
25857.99 | 10.96 | 10.891 | -0.13 | -0.199 | -1556 | -1238 | -1078 | 600 | 78 | 2401 |  | CORR | GENE | 05:09 | 06:00 | 06:26 | 121 | 956 | 10 | EXT |  | 0.89 | (c)
25860.86 | 2.74 | 2.705 | -8.62 | -8.655 | -2057 | -1860 | -1801 | 174 | 2705 | 2402 |  | CORR | GENE | 05:35 | 06:07 | 06:17 | 71 | 512 | 10 | EXT |  | 0.89 | (c)
25866.497 | 8.377 | 8.321 | -2.983 | -3.039 | -1967 | -1710 | -1743 | 263 | 2947 | 2402 |  | CORR | GENE | 05:50 | 06:31 | 06:26 | 92 | 449 | 11 | EXT |  | 0.89 | (c)
25869.48 | 0 | -0.043 | -11.45 | -11.493 | -1331 | -209 | -412 | 508 |  | 2403 | Нарушение формы кольцевого шва | GWAN |  | 10:35 | 01:36 | 01:04 | 0 | 1839 |  | EXT | Нарушение формы кольцевого шва |  | (c)
25869.48 | 0 | -0.024 | -11.45 | -11.474 | 936 | 1281 | 1346 | 475 |  | 2403 | Нарушение формы кольцевого шва | GWAN |  | 04:41 | 05:37 | 05:47 | 0 | 820 |  | EXT | Нарушение формы кольцевого шва |  | (c)
25869.48 | 0 | -0.026 | -11.45 | -11.476 | -2212 | -2053 | -1988 | 19 |  | 2403 | Нарушение формы кольцевого шва | GWAN |  | 08:13 | 08:39 | 08:49 | 0 | 449 |  | EXT | Нарушение формы кольцевого шва |  | (c)
25870.185 | 0.705 | 0.643 | -10.745 | -10.807 | 104 | 380 | 392 | 104 | 643 | 2403 |  | CORR | GENE | 02:27 | 03:12 | 03:13 | 92 | 575 | 10 | EXT |  | 0.89 | (c)
25870.928 | 1.448 | 1.397 | -10.002 | -10.053 | 189 | 727 | 553 | 189 | 1397 | 2403 |  | CORR | GENE | 02:41 | 04:08 | 03:39 | 121 | 728 | 14 | EXT |  | 0.9 | (c)
25871.729 | 2.249 | 2.214 | -9.201 | -9.236 | 315 | 719 | 570 | 315 | 2214 | 2403 |  | CORR | GENE | 03:01 | 04:06 | 03:42 | 79 | 509 | 11 | EXT |  | 0.89 | (c)
25872.943 | 3.463 | 3.39 | -7.987 | -8.06 | 268 | 491 | 544 | 268 | 3390 | 2403 |  | CORR | GENE | 02:54 | 03:30 | 03:38 | 85 | 552 | 10 | EXT |  | 0.89 | (c)
25876.211 | 6.731 | 6.666 | -4.719 | -4.784 | -2068 | -1969 | -1851 | 163 | 4698 | 2403 |  | CORR | GENE | 08:36 | 08:52 | 09:12 | 86 | 434 | 10 | EXT |  | 0.89 | (c)
25878.629 | 9.149 | 8.388 | -2.301 | -3.062 | 2158 | 2207 | 2194 | 0 | 1296 | 2403 |  | CORR | GENE | 07:59 | 08:06 | 08:04 | 1766 | 73 | 10 | EXT |  | 0.97 | (c)
25880.188 | 10.708 | 10.636 | -0.742 | -0.814 | -2075 | -1987 | -1818 | 156 | 724 | 2403 |  | CORR | GENE | 08:35 | 08:50 | 09:17 | 90 | 513 | 10 | EXT |  | 0.89 | (c)
25880.93 | 0 | -0.028 | -11.2 | -11.228 | -343 | 193 | 77 | 0 |  | 2404 | Нарушение формы кольцевого шва | GWAN |  | 00:14 | 01:40 | 01:21 | 0 | 840 |  | EXT | Нарушение формы кольцевого шва |  | (c)
25880.93 | 0 | -0.025 | -11.2 | -11.225 | -2138 | -1896 | -1567 | 93 |  | 2404 | Нарушение формы кольцевого шва | GWAN |  | 07:24 | 08:03 | 08:56 | 0 | 1141 |  | EXT | Нарушение формы кольцевого шва |  | (c)
25881.233 | 0.303 | 0.05 | -10.897 | -11.15 | 1509 | 1680 | 2109 | 0 | 50 | 2404 |  | CORR | GENE | 05:12 | 05:40 | 06:49 | 282 | 1201 | 10 | EXT |  | 0.91 | (c)
25886.002 | 5.072 | 5.02 | -6.128 | -6.18 | 1588 | 1684 | 1803 | 212 | 5020 | 2404 |  | CORR | GENE | 05:25 | 05:41 | 05:60 | 67 | 431 | 10 | EXT |  | 0.89 | (c)
25886.249 | 5.319 | 5.292 | -5.881 | -5.908 | -2213 | -2074 | -2069 | 17 | 5292 | 2404 |  | CORR | CIGR | 07:12 | 07:34 | 07:35 | 46 | 287 | 10 | EXT |  | 0.89 | (c)
25886.379 | 5.449 | 5.406 | -5.751 | -5.794 | 1565 | 1679 | 1856 | 84 | 5406 | 2404 |  | CORR | GENE | 05:22 | 05:40 | 06:08 | 121 | 581 | 10 | EXT |  | 0.89 | (c)
25886.793 | 5.863 | 5.793 | -5.337 | -5.407 | 1547 | 1676 | 1830 | 118 | 5315 | 2404 |  | CORR | GENE | 05:19 | 05:39 | 06:04 | 92 | 566 | 10 | EXT |  | 0.89 | (c)
25887.637 | 6.707 | 6.589 | -4.493 | -4.611 | 1025 | 1383 | 1561 | 133 | 4431 | 2404 |  | CORR | GENE | 03:54 | 04:52 | 05:21 | 180 | 1072 | 10 | EXT |  | 0.9 | (c)
25888.056 | 7.126 | 6.958 | -4.074 | -4.242 | 905 | 1122 | 1519 | 98 | 4037 | 2404 |  | CORR | GENE | 03:35 | 04:10 | 05:14 | 205 | 1227 | 13 | EXT |  | 0.91 | (c)
25888.452 | 7.522 | 7.408 | -3.678 | -3.792 | 925 | 1266 | 1465 | 225 | 3616 | 2404 |  | CORR | GENE | 03:38 | 04:33 | 05:05 | 176 | 1081 | 10 | EXT |  | 0.9 | (c)
25889.163 | 8.233 | 8.17 | -2.967 | -3.03 | 874 | 1661 | 1395 | 314 | 2829 | 2404 |  | CORR | GENE | 03:30 | 05:37 | 04:54 | 201 | 1043 | 10 | EXT |  | 0.9 | (c)
25889.581 | 8.651 | 8.574 | -2.549 | -2.626 | 852 | 1381 | 1360 | 362 | 2471 | 2404 |  | CORR | GENE | 03:26 | 04:52 | 04:49 | 155 | 1017 | 10 | EXT |  | 0.9 | (c)
25889.952 | 9.022 | 8.995 | -2.178 | -2.205 | 1359 | 1684 | 1623 | 344 | 2127 | 2404 |  | CORR | GENE | 04:48 | 05:41 | 05:31 | 78 | 528 | 10 | EXT |  | 0.89 | (c)
25890.824 | 9.894 | 9.844 | -1.306 | -1.356 | 986 | 1156 | 1227 | 762 | 1277 | 2404 |  | CORR | GENE | 03:48 | 04:15 | 04:27 | 79 | 482 | 10 | EXT |  | 0.89 | (c)
25891.101 | 10.171 | 10.072 | -1.029 | -1.128 | 1547 | 1732 | 1913 | 0 | 986 | 2404 |  | CORR | GENE | 05:19 | 05:48 | 06:18 | 142 | 732 | 10 | EXT |  | 0.9 | (c)
25891.534 | 10.604 | 10.511 | -0.596 | -0.689 | 1497 | 1609 | 1815 | 97 | 572 | 2404 |  | CORR | GENE | 05:11 | 05:29 | 06:02 | 117 | 636 | 10 | EXT |  | 0.89 | (c)
25891.812 | 10.882 | 10.851 | -0.318 | -0.349 | -1919 | -1793 | -1793 | 311 | 293 | 2404 |  | CORR | CIGR | 07:59 | 08:20 | 08:20 | 56 | 253 | 12 | EXT |  | 0.89 | (c)
25892.13 | 0 | -0.035 | -10.94 | -10.975 | -419 | -41 | -97 | 0 |  | 2405 | Нарушение формы кольцевого шва | GWAN |  | 01:13 | 02:14 | 02:05 | 0 | 644 |  | EXT | Нарушение формы кольцевого шва |  | (c)
25892.13 | 0 | -0.019 | -10.94 | -10.959 | 1703 | 1910 | 1888 | 157 |  | 2405 | Нарушение формы кольцевого шва | GWAN |  | 06:56 | 07:29 | 07:26 | 0 | 371 |  | EXT | Нарушение формы кольцевого шва |  | (c)
25893.182 | 1.052 | 1.008 | -9.888 | -9.932 | 104 | 558 | 461 | 104 | 1008 | 2405 |  | CORR | GENE | 02:38 | 03:51 | 03:35 | 115 | 713 | 11 | EXT |  | 0.89 | (c)
25896.299 | 4.169 | 4.153 | -6.771 | -6.787 | -2176 | -2084 | -2079 | 54 | 4153 | 2405 |  | CORR | CIGR | 08:30 | 08:44 | 08:45 | 36 | 195 | 10 | EXT |  | 0.89 | (c)
25896.552 | 4.422 | 4.389 | -6.518 | -6.551 | 1304 | 1532 | 1485 | 565 | 4389 | 2405 |  | CORR | GENE | 05:51 | 06:28 | 06:20 | 97 | 362 | 11 | EXT |  | 0.89 | (c)
25897.191 | 5.061 | 4.979 | -5.879 | -5.961 | 68 | 152 | 354 | 68 | 4979 | 2405 |  | CORR | GENE | 02:32 | 02:45 | 03:18 | 99 | 573 | 10 | EXT |  | 0.89 | (c)
25902.181 | 10.051 | 10.007 | -0.889 | -0.933 | 1330 | 1474 | 1485 | 591 | 862 | 2405 |  | CORR | GENE | 05:55 | 06:19 | 06:20 | 71 | 309 | 10 | EXT |  | 0.89 | (c)
25902.458 | 10.328 | 10.267 | -0.612 | -0.673 | 1347 | 1662 | 1722 | 135 | 537 | 2405 |  | CORR | GENE | 05:58 | 06:49 | 06:59 | 136 | 748 | 10 | EXT |  | 0.9 | (c)
25903.07 | 0 | -0.033 | -10.93 | -10.963 | -1974 | -1861 | -1757 | 256 |  | 2406 | Нарушение формы кольцевого шва | GWAN |  | 03:56 | 04:14 | 04:31 | 0 | 435 |  | EXT | Нарушение формы кольцевого шва |  | (c)
25903.07 | 0 | -0.035 | -10.93 | -10.965 | -596 | -114 | -242 | 0 |  | 2406 | Нарушение формы кольцевого шва | GWAN |  | 07:38 | 08:56 | 08:36 | 0 | 708 |  | EXT | Нарушение формы кольцевого шва |  | (c)
25903.07 | 0 | -0.045 | -10.93 | -10.975 | 576 | 865 | 938 | 576 |  | 2406 | Нарушение формы кольцевого шва | GWAN |  | 10:48 | 11:34 | 11:46 | 0 | 725 |  | EXT | Нарушение формы кольцевого шва |  | (c)
25906.792 | 3.722 | 3.69 | -7.208 | -7.24 | -1242 | -921 | -1006 | 770 | 3690 | 2406 |  | CORR | GENE | 05:54 | 06:46 | 06:32 | 88 | 472 | 12 | EXT |  | 0.89 | (c)
25911.672 | 8.602 | 8.53 | -2.328 | -2.4 | -1111 | -916 | -834 | 557 | 2299 | 2406 |  | CORR | GENE | 06:15 | 06:47 | 07:00 | 101 | 554 | 10 | EXT |  | 0.89 | (c)
25924.474 | 10.474 | 10.405 | -0.846 | -0.915 | 2013 | 2107 | -2178 | 0 | 828 | 2407 |  | CORR | GENE | 03:42 | 03:57 | 04:25 | 87 | 539 | 10 | EXT |  | 0.89 | (c)
25925.93 | 0.61 | 0.543 | -10.75 | -10.817 | -2172 | -2059 | -1923 | 58 | 543 | 2408 |  | CORR | GENE | 03:46 | 04:04 | 04:26 | 93 | 499 | 10 | EXT |  | 0.89 | (c)
25931.536 | 6.216 | 6.187 | -5.144 | -5.173 | 2189 | -1763 | -1949 | 0 | 5120 | 2408 |  | CORR | CIGR | 03:29 | 04:52 | 04:22 | 53 | 647 | 12 | EXT |  | 0.89 | (c)
25931.855 | 6.535 | 6.513 | -4.825 | -4.847 | -2173 | -1946 | -1933 | 58 | 4808 | 2408 |  | CORR | CIGR | 03:45 | 04:22 | 04:24 | 39 | 479 | 11 | EXT |  | 0.89 | (c)
25931.997 | 6.677 | 6.66 | -4.683 | -4.7 | 2087 | -2095 | -2169 | 0 | 4660 | 2408 |  | CORR | CIGR | 03:13 | 03:58 | 03:46 | 40 | 410 | 11 | EXT |  | 0.89 | (c)
25932.328 | 7.008 | 6.983 | -4.352 | -4.377 | 2128 | -1858 | -2011 | 0 | 4332 | 2408 |  | CORR | CIGR | 03:20 | 04:36 | 04:12 | 45 | 645 | 11 | EXT |  | 0.89 | (c)
25933.1 | 7.78 | 7.768 | -3.58 | -3.592 | 2221 | -2103 | -1994 | 0 | 3544 | 2408 |  | CORR | CIGR | 03:35 | 03:57 | 04:14 | 48 | 490 | 11 | EXT |  | 0.89 | (c)
25936.68 | 0 | -0.036 | -11.45 | -11.486 | -913 | 165 | 146 | 913 |  | 2409 | Нарушение формы кольцевого шва | GWAN |  | 09:46 | 00:40 | 00:37 | 0 | 2118 |  | EXT | Нарушение формы кольцевого шва |  | (c)
25936.778 | 0.098 | 0.054 | -11.352 | -11.396 | 1113 | 1749 | 1651 | 42 | 54 | 2409 |  | CORR | GENE | 03:13 | 04:56 | 04:40 | 141 | 1075 | 10 | EXT |  | 0.9 | (c)
25940.002 | 3.322 | 3.248 | -8.128 | -8.202 | -1787 | -1570 | -1474 | 443 | 3248 | 2409 |  | CORR | GENE | 07:25 | 08:00 | 08:16 | 123 | 626 | 10 | EXT |  | 0.89 | (c)
25945.388 | 8.708 | 8.677 | -2.742 | -2.773 | -1437 | -1042 | -1121 | 793 | 2664 | 2409 |  | CORR | GENE | 08:22 | 09:25 | 09:13 | 109 | 633 | 10 | EXT |  | 0.89 | (c)
25946.53 | 9.85 | 9.799 | -1.6 | -1.651 | 842 | 1452 | 1340 | 392 | 1505 | 2409 |  | CORR | GENE | 02:29 | 04:08 | 03:50 | 146 | 997 | 10 | EXT |  | 0.9 | (c)
25946.988 | 10.308 | 10.155 | -1.142 | -1.295 | 806 | 944 | 1346 | 345 | 1117 | 2409 |  | CORR | GENE | 02:24 | 02:46 | 03:51 | 178 | 1079 | 10 | EXT |  | 0.9 | (c)
25947.722 | 11.042 | 10.977 | -0.408 | -0.473 | 1124 | 1318 | 1410 | 535 | 378 | 2409 |  | CORR | GENE | 03:15 | 03:46 | 04:01 | 95 | 572 | 11 | EXT |  | 0.89 | (c)
25948.13 | 0 | -0.038 | -10.75 | -10.788 | -423 | 720 | 309 | 423 |  | 2410 | Нарушение формы кольцевого шва | GWAN |  | 11:21 | 02:25 | 01:19 | 0 | 1464 |  | EXT | Нарушение формы кольцевого шва |  | (c)
25948.13 | 0 | -0.039 | -10.75 | -10.789 | 1919 | -1818 | -1737 | 0 |  | 2410 | Нарушение формы кольцевого шва | GWAN |  | 05:39 | 07:35 | 07:49 | 0 | 1609 |  | EXT | Нарушение формы кольцевого шва |  | (c)
25948.184 | 0.054 | 0.032 | -10.696 | -10.718 | 690 | 940 | 943 | 690 | 32 | 2410 |  | CORR | GENE | 02:20 | 03:01 | 03:01 | 61 | 505 | 11 | EXT |  | 0.89 | (c)
25948.598 | 0.468 | 0.387 | -10.282 | -10.363 | 487 | 716 | 849 | 487 | 387 | 2410 |  | CORR | GENE | 01:47 | 02:24 | 02:46 | 112 | 723 | 10 | EXT |  | 0.89 | (c)
25948.943 | 0.813 | 0.79 | -9.937 | -9.96 | -1990 | -1221 | -1468 | 241 | 790 | 2410 |  | CORR | GENE | 07:08 | 09:12 | 08:32 | 181 | 1044 | 10 | EXT |  | 0.9 | (c)
25948.989 | 0.859 | 0.762 | -9.891 | -9.988 | 493 | 830 | 979 | 493 | 762 | 2410 |  | CORR | GENE | 01:48 | 02:43 | 03:07 | 155 | 972 | 10 | EXT |  | 0.9 | (c)
25949.445 | 1.315 | 1.164 | -9.435 | -9.586 | -1982 | -1721 | -1422 | 249 | 1164 | 2410 |  | CORR | GENE | 07:09 | 07:51 | 08:39 | 218 | 1120 | 11 | EXT |  | 0.91 | (c)
25950.128 | 1.998 | 1.914 | -8.752 | -8.836 | 718 | 925 | 1107 | 718 | 1914 | 2410 |  | CORR | GENE | 02:25 | 02:58 | 03:27 | 110 | 778 | 10 | EXT |  | 0.89 | (c)
25950.853 | 2.723 | 2.61 | -8.027 | -8.14 | -1899 | -893 | -1343 | 332 | 2610 | 2410 |  | CORR | GENE | 07:22 | 10:05 | 08:52 | 324 | 1111 | 10 | EXT |  | 0.92 | (c)
25950.87 | 2.74 | 2.697 | -8.01 | -8.053 | 856 | 1204 | 1156 | 774 | 2697 | 2410 |  | CORR | GENE | 02:47 | 03:43 | 03:36 | 92 | 601 | 13 | EXT |  | 0.89 | (c)
25951.299 | 3.169 | 3.127 | -7.581 | -7.623 | 397 | 1084 | 902 | 397 | 3127 | 2410 |  | CORR | GENE | 01:33 | 03:24 | 02:54 | 156 | 1010 | 10 | EXT |  | 0.9 | (c)
25951.396 | 3.266 | 3.226 | -7.484 | -7.524 | -1940 | -1740 | -1745 | 290 | 3226 | 2410 |  | CORR | GENE | 07:16 | 07:48 | 07:47 | 80 | 391 | 10 | EXT |  | 0.89 | (c)
25952.486 | 4.356 | 4.294 | -6.394 | -6.456 | -1895 | -1743 | -1661 | 336 | 4294 | 2410 |  | CORR | GENE | 07:23 | 07:48 | 08:01 | 81 | 467 | 11 | EXT |  | 0.89 | (c)
25952.859 | 4.729 | 4.687 | -6.021 | -6.063 | 757 | 1164 | 1100 | 757 | 4687 | 2410 |  | CORR | GENE | 02:31 | 03:37 | 03:26 | 106 | 685 | 13 | EXT |  | 0.89 | (c)
25953.269 | 5.139 | 5.039 | -5.611 | -5.711 | 720 | 1607 | 1219 | 513 | 5039 | 2410 |  | CORR | GENE | 02:25 | 04:48 | 03:46 | 139 | 997 | 10 | EXT |  | 0.9 | (c)
25953.666 | 5.536 | 5.476 | -5.214 | -5.274 | 591 | 1079 | 1053 | 591 | 5140 | 2410 |  | CORR | GENE | 02:04 | 03:23 | 03:19 | 134 | 924 | 12 | EXT |  | 0.9 | (c)
25953.767 | 5.637 | 5.611 | -5.113 | -5.139 | -1871 | -1752 | -1744 | 360 | 5095 | 2410 |  | CORR | CIGR | 07:27 | 07:46 | 07:47 | 44 | 253 | 11 | EXT |  | 0.89 | (c)
25954.044 | 5.914 | 5.862 | -4.836 | -4.888 | 605 | 1070 | 1023 | 605 | 4766 | 2410 |  | CORR | GENE | 02:06 | 03:22 | 03:14 | 122 | 837 | 10 | EXT |  | 0.89 | (c)
25954.39 | 6.26 | 6.237 | -4.49 | -4.513 | 673 | 1479 | 1114 | 673 | 4361 | 2410 |  | CORR | GENE | 02:18 | 04:28 | 03:29 | 152 | 882 | 10 | EXT |  | 0.9 | (c)
25954.479 | 6.349 | 6.32 | -4.401 | -4.43 | -1986 | -1362 | -1611 | 244 | 4278 | 2410 |  | CORR | GENE | 07:08 | 08:49 | 08:09 | 152 | 749 | 10 | EXT |  | 0.9 | (c)
25954.858 | 6.728 | 6.635 | -4.022 | -4.115 | 679 | 902 | 1103 | 679 | 3994 | 2410 |  | CORR | GENE | 02:18 | 02:54 | 03:27 | 121 | 848 | 10 | EXT |  | 0.89 | (c)
25954.963 | 6.833 | 6.734 | -3.917 | -4.016 | -1918 | -1758 | -1586 | 313 | 3884 | 2410 |  | CORR | GENE | 07:19 | 07:45 | 08:13 | 132 | 663 | 10 | EXT |  | 0.9 | (c)
25955.237 | 7.107 | 7.032 | -3.643 | -3.718 | 364 | 1068 | 966 | 364 | 3523 | 2410 |  | CORR | GENE | 01:28 | 03:21 | 03:05 | 195 | 1204 | 10 | EXT |  | 0.9 | (c)
25955.413 | 7.283 | 7.263 | -3.467 | -3.487 | -1734 | -1613 | -1635 | 497 | 3441 | 2410 |  | CORR | CIGR | 07:49 | 08:09 | 08:05 | 46 | 199 | 10 | EXT |  | 0.89 | (c)
25955.594 | 7.464 | 7.417 | -3.286 | -3.333 | 444 | 1146 | 988 | 444 | 3153 | 2410 |  | CORR | GENE | 01:40 | 03:34 | 03:08 | 180 | 1088 | 11 | EXT |  | 0.9 | (c)
25955.649 | 7.519 | 7.47 | -3.231 | -3.28 | -1881 | -1763 | -1572 | 350 | 3110 | 2410 |  | CORR | GENE | 07:25 | 07:44 | 08:15 | 170 | 617 | 10 | EXT |  | 0.9 | (c)
25955.753 | 7.623 | 7.597 | -3.127 | -3.153 | -14 | 71 | 76 | 0 | 3115 | 2410 |  | CORR | CIGR | 00:27 | 00:40 | 00:41 | 38 | 179 | 10 | EXT |  | 0.89 | (c)
25956.063 | 7.933 | 7.92 | -2.817 | -2.83 | -1716 | -1470 | -1540 | 515 | 2776 | 2410 |  | CORR | CIGR | 07:52 | 08:32 | 08:20 | 54 | 352 | 11 | EXT |  | 0.89 | (c)
25956.161 | 8.031 | 7.885 | -2.719 | -2.865 | -13 | 187 | 535 | 0 | 2687 | 2410 |  | CORR | GENE | 00:27 | 00:59 | 01:55 | 178 | 1095 | 12 | EXT |  | 0.9 | (c)
25956.526 | 8.396 | 8.212 | -2.354 | -2.538 | -1880 | -1766 | -1336 | 351 | 2275 | 2410 |  | CORR | GENE | 07:25 | 07:44 | 08:53 | 263 | 1087 | 10 | EXT |  | 0.91 | (c)
25957.26 | 9.13 | 8.971 | -1.62 | -1.779 | 452 | 534 | 973 | 452 | 1608 | 2410 |  | CORR | GENE | 01:42 | 01:55 | 03:06 | 171 | 1042 | 10 | EXT |  | 0.9 | (c)
25957.279 | 9.149 | 9.125 | -1.601 | -1.625 | -1813 | -1575 | -1631 | 418 | 1552 | 2410 |  | CORR | GENE | 07:36 | 08:15 | 08:06 | 73 | 364 | 10 | EXT |  | 0.89 | (c)
25957.999 | 9.869 | 9.772 | -0.881 | -0.978 | 794 | 900 | 1140 | 744 | 863 | 2410 |  | CORR | GENE | 02:37 | 02:54 | 03:33 | 115 | 693 | 11 | EXT |  | 0.89 | (c)
25963.846 | 4.966 | 4.949 | -6.324 | -6.341 | 1141 | 1428 | 1352 | 667 | 4949 | 2411 |  | CORR | GENE | 02:39 | 03:25 | 03:13 | 62 | 423 | 10 | EXT |  | 0.89 | (c)
25964.25 | 5.37 | 5.263 | -5.92 | -6.027 | 956 | 1173 | 1402 | 383 | 5263 | 2411 |  | CORR | GENE | 02:09 | 02:44 | 03:21 | 138 | 891 | 10 | EXT |  | 0.9 | (c)
25965.75 | 6.87 | 6.837 | -4.42 | -4.453 | -938 | -515 | -611 | 283 | 4358 | 2411 |  | CORR | GENE | 09:03 | 10:12 | 09:56 | 95 | 655 | 10 | EXT |  | 0.89 | (c)
25967.031 | 8.151 | 8.043 | -3.139 | -3.247 | 673 | 935 | 1112 | 673 | 3095 | 2411 |  | CORR | GENE | 01:24 | 02:06 | 02:34 | 152 | 877 | 10 | EXT |  | 0.9 | (c)
25967.378 | 8.498 | 8.417 | -2.792 | -2.873 | 1431 | 1754 | 1818 | 26 | 2735 | 2411 |  | CORR | GENE | 03:26 | 04:18 | 04:28 | 138 | 774 | 10 | EXT |  | 0.9 | (c)
25967.824 | 8.944 | 8.826 | -2.346 | -2.464 | 745 | 929 | 1195 | 585 | 2316 | 2411 |  | CORR | GENE | 01:35 | 02:05 | 02:48 | 148 | 900 | 13 | EXT |  | 0.9 | (c)
25968.53 | 9.65 | 9.585 | -1.64 | -1.705 | 796 | 1439 | 1336 | 355 | 1546 | 2411 |  | CORR | GENE | 01:43 | 03:27 | 03:11 | 159 | 1080 | 10 | EXT |  | 0.9 | (c)
25969.013 | 10.133 | 10.007 | -1.157 | -1.283 | -1904 | -1247 | -1493 | 327 | 1089 | 2411 |  | CORR | GENE | 06:28 | 08:14 | 07:34 | 194 | 822 | 11 | EXT |  | 0.9 | (c)
25969.234 | 10.354 | 10.334 | -0.936 | -0.956 | -1132 | -955 | -988 | 843 | 891 | 2411 |  | CORR | GENE | 08:32 | 09:01 | 08:56 | 65 | 289 | 11 | EXT |  | 0.89 | (c)
25969.255 | 10.375 | 10.332 | -0.915 | -0.958 | 823 | 1825 | 1491 | 72 | 784 | 2411 |  | CORR | GENE | 01:48 | 04:30 | 03:36 | 174 | 1335 | 10 | EXT |  | 0.9 | (c)
25969.709 | 10.829 | 10.762 | -0.461 | -0.528 | -1910 | -829 | -1200 | 320 | 236 | 2411 |  | CORR | GENE | 06:27 | 09:21 | 08:21 | 292 | 1420 | 10 | EXT |  | 0.92 | (c)
25970.17 | 0 | -0.052 | -11.1 | -11.152 | -102 | 163 | 656 | 0 |  | 2412 | Нарушение формы кольцевого шва | GWAN |  | 10:30 | 11:13 | 00:33 | 0 | 1516 |  | EXT | Нарушение формы кольцевого шва |  | (c)
25970.235 | 0.065 | 0.046 | -11.035 | -11.054 | 1953 | -1779 | -2048 | 0 | 46 | 2412 |  | CORR | GENE | 04:02 | 05:60 | 05:16 | 154 | 919 | 10 | EXT |  | 0.9 | (c)
25970.892 | 0.722 | 0.645 | -10.378 | -10.455 | 1512 | 1686 | 1828 | 86 | 645 | 2412 |  | CORR | GENE | 02:51 | 03:19 | 03:42 | 109 | 633 | 13 | EXT |  | 0.89 | (c)
25972.465 | 2.295 | 2.237 | -8.805 | -8.863 | 1512 | 1677 | 1793 | 157 | 2237 | 2412 |  | CORR | GENE | 02:51 | 03:17 | 03:36 | 92 | 561 | 12 | EXT |  | 0.89 | (c)
25973.618 | 3.448 | 3.398 | -7.652 | -7.702 | 966 | 1696 | 1478 | 241 | 3398 | 2412 |  | CORR | GENE | 01:23 | 03:20 | 02:45 | 163 | 1023 | 10 | EXT |  | 0.9 | (c)
25974.815 | 4.645 | 4.567 | -6.455 | -6.533 | 1196 | 1668 | 1845 | 0 | 4567 | 2412 |  | CORR | GENE | 01:60 | 03:16 | 03:44 | 160 | 1298 | 10 | EXT |  | 0.9 | (c)
25976.36 | 6.19 | 6.145 | -4.91 | -4.955 | 1559 | 2102 | 1866 | 57 | 4859 | 2412 |  | CORR | GENE | 02:58 | 04:26 | 03:48 | 96 | 615 | 12 | EXT |  | 0.89 | (c)
25976.753 | 6.583 | 6.557 | -4.517 | -4.543 | 1505 | 1658 | 1689 | 357 | 4492 | 2412 |  | CORR | CIGR | 02:50 | 03:14 | 03:19 | 51 | 368 | 15 | EXT |  | 0.89 | (c)
25976.964 | 6.794 | 6.777 | -4.306 | -4.323 | -1712 | -1531 | -1534 | 518 | 4270 | 2412 |  | CORR | CIGR | 06:10 | 06:40 | 06:39 | 53 | 356 | 11 | EXT |  | 0.89 | (c)
25980.37 | 10.2 | 10.114 | -0.9 | -0.986 | -874 | -553 | -518 | 163 | 842 | 2412 |  | CORR | GENE | 08:26 | 09:17 | 09:23 | 144 | 711 | 10 | EXT |  | 0.9 | (c)
25981.27 | 0 | -0.036 | -11.38 | -11.416 | 447 | 634 | 884 | 447 |  | 2413 | Нарушение формы кольцевого шва | GWAN |  | 01:26 | 01:56 | 02:37 | 0 | 873 |  | EXT | Нарушение формы кольцевого шва |  | (c)
25981.27 | 0 | -0.017 | -11.38 | -11.397 | 1766 | 1956 | 2007 | 0 |  | 2413 | Нарушение формы кольцевого шва | GWAN |  | 04:59 | 05:30 | 05:38 | 0 | 482 |  | EXT | Нарушение формы кольцевого шва |  | (c)
25981.27 | 0 | -0.048 | -11.38 | -11.428 | -695 | -277 | -293 | 108 |  | 2413 | Нарушение формы кольцевого шва | GWAN |  | 10:22 | 11:29 | 11:27 | 0 | 802 |  | EXT | Нарушение формы кольцевого шва |  | (c)
25988.903 | 7.633 | 7.581 | -3.747 | -3.799 | 763 | 979 | 1046 | 763 | 3706 | 2413 |  | CORR | GENE | 02:17 | 02:52 | 03:03 | 93 | 567 | 10 | EXT |  | 0.89 | (c)
25992.65 | 0 | -0.054 | -10.92 | -10.974 | -179 | -52 | 113 | 0 |  | 2414 | Нарушение формы кольцевого шва | GWAN |  | 10:34 | 10:54 | 11:21 | 0 | 584 |  | EXT | Нарушение формы кольцевого шва |  | (c)
25997.174 | 4.524 | 4.505 | -6.396 | -6.415 | 1724 | 1945 | 1984 | 0 | 4505 | 2414 |  | CORR | CIGR | 03:41 | 04:17 | 04:23 | 39 | 520 | 10 | EXT |  | 0.89 | (c)
25998.479 | 5.829 | 5.771 | -5.091 | -5.149 | -1957 | -1843 | -1748 | 273 | 5070 | 2414 |  | CORR | GENE | 05:47 | 06:05 | 06:21 | 79 | 418 | 10 | EXT |  | 0.89 | (c)
25998.68 | 6.03 | 6.014 | -4.89 | -4.906 | -2114 | -2036 | -1998 | 116 | 4859 | 2414 |  | CORR | CIGR | 05:22 | 05:34 | 05:40 | 47 | 232 | 11 | EXT |  | 0.89 | (c)
25999.258 | 6.608 | 6.579 | -4.312 | -4.341 | -2006 | -1855 | -1855 | 224 | 4289 | 2414 |  | CORR | CIGR | 05:39 | 06:03 | 06:03 | 52 | 303 | 10 | EXT |  | 0.89 | (c)
26002.292 | 9.642 | 9.629 | -1.278 | -1.291 | -2061 | -1641 | -1748 | 170 | 1193 | 2414 |  | CORR | GENE | 05:30 | 06:38 | 06:21 | 98 | 626 | 10 | EXT |  | 0.89 | (c)
26003.125 | 10.475 | 10.463 | -0.445 | -0.457 | -2106 | -1881 | -1927 | 124 | 401 | 2414 |  | CORR | CIGR | 05:23 | 05:59 | 05:52 | 56 | 358 | 10 | EXT |  | 0.89 | (c)
26012.516 | 8.946 | 8.826 | -2.444 | -2.564 | 1116 | 1377 | 1565 | 217 | 2411 | 2415 |  | CORR | GENE | 04:38 | 05:20 | 05:51 | 153 | 898 | 10 | EXT |  | 0.9 | (c)
26012.727 | 9.157 | 9.063 | -2.233 | -2.327 | 1244 | 1473 | 1607 | 261 | 2201 | 2415 |  | CORR | GENE | 04:59 | 05:36 | 05:57 | 126 | 726 | 12 | EXT |  | 0.9 | (c)
26014.96 | 0 | -0.041 | -11.29 | -11.331 | 237 | 1847 | 1606 | 237 |  | 2416 | Нарушение формы кольцевого шва | GWAN |  | 10:07 | 02:27 | 01:48 | 0 | 2737 |  | EXT | Нарушение формы кольцевого шва |  | (c)
26014.96 | 0 | -0.039 | -11.29 | -11.329 | -690 | -502 | -369 | 48 |  | 2416 | Нарушение формы кольцевого шва | GWAN |  | 07:37 | 08:07 | 08:29 | 0 | 642 |  | EXT | Нарушение формы кольцевого шва |  | (c)
26016.33 | 1.37 | 1.34 | -9.92 | -9.95 | -1059 | -939 | -891 | 724 | 1340 | 2416 |  | CORR | CIGR | 06:38 | 06:57 | 07:05 | 56 | 335 | 10 | EXT |  | 0.89 | (c)
26017.686 | 2.726 | 2.653 | -8.564 | -8.637 | 2020 | -2141 | -2057 | 0 | 2653 | 2416 |  | CORR | GENE | 02:54 | 03:43 | 03:57 | 121 | 769 | 10 | EXT |  | 0.89 | (c)
26019.213 | 4.253 | 4.245 | -7.037 | -7.045 | -809 | -698 | -652 | 494 | 4245 | 2416 |  | CORR | CIGR | 07:18 | 07:36 | 07:43 | 35 | 315 | 10 | EXT |  | 0.89 | (c)
26020.932 | 5.972 | 5.963 | -5.318 | -5.327 | -1980 | -1795 | -1851 | 250 | 5285 | 2416 |  | CORR | CIGR | 04:09 | 04:39 | 04:30 | 42 | 259 | 10 | EXT |  | 0.89 | (c)
26021.468 | 6.508 | 6.466 | -4.782 | -4.824 | -1857 | -1716 | -1606 | 374 | 4752 | 2416 |  | CORR | GENE | 04:29 | 04:52 | 05:09 | 72 | 501 | 13 | EXT |  | 0.89 | (c)
26022.426 | 7.466 | 7.271 | -3.824 | -4.019 | -964 | -98 | -488 | 12 | 3707 | 2416 |  | CORR | GENE | 06:53 | 09:13 | 08:10 | 312 | 952 | 10 | EXT |  | 0.92 | (c)
26023.064 | 8.104 | 8.068 | -3.186 | -3.222 | -888 | -221 | -343 | 0 | 3009 | 2416 |  | CORR | GENE | 07:05 | 08:53 | 08:33 | 213 | 1091 | 10 | EXT |  | 0.91 | (c)
26023.49 | 8.53 | 8.465 | -2.76 | -2.825 | -682 | -506 | -340 | 0 | 2735 | 2416 |  | CORR | GENE | 07:38 | 08:07 | 08:34 | 90 | 684 | 11 | EXT |  | 0.89 | (c)
26024.627 | 9.667 | 9.658 | -1.623 | -1.632 | 1854 | 2153 | 2005 | 74 | 1587 | 2416 |  | CORR | CIGR | 02:28 | 03:16 | 02:52 | 45 | 303 | 13 | EXT |  | 0.89 | (c)
26027.072 | 0.822 | 0.781 | -10.538 | -10.579 | 1853 | 1984 | 2050 | 0 | 781 | 2417 |  | CORR | GENE | 03:43 | 04:04 | 04:15 | 68 | 395 | 10 | EXT |  | 0.89 | (c)
26027.74 | 1.49 | 1.451 | -9.87 | -9.909 | -1860 | -1700 | -1629 | 371 | 1451 | 2417 |  | CORR | GENE | 05:43 | 06:09 | 06:21 | 97 | 462 | 10 | EXT |  | 0.89 | (c)
26028.497 | 2.247 | 2.22 | -9.113 | -9.14 | -1674 | -1437 | -1480 | 556 | 2220 | 2417 |  | CORR | GENE | 06:13 | 06:52 | 06:45 | 65 | 388 | 10 | EXT |  | 0.89 | (c)
26028.55 | 2.3 | 2.285 | -9.06 | -9.075 | 1384 | 1961 | 1712 | 191 | 2285 | 2417 |  | CORR | GENE | 02:27 | 04:00 | 03:20 | 100 | 655 | 10 | EXT |  | 0.89 | (c)
26033.152 | 6.902 | 6.884 | -4.458 | -4.476 | -1955 | -1804 | -1823 | 275 | 4446 | 2417 |  | CORR | CIGR | 05:28 | 05:52 | 05:49 | 30 | 264 | 10 | EXT |  | 0.89 | (c)
26035.18 | 8.93 | 8.91 | -2.43 | -2.45 | -1218 | -1133 | -1142 | 1013 | 2421 | 2417 |  | CORR | CIGR | 07:27 | 07:41 | 07:39 | 29 | 151 | 11 | EXT |  | 0.89 | (c)
26036.31 | 10.06 | 9.212 | -1.3 | -2.148 | -1300 | -1280 | -1259 | 931 | 50 | 2417 |  | CORR | GENE | 07:14 | 07:17 | 07:20 | 2098 | 81 | 10 | EXT |  | 0.97 | (c)
26037.61 | 0 | -0.027 | -11.36 | -11.387 | 2060 | -1971 | -1900 | 0 |  | 2418 | Нарушение формы кольцевого шва | GWAN |  | 07:11 | 08:20 | 08:32 | 0 | 1003 |  | EXT | Нарушение формы кольцевого шва |  | (c)
26060.21 | 0 | -0.049 | -11.43 | -11.479 | -708 | -529 | -525 | 343 |  | 2420 | Нарушение формы кольцевого шва | GWAN |  | 09:34 | 10:03 | 10:04 | 0 | 364 |  | EXT | Нарушение формы кольцевого шва |  | (c)
26071.64 | 0 | -0.025 | -11.27 | -11.295 | -57 | 231 | 179 | 0 |  | 2421 | Нарушение формы кольцевого шва | GWAN |  | 00:03 | 00:49 | 00:41 | 0 | 472 |  | EXT | Нарушение формы кольцевого шва |  | (c)
26071.64 | 0 | -0.03 | -11.27 | -11.3 | -991 | -728 | -683 | 374 |  | 2421 | Нарушение формы кольцевого шва | GWAN |  | 09:32 | 10:14 | 10:22 | 0 | 618 |  | EXT | Нарушение формы кольцевого шва |  | (c)
26082.91 | 0 | -0.025 | -10.78 | -10.805 | 964 | 1451 | 1454 | 285 |  | 2422 | Нарушение формы кольцевого шва | GWAN |  | 01:41 | 02:60 | 03:01 | 0 | 981 |  | EXT | Нарушение формы кольцевого шва |  | (c)
26082.91 | 0 | -0.032 | -10.78 | -10.812 | -1648 | -1369 | -1430 | 583 |  | 2422 | Нарушение формы кольцевого шва | GWAN |  | 06:40 | 07:25 | 07:15 | 0 | 437 |  | EXT | Нарушение формы кольцевого шва |  | (c)
26126.33 | 0 | -0.053 | -11.53 | -11.583 | -286 | 691 | 449 | 0 |  | 2426 | Нарушение формы кольцевого шва | GWAN |  | 09:59 | 00:37 | 11:57 | 0 | 1470 |  | EXT | Нарушение формы кольцевого шва |  | (c)
26126.33 | 0 | -0.043 | -11.53 | -11.573 | -2084 | -1686 | -1822 | 147 |  | 2426 | Нарушение формы кольцевого шва | GWAN |  | 05:09 | 06:13 | 05:51 | 0 | 523 |  | EXT | Нарушение формы кольцевого шва |  | (c)
26126.33 | 0 | -0.033 | -11.53 | -11.563 | -1230 | -961 | -1065 | 901 |  | 2426 | Нарушение формы кольцевого шва | GWAN |  | 07:26 | 08:10 | 07:53 | 0 | 329 |  | EXT | Нарушение формы кольцевого шва |  | (c)
26149.16 | 0 | -0.033 | -11.4 | -11.433 | -1259 | 589 | -246 | 766 |  | 2428 | Нарушение формы кольцевого шва | GWAN |  | 09:54 | 02:52 | 00:37 | 0 | 2025 |  | EXT | Нарушение формы кольцевого шва |  | (c)
26149.16 | 0 | -0.014 | -11.4 | -11.414 | 1623 | 1976 | 1969 | 0 |  | 2428 | Нарушение формы кольцевого шва | GWAN |  | 05:39 | 06:36 | 06:35 | 0 | 691 |  | EXT | Нарушение формы кольцевого шва |  | (c)
26167.244 | 6.684 | 6.503 | -4.696 | -4.877 | 1407 | 1424 | 1426 | 787 | 4463 | 2429 |  | CORR | AXGR | 04:16 | 04:19 | 04:19 | 414 | 36 | 10 | EXT |  | 0.93 | (c)
26169.508 | 8.948 | 8.934 | -2.432 | -2.446 | -1575 | -1501 | -1517 | 656 | 2422 | 2429 |  | CORR | CIGR | 08:15 | 08:27 | 08:24 | 24 | 116 | 12 | EXT |  | 0.89 | (c)
26199.769 | 4.839 | 4.822 | -6.631 | -6.648 | -971 | -876 | -884 | 796 | 4822 | 2432 |  | CORR | CIGR | 06:34 | 06:50 | 06:49 | 31 | 175 | 12 | EXT |  | 0.89 | (c)
26240.4 | 0 | -0.039 | -11.22 | -11.259 | -166 | 48 | 31 | 0 |  | 2436 | Нарушение формы кольцевого шва | GWAN |  | 01:58 | 02:33 | 02:30 | 0 | 393 |  | EXT | Нарушение формы кольцевого шва |  | (c)
26240.4 | 0 | -0.024 | -11.22 | -11.244 | 841 | 1309 | 1144 | 783 |  | 2436 | Нарушение формы кольцевого шва | GWAN |  | 04:41 | 05:56 | 05:30 | 0 | 607 |  | EXT | Нарушение формы кольцевого шва |  | (c)
26240.4 | 0 | -0.039 | -11.22 | -11.259 | 1975 | -2182 | -1983 | 0 |  | 2436 | Нарушение формы кольцевого шва | GWAN |  | 07:44 | 08:33 | 09:05 | 0 | 1006 |  | EXT | Нарушение формы кольцевого шва |  | (c)
26284.127 | 9.847 | 9.818 | -1.443 | -1.472 | -747 | -607 | -631 | 514 | 1413 | 2439 |  | CORR | GENE | 07:13 | 07:36 | 07:32 | 59 | 233 | 10 | EXT |  | 0.89 | (c)
26287.591 | 2.021 | 1.938 | -8.769 | -8.852 | -1486 | -1260 | -1230 | 745 | 1938 | 2440 |  | CORR | GENE | 07:05 | 07:42 | 07:46 | 449 | 511 | 11 | EXT |  | 0.94 | (c)
26290.116 | 4.546 | 4.52 | -6.244 | -6.27 | -1427 | -1262 | -1245 | 804 | 4520 | 2440 |  | CORR | GENE | 07:15 | 07:41 | 07:44 | 120 | 365 | 10 | EXT |  | 0.89 | (c)
26290.958 | 5.388 | 5.296 | -5.402 | -5.494 | -1289 | -1115 | -1110 | 932 | 5296 | 2440 |  | CORR | GENE | 07:37 | 08:05 | 08:06 | 113 | 356 | 10 | EXT |  | 0.89 | (c)
26305.714 | 9.354 | 9.307 | -2.096 | -2.143 | -580 | -459 | -430 | 280 | 1729 | 2441 |  | CORR | GENE | 07:32 | 07:52 | 07:57 | 414 | 300 | 11 | EXT |  | 0.93 | (c)
26307.73 | 11.37 | 11.357 | -0.08 | -0.093 | -663 | -614 | -587 | 512 | 52 | 2441 |  | CORR | CIGR | 07:19 | 07:27 | 07:31 | 41 | 150 | 11 | EXT |  | 0.89 | (c)
26308.016 | 0.206 | 0.032 | -10.434 | -10.608 | 1970 | 2141 | 2081 | 39 | 32 | 2442 |  | CORR | GENE | 07:15 | 07:42 | 07:33 | 499 | 222 | 11 | EXT |  | 0.94 | (c)
26318.45 | 0 | -0.033 | -11.56 | -11.593 | 160 | 696 | 596 | 160 |  | 2443 | Нарушение формы кольцевого шва | GWAN |  | 03:03 | 04:29 | 04:13 | 0 | 874 |  | EXT | Нарушение формы кольцевого шва |  | (c)
26318.45 | 0 | -0.048 | -11.56 | -11.608 | 1712 | 2091 | 2188 | 0 |  | 2443 | Нарушение формы кольцевого шва | GWAN |  | 07:13 | 08:14 | 08:30 | 0 | 953 |  | EXT | Нарушение формы кольцевого шва |  | (c)
26335.923 | 5.913 | 5.86 | -5.517 | -5.57 | -1914 | -1763 | -1700 | 316 | 5490 | 2444 |  | CORR | GENE | 06:58 | 07:22 | 07:32 | 80 | 429 | 12 | EXT |  | 0.89 | (c)
26341.44 | 0 | -0.039 | -11.45 | -11.489 | 1911 | -1434 | -1684 | 0 |  | 2445 | Нарушение формы кольцевого шва | GWAN |  | 06:21 | 09:22 | 08:41 | 0 | 1733 |  | EXT | Нарушение формы кольцевого шва |  | (c)
26364.18 | 0 | -0.024 | -11.45 | -11.474 | 686 | 1921 | 1495 | 0 |  | 2447 | Нарушение формы кольцевого шва | GWAN |  | 03:03 | 06:22 | 05:14 | 0 | 1617 |  | EXT | Нарушение формы кольцевого шва |  | (c)
26366.277 | 2.097 | 2.078 | -9.353 | -9.372 | -2082 | -1818 | -1904 | 148 | 2078 | 2447 |  | CORR | GENE | 07:36 | 08:19 | 08:05 | 202 | 356 | 10 | EXT |  | 0.9 | (c)
26369.91 | 5.73 | 5.456 | -5.72 | -5.994 | -2073 | -1985 | -1956 | 157 | 5045 | 2447 |  | CORR | GENE | 07:38 | 07:52 | 07:57 | 949 | 235 | 13 | EXT |  | 0.98 | (c)
26375.63 | 0 | -0.027 | -11.37 | -11.397 | 658 | 787 | 892 | 658 |  | 2448 | Нарушение формы кольцевого шва | GWAN |  | 03:21 | 03:42 | 03:59 | 0 | 467 |  | EXT | Нарушение формы кольцевого шва |  | (c)
26375.63 | 0 | -0.033 | -11.37 | -11.403 | -1894 | -1677 | -1699 | 336 |  | 2448 | Нарушение формы кольцевого шва | GWAN |  | 08:29 | 09:04 | 09:01 | 0 | 390 |  | EXT | Нарушение формы кольцевого шва |  | (c)
26375.63 | 0 | -0.029 | -11.37 | -11.399 | -1266 | -893 | -1006 | 746 |  | 2448 | Нарушение формы кольцевого шва | GWAN |  | 10:11 | 11:11 | 10:53 | 0 | 520 |  | EXT | Нарушение формы кольцевого шва |  | (c)
26380.798 | 5.168 | 5.148 | -6.202 | -6.222 | 2001 | -2199 | 2179 | 0 | 5148 | 2448 |  | CORR | GENE | 06:58 | 07:40 | 07:27 | 121 | 355 | 10 | EXT |  | 0.89 | (c)
26381.503 | 5.873 | 5.743 | -5.497 | -5.627 | 2141 | -2131 | -2190 | 0 | 5391 | 2448 |  | CORR | GENE | 07:21 | 07:51 | 07:42 | 236 | 260 | 11 | EXT |  | 0.91 | (c)
26383.693 | 8.063 | 8.036 | -3.307 | -3.334 | -2051 | -1891 | -1912 | 180 | 3281 | 2448 |  | CORR | GENE | 08:04 | 08:30 | 08:26 | 53 | 278 | 12 | EXT |  | 0.89 | (c)
26384.066 | 8.436 | 8.075 | -2.934 | -3.295 | 532 | 856 | 794 | 532 | 2598 | 2448 |  | CORR | GENE | 03:01 | 03:53 | 03:43 | 697 | 524 | 11 | EXT |  | 0.95 | (c)
26384.42 | 8.79 | 8.772 | -2.58 | -2.598 | 2208 | -2000 | -2097 | 0 | 2484 | 2448 |  | CORR | GENE | 07:31 | 08:12 | 07:57 | 114 | 311 | 25 | EXT |  | 0.91 | (c)
26387 | 0 | -0.025 | -11.16 | -11.185 | 721 | 972 | 1074 | 721 |  | 2449 | Нарушение формы кольцевого шва | GWAN |  | 04:03 | 04:43 | 04:60 | 0 | 707 |  | EXT | Нарушение формы кольцевого шва |  | (c)
26387 | 0 | -0.036 | -11.16 | -11.196 | 2196 | -1524 | -1480 | 0 |  | 2449 | Нарушение формы кольцевого шва | GWAN |  | 08:01 | 10:00 | 10:07 | 0 | 1570 |  | EXT | Нарушение формы кольцевого шва |  | (c)
26398.16 | 0 | -0.042 | -11.35 | -11.392 | -421 | 34 | -111 | 0 |  | 2450 | Нарушение формы кольцевого шва | GWAN |  | 08:08 | 09:22 | 08:58 | 0 | 620 |  | EXT | Нарушение формы кольцевого шва Аномалия находится на упругопластическом изгибе: R=365 D, максимальное растяжение на 5.8 час. |  | (c)
26398.16 | 0 | -0.028 | -11.35 | -11.378 | 518 | 758 | 861 | 518 |  | 2450 | Нарушение формы кольцевого шва | GWAN |  | 10:40 | 11:19 | 11:35 | 0 | 685 |  | EXT | Нарушение формы кольцевого шва Аномалия находится на упругопластическом изгибе: R=365 D, максимальное растяжение на 5.8 час. |  | (c)
26401.951 | 3.791 | 3.769 | -7.559 | -7.581 | 1029 | 1074 | 1097 | 1029 | 3769 | 2450 | Металлургический дефект | MIAN | CIGR | 00:02 | 00:10 | 00:13 | 28 | 134 |  | INT | Металлургический дефект Эквивалент потери металла 11%. Аномалия находится на упругопластическом изгибе: R=398 D, максимальное растяжение на 6 час. |  | (c)
26409.51 | 0 | -0.029 | -11.38 | -11.409 | 761 | 961 | 1547 | 0 |  | 2451 | Нарушение формы кольцевого шва | GWAN |  | 04:07 | 04:40 | 06:14 | 0 | 1572 |  | EXT | Нарушение формы кольцевого шва Аномалия находится на упругопластическом изгибе: R=545 D, максимальное растяжение на 6.7 час. |  | (c)
26415.041 | 5.531 | 5.422 | -5.849 | -5.958 | 702 | 1805 | 1547 | 0 | 5422 | 2451 |  | CORR | GENE | 03:58 | 06:56 | 06:14 | 236 | 1690 | 15 | EXT | Аномалия находится на упругопластическом изгибе: R=799 D, максимальное растяжение на 6.4 час. | 0.92 | (c)
26420.89 | 0 | -0.021 | -11.21 | -11.231 | -2176 | -1161 | -1087 | 0 |  | 2452 | Нарушение формы кольцевого шва | GWAN |  | 04:54 | 07:38 | 07:50 | 0 | 2178 |  | EXT | Нарушение формы кольцевого шва |  | (c)
26443.54 | 0 | -0.024 | -11.33 | -11.354 | 680 | 844 | 823 | 680 |  | 2454 | Нарушение формы кольцевого шва | GWAN |  | 01:20 | 01:46 | 01:43 | 0 | 286 |  | EXT | Нарушение формы кольцевого шва |  | (c)
26443.54 | 0 | -0.017 | -11.33 | -11.347 | 1658 | -2135 | 2044 | 0 |  | 2454 | Нарушение формы кольцевого шва | GWAN |  | 03:57 | 05:45 | 04:60 | 0 | 771 |  | EXT | Нарушение формы кольцевого шва |  | (c)
26443.54 | 0 | -0.027 | -11.33 | -11.357 | -437 | 19 | -62 | 0 |  | 2454 | Нарушение формы кольцевого шва | GWAN |  | 10:19 | 11:33 | 11:20 | 0 | 750 |  | EXT | Нарушение формы кольцевого шва |  | (c)
26454.87 | 0 | -0.03 | -10.43 | -10.46 | -1266 | -435 | -507 | 251 |  | 2455 | Нарушение формы кольцевого шва | GWAN |  | 11:27 | 01:41 | 01:29 | 0 | 1517 |  | EXT | Нарушение формы кольцевого шва |  | (c)
26466.307 | 1.007 | 1.005 | -10.363 | -10.365 | -1638 | -1244 | -1377 | 593 | 1005 | 2456 |  | CORR | GENE | 06:47 | 07:50 | 07:29 | 89 | 521 | 13 | EXT |  | 0.89 | (c)
26466.381 | 1.081 | 1.043 | -10.289 | -10.327 | 1958 | -2098 | -2187 | 0 | 1043 | 2456 |  | CORR | GENE | 04:27 | 05:32 | 05:18 | 67 | 632 | 13 | EXT |  | 0.89 | (c)
26468.213 | 2.913 | 2.898 | -8.457 | -8.472 | -1245 | -1189 | -1188 | 985 | 2898 | 2456 |  | CORR | CIGR | 07:50 | 07:59 | 07:59 | 32 | 114 | 13 | EXT |  | 0.89 | (c)
26477.102 | 0.432 | 0.109 | -11.048 | -11.371 | 1948 | 2036 | 2018 | 142 | 109 | 2457 |  | CORR | GENE | 03:16 | 03:31 | 03:28 | 849 | 141 | 14 | EXT |  | 0.99 | (c)
26488.15 | 0 | -0.031 | -11.54 | -11.571 | 128 | 924 | 619 | 128 |  | 2458 | Нарушение формы кольцевого шва | GWAN |  | 00:09 | 02:17 | 01:28 | 0 | 983 |  | EXT | Нарушение формы кольцевого шва |  | (c)
26504.545 | 4.855 | 4.81 | -6.425 | -6.47 | -1998 | -1879 | -1829 | 233 | 4810 | 2459 |  | CORR | GENE | 05:12 | 05:32 | 05:40 | 76 | 337 | 10 | EXT |  | 0.89 | (c)
26504.962 | 5.272 | 5.147 | -6.008 | -6.133 | -1556 | -1442 | -1491 | 674 | 5147 | 2459 |  | CORR | GENE | 06:24 | 06:42 | 06:34 | 216 | 132 | 10 | EXT |  | 0.91 | (c)
26505.025 | 5.335 | 5.308 | -5.945 | -5.972 | 2229 | -2114 | -2058 | 0 | 5308 | 2459 |  | CORR | GENE | 04:35 | 04:54 | 05:03 | 63 | 348 | 11 | EXT |  | 0.89 | (c)
26505.843 | 6.153 | 6.109 | -5.127 | -5.171 | -1948 | -1648 | -1693 | 283 | 5088 | 2459 |  | CORR | GENE | 05:21 | 06:09 | 06:02 | 83 | 509 | 11 | EXT |  | 0.89 | (c)
26545.182 | 11.222 | 11.163 | -0.018 | -0.077 | -1285 | -1017 | -1086 | 887 | 12 | 2462 |  | CORR | GENE | 06:53 | 07:36 | 07:25 | 65 | 398 | 14 | EXT |  | 0.89 | (c)
26545.2 | 0 | -0.03 | -11.6 | -11.63 | -883 | -720 | -767 | 651 |  | 2463 | Нарушение формы кольцевого шва | GWAN |  | 11:54 | 00:21 | 00:13 | 0 | 233 |  | EXT | Нарушение формы кольцевого шва |  | (c)
26545.2 | 0 | -0.036 | -11.6 | -11.636 | 1565 | 1792 | 2111 | 0 |  | 2463 | Нарушение формы кольцевого шва | GWAN |  | 06:29 | 07:06 | 07:57 | 0 | 1091 |  | EXT | Нарушение формы кольцевого шва |  | (c)
26563.15 | 6.35 | 6.155 | -4.89 | -5.085 | -651 | -386 | -448 | 246 | 4820 | 2464 |  | CORR | GENE | 07:15 | 07:58 | 07:48 | 265 | 405 | 13 | EXT |  | 0.92 | (c)
26568.04 | 0 | -0.036 | -11.51 | -11.546 | 1031 | 1897 | 1692 | 0 |  | 2465 | Нарушение формы кольцевого шва | GWAN |  | 01:38 | 03:58 | 03:25 | 0 | 1322 |  | EXT | Нарушение формы кольцевого шва |  | (c)
26579.55 | 0 | -0.033 | -11.56 | -11.593 | 509 | -1416 | 1891 | 0 |  | 2466 | Нарушение формы кольцевого шва | GWAN |  | 03:38 | 10:27 | 07:21 | 0 | 2764 |  | EXT | Нарушение формы кольцевого шва |  | (c)
26584.375 | 4.825 | 4.337 | -6.735 | -7.223 | 706 | 777 | 797 | 706 | 4337 | 2466 |  | CORR | GENE | 04:10 | 04:22 | 04:25 | 682 | 182 | 11 | EXT |  | 0.95 | (c)
26591.11 | 0 | -0.041 | -11.18 | -11.221 | 57 | 393 | 1028 | 57 |  | 2467 | Нарушение формы кольцевого шва | GWAN |  | 01:52 | 02:46 | 04:29 | 0 | 1942 |  | EXT | Нарушение формы кольцевого шва |  | (c)
26602.29 | 0 | -0.046 | -10.58 | -10.626 | 892 | 1146 | 1117 | 890 |  | 2468 | Нарушение формы кольцевого шва | GWAN |  | 01:32 | 02:13 | 02:08 | 0 | 449 |  | EXT | Нарушение формы кольцевого шва |  | (c)
26602.29 | 0 | -0.025 | -10.58 | -10.605 | -1721 | -1016 | -1291 | 510 |  | 2468 | Нарушение формы кольцевого шва | GWAN |  | 06:30 | 08:24 | 07:40 | 0 | 860 |  | EXT | Нарушение формы кольцевого шва |  | (c)
26621.611 | 8.741 | 8.71 | -2.829 | -2.86 | 721 | 911 | 875 | 721 | 2808 | 2469 |  | CORR | GENE | 04:08 | 04:39 | 04:33 | 52 | 310 | 10 | EXT |  | 0.89 | (c)
26631.121 | 6.681 | 6.659 | -4.519 | -4.541 | -1834 | -1764 | -1734 | 396 | 4488 | 2470 |  | CORR | GENE | 04:23 | 04:34 | 04:39 | 53 | 201 | 12 | EXT |  | 0.89 | (c)
26669.98 | 0 | -0.027 | -11.39 | -11.417 | 1448 | 1662 | 1650 | 378 |  | 2474 | Нарушение формы кольцевого шва | GWAN |  | 04:39 | 05:13 | 05:11 | 0 | 404 |  | EXT | Нарушение формы кольцевого шва Аномалия находится на упругопластическом изгибе: R=612 D, максимальное растяжение на 4.5 час. |  | (c)
26681.37 | 0 | -0.029 | -9.84 | -9.869 | 353 | 756 | 738 | 353 |  | 2475 | Нарушение формы кольцевого шва | GWAN |  | 02:31 | 03:36 | 03:33 | 0 | 770 |  | EXT | Нарушение формы кольцевого шва |  | (c)
26683.883 | 2.513 | 2.393 | -7.327 | -7.447 | -2151 | -2131 | -2109 | 80 | 2393 | 2475 |  | CORR | GENE | 07:47 | 07:50 | 07:53 | 284 | 83 | 10 | EXT |  | 0.92 | (c)
26687.362 | 5.992 | 5.976 | -3.848 | -3.864 | 2051 | -2163 | 2221 | 0 | 3770 | 2475 |  | CORR | GENE | 07:05 | 07:45 | 07:32 | 94 | 340 | 10 | EXT |  | 0.89 | (c)
26687.801 | 6.431 | 6.412 | -3.409 | -3.428 | 2133 | 2213 | -2217 | 0 | 3398 | 2475 |  | CORR | CIGR | 07:18 | 07:31 | 07:36 | 30 | 222 | 10 | EXT |  | 0.89 | (c)
26691.21 | 0 | 0 | -11.27 | -11.27 | 1838 | 2113 | 2134 | 0 | 0 | 2476 | Смещение кромок | GWAN |  | 05:16 | 06:00 | 06:04 | 0 | 592 | 16 | EXT | Смещение кромок Наружу Величина смещения - 2.7 мм. |  | (c)
26691.21 | 0 | -0.053 | -11.27 | -11.323 | -837 | -759 | -544 | 251 |  | 2476 | Нарушение формы кольцевого шва | GWAN |  | 10:04 | 10:17 | 10:52 | 0 | 585 |  | EXT | Нарушение формы кольцевого шва |  | (c)
26702.48 | 0 | -0.046 | -3.34 | -3.386 | -453 | -25 | -96 | 260 |  | 2477 | Нарушение формы кольцевого шва | GWAN |  | 10:54 | 00:03 | 11:52 | 0 | 714 |  | EXT | Нарушение формы кольцевого шва |  | (c)
26702.48 | 0 | -0.054 | -3.34 | -3.394 | -1434 | -1211 | -1057 | 680 |  | 2477 | Нарушение формы кольцевого шва | GWAN |  | 08:16 | 08:52 | 09:17 | 0 | 754 |  | EXT | Нарушение формы кольцевого шва |  | (c)
26724.75 | 0 | -0.036 | -11.2 | -11.236 | -442 | -327 | -197 | 0 |  | 2480 | Нарушение формы кольцевого шва | GWAN |  | 08:38 | 08:57 | 09:18 | 0 | 490 |  | EXT | Нарушение формы кольцевого шва |  | (c)
26735.95 | 0 | -0.035 | -11.25 | -11.285 | -846 | -595 | -644 | 443 |  | 2481 | Нарушение формы кольцевого шва | GWAN |  | 07:23 | 08:03 | 07:55 | 0 | 403 |  | EXT | Нарушение формы кольцевого шва |  | (c)
26758.349 | 11.149 | 11.136 | -0.171 | -0.184 | -97 | -43 | -29 | 0 | 148 | 2482 |  | CORR | CIGR | 02:37 | 02:45 | 02:48 | 36 | 137 | 11 | EXT |  | 0.89 | (c)
26783.313 | 2.513 | 2.427 | -9.077 | -9.163 | -2001 | -1833 | -1832 | 229 | 2427 | 2485 |  | CORR | GENE | 04:18 | 04:45 | 04:45 | 141 | 338 | 10 | EXT |  | 0.9 | (c)
26821.6 | 7.14 | 6.973 | -4.3 | -4.467 | 1567 | 1700 | 1851 | 96 | 4278 | 2488 |  | CORR | GENE | 06:37 | 06:58 | 07:22 | 189 | 567 | 12 | EXT |  | 0.91 | (c)
26837.18 | 0 | -0.063 | -11.3 | -11.363 | -720 | -377 | -359 | 0 |  | 2490 | Нарушение формы кольцевого шва | GWAN |  | 09:54 | 10:49 | 10:52 | 0 | 722 |  | EXT | Нарушение формы кольцевого шва |  | (c)
26871.45 | 0 | -0.053 | -11.38 | -11.433 | -640 | -599 | -473 | 305 |  | 2493 | Нарушение формы кольцевого шва | GWAN |  | 08:31 | 08:38 | 08:58 | 0 | 335 |  | EXT | Нарушение формы кольцевого шва |  | (c)
26895.12 | 1.23 | 1.196 | -10.2 | -10.234 | 2050 | 2156 | 2133 | 15 | 1196 | 2495 |  | CORR | CIGR | 03:56 | 04:13 | 04:09 | 40 | 166 | 11 | EXT |  | 0.89 | (c)
26916.8 | 0 | -0.029 | -11.08 | -11.109 | -421 | 476 | 194 | 421 |  | 2497 | Нарушение формы кольцевого шва | GWAN |  | 11:04 | 01:29 | 00:43 | 0 | 1230 |  | EXT | Нарушение формы кольцевого шва |  | (c)
26916.8 | 0 | -0.034 | -11.08 | -11.114 | 1832 | -1554 | -1982 | 0 |  | 2497 | Нарушение формы кольцевого шва | GWAN |  | 05:08 | 08:01 | 06:52 | 0 | 1294 |  | EXT | Нарушение формы кольцевого шва |  | (c)
26927.88 | 0 | -0.033 | -11.17 | -11.203 | -507 | 295 | -25 | 0 |  | 2498 | Нарушение формы кольцевого шва | GWAN |  | 00:13 | 02:23 | 01:31 | 0 | 965 |  | EXT | Нарушение формы кольцевого шва |  | (c)
26950.32 | 0 | -0.027 | -11.43 | -11.457 | 1140 | 1528 | 1512 | 347 |  | 2500 | Нарушение формы кольцевого шва | GWAN |  | 02:47 | 03:50 | 03:47 | 0 | 743 |  | EXT | Нарушение формы кольцевого шва |  | (c)
26950.32 | 0 | -0.029 | -11.43 | -11.459 | -2229 | -1898 | -2006 | 1 |  | 2500 | Нарушение формы кольцевого шва | GWAN |  | 05:44 | 06:37 | 06:20 | 0 | 446 |  | EXT | Нарушение формы кольцевого шва |  | (c)
26950.32 | 0 | -0.037 | -11.43 | -11.467 | -1384 | -1124 | -825 | 265 |  | 2500 | Нарушение формы кольцевого шва | GWAN |  | 07:60 | 08:42 | 09:30 | 0 | 1119 |  | EXT | Нарушение формы кольцевого шва |  | (c)
26955.826 | 5.506 | 5.474 | -5.924 | -5.956 | 819 | 943 | 934 | 819 | 5474 | 2500 |  | CORR | GENE | 01:56 | 02:16 | 02:14 | 57 | 230 | 11 | EXT |  | 0.89 | (c)
26959.523 | 9.203 | 9.086 | -2.227 | -2.344 | -1436 | -1115 | -1126 | 795 | 2157 | 2500 |  | CORR | GENE | 07:52 | 08:43 | 08:42 | 187 | 620 | 11 | EXT |  | 0.9 | (c)
27029.7 | 0 | 0 | -11.37 | -11.37 | -1920 | -803 | -1265 | 310 | 0 | 2508 | Смещение кромок | GWAN |  | 04:21 | 07:22 | 06:07 | 0 | 1311 | 16 | EXT | Смещение кромок Наружу Величина смещения - 2.6 мм. |  | (c)
27064.074 | 0.154 | 0.101 | -11.006 | -11.059 | -1887 | -1510 | -1467 | 343 | 101 | 2511 |  | CORR | GENE | 08:31 | 09:32 | 09:39 | 107 | 841 | 10 | EXT |  | 0.89 | (c)
27108.51 | 0 | -0.063 | -8.01 | -8.073 | -584 | -455 | -381 | 179 |  | 2515 | Нарушение формы кольцевого шва | GWAN |  | 08:33 | 08:54 | 09:06 | 0 | 405 |  | EXT | Нарушение формы кольцевого шва |  | (c)
27116.52 | 0 | -0.041 | -11.59 | -11.631 | 651 | 939 | 1081 | 651 |  | 2516 | Нарушение формы кольцевого шва | GWAN |  | 11:43 | 00:30 | 00:53 | 0 | 860 |  | EXT | Нарушение формы кольцевого шва |  | (c)
27116.837 | 0.317 | 0.304 | -11.273 | -11.286 | -1590 | -1386 | -1435 | 641 | 304 | 2516 |  | CORR | GENE | 05:41 | 06:14 | 06:06 | 63 | 310 | 10 | EXT |  | 0.89 | (c)
27150.95 | 0 | -0.026 | -11.36 | -11.386 | 1961 | -2129 | -2146 | 0 |  | 2519 | Нарушение формы кольцевого шва | GWAN |  | 04:36 | 05:35 | 05:33 | 0 | 708 |  | INT | Нарушение формы кольцевого шва |  | (c)
27157.939 | 6.989 | 6.953 | -4.371 | -4.407 | -1336 | -1209 | -1210 | 895 | 4346 | 2519 |  | CORR | GENE | 07:43 | 08:04 | 08:04 | 61 | 252 | 14 | EXT |  | 0.89 | (c)
27179.87 | 0 | -0.046 | -10.7 | -10.746 | 1078 | 1197 | 1276 | 757 |  | 2522 | Нарушение формы кольцевого шва | GWAN |  | 00:08 | 00:27 | 00:39 | 0 | 395 |  | EXT | Нарушение формы кольцевого шва |  | (c)
27179.87 | 0 | 0 | -10.7 | -10.7 | 1972 | -2014 | -1947 | 0 | 0 | 2522 | Непровар / утяжина | GWAN |  | 02:32 | 03:49 | 03:59 | 0 | 1084 | 14 | INT | Непровар / утяжина |  | (c)
27179.87 | 0 | 0 | -10.7 | -10.7 | -1210 | -1109 | -961 | 712 | 0 | 2522 | Непровар / утяжина | GWAN |  | 05:58 | 06:15 | 06:38 | 0 | 498 | 10 | INT | Непровар / утяжина |  | (c)
27247.31 | 0 | -0.035 | -10.48 | -10.515 | -1382 | -1252 | -1264 | 849 |  | 2528 | Нарушение формы кольцевого шва | GWAN |  | 09:08 | 09:29 | 09:27 | 0 | 236 |  | EXT | Нарушение формы кольцевого шва |  | (c)
27257.79 | 0 | -0.021 | -11.17 | -11.191 | 1980 | -2071 | -2198 | 0 |  | 2529 | Нарушение формы кольцевого шва | GWAN |  | 04:16 | 05:22 | 05:02 | 0 | 566 |  | EXT | Нарушение формы кольцевого шва |  | (c)
27257.79 | 0 | -0.036 | -11.17 | -11.206 | -92 | 182 | 199 | 0 |  | 2529 | Нарушение формы кольцевого шва | GWAN |  | 10:41 | 11:26 | 11:28 | 0 | 582 |  | EXT | Нарушение формы кольцевого шва |  | (c)
27261.081 | 3.291 | 3.198 | -7.879 | -7.972 | -1501 | -1192 | -1259 | 730 | 3198 | 2529 |  | CORR | GENE | 06:54 | 07:44 | 07:33 | 121 | 484 | 10 | EXT |  | 0.89 | (c)
27280.3 | 0 | -0.036 | -9 | -9.036 | -1183 | -682 | -652 | 121 |  | 2531 | Нарушение формы кольцевого шва | GWAN |  | 11:05 | 00:26 | 00:31 | 0 | 1062 |  | EXT | Нарушение формы кольцевого шва |  | (c)
27320.114 | 0.434 | 0.373 | -10.016 | -10.077 | 1930 | 1995 | 2154 | 0 | 373 | 2535 |  | CORR | GENE | 02:44 | 02:55 | 03:21 | 92 | 448 | 10 | EXT |  | 0.89 | (c)
27341.31 | 0 | -0.036 | -11.47 | -11.506 | -872 | -649 | -618 | 364 |  | 2537 | Нарушение формы кольцевого шва | GWAN |  | 00:04 | 00:40 | 00:45 | 0 | 507 |  | EXT | Нарушение формы кольцевого шва |  | (c)
27343.743 | 2.433 | 2.387 | -9.037 | -9.083 | -402 | -278 | -208 | 14 | 2387 | 2537 |  | CORR | CIGR | 01:20 | 01:40 | 01:51 | 50 | 388 | 12 | EXT |  | 0.89 | (c)
27418.331 | 9.711 | 9.708 | -1.679 | -1.682 | -900 | -805 | -820 | 739 | 1662 | 2543 |  | CORR | CIGR | 07:30 | 07:45 | 07:43 | 20 | 161 | 18 | EXT |  | 0.89 | (c)
27420.958 | 0.948 | 0.784 | -10.212 | -10.376 | -207 | -37 | 141 | 0 | 784 | 2544 |  | CORR | GENE | 09:35 | 10:03 | 10:31 | 260 | 696 | 10 | EXT |  | 0.91 | (c)
27430.729 | 10.719 | 10.701 | -0.441 | -0.459 | 2166 | -2225 | -2216 | 0 | 439 | 2544 |  | CORR | CIGR | 03:58 | 04:09 | 04:11 | 20 | 157 | 11 | EXT |  | 0.89 | (c)
27431.336 | 0.166 | 0.095 | -11.054 | -11.125 | -1352 | -1062 | -903 | 453 | 95 | 2545 |  | CORR | GENE | 09:35 | 10:22 | 10:48 | 121 | 900 | 10 | EXT |  | 0.89 | (c)
27442.39 | 0 | -0.038 | -11.01 | -11.048 | 134 | 317 | 316 | 134 |  | 2546 | Нарушение формы кольцевого шва | GWAN |  | 11:11 | 11:40 | 11:40 | 0 | 364 |  | EXT | Нарушение формы кольцевого шва |  | (c)
27450.565 | 8.175 | 8.15 | -2.835 | -2.86 | -467 | -394 | -396 | 325 | 2566 | 2546 |  | GOUG | GENE | 09:34 | 09:46 | 09:45 | 294 | 142 | 11 | EXT | Зона задиров. |  | (c)
27452.042 | 9.652 | 9.645 | -1.358 | -1.365 | -671 | -581 | -605 | 538 | 1333 | 2546 |  | CORR | CIGR | 09:01 | 09:15 | 09:11 | 32 | 133 | 14 | EXT |  | 0.89 | (c)
27453.4 | 0 | -0.038 | -11.12 | -11.158 | 597 | 1452 | 1138 | 551 |  | 2547 | Нарушение формы кольцевого шва | GWAN |  | 11:02 | 01:20 | 00:30 | 0 | 1082 |  | EXT | Нарушение формы кольцевого шва |  | (c)
27464.52 | 0 | -0.048 | -11.27 | -11.318 | 512 | 1209 | 1334 | 75 |  | 2548 | Нарушение формы кольцевого шва | GWAN |  | 11:33 | 01:25 | 01:45 | 0 | 1644 |  | EXT | Нарушение формы кольцевого шва |  | (c)
27464.52 | 0 | -0.031 | -11.27 | -11.301 | -1428 | -1302 | -1289 | 802 |  | 2548 | Нарушение формы кольцевого шва | GWAN |  | 06:20 | 06:40 | 06:42 | 0 | 280 |  | EXT | Нарушение формы кольцевого шва |  | (c)
27508.5 | 0 | -0.037 | -11.3 | -11.337 | -689 | -336 | -336 | 0 |  | 2552 | Нарушение формы кольцевого шва | GWAN |  | 00:43 | 01:40 | 01:39 | 0 | 705 |  | EXT | Нарушение формы кольцевого шва |  | (c)
27526.791 | 6.991 | 6.948 | -4.409 | -4.452 | 1249 | 1662 | 1584 | 311 | 4344 | 2553 |  | CORR | GENE | 01:35 | 02:41 | 02:29 | 108 | 671 | 10 | EXT |  | 0.89 | (c)
27562.705 | 10.015 | 9.994 | -1.295 | -1.316 | -743 | -575 | -573 | 403 | 1253 | 2556 |  | CORR | GENE | 08:45 | 09:12 | 09:12 | 63 | 340 | 10 | EXT |  | 0.89 | (c)
27564 | 0 | -0.029 | -11.2 | -11.229 | 1914 | -1972 | -2142 | 0 |  | 2557 | Нарушение формы кольцевого шва | GWAN |  | 05:60 | 07:32 | 07:05 | 0 | 810 |  | EXT | Нарушение формы кольцевого шва |  | (c)
27648.613 | 11.013 | 11.008 | -0.277 | -0.282 | -1174 | -1056 | -1107 | 1039 | 254 | 2564 |  | CORR | CIGR | 07:01 | 07:20 | 07:12 | 28 | 135 | 10 | EXT |  | 0.89 | (c)
27651.583 | 2.693 | 2.677 | -8.737 | -8.753 | 751 | 873 | 890 | 751 | 2677 | 2565 |  | CORR | CIGR | 03:19 | 03:38 | 03:41 | 29 | 278 | 10 | EXT |  | 0.89 | (c)
27652.004 | 3.114 | 3.092 | -8.316 | -8.338 | 688 | 873 | 872 | 688 | 3092 | 2565 |  | CORR | CIGR | 03:09 | 03:38 | 03:38 | 46 | 368 | 10 | EXT |  | 0.89 | (c)
27660.32 | 0 | -0.015 | -10.82 | -10.835 | -2229 | -1609 | -1807 | 2 |  | 2566 | Нарушение формы кольцевого шва | GWAN |  | 06:26 | 08:06 | 07:34 | 0 | 844 |  | EXT | Нарушение формы кольцевого шва |  | (c)
27671.14 | 0 | -0.039 | -11.41 | -11.449 | -1167 | -942 | -1008 | 850 |  | 2567 | Нарушение формы кольцевого шва | GWAN |  | 10:31 | 11:07 | 10:57 | 0 | 317 |  | EXT | Нарушение формы кольцевого шва |  | (c)
27690.45 | 7.9 | 7.806 | -3.6 | -3.694 | -976 | -442 | -560 | 144 | 3568 | 2568 |  | CORR | GENE | 06:45 | 08:12 | 07:52 | 126 | 832 | 12 | EXT |  | 0.9 | (c)
27694.05 | 0 | -0.034 | -11.35 | -11.384 | 2024 | -2191 | -2209 | 0 |  | 2569 | Нарушение формы кольцевого шва | GWAN |  | 05:60 | 06:40 | 06:37 | 0 | 456 |  | EXT | Нарушение формы кольцевого шва |  | (c)
27716.7 | 0 | -0.036 | -11.28 | -11.316 | 197 | 404 | 477 | 197 |  | 2571 | Нарушение формы кольцевого шва | GWAN |  | 02:14 | 02:47 | 02:59 | 0 | 561 |  | EXT | Нарушение формы кольцевого шва |  | (c)
27726.87 | 10.17 | 10.147 | -1.11 | -1.133 | -562 | -496 | -483 | 404 | 1095 | 2571 |  | CORR | CIGR | 00:11 | 00:22 | 00:24 | 38 | 159 | 11 | EXT |  | 0.89 | (c)
27727.98 | 0 | -0.036 | -11.26 | -11.296 | 1910 | 2225 | -1731 | 0 |  | 2572 | Нарушение формы кольцевого шва | GWAN |  | 03:15 | 04:06 | 05:27 | 0 | 1641 |  | EXT | Нарушение формы кольцевого шва |  | (c)
27750.29 | 0 | -0.045 | -11 | -11.045 | 1275 | -1385 | -1397 | 0 |  | 2574 | Нарушение формы кольцевого шва | GWAN |  | 01:49 | 06:39 | 06:38 | 0 | 3577 |  | EXT | Нарушение формы кольцевого шва |  | (c)
27761.29 | 0 | -0.037 | -11.18 | -11.217 | 424 | 2031 | 1761 | 0 |  | 2575 | Нарушение формы кольцевого шва | GWAN |  | 02:40 | 06:59 | 06:16 | 0 | 2674 |  | EXT | Нарушение формы кольцевого шва |  | (c)
27772.47 | 0 | -0.032 | -11.38 | -11.412 | 2206 | -2165 | -2110 | 0 |  | 2576 | Нарушение формы кольцевого шва | GWAN |  | 06:00 | 06:15 | 06:24 | 0 | 290 |  | EXT | Нарушение формы кольцевого шва |  | (c)
27772.47 | 0 | -0.041 | -11.38 | -11.421 | -202 | -63 | 46 | 202 |  | 2576 | Нарушение формы кольцевого шва | GWAN |  | 11:32 | 11:54 | 00:12 | 0 | 496 |  | EXT | Нарушение формы кольцевого шва |  | (c)
27820.813 | 3.203 | 3.141 | -8.147 | -8.209 | -790 | -691 | -642 | 494 | 3141 | 2580 |  | CORR | GENE | 07:51 | 08:07 | 08:15 | 189 | 296 | 13 | EXT |  | 0.91 | (c)
27822.81 | 5.2 | 5.151 | -6.15 | -6.199 | -878 | -664 | -709 | 540 | 5151 | 2580 |  | CORR | GENE | 07:37 | 08:12 | 08:04 | 270 | 338 | 15 | EXT |  | 0.93 | (c)
27824.244 | 6.634 | 6.629 | -4.716 | -4.721 | -1017 | -877 | -799 | 581 | 4592 | 2580 |  | CORR | GENE | 07:14 | 07:37 | 07:50 | 129 | 436 | 10 | EXT |  | 0.9 | (c)
27867.762 | 7.372 | 7.262 | -3.928 | -4.038 | -1116 | -623 | -594 | 71 | 3861 | 2585 |  | CORR | GENE | 07:13 | 08:33 | 08:38 | 177 | 1045 | 12 | EXT |  | 0.91 | (c)
27867.829 | 7.439 | 7.289 | -3.861 | -4.011 | 1702 | 2133 | 2216 | 0 | 3836 | 2585 |  | CORR | GENE | 02:48 | 03:58 | 04:11 | 175 | 1028 | 13 | EXT |  | 0.91 | (c)
27871.69 | 0 | -0.031 | -11.51 | -11.541 | 1848 | -2179 | -2057 | 0 |  | 2586 | Нарушение формы кольцевого шва | GWAN |  | 06:20 | 07:30 | 07:49 | 0 | 1112 |  | EXT | Нарушение формы кольцевого шва |  | (c)
27871.69 | 0 | -0.044 | -11.51 | -11.554 | -1233 | -989 | -443 | 348 |  | 2586 | Нарушение формы кольцевого шва | GWAN |  | 10:02 | 10:42 | 00:10 | 0 | 1580 |  | EXT | Нарушение формы кольцевого шва |  | (c)
27883.2 | 0 | -0.022 | -11.46 | -11.482 | -2052 | -1835 | -1575 | 179 |  | 2587 | Нарушение формы кольцевого шва | GWAN |  | 09:19 | 09:54 | 10:36 | 0 | 953 |  | EXT | Нарушение формы кольцевого шва |  | (c)
27895.861 | 1.201 | 0.868 | -9.719 | -10.052 | -1309 | -803 | -1006 | 703 | 868 | 2588 |  | CORR | GENE | 07:18 | 08:39 | 08:07 | 351 | 606 | 11 | EXT |  | 0.93 | (c)
27901.332 | 6.672 | 6.65 | -4.248 | -4.27 | -1486 | -1178 | -1176 | 745 | 4141 | 2588 |  | CORR | GENE | 06:49 | 07:39 | 07:39 | 129 | 619 | 23 | EXT |  | 0.91 | (c)
27901.435 | 6.775 | 6.576 | -4.145 | -4.344 | 2019 | -2217 | -2173 | 0 | 4094 | 2588 |  | CORR | GENE | 04:15 | 04:51 | 04:58 | 250 | 539 | 23 | EXT |  | 0.96 | (c)
27925.707 | 8.697 | 7.728 | -2.883 | -3.852 | 1850 | 2170 | 2017 | 47 | 1977 | 2590 |  | CORR | GENE | 07:35 | 08:26 | 08:02 | 1875 | 334 | 12 | EXT |  | 0.99 | (c)
27935.314 | 6.724 | 6.706 | -4.676 | -4.694 | 1788 | 1851 | 1852 | 315 | 4417 | 2591 |  | GOUG | GENE | 02:34 | 02:44 | 02:44 | 277 | 128 | 17 | EXT | Зона задиров. |  | (c)
27938.208 | 9.618 | 9.47 | -1.782 | -1.93 | -838 | -588 | -708 | 578 | 1761 | 2591 |  | CORR | GENE | 07:30 | 08:10 | 07:51 | 169 | 260 | 10 | EXT |  | 0.9 | (c)
27946.136 | 6.146 | 6.124 | -5.034 | -5.056 | -710 | -612 | -569 | 428 | 5009 | 2592 |  | CORR | CIGR | 07:44 | 08:00 | 08:07 | 47 | 282 | 12 | EXT |  | 0.89 | (c)
27958.765 | 7.595 | 7.554 | -3.775 | -3.816 | 2229 | -2034 | -1951 | 0 | 3768 | 2593 |  | CORR | GENE | 03:41 | 04:13 | 04:27 | 48 | 563 | 13 | EXT |  | 0.89 | (c)
27962.54 | 0 | -0.032 | -11.4 | -11.432 | -914 | -610 | -552 | 190 |  | 2594 | Нарушение формы кольцевого шва | GWAN |  | 11:22 | 00:11 | 00:20 | 0 | 724 |  | EXT | Нарушение формы кольцевого шва |  | (c)
27978.218 | 4.278 | 3.892 | -5.792 | -6.178 | 1892 | 1921 | 1914 | 294 | 3892 | 2595 |  | CORR | AXGR | 07:36 | 07:41 | 07:39 | 814 | 44 | 10 | EXT |  | 0.95 | (c)
27978.224 | 4.284 | 4.217 | -5.786 | -5.853 | 1975 | 2028 | 2079 | 48 | 4217 | 2595 |  | CORR | GENE | 07:49 | 07:58 | 08:06 | 91 | 208 | 12 | EXT |  | 0.89 | (c)
27984.01 | 0 | -0.036 | -9.94 | -9.976 | -379 | 35 | -62 | 255 |  | 2596 | Нарушение формы кольцевого шва | GWAN |  | 11:51 | 00:58 | 00:42 | 0 | 633 |  | EXT | Нарушение формы кольцевого шва |  | (c)
27993.95 | 0 | -0.063 | -11.45 | -11.513 | 295 | 825 | 674 | 295 |  | 2597 | Нарушение формы кольцевого шва | GWAN |  | 11:23 | 00:49 | 00:24 | 0 | 758 |  | EXT | Нарушение формы кольцевого шва |  | (c)
27995.348 | 1.398 | 1.349 | -10.052 | -10.101 | -1242 | -1184 | -1077 | 912 | 1349 | 2597 |  | CORR | GENE | 07:15 | 07:25 | 07:42 | 106 | 330 | 10 | EXT |  | 0.89 | (c)
28004.75 | 10.8 | 10.781 | -0.65 | -0.669 | -1200 | -1053 | -1021 | 843 | 532 | 2597 |  | CORR | GENE | 07:22 | 07:46 | 07:51 | 137 | 357 | 11 | EXT |  | 0.9 | (c)
28008.718 | 3.318 | 3.26 | -7.592 | -7.65 | 1768 | 1907 | 1937 | 126 | 3260 | 2598 |  | CORR | GENE | 07:35 | 07:57 | 08:02 | 77 | 337 | 13 | EXT |  | 0.89 | (c)
28012.901 | 7.501 | 7.464 | -3.409 | -3.446 | 1762 | 1919 | 1929 | 134 | 3372 | 2598 |  | CORR | GENE | 07:34 | 07:59 | 08:01 | 74 | 334 | 13 | EXT |  | 0.89 | (c)
28021.287 | 4.977 | 4.907 | -5.903 | -5.973 | -1376 | -1223 | -1189 | 855 | 4907 | 2599 |  | CORR | GENE | 07:36 | 08:00 | 08:06 | 176 | 374 | 10 | EXT |  | 0.9 | (c)
28022.939 | 6.629 | 6.608 | -4.251 | -4.272 | -1427 | -1155 | -1197 | 804 | 4227 | 2599 |  | CORR | CIGR | 07:27 | 08:11 | 08:05 | 45 | 460 | 12 | EXT |  | 0.89 | (c)
28023.099 | 6.789 | 6.767 | -4.091 | -4.113 | -1339 | -1141 | -1167 | 891 | 4076 | 2599 |  | CORR | CIGR | 07:41 | 08:14 | 08:09 | 37 | 345 | 10 | EXT |  | 0.89 | (c)
28023.814 | 7.504 | 7.456 | -3.376 | -3.424 | -1585 | -1414 | -1414 | 646 | 3297 | 2599 |  | CORR | GENE | 07:02 | 07:29 | 07:29 | 127 | 342 | 10 | EXT |  | 0.9 | (c)
28058.129 | 8.479 | 8.395 | -2.841 | -2.925 | -854 | -631 | -686 | 519 | 2787 | 2602 |  | CORR | GENE | 07:00 | 07:36 | 07:27 | 138 | 335 | 10 | EXT |  | 0.9 | (c)
28066.086 | 5.116 | 4.958 | -6.204 | -6.362 | -846 | -663 | -606 | 367 | 4958 | 2603 |  | CORR | GENE | 07:06 | 07:36 | 07:45 | 196 | 479 | 10 | EXT |  | 0.9 | (c)
28068.742 | 7.772 | 7.733 | -3.548 | -3.587 | -693 | -578 | -558 | 422 | 3479 | 2603 |  | CORR | GENE | 07:31 | 07:49 | 07:53 | 108 | 271 | 10 | EXT |  | 0.89 | (c)
28128.2 | 0 | -0.044 | -11.23 | -11.274 | 1 | 209 | 172 | 1 |  | 2609 | Нарушение формы кольцевого шва | GWAN |  | 11:54 | 00:28 | 00:22 | 0 | 342 |  | EXT | Нарушение формы кольцевого шва |  | (c)
28128.2 | 0 | -0.037 | -11.23 | -11.267 | 827 | 906 | 969 | 827 |  | 2609 | Нарушение формы кольцевого шва | GWAN |  | 02:07 | 02:20 | 02:30 | 0 | 284 |  | EXT | Нарушение формы кольцевого шва |  | (c)
28139.43 | 0 | -0.022 | -11.35 | -11.372 | 2110 | -2041 | -2077 | 0 |  | 2610 | Нарушение формы кольцевого шва | GWAN |  | 03:46 | 04:36 | 04:30 | 0 | 547 |  | EXT | Нарушение формы кольцевого шва |  | (c)
28172.53 | 0 | -0.02 | -11.3 | -11.32 | 1339 | 1616 | 1516 | 538 |  | 2613 | Нарушение формы кольцевого шва | GWAN |  | 04:17 | 05:02 | 04:45 | 0 | 354 |  | EXT | Нарушение формы кольцевого шва |  | (c)
28195.12 | 0 | -0.022 | -11.08 | -11.102 | 1247 | 1381 | 1351 | 775 |  | 2615 | Нарушение формы кольцевого шва | GWAN |  | 04:04 | 04:25 | 04:20 | 0 | 208 |  | EXT | Нарушение формы кольцевого шва |  | (c)
28201.68 | 6.56 | 6.508 | -4.52 | -4.572 | 2166 | -2036 | -2034 | 0 | 4490 | 2615 |  | CORR | GENE | 06:32 | 07:14 | 07:14 | 82 | 524 | 14 | EXT |  | 0.89 | (c)
28205.841 | 10.721 | 10.656 | -0.359 | -0.424 | 2090 | -1899 | -2042 | 0 | 178 | 2615 |  | CORR | GENE | 06:19 | 07:36 | 07:13 | 246 | 660 | 12 | EXT |  | 0.91 | (c)
28209.085 | 2.885 | 2.876 | -8.265 | -8.274 | -143 | -46 | -74 | 5 | 2876 | 2616 |  | CORR | CIGR | 02:03 | 02:19 | 02:14 | 26 | 138 | 10 | EXT |  | 0.89 | (c)
28210.953 | 4.753 | 4.705 | -6.397 | -6.445 | -2123 | -2015 | -1953 | 107 | 4705 | 2616 |  | CORR | GENE | 08:43 | 09:01 | 09:11 | 70 | 339 | 10 | EXT |  | 0.89 | (c)
28238.541 | 9.861 | 9.842 | -1.579 | -1.598 | 275 | 381 | 392 | 275 | 1549 | 2618 |  | CORR | CIGR | 02:58 | 03:15 | 03:16 | 49 | 233 | 11 | EXT |  | 0.89 | (c)
28238.635 | 9.955 | 9.892 | -1.485 | -1.548 | 722 | 932 | 995 | 722 | 1444 | 2618 |  | CORR | GENE | 04:10 | 04:43 | 04:54 | 104 | 547 | 12 | EXT |  | 0.89 | (c)
28238.737 | 10.057 | 10.01 | -1.383 | -1.43 | 1729 | -2068 | 2171 | 0 | 1315 | 2618 |  | CORR | GENE | 06:52 | 08:39 | 08:03 | 115 | 883 | 18 | EXT |  | 0.9 | (c)
28238.791 | 10.111 | 10.07 | -1.329 | -1.37 | 96 | 238 | 251 | 96 | 1305 | 2618 |  | CORR | GENE | 02:29 | 02:52 | 02:54 | 65 | 310 | 10 | EXT |  | 0.89 | (c)
28239.034 | 10.354 | 10.257 | -1.086 | -1.183 | 465 | 584 | 761 | 465 | 1071 | 2618 |  | CORR | GENE | 03:28 | 03:47 | 04:16 | 112 | 592 | 13 | EXT |  | 0.9 | (c)
28240.215 | 0.095 | 0.079 | -11.255 | -11.271 | 635 | 725 | 767 | 635 | 79 | 2619 |  | CORR | CIGR | 03:27 | 03:42 | 03:48 | 34 | 263 | 12 | EXT |  | 0.89 | (c)
28240.365 | 0.245 | 0.23 | -11.105 | -11.12 | 2080 | 2150 | 2138 | 34 | 230 | 2619 |  | CORR | CIGR | 07:20 | 07:32 | 07:30 | 27 | 116 | 10 | EXT |  | 0.89 | (c)
28241.6 | 1.48 | 0.173 | -9.87 | -11.177 | -2219 | -2219 | -2176 | 11 | 173 | 2619 |  | CORR | GENE | 07:47 | 07:47 | 07:54 | 2109 | 87 | 11 | EXT |  | 0.98 | (c)
28248.882 | 8.762 | 8.737 | -2.588 | -2.613 | 1936 | 2050 | 2088 | 0 | 2571 | 2619 |  | CORR | CIGR | 06:57 | 07:16 | 07:22 | 42 | 304 | 10 | EXT |  | 0.89 | (c)
28249.775 | 9.655 | 9.63 | -1.695 | -1.72 | 1361 | 1676 | 1607 | 379 | 1618 | 2619 |  | CORR | GENE | 05:24 | 06:15 | 06:04 | 102 | 491 | 14 | EXT |  | 0.89 | (c)
28249.98 | 9.86 | 9.844 | -1.49 | -1.506 | 2116 | -2213 | 2215 | 0 | 1423 | 2619 |  | CORR | GENE | 07:26 | 07:48 | 07:42 | 83 | 198 | 10 | EXT |  | 0.89 | (c)
28253.39 | 1.92 | 1.836 | -9.56 | -9.644 | 2134 | -2077 | -1960 | 0 | 1836 | 2620 |  | CORR | GENE | 05:53 | 06:34 | 06:52 | 110 | 732 | 25 | EXT |  | 0.91 | (c)
28262.95 | 0 | -0.035 | -11.48 | -11.515 | -455 | 65 | -138 | 0 |  | 2621 | Нарушение формы кольцевого шва | GWAN |  | 00:28 | 01:52 | 01:19 | 0 | 634 |  | EXT | Нарушение формы кольцевого шва |  | (c)
28262.95 | 0 | -0.024 | -11.48 | -11.504 | -1593 | -1390 | -1416 | 637 |  | 2621 | Нарушение формы кольцевого шва | GWAN |  | 09:25 | 09:57 | 09:53 | 0 | 354 |  | EXT | Нарушение формы кольцевого шва |  | (c)
28274.43 | 0 | -0.035 | -11.34 | -11.375 | -984 | -846 | -865 | 745 |  | 2622 | Нарушение формы кольцевого шва | GWAN |  | 11:39 | 00:01 | 11:58 | 0 | 239 |  | EXT | Нарушение формы кольцевого шва |  | (c)
28274.43 | 0 | -0.024 | -11.34 | -11.364 | 659 | 1060 | 1037 | 659 |  | 2622 | Нарушение формы кольцевого шва | GWAN |  | 04:04 | 05:09 | 05:05 | 0 | 757 |  | EXT | Нарушение формы кольцевого шва |  | (c)
28280.176 | 5.746 | 5.722 | -5.594 | -5.618 | 120 | 212 | 292 | 120 | 5541 | 2622 |  | CORR | GENE | 02:37 | 02:52 | 03:05 | 77 | 344 | 10 | EXT |  | 0.89 | (c)
28280.914 | 6.484 | 6.446 | -4.856 | -4.894 | 131 | 212 | 274 | 131 | 4845 | 2622 |  | CORR | CIGR | 02:39 | 02:52 | 03:02 | 49 | 286 | 12 | EXT |  | 0.89 | (c)
28287.615 | 1.845 | 1.799 | -9.585 | -9.631 | 765 | 1173 | 1042 | 765 | 1799 | 2623 |  | CORR | GENE | 03:42 | 04:48 | 04:26 | 61 | 552 | 11 | EXT |  | 0.89 | (c)
28297.551 | 0.351 | 0.33 | -11.009 | -11.03 | 1829 | 1913 | 1884 | 291 | 330 | 2624 |  | CORR | GENE | 03:33 | 03:46 | 03:41 | 1045 | 110 | 11 | EXT |  | 0.97 | (c)
28298.612 | 1.412 | 1.4 | -9.948 | -9.96 | 1593 | 1860 | 1787 | 250 | 1400 | 2624 |  | CORR | GENE | 02:54 | 03:38 | 03:26 | 181 | 387 | 17 | EXT |  | 0.91 | (c)
28299.559 | 2.359 | 2.345 | -9.001 | -9.015 | 1703 | 1772 | 1777 | 379 | 2345 | 2624 |  | CORR | CIGR | 03:12 | 03:23 | 03:24 | 20 | 148 | 13 | EXT |  | 0.89 | (c)
28299.901 | 2.701 | 2.628 | -8.659 | -8.732 | 1611 | 1761 | 1948 | 0 | 2628 | 2624 |  | CORR | GENE | 02:57 | 03:21 | 03:52 | 259 | 673 | 11 | EXT |  | 0.91 | (c)
28301.908 | 4.708 | 4.533 | -6.652 | -6.827 | 2130 | 2170 | 2174 | 13 | 4533 | 2624 |  | CORR | GENE | 04:21 | 04:28 | 04:28 | 319 | 87 | 14 | EXT |  | 0.93 | (c)
28302.966 | 5.766 | 5.748 | -5.594 | -5.612 | 1585 | 1696 | 1677 | 461 | 5564 | 2624 |  | CORR | CIGR | 02:53 | 03:11 | 03:08 | 48 | 185 | 13 | EXT |  | 0.89 | (c)
28315.609 | 7.049 | 6.993 | -4.331 | -4.387 | 1200 | 1413 | 1456 | 519 | 4160 | 2625 |  | CORR | GENE | 03:53 | 04:28 | 04:34 | 227 | 511 | 11 | EXT |  | 0.91 | (c)
28319.834 | 11.274 | 11.015 | -0.106 | -0.365 | 1136 | 1161 | 1158 | 1050 | 50 | 2625 |  | ARTD | AXGR | 03:43 | 03:47 | 03:46 | 315 | 44 |  | EXT | Эквивалент потери металла 12%. |  | (c)
28338.534 | 7.284 | 7.255 | -4.016 | -4.045 | 1033 | 1151 | 1146 | 972 | 3989 | 2627 |  | CORR | CIGR | 04:34 | 04:53 | 04:52 | 56 | 226 | 10 | EXT |  | 0.89 | (c)
28354.884 | 1.634 | 1.62 | -9.646 | -9.66 | 292 | 354 | 341 | 292 | 1620 | 2629 |  | CORR | CIGR | 01:43 | 01:53 | 01:51 | 21 | 99 | 10 | EXT |  | 0.89 | (c)
28356.816 | 3.566 | 3.548 | -7.714 | -7.732 | -1919 | -1618 | -1709 | 312 | 3548 | 2629 |  | CORR | GENE | 07:47 | 08:35 | 08:20 | 82 | 419 | 11 | EXT |  | 0.89 | (c)
28357.181 | 3.931 | 3.904 | -7.349 | -7.376 | 710 | 824 | 853 | 710 | 3904 | 2629 |  | CORR | CIGR | 02:51 | 03:09 | 03:14 | 48 | 286 | 10 | EXT |  | 0.89 | (c)
28357.615 | 4.365 | 4.281 | -6.915 | -6.999 | -1710 | -1545 | -1405 | 520 | 4281 | 2629 |  | CORR | GENE | 08:20 | 08:47 | 09:09 | 116 | 610 | 10 | EXT |  | 0.89 | (c)
28358.014 | 4.764 | 4.647 | -6.516 | -6.633 | 380 | 662 | 877 | 380 | 4647 | 2629 |  | CORR | GENE | 01:57 | 02:43 | 03:18 | 200 | 995 | 11 | EXT |  | 0.91 | (c)
28359.157 | 5.907 | 5.843 | -5.373 | -5.437 | -1986 | -1216 | -1434 | 244 | 5235 | 2629 |  | CORR | GENE | 07:36 | 09:40 | 09:05 | 202 | 1104 | 10 | EXT |  | 0.9 | (c)
28359.29 | 6.04 | 5.928 | -5.24 | -5.352 | 573 | 705 | 833 | 573 | 5217 | 2629 |  | CORR | GENE | 02:29 | 02:50 | 03:11 | 135 | 519 | 10 | EXT |  | 0.9 | (c)
28415.863 | 6.603 | 6.583 | -4.787 | -4.807 | -100 | 127 | 46 | 0 | 4761 | 2634 |  | CORR | CIGR | 08:51 | 09:28 | 09:15 | 46 | 292 | 11 | EXT |  | 0.89 | (c)
28418.553 | 9.293 | 9.272 | -2.097 | -2.118 | -1737 | -1595 | -1617 | 493 | 2081 | 2634 |  | CORR | CIGR | 04:27 | 04:50 | 04:46 | 37 | 239 | 10 | EXT |  | 0.89 | (c)
28442.68 | 0 | -0.031 | -11.42 | -11.451 | -255 | 369 | 183 | 0 |  | 2637 | Нарушение формы кольцевого шва | GWAN |  | 01:15 | 02:55 | 02:25 | 0 | 875 |  | EXT | Нарушение формы кольцевого шва |  | (c)
28442.68 | 0 | -0.022 | -11.42 | -11.442 | 1258 | 1664 | 1721 | 46 |  | 2637 | Нарушение формы кольцевого шва | GWAN |  | 05:19 | 06:24 | 06:33 | 0 | 927 |  | EXT | Нарушение формы кольцевого шва |  | (c)
28446.652 | 3.972 | 3.899 | -7.448 | -7.521 | 1521 | 1731 | 1836 | 80 | 3899 | 2637 |  | CORR | GENE | 06:01 | 06:35 | 06:52 | 104 | 629 | 10 | EXT |  | 0.89 | (c)
28450.266 | 7.586 | 7.573 | -3.834 | -3.847 | 982 | 1294 | 1168 | 877 | 3774 | 2637 |  | CORR | GENE | 04:34 | 05:25 | 05:04 | 73 | 371 | 11 | EXT |  | 0.89 | (c)
28454.1 | 0 | -0.024 | -10.19 | -10.214 | 817 | 1298 | 1209 | 630 |  | 2638 | Нарушение формы кольцевого шва | GWAN |  | 04:17 | 05:35 | 05:21 | 0 | 784 |  | EXT | Нарушение формы кольцевого шва |  | (c)
28454.1 | 0 | -0.031 | -10.19 | -10.221 | 2143 | -2131 | -2141 | 0 |  | 2638 | Нарушение формы кольцевого шва | GWAN |  | 07:51 | 08:22 | 08:20 | 0 | 355 |  | EXT | Нарушение формы кольцевого шва |  | (c)
28454.1 | 0 | -0.03 | -10.19 | -10.22 | -1213 | -990 | -684 | 155 |  | 2638 | Нарушение формы кольцевого шва | GWAN |  | 10:50 | 11:26 | 00:15 | 0 | 1057 |  | EXT | Нарушение формы кольцевого шва |  | (c)
28468.601 | 4.311 | 4.279 | -6.469 | -6.501 | 1239 | 1389 | 1402 | 665 | 4279 | 2639 |  | CORR | CIGR | 04:27 | 04:52 | 04:54 | 53 | 327 | 11 | EXT |  | 0.89 | (c)
28469.477 | 5.187 | 5.163 | -5.593 | -5.617 | 1057 | 1338 | 1256 | 775 | 5163 | 2639 |  | CORR | GENE | 03:58 | 04:43 | 04:30 | 58 | 399 | 11 | EXT |  | 0.89 | (c)
28470.644 | 6.354 | 6.279 | -4.426 | -4.501 | 1289 | 1353 | 1550 | 420 | 4412 | 2639 |  | CORR | GENE | 04:36 | 04:46 | 05:18 | 89 | 522 | 10 | EXT |  | 0.89 | (c)
28470.882 | 6.592 | 6.514 | -4.188 | -4.266 | -2201 | -2086 | -1982 | 29 | 4158 | 2639 |  | CORR | GENE | 07:12 | 07:31 | 07:48 | 108 | 438 | 10 | EXT |  | 0.89 | (c)
28474.422 | 10.132 | 10.113 | -0.648 | -0.667 | -2211 | -2121 | -2117 | 20 | 631 | 2639 |  | CORR | CIGR | 07:11 | 07:25 | 07:26 | 36 | 188 | 13 | EXT |  | 0.89 | (c)
28474.987 | 10.697 | 10.601 | -0.083 | -0.179 | 941 | 1054 | 1311 | 549 | 58 | 2639 |  | CORR | GENE | 03:39 | 03:58 | 04:39 | 121 | 741 | 10 | EXT |  | 0.89 | (c)
28477.027 | 1.957 | 1.932 | -9.243 | -9.268 | -1767 | -1699 | -1664 | 464 | 1932 | 2640 |  | CORR | CIGR | 09:19 | 09:30 | 09:36 | 45 | 206 | 10 | EXT |  | 0.89 | (c)
28491.518 | 5.248 | 4.512 | -4.992 | -5.728 | -36 | -10 | -18 | 0 | 4512 | 2641 |  | LWAN | AXGR | 02:35 | 02:39 | 02:38 | 939 | 36 |  | INT | Эквивалент потери металла 19%. |  | (c)
28496.51 | 0 | -0.029 | -10.34 | -10.369 | -200 | 147 | 86 | 0 |  | 2642 | Нарушение формы кольцевого шва | GWAN |  | 10:10 | 11:06 | 10:56 | 0 | 573 |  | EXT | Нарушение формы кольцевого шва |  | (c)
28546.988 | 6.318 | 6.297 | -4.902 | -4.923 | -2179 | -1904 | -1987 | 51 | 4855 | 2646 |  | CORR | GENE | 07:19 | 08:04 | 07:50 | 68 | 384 | 10 | EXT |  | 0.89 | (c)
28547.187 | 6.517 | 6.48 | -4.703 | -4.74 | -2123 | -1968 | -1951 | 107 | 4667 | 2646 |  | CORR | GENE | 07:28 | 07:53 | 07:56 | 73 | 345 | 10 | EXT |  | 0.89 | (c)
28566.304 | 0.964 | 0.939 | -7.456 | -7.481 | 2162 | -2166 | -2148 | 0 | 939 | 2649 |  | ARTD | GENE | 07:06 | 07:28 | 07:31 | 167 | 301 |  | EXT | Наплавка. |  | (c)
28571.644 | 6.304 | 6.276 | -2.116 | -2.144 | 1237 | 1456 | 1416 | 635 | 2071 | 2649 |  | CORR | GENE | 04:37 | 05:12 | 05:06 | 73 | 359 | 10 | EXT |  | 0.89 | (c)
28572.861 | 7.521 | 7.486 | -0.899 | -0.934 | 1333 | 1582 | 1545 | 473 | 880 | 2649 |  | CORR | GENE | 04:53 | 05:33 | 05:27 | 54 | 424 | 10 | EXT |  | 0.89 | (c)
28587.273 | 2.203 | 2.081 | -9.157 | -9.279 | -177 | -74 | 245 | 0 | 2081 | 2651 |  | CORR | GENE | 02:30 | 02:47 | 03:39 | 144 | 844 | 10 | EXT |  | 0.9 | (c)
28589.187 | 4.117 | 2.927 | -7.243 | -8.433 | 4 | 48 | 46 | 4 | 2927 | 2651 |  | CORR | GENE | 02:60 | 03:07 | 03:06 | 1762 | 82 | 11 | EXT |  | 0.98 | (c)
28604.987 | 8.557 | 8.535 | -2.733 | -2.755 | -1672 | -1578 | -1576 | 558 | 2715 | 2652 |  | CORR | CIGR | 09:22 | 09:37 | 09:37 | 40 | 193 | 14 | EXT |  | 0.89 | (c)
28605.173 | 8.743 | 8.699 | -2.547 | -2.591 | 793 | 951 | 1007 | 793 | 2518 | 2652 |  | CORR | GENE | 03:60 | 04:25 | 04:34 | 73 | 427 | 10 | EXT |  | 0.89 | (c)
28607.577 | 11.147 | 11.057 | -0.143 | -0.233 | 815 | 1616 | 1621 | 0 | 91 | 2652 |  | CORR | GENE | 04:03 | 06:12 | 06:13 | 142 | 1612 | 10 | EXT |  | 0.9 | (c)
28620.796 | 2.076 | 1.883 | -9.384 | -9.577 | 1280 | 1385 | 2013 | 0 | 1883 | 2654 |  | CORR | GENE | 02:38 | 02:54 | 04:36 | 218 | 1466 | 15 | EXT |  | 0.92 | (c)
28621.813 | 3.093 | 3.007 | -8.367 | -8.453 | -1475 | -1408 | -1251 | 756 | 3007 | 2654 |  | CORR | GENE | 07:13 | 07:24 | 07:49 | 105 | 447 | 10 | EXT |  | 0.89 | (c)
28621.923 | 3.203 | 3.085 | -8.257 | -8.375 | -1544 | -1532 | -1527 | 687 | 3085 | 2654 |  | CORR | AXGR | 07:02 | 07:04 | 07:04 | 176 | 34 | 10 | EXT |  | 0.9 | (c)
28624.684 | 5.964 | 5.952 | -5.496 | -5.508 | 1489 | 1531 | 1532 | 655 | 5486 | 2654 |  | CORR | CIGR | 03:11 | 03:18 | 03:18 | 22 | 87 | 11 | EXT |  | 0.89 | (c)
28624.719 | 5.999 | 5.988 | -5.461 | -5.472 | 2113 | 2176 | 2189 | 0 | 5447 | 2654 |  | CORR | CIGR | 04:52 | 05:02 | 05:04 | 25 | 151 | 10 | EXT |  | 0.89 | (c)
28630.671 | 0.491 | 0.387 | -11.039 | -11.143 | 864 | 894 | 888 | 864 | 387 | 2655 | Металлургический дефект | MIAN | AXGR | 05:14 | 05:19 | 05:18 | 284 | 49 |  | INT | Металлургический дефект Эквивалент потери металла 24%. |  | (c)
28631.95 | 1.77 | 1.734 | -9.76 | -9.796 | 1762 | 2097 | 2002 | 0 | 1734 | 2655 |  | CORR | GENE | 07:39 | 08:33 | 08:18 | 90 | 481 | 10 | EXT |  | 0.89 | (c)
28636.335 | 6.155 | 6.131 | -5.375 | -5.399 | -188 | -53 | -48 | 0 | 5357 | 2655 |  | CORR | CIGR | 02:25 | 02:47 | 02:47 | 42 | 280 | 12 | EXT |  | 0.89 | (c)
28636.481 | 6.301 | 6.298 | -5.229 | -5.232 | 1733 | 1830 | 1831 | 301 | 5208 | 2655 |  | CORR | CIGR | 07:35 | 07:50 | 07:51 | 24 | 197 | 11 | EXT |  | 0.89 | (c)
28636.908 | 6.728 | 6.724 | -4.802 | -4.806 | 1020 | 1599 | 1362 | 526 | 4694 | 2655 |  | CORR | GENE | 05:40 | 07:13 | 06:35 | 112 | 685 | 10 | EXT |  | 0.89 | (c)
28640.827 | 10.647 | 10.628 | -0.883 | -0.902 | 644 | 909 | 826 | 644 | 846 | 2655 |  | CORR | GENE | 04:39 | 05:22 | 05:08 | 56 | 365 | 10 | EXT |  | 0.89 | (c)
28641.79 | 0.08 | 0.047 | -11.47 | -11.503 | 194 | 641 | 492 | 194 | 47 | 2656 |  | CORR | GENE | 03:10 | 04:22 | 03:58 | 92 | 597 | 13 | EXT |  | 0.89 | (c)
28643.349 | 1.639 | 1.582 | -9.911 | -9.968 | 382 | 708 | 685 | 382 | 1582 | 2656 |  | CORR | GENE | 03:40 | 04:33 | 04:29 | 106 | 605 | 10 | EXT |  | 0.89 | (c)
28646.524 | 4.814 | 4.747 | -6.736 | -6.803 | 525 | 689 | 786 | 525 | 4747 | 2656 |  | CORR | GENE | 04:03 | 04:30 | 04:45 | 87 | 521 | 10 | EXT |  | 0.89 | (c)
28651.503 | 9.793 | 9.122 | -1.757 | -2.428 | -2182 | -2142 | -2148 | 48 | 1279 | 2656 |  | CORR | GENE | 08:46 | 08:53 | 08:52 | 1149 | 69 | 11 | EXT |  | 0.97 | (c)
28687.223 | 10.943 | 10.903 | -0.437 | -0.477 | 58 | 488 | 396 | 58 | 286 | 2659 |  | CORR | GENE | 02:58 | 04:07 | 03:52 | 191 | 676 | 11 | EXT |  | 0.91 | (c)
28687.578 | 11.298 | 11.275 | -0.082 | -0.105 | 2203 | -2162 | -2105 | 0 | 51 | 2659 |  | CORR | GENE | 08:44 | 08:59 | 09:09 | 54 | 305 | 10 | EXT |  | 0.89 | (c)
28688.895 | 1.235 | 1.21 | -10.145 | -10.17 | -1925 | -1620 | -1719 | 306 | 1210 | 2660 |  | CORR | GENE | 08:50 | 09:40 | 09:24 | 82 | 410 | 10 | EXT |  | 0.89 | (c)
28690.459 | 2.799 | 2.748 | -8.581 | -8.632 | 514 | 752 | 757 | 514 | 2748 | 2660 |  | CORR | GENE | 03:24 | 04:02 | 04:03 | 83 | 487 | 10 | EXT |  | 0.89 | (c)
28692.067 | 4.407 | 4.373 | -6.973 | -7.007 | 376 | 587 | 605 | 376 | 4373 | 2660 |  | CORR | GENE | 03:02 | 03:36 | 03:39 | 59 | 458 | 10 | EXT |  | 0.89 | (c)
28692.946 | 5.286 | 5.107 | -6.094 | -6.273 | -170 | -1 | 455 | 0 | 5107 | 2660 |  | CORR | GENE | 01:34 | 02:01 | 03:14 | 203 | 1250 | 11 | EXT |  | 0.91 | (c)
28698.303 | 10.643 | 10.539 | -0.737 | -0.841 | -1797 | -1778 | -1777 | 433 | 659 | 2660 |  | CORR | AXGR | 09:11 | 09:14 | 09:14 | 182 | 40 | 10 | EXT |  | 0.9 | (c)
28731.218 | 9.198 | 9.169 | -2.282 | -2.311 | 1741 | 1839 | 1960 | 51 | 2246 | 2663 |  | CORR | GENE | 03:01 | 03:17 | 03:36 | 65 | 438 | 14 | EXT |  | 0.89 | (c)
28733.5 | 0 | -0.043 | -11.38 | -11.423 | 712 | 1074 | 976 | 712 |  | 2664 | Нарушение формы кольцевого шва | GWAN |  | 04:28 | 05:26 | 05:10 | 0 | 527 |  | EXT | Нарушение формы кольцевого шва |  | (c)
28734.438 | 0.938 | 0.704 | -10.442 | -10.676 | 1755 | 1774 | 1782 | 422 | 704 | 2664 |  | CORR | GENE | 07:16 | 07:19 | 07:20 | 331 | 53 | 13 | EXT |  | 0.93 | (c)
28736.36 | 2.86 | 1.24 | -8.52 | -10.14 | 1655 | 1688 | 1752 | 382 | 1240 | 2664 |  | CORR | GENE | 06:60 | 07:05 | 07:15 | 1856 | 193 | 11 | EXT |  | 0.98 | (c)
28743.251 | 9.751 | 9.584 | -1.629 | -1.796 | 2107 | 2142 | 2129 | 79 | 1447 | 2664 |  | LWAN | AXGR | 08:13 | 08:18 | 08:16 | 349 | 45 |  | INT | Эквивалент потери металла 11%. |  | (c)
28771.997 | 4.907 | 4.859 | -6.543 | -6.591 | 699 | 852 | 898 | 699 | 4859 | 2667 |  | CORR | GENE | 02:43 | 03:07 | 03:15 | 140 | 397 | 10 | EXT |  | 0.9 | (c)
28772.379 | 5.289 | 5.244 | -6.161 | -6.206 | 674 | 819 | 897 | 674 | 5244 | 2667 |  | CORR | GENE | 02:39 | 03:02 | 03:15 | 73 | 446 | 11 | EXT |  | 0.89 | (c)
28772.781 | 5.691 | 5.631 | -5.759 | -5.819 | 707 | 841 | 947 | 707 | 5631 | 2667 |  | CORR | GENE | 02:44 | 03:06 | 03:23 | 79 | 478 | 10 | EXT |  | 0.89 | (c)
28773.176 | 6.086 | 6.046 | -5.364 | -5.404 | 725 | 840 | 914 | 725 | 5347 | 2667 |  | CORR | GENE | 02:47 | 03:05 | 03:17 | 57 | 379 | 10 | EXT |  | 0.89 | (c)
28774.977 | 7.887 | 7.86 | -3.563 | -3.59 | -1876 | -1690 | -1726 | 355 | 3540 | 2667 |  | CORR | CIGR | 07:47 | 08:17 | 08:11 | 50 | 301 | 10 | EXT |  | 0.89 | (c)
28870.924 | 2.524 | 2.502 | -8.606 | -8.628 | -164 | -116 | -99 | 35 | 2502 | 2676 |  | CORR | CIGR | 02:29 | 02:37 | 02:40 | 34 | 129 | 10 | EXT |  | 0.89 | (c)
28923.547 | 10.637 | 10.586 | -0.883 | -0.934 | 538 | 653 | 773 | 538 | 865 | 2680 |  | CORR | GENE | 02:50 | 03:08 | 03:28 | 69 | 470 | 10 | EXT |  | 0.89 | (c)
28929.791 | 5.361 | 5.345 | -6.139 | -6.155 | -105 | 652 | 335 | 0 | 5345 | 2681 |  | CORR | GENE | 01:46 | 03:48 | 02:57 | 136 | 879 | 10 | EXT |  | 0.9 | (c)
28930.545 | 6.115 | 5.788 | -5.385 | -5.712 | 2166 | 2194 | 2184 | 29 | 4436 | 2681 |  | LWAN | AXGR | 07:53 | 07:57 | 07:55 | 1276 | 35 |  | INT | Эквивалент потери металла 15%. |  | (c)
28930.717 | 6.287 | 6.211 | -5.213 | -5.289 | 16 | 375 | 422 | 16 | 5152 | 2681 |  | CORR | GENE | 02:06 | 03:03 | 03:11 | 137 | 812 | 10 | EXT |  | 0.9 | (c)
28934.425 | 9.995 | 9.969 | -1.505 | -1.531 | 250 | 824 | 655 | 250 | 1346 | 2681 |  | CORR | GENE | 02:43 | 04:16 | 03:49 | 185 | 810 | 11 | EXT |  | 0.9 | (c)
28935.93 | 0 | -0.018 | -11.26 | -11.278 | -1327 | -1198 | -1185 | 904 |  | 2682 | Нарушение формы кольцевого шва | GWAN |  | 07:16 | 07:37 | 07:39 | 0 | 284 |  | EXT | Нарушение формы кольцевого шва |  | (c)
28962.913 | 4.333 | 4.302 | -7.107 | -7.138 | -569 | -209 | -298 | 27 | 4302 | 2684 |  | CORR | GENE | 07:54 | 08:52 | 08:38 | 106 | 542 | 10 | EXT |  | 0.89 | (c)
28965.495 | 6.915 | 6.268 | -4.525 | -5.172 | -1852 | -1820 | -1756 | 378 | 4451 | 2684 |  | CORR | GENE | 04:27 | 04:32 | 04:42 | 721 | 193 | 15 | EXT |  | 0.99 | (c)
28971.147 | 1.127 | 0.917 | -10.283 | -10.493 | 2028 | 2175 | -1909 | 0 | 917 | 2685 |  | CORR | GENE | 03:23 | 03:46 | 04:47 | 228 | 1048 | 13 | EXT |  | 0.92 | (c)
28971.479 | 1.459 | 1.336 | -9.951 | -10.074 | 2060 | 2127 | -2061 | 0 | 1336 | 2685 |  | CORR | GENE | 03:28 | 03:39 | 04:23 | 135 | 680 | 10 | EXT |  | 0.9 | (c)
28972.254 | 2.234 | 2.144 | -9.176 | -9.266 | 1990 | 2175 | -2090 | 0 | 2144 | 2685 |  | CORR | GENE | 03:16 | 03:46 | 04:18 | 136 | 761 | 10 | EXT |  | 0.9 | (c)
28972.666 | 2.646 | 2.536 | -8.764 | -8.874 | 1950 | 2116 | -2090 | 0 | 2536 | 2685 |  | CORR | GENE | 03:10 | 03:37 | 04:18 | 175 | 842 | 14 | EXT |  | 0.91 | (c)
28972.719 | 2.699 | 2.66 | -8.711 | -8.75 | -597 | -532 | -455 | 313 | 2660 | 2685 |  | CORR | GENE | 08:19 | 08:29 | 08:42 | 54 | 285 | 10 | EXT |  | 0.89 | (c)
28973.446 | 3.426 | 3.27 | -7.984 | -8.14 | 1980 | 2114 | -1914 | 0 | 3270 | 2685 |  | CORR | GENE | 03:15 | 03:36 | 04:46 | 190 | 1134 | 10 | EXT |  | 0.9 | (c)
28973.488 | 3.468 | 3.454 | -7.942 | -7.956 | -551 | -452 | -459 | 367 | 3454 | 2685 |  | CORR | CIGR | 08:26 | 08:42 | 08:41 | 32 | 184 | 10 | EXT |  | 0.89 | (c)
28980.873 | 10.853 | 10.782 | -0.557 | -0.628 | -828 | -319 | -349 | 0 | 461 | 2685 |  | CORR | GENE | 07:42 | 09:04 | 08:59 | 167 | 959 | 10 | EXT |  | 0.9 | (c)
29004.15 | 0 | -0.045 | -11.57 | -11.615 | -1007 | -769 | -661 | 316 |  | 2688 | Нарушение формы кольцевого шва | GWAN |  | 10:51 | 11:30 | 11:47 | 0 | 691 |  | EXT | Нарушение формы кольцевого шва |  | (c)
29037.975 | 10.915 | 10.887 | -0.295 | -0.323 | 1583 | 1778 | 1712 | 389 | 277 | 2690 |  | CORR | CIGR | 04:32 | 05:03 | 04:53 | 46 | 258 | 10 | EXT |  | 0.89 | (c)
29038.27 | 0 | -0.031 | -11.52 | -11.551 | 1578 | -1883 | -2184 | 0 |  | 2691 | Нарушение формы кольцевого шва | GWAN |  | 01:15 | 03:56 | 03:08 | 0 | 1398 |  | EXT | Нарушение формы кольцевого шва |  | (c)
29038.851 | 0.581 | 0.557 | -10.939 | -10.963 | -1972 | -1732 | -1721 | 259 | 557 | 2691 |  | CORR | CIGR | 03:42 | 04:20 | 04:22 | 45 | 501 | 13 | EXT |  | 0.89 | (c)
29039.695 | 1.425 | 1.409 | -10.095 | -10.111 | -585 | -424 | -466 | 346 | 1409 | 2691 |  | CORR | CIGR | 07:26 | 07:52 | 07:45 | 40 | 239 | 10 | EXT |  | 0.89 | (c)
29039.847 | 1.577 | 1.555 | -9.943 | -9.965 | -1817 | -927 | -1278 | 414 | 1555 | 2691 |  | CORR | GENE | 04:07 | 06:30 | 05:34 | 86 | 1078 | 12 | EXT |  | 0.89 | (c)
29083.39 | 11.03 | 10.856 | -0.38 | -0.554 | -847 | -797 | -809 | 772 | 33 | 2694 |  | CORR | GENE | 06:58 | 07:06 | 07:04 | 521 | 75 | 11 | EXT |  | 0.94 | (c)
29083.634 | 11.274 | 11.262 | -0.136 | -0.148 | -756 | -738 | -716 | 676 | 129 | 2694 |  | CORR | CIGR | 07:13 | 07:16 | 07:20 | 19 | 80 | 14 | EXT |  | 0.89 | (c)
29173.26 | 0 | -0.037 | -11.57 | -11.607 | 2132 | -2083 | -2082 | 0 |  | 2704 | Нарушение формы кольцевого шва | GWAN |  | 06:53 | 07:33 | 07:33 | 0 | 493 |  | EXT | Нарушение формы кольцевого шва |  | (c)
29177.694 | 4.434 | 4.418 | -7.136 | -7.152 | 2138 | -2177 | -2156 | 0 | 4418 | 2704 |  | CORR | GENE | 06:54 | 07:18 | 07:21 | 113 | 335 | 10 | EXT |  | 0.89 | (c)
29180.338 | 7.078 | 6.345 | -4.492 | -5.225 | -2211 | -2158 | -2080 | 19 | 4054 | 2704 |  | CORR | GENE | 07:12 | 07:21 | 07:34 | 1171 | 263 | 11 | EXT |  | 0.97 | (c)
29202.435 | 6.715 | 6.57 | -4.765 | -4.91 | -1394 | -1319 | -1346 | 836 | 4613 | 2706 |  | CORR | GENE | 07:09 | 07:21 | 07:17 | 297 | 97 | 11 | EXT |  | 0.92 | (c)
29202.975 | 7.255 | 7.113 | -4.225 | -4.367 | 1868 | 1889 | 1915 | 268 | 4135 | 2706 |  | CORR | GENE | 03:55 | 03:59 | 04:03 | 232 | 95 | 12 | EXT |  | 0.91 | (c)
29203.259 | 7.539 | 7.285 | -3.941 | -4.195 | -1469 | -1354 | -1237 | 762 | 2997 | 2706 |  | CORR | GENE | 06:57 | 07:15 | 07:34 | 1198 | 463 | 14 | EXT |  | 1 | (c)
29204.278 | 8.558 | 8.503 | -2.922 | -2.977 | -1335 | -1082 | -1139 | 896 | 2892 | 2706 |  | CORR | GENE | 07:18 | 07:59 | 07:50 | 85 | 392 | 10 | EXT |  | 0.89 | (c)
29214.236 | 7.036 | 6.379 | -4.094 | -4.751 | 1733 | 1821 | 1855 | 253 | 3984 | 2707 |  | CORR | GENE | 07:30 | 07:44 | 07:49 | 767 | 244 | 12 | EXT |  | 0.97 | (c)
29214.577 | 7.377 | 7.219 | -3.753 | -3.911 | 1787 | 1862 | 1885 | 248 | 3605 | 2707 |  | CORR | GENE | 07:38 | 07:51 | 07:54 | 306 | 196 | 12 | EXT |  | 0.93 | (c)
29215.301 | 8.101 | 7.797 | -3.029 | -3.333 | 1783 | 1861 | 1863 | 287 | 2886 | 2707 |  | CORR | GENE | 07:38 | 07:50 | 07:51 | 447 | 161 | 10 | EXT |  | 0.93 | (c)
29215.704 | 8.504 | 8.307 | -2.626 | -2.823 | 1858 | 1895 | 1895 | 299 | 2281 | 2707 |  | CORR | GENE | 07:50 | 07:56 | 07:56 | 542 | 73 | 10 | EXT |  | 0.94 | (c)
29216.768 | 9.568 | 9.54 | -1.562 | -1.59 | 1600 | 1709 | 1702 | 427 | 1547 | 2707 |  | CORR | CIGR | 07:08 | 07:26 | 07:25 | 43 | 203 | 11 | EXT |  | 0.89 | (c)
29217.457 | 10.257 | 9.539 | -0.873 | -1.591 | 2217 | 2226 | -2207 | 0 | 637 | 2707 |  | CORR | GENE | 08:48 | 08:49 | 08:54 | 954 | 76 | 14 | EXT |  | 0.99 | (c)
29241.13 | 0 | -0.041 | -11.43 | -11.471 | -224 | 3 | 55 | 0 |  | 2710 | Нарушение формы кольцевого шва | GWAN |  | 00:08 | 00:44 | 00:53 | 0 | 558 |  | EXT | Нарушение формы кольцевого шва |  | (c)
29241.13 | 0 | -0.022 | -11.43 | -11.452 | -2174 | -2059 | -2052 | 57 |  | 2710 | Нарушение формы кольцевого шва | GWAN |  | 06:53 | 07:11 | 07:13 | 0 | 244 |  | EXT | Нарушение формы кольцевого шва |  | (c)
29241.13 | 0 | -0.033 | -11.43 | -11.463 | -1092 | -672 | -813 | 534 |  | 2710 | Нарушение формы кольцевого шва | GWAN |  | 09:48 | 10:55 | 10:33 | 0 | 558 |  | EXT | Нарушение формы кольцевого шва |  | (c)
29241.703 | 0.573 | 0.439 | -10.857 | -10.991 | -2170 | -1903 | -1927 | 60 | 439 | 2710 |  | CORR | GENE | 06:53 | 07:37 | 07:33 | 279 | 486 | 10 | EXT |  | 0.92 | (c)
29242.483 | 1.353 | 1.297 | -10.077 | -10.133 | -2204 | -1847 | -1946 | 27 | 1297 | 2710 |  | CORR | GENE | 06:48 | 07:46 | 07:30 | 193 | 516 | 10 | EXT |  | 0.9 | (c)
29243.174 | 2.044 | 2.02 | -9.386 | -9.41 | -2192 | -1885 | -1938 | 39 | 2020 | 2710 |  | CORR | GENE | 06:50 | 07:40 | 07:31 | 256 | 507 | 10 | EXT |  | 0.91 | (c)
29245.648 | 4.518 | 4.448 | -6.912 | -6.982 | 2219 | -2077 | -2097 | 0 | 4448 | 2710 |  | CORR | GENE | 06:42 | 07:09 | 07:05 | 182 | 290 | 10 | EXT |  | 0.9 | (c)
29271.116 | 7.306 | 7.294 | -4.064 | -4.076 | 816 | 876 | 883 | 816 | 4053 | 2712 |  | CORR | CIGR | 04:41 | 04:51 | 04:52 | 23 | 133 | 10 | EXT |  | 0.89 | (c)
29271.896 | 8.086 | 8.067 | -3.284 | -3.303 | 779 | 857 | 856 | 779 | 3268 | 2712 |  | CORR | CIGR | 04:35 | 04:48 | 04:47 | 35 | 153 | 13 | EXT |  | 0.89 | (c)
29343.48 | 0 | -0.029 | -11.41 | -11.439 | 2060 | 2148 | 2180 | 0 |  | 2719 | Нарушение формы кольцевого шва | GWAN |  | 06:48 | 07:03 | 07:08 | 0 | 241 |  | EXT | Нарушение формы кольцевого шва |  | (c)
29348.509 | 5.029 | 4.316 | -6.381 | -7.094 | 2205 | -2168 | -2131 | 0 | 4316 | 2719 |  | CORR | GENE | 07:12 | 07:26 | 07:32 | 1919 | 250 | 10 | EXT |  | 0.97 | (c)
29373.506 | 8.406 | 8.234 | -3.074 | -3.246 | 1097 | 1112 | 1109 | 1097 | 2960 | 2721 |  | ARTD | AXGR | 03:04 | 03:07 | 03:06 | 286 | 24 |  | EXT | Эквивалент потери металла 10%. |  | (c)
29410.78 | 0 | -0.02 | -11.52 | -11.54 | 802 | 959 | 1093 | 802 |  | 2725 | Нарушение формы кольцевого шва | GWAN |  | 01:40 | 02:06 | 02:27 | 0 | 582 |  | EXT | Нарушение формы кольцевого шва |  | (c)
29410.78 | 0 | -0.027 | -11.52 | -11.547 | -157 | 152 | 126 | 0 |  | 2725 | Нарушение формы кольцевого шва | GWAN |  | 11:06 | 11:56 | 11:51 | 0 | 567 |  | EXT | Нарушение формы кольцевого шва |  | (c)
29444.215 | 10.865 | 9.597 | -0.405 | -1.673 | -523 | -457 | -456 | 390 | 171 | 2727 |  | CORR | GENE | 08:04 | 08:14 | 08:14 | 1502 | 132 | 10 | EXT |  | 0.97 | (c)
29444.764 | 0.144 | 0.102 | -11.106 | -11.148 | -1633 | -1341 | -1320 | 598 | 102 | 2728 |  | CORR | GENE | 07:38 | 08:25 | 08:28 | 63 | 627 | 11 | EXT |  | 0.89 | (c)
29446.273 | 1.653 | 1.597 | -9.597 | -9.653 | -1360 | -1001 | -1046 | 732 | 1597 | 2728 |  | CORR | GENE | 08:22 | 09:20 | 09:12 | 115 | 628 | 12 | EXT |  | 0.9 | (c)
29488.849 | 10.579 | 9.49 | -0.581 | -1.67 | -1366 | -1153 | -1234 | 865 | 152 | 2731 |  | CORR | GENE | 07:26 | 08:01 | 07:48 | 1518 | 264 | 11 | EXT |  | 0.98 | (c)
29579.04 | 0 | -0.033 | -10.86 | -10.893 | 2210 | -2103 | -1938 | 0 |  | 2740 | Нарушение формы кольцевого шва | GWAN |  | 08:03 | 08:27 | 08:53 | 0 | 626 |  | INT | Нарушение формы кольцевого шва |  | (c)
29730.69 | 5.73 | 5.583 | -5.72 | -5.867 | 689 | 717 | 764 | 689 | 5531 | 2755 |  | GOUG | GENE | 03:05 | 03:10 | 03:18 | 336 | 149 | 8 | EXT | Зона задиров. |  | (c)
29747.97 | 0 | -0.02 | -11.46 | -11.48 | -1378 | -1146 | -1236 | 853 |  | 2757 | Нарушение формы кольцевого шва | GWAN |  | 06:54 | 07:31 | 07:17 | 0 | 284 |  | EXT | Нарушение формы кольцевого шва |  | (c)
29897.37 | 1.12 | 0.799 | -10.13 | -10.451 | -2002 | -1781 | -1835 | 228 | 799 | 2770 |  | CORR | GENE | 07:32 | 08:08 | 07:59 | 720 | 334 | 10 | EXT |  | 0.95 | (c)
29898.198 | 1.948 | 1.826 | -9.302 | -9.424 | -2115 | -2017 | -1935 | 115 | 1826 | 2770 |  | CORR | GENE | 07:14 | 07:30 | 07:43 | 183 | 360 | 10 | EXT |  | 0.9 | (c)
29952.55 | 0 | -0.039 | -11.04 | -11.079 | -38 | 211 | 223 | 0 |  | 2775 | Нарушение формы кольцевого шва | GWAN |  | 02:01 | 02:41 | 02:43 | 0 | 521 |  | EXT | Нарушение формы кольцевого шва |  | (c)
29986.64 | 0 | -0.033 | -11.5 | -11.533 | 2004 | 2203 | 2201 | 0 |  | 2778 | Нарушение формы кольцевого шва | GWAN |  | 05:48 | 06:21 | 06:20 | 0 | 395 |  | EXT | Нарушение формы кольцевого шва |  | (c)
29989.685 | 3.045 | 2.989 | -8.455 | -8.511 | 1471 | 1609 | 1631 | 439 | 2989 | 2778 |  | CORR | GENE | 04:22 | 04:45 | 04:48 | 84 | 321 | 10 | EXT |  | 0.89 | (c)
29992.506 | 5.866 | 5.427 | -5.634 | -6.073 | 1204 | 1226 | 1260 | 914 | 5427 | 2778 |  | CORR | GENE | 03:39 | 03:43 | 03:48 | 537 | 112 | 18 | EXT |  | 0.99 | (c)
29992.738 | 6.098 | 6.046 | -5.402 | -5.454 | 971 | 1112 | 1075 | 971 | 5370 | 2778 |  | CORR | GENE | 03:02 | 03:24 | 03:18 | 84 | 207 | 10 | EXT |  | 0.89 | (c)
30001.331 | 3.191 | 3.149 | -8.339 | -8.381 | 1075 | 1314 | 1250 | 805 | 3149 | 2779 |  | CORR | GENE | 03:20 | 03:59 | 03:48 | 100 | 351 | 10 | EXT |  | 0.89 | (c)
30001.854 | 3.714 | 3.681 | -7.816 | -7.849 | 1217 | 1384 | 1358 | 730 | 3681 | 2779 |  | CORR | GENE | 03:43 | 04:10 | 04:06 | 93 | 283 | 10 | EXT |  | 0.89 | (c)
30090.772 | 2.542 | 2.502 | -8.998 | -9.038 | -1575 | -1344 | -1374 | 655 | 2502 | 2787 |  | CORR | GENE | 07:54 | 08:31 | 08:26 | 89 | 403 | 11 | EXT |  | 0.89 | (c)
30098.754 | 10.524 | 10.072 | -1.016 | -1.468 | -1702 | -1634 | -1623 | 529 | 911 | 2787 |  | CORR | GENE | 07:33 | 07:44 | 07:46 | 557 | 156 | 10 | EXT |  | 0.94 | (c)
30101.109 | 1.339 | 1.263 | -10.191 | -10.267 | -1780 | -1293 | -1378 | 450 | 1263 | 2788 |  | CORR | GENE | 07:41 | 08:60 | 08:46 | 648 | 804 | 10 | EXT |  | 0.95 | (c)
30103.396 | 3.626 | 3.446 | -7.904 | -8.084 | -1847 | -1334 | -1102 | 356 | 3446 | 2788 |  | CORR | GENE | 07:30 | 08:53 | 09:31 | 390 | 1491 | 10 | EXT |  | 0.93 | (c)
30103.917 | 4.147 | 4.101 | -7.383 | -7.429 | -1727 | -1498 | -1440 | 503 | 4101 | 2788 |  | CORR | GENE | 07:50 | 08:27 | 08:36 | 107 | 575 | 13 | EXT |  | 0.89 | (c)
30104.301 | 4.531 | 4.357 | -6.999 | -7.173 | -1602 | -1499 | -1332 | 628 | 4357 | 2788 |  | CORR | GENE | 08:10 | 08:27 | 08:54 | 317 | 540 | 14 | EXT |  | 0.94 | (c)
30104.68 | 4.91 | 4.838 | -6.62 | -6.692 | -1598 | -1486 | -1354 | 633 | 4838 | 2788 |  | CORR | GENE | 08:11 | 08:29 | 08:50 | 134 | 488 | 13 | EXT |  | 0.9 | (c)
30105.415 | 5.645 | 5.634 | -5.885 | -5.896 | -1549 | -1363 | -1394 | 681 | 5634 | 2788 |  | CORR | GENE | 08:19 | 08:49 | 08:44 | 78 | 310 | 20 | EXT |  | 0.89 | (c)
30106.083 | 6.313 | 6.294 | -5.217 | -5.236 | -1515 | -1254 | -1340 | 716 | 5191 | 2788 |  | CORR | CIGR | 08:24 | 09:06 | 08:52 | 45 | 350 | 11 | EXT |  | 0.89 | (c)
30106.261 | 6.491 | 6.397 | -5.039 | -5.133 | -1743 | -1564 | -1466 | 487 | 4998 | 2788 |  | CORR | GENE | 07:47 | 08:16 | 08:32 | 135 | 555 | 10 | EXT |  | 0.9 | (c)
30106.963 | 7.193 | 7.145 | -4.337 | -4.385 | -1699 | -1469 | -1423 | 531 | 4189 | 2788 |  | CORR | GENE | 07:54 | 08:32 | 08:39 | 196 | 552 | 21 | EXT |  | 0.93 | (c)
30107.955 | 8.185 | 8.1 | -3.345 | -3.43 | -1785 | -1518 | -1541 | 445 | 3090 | 2788 |  | CORR | GENE | 07:40 | 08:24 | 08:20 | 340 | 488 | 11 | EXT |  | 0.93 | (c)
30108.572 | 8.802 | 8.767 | -2.728 | -2.763 | -1767 | -1655 | -1519 | 463 | 2694 | 2788 |  | CORR | GENE | 07:43 | 08:02 | 08:23 | 69 | 497 | 10 | EXT |  | 0.89 | (c)
30109.283 | 9.513 | 9.399 | -2.017 | -2.131 | -1705 | -1385 | -1339 | 526 | 1959 | 2788 |  | CORR | GENE | 07:53 | 08:45 | 08:53 | 172 | 731 | 10 | EXT |  | 0.9 | (c)
30110.418 | 10.648 | 10.248 | -0.882 | -1.282 | -1550 | -1414 | -1353 | 680 | 479 | 2788 |  | CORR | GENE | 08:18 | 08:40 | 08:50 | 803 | 395 | 10 | EXT |  | 0.95 | (c)
30116.931 | 5.631 | 5.554 | -5.879 | -5.956 | 1390 | 2048 | 1839 | 0 | 5554 | 2789 |  | CORR | GENE | 02:50 | 04:36 | 04:03 | 122 | 897 | 11 | EXT |  | 0.9 | (c)
30117.215 | 5.915 | 5.896 | -5.595 | -5.614 | 1437 | 1696 | 1861 | 0 | 5431 | 2789 |  | CORR | GENE | 02:58 | 03:40 | 04:06 | 183 | 849 | 11 | EXT |  | 0.9 | (c)
30117.597 | 6.297 | 6.147 | -5.213 | -5.363 | 1609 | 1751 | 1995 | 0 | 5027 | 2789 |  | CORR | GENE | 03:26 | 03:48 | 04:28 | 336 | 772 | 10 | EXT |  | 0.92 | (c)
30118.105 | 6.805 | 6.771 | -4.705 | -4.739 | 1574 | 1747 | 1848 | 110 | 4261 | 2789 |  | CORR | GENE | 03:20 | 03:48 | 04:04 | 478 | 547 | 14 | EXT |  | 0.96 | (c)
30118.656 | 7.356 | 6.721 | -4.154 | -4.789 | 2173 | 2175 | 2222 | 0 | 2940 | 2789 |  | CORR | GENE | 04:57 | 04:57 | 05:05 | 1849 | 99 | 11 | EXT |  | 0.98 | (c)
30119.829 | 8.529 | 8.501 | -2.981 | -3.009 | 1696 | 1841 | 1846 | 236 | 2961 | 2789 |  | CORR | CIGR | 03:40 | 04:03 | 04:04 | 48 | 299 | 11 | EXT |  | 0.89 | (c)
30121.557 | 10.257 | 10.15 | -1.253 | -1.36 | 1491 | 1603 | 1809 | 104 | 1070 | 2789 |  | CORR | GENE | 03:07 | 03:25 | 03:58 | 290 | 636 | 12 | EXT |  | 0.92 | (c)
30131.134 | 8.324 | 8.303 | -2.936 | -2.957 | -112 | -25 | 79 | 0 | 2864 | 2790 |  | CORR | GENE | 08:52 | 09:06 | 09:22 | 93 | 381 | 10 | EXT |  | 0.89 | (c)
30131.405 | 8.595 | 8.29 | -2.665 | -2.97 | -211 | -164 | -170 | 129 | 2486 | 2790 |  | CORR | GENE | 08:36 | 08:43 | 08:42 | 484 | 82 | 12 | EXT |  | 0.95 | (c)
30135.266 | 1.196 | 1.196 | -10.304 | -10.304 | -1898 | -1712 | -1778 | 332 | 1196 | 2791 |  | CORR | GENE | 08:19 | 08:49 | 08:38 | 166 | 241 | 10 | EXT |  | 0.9 | (c)
30136.026 | 1.956 | 1.804 | -9.544 | -9.696 | -1980 | -1428 | -1672 | 250 | 1804 | 2791 |  | CORR | GENE | 08:06 | 09:35 | 08:55 | 176 | 617 | 12 | EXT |  | 0.9 | (c)
30145.293 | 11.223 | 11.197 | -0.277 | -0.303 | -1269 | -1146 | -1101 | 933 | 251 | 2791 |  | CORR | GENE | 10:00 | 10:20 | 10:28 | 52 | 336 | 10 | EXT |  | 0.89 | (c)
30145.969 | 0.399 | 0.327 | -11.061 | -11.133 | -1041 | -1014 | -1003 | 964 | 327 | 2792 |  | CORR | GENE | 07:48 | 07:53 | 07:54 | 313 | 77 | 10 | EXT |  | 0.92 | (c)
30146.376 | 0.806 | 0.753 | -10.654 | -10.707 | 2137 | 2211 | -2216 | 0 | 753 | 2792 |  | CORR | GENE | 04:21 | 04:33 | 04:39 | 84 | 217 | 10 | EXT |  | 0.89 | (c)
30146.502 | 0.932 | 0.845 | -10.528 | -10.615 | 1866 | 1940 | 1964 | 168 | 845 | 2792 |  | CORR | GENE | 03:37 | 03:49 | 03:53 | 1795 | 197 | 11 | EXT |  | 0.98 | (c)
30146.571 | 1.001 | 0.932 | -10.459 | -10.528 | 2124 | 2127 | -2221 | 0 | 932 | 2792 |  | CORR | GENE | 04:19 | 04:20 | 04:38 | 86 | 233 | 10 | EXT |  | 0.89 | (c)
30148.867 | 3.297 | 3.251 | -8.163 | -8.209 | 1439 | 1921 | 1783 | 104 | 3251 | 2792 |  | CORR | GENE | 02:28 | 03:46 | 03:24 | 146 | 688 | 10 | EXT |  | 0.9 | (c)
30150.652 | 5.082 | 4.55 | -6.378 | -6.91 | 1357 | 1663 | 1631 | 326 | 4550 | 2792 |  | CORR | GENE | 02:15 | 03:05 | 02:59 | 1926 | 548 | 11 | EXT |  | 0.98 | (c)
30151.181 | 5.611 | 5.604 | -5.849 | -5.856 | 1963 | 2064 | 2068 | 57 | 5604 | 2792 |  | CORR | CIGR | 03:53 | 04:09 | 04:10 | 35 | 211 | 10 | EXT |  | 0.89 | (c)
30169.09 | 0.61 | 0.126 | -9.85 | -10.334 | 291 | 398 | 391 | 291 | 126 | 2794 |  | CORR | GENE | 02:35 | 02:52 | 02:51 | 657 | 199 | 10 | EXT |  | 0.95 | (c)
30176.116 | 7.636 | 7.599 | -2.824 | -2.861 | -1626 | -1477 | -1355 | 604 | 2763 | 2794 |  | CORR | GENE | 09:26 | 09:50 | 10:10 | 98 | 543 | 10 | EXT |  | 0.89 | (c)
30176.145 | 7.665 | 7.598 | -2.795 | -2.862 | -45 | 16 | 106 | 0 | 2780 | 2794 |  | CORR | GENE | 01:41 | 01:51 | 02:05 | 82 | 303 | 10 | EXT |  | 0.89 | (c)
30360.99 | 0 | -0.06 | -11.39 | -11.45 | 588 | 852 | 786 | 588 |  | 2811 | Нарушение формы кольцевого шва | GWAN |  | 11:36 | 00:19 | 00:08 | 0 | 395 |  | EXT | Нарушение формы кольцевого шва |  | (c)
30394.046 | 10.466 | 9.07 | -0.954 | -2.35 | -1256 | -1161 | -1170 | 975 | 765 | 2813 | Дефект проката | MIAN | GENE | 07:30 | 07:46 | 07:44 | 1585 | 171 |  | INT | Дефект проката Эквивалент потери металла 12%. |  | (c)
30454.076 | 3.036 | 3.027 | -8.294 | -8.303 | 542 | 595 | 605 | 542 | 3027 | 2819 |  | GOUG | CIGR | 03:38 | 03:47 | 03:48 | 22 | 127 | 7 | EXT | Задир. |  | (c)
30455.432 | 4.392 | 4.375 | -6.938 | -6.955 | 515 | 570 | 594 | 515 | 4375 | 2819 |  | GOUG | CIGR | 03:34 | 03:43 | 03:47 | 44 | 159 | 10 | EXT | Зона задиров. |  | (c)
30458.117 | 7.077 | 7.048 | -4.253 | -4.282 | 678 | 745 | 766 | 678 | 4223 | 2819 |  | GOUG | GENE | 04:00 | 04:11 | 04:14 | 59 | 176 | 8 | EXT | Зона задиров. |  | (c)
30485.067 | 11.247 | 11.228 | -0.163 | -0.182 | 1939 | -2202 | 2214 | 0 | 141 | 2821 |  | CORR | CIGR | 07:02 | 07:54 | 07:47 | 41 | 550 | 10 | EXT |  | 0.89 | (c)
30529.11 | 0 | -0.023 | -10.79 | -10.813 | -1475 | -949 | -892 | 308 |  | 2826 | Нарушение формы кольцевого шва | GWAN |  | 05:02 | 06:27 | 06:36 | 0 | 1167 |  | EXT | Нарушение формы кольцевого шва |  | (c)
30742.53 | 0 | -0.032 | -11.57 | -11.602 | -1786 | -1560 | -1600 | 445 |  | 2845 | Нарушение формы кольцевого шва | GWAN |  | 09:35 | 10:12 | 10:05 | 0 | 372 |  | EXT | Нарушение формы кольцевого шва |  | (c)
30854.38 | 0 | -0.028 | -11.17 | -11.198 | 452 | 1595 | 1109 | 452 |  | 2855 | Нарушение формы кольцевого шва | GWAN |  | 02:29 | 05:34 | 04:15 | 0 | 1315 |  | EXT | Нарушение формы кольцевого шва |  | (c)
30861.134 | 6.754 | 6.744 | -4.416 | -4.426 | -1227 | -1174 | -1172 | 1004 | 4403 | 2855 |  | CORR | CIGR | 09:58 | 10:07 | 10:07 | 23 | 110 | 11 | EXT |  | 0.89 | (c)
30865.55 | 0 | -0.048 | -11.32 | -11.368 | -2191 | -2052 | -2069 | 40 |  | 2856 | Нарушение формы кольцевого шва | GWAN |  | 05:32 | 05:54 | 05:51 | 0 | 244 |  | EXT | Нарушение формы кольцевого шва |  | (c)
30866.865 | 1.315 | 1.301 | -10.005 | -10.019 | 2023 | 2070 | 2079 | 97 | 1301 | 2856 |  | GOUG | CIGR | 04:52 | 04:59 | 05:01 | 27 | 110 | 9 | EXT | Задир. |  | (c)
30922.25 | 0 | -0.027 | -11.45 | -11.477 | 518 | 745 | 820 | 518 |  | 2862 | Нарушение формы кольцевого шва | GWAN |  | 01:02 | 01:39 | 01:51 | 0 | 603 |  | EXT | Нарушение формы кольцевого шва Аномалия находится на отводе. |  | (c)
30956.003 | 10.973 | 10.922 | -0.557 | -0.608 | 1169 | 1181 | 1184 | 1032 | 453 | 2864 | Металлургический дефект | MIAN | AXGR | 02:42 | 02:44 | 02:45 | 155 | 29 |  | INT | Металлургический дефект Эквивалент потери металла 10%. |  | (c)
31043.76 | 0 | -0.045 | -11.53 | -11.575 | 967 | 1497 | 1514 | 967 |  | 2884 | Нарушение формы кольцевого шва | GWAN |  | 11:42 | 01:08 | 01:10 | 0 | 1094 |  | EXT | Нарушение формы кольцевого шва Аномалия находится на отводе. |  | (c)
31060.95 | 0 | -0.013 | -11.31 | -11.323 | -1987 | -1630 | -1462 | 243 |  | 2886 | Нарушение формы кольцевого шва | GWAN |  | 06:34 | 07:32 | 07:59 | 0 | 1052 |  | EXT | Нарушение формы кольцевого шва |  | (c)
31060.95 | 0 | -0.031 | -11.31 | -11.341 | -296 | -120 | 502 | 0 |  | 2886 | Нарушение формы кольцевого шва | GWAN |  | 11:07 | 11:36 | 01:16 | 0 | 1595 |  | EXT | Нарушение формы кольцевого шва |  | (c)
31095.05 | 0 | -0.027 | -11.33 | -11.357 | -587 | 7 | -256 | 74 |  | 2889 | Нарушение формы кольцевого шва | GWAN |  | 11:07 | 00:43 | 00:00 | 0 | 662 |  | EXT | Нарушение формы кольцевого шва Аномалия находится на упругопластическом изгибе: R=513 D, максимальное растяжение на 10.2 час. |  | (c)
31095.05 | 0 | -0.019 | -11.33 | -11.349 | 1648 | 2035 | 1959 | 0 |  | 2889 | Нарушение формы кольцевого шва | GWAN |  | 05:08 | 06:10 | 05:58 | 0 | 622 |  | EXT | Нарушение формы кольцевого шва Аномалия находится на упругопластическом изгибе: R=513 D, максимальное растяжение на 10.2 час. |  | (c)
31095.05 | 0 | -0.022 | -11.33 | -11.352 | -1286 | -1040 | -1022 | 758 |  | 2889 | Нарушение формы кольцевого шва | GWAN |  | 09:14 | 09:54 | 09:57 | 0 | 528 |  | EXT | Нарушение формы кольцевого шва Аномалия находится на упругопластическом изгибе: R=513 D, максимальное растяжение на 10.2 час. |  | (c)
31117.64 | 0 | -0.043 | -10.94 | -10.983 | 530 | 816 | 841 | 530 |  | 2891 | Нарушение формы кольцевого шва | GWAN |  | 11:55 | 00:41 | 00:45 | 0 | 622 |  | EXT | Нарушение формы кольцевого шва Аномалия находится на отводе. Аномалия находится на упругопластическом изгибе: R=214 D, максимальное растяжение на 4.7 час. |  | (c)
31117.64 | 0 | -0.031 | -10.94 | -10.971 | 1748 | 2183 | 2034 | 0 |  | 2891 | Нарушение формы кольцевого шва | GWAN |  | 03:12 | 04:22 | 03:58 | 0 | 571 |  | EXT | Нарушение формы кольцевого шва Аномалия находится на отводе. Аномалия находится на упругопластическом изгибе: R=214 D, максимальное растяжение на 4.7 час. |  | (c)
31128.58 | 0 | -0.039 | -11.41 | -11.449 | 175 | 1265 | 868 | 175 |  | 2892 | Нарушение формы кольцевого шва | GWAN |  | 00:29 | 03:25 | 02:21 | 0 | 1386 |  | EXT | Нарушение формы кольцевого шва Аномалия находится на упругопластическом изгибе: R=212 D, максимальное растяжение на 6 час. |  | (c)
31139.99 | 0 | -0.022 | -11.05 | -11.072 | -2099 | -1967 | -1974 | 131 |  | 2893 | Нарушение формы кольцевого шва | GWAN |  | 04:33 | 04:55 | 04:54 | 0 | 250 |  | EXT | Нарушение формы кольцевого шва Аномалия находится на упругопластическом изгибе: R=519 D, максимальное растяжение на 6.3 час. |  | (c)
31162.37 | 0 | -0.026 | -11.22 | -11.246 | 1297 | 1480 | -2021 | 0 |  | 2895 | Нарушение формы кольцевого шва | GWAN |  | 02:45 | 03:15 | 05:50 | 0 | 2286 |  | EXT | Нарушение формы кольцевого шва |  | (c)
31404.66 | 0 | -0.03 | -11.12 | -11.15 | 262 | 750 | 828 | 262 |  | 2917 | Нарушение формы кольцевого шва | GWAN |  | 01:21 | 02:40 | 02:53 | 0 | 1132 |  | EXT | Нарушение формы кольцевого шва |  | (c)
31404.66 | 0 | -0.03 | -11.12 | -11.15 | 1932 | -2179 | -1742 | 0 |  | 2917 | Нарушение формы кольцевого шва | GWAN |  | 05:51 | 06:47 | 07:58 | 0 | 1575 |  | EXT | Нарушение формы кольцевого шва |  | (c)
31415.78 | 0 | -0.024 | -11.04 | -11.064 | -1913 | -1723 | -1157 | 317 |  | 2918 | Нарушение формы кольцевого шва | GWAN |  | 07:11 | 07:42 | 09:13 | 0 | 1512 |  | EXT | Нарушение формы кольцевого шва |  | (c)
31482.64 | 0 | -0.029 | -11.25 | -11.279 | -1681 | -1086 | -603 | 475 |  | 2924 | Нарушение формы кольцевого шва | GWAN |  | 08:05 | 09:41 | 10:59 | 0 | 2155 |  | EXT | Нарушение формы кольцевого шва |  | (c)
31498.948 | 5.058 | 4.912 | -5.942 | -6.088 | 27 | 600 | 575 | 27 | 4912 | 2925 |  | CORR | GENE | 00:07 | 01:39 | 01:35 | 255 | 1096 | 10 | EXT | Аномалия находится на отводе. | 0.91 | (c)
31561.22 | 0 | -0.04 | -11.42 | -11.46 | -1102 | 572 | 307 | 515 |  | 2931 | Нарушение формы кольцевого шва | GWAN |  | 10:43 | 03:13 | 02:30 | 0 | 2818 |  | EXT | Нарушение формы кольцевого шва |  | (c)
31572.64 | 0 | -0.045 | -11.2 | -11.245 | -1762 | -1172 | -1312 | 469 |  | 2932 | Нарушение формы кольцевого шва | GWAN |  | 09:04 | 10:39 | 10:17 | 0 | 900 |  | EXT | Нарушение формы кольцевого шва |  | (c)
31668.302 | 7.252 | 7.224 | -0.038 | -0.066 | 470 | 984 | 791 | 470 | 25 | 2940 |  | CORR | CIGR | 02:28 | 03:51 | 03:19 | 41 | 642 | 10 | EXT |  | 0.89 | (c)
31683.307 | 3.557 | 2.253 | -7.163 | -8.467 | -40 | -17 | 18 | 0 | 2253 | 2943 | Дефект проката | MIAN | GENE | 02:46 | 02:49 | 02:55 | 2824 | 115 |  | INT | Дефект проката Эквивалент потери металла 19%. Аномалия находится на отводе. |  | (c)
31693.866 | 3.396 | 3.374 | -7.944 | -7.966 | 1991 | 2065 | 2067 | 89 | 3374 | 2944 |  | CORR | CIGR | 07:13 | 07:25 | 07:25 | 41 | 151 | 11 | EXT |  | 0.89 | (c)
31757.98 | 0 | -0.054 | -11.52 | -11.574 | -957 | -713 | -748 | 539 |  | 2950 | Нарушение формы кольцевого шва | GWAN |  | 11:05 | 11:44 | 11:39 | 0 | 418 |  | EXT | Нарушение формы кольцевого шва |  | (c)
31826.22 | 0 | -0.047 | -11.19 | -11.237 | 791 | 1417 | 1169 | 684 |  | 2956 | Вышлифовка на шве | GWAN | GENE | 01:04 | 02:45 | 02:05 | 84 | 755 | 17 | EXT | Вышлифовка на шве Аномалия находится на упругопластическом изгибе: R=422 D, максимальное растяжение на 5.1 час. |  | (c)
31929.398 | 4.428 | 4.406 | -6.882 | -6.904 | -1433 | -1359 | -1357 | 797 | 4406 | 2965 |  | ARTD | CIGR | 05:54 | 06:06 | 06:06 | 42 | 152 |  | EXT | Эквивалент потери металла 11%. Аномалия находится на упругопластическом изгибе: R=388 D, максимальное растяжение на 6.9 час. |  | (c)
32014.78 | 0 | -0.033 | -5.31 | -5.343 | 497 | 1303 | 1092 | 497 |  | 2973 | Нарушение формы кольцевого шва | GWAN |  | 10:46 | 00:56 | 00:22 | 0 | 1189 |  | EXT | Нарушение формы кольцевого шва |  | (c)
32014.78 | 0 | -0.016 | -5.31 | -5.326 | -673 | -507 | -305 | 0 |  | 2973 | Нарушение формы кольцевого шва | GWAN |  | 07:37 | 08:04 | 08:36 | 0 | 735 |  | EXT | Нарушение формы кольцевого шва |  | (c)
32187.82 | 10.11 | 10.073 | -1.48 | -1.517 | 1173 | 1463 | 1390 | 1173 | 1370 | 2988 |  | CORR | GENE | 05:39 | 06:26 | 06:14 | 147 | 433 | 10 | EXT | Аномалия находится на упругопластическом изгибе: R=809 D, максимальное растяжение на 5.2 час. | 0.9 | (c)
32295.773 | 6.873 | 6.85 | -4.647 | -4.67 | 1333 | 1547 | 1512 | 1333 | 4606 | 2998 |  | CORR | GENE | 08:05 | 08:40 | 08:34 | 64 | 358 | 10 | EXT | Аномалия находится на упругопластическом изгибе: R=766 D, максимальное растяжение на 5.8 час. | 0.89 | (c)
32479.07 | 0 | 0 | -11.14 | -11.14 | -2170 | -2120 | -1927 | 61 | 0 | 3015 | Смещение кромок | GWAN |  | 05:31 | 05:39 | 06:10 | 0 | 486 | 15 | EXT | Смещение кромок Наружу Величина смещения - 2.8 мм. |  | (c)
32814.8 | 0 | 0 | -11.59 | -11.59 | -1785 | -1587 | -1546 | 1306 | 0 | 3046 | Смещение кромок | GWAN |  | 04:60 | 05:32 | 05:38 | 0 | 479 | 15 | EXT | Смещение кромок Наружу Величина смещения - 2.8 мм. |  | (c)
32905.81 | 0 | 0 | -10.9 | -10.9 | 1808 | -2142 | -2130 | 1607 | 0 | 3054 | Смещение кромок | GWAN |  | 02:25 | 03:47 | 03:49 | 0 | 1046 | 16 | EXT | Смещение кромок Наружу Величина смещения - 3 мм. |  | (c)
32936.899 | 8.679 | 8.616 | -2.911 | -2.974 | -417 | -314 | -312 | 208 | 2889 | 3056 |  | CORR | GENE | 01:40 | 01:57 | 01:57 | 85 | 209 | 13 | EXT |  | 0.89 | (c)
32956.031 | 5.101 | 5.018 | -6.459 | -6.542 | 1975 | 2097 | 2215 | 1975 | 5018 | 3058 |  | CORR | GENE | 04:10 | 04:29 | 04:48 | 126 | 480 | 10 | EXT |  | 0.9 | (c)
33073.867 | 11.097 | 11.06 | -0.483 | -0.52 | 199 | 481 | 442 | 199 | 440 | 3068 |  | CORR | GENE | 08:33 | 09:19 | 09:13 | 80 | 486 | 10 | EXT |  | 0.89 | (c)
33077.026 | 2.676 | 2.602 | -8.444 | -8.518 | 1072 | 1183 | 1423 | 1072 | 2602 | 3069 |  | CORR | GENE | 04:48 | 05:06 | 05:45 | 232 | 703 | 10 | EXT |  | 0.91 | (c)
33079.803 | 5.453 | 5.429 | -5.667 | -5.691 | 1188 | 1436 | 1362 | 1188 | 5429 | 3069 |  | CORR | GENE | 05:06 | 05:47 | 05:35 | 103 | 348 | 10 | EXT |  | 0.89 | (c)
33086.998 | 1.528 | 1.496 | -9.032 | -9.064 | -1808 | -1697 | -1677 | 1546 | 1496 | 3070 |  | CORR | CIGR | 03:46 | 04:04 | 04:07 | 53 | 262 | 10 | EXT |  | 0.89 | (c)
33118 | 0 | 0 | -11.01 | -11.01 | 558 | 643 | 661 | 558 | 0 | 3073 |  | GWAN |  | 07:30 | 07:44 | 07:47 | 0 | 205 |  | INT | Подкладная пластина на кольцевом шве. |  | (c)
33140.11 | 0 | 0 | -10.99 | -10.99 | -1423 | -1231 | -1121 | 820 | 0 | 3075 | Смещение кромок | GWAN |  | 04:25 | 04:56 | 05:14 | 0 | 602 | 15 | EXT | Смещение кромок Наружу Величина смещения - 2.7 мм. |  | (c)
33170.394 | 7.684 | 7.566 | -3.096 | -3.214 | -1514 | -1428 | -1159 | 804 | 3067 | 3077 |  | CORR | GENE | 01:29 | 01:43 | 02:27 | 147 | 710 | 12 | EXT |  | 0.9 | (c)
33171.871 | 9.161 | 9.135 | -1.619 | -1.645 | 1297 | 1396 | 1438 | 1297 | 1597 | 3077 |  | CORR | CIGR | 09:03 | 09:19 | 09:26 | 48 | 282 | 10 | EXT |  | 0.89 | (c)
33202.716 | 6.806 | 6.796 | -4.024 | -4.034 | 957 | 1187 | 1096 | 957 | 4011 | 3080 |  | CORR | CIGR | 07:14 | 07:51 | 07:36 | 23 | 278 | 11 | EXT |  | 0.89 | (c)
33244.407 | 3.607 | 3.607 | -7.953 | -7.953 | 184 | 256 | 240 | 184 | 3607 | 3084 |  | CORR | CIGR | 08:49 | 09:01 | 08:58 | 20 | 112 | 11 | EXT |  | 0.89 | (c)
33283.896 | 8.486 | 8.405 | -3.064 | -3.145 | -1038 | -891 | -868 | 699 | 3048 | 3087 |  | CORR | GENE | 08:39 | 09:03 | 09:06 | 97 | 339 | 10 | EXT |  | 0.89 | (c)
33291.805 | 4.845 | 4.828 | -6.255 | -6.272 | 1944 | 2042 | 2015 | 1944 | 4828 | 3088 |  | CORR | CIGR | 08:35 | 08:51 | 08:47 | 41 | 142 | 10 | EXT |  | 0.89 | (c)
33298.479 | 0.419 | 0.388 | -11.021 | -11.052 | 1915 | 2023 | 2042 | 1915 | 388 | 3089 |  | CORR | CIGR | 07:50 | 08:07 | 08:10 | 54 | 254 | 13 | EXT |  | 0.89 | (c)
33522.099 | 10.179 | 10.164 | -1.381 | -1.396 | 1732 | 1819 | 1795 | 1732 | 1374 | 3108 |  | CORR | CIGR | 03:35 | 03:50 | 03:46 | 22 | 125 | 12 | EXT |  | 0.89 | (c)
33545.133 | 10.053 | 10.033 | -1.567 | -1.587 | -343 | -253 | -193 | 43 | 1542 | 3110 |  | CORR | CIGR | 08:36 | 08:51 | 09:01 | 45 | 300 | 10 | EXT |  | 0.89 | (c)
33556.974 | 10.274 | 10.246 | -1.256 | -1.284 | -1503 | -1332 | -1336 | 1169 | 1244 | 3111 |  | CORR | CIGR | 04:43 | 05:10 | 05:10 | 40 | 334 | 10 | EXT |  | 0.89 | (c)
33589.602 | 9.392 | 9.385 | -1.588 | -1.595 | 652 | 718 | 704 | 652 | 1573 | 3114 |  | CORR | CIGR | 08:38 | 08:49 | 08:46 | 22 | 104 | 11 | EXT |  | 0.89 | (c)
33607.006 | 4.466 | 4.455 | -7.024 | -7.035 | 895 | 960 | 966 | 895 | 4455 | 3116 |  | CORR | CIGR | 04:54 | 05:04 | 05:05 | 22 | 141 | 13 | EXT |  | 0.89 | (c)
33629.673 | 4.853 | 4.846 | -6.697 | -6.704 | 289 | 395 | 366 | 289 | 4846 | 3118 |  | CORR | CIGR | 05:18 | 05:35 | 05:30 | 33 | 154 | 15 | EXT |  | 0.89 | (c)
33629.82 | 5 | 4.958 | -6.55 | -6.592 | 481 | 672 | 638 | 481 | 4958 | 3118 |  | CORR | GENE | 05:49 | 06:20 | 06:14 | 103 | 315 | 13 | EXT |  | 0.9 | (c)
33630.013 | 5.193 | 5.065 | -6.357 | -6.485 | -614 | -515 | -292 | 0 | 5065 | 3118 |  | CORR | GENE | 02:52 | 03:08 | 03:44 | 147 | 645 | 11 | EXT |  | 0.9 | (c)
33630.394 | 5.574 | 5.563 | -5.976 | -5.987 | -53 | -10 | -4 | 0 | 5563 | 3118 |  | CORR | CIGR | 04:23 | 04:29 | 04:30 | 31 | 98 | 12 | EXT |  | 0.89 | (c)
33633.812 | 8.992 | 8.91 | -2.558 | -2.64 | -298 | -6 | -127 | 0 | 2502 | 3118 |  | CORR | GENE | 03:43 | 04:30 | 04:11 | 138 | 341 | 10 | EXT |  | 0.9 | (c)
33634.671 | 9.851 | 9.823 | -1.699 | -1.727 | -312 | -164 | -141 | 0 | 1661 | 3118 |  | CORR | GENE | 03:41 | 04:05 | 04:08 | 66 | 342 | 12 | EXT |  | 0.89 | (c)
33636.01 | 11.19 | 11.113 | -0.36 | -0.437 | -282 | -152 | -78 | 0 | 319 | 3118 |  | CORR | GENE | 03:46 | 04:07 | 04:19 | 118 | 408 | 12 | EXT |  | 0.9 | (c)
33641.633 | 5.263 | 5.218 | -5.787 | -5.832 | 1826 | 2043 | 2071 | 1826 | 5218 | 3119 |  | CORR | GENE | 02:48 | 03:23 | 03:28 | 95 | 490 | 10 | EXT |  | 0.89 | (c)
33642.922 | 6.552 | 6.523 | -4.498 | -4.527 | 1632 | 1884 | 1844 | 1632 | 4452 | 3119 |  | CORR | GENE | 02:17 | 02:58 | 02:51 | 75 | 426 | 10 | EXT |  | 0.89 | (c)
33706.383 | 3.453 | 3.34 | -7.537 | -7.65 | 1995 | -2146 | -2034 | 1602 | 3340 | 3125 |  | CORR | GENE | 02:39 | 03:31 | 03:49 | 175 | 865 | 11 | EXT |  | 0.9 | (c)
33732.615 | 7.135 | 7.071 | -4.475 | -4.539 | -1611 | -1435 | -1326 | 1041 | 4328 | 3127 |  | CORR | GENE | 04:21 | 04:49 | 05:07 | 211 | 570 | 11 | EXT |  | 0.91 | (c)
33733.383 | 7.903 | 7.886 | -3.707 | -3.724 | -2163 | -1881 | -1968 | 1773 | 3564 | 3127 |  | CORR | GENE | 02:52 | 03:38 | 03:24 | 160 | 390 | 12 | EXT |  | 0.9 | (c)
33733.672 | 8.192 | 8.09 | -3.418 | -3.52 | -1901 | -1808 | -1685 | 1469 | 3345 | 3127 |  | CORR | GENE | 03:34 | 03:49 | 04:09 | 175 | 432 | 13 | EXT |  | 0.91 | (c)
33735.068 | 9.588 | 9.551 | -2.022 | -2.059 | -1835 | -1445 | -1446 | 1058 | 1962 | 3127 |  | CORR | GENE | 03:45 | 04:48 | 04:48 | 97 | 777 | 11 | EXT |  | 0.89 | (c)
33735.29 | 9.81 | 9.799 | -1.8 | -1.811 | -1330 | -1270 | -1168 | 1007 | 1781 | 3127 |  | CORR | CIGR | 05:06 | 05:16 | 05:33 | 30 | 323 | 11 | EXT |  | 0.89 | (c)
33735.803 | 10.323 | 10.307 | -1.287 | -1.303 | -1232 | -1023 | -1069 | 906 | 1262 | 3127 |  | CORR | CIGR | 05:22 | 05:56 | 05:49 | 41 | 326 | 10 | EXT |  | 0.89 | (c)
33857.649 | 8.769 | 8.741 | -2.431 | -2.459 | -2095 | -1965 | -2010 | 1925 | 2408 | 3138 |  | CORR | CIGR | 03:40 | 04:01 | 03:54 | 51 | 170 | 12 | EXT |  | 0.89 | (c)
33861.867 | 1.787 | 1.759 | -9.663 | -9.691 | -1609 | -1427 | -1420 | 1231 | 1759 | 3139 |  | CORR | GENE | 02:08 | 02:38 | 02:39 | 60 | 378 | 10 | EXT |  | 0.89 | (c)
33904.14 | 9.42 | 9.405 | -2.14 | -2.155 | 69 | 471 | 336 | 69 | 2086 | 3142 |  | CORR | GENE | 02:43 | 03:47 | 03:26 | 69 | 533 | 10 | EXT |  | 0.89 | (c)
33904.491 | 9.771 | 9.759 | -1.789 | -1.801 | -287 | -183 | -89 | 0 | 1747 | 3142 |  | CORR | CIGR | 01:45 | 02:02 | 02:17 | 54 | 396 | 12 | EXT |  | 0.89 | (c)
33906.895 | 0.615 | 0.568 | -10.615 | -10.662 | 1477 | 1739 | 1759 | 1477 | 568 | 3143 |  | CORR | GENE | 03:02 | 03:44 | 03:47 | 101 | 564 | 10 | EXT |  | 0.89 | (c)
33911.829 | 5.549 | 5.527 | -5.681 | -5.703 | -867 | -768 | -770 | 673 | 5527 | 3143 |  | CORR | CIGR | 08:43 | 08:59 | 08:59 | 41 | 194 | 11 | EXT |  | 0.89 | (c)
33954.212 | 3.132 | 3.067 | -7.888 | -7.953 | -1288 | -1024 | -1026 | 763 | 3067 | 3147 |  | CORR | GENE | 02:14 | 02:57 | 02:56 | 188 | 525 | 10 | EXT |  | 0.9 | (c)
33970.606 | 8.506 | 8.33 | -3.064 | -3.24 | 1913 | 2045 | -1992 | 1435 | 3045 | 3148 |  | CORR | GENE | 00:50 | 01:12 | 02:20 | 195 | 1113 | 10 | EXT |  | 0.9 | (c)
33970.939 | 8.839 | 8.788 | -2.731 | -2.782 | 2152 | -1801 | -1924 | 1540 | 2632 | 3148 |  | CORR | GENE | 01:29 | 02:51 | 02:31 | 150 | 769 | 10 | EXT |  | 0.9 | (c)
33971.357 | 9.257 | 9.213 | -2.313 | -2.357 | -2026 | -1700 | -1774 | 1523 | 2263 | 3148 |  | CORR | GENE | 02:15 | 03:07 | 02:55 | 94 | 503 | 11 | EXT |  | 0.89 | (c)
33971.547 | 9.447 | 9.238 | -2.123 | -2.332 | -2119 | -2103 | -2098 | 2076 | 2041 | 3148 |  | CORR | AXGR | 01:59 | 02:02 | 02:03 | 291 | 44 | 10 | EXT |  | 0.92 | (c)
33971.81 | 9.71 | 9.678 | -1.86 | -1.892 | -2077 | -1577 | -1804 | 1531 | 1792 | 3148 |  | CORR | GENE | 02:06 | 03:27 | 02:50 | 100 | 546 | 15 | EXT |  | 0.9 | (c)
34003.992 | 8.082 | 7.976 | -3.138 | -3.244 | -304 | -139 | 4 | 0 | 3087 | 3151 |  | CORR | GENE | 02:06 | 02:32 | 02:56 | 157 | 615 | 11 | EXT |  | 0.9 | (c)
34004.627 | 8.717 | 8.645 | -2.503 | -2.575 | -151 | -19 | 72 | 0 | 2484 | 3151 |  | CORR | GENE | 02:31 | 02:52 | 03:06 | 91 | 446 | 10 | EXT |  | 0.89 | (c)
34005.255 | 9.345 | 9.146 | -1.875 | -2.074 | -102 | -75 | -73 | 45 | 1650 | 3151 |  | CORR | AXGR | 02:39 | 02:43 | 02:43 | 424 | 56 | 11 | EXT |  | 0.94 | (c)
34005.742 | 9.832 | 9.676 | -1.388 | -1.544 | -184 | -30 | 166 | 0 | 1351 | 3151 |  | CORR | GENE | 02:25 | 02:50 | 03:22 | 193 | 700 | 10 | EXT |  | 0.9 | (c)
34006.355 | 10.445 | 10.433 | -0.775 | -0.787 | 188 | 285 | 246 | 188 | 761 | 3151 |  | CORR | CIGR | 03:25 | 03:41 | 03:35 | 26 | 115 | 11 | EXT |  | 0.89 | (c)
34006.418 | 10.508 | 10.485 | -0.712 | -0.735 | -120 | -54 | -48 | 0 | 705 | 3151 |  | CORR | CIGR | 02:36 | 02:46 | 02:47 | 30 | 144 | 11 | EXT |  | 0.89 | (c)
34007.568 | 0.438 | 0.418 | -10.452 | -10.472 | -1342 | -1279 | -1284 | 1226 | 418 | 3152 |  | CORR | CIGR | 02:24 | 02:34 | 02:33 | 32 | 116 | 11 | EXT |  | 0.89 | (c)
34009.221 | 2.091 | 1.978 | -8.799 | -8.912 | -1306 | -1289 | -1282 | 1257 | 1978 | 3152 |  | CORR | AXGR | 02:29 | 02:32 | 02:33 | 291 | 50 | 12 | EXT |  | 0.92 | (c)
34021.024 | 3.004 | 2.984 | -7.616 | -7.636 | -143 | -68 | -56 | 0 | 2984 | 3153 |  | CORR | CIGR | 01:30 | 01:42 | 01:44 | 38 | 174 | 14 | EXT |  | 0.89 | (c)
34024.548 | 6.528 | 6.512 | -4.092 | -4.108 | -2142 | -2063 | -2064 | 1986 | 4072 | 3153 |  | CORR | CIGR | 08:07 | 08:20 | 08:20 | 36 | 155 | 10 | EXT |  | 0.89 | (c)
34025.693 | 7.673 | 7.66 | -2.947 | -2.96 | -2006 | -1885 | -1904 | 1802 | 2851 | 3153 |  | CORR | GENE | 08:29 | 08:49 | 08:46 | 109 | 204 | 10 | EXT |  | 0.89 | (c)
34115.005 | 7.765 | 7.739 | -3.805 | -3.831 | -350 | -263 | -269 | 188 | 3805 | 3161 |  | CORR | CIGR | 01:14 | 01:28 | 01:27 | 26 | 162 | 12 | EXT |  | 0.89 | (c)
34126.334 | 7.524 | 7.415 | -3.416 | -3.525 | 1205 | 1236 | 1237 | 1205 | 3285 | 3162 |  | CORR | GENE | 02:35 | 02:40 | 02:40 | 240 | 65 | 13 | EXT |  | 0.92 | (c)
34134.532 | 4.782 | 4.729 | -6.388 | -6.441 | -1152 | -275 | -578 | 4 | 4729 | 3163 |  | CORR | GENE | 04:35 | 06:56 | 06:07 | 230 | 1148 | 10 | EXT |  | 0.91 | (c)
34135.457 | 5.707 | 5.697 | -5.463 | -5.473 | -1817 | -1674 | -1728 | 1638 | 5448 | 3163 |  | CORR | CIGR | 02:48 | 03:11 | 03:02 | 25 | 179 | 11 | EXT |  | 0.89 | (c)
34136.515 | 6.765 | 6.66 | -4.405 | -4.51 | -1351 | -1269 | -1221 | 1091 | 4391 | 3163 |  | CORR | GENE | 04:03 | 04:16 | 04:24 | 119 | 260 | 11 | EXT |  | 0.9 | (c)
34138.197 | 8.447 | 8.435 | -2.723 | -2.735 | -1832 | -1792 | -1786 | 1739 | 2708 | 3163 |  | CORR | CIGR | 02:45 | 02:52 | 02:53 | 27 | 93 | 12 | EXT |  | 0.89 | (c)
34151.129 | 10.209 | 10.145 | -1.351 | -1.415 | 1699 | 1970 | 2008 | 1699 | 1293 | 3164 |  | CORR | GENE | 02:07 | 02:51 | 02:57 | 122 | 619 | 10 | EXT |  | 0.9 | (c)
34209.311 | 11.001 | 10.985 | -0.459 | -0.475 | -737 | -567 | -625 | 513 | 388 | 3169 |  | CORR | GENE | 02:19 | 02:46 | 02:37 | 87 | 224 | 10 | EXT |  | 0.89 | (c)
34211.982 | 2.212 | 2.156 | -9.398 | -9.454 | -635 | -376 | -315 | 0 | 2156 | 3170 |  | CORR | GENE | 02:01 | 02:43 | 02:53 | 89 | 640 | 13 | EXT |  | 0.89 | (c)
34212.183 | 2.413 | 2.36 | -9.197 | -9.25 | -172 | -79 | -48 | 0 | 2360 | 3170 |  | CORR | GENE | 03:16 | 03:31 | 03:36 | 65 | 248 | 11 | EXT |  | 0.89 | (c)
34212.49 | 2.72 | 2.667 | -8.89 | -8.943 | -372 | -218 | -178 | 0 | 2667 | 3170 |  | CORR | GENE | 02:43 | 03:08 | 03:15 | 71 | 388 | 13 | EXT |  | 0.89 | (c)
34214.357 | 4.587 | 4.532 | -7.023 | -7.078 | -778 | -673 | -631 | 485 | 4532 | 3170 |  | CORR | GENE | 01:38 | 01:55 | 02:02 | 77 | 293 | 12 | EXT |  | 0.89 | (c)
34214.548 | 4.778 | 4.731 | -6.832 | -6.879 | -868 | -66 | -410 | 0 | 4731 | 3170 |  | CORR | GENE | 01:24 | 03:33 | 02:37 | 152 | 917 | 10 | EXT |  | 0.9 | (c)
34215.066 | 5.296 | 5.279 | -6.314 | -6.331 | -2112 | -2056 | -2054 | 1996 | 5279 | 3170 |  | CORR | CIGR | 10:03 | 10:12 | 10:12 | 35 | 117 | 12 | EXT |  | 0.89 | (c)
34215.126 | 5.356 | 5.324 | -6.254 | -6.286 | -725 | -110 | -309 | 0 | 5324 | 3170 |  | CORR | GENE | 01:47 | 03:26 | 02:54 | 151 | 832 | 13 | EXT |  | 0.9 | (c)
34215.79 | 6.02 | 5.95 | -5.59 | -5.66 | 1778 | -2095 | 2124 | 1778 | 5468 | 3170 |  | CORR | GENE | 08:31 | 10:05 | 09:26 | 192 | 691 | 12 | EXT |  | 0.91 | (c)
34216.781 | 7.011 | 6.97 | -4.599 | -4.64 | 1741 | 1978 | 1996 | 1741 | 4519 | 3170 |  | CORR | GENE | 08:25 | 09:03 | 09:06 | 121 | 511 | 13 | EXT |  | 0.9 | (c)
34217.302 | 7.532 | 7.49 | -4.078 | -4.12 | -180 | -36 | -26 | 0 | 4052 | 3170 |  | CORR | GENE | 03:15 | 03:38 | 03:39 | 68 | 307 | 12 | EXT |  | 0.89 | (c)
34218.994 | 9.224 | 9.199 | -2.386 | -2.411 | -217 | -24 | -55 | 0 | 2353 | 3170 |  | CORR | GENE | 03:09 | 03:40 | 03:35 | 58 | 325 | 12 | EXT |  | 0.89 | (c)
34219.597 | 9.827 | 9.757 | -1.783 | -1.853 | -868 | -279 | -403 | 0 | 1664 | 3170 |  | CORR | GENE | 01:23 | 02:59 | 02:39 | 189 | 931 | 13 | EXT |  | 0.91 | (c)
34220.468 | 10.698 | 10.644 | -0.912 | -0.966 | -468 | -382 | -225 | 0 | 889 | 3170 |  | CORR | GENE | 02:28 | 02:42 | 03:07 | 77 | 486 | 13 | EXT |  | 0.89 | (c)
34221.796 | 0.416 | 0.31 | -10.614 | -10.72 | -2225 | -1971 | -1973 | 1721 | 310 | 3171 |  | CORR | GENE | 01:05 | 01:46 | 01:46 | 131 | 504 | 13 | EXT |  | 0.9 | (c)
34222.339 | 0.959 | 0.942 | -10.071 | -10.088 | 527 | 548 | 584 | 527 | 942 | 3171 |  | CORR | CIGR | 08:30 | 08:33 | 08:39 | 19 | 113 | 11 | EXT |  | 0.89 | (c)
34222.529 | 1.149 | 1.135 | -9.881 | -9.895 | 592 | 684 | 662 | 592 | 1135 | 3171 |  | CORR | CIGR | 08:40 | 08:55 | 08:51 | 35 | 141 | 10 | EXT |  | 0.89 | (c)
34222.677 | 1.297 | 1.271 | -9.733 | -9.759 | 411 | 583 | 574 | 411 | 1271 | 3171 |  | CORR | GENE | 08:11 | 08:38 | 08:37 | 73 | 326 | 10 | EXT |  | 0.89 | (c)
34226.561 | 5.181 | 5.06 | -5.849 | -5.97 | 60 | 305 | 442 | 60 | 5060 | 3171 |  | CORR | GENE | 07:14 | 07:54 | 08:16 | 198 | 764 | 11 | EXT |  | 0.91 | (c)
34227.297 | 5.917 | 5.9 | -5.113 | -5.13 | 148 | 1021 | 631 | 148 | 4921 | 3171 |  | CORR | GENE | 07:28 | 09:49 | 08:46 | 209 | 967 | 17 | EXT |  | 0.92 | (c)
34227.665 | 6.285 | 6.142 | -4.745 | -4.888 | -1735 | -844 | -909 | 83 | 4570 | 3171 |  | CORR | GENE | 02:24 | 04:48 | 04:38 | 318 | 1652 | 11 | EXT |  | 0.92 | (c)
34228.388 | 7.008 | 6.887 | -4.022 | -4.143 | -536 | 99 | 33 | 0 | 3902 | 3171 |  | CORR | GENE | 05:38 | 07:20 | 07:10 | 241 | 1139 | 10 | EXT |  | 0.91 | (c)
34228.72 | 7.34 | 7.289 | -3.69 | -3.741 | -1577 | -1463 | -1355 | 1134 | 3648 | 3171 |  | CORR | GENE | 02:50 | 03:08 | 03:26 | 93 | 443 | 12 | EXT |  | 0.89 | (c)
34229.097 | 7.717 | 7.707 | -3.313 | -3.323 | 788 | 850 | 848 | 788 | 3301 | 3171 |  | CORR | CIGR | 09:12 | 09:22 | 09:21 | 22 | 119 | 10 | EXT |  | 0.89 | (c)
34229.435 | 8.055 | 7.952 | -2.975 | -3.078 | 175 | 495 | 579 | 175 | 2953 | 3171 |  | CORR | GENE | 07:33 | 08:24 | 08:38 | 125 | 807 | 12 | EXT |  | 0.9 | (c)
34229.866 | 8.486 | 8.459 | -2.544 | -2.571 | -475 | -185 | -277 | 80 | 2508 | 3171 |  | CORR | GENE | 05:48 | 06:35 | 06:20 | 63 | 395 | 11 | EXT |  | 0.89 | (c)
34234.849 | 2.439 | 2.414 | -9.141 | -9.166 | 1746 | 1830 | 1874 | 1746 | 2414 | 3172 |  | CORR | CIGR | 03:24 | 03:37 | 03:44 | 42 | 256 | 10 | EXT |  | 0.89 | (c)
34240.466 | 8.056 | 8.034 | -3.524 | -3.546 | -930 | -851 | -765 | 600 | 3458 | 3172 |  | CORR | GENE | 08:12 | 08:24 | 08:38 | 88 | 330 | 10 | EXT |  | 0.89 | (c)
34262.619 | 7.539 | 7.516 | -3.451 | -3.474 | 2196 | -2156 | -2176 | 2086 | 3443 | 3174 |  | CORR | CIGR | 02:21 | 02:39 | 02:36 | 31 | 180 | 12 | EXT |  | 0.89 | (c)
34300.74 | 0.78 | 0.645 | -10.36 | -10.495 | 1157 | 1339 | 1290 | 1157 | 645 | 3178 |  | CORR | GENE | 03:18 | 03:47 | 03:39 | 192 | 265 | 15 | EXT |  | 0.91 | (c)
34308.007 | 8.047 | 8.032 | -3.093 | -3.108 | -1194 | -1122 | -1128 | 1063 | 3077 | 3178 |  | CORR | CIGR | 08:59 | 09:10 | 09:09 | 31 | 132 | 10 | EXT |  | 0.89 | (c)
34311.167 | 0.067 | 0.017 | -11.043 | -11.093 | 386 | 495 | 530 | 386 | 17 | 3179 |  | CORR | GENE | 06:47 | 07:04 | 07:10 | 62 | 289 | 10 | EXT |  | 0.89 | (c)
34384.421 | 5.461 | 5.427 | -6.129 | -6.163 | -1031 | -909 | -823 | 615 | 5427 | 3185 |  | CORR | GENE | 09:03 | 09:23 | 09:37 | 85 | 416 | 15 | EXT |  | 0.89 | (c)
34394.842 | 4.292 | 4.255 | -6.258 | -6.295 | 551 | 657 | 681 | 551 | 4255 | 3186 |  | CORR | GENE | 08:26 | 08:43 | 08:47 | 93 | 261 | 12 | EXT |  | 0.89 | (c)
34395.749 | 5.199 | 5.152 | -5.351 | -5.398 | -1675 | -1538 | -1486 | 1297 | 5152 | 3186 |  | CORR | GENE | 02:27 | 02:49 | 02:57 | 85 | 378 | 10 | EXT |  | 0.89 | (c)
34397.936 | 7.386 | 7.366 | -3.164 | -3.184 | 419 | 523 | 553 | 419 | 3147 | 3186 |  | CORR | CIGR | 08:05 | 08:22 | 08:26 | 37 | 268 | 10 | EXT |  | 0.89 | (c)
34406.239 | 5.139 | 5.042 | -6.301 | -6.398 | 59 | 88 | 140 | 59 | 5042 | 3187 |  | CORR | GENE | 08:18 | 08:23 | 08:31 | 99 | 162 | 15 | EXT |  | 0.9 | (c)
34433.792 | 10.152 | 10.121 | -0.788 | -0.819 | 4 | 116 | 271 | 4 | 669 | 3189 |  | CORR | GENE | 09:57 | 10:15 | 10:40 | 150 | 534 | 11 | EXT |  | 0.9 | (c)
34456.529 | 10.969 | 10.936 | -0.131 | -0.164 | -1722 | -1438 | -1419 | 1117 | 97 | 3191 |  | CORR | GENE | 02:21 | 03:06 | 03:09 | 67 | 604 | 11 | EXT |  | 0.89 | (c)
34522.548 | 9.678 | 9.643 | -1.492 | -1.527 | 1214 | 1397 | 1400 | 1214 | 1455 | 3197 |  | CORR | GENE | 08:19 | 08:48 | 08:49 | 72 | 373 | 11 | EXT |  | 0.89 | (c)
34530.565 | 6.525 | 6.521 | -5.035 | -5.039 | -251 | -193 | -204 | 157 | 5014 | 3198 |  | CORR | CIGR | 03:01 | 03:10 | 03:08 | 25 | 94 | 12 | EXT |  | 0.89 | (c)
34532.096 | 8.056 | 8.039 | -3.504 | -3.521 | -490 | -403 | -394 | 298 | 3470 | 3198 |  | CORR | CIGR | 02:22 | 02:36 | 02:38 | 51 | 193 | 13 | EXT |  | 0.89 | (c)
34535.6 | 0 | 0 | -11.18 | -11.18 | 1516 | -1774 | -2214 | 1484 | 0 | 3199 | Смещение кромок | GWAN |  | 03:29 | 06:38 | 05:27 | 0 | 1461 | 16 | EXT | Смещение кромок Наружу Величина смещения - 3.1 мм. |  | (c)
34551.08 | 4.3 | 4.292 | -6.86 | -6.868 | -1367 | -1303 | -1317 | 864 | 4292 | 3200 |  | CORR | CIGR | 07:35 | 07:46 | 07:43 | 21 | 100 | 10 | EXT |  | 0.89 | (c)
34554.145 | 7.365 | 7.299 | -3.795 | -3.861 | 838 | 987 | 1075 | 838 | 3772 | 3200 |  | CORR | GENE | 01:31 | 01:55 | 02:09 | 89 | 474 | 10 | EXT |  | 0.89 | (c)
34595.21 | 2.91 | 2.893 | -8.06 | -8.077 | 1796 | 1944 | 1935 | 1796 | 2893 | 3204 |  | CORR | CIGR | 06:15 | 06:39 | 06:38 | 47 | 277 | 10 | EXT |  | 0.89 | (c)
34596.043 | 3.743 | 3.631 | -7.227 | -7.339 | 1758 | 1978 | 2098 | 1758 | 3631 | 3204 |  | CORR | GENE | 06:09 | 06:44 | 07:04 | 136 | 681 | 10 | EXT |  | 0.9 | (c)
34596.541 | 4.241 | 4.198 | -6.729 | -6.772 | 1780 | 1963 | 2025 | 1780 | 4198 | 3204 |  | CORR | GENE | 06:12 | 06:42 | 06:52 | 114 | 490 | 10 | EXT |  | 0.89 | (c)
34596.955 | 4.655 | 4.639 | -6.315 | -6.331 | 2129 | 2204 | 2208 | 2129 | 4639 | 3204 |  | CORR | CIGR | 07:09 | 07:21 | 07:22 | 29 | 158 | 10 | EXT |  | 0.89 | (c)
34632.835 | 7.595 | 7.595 | -3.625 | -3.625 | -1585 | -1585 | -1432 | 646 | 3582 | 3207 |  | CORR | CIGR | 07:14 | 07:14 | 07:39 | 43 | 306 | 11 | EXT |  | 0.89 | (c)
34632.977 | 7.737 | 7.713 | -3.483 | -3.507 | 1994 | -2061 | -2173 | 0 | 3397 | 3207 |  | CORR | GENE | 04:52 | 05:57 | 05:39 | 110 | 587 | 15 | EXT |  | 0.9 | (c)
34637.126 | 0.666 | 0.662 | -10.064 | -10.068 | 2184 | -2203 | 2227 | 0 | 662 | 3208 |  | CORR | CIGR | 03:33 | 03:45 | 03:40 | 26 | 87 | 10 | EXT |  | 0.89 | (c)
34637.578 | 1.118 | 1.078 | -9.612 | -9.652 | 1949 | -2192 | 2117 | 0 | 1078 | 3208 |  | CORR | GENE | 02:55 | 03:46 | 03:22 | 112 | 337 | 10 | EXT |  | 0.89 | (c)
34639.376 | 2.916 | 2.873 | -7.814 | -7.857 | 2016 | -2190 | 2216 | 0 | 2873 | 3208 |  | CORR | GENE | 03:06 | 03:47 | 03:38 | 90 | 400 | 10 | EXT |  | 0.89 | (c)
34639.84 | 3.38 | 3.369 | -7.35 | -7.361 | 2188 | -2222 | -2198 | 0 | 3369 | 3208 |  | CORR | CIGR | 03:33 | 03:42 | 03:45 | 30 | 150 | 10 | EXT |  | 0.89 | (c)
34640.285 | 3.825 | 3.721 | -6.905 | -7.009 | 2073 | 2149 | 2189 | 0 | 3721 | 3208 |  | CORR | GENE | 03:15 | 03:27 | 03:34 | 139 | 233 | 18 | EXT |  | 0.91 | (c)
34647.107 | 10.647 | 10.629 | -0.083 | -0.101 | 1973 | -2222 | 2136 | 0 | 59 | 3208 |  | CORR | CIGR | 02:59 | 03:42 | 03:25 | 42 | 326 | 11 | EXT |  | 0.89 | (c)
34647.34 | 0.15 | 0.15 | -10.99 | -10.99 | 140 | 293 | 341 | 140 | 150 | 3209 |  | CORR | GENE | 02:48 | 03:13 | 03:20 | 102 | 402 | 14 | EXT |  | 0.89 | (c)
34660.837 | 2.507 | 2.494 | -8.643 | -8.656 | -329 | -120 | -177 | 25 | 2494 | 3210 |  | CORR | CIGR | 02:03 | 02:37 | 02:28 | 49 | 304 | 15 | EXT |  | 0.89 | (c)
34662.618 | 4.288 | 4.266 | -6.862 | -6.884 | -257 | -139 | -125 | 0 | 4266 | 3210 |  | CORR | CIGR | 02:15 | 02:34 | 02:36 | 34 | 264 | 11 | EXT |  | 0.89 | (c)
34664.473 | 6.143 | 6.106 | -5.007 | -5.044 | -246 | -149 | -118 | 0 | 4990 | 3210 |  | CORR | CIGR | 02:17 | 02:33 | 02:37 | 54 | 255 | 13 | EXT |  | 0.89 | (c)
34669.599 | 0.119 | 0.106 | -11.331 | -11.344 | 2014 | 2072 | 2210 | 0 | 106 | 3211 |  | CORR | GENE | 02:50 | 02:60 | 03:22 | 111 | 392 | 11 | EXT |  | 0.89 | (c)
34670.563 | 1.083 | 1.056 | -10.367 | -10.394 | 1701 | 1993 | 2007 | 0 | 1056 | 3211 |  | CORR | GENE | 01:60 | 02:47 | 02:49 | 96 | 612 | 10 | EXT |  | 0.89 | (c)
34672.506 | 3.026 | 2.885 | -8.424 | -8.565 | -1600 | -1080 | -1124 | 631 | 2885 | 3211 |  | CORR | GENE | 05:07 | 06:31 | 06:24 | 167 | 952 | 10 | EXT |  | 0.9 | (c)
34673.508 | 4.028 | 4.003 | -7.422 | -7.447 | 1862 | 2036 | 2019 | 55 | 4003 | 3211 |  | CORR | GENE | 02:26 | 02:54 | 02:51 | 62 | 313 | 10 | EXT |  | 0.89 | (c)
34678.117 | 8.637 | 8.584 | -2.813 | -2.866 | 1387 | 2007 | 1814 | 0 | 2691 | 3211 |  | CORR | GENE | 01:09 | 02:49 | 02:18 | 175 | 855 | 11 | EXT |  | 0.9 | (c)
34693.423 | 0.933 | 0.904 | -10.627 | -10.656 | 1123 | 1403 | 1312 | 1123 | 904 | 3213 |  | CORR | GENE | 02:55 | 03:40 | 03:26 | 89 | 378 | 10 | EXT |  | 0.89 | (c)
34697.917 | 5.427 | 5.418 | -6.133 | -6.142 | 1096 | 1182 | 1194 | 1096 | 5418 | 3213 |  | CORR | CIGR | 02:51 | 03:04 | 03:06 | 35 | 197 | 10 | EXT |  | 0.89 | (c)
34703.299 | 10.809 | 10.783 | -0.751 | -0.777 | -2009 | -1568 | -1728 | 1447 | 663 | 3213 |  | CORR | GENE | 06:30 | 07:41 | 07:15 | 114 | 562 | 11 | EXT |  | 0.9 | (c)
34703.732 | 11.242 | 10.977 | -0.318 | -0.583 | 799 | 909 | 1373 | 799 | 291 | 3213 |  | CORR | GENE | 02:03 | 02:21 | 03:35 | 292 | 1148 | 10 | EXT |  | 0.92 | (c)
34706.91 | 2.86 | 2.573 | -8.74 | -9.027 | -1143 | -252 | -490 | 0 | 2573 | 3214 |  | CORR | GENE | 03:58 | 06:22 | 05:44 | 335 | 1306 | 14 | EXT |  | 0.94 | (c)
34707.482 | 3.432 | 3.363 | -8.168 | -8.237 | -304 | 116 | 375 | 0 | 3363 | 3214 |  | CORR | GENE | 06:14 | 07:21 | 08:03 | 454 | 1357 | 13 | EXT |  | 0.95 | (c)
34707.995 | 3.945 | 3.926 | -7.655 | -7.674 | 47 | 115 | 97 | 47 | 3926 | 3214 |  | CORR | CIGR | 07:10 | 07:21 | 07:18 | 24 | 99 | 10 | EXT |  | 0.89 | (c)
34708.299 | 4.249 | 4.154 | -7.351 | -7.446 | 343 | 632 | 528 | 343 | 4154 | 3214 |  | CORR | GENE | 07:58 | 08:45 | 08:28 | 146 | 370 | 10 | EXT |  | 0.9 | (c)
34712.622 | 8.572 | 8.543 | -3.028 | -3.057 | -1187 | -1113 | -1087 | 987 | 3012 | 3214 |  | CORR | CIGR | 03:51 | 04:03 | 04:07 | 45 | 200 | 10 | EXT |  | 0.89 | (c)
34730.92 | 3.71 | 3.701 | -7.86 | -7.869 | -636 | -453 | -499 | 362 | 3701 | 3216 |  | CORR | CIGR | 03:37 | 04:07 | 03:59 | 54 | 274 | 10 | EXT |  | 0.89 | (c)
34733.495 | 6.285 | 6.246 | -5.285 | -5.324 | -869 | -712 | -692 | 514 | 5240 | 3216 |  | CORR | GENE | 02:60 | 03:25 | 03:28 | 84 | 355 | 11 | EXT |  | 0.89 | (c)
34734.158 | 6.948 | 6.934 | -4.622 | -4.636 | -223 | -117 | -128 | 32 | 4595 | 3216 |  | CORR | CIGR | 04:44 | 05:01 | 04:59 | 41 | 191 | 11 | EXT |  | 0.89 | (c)
34735.051 | 7.841 | 7.817 | -3.729 | -3.753 | -46 | 505 | 802 | 0 | 3452 | 3216 |  | CORR | GENE | 05:13 | 06:41 | 07:29 | 301 | 1696 | 12 | EXT |  | 0.92 | (c)
34736.221 | 9.011 | 8.981 | -2.559 | -2.589 | -772 | -258 | -373 | 0 | 2459 | 3216 |  | CORR | GENE | 03:15 | 04:38 | 04:20 | 130 | 799 | 10 | EXT |  | 0.9 | (c)
34736.562 | 9.352 | 9.228 | -2.218 | -2.342 | 486 | 846 | 927 | 486 | 2203 | 3216 |  | CORR | GENE | 06:38 | 07:36 | 07:50 | 139 | 882 | 13 | EXT |  | 0.9 | (c)
34736.733 | 9.523 | 9.499 | -2.047 | -2.071 | 285 | 392 | 424 | 285 | 2027 | 3216 |  | CORR | CIGR | 06:06 | 06:23 | 06:28 | 44 | 278 | 10 | EXT |  | 0.89 | (c)
34736.922 | 9.712 | 9.662 | -1.858 | -1.908 | -349 | -182 | -184 | 20 | 1838 | 3216 |  | CORR | GENE | 04:24 | 04:51 | 04:50 | 70 | 329 | 10 | EXT |  | 0.89 | (c)
34738.446 | 11.236 | 11.186 | -0.334 | -0.384 | 1270 | 1390 | 1436 | 1270 | 316 | 3216 |  | CORR | GENE | 08:45 | 09:04 | 09:12 | 68 | 333 | 13 | EXT |  | 0.89 | (c)
34741.872 | 3.092 | 2.965 | -8.518 | -8.645 | 1118 | 1733 | 1677 | 1118 | 2965 | 3217 |  | CORR | GENE | 05:28 | 07:08 | 06:59 | 143 | 1118 | 12 | EXT |  | 0.9 | (c)
34743.881 | 5.101 | 4.742 | -6.509 | -6.868 | 182 | 334 | 267 | 182 | 4742 | 3217 |  | CORR | GENE | 02:57 | 03:22 | 03:11 | 1360 | 170 | 13 | EXT |  | 0.99 | (c)
34745.43 | 6.65 | 6.632 | -4.96 | -4.978 | -1963 | -1849 | -1860 | 1758 | 4957 | 3217 |  | CORR | CIGR | 09:11 | 09:30 | 09:28 | 21 | 205 | 13 | EXT |  | 0.89 | (c)
34746.008 | 7.228 | 7.204 | -4.382 | -4.406 | 2209 | -2071 | -2100 | 1948 | 4350 | 3217 |  | CORR | CIGR | 08:25 | 08:54 | 08:49 | 56 | 304 | 11 | EXT |  | 0.89 | (c)
34747.262 | 8.482 | 8.434 | -3.128 | -3.176 | 856 | 1614 | 1402 | 856 | 2994 | 3217 |  | CORR | GENE | 04:46 | 06:49 | 06:14 | 182 | 1093 | 14 | EXT |  | 0.91 | (c)
34747.511 | 8.731 | 8.714 | -2.879 | -2.896 | 1262 | 2027 | 1701 | 1262 | 2755 | 3217 |  | CORR | GENE | 05:52 | 07:55 | 07:03 | 141 | 878 | 12 | EXT |  | 0.9 | (c)
34747.678 | 8.898 | 8.864 | -2.712 | -2.746 | -119 | 15 | 541 | 0 | 2601 | 3217 |  | CORR | GENE | 02:09 | 02:31 | 03:55 | 145 | 1320 | 11 | EXT |  | 0.9 | (c)
34767.358 | 6.008 | 5.997 | -4.722 | -4.733 | -1255 | -1203 | -1201 | 1148 | 4707 | 3219 |  | CORR | CIGR | 10:16 | 10:25 | 10:25 | 26 | 107 | 12 | EXT |  | 0.89 | (c)
34768.655 | 7.305 | 7.26 | -3.425 | -3.47 | -2064 | -1884 | -1911 | 1758 | 3408 | 3219 |  | CORR | GENE | 08:06 | 08:35 | 08:30 | 62 | 306 | 13 | EXT |  | 0.89 | (c)
34769.132 | 7.782 | 7.766 | -2.948 | -2.964 | -209 | -136 | -132 | 55 | 2931 | 3219 |  | CORR | CIGR | 01:05 | 01:17 | 01:17 | 33 | 155 | 11 | EXT |  | 0.89 | (c)
34772.205 | 0.125 | 0.085 | -10.875 | -10.915 | -1 | 183 | 185 | 0 | 85 | 3220 |  | CORR | CIGR | 07:39 | 08:09 | 08:09 | 51 | 373 | 13 | EXT |  | 0.89 | (c)
34772.479 | 0.399 | 0.382 | -10.601 | -10.618 | 452 | 532 | 577 | 452 | 382 | 3220 |  | CORR | CIGR | 08:52 | 09:05 | 09:13 | 43 | 250 | 11 | EXT |  | 0.89 | (c)
34772.873 | 0.793 | 0.766 | -10.207 | -10.234 | 868 | 963 | 930 | 868 | 766 | 3220 |  | CORR | GENE | 09:60 | 10:15 | 10:10 | 59 | 124 | 15 | EXT |  | 0.89 | (c)
34773.185 | 1.105 | 1.085 | -9.895 | -9.915 | -99 | 514 | 381 | 0 | 1085 | 3220 |  | CORR | GENE | 07:24 | 09:02 | 08:41 | 91 | 961 | 18 | EXT |  | 0.9 | (c)
34773.554 | 1.474 | 1.447 | -9.526 | -9.553 | -39 | 512 | 326 | 0 | 1447 | 3220 |  | CORR | GENE | 07:33 | 09:02 | 08:32 | 140 | 731 | 12 | EXT |  | 0.9 | (c)
34790.18 | 7.1 | 7.029 | -4.4 | -4.471 | 727 | 941 | 886 | 727 | 4368 | 3221 |  | CORR | GENE | 03:28 | 04:03 | 03:54 | 103 | 318 | 10 | EXT |  | 0.89 | (c)
34830.549 | 2.119 | 2.013 | -9.331 | -9.437 | -214 | -115 | -134 | 54 | 2013 | 3225 |  | CORR | GENE | 08:37 | 08:53 | 08:50 | 139 | 160 | 15 | EXT |  | 0.9 | (c)
34830.771 | 2.341 | 2.341 | -9.109 | -9.109 | -194 | -82 | -118 | 43 | 2341 | 3225 |  | CORR | CIGR | 08:40 | 08:58 | 08:52 | 24 | 151 | 14 | EXT |  | 0.89 | (c)
34834.348 | 5.918 | 5.877 | -5.532 | -5.573 | -4 | 180 | 222 | 0 | 5500 | 3225 |  | CORR | GENE | 09:11 | 09:40 | 09:47 | 73 | 454 | 10 | EXT |  | 0.89 | (c)
34836.483 | 8.053 | 8.046 | -3.397 | -3.404 | -77 | 87 | 15 | 0 | 3373 | 3225 |  | CORR | CIGR | 08:59 | 09:25 | 09:14 | 31 | 183 | 11 | EXT |  | 0.89 | (c)
34836.487 | 8.057 | 8.014 | -3.393 | -3.436 | -479 | -383 | -291 | 102 | 3340 | 3225 |  | CORR | GENE | 07:54 | 08:10 | 08:24 | 96 | 377 | 10 | EXT |  | 0.89 | (c)
34836.842 | 8.412 | 8.397 | -3.038 | -3.053 | -325 | -23 | -104 | 0 | 2999 | 3225 |  | CORR | CIGR | 08:19 | 09:08 | 08:54 | 54 | 442 | 14 | EXT |  | 0.89 | (c)
34837.08 | 8.65 | 8.625 | -2.8 | -2.825 | -135 | 18 | 18 | 0 | 2768 | 3225 |  | CORR | GENE | 08:50 | 09:14 | 09:14 | 57 | 305 | 11 | EXT |  | 0.89 | (c)
34860.521 | 9.591 | 9.528 | -1.809 | -1.872 | 556 | 759 | 776 | 556 | 1763 | 3227 |  | CORR | GENE | 07:26 | 07:59 | 08:01 | 109 | 439 | 14 | EXT |  | 0.9 | (c)
34862.251 | 11.321 | 11.313 | -0.079 | -0.087 | -1417 | -1350 | -1340 | 1263 | 65 | 3227 |  | CORR | CIGR | 02:08 | 02:18 | 02:20 | 22 | 154 | 13 | EXT |  | 0.89 | (c)
34862.727 | 0.397 | 0.386 | -10.903 | -10.914 | -1976 | -1915 | -1917 | 1857 | 386 | 3228 |  | CORR | CIGR | 07:46 | 07:56 | 07:56 | 23 | 119 | 12 | EXT |  | 0.89 | (c)
34862.939 | 0.609 | 0.338 | -10.691 | -10.962 | 635 | 704 | 709 | 635 | 338 | 3228 |  | CORR | GENE | 02:48 | 02:59 | 02:60 | 372 | 147 | 16 | EXT |  | 0.95 | (c)
34866.403 | 4.073 | 4.052 | -7.227 | -7.248 | -1689 | -1353 | -1481 | 1274 | 4052 | 3228 |  | CORR | GENE | 08:33 | 09:27 | 09:06 | 59 | 415 | 11 | EXT |  | 0.89 | (c)
34867.007 | 4.677 | 4.588 | -6.623 | -6.712 | 658 | 689 | 688 | 658 | 4588 | 3228 |  | CORR | GENE | 02:52 | 02:57 | 02:56 | 173 | 59 | 12 | EXT |  | 0.9 | (c)
34873.486 | 11.156 | 11.115 | -0.144 | -0.185 | 807 | 1370 | 1959 | 807 | 135 | 3228 | Дефект проката | MIAN | CIGR | 03:15 | 04:46 | 06:21 | 50 | 2304 |  | INT | Дефект проката Эквивалент потери металла 12%. |  | (c)
34873.766 | 0.136 | 0.103 | -11.024 | -11.057 | 1519 | -1074 | -1870 | 798 | 103 | 3229 | Дефект проката | MIAN | CIGR | 00:06 | 05:08 | 02:59 | 51 | 2145 |  | INT | Дефект проката Эквивалент потери металла 13%. |  | (c)
34884.194 | 10.564 | 10.539 | -0.596 | -0.621 | 1001 | 1247 | 1167 | 1001 | 546 | 3229 |  | CORR | GENE | 10:43 | 11:22 | 11:10 | 75 | 332 | 10 | EXT |  | 0.89 | (c)
34884.731 | 11.101 | 11.04 | -0.059 | -0.12 | 831 | 1096 | 1052 | 831 | 44 | 3229 |  | CORR | GENE | 10:15 | 10:58 | 10:51 | 76 | 442 | 10 | EXT |  | 0.89 | (c)
34907.28 | 0 | 0 | -10.71 | -10.71 | -1439 | -651 | -715 | 0 | 0 | 3232 | Смещение кромок | GWAN |  | 03:52 | 05:59 | 05:49 | 0 | 1447 | 15 | EXT | Смещение кромок Наружу Величина смещения - 2.9 мм. |  | (c)
34909.61 | 2.33 | 2.277 | -8.38 | -8.433 | 37 | 87 | 209 | 37 | 2277 | 3232 |  | CORR | GENE | 07:50 | 07:58 | 08:18 | 66 | 345 | 10 | EXT |  | 0.89 | (c)
34914.076 | 6.796 | 6.739 | -3.914 | -3.971 | 39 | 93 | 218 | 39 | 3902 | 3232 |  | CORR | GENE | 07:50 | 07:59 | 08:19 | 69 | 357 | 11 | EXT |  | 0.89 | (c)
34914.534 | 7.254 | 7.178 | -3.456 | -3.532 | 111 | 213 | 333 | 111 | 3437 | 3232 |  | CORR | GENE | 08:02 | 08:18 | 08:38 | 95 | 444 | 12 | EXT |  | 0.89 | (c)
34914.869 | 7.589 | 7.562 | -3.121 | -3.148 | 117 | 340 | 267 | 117 | 3101 | 3232 |  | CORR | CIGR | 08:03 | 08:39 | 08:27 | 47 | 300 | 11 | EXT |  | 0.89 | (c)
34915.171 | 7.891 | 7.854 | -2.819 | -2.856 | 150 | 328 | 298 | 150 | 2807 | 3232 |  | CORR | CIGR | 08:08 | 08:37 | 08:32 | 49 | 296 | 14 | EXT |  | 0.89 | (c)
34915.713 | 8.433 | 8.401 | -2.277 | -2.309 | 29 | 136 | 178 | 29 | 2250 | 3232 |  | CORR | GENE | 07:49 | 08:06 | 08:13 | 59 | 297 | 10 | EXT |  | 0.89 | (c)
34917.032 | 9.752 | 9.557 | -0.958 | -1.153 | -172 | 87 | 286 | 0 | 910 | 3232 |  | CORR | GENE | 07:16 | 07:58 | 08:30 | 243 | 916 | 13 | EXT |  | 0.92 | (c)
34917.196 | 9.916 | 9.865 | -0.794 | -0.845 | 345 | 516 | 525 | 345 | 775 | 3232 |  | CORR | GENE | 08:40 | 09:07 | 09:09 | 70 | 360 | 11 | EXT |  | 0.89 | (c)
34917.491 | 10.211 | 10.171 | -0.499 | -0.539 | -44 | 288 | 180 | 0 | 399 | 3232 |  | CORR | GENE | 07:37 | 08:31 | 08:13 | 140 | 447 | 10 | EXT |  | 0.9 | (c)
34917.968 | 10.688 | 10.666 | -0.022 | -0.044 | 422 | 500 | 577 | 422 | 22 | 3232 |  | CORR | CIGR | 08:52 | 09:05 | 09:17 | 22 | 309 | 10 | EXT |  | 0.89 | (c)
34944.935 | 4.865 | 4.443 | -6.185 | -6.607 | 1377 | 1473 | 1434 | 1377 | 4443 | 3235 |  | CORR | GENE | 03:51 | 04:06 | 04:00 | 732 | 115 | 13 | EXT |  | 0.97 | (c)
34962.296 | 11.176 | 11.172 | -0.074 | -0.078 | 1546 | 1670 | 1660 | 1546 | 52 | 3236 |  | CORR | CIGR | 04:22 | 04:43 | 04:41 | 26 | 229 | 15 | EXT |  | 0.89 | (c)
34962.33 | 11.21 | 11.131 | -0.04 | -0.119 | 2209 | -1647 | -1767 | 1281 | 33 | 3236 |  | CORR | GENE | 06:09 | 07:47 | 07:28 | 86 | 972 | 26 | EXT |  | 0.9 | (c)
34962.392 | 0.022 | 0.022 | -11.538 | -11.538 | -932 | -694 | -749 | 567 | 22 | 3237 |  | CORR | CIGR | 05:37 | 06:15 | 06:07 | 22 | 365 | 13 | EXT |  | 0.89 | (c)
34962.42 | 0.05 | 0.049 | -11.51 | -11.511 | -1726 | -1626 | -1508 | 1291 | 49 | 3237 |  | CORR | CIGR | 03:29 | 03:45 | 04:04 | 35 | 435 | 11 | EXT |  | 0.89 | (c)
34963.297 | 0.927 | 0.894 | -10.633 | -10.666 | -546 | -142 | -299 | 52 | 894 | 3237 |  | CORR | GENE | 06:39 | 07:45 | 07:19 | 97 | 494 | 11 | EXT |  | 0.89 | (c)
34972.717 | 10.347 | 10.342 | -1.213 | -1.218 | 333 | 410 | 375 | 333 | 1196 | 3237 |  | CORR | CIGR | 09:01 | 09:14 | 09:08 | 22 | 84 | 10 | EXT |  | 0.89 | (c)
34978.351 | 4.421 | 4.373 | -7.169 | -7.217 | -258 | -105 | -91 | 0 | 4373 | 3238 |  | CORR | GENE | 02:56 | 03:21 | 03:23 | 82 | 334 | 10 | EXT |  | 0.89 | (c)
34983.585 | 9.655 | 9.603 | -1.935 | -1.987 | -721 | -666 | -655 | 588 | 1794 | 3238 |  | CORR | GENE | 01:42 | 01:51 | 01:52 | 193 | 133 | 15 | EXT |  | 0.91 | (c)
34983.957 | 10.027 | 10.006 | -1.563 | -1.584 | -275 | -91 | -119 | 0 | 1503 | 3238 |  | CORR | GENE | 02:54 | 03:23 | 03:19 | 81 | 311 | 10 | EXT |  | 0.89 | (c)
35018.928 | 0.058 | 0.04 | -11.332 | -11.35 | -748 | -625 | -483 | 218 | 40 | 3242 |  | CORR | GENE | 09:22 | 09:42 | 10:05 | 82 | 530 | 11 | EXT |  | 0.89 | (c)
35022.831 | 3.961 | 3.381 | -7.429 | -8.009 | -1846 | -1797 | -1798 | 1749 | 3381 | 3242 |  | ARTD | GENE | 06:25 | 06:33 | 06:33 | 877 | 97 |  | EXT | Эквивалент потери металла 10%. |  | (c)
35039.336 | 9.076 | 9.049 | -2.484 | -2.511 | -196 | 19 | -3 | 0 | 2460 | 3243 |  | CORR | CIGR | 08:35 | 09:10 | 09:07 | 51 | 386 | 10 | EXT |  | 0.89 | (c)
35080.267 | 4.957 | 4.938 | -5.743 | -5.762 | 1038 | 1136 | 1139 | 1038 | 4938 | 3247 |  | CORR | CIGR | 03:07 | 03:23 | 03:24 | 33 | 203 | 15 | EXT |  | 0.89 | (c)
35081.185 | 5.875 | 5.837 | -4.825 | -4.863 | 898 | 992 | 998 | 898 | 4794 | 3247 |  | CORR | GENE | 02:45 | 03:00 | 03:01 | 69 | 199 | 26 | EXT |  | 0.9 | (c)
35083.663 | 8.353 | 8.329 | -2.347 | -2.371 | 836 | 952 | 946 | 836 | 2312 | 3247 |  | CORR | GENE | 02:35 | 02:54 | 02:53 | 59 | 220 | 12 | EXT |  | 0.89 | (c)
35123.084 | 4.564 | 4.543 | -6.646 | -6.667 | 1555 | 1651 | 1660 | 466 | 4543 | 3251 |  | CORR | CIGR | 02:17 | 02:33 | 02:34 | 40 | 210 | 10 | EXT |  | 0.89 | (c)
35188.111 | 1.771 | 1.734 | -9.509 | -9.546 | 236 | 356 | 398 | 236 | 1734 | 3257 |  | CORR | GENE | 02:51 | 03:10 | 03:17 | 73 | 323 | 10 | EXT |  | 0.89 | (c)
35188.282 | 1.942 | 1.887 | -9.338 | -9.393 | 213 | 644 | 578 | 213 | 1887 | 3257 |  | CORR | GENE | 02:47 | 03:57 | 03:46 | 214 | 731 | 10 | EXT |  | 0.91 | (c)
35251.699 | 8.609 | 8.587 | -2.961 | -2.983 | 447 | 553 | 521 | 447 | 2961 | 3262 |  | CORR | CIGR | 09:12 | 09:30 | 09:24 | 22 | 149 | 14 | EXT |  | 0.89 | (c)
35255.001 | 0.341 | 0.318 | -10.929 | -10.952 | -1863 | -1741 | -1674 | 1485 | 318 | 3263 |  | CORR | CIGR | 02:42 | 03:01 | 03:12 | 49 | 378 | 10 | EXT |  | 0.89 | (c)
35255.563 | 0.903 | 0.884 | -10.367 | -10.386 | -1491 | -1373 | -1377 | 1263 | 884 | 3263 |  | CORR | CIGR | 03:42 | 04:01 | 03:60 | 26 | 228 | 14 | EXT |  | 0.89 | (c)
35257.086 | 2.426 | 2.413 | -8.844 | -8.857 | -1464 | -1336 | -1380 | 1295 | 2413 | 3263 |  | CORR | CIGR | 03:46 | 04:07 | 03:60 | 38 | 169 | 12 | EXT |  | 0.89 | (c)
35393.746 | 3.886 | 3.855 | -7.764 | -7.795 | -744 | -334 | -417 | 89 | 3855 | 3275 |  | CORR | GENE | 04:19 | 05:25 | 05:11 | 98 | 655 | 11 | EXT |  | 0.89 | (c)
35402.554 | 1.044 | 0.644 | -10.186 | -10.586 | -200 | -167 | -148 | 97 | 644 | 3276 |  | CORR | GENE | 02:13 | 02:19 | 02:22 | 525 | 103 | 11 | EXT |  | 0.94 | (c)
35409.663 | 8.153 | 8.112 | -3.077 | -3.118 | 331 | 1443 | 1205 | 331 | 3041 | 3276 |  | CORR | GENE | 03:39 | 06:39 | 06:00 | 77 | 1749 | 20 | EXT |  | 0.9 | (c)
35471.83 | 2.9 | 2.859 | -8.65 | -8.691 | -578 | -337 | -388 | 198 | 2859 | 3282 |  | CORR | GENE | 07:58 | 08:37 | 08:29 | 72 | 380 | 14 | EXT |  | 0.89 | (c)
35601.289 | 8.509 | 8.438 | -3.051 | -3.122 | 476 | 654 | 631 | 476 | 3004 | 3293 |  | CORR | GENE | 08:27 | 08:56 | 08:52 | 118 | 311 | 15 | EXT |  | 0.9 | (c)
35626.99 | 11.11 | 11.078 | -0.49 | -0.522 | 1325 | 1487 | 1503 | 1325 | 458 | 3295 |  | CORR | GENE | 00:19 | 00:45 | 00:48 | 64 | 357 | 10 | EXT |  | 0.89 | (c)
35637.634 | 10.154 | 10.14 | -1.426 | -1.44 | -367 | -263 | -279 | 191 | 1413 | 3296 |  | CORR | CIGR | 01:60 | 02:17 | 02:14 | 27 | 176 | 11 | EXT |  | 0.89 | (c)
35640.094 | 1.034 | 1.034 | -10.126 | -10.126 | -1552 | -1269 | -1353 | 1155 | 1034 | 3297 |  | CORR | CIGR | 07:52 | 08:37 | 08:24 | 27 | 397 | 24 | EXT |  | 0.89 | (c)
35658.253 | 8.033 | 7.982 | -3.407 | -3.458 | 481 | 609 | 704 | 481 | 3253 | 3298 |  | CORR | GENE | 02:31 | 02:51 | 03:07 | 205 | 446 | 13 | EXT |  | 0.91 | (c)
35746.019 | 3.959 | 3.892 | -7.581 | -7.648 | -11 | 5 | -1 | 0 | 3892 | 3306 |  | CORR | AXGR | 03:05 | 03:08 | 03:07 | 68 | 20 | 10 | EXT |  | 0.89 | (c)
35747.636 | 5.576 | 5.554 | -5.964 | -5.986 | -137 | -75 | -58 | 0 | 5554 | 3306 |  | CORR | CIGR | 02:45 | 02:55 | 02:57 | 51 | 159 | 15 | EXT |  | 0.89 | (c)
35750.746 | 8.686 | 8.652 | -2.854 | -2.888 | -2106 | -1913 | -2008 | 1909 | 2826 | 3306 |  | CORR | GENE | 09:27 | 09:58 | 09:43 | 62 | 197 | 10 | EXT |  | 0.89 | (c)
35750.98 | 8.92 | 8.912 | -2.62 | -2.628 | -2081 | -2009 | -2025 | 1968 | 2606 | 3306 |  | CORR | CIGR | 09:31 | 09:42 | 09:40 | 22 | 113 | 14 | EXT |  | 0.89 | (c)
35751.013 | 8.953 | 8.945 | -2.587 | -2.595 | 2131 | -2228 | 2203 | 2131 | 2576 | 3306 |  | CORR | CIGR | 08:51 | 09:07 | 09:02 | 19 | 145 | 10 | EXT |  | 0.89 | (c)
35751.064 | 9.004 | 9.001 | -2.536 | -2.539 | 1789 | 1851 | 1833 | 1789 | 2520 | 3306 |  | CORR | CIGR | 07:55 | 08:05 | 08:03 | 19 | 88 | 12 | EXT |  | 0.89 | (c)
35755.353 | 1.753 | 1.721 | -9.867 | -9.899 | 195 | 295 | 316 | 195 | 1721 | 3307 |  | CORR | CIGR | 09:01 | 09:17 | 09:21 | 56 | 243 | 11 | EXT |  | 0.89 | (c)
35755.896 | 2.296 | 2.23 | -9.324 | -9.39 | 157 | 532 | 345 | 157 | 2230 | 3307 |  | CORR | GENE | 08:55 | 09:56 | 09:25 | 67 | 375 | 11 | EXT |  | 0.89 | (c)
35762.615 | 9.015 | 8.991 | -2.605 | -2.629 | 36 | 134 | 109 | 36 | 2605 | 3307 |  | CORR | CIGR | 08:36 | 08:51 | 08:47 | 24 | 146 | 12 | EXT |  | 0.89 | (c)
35762.709 | 9.109 | 9.079 | -2.511 | -2.541 | 66 | 118 | 106 | 66 | 2511 | 3307 |  | CORR | CIGR | 08:41 | 08:49 | 08:47 | 30 | 79 | 11 | EXT |  | 0.89 | (c)
35763.365 | 9.765 | 9.729 | -1.855 | -1.891 | 176 | 460 | 367 | 176 | 1823 | 3307 |  | CORR | GENE | 08:58 | 09:44 | 09:29 | 68 | 381 | 15 | EXT |  | 0.89 | (c)
35766.962 | 1.742 | 1.725 | -4.098 | -4.115 | 1148 | 1395 | 1300 | 1148 | 1725 | 3308 |  | CORR | GENE | 02:40 | 03:19 | 03:04 | 76 | 304 | 10 | EXT |  | 0.89 | (c)
35767.404 | 2.184 | 2.168 | -3.656 | -3.672 | 1440 | 1516 | 1546 | 1440 | 2168 | 3308 |  | CORR | CIGR | 03:27 | 03:39 | 03:44 | 30 | 212 | 20 | EXT |  | 0.89 | (c)
35775.063 | 0.463 | 0.441 | -11.097 | -11.119 | 54 | 208 | 173 | 54 | 441 | 3310 |  | CORR | CIGR | 08:53 | 09:18 | 09:12 | 41 | 239 | 12 | EXT |  | 0.89 | (c)
35776.347 | 1.747 | 1.734 | -9.813 | -9.826 | 109 | 152 | 161 | 109 | 1734 | 3310 |  | CORR | CIGR | 09:02 | 09:09 | 09:10 | 33 | 104 | 13 | EXT |  | 0.89 | (c)
35776.579 | 1.979 | 1.944 | -9.581 | -9.616 | 2105 | -2146 | -2162 | 1968 | 1944 | 3310 |  | CORR | GENE | 02:24 | 02:58 | 02:55 | 87 | 388 | 13 | EXT |  | 0.89 | (c)
35780.082 | 5.482 | 5.459 | -6.078 | -6.101 | -5 | 130 | 109 | 0 | 5459 | 3310 |  | CORR | CIGR | 08:43 | 09:05 | 09:02 | 53 | 228 | 14 | EXT |  | 0.89 | (c)
35781.969 | 7.369 | 7.357 | -4.191 | -4.203 | 254 | 315 | 303 | 254 | 4177 | 3310 |  | CORR | CIGR | 09:25 | 09:35 | 09:33 | 26 | 98 | 10 | EXT |  | 0.89 | (c)
35782.585 | 7.985 | 7.972 | -3.575 | -3.588 | 47 | 152 | 117 | 47 | 3563 | 3310 |  | CORR | CIGR | 08:52 | 09:09 | 09:03 | 25 | 141 | 12 | EXT |  | 0.89 | (c)
35783.101 | 8.501 | 8.383 | -3.059 | -3.177 | 60 | 236 | 222 | 60 | 2957 | 3310 |  | CORR | GENE | 08:54 | 09:22 | 09:20 | 220 | 324 | 13 | EXT |  | 0.91 | (c)
35787.583 | 1.423 | 1.405 | -10.067 | -10.085 | -214 | -128 | -155 | 96 | 1405 | 3311 |  | CORR | CIGR | 09:13 | 09:27 | 09:22 | 24 | 118 | 14 | EXT |  | 0.89 | (c)
35810.754 | 1.524 | 1.508 | -9.776 | -9.792 | -493 | -358 | -383 | 274 | 1508 | 3313 |  | CORR | GENE | 08:05 | 08:27 | 08:23 | 68 | 219 | 13 | EXT |  | 0.89 | (c)
35811.074 | 1.844 | 1.779 | -9.456 | -9.521 | -352 | -113 | -201 | 49 | 1779 | 3313 |  | CORR | GENE | 08:28 | 09:07 | 08:52 | 137 | 303 | 10 | EXT |  | 0.9 | (c)
35812.686 | 3.456 | 3.357 | -7.844 | -7.943 | -2203 | -1630 | -1675 | 1147 | 3357 | 3313 |  | CORR | GENE | 03:29 | 05:02 | 04:54 | 209 | 1056 | 16 | EXT |  | 0.92 | (c)
35819.115 | 9.885 | 9.867 | -1.415 | -1.433 | 29 | 87 | 107 | 29 | 1400 | 3313 |  | CORR | CIGR | 09:29 | 09:39 | 09:42 | 33 | 156 | 10 | EXT |  | 0.89 | (c)
35822.932 | 2.402 | 2.38 | -8.968 | -8.99 | -2199 | -2122 | -2124 | 2049 | 2380 | 3314 |  | CORR | CIGR | 01:47 | 01:59 | 01:59 | 41 | 150 | 11 | EXT |  | 0.89 | (c)
35824.764 | 4.234 | 4.209 | -7.136 | -7.161 | 10 | 233 | 192 | 10 | 4209 | 3314 |  | CORR | GENE | 07:43 | 08:19 | 08:13 | 62 | 363 | 10 | EXT |  | 0.89 | (c)
35825.181 | 4.651 | 4.497 | -6.719 | -6.873 | -11 | 128 | 337 | 0 | 4497 | 3314 |  | CORR | GENE | 07:40 | 08:02 | 08:36 | 190 | 697 | 10 | EXT |  | 0.9 | (c)
35825.481 | 4.951 | 4.912 | -6.419 | -6.458 | -79 | 70 | 77 | 0 | 4912 | 3314 |  | CORR | GENE | 07:29 | 07:53 | 07:54 | 277 | 312 | 11 | EXT |  | 0.92 | (c)
35826.095 | 5.565 | 5.385 | -5.805 | -5.985 | -19 | 26 | 140 | 0 | 5385 | 3314 |  | CORR | GENE | 07:39 | 07:46 | 08:04 | 180 | 319 | 10 | EXT |  | 0.9 | (c)
35826.693 | 6.163 | 5.987 | -5.207 | -5.383 | 288 | 496 | 570 | 288 | 4953 | 3314 |  | CORR | GENE | 08:28 | 09:02 | 09:14 | 430 | 564 | 13 | EXT |  | 0.95 | (c)
35829.291 | 8.761 | 8.698 | -2.609 | -2.672 | 389 | 566 | 599 | 389 | 2576 | 3314 |  | CORR | GENE | 08:44 | 09:13 | 09:18 | 96 | 420 | 10 | EXT |  | 0.89 | (c)
35830.109 | 9.579 | 9.126 | -1.791 | -2.244 | 45 | 83 | 72 | 45 | 1566 | 3314 |  | CORR | AXGR | 07:49 | 07:55 | 07:53 | 678 | 55 | 16 | EXT |  | 0.99 | (c)
35830.115 | 9.585 | 9.526 | -1.785 | -1.844 | 179 | 271 | 278 | 179 | 1757 | 3314 |  | CORR | GENE | 08:11 | 08:25 | 08:26 | 87 | 197 | 13 | EXT |  | 0.89 | (c)
35830.212 | 9.682 | 9.631 | -1.688 | -1.739 | 177 | 431 | 428 | 177 | 1607 | 3314 |  | CORR | GENE | 08:10 | 08:51 | 08:51 | 132 | 503 | 17 | EXT |  | 0.9 | (c)
35830.845 | 10.315 | 10.247 | -1.055 | -1.123 | 206 | 309 | 430 | 206 | 975 | 3314 |  | CORR | GENE | 08:15 | 08:31 | 08:51 | 148 | 447 | 13 | EXT |  | 0.9 | (c)
35830.97 | 10.44 | 10.414 | -0.93 | -0.956 | 86 | 135 | 118 | 86 | 827 | 3314 |  | CORR | GENE | 07:55 | 08:03 | 08:01 | 129 | 65 | 12 | EXT |  | 0.9 | (c)
35830.983 | 10.453 | 10.422 | -0.917 | -0.948 | 169 | 201 | 305 | 169 | 877 | 3314 |  | CORR | GENE | 08:09 | 08:14 | 08:31 | 71 | 273 | 10 | EXT |  | 0.89 | (c)
35831.145 | 10.615 | 10.567 | -0.755 | -0.803 | 169 | 193 | 340 | 169 | 733 | 3314 |  | CORR | GENE | 08:09 | 08:13 | 08:36 | 70 | 342 | 14 | EXT |  | 0.89 | (c)
35831.256 | 10.726 | 10.344 | -0.644 | -1.026 | 1 | 27 | 22 | 1 | 206 | 3314 |  | CORR | AXGR | 07:42 | 07:46 | 07:45 | 820 | 44 | 15 | EXT |  | 0.99 | (c)
35835.222 | 3.322 | 3.303 | -7.778 | -7.797 | 2077 | 2205 | 2188 | 2077 | 3303 | 3315 |  | CORR | GENE | 08:55 | 09:16 | 09:13 | 61 | 222 | 10 | EXT |  | 0.89 | (c)
35839.351 | 7.451 | 7.032 | -3.649 | -4.068 | 11 | 34 | 31 | 11 | 3512 | 3315 |  | LWAN | AXGR | 03:22 | 03:25 | 03:25 | 556 | 40 |  | INT | Эквивалент потери металла 15%. |  | (c)
35931.472 | 8.032 | 8.014 | -3.238 | -3.256 | -741 | -300 | -458 | 174 | 3198 | 3323 |  | CORR | GENE | 11:59 | 01:10 | 00:45 | 58 | 567 | 10 | EXT |  | 0.89 | (c)
35934.604 | 11.164 | 11.136 | -0.106 | -0.134 | -558 | -382 | -410 | 262 | 78 | 3323 |  | CORR | CIGR | 00:29 | 00:57 | 00:53 | 56 | 296 | 11 | EXT |  | 0.89 | (c)
35939.115 | 4.405 | 4.398 | -7.005 | -7.012 | -661 | -596 | -622 | 583 | 4398 | 3324 |  | CORR | CIGR | 07:55 | 08:06 | 08:01 | 19 | 78 | 11 | EXT |  | 0.89 | (c)
35964.156 | 6.956 | 6.942 | -4.224 | -4.238 | -620 | -392 | -468 | 316 | 4200 | 3326 |  | CORR | CIGR | 08:43 | 09:20 | 09:07 | 38 | 304 | 11 | EXT |  | 0.89 | (c)
35979.191 | 10.811 | 10.765 | -0.509 | -0.555 | -2042 | -2029 | -2030 | 189 | 455 | 3327 |  | CORR | AXGR | 08:14 | 08:16 | 08:16 | 100 | 22 | 12 | EXT |  | 0.89 | (c)
35981.8 | 2.1 | 1.827 | -9.13 | -9.403 | -2166 | -2079 | -2107 | 64 | 1827 | 3328 |  | CORR | GENE | 07:53 | 08:07 | 08:03 | 423 | 120 | 14 | EXT |  | 0.95 | (c)
35982.496 | 2.796 | 2.737 | -8.434 | -8.493 | -2159 | -2096 | -2106 | 71 | 2737 | 3328 |  | CORR | GENE | 07:55 | 08:05 | 08:03 | 84 | 106 | 15 | EXT |  | 0.89 | (c)
35982.768 | 3.068 | 3.068 | -8.162 | -8.162 | -2144 | -2102 | -2107 | 86 | 3068 | 3328 |  | CORR | CIGR | 07:57 | 08:04 | 08:03 | 22 | 74 | 10 | EXT |  | 0.89 | (c)
35983.307 | 3.607 | 3.587 | -7.623 | -7.643 | -2194 | -2113 | -2117 | 36 | 3587 | 3328 |  | CORR | CIGR | 07:49 | 08:02 | 08:01 | 35 | 154 | 13 | EXT |  | 0.89 | (c)
35987.664 | 7.964 | 7.957 | -3.266 | -3.273 | -2228 | -2172 | -2159 | 2 | 3242 | 3328 |  | CORR | CIGR | 07:43 | 07:52 | 07:55 | 31 | 139 | 16 | EXT |  | 0.89 | (c)
35988 | 8.3 | 8.287 | -2.93 | -2.943 | -1728 | -1670 | -1677 | 502 | 2910 | 3328 |  | CORR | CIGR | 09:04 | 09:14 | 09:12 | 33 | 103 | 11 | EXT |  | 0.89 | (c)
35989.842 | 10.142 | 10.132 | -1.088 | -1.098 | -2010 | -1972 | -1965 | 221 | 1078 | 3328 |  | CORR | CIGR | 08:19 | 08:25 | 08:26 | 20 | 90 | 10 | EXT |  | 0.89 | (c)
35992.513 | 1.583 | 1.573 | -5.737 | -5.747 | -2046 | -1909 | -1931 | 184 | 1573 | 3329 |  | CORR | CIGR | 07:52 | 08:14 | 08:11 | 30 | 231 | 10 | EXT |  | 0.89 | (c)
35993.11 | 2.18 | 2.043 | -5.14 | -5.277 | -1661 | -1615 | -1602 | 569 | 2043 | 3329 |  | CORR | GENE | 08:54 | 09:02 | 09:04 | 176 | 118 | 14 | EXT |  | 0.91 | (c)
35993.145 | 2.215 | 2.211 | -5.105 | -5.109 | -1874 | -1833 | -1835 | 356 | 2211 | 3329 |  | CORR | CIGR | 08:20 | 08:26 | 08:26 | 20 | 79 | 14 | EXT |  | 0.89 | (c)
35993.361 | 2.431 | 2.415 | -4.889 | -4.905 | -1642 | -1570 | -1572 | 589 | 2415 | 3329 |  | CORR | GENE | 08:57 | 09:09 | 09:08 | 67 | 139 | 10 | EXT |  | 0.89 | (c)
35997.449 | 6.519 | 6.445 | -0.801 | -0.875 | -2155 | -2132 | -2130 | 76 | 678 | 3329 |  | CORR | AXGR | 07:34 | 07:38 | 07:38 | 197 | 49 | 11 | EXT |  | 0.91 | (c)
35997.512 | 6.582 | 6.57 | -0.738 | -0.75 | 2217 | -2205 | -2207 | 0 | 726 | 3329 |  | CORR | CIGR | 07:20 | 07:26 | 07:26 | 24 | 76 | 12 | EXT |  | 0.89 | (c)
35998.285 | 0.035 | 0.016 | -3.985 | -4.004 | -1767 | -1730 | -1706 | 463 | 16 | 3330 |  | CORR | CIGR | 08:02 | 08:08 | 08:12 | 19 | 122 | 14 | EXT |  | 0.89 | (c)
35998.453 | 0.203 | 0.112 | -3.817 | -3.908 | -1757 | -1685 | -1721 | 473 | 112 | 3330 |  | CORR | GENE | 08:04 | 08:16 | 08:10 | 223 | 72 | 14 | EXT |  | 0.92 | (c)
35998.707 | 0.457 | 0.448 | -3.563 | -3.572 | -1803 | -1653 | -1705 | 428 | 448 | 3330 |  | CORR | CIGR | 07:57 | 08:21 | 08:12 | 49 | 196 | 10 | EXT |  | 0.89 | (c)
36004.694 | 2.424 | 2.411 | -9.016 | -9.029 | 2091 | 2161 | 2160 | 1 | 2411 | 3331 |  | CORR | CIGR | 07:01 | 07:13 | 07:13 | 33 | 138 | 12 | EXT |  | 0.89 | (c)
36007.431 | 5.161 | 5.144 | -6.279 | -6.296 | 1066 | 1208 | 1168 | 961 | 5144 | 3331 |  | CORR | CIGR | 04:16 | 04:39 | 04:32 | 31 | 204 | 12 | EXT |  | 0.89 | (c)
36015.462 | 1.752 | 1.738 | -9.448 | -9.462 | -461 | -424 | -406 | 351 | 1738 | 3332 |  | CORR | CIGR | 09:10 | 09:16 | 09:19 | 25 | 110 | 10 | EXT |  | 0.89 | (c)
36015.769 | 2.059 | 2.03 | -9.141 | -9.17 | -1147 | -954 | -979 | 812 | 2030 | 3332 |  | CORR | GENE | 07:20 | 07:51 | 07:47 | 66 | 335 | 10 | EXT |  | 0.89 | (c)
36016.639 | 2.929 | 2.92 | -8.271 | -8.28 | -1024 | -867 | -907 | 789 | 2920 | 3332 |  | CORR | CIGR | 07:39 | 08:05 | 07:58 | 49 | 235 | 10 | EXT |  | 0.89 | (c)
36018.423 | 4.713 | 4.638 | -6.487 | -6.562 | -1288 | -1044 | -972 | 657 | 4638 | 3332 |  | CORR | GENE | 06:57 | 07:36 | 07:48 | 117 | 631 | 10 | EXT |  | 0.89 | (c)
36019.268 | 5.558 | 5.524 | -5.642 | -5.676 | -1122 | -982 | -981 | 839 | 5524 | 3332 |  | CORR | GENE | 07:24 | 07:46 | 07:46 | 60 | 283 | 10 | EXT |  | 0.89 | (c)
36021.884 | 8.174 | 8.164 | -3.026 | -3.036 | -942 | -864 | -877 | 812 | 3013 | 3332 |  | CORR | CIGR | 07:53 | 08:05 | 08:03 | 23 | 129 | 10 | EXT |  | 0.89 | (c)
36029.855 | 4.945 | 4.907 | -6.455 | -6.493 | -1021 | -769 | -814 | 607 | 4907 | 3333 |  | CORR | GENE | 07:28 | 08:09 | 08:02 | 91 | 414 | 10 | EXT |  | 0.89 | (c)
36030.753 | 5.843 | 5.837 | -5.557 | -5.563 | -797 | -721 | -731 | 665 | 5539 | 3333 |  | CORR | CIGR | 08:04 | 08:17 | 08:15 | 24 | 132 | 12 | EXT |  | 0.89 | (c)
36054.437 | 7.197 | 7.183 | -3.253 | -3.267 | 1371 | 1430 | 1419 | 1371 | 3246 | 3335 |  | CORR | CIGR | 06:51 | 07:01 | 06:59 | 21 | 95 | 10 | EXT |  | 0.89 | (c)
36057.247 | 10.007 | 9.993 | -0.443 | -0.457 | 1559 | 1627 | 1643 | 1559 | 428 | 3335 |  | CORR | CIGR | 07:21 | 07:32 | 07:35 | 29 | 169 | 11 | EXT |  | 0.89 | (c)
36057.515 | 10.275 | 10.255 | -0.175 | -0.195 | 451 | 554 | 575 | 451 | 156 | 3335 |  | CORR | CIGR | 04:23 | 04:39 | 04:43 | 39 | 247 | 12 | EXT |  | 0.89 | (c)
36200.913 | 10.823 | 8.079 | -0.317 | -3.061 | 1997 | 2050 | 2070 | 88 | 141 | 3360 | Дефект проката | MIAN | GENE | 06:40 | 06:48 | 06:52 | 2920 | 145 |  | INT | Дефект проката Эквивалент потери металла 14%. |  | (c)
36274.348 | 6.468 | 6.449 | -4.982 | -5.001 | 1424 | 1498 | 1506 | 642 | 4964 | 3367 |  | CORR | CIGR | 02:12 | 02:24 | 02:26 | 37 | 165 | 10 | EXT |  | 0.89 | (c)
36288.355 | 9.025 | 9.011 | -1.825 | -1.839 | 1277 | 1354 | 1317 | 873 | 1814 | 3368 |  | CORR | CIGR | 04:02 | 04:14 | 04:08 | 25 | 80 | 13 | EXT |  | 0.89 | (c)
36289.332 | 10.002 | 9.983 | -0.848 | -0.867 | -1825 | -1711 | -1741 | 406 | 828 | 3368 |  | CORR | CIGR | 07:41 | 07:59 | 07:55 | 39 | 168 | 11 | EXT |  | 0.89 | (c)
36310.55 | 9.08 | 9.069 | -2.31 | -2.321 | -2000 | -1692 | -1802 | 230 | 2244 | 3370 |  | CORR | GENE | 05:54 | 06:44 | 06:26 | 77 | 396 | 10 | EXT |  | 0.89 | (c)
36314.723 | 1.863 | 1.815 | -9.187 | -9.235 | 2093 | 2142 | 2172 | 0 | 1815 | 3371 |  | CORR | GENE | 04:30 | 04:38 | 04:43 | 61 | 157 | 13 | EXT |  | 0.89 | (c)
36314.846 | 1.986 | 1.912 | -9.064 | -9.138 | 1969 | 2026 | 2017 | 165 | 1912 | 3371 |  | CORR | GENE | 04:10 | 04:20 | 04:18 | 128 | 97 | 14 | EXT |  | 0.9 | (c)
36315.009 | 2.149 | 2.075 | -8.901 | -8.975 | 2207 | 2227 | 2221 | 0 | 2075 | 3371 |  | CORR | AXGR | 04:49 | 04:52 | 04:51 | 241 | 28 | 13 | EXT |  | 0.92 | (c)
36315.055 | 2.195 | 2.14 | -8.855 | -8.91 | 1578 | 1853 | 1872 | 65 | 2140 | 3371 |  | CORR | GENE | 03:07 | 03:52 | 03:55 | 108 | 588 | 12 | EXT |  | 0.89 | (c)
36372.808 | 4.178 | 4.142 | -6.812 | -6.848 | -1687 | -1641 | -1636 | 1586 | 4142 | 3376 |  | CORR | GENE | 04:34 | 04:41 | 04:42 | 217 | 101 | 13 | EXT |  | 0.91 | (c)
36375.129 | 6.499 | 6.467 | -4.491 | -4.523 | -422 | -344 | -343 | 264 | 4476 | 3376 |  | CORR | CIGR | 07:58 | 08:11 | 08:11 | 47 | 159 | 12 | EXT |  | 0.89 | (c)
36380.256 | 0.636 | 0.549 | -10.944 | -11.031 | 1666 | 1780 | 1755 | 1666 | 549 | 3377 |  | CORR | GENE | 03:31 | 03:49 | 03:45 | 131 | 177 | 13 | EXT |  | 0.9 | (c)
36383.82 | 4.2 | 4.149 | -7.38 | -7.431 | 1518 | 1667 | 1707 | 1518 | 4149 | 3377 |  | CORR | GENE | 03:07 | 03:31 | 03:37 | 106 | 378 | 11 | EXT |  | 0.89 | (c)
36388.228 | 8.608 | 8.589 | -2.972 | -2.991 | 1605 | 1666 | 1665 | 1605 | 2958 | 3377 |  | CORR | CIGR | 03:21 | 03:31 | 03:30 | 33 | 121 | 10 | EXT |  | 0.89 | (c)
36388.86 | 9.24 | 9.032 | -2.34 | -2.548 | 1396 | 1438 | 1429 | 1396 | 2246 | 3377 |  | CORR | GENE | 02:47 | 02:54 | 02:52 | 302 | 66 | 10 | EXT |  | 0.92 | (c)
36394.393 | 3.193 | 3.183 | -8.367 | -8.377 | 359 | 427 | 415 | 359 | 3183 | 3378 |  | CORR | CIGR | 03:35 | 03:46 | 03:44 | 23 | 112 | 10 | EXT |  | 0.89 | (c)
36397.47 | 6.27 | 6.25 | -5.29 | -5.31 | 151 | 328 | 327 | 151 | 5249 | 3378 |  | CORR | GENE | 03:01 | 03:30 | 03:30 | 61 | 352 | 13 | EXT |  | 0.89 | (c)
36412.551 | 9.791 | 9.625 | -1.619 | -1.785 | 1400 | 1426 | 1432 | 1400 | 1526 | 3379 |  | CORR | GENE | 09:06 | 09:10 | 09:11 | 259 | 65 | 10 | EXT |  | 0.91 | (c)
36412.76 | 10 | 9.915 | -1.41 | -1.495 | 1336 | 1353 | 1354 | 1336 | 1324 | 3379 |  | CORR | AXGR | 08:56 | 08:58 | 08:59 | 171 | 35 | 13 | EXT |  | 0.91 | (c)
36413.202 | 10.442 | 10.003 | -0.968 | -1.407 | 1408 | 1431 | 1461 | 1408 | 692 | 3379 |  | CORR | GENE | 09:07 | 09:11 | 09:16 | 715 | 106 | 10 | EXT |  | 0.95 | (c)
36415.295 | 1.125 | 1.109 | -10.005 | -10.021 | 2089 | -2229 | 2204 | 2089 | 1109 | 3380 |  | CORR | GENE | 08:57 | 09:20 | 09:16 | 64 | 231 | 10 | EXT |  | 0.89 | (c)
36417.761 | 3.591 | 3.568 | -7.539 | -7.562 | 1972 | 2106 | 2116 | 1972 | 3568 | 3380 |  | CORR | CIGR | 08:38 | 08:60 | 09:01 | 46 | 288 | 11 | EXT |  | 0.89 | (c)
36419.096 | 4.926 | 4.871 | -6.204 | -6.259 | 2106 | -2132 | -2145 | 1935 | 4871 | 3380 |  | CORR | GENE | 08:60 | 09:36 | 09:34 | 94 | 420 | 14 | EXT |  | 0.89 | (c)
36419.966 | 5.796 | 5.644 | -5.334 | -5.486 | 259 | 296 | 287 | 259 | 5263 | 3380 |  | CORR | AXGR | 04:02 | 04:08 | 04:06 | 223 | 56 | 10 | EXT |  | 0.91 | (c)
36420.719 | 6.549 | 6.515 | -4.581 | -4.615 | 1619 | 1741 | 1721 | 1619 | 4561 | 3380 |  | CORR | CIGR | 07:41 | 08:01 | 07:58 | 54 | 204 | 14 | EXT |  | 0.89 | (c)
36430.035 | 4.735 | 4.529 | -6.525 | -6.731 | 1795 | -2192 | 2167 | 1795 | 4529 | 3381 |  | CORR | GENE | 02:17 | 03:33 | 03:17 | 268 | 744 | 11 | EXT |  | 0.92 | (c)
36430.559 | 5.259 | 5.133 | -6.001 | -6.127 | -882 | -519 | -510 | 138 | 5133 | 3381 |  | CORR | GENE | 07:05 | 08:03 | 08:05 | 196 | 744 | 10 | EXT |  | 0.9 | (c)
36430.63 | 5.33 | 5.229 | -5.93 | -6.031 | 1880 | 1966 | 2088 | 1880 | 5229 | 3381 |  | CORR | GENE | 02:30 | 02:44 | 03:04 | 129 | 416 | 15 | EXT |  | 0.9 | (c)
36440.294 | 3.734 | 3.714 | -7.846 | -7.866 | -1740 | -1689 | -1687 | 1634 | 3714 | 3382 |  | CORR | CIGR | 08:57 | 09:05 | 09:05 | 32 | 106 | 10 | EXT |  | 0.89 | (c)
36440.411 | 3.851 | 3.82 | -7.729 | -7.76 | -1908 | -1819 | -1802 | 1696 | 3820 | 3382 |  | CORR | CIGR | 08:30 | 08:44 | 08:47 | 50 | 212 | 10 | EXT |  | 0.89 | (c)
36441.558 | 4.998 | 4.973 | -6.582 | -6.607 | -1762 | -1697 | -1695 | 1628 | 4973 | 3382 |  | CORR | CIGR | 08:53 | 09:04 | 09:04 | 40 | 134 | 13 | EXT |  | 0.89 | (c)
36444.403 | 7.843 | 7.824 | -3.737 | -3.756 | -1767 | -1722 | -1695 | 1624 | 3723 | 3382 |  | CORR | CIGR | 08:52 | 08:60 | 09:04 | 33 | 143 | 11 | EXT |  | 0.89 | (c)
36444.616 | 8.056 | 7.943 | -3.524 | -3.637 | 1059 | 1492 | 1556 | 1059 | 3467 | 3382 |  | CORR | GENE | 04:29 | 05:38 | 05:49 | 170 | 993 | 10 | EXT |  | 0.9 | (c)
36445.596 | 9.036 | 9.016 | -2.544 | -2.564 | 1056 | 1167 | 1154 | 1056 | 2523 | 3382 |  | CORR | CIGR | 04:28 | 04:46 | 04:44 | 41 | 195 | 10 | EXT |  | 0.89 | (c)
36462.038 | 2.298 | 2.283 | -5.542 | -5.557 | -2166 | -2136 | -2098 | 2030 | 2283 | 3384 |  | GOUG | CIGR | 02:42 | 02:47 | 02:53 | 33 | 136 | 10 | EXT | Задир. Аномалия находится на упругопластическом изгибе: R=455 D, максимальное растяжение на 7.2 час. |  | (c)
36463.712 | 3.972 | 3.952 | -3.868 | -3.888 | 40 | 113 | 174 | 40 | 3817 | 3384 |  | CORR | GENE | 08:38 | 08:50 | 08:60 | 71 | 268 | 13 | EXT | Аномалия находится на упругопластическом изгибе: R=408 D, максимальное растяжение на 7 час. | 0.89 | (c)
36465.074 | 5.334 | 5.31 | -2.506 | -2.53 | -2029 | -1970 | -1967 | 1905 | 2490 | 3384 |  | CORR | CIGR | 03:04 | 03:13 | 03:14 | 40 | 124 | 14 | EXT | Аномалия находится на упругопластическом изгибе: R=391 D, максимальное растяжение на 6.9 час. | 0.89 | (c)
36484.962 | 0.442 | 0.42 | -10.788 | -10.81 | 253 | 381 | 333 | 253 | 420 | 3387 |  | CORR | CIGR | 10:45 | 11:05 | 10:58 | 29 | 160 | 14 | EXT |  | 0.89 | (c)
36492.571 | 8.051 | 8.03 | -3.179 | -3.2 | 312 | 415 | 403 | 312 | 3163 | 3387 |  | CORR | CIGR | 10:54 | 11:11 | 11:09 | 37 | 182 | 13 | EXT |  | 0.89 | (c)
36501.158 | 5.408 | 5.174 | -5.362 | -5.596 | 2028 | 2076 | 2074 | 2028 | 5149 | 3388 |  | ARTD | GENE | 07:39 | 07:46 | 07:46 | 447 | 91 |  | EXT | Эквивалент потери металла 14%. |  | (c)
36502.469 | 6.719 | 6.71 | -4.051 | -4.06 | -1159 | -1081 | -1085 | 1011 | 4038 | 3388 |  | CORR | CIGR | 11:04 | 11:17 | 11:16 | 22 | 148 | 15 | EXT |  | 0.89 | (c)
36502.698 | 6.948 | 6.829 | -3.822 | -3.941 | -1779 | -1446 | -1419 | 1058 | 3736 | 3388 |  | CORR | GENE | 09:24 | 10:18 | 10:22 | 205 | 720 | 16 | EXT |  | 0.92 | (c)
36502.974 | 7.224 | 7.204 | -3.546 | -3.566 | -1662 | -1577 | -1556 | 1449 | 3524 | 3388 |  | CORR | CIGR | 09:43 | 09:57 | 10:00 | 42 | 213 | 15 | EXT |  | 0.89 | (c)
36503.086 | 7.336 | 7.139 | -3.434 | -3.631 | -1326 | -1277 | -1302 | 1277 | 3263 | 3388 |  | CORR | AXGR | 10:37 | 10:45 | 10:41 | 368 | 49 | 10 | EXT |  | 0.93 | (c)
36503.493 | 7.743 | 7.664 | -3.027 | -3.106 | -1721 | -1510 | -1391 | 1060 | 2982 | 3388 |  | CORR | GENE | 09:33 | 10:08 | 10:27 | 124 | 661 | 11 | EXT |  | 0.9 | (c)
36503.99 | 8.24 | 8.222 | -2.53 | -2.548 | 1222 | 1287 | 1310 | 1222 | 2522 | 3388 |  | CORR | CIGR | 05:29 | 05:39 | 05:43 | 26 | 176 | 10 | EXT |  | 0.89 | (c)
36512.116 | 5.596 | 5.467 | -4.804 | -4.933 | 1642 | 1659 | 1664 | 1642 | 4692 | 3389 |  | CORR | AXGR | 02:22 | 02:25 | 02:26 | 241 | 44 | 10 | EXT |  | 0.91 | (c)
36512.567 | 6.047 | 4.96 | -4.353 | -5.44 | -2210 | -1996 | -1988 | 1766 | 4260 | 3389 |  | CORR | GENE | 04:00 | 04:35 | 04:36 | 1180 | 444 | 10 | EXT |  | 0.96 | (c)
36523.783 | 6.863 | 6.828 | -3.947 | -3.982 | 435 | 510 | 525 | 435 | 3947 | 3390 |  | CORR | CIGR | 02:04 | 02:17 | 02:19 | 35 | 181 | 12 | EXT |  | 0.89 | (c)
36526.839 | 9.919 | 9.888 | -0.891 | -0.922 | -1354 | -1242 | -1276 | 1197 | 845 | 3390 |  | CORR | GENE | 09:16 | 09:34 | 09:28 | 77 | 157 | 11 | EXT |  | 0.89 | (c)
36531.518 | 3.788 | 3.724 | -7.452 | -7.516 | -1713 | -1543 | -1436 | 1160 | 3724 | 3391 |  | CORR | GENE | 04:37 | 05:05 | 05:22 | 95 | 553 | 12 | EXT |  | 0.89 | (c)
36536.981 | 9.251 | 9.236 | -1.989 | -2.004 | -168 | -100 | -83 | 0 | 1964 | 3391 |  | CORR | CIGR | 08:47 | 08:58 | 09:01 | 40 | 171 | 11 | EXT | Аномалия находится на упругопластическом изгибе: R=811 D, максимальное растяжение на 0.6 час. | 0.89 | (c)
36537.456 | 9.726 | 9.715 | -1.514 | -1.525 | -314 | -198 | -237 | 161 | 1485 | 3391 |  | CORR | CIGR | 08:23 | 08:42 | 08:36 | 40 | 153 | 11 | EXT | Аномалия находится на упругопластическом изгибе: R=730 D, максимальное растяжение на 0.6 час. | 0.89 | (c)
36538.905 | 11.175 | 11.16 | -0.065 | -0.08 | -2055 | -2002 | -1983 | 1911 | 56 | 3391 |  | CORR | CIGR | 03:42 | 03:51 | 03:54 | 24 | 144 | 12 | EXT | Аномалия находится на упругопластическом изгибе: R=605 D, максимальное растяжение на 0.6 час. | 0.89 | (c)
36539.055 | 0.085 | 0.066 | -11.535 | -11.554 | 668 | 743 | 756 | 668 | 66 | 3392 |  | CORR | CIGR | 03:37 | 03:49 | 03:51 | 41 | 175 | 12 | EXT | Аномалия находится на упругопластическом изгибе: R=586 D, максимальное растяжение на 0.6 час. | 0.89 | (c)
36540.314 | 1.344 | 1.327 | -10.276 | -10.293 | 307 | 395 | 416 | 307 | 1327 | 3392 |  | CORR | CIGR | 02:38 | 02:53 | 02:56 | 27 | 218 | 11 | EXT | Аномалия находится на упругопластическом изгибе: R=526 D, максимальное растяжение на 0.6 час. | 0.89 | (c)
36541.255 | 2.285 | 2.272 | -9.335 | -9.348 | 683 | 759 | 786 | 683 | 2272 | 3392 |  | CORR | CIGR | 03:39 | 03:51 | 03:56 | 26 | 206 | 12 | EXT | Аномалия находится на упругопластическом изгибе: R=488 D, максимальное растяжение на 0.5 час. | 0.89 | (c)
36546.376 | 7.406 | 7.379 | -4.214 | -4.241 | 841 | 915 | 971 | 841 | 4161 | 3392 |  | CORR | GENE | 04:05 | 04:16 | 04:25 | 80 | 260 | 12 | EXT | Аномалия находится на упругопластическом изгибе: R=423 D, максимальное растяжение на 11.9 час. | 0.89 | (c)
36551.174 | 0.584 | 0.506 | -10.986 | -11.064 | 203 | 393 | 398 | 203 | 506 | 3393 |  | CORR | GENE | 08:20 | 08:50 | 08:51 | 103 | 389 | 19 | EXT | Аномалия находится на упругопластическом изгибе: R=649 D, максимальное растяжение на 11.4 час. | 0.9 | (c)
36552.921 | 2.331 | 2.317 | -9.239 | -9.253 | 139 | 172 | 179 | 139 | 2317 | 3393 |  | CORR | CIGR | 08:09 | 08:14 | 08:16 | 27 | 80 | 14 | EXT | Аномалия находится на упругопластическом изгибе: R=756 D, максимальное растяжение на 11.2 час. | 0.89 | (c)
36557.844 | 7.254 | 7.249 | -4.316 | -4.321 | 216 | 483 | 450 | 216 | 4222 | 3393 |  | CORR | GENE | 08:22 | 09:05 | 08:59 | 99 | 469 | 10 | EXT |  | 0.89 | (c)
36560.381 | 9.791 | 9.756 | -1.779 | -1.814 | 226 | 351 | 378 | 226 | 1768 | 3393 |  | CORR | CIGR | 08:23 | 08:43 | 08:48 | 46 | 304 | 10 | EXT |  | 0.89 | (c)
36561.155 | 10.565 | 10.545 | -1.005 | -1.025 | 469 | 606 | 592 | 469 | 976 | 3393 |  | CORR | CIGR | 09:03 | 09:25 | 09:22 | 49 | 245 | 11 | EXT |  | 0.89 | (c)
36571.357 | 9.197 | 9.17 | -2.223 | -2.25 | -1085 | -1030 | -1037 | 989 | 2223 | 3394 |  | CORR | CIGR | 08:27 | 08:36 | 08:35 | 27 | 96 | 10 | EXT |  | 0.89 | (c)
36579.01 | 5.43 | 5.357 | -6.03 | -6.103 | 1478 | 1685 | 1590 | 1478 | 5357 | 3395 |  | CORR | GENE | 03:20 | 03:54 | 03:38 | 105 | 224 | 10 | EXT |  | 0.89 | (c)
36580.675 | 7.095 | 7.047 | -4.365 | -4.413 | 1524 | 1705 | 1664 | 1524 | 4352 | 3395 |  | CORR | GENE | 03:28 | 03:57 | 03:50 | 61 | 280 | 10 | EXT |  | 0.89 | (c)
36587.567 | 2.527 | 2.515 | -8.293 | -8.305 | -739 | -616 | -672 | 604 | 2515 | 3396 |  | CORR | CIGR | 02:44 | 03:04 | 02:55 | 44 | 135 | 11 | EXT |  | 0.89 | (c)
36589.19 | 4.15 | 4.122 | -6.67 | -6.698 | -644 | -384 | -463 | 283 | 4122 | 3396 |  | CORR | GENE | 02:60 | 03:42 | 03:29 | 84 | 361 | 12 | EXT |  | 0.89 | (c)
36598.052 | 2.192 | 1.962 | -9.318 | -9.548 | -55 | -31 | -36 | 17 | 1962 | 3397 |  | CORR | AXGR | 04:02 | 04:05 | 04:05 | 472 | 37 | 15 | EXT |  | 0.96 | (c)
36598.838 | 2.978 | 2.946 | -8.532 | -8.564 | -149 | 60 | 66 | 0 | 2946 | 3397 |  | CORR | GENE | 03:46 | 04:20 | 04:21 | 67 | 430 | 14 | EXT |  | 0.89 | (c)
36598.967 | 3.107 | 3.101 | -8.403 | -8.409 | -58 | 46 | 13 | 0 | 3101 | 3397 |  | CORR | CIGR | 04:01 | 04:18 | 04:12 | 24 | 142 | 15 | EXT |  | 0.89 | (c)
36599.666 | 3.806 | 3.714 | -7.704 | -7.796 | -77 | 34 | 154 | 0 | 3714 | 3397 |  | CORR | GENE | 03:58 | 04:16 | 04:35 | 105 | 462 | 13 | EXT |  | 0.9 | (c)
36599.779 | 3.919 | 3.913 | -7.591 | -7.597 | -50 | 48 | 24 | 0 | 3913 | 3397 |  | CORR | CIGR | 04:02 | 04:18 | 04:14 | 43 | 149 | 12 | EXT |  | 0.89 | (c)
36599.92 | 4.06 | 4.043 | -7.45 | -7.467 | -85 | 47 | 16 | 0 | 4043 | 3397 |  | CORR | CIGR | 03:57 | 04:18 | 04:13 | 43 | 203 | 15 | EXT |  | 0.89 | (c)
36600.117 | 4.257 | 4.224 | -7.253 | -7.286 | -258 | -125 | -143 | 28 | 4224 | 3397 |  | CORR | CIGR | 03:29 | 03:50 | 03:47 | 50 | 230 | 11 | EXT |  | 0.89 | (c)
36600.294 | 4.434 | 4.421 | -7.076 | -7.089 | -17 | 91 | 60 | 0 | 4421 | 3397 |  | CORR | CIGR | 04:08 | 04:25 | 04:20 | 38 | 154 | 12 | EXT |  | 0.89 | (c)
36600.506 | 4.646 | 4.633 | -6.864 | -6.877 | -1 | 41 | 42 | 0 | 4633 | 3397 |  | CORR | CIGR | 04:10 | 04:17 | 04:17 | 28 | 86 | 12 | EXT |  | 0.89 | (c)
36600.637 | 4.777 | 4.764 | -6.733 | -6.746 | -9 | 43 | 43 | 0 | 4764 | 3397 |  | CORR | CIGR | 04:09 | 04:17 | 04:17 | 29 | 103 | 11 | EXT |  | 0.89 | (c)
36600.66 | 4.8 | 4.429 | -6.71 | -7.081 | -73 | -54 | -63 | 54 | 4429 | 3397 |  | CORR | AXGR | 03:59 | 04:02 | 04:00 | 435 | 19 | 10 | EXT |  | 0.93 | (c)
36600.776 | 4.916 | 4.911 | -6.594 | -6.599 | -158 | -78 | -95 | 33 | 4911 | 3397 |  | CORR | CIGR | 03:45 | 03:58 | 03:55 | 25 | 125 | 11 | EXT |  | 0.89 | (c)
36601.164 | 5.304 | 5.276 | -6.206 | -6.234 | -145 | 66 | 13 | 0 | 5276 | 3397 |  | CORR | GENE | 03:47 | 04:21 | 04:12 | 63 | 316 | 10 | EXT |  | 0.89 | (c)
36601.822 | 5.962 | 5.954 | -5.548 | -5.556 | 1883 | 1961 | 1941 | 1883 | 5507 | 3397 |  | CORR | CIGR | 09:14 | 09:27 | 09:24 | 49 | 116 | 13 | EXT |  | 0.89 | (c)
36601.894 | 6.034 | 6.019 | -5.476 | -5.491 | -317 | -141 | -184 | 51 | 5409 | 3397 |  | CORR | GENE | 03:19 | 03:48 | 03:41 | 82 | 267 | 10 | EXT |  | 0.89 | (c)
36601.927 | 6.067 | 6.045 | -5.443 | -5.465 | 1681 | 1957 | 1873 | 1681 | 5414 | 3397 |  | CORR | CIGR | 08:42 | 09:26 | 09:13 | 51 | 384 | 15 | EXT |  | 0.89 | (c)
36602.471 | 6.611 | 6.546 | -4.899 | -4.964 | -586 | -475 | -353 | 120 | 4877 | 3397 |  | CORR | GENE | 02:36 | 02:54 | 03:13 | 87 | 466 | 13 | EXT |  | 0.89 | (c)
36604.26 | 8.4 | 8.383 | -3.11 | -3.127 | 1751 | 1931 | 1928 | 1751 | 3076 | 3397 |  | CORR | CIGR | 08:53 | 09:22 | 09:22 | 51 | 355 | 11 | EXT |  | 0.89 | (c)
36608.144 | 0.774 | 0.772 | -10.796 | -10.798 | 631 | 750 | 740 | 631 | 772 | 3398 |  | CORR | CIGR | 02:57 | 03:17 | 03:15 | 27 | 218 | 12 | EXT |  | 0.89 | (c)
36608.962 | 1.592 | 1.324 | -9.978 | -10.246 | 873 | 909 | 944 | 873 | 1324 | 3398 |  | CORR | GENE | 03:37 | 03:42 | 03:48 | 419 | 141 | 16 | EXT |  | 0.96 | (c)
36610.598 | 3.228 | 3.218 | -8.342 | -8.352 | 703 | 882 | 821 | 703 | 3218 | 3398 |  | CORR | CIGR | 03:09 | 03:38 | 03:28 | 49 | 237 | 12 | EXT |  | 0.89 | (c)
36613.225 | 5.855 | 5.75 | -5.715 | -5.82 | 1077 | 1314 | 1330 | 1077 | 5667 | 3398 |  | CORR | GENE | 04:09 | 04:48 | 04:50 | 153 | 506 | 12 | EXT |  | 0.9 | (c)
36615.26 | 7.89 | 7.845 | -3.68 | -3.725 | 1716 | 1970 | 1959 | 1716 | 3539 | 3398 |  | CORR | GENE | 05:52 | 06:33 | 06:32 | 186 | 486 | 11 | EXT |  | 0.9 | (c)
36615.5 | 8.13 | 8.113 | -3.44 | -3.457 | 2176 | 2208 | -2142 | 1999 | 3432 | 3398 |  | CORR | CIGR | 07:07 | 07:12 | 07:30 | 25 | 287 | 10 | EXT |  | 0.89 | (c)
36617.532 | 10.162 | 10.102 | -1.408 | -1.468 | -1790 | -1729 | -1698 | 1607 | 1398 | 3398 |  | CORR | GENE | 08:27 | 08:37 | 08:42 | 70 | 183 | 10 | EXT |  | 0.89 | (c)
36619.891 | 0.951 | 0.926 | -10.049 | -10.074 | -230 | -147 | -153 | 77 | 926 | 3399 |  | CORR | CIGR | 03:31 | 03:44 | 03:43 | 39 | 153 | 13 | EXT |  | 0.89 | (c)
36621.331 | 2.391 | 2.359 | -8.609 | -8.641 | -316 | -88 | -128 | 0 | 2359 | 3399 |  | CORR | GENE | 03:17 | 03:54 | 03:48 | 82 | 375 | 13 | EXT |  | 0.89 | (c)
36621.554 | 2.614 | 2.594 | -8.386 | -8.406 | -323 | -148 | -150 | 0 | 2594 | 3399 |  | CORR | GENE | 03:16 | 03:44 | 03:44 | 86 | 346 | 10 | EXT |  | 0.89 | (c)
36622.849 | 3.909 | 3.885 | -7.091 | -7.115 | -150 | -18 | -21 | 0 | 3885 | 3399 |  | CORR | GENE | 03:44 | 04:05 | 04:05 | 57 | 259 | 10 | EXT |  | 0.89 | (c)
36622.984 | 4.044 | 3.998 | -6.956 | -7.002 | -99 | 30 | 54 | 0 | 3998 | 3399 |  | CORR | CIGR | 03:52 | 04:13 | 04:17 | 56 | 305 | 10 | EXT |  | 0.89 | (c)
36624.057 | 5.117 | 5.093 | -5.883 | -5.907 | -150 | -25 | -41 | 0 | 5093 | 3399 |  | CORR | CIGR | 03:44 | 04:04 | 04:02 | 56 | 218 | 10 | EXT |  | 0.89 | (c)
36627.186 | 8.246 | 8.085 | -2.754 | -2.915 | -151 | -2 | 39 | 0 | 2579 | 3399 |  | CORR | GENE | 03:44 | 04:08 | 04:14 | 336 | 379 | 14 | EXT |  | 0.94 | (c)
36639.775 | 9.835 | 9.773 | -1.065 | -1.127 | 1351 | 1657 | 1635 | 1351 | 1006 | 3400 |  | CORR | GENE | 02:54 | 03:43 | 03:39 | 121 | 568 | 12 | EXT |  | 0.9 | (c)
36640.58 | 10.64 | 10.588 | -0.26 | -0.312 | 1511 | 1628 | 1809 | 1511 | 241 | 3400 |  | CORR | GENE | 03:19 | 03:38 | 04:08 | 71 | 597 | 10 | EXT |  | 0.89 | (c)
36642.269 | 1.429 | 1.415 | -9.881 | -9.895 | 406 | 473 | 513 | 406 | 1415 | 3401 |  | CORR | GENE | 02:23 | 02:34 | 02:41 | 83 | 214 | 12 | EXT |  | 0.89 | (c)
36643.469 | 2.629 | 2.601 | -8.681 | -8.709 | -1664 | -1529 | -1538 | 1412 | 2601 | 3401 |  | CORR | CIGR | 08:49 | 09:11 | 09:10 | 45 | 252 | 10 | EXT |  | 0.89 | (c)
36646.68 | 5.84 | 5.827 | -5.47 | -5.483 | 955 | 1031 | 1024 | 955 | 5453 | 3401 |  | CORR | CIGR | 03:52 | 04:04 | 04:03 | 30 | 139 | 15 | EXT |  | 0.89 | (c)
36646.817 | 5.977 | 5.904 | -5.333 | -5.406 | 1067 | 1224 | 1159 | 1067 | 5271 | 3401 |  | CORR | GENE | 04:10 | 04:36 | 04:25 | 135 | 184 | 13 | EXT |  | 0.9 | (c)
36650.844 | 10.004 | 10.001 | -1.306 | -1.309 | -1644 | -1510 | -1550 | 1457 | 1260 | 3401 |  | CORR | CIGR | 08:53 | 09:14 | 09:08 | 49 | 187 | 14 | EXT |  | 0.89 | (c)
36651.705 | 10.865 | 10.807 | -0.445 | -0.503 | -1668 | -1591 | -1522 | 1376 | 431 | 3401 |  | CORR | GENE | 08:49 | 09:01 | 09:12 | 72 | 293 | 11 | EXT |  | 0.89 | (c)
36651.721 | 10.881 | 10.684 | -0.429 | -0.626 | 212 | 464 | 656 | 212 | 410 | 3401 |  | CORR | GENE | 01:52 | 02:33 | 03:04 | 216 | 889 | 10 | EXT |  | 0.91 | (c)
36652.276 | 0.126 | 0.095 | -11.454 | -11.485 | 156 | 326 | 372 | 156 | 95 | 3402 |  | CORR | CIGR | 03:01 | 03:29 | 03:36 | 45 | 431 | 14 | EXT |  | 0.89 | (c)
36653.2 | 1.05 | 0.966 | -10.53 | -10.614 | -285 | -164 | 122 | 0 | 966 | 3402 |  | CORR | GENE | 01:50 | 02:09 | 02:56 | 166 | 814 | 10 | EXT |  | 0.9 | (c)
36655.802 | 3.652 | 3.63 | -7.928 | -7.95 | -47 | -33 | 12 | 0 | 3630 | 3402 |  | CORR | GENE | 02:28 | 02:31 | 02:38 | 66 | 118 | 11 | EXT |  | 0.89 | (c)
36655.938 | 3.788 | 3.778 | -7.792 | -7.802 | -175 | -124 | -126 | 77 | 3778 | 3402 |  | CORR | CIGR | 02:08 | 02:16 | 02:16 | 32 | 98 | 13 | EXT |  | 0.89 | (c)
36669.438 | 5.708 | 5.425 | -5.052 | -5.335 | 1246 | 1319 | 1324 | 1246 | 4177 | 3403 |  | CORR | GENE | 03:34 | 03:46 | 03:47 | 1158 | 157 | 10 | EXT |  | 0.96 | (c)
36670.075 | 6.345 | 6.329 | -4.415 | -4.431 | 1115 | 1167 | 1171 | 1115 | 4389 | 3403 |  | CORR | CIGR | 03:13 | 03:22 | 03:22 | 42 | 111 | 27 | EXT |  | 0.89 | (c)
36672.486 | 8.756 | 8.744 | -2.004 | -2.016 | 993 | 1066 | 1079 | 993 | 1984 | 3403 |  | CORR | CIGR | 02:53 | 03:05 | 03:07 | 32 | 173 | 11 | EXT |  | 0.89 | (c)
36673.024 | 9.294 | 9.272 | -1.466 | -1.488 | 1342 | 1482 | 1508 | 1342 | 1422 | 3403 |  | CORR | GENE | 03:50 | 04:12 | 04:17 | 66 | 333 | 10 | EXT |  | 0.89 | (c)
36674.579 | 0.089 | 0.052 | -11.471 | -11.508 | -1563 | -999 | -1140 | 717 | 52 | 3404 |  | CORR | GENE | 02:45 | 04:16 | 03:53 | 77 | 846 | 10 | EXT |  | 0.89 | (c)
36675.775 | 1.285 | 1.278 | -10.275 | -10.282 | -1911 | -1871 | -1868 | 1825 | 1278 | 3404 |  | CORR | CIGR | 01:49 | 01:55 | 01:56 | 25 | 86 | 11 | EXT |  | 0.89 | (c)
36677.017 | 2.527 | 2.503 | -9.033 | -9.057 | -1497 | -1419 | -1454 | 1410 | 2503 | 3404 |  | CORR | GENE | 02:56 | 03:08 | 03:03 | 286 | 87 | 14 | EXT |  | 0.93 | (c)
36677.576 | 3.086 | 3.078 | -8.474 | -8.482 | -1609 | -1488 | -1533 | 1457 | 3078 | 3404 |  | CORR | CIGR | 02:38 | 02:57 | 02:50 | 21 | 152 | 14 | EXT |  | 0.89 | (c)
36677.676 | 3.186 | 3.175 | -8.374 | -8.385 | -1407 | -1375 | -1374 | 1340 | 3175 | 3404 |  | CORR | CIGR | 03:10 | 03:15 | 03:16 | 24 | 67 | 10 | EXT |  | 0.89 | (c)
36680.41 | 5.92 | 5.867 | -5.64 | -5.693 | 163 | 263 | 231 | 163 | 5492 | 3404 |  | CORR | GENE | 07:24 | 07:40 | 07:35 | 201 | 137 | 14 | EXT |  | 0.91 | (c)
36681.003 | 6.513 | 6.483 | -5.047 | -5.077 | -1208 | -1128 | -1110 | 1011 | 4993 | 3404 |  | CORR | GENE | 03:42 | 03:55 | 03:58 | 84 | 197 | 10 | EXT |  | 0.89 | (c)
36681.266 | 6.776 | 6.761 | -4.784 | -4.799 | 153 | 222 | 220 | 153 | 4770 | 3404 |  | CORR | CIGR | 07:22 | 07:33 | 07:33 | 29 | 135 | 12 | EXT |  | 0.89 | (c)
36681.455 | 6.965 | 6.892 | -4.595 | -4.668 | -953 | -864 | -897 | 840 | 4573 | 3404 |  | CORR | GENE | 04:23 | 04:38 | 04:33 | 95 | 113 | 10 | EXT |  | 0.89 | (c)
36681.905 | 7.415 | 7.189 | -4.145 | -4.371 | -1599 | -1428 | -1230 | 860 | 4121 | 3404 |  | CORR | GENE | 02:39 | 03:07 | 03:39 | 250 | 739 | 11 | EXT |  | 0.91 | (c)
36681.985 | 7.495 | 7.478 | -4.065 | -4.082 | -89 | -16 | -25 | 0 | 4049 | 3404 |  | CORR | CIGR | 06:43 | 06:55 | 06:53 | 33 | 128 | 12 | EXT |  | 0.89 | (c)
36682.035 | 7.545 | 7.528 | -4.015 | -4.032 | -715 | -673 | -683 | 651 | 4005 | 3404 |  | CORR | CIGR | 05:02 | 05:09 | 05:07 | 27 | 64 | 12 | EXT |  | 0.89 | (c)
36682.067 | 7.577 | 7.529 | -3.983 | -4.031 | -1354 | -1297 | -1097 | 839 | 3911 | 3404 |  | CORR | GENE | 03:19 | 03:28 | 04:00 | 120 | 515 | 12 | EXT |  | 0.9 | (c)
36682.288 | 7.798 | 7.783 | -3.762 | -3.777 | -87 | -26 | -27 | 0 | 3744 | 3404 |  | CORR | CIGR | 06:43 | 06:53 | 06:53 | 33 | 119 | 14 | EXT |  | 0.89 | (c)
36683.835 | 9.345 | 9.326 | -2.215 | -2.234 | -1444 | -1385 | -1377 | 1311 | 2192 | 3404 |  | CORR | CIGR | 03:04 | 03:14 | 03:15 | 42 | 133 | 13 | EXT |  | 0.89 | (c)
36684.351 | 9.861 | 9.844 | -1.699 | -1.716 | -1289 | -1165 | -1184 | 1078 | 1680 | 3404 |  | CORR | CIGR | 03:29 | 03:49 | 03:46 | 36 | 211 | 14 | EXT |  | 0.89 | (c)
36684.561 | 10.071 | 10.041 | -1.489 | -1.519 | -1247 | -1126 | -1156 | 1065 | 1477 | 3404 |  | CORR | CIGR | 03:36 | 03:55 | 03:51 | 42 | 182 | 10 | EXT |  | 0.89 | (c)
36685.991 | 11.501 | 11.441 | -0.059 | -0.119 | -1748 | -1523 | -1501 | 1253 | 11 | 3404 |  | CORR | GENE | 02:15 | 02:51 | 02:55 | 108 | 495 | 10 | EXT |  | 0.89 | (c)
36686.05 | 0 | -0.028 | -11 | -11.028 | 1931 | 2196 | 2116 | 1931 |  | 3405 | Коррозия на шве | GWAN | CIGR | 01:17 | 01:60 | 01:47 | 48 | 370 | 28 | EXT | Коррозия на шве |  | (c)
36686.05 | 0 | -0.022 | -11 | -11.022 | -1658 | -1539 | -1469 | 1281 |  | 3405 | Коррозия на шве | GWAN | CIGR | 03:38 | 03:57 | 04:08 | 56 | 377 | 18 | EXT | Коррозия на шве |  | (c)
36688.105 | 2.055 | 2.037 | -8.945 | -8.963 | -1795 | -1751 | -1668 | 1541 | 2037 | 3405 |  | CORR | CIGR | 03:15 | 03:23 | 03:36 | 37 | 254 | 11 | EXT |  | 0.89 | (c)
36688.201 | 2.151 | 2.123 | -8.849 | -8.877 | -1651 | -1545 | -1520 | 1389 | 2123 | 3405 |  | CORR | GENE | 03:39 | 03:56 | 03:60 | 71 | 262 | 10 | EXT |  | 0.89 | (c)
36688.395 | 2.345 | 2.255 | -8.655 | -8.745 | -1865 | -1848 | -1839 | 1814 | 2255 | 3405 |  | CORR | AXGR | 03:04 | 03:07 | 03:08 | 105 | 51 | 13 | EXT |  | 0.9 | (c)
36688.496 | 2.446 | 2.382 | -8.554 | -8.618 | -1940 | -1756 | -1658 | 1375 | 2382 | 3405 |  | CORR | GENE | 02:52 | 03:22 | 03:38 | 103 | 564 | 28 | EXT |  | 0.91 | (c)
36688.929 | 2.879 | 2.872 | -8.121 | -8.128 | -1992 | -1978 | -1979 | 1966 | 2872 | 3405 |  | CORR | AXGR | 02:44 | 02:46 | 02:46 | 86 | 26 | 11 | EXT |  | 0.89 | (c)
36692.378 | 6.328 | 6.282 | -4.672 | -4.718 | -1688 | -1590 | -1504 | 1319 | 4644 | 3405 |  | CORR | GENE | 03:33 | 03:49 | 04:03 | 74 | 369 | 10 | EXT |  | 0.89 | (c)
36692.544 | 6.494 | 6.483 | -4.506 | -4.517 | -1744 | -1656 | -1670 | 1595 | 4487 | 3405 |  | CORR | CIGR | 03:24 | 03:38 | 03:36 | 30 | 149 | 11 | EXT |  | 0.89 | (c)
36699.575 | 2.525 | 2.395 | -8.355 | -8.485 | -649 | -615 | -626 | 603 | 2395 | 3406 |  | CORR | AXGR | 04:18 | 04:24 | 04:22 | 232 | 46 | 12 | EXT |  | 0.91 | (c)
36715.241 | 7.311 | 7.292 | -3.539 | -3.558 | 1292 | 1432 | 1406 | 1292 | 3513 | 3407 |  | CORR | CIGR | 07:38 | 08:01 | 07:57 | 45 | 229 | 20 | EXT |  | 0.89 | (c)
36715.277 | 7.347 | 7.331 | -3.503 | -3.519 | -201 | -136 | -124 | 46 | 3479 | 3407 |  | CORR | CIGR | 03:37 | 03:48 | 03:50 | 40 | 155 | 11 | EXT |  | 0.89 | (c)
36715.503 | 7.573 | 7.539 | -3.277 | -3.311 | 982 | 1129 | 1125 | 982 | 3262 | 3407 |  | CORR | CIGR | 06:48 | 07:12 | 07:11 | 49 | 287 | 12 | EXT |  | 0.89 | (c)
36716.168 | 8.238 | 8.114 | -2.612 | -2.736 | -69 | 174 | 101 | 0 | 2594 | 3407 |  | CORR | GENE | 03:59 | 04:38 | 04:26 | 142 | 340 | 10 | EXT |  | 0.9 | (c)
36718.723 | 10.793 | 10.763 | -0.057 | -0.087 | 1174 | 1363 | 1326 | 1174 | 36 | 3407 |  | CORR | CIGR | 07:19 | 07:50 | 07:44 | 51 | 305 | 12 | EXT |  | 0.89 | (c)
36718.84 | 0.06 | 0.014 | -10.86 | -10.906 | 908 | 1466 | 1436 | 908 | 14 | 3408 |  | CORR | GENE | 05:56 | 07:26 | 07:21 | 65 | 1056 | 15 | EXT |  | 0.89 | (c)
36720.629 | 1.849 | 1.779 | -9.071 | -9.141 | 1909 | 2007 | 2050 | 1909 | 1779 | 3408 |  | CORR | GENE | 08:37 | 08:53 | 09:00 | 80 | 282 | 10 | EXT |  | 0.89 | (c)
36724.391 | 5.611 | 5.595 | -5.309 | -5.325 | 1922 | 1968 | 1960 | 1922 | 5302 | 3408 |  | CORR | CIGR | 08:40 | 08:47 | 08:46 | 23 | 76 | 10 | EXT |  | 0.89 | (c)
36724.776 | 5.996 | 5.94 | -4.924 | -4.98 | 1699 | 1890 | 1917 | 1699 | 4896 | 3408 |  | CORR | GENE | 08:03 | 08:34 | 08:39 | 84 | 436 | 24 | EXT |  | 0.9 | (c)
36725.202 | 6.422 | 6.379 | -4.498 | -4.541 | 1902 | 2020 | 2076 | 1902 | 4444 | 3408 |  | CORR | GENE | 08:36 | 08:55 | 09:04 | 97 | 348 | 10 | EXT |  | 0.89 | (c)
36726.125 | 7.345 | 7.319 | -3.575 | -3.601 | -369 | -305 | -212 | 55 | 3543 | 3408 |  | CORR | GENE | 02:30 | 02:40 | 02:55 | 58 | 314 | 10 | EXT |  | 0.89 | (c)
36726.298 | 7.518 | 7.494 | -3.402 | -3.426 | -295 | -220 | -125 | 0 | 3378 | 3408 |  | CORR | CIGR | 02:42 | 02:54 | 03:09 | 48 | 338 | 10 | EXT |  | 0.89 | (c)
36726.321 | 7.541 | 7.511 | -3.379 | -3.409 | 136 | 249 | 287 | 136 | 3361 | 3408 |  | CORR | CIGR | 03:51 | 04:10 | 04:16 | 48 | 303 | 10 | EXT |  | 0.89 | (c)
36727.229 | 8.449 | 8.415 | -2.471 | -2.505 | -295 | -182 | -157 | 19 | 2445 | 3408 |  | CORR | GENE | 02:42 | 02:60 | 03:04 | 60 | 276 | 10 | EXT |  | 0.89 | (c)
36727.746 | 8.966 | 8.918 | -1.954 | -2.002 | -150 | -58 | 33 | 0 | 1922 | 3408 |  | CORR | GENE | 03:05 | 03:20 | 03:35 | 80 | 366 | 10 | EXT |  | 0.89 | (c)
36728.657 | 9.877 | 9.861 | -1.043 | -1.059 | 1701 | 1794 | 1773 | 1701 | 1032 | 3408 |  | CORR | CIGR | 08:04 | 08:19 | 08:16 | 27 | 145 | 12 | EXT |  | 0.89 | (c)
36729.251 | 10.471 | 10.455 | -0.449 | -0.465 | 1856 | 1893 | 1904 | 1856 | 437 | 3408 |  | CORR | CIGR | 08:29 | 08:35 | 08:37 | 28 | 97 | 10 | EXT |  | 0.89 | (c)
36729.406 | 10.626 | 10.597 | -0.294 | -0.323 | -203 | 50 | -37 | 0 | 279 | 3408 |  | CORR | CIGR | 02:57 | 03:37 | 03:23 | 44 | 332 | 10 | EXT |  | 0.89 | (c)
36729.601 | 10.821 | 10.763 | -0.099 | -0.157 | -352 | -188 | -107 | 0 | 58 | 3408 |  | CORR | GENE | 02:33 | 02:59 | 03:12 | 99 | 490 | 10 | EXT |  | 0.89 | (c)
36729.7 | 0 | 0 | -11.02 | -11.02 | 2145 | -936 | -1504 | 692 | 0 | 3409 | Смещение кромок | GWAN |  | 04:03 | 07:46 | 06:15 | 0 | 1624 | 18 | EXT | Смещение кромок Наружу Величина смещения - 3.3 мм. |  | (c)
36735.819 | 6.119 | 6.103 | -4.901 | -4.917 | 1969 | 2209 | 2149 | 1969 | 4858 | 3409 |  | CORR | GENE | 03:35 | 04:14 | 04:04 | 59 | 359 | 10 | EXT |  | 0.89 | (c)
36737.595 | 7.895 | 7.799 | -3.125 | -3.221 | -798 | -594 | -475 | 151 | 3087 | 3409 |  | CORR | GENE | 08:08 | 08:41 | 09:01 | 134 | 646 | 10 | EXT |  | 0.9 | (c)
36740.796 | 0.076 | 0.061 | -10.914 | -10.929 | 1652 | 1800 | 1805 | 1652 | 61 | 3410 |  | CORR | CIGR | 06:14 | 06:38 | 06:38 | 24 | 306 | 10 | EXT |  | 0.89 | (c)
36740.828 | 0.108 | 0.047 | -10.882 | -10.943 | 2026 | -2221 | 2210 | 2026 | 47 | 3410 |  | CORR | GENE | 07:14 | 07:49 | 07:44 | 87 | 368 | 19 | EXT |  | 0.9 | (c)
36742.272 | 1.552 | 1.537 | -9.438 | -9.453 | -1773 | -1729 | -1736 | 1698 | 1537 | 3410 |  | CORR | CIGR | 09:01 | 09:08 | 09:07 | 23 | 75 | 12 | EXT |  | 0.89 | (c)
36747.476 | 6.756 | 6.738 | -4.234 | -4.252 | 751 | 793 | 786 | 751 | 4229 | 3410 |  | CORR | CIGR | 03:48 | 03:55 | 03:54 | 23 | 70 | 10 | EXT |  | 0.89 | (c)
36747.921 | 7.201 | 7.094 | -3.789 | -3.896 | 762 | 779 | 776 | 762 | 3723 | 3410 |  | CORR | AXGR | 03:50 | 03:53 | 03:52 | 173 | 28 | 14 | EXT |  | 0.91 | (c)
36748.59 | 7.87 | 7.86 | -3.12 | -3.13 | 667 | 703 | 716 | 667 | 3109 | 3410 |  | CORR | CIGR | 03:35 | 03:40 | 03:43 | 21 | 97 | 10 | EXT |  | 0.89 | (c)
36748.902 | 8.182 | 8.141 | -2.808 | -2.849 | 787 | 797 | 958 | 787 | 2794 | 3410 |  | CORR | CIGR | 03:54 | 03:56 | 04:22 | 55 | 343 | 15 | EXT |  | 0.89 | (c)
36748.949 | 8.229 | 8.015 | -2.761 | -2.975 | 715 | 742 | 748 | 715 | 2428 | 3410 |  | CORR | GENE | 03:42 | 03:47 | 03:48 | 547 | 66 | 14 | EXT |  | 0.96 | (c)
36749.484 | 8.764 | 8.752 | -2.226 | -2.238 | 674 | 739 | 746 | 674 | 2218 | 3410 |  | CORR | CIGR | 03:36 | 03:46 | 03:47 | 20 | 143 | 15 | EXT |  | 0.89 | (c)
36753.855 | 2.145 | 2.134 | -8.825 | -8.836 | -1980 | -1886 | -1918 | 1855 | 2134 | 3411 |  | CORR | CIGR | 07:58 | 08:14 | 08:08 | 36 | 125 | 10 | EXT |  | 0.89 | (c)
36754.26 | 2.55 | 2.536 | -8.42 | -8.434 | -1987 | -1955 | -1953 | 1918 | 2536 | 3411 |  | CORR | CIGR | 07:57 | 08:03 | 08:03 | 30 | 69 | 13 | EXT |  | 0.89 | (c)
36762.227 | 10.517 | 10.473 | -0.453 | -0.497 | 2057 | -2092 | -2169 | 1935 | 399 | 3411 |  | CORR | GENE | 06:50 | 07:40 | 07:28 | 98 | 469 | 13 | EXT |  | 0.89 | (c)
36762.297 | 10.587 | 10.546 | -0.383 | -0.424 | 881 | 1114 | 1172 | 881 | 355 | 3411 |  | CORR | GENE | 03:40 | 04:18 | 04:27 | 69 | 582 | 10 | EXT |  | 0.89 | (c)
36762.636 | 10.926 | 10.883 | -0.044 | -0.087 | 1869 | 1949 | 2199 | 1869 | 44 | 3411 |  | CORR | CIGR | 06:20 | 06:33 | 07:13 | 43 | 661 | 11 | EXT |  | 0.89 | (c)
36764.303 | 1.623 | 1.621 | -9.387 | -9.389 | -1426 | -1349 | -1360 | 1294 | 1621 | 3412 |  | CORR | CIGR | 02:29 | 02:41 | 02:39 | 24 | 132 | 10 | EXT |  | 0.89 | (c)
36769.28 | 6.6 | 6.552 | -4.41 | -4.458 | -689 | -583 | -533 | 377 | 4400 | 3412 |  | CORR | GENE | 04:28 | 04:45 | 04:53 | 58 | 312 | 11 | EXT |  | 0.89 | (c)
36769.394 | 6.714 | 6.698 | -4.296 | -4.312 | -644 | -584 | -585 | 525 | 4286 | 3412 |  | CORR | CIGR | 04:35 | 04:45 | 04:45 | 26 | 119 | 12 | EXT |  | 0.89 | (c)
36769.433 | 6.753 | 6.705 | -4.257 | -4.305 | 385 | 608 | 601 | 385 | 4224 | 3412 |  | CORR | GENE | 07:21 | 07:57 | 07:56 | 81 | 432 | 10 | EXT |  | 0.89 | (c)
36769.662 | 6.982 | 6.966 | -4.028 | -4.044 | 302 | 606 | 488 | 302 | 3949 | 3412 |  | CORR | GENE | 07:08 | 07:57 | 07:38 | 95 | 372 | 11 | EXT |  | 0.89 | (c)
36769.927 | 7.247 | 7.242 | -3.763 | -3.768 | -581 | -539 | -529 | 477 | 3745 | 3412 |  | CORR | CIGR | 04:45 | 04:52 | 04:54 | 23 | 104 | 10 | EXT |  | 0.89 | (c)
36770.232 | 7.552 | 7.505 | -3.458 | -3.505 | 118 | 651 | 471 | 118 | 3371 | 3412 |  | CORR | GENE | 06:38 | 08:04 | 07:35 | 134 | 707 | 10 | EXT |  | 0.9 | (c)
36770.3 | 7.62 | 7.569 | -3.39 | -3.441 | -711 | -601 | -543 | 374 | 3376 | 3412 |  | CORR | GENE | 04:24 | 04:42 | 04:51 | 65 | 337 | 10 | EXT |  | 0.89 | (c)
36770.782 | 8.102 | 8.081 | -2.908 | -2.929 | -865 | -739 | -712 | 558 | 2895 | 3412 |  | CORR | CIGR | 03:59 | 04:20 | 04:24 | 34 | 307 | 14 | EXT |  | 0.89 | (c)
36779.172 | 5.482 | 5.428 | -5.758 | -5.812 | 528 | 619 | 763 | 528 | 5428 | 3413 |  | CORR | GENE | 11:49 | 00:04 | 00:27 | 68 | 471 | 12 | EXT |  | 0.89 | (c)
36792.666 | 7.736 | 7.535 | -3.564 | -3.765 | -2077 | -2020 | -2040 | 154 | 3490 | 3414 |  | CORR | GENE | 03:36 | 03:45 | 03:41 | 275 | 73 | 11 | EXT |  | 0.92 | (c)
36792.897 | 7.967 | 7.93 | -3.333 | -3.37 | 2198 | -2183 | -2191 | 0 | 3318 | 3414 |  | CORR | CIGR | 03:05 | 03:18 | 03:17 | 52 | 144 | 10 | EXT |  | 0.89 | (c)
36795.788 | 10.858 | 10.836 | -0.442 | -0.464 | 1691 | 1723 | 1793 | 335 | 425 | 3414 |  | CORR | CIGR | 01:44 | 01:49 | 02:00 | 39 | 205 | 13 | EXT |  | 0.89 | (c)
36807.159 | 10.929 | 10.912 | -0.311 | -0.328 | -1078 | -1012 | -972 | 866 | 267 | 3415 |  | CORR | GENE | 08:24 | 08:35 | 08:41 | 61 | 212 | 12 | EXT |  | 0.89 | (c)
36808.317 | 0.847 | 0.827 | -10.443 | -10.463 | 86 | 155 | 154 | 86 | 827 | 3416 |  | CORR | CIGR | 02:02 | 02:13 | 02:13 | 35 | 137 | 18 | EXT |  | 0.89 | (c)
36814.45 | 6.98 | 6.856 | -4.31 | -4.434 | 4 | 121 | 336 | 4 | 4287 | 3416 |  | CORR | GENE | 01:49 | 02:08 | 02:42 | 147 | 664 | 11 | EXT |  | 0.9 | (c)
36814.899 | 7.429 | 7.333 | -3.861 | -3.957 | -1521 | -1240 | -1117 | 709 | 3819 | 3416 |  | CORR | GENE | 09:43 | 10:28 | 10:48 | 138 | 809 | 12 | EXT |  | 0.9 | (c)
36847.249 | 6.139 | 6.096 | -4.811 | -4.854 | -1853 | -1600 | -1588 | 1322 | 4783 | 3419 |  | CORR | GENE | 02:58 | 03:38 | 03:40 | 71 | 531 | 10 | EXT |  | 0.89 | (c)
36851.747 | 10.637 | 10.588 | -0.313 | -0.362 | 149 | 307 | 307 | 149 | 288 | 3419 |  | CORR | GENE | 08:21 | 08:46 | 08:46 | 74 | 317 | 10 | EXT |  | 0.89 | (c)
36851.978 | 10.868 | 10.822 | -0.082 | -0.128 | -422 | 22 | -104 | 0 | 44 | 3419 |  | CORR | GENE | 06:49 | 08:00 | 07:40 | 84 | 636 | 13 | EXT |  | 0.89 | (c)
36852.268 | 0.208 | 0.138 | -10.892 | -10.962 | -1671 | -1116 | -1209 | 748 | 138 | 3420 |  | CORR | GENE | 02:22 | 03:52 | 03:37 | 327 | 923 | 15 | EXT |  | 0.94 | (c)
36859.843 | 7.783 | 7.76 | -3.317 | -3.34 | -1522 | -1347 | -1395 | 1268 | 3303 | 3420 |  | CORR | CIGR | 02:46 | 03:15 | 03:07 | 37 | 254 | 15 | EXT |  | 0.89 | (c)
36859.901 | 7.841 | 7.83 | -3.259 | -3.27 | 434 | 531 | 511 | 434 | 3247 | 3420 |  | CORR | CIGR | 08:02 | 08:18 | 08:15 | 23 | 153 | 11 | EXT |  | 0.89 | (c)
36860.38 | 8.32 | 8.206 | -2.78 | -2.894 | -1455 | -1429 | -1434 | 1414 | 2636 | 3420 |  | CORR | AXGR | 02:57 | 03:01 | 03:01 | 258 | 41 | 10 | EXT |  | 0.91 | (c)
36860.453 | 8.393 | 8.381 | -2.707 | -2.719 | 730 | 872 | 815 | 730 | 2679 | 3420 |  | CORR | CIGR | 08:50 | 09:13 | 09:04 | 40 | 169 | 10 | EXT |  | 0.89 | (c)
36860.717 | 8.657 | 8.635 | -2.443 | -2.465 | 755 | 810 | 812 | 755 | 2429 | 3420 |  | CORR | CIGR | 08:54 | 09:03 | 09:03 | 36 | 114 | 11 | EXT |  | 0.89 | (c)
36860.823 | 8.763 | 8.115 | -2.337 | -2.985 | 377 | 475 | 541 | 377 | 2058 | 3420 |  | CORR | GENE | 07:53 | 08:09 | 08:20 | 927 | 328 | 13 | EXT |  | 0.98 | (c)
36861.884 | 9.824 | 9.093 | -1.276 | -2.007 | 352 | 441 | 476 | 352 | 953 | 3420 |  | CORR | GENE | 07:49 | 08:03 | 08:09 | 1054 | 247 | 13 | EXT |  | 0.98 | (c)
36862.714 | 10.654 | 10.604 | -0.446 | -0.496 | -1375 | -1245 | -1237 | 1099 | 392 | 3420 |  | CORR | GENE | 03:10 | 03:31 | 03:33 | 104 | 276 | 12 | EXT |  | 0.89 | (c)
36863.303 | 0.143 | 0.13 | -11.417 | -11.43 | -868 | -809 | -814 | 760 | 130 | 3421 |  | CORR | CIGR | 03:06 | 03:16 | 03:15 | 24 | 108 | 13 | EXT |  | 0.89 | (c)
36863.735 | 0.575 | 0.547 | -10.985 | -11.013 | -869 | -770 | -768 | 668 | 547 | 3421 |  | CORR | CIGR | 03:06 | 03:22 | 03:22 | 56 | 201 | 10 | EXT |  | 0.89 | (c)
36867.288 | 4.128 | 4.09 | -7.432 | -7.47 | -813 | -500 | -617 | 421 | 4090 | 3421 |  | CORR | CIGR | 03:15 | 04:05 | 03:46 | 55 | 392 | 13 | EXT |  | 0.89 | (c)
36867.354 | 4.194 | 4.122 | -7.366 | -7.438 | 1163 | 1303 | 1310 | 1163 | 4122 | 3421 |  | CORR | GENE | 08:34 | 08:56 | 08:58 | 95 | 295 | 10 | EXT |  | 0.89 | (c)
36867.796 | 4.636 | 4.626 | -6.924 | -6.934 | 1236 | 1303 | 1293 | 1236 | 4626 | 3421 |  | CORR | CIGR | 08:46 | 08:56 | 08:55 | 25 | 114 | 12 | EXT |  | 0.89 | (c)
36868.459 | 5.299 | 5.278 | -6.261 | -6.282 | -762 | -666 | -589 | 416 | 5278 | 3421 |  | CORR | GENE | 03:23 | 03:39 | 03:51 | 65 | 346 | 10 | EXT |  | 0.89 | (c)
36870.029 | 6.869 | 6.786 | -4.691 | -4.774 | -1177 | -658 | -843 | 508 | 4607 | 3421 |  | CORR | GENE | 02:16 | 03:40 | 03:10 | 167 | 669 | 25 | EXT |  | 0.93 | (c)
36870.943 | 7.783 | 7.665 | -3.777 | -3.895 | -1143 | -1027 | -919 | 694 | 3678 | 3421 |  | CORR | GENE | 02:22 | 02:40 | 02:58 | 217 | 449 | 13 | EXT |  | 0.91 | (c)
36872.248 | 9.088 | 9.025 | -2.472 | -2.535 | 939 | 1120 | 1231 | 939 | 2416 | 3421 |  | CORR | GENE | 07:58 | 08:27 | 08:45 | 119 | 584 | 11 | EXT |  | 0.9 | (c)
36872.859 | 9.699 | 9.585 | -1.861 | -1.975 | 989 | 1162 | 1171 | 989 | 1836 | 3421 |  | CORR | GENE | 08:06 | 08:34 | 08:35 | 139 | 364 | 10 | EXT |  | 0.9 | (c)
36874.129 | 10.969 | 10.937 | -0.591 | -0.623 | -937 | -715 | -714 | 490 | 527 | 3421 |  | CORR | GENE | 02:55 | 03:31 | 03:31 | 96 | 447 | 10 | EXT |  | 0.89 | (c)
36877.78 | 3.06 | 2.937 | -8.56 | -8.683 | 2149 | 2206 | -2175 | 2039 | 2937 | 3422 |  | CORR | GENE | 08:11 | 08:20 | 08:33 | 150 | 273 | 11 | EXT |  | 0.9 | (c)
36877.935 | 3.215 | 3.194 | -8.405 | -8.426 | 2179 | -2066 | -2081 | 1881 | 3194 | 3422 |  | CORR | GENE | 08:15 | 08:50 | 08:48 | 80 | 401 | 14 | EXT |  | 0.89 | (c)
36878.56 | 3.84 | 3.793 | -7.78 | -7.827 | 2169 | -2123 | -2141 | 1989 | 3793 | 3422 |  | CORR | GENE | 08:14 | 08:41 | 08:38 | 100 | 302 | 14 | EXT |  | 0.9 | (c)
36878.662 | 3.942 | 2.816 | -7.678 | -8.804 | 1886 | 2077 | 2012 | 1886 | 2816 | 3422 |  | CORR | GENE | 07:28 | 07:59 | 07:48 | 1931 | 252 | 10 | EXT |  | 0.97 | (c)
36879.18 | 4.46 | 4.419 | -7.16 | -7.201 | 2169 | -2224 | -2139 | 1986 | 4419 | 3422 |  | CORR | GENE | 08:14 | 08:25 | 08:38 | 80 | 307 | 11 | EXT |  | 0.89 | (c)
36880.616 | 5.896 | 5.683 | -5.724 | -5.937 | 2194 | -2046 | -2038 | 1809 | 5669 | 3422 |  | CORR | GENE | 08:18 | 08:54 | 08:55 | 268 | 458 | 12 | EXT |  | 0.92 | (c)
36881.104 | 6.384 | 6.302 | -5.236 | -5.318 | 2125 | -2049 | -2031 | 1725 | 5142 | 3422 |  | CORR | GENE | 08:07 | 08:53 | 08:56 | 176 | 611 | 10 | EXT |  | 0.9 | (c)
36881.811 | 7.091 | 7.032 | -4.529 | -4.588 | 2189 | -2070 | -2019 | 1765 | 4511 | 3422 |  | CORR | GENE | 08:17 | 08:50 | 08:58 | 77 | 507 | 12 | EXT |  | 0.89 | (c)
36885.063 | 10.343 | 10.322 | -1.277 | -1.298 | -2185 | -2132 | -2099 | 2013 | 1265 | 3422 |  | CORR | CIGR | 08:31 | 08:40 | 08:45 | 33 | 172 | 10 | EXT |  | 0.89 | (c)
36895.242 | 8.902 | 8.89 | -2.168 | -2.18 | -313 | -196 | -231 | 148 | 2156 | 3423 |  | CORR | CIGR | 06:31 | 06:50 | 06:44 | 24 | 165 | 10 | EXT |  | 0.89 | (c)
36895.41 | 9.07 | 9.043 | -2 | -2.027 | -1469 | -1394 | -1409 | 1349 | 1991 | 3423 |  | CORR | CIGR | 03:24 | 03:36 | 03:34 | 36 | 120 | 10 | EXT |  | 0.89 | (c)
36904.171 | 6.761 | 6.761 | -4.789 | -4.789 | -797 | -745 | -762 | 727 | 4765 | 3424 |  | CORR | CIGR | 03:29 | 03:37 | 03:35 | 24 | 70 | 10 | EXT |  | 0.89 | (c)
36906.627 | 9.217 | 9.197 | -2.333 | -2.353 | -971 | -814 | -843 | 715 | 2284 | 3424 |  | CORR | GENE | 03:01 | 03:26 | 03:22 | 69 | 256 | 13 | EXT |  | 0.89 | (c)
36909.463 | 0.503 | 0.486 | -10.667 | -10.684 | 1277 | 1494 | 1414 | 1277 | 486 | 3425 |  | CORR | GENE | 02:43 | 03:18 | 03:05 | 61 | 274 | 15 | EXT |  | 0.89 | (c)
36914.6 | 5.64 | 5.618 | -5.53 | -5.552 | 1261 | 1348 | 1347 | 1261 | 5521 | 3425 |  | CORR | CIGR | 02:41 | 02:55 | 02:54 | 31 | 172 | 10 | EXT |  | 0.89 | (c)
36915.595 | 6.635 | 6.524 | -4.535 | -4.646 | -1554 | -1346 | -1299 | 1045 | 4516 | 3425 |  | CORR | GENE | 07:06 | 07:40 | 07:47 | 130 | 509 | 13 | EXT |  | 0.9 | (c)
36917.04 | 8.08 | 8.054 | -3.09 | -3.116 | -150 | -36 | -80 | 11 | 3086 | 3425 |  | CORR | CIGR | 10:53 | 11:11 | 11:04 | 30 | 139 | 10 | EXT |  | 0.89 | (c)
36940.434 | 9.234 | 9.219 | -1.156 | -1.171 | 1520 | 1587 | 1590 | 571 | 1134 | 3427 |  | CORR | CIGR | 03:07 | 03:18 | 03:18 | 37 | 140 | 12 | EXT |  | 0.89 | (c)
36940.741 | 9.541 | 9.526 | -0.849 | -0.864 | -1021 | -868 | -867 | 714 | 813 | 3427 |  | CORR | CIGR | 08:17 | 08:42 | 08:42 | 51 | 307 | 10 | EXT |  | 0.89 | (c)
36940.969 | 9.769 | 9.742 | -0.621 | -0.648 | 1522 | 1616 | 1619 | 514 | 597 | 3427 |  | CORR | CIGR | 03:07 | 03:22 | 03:23 | 51 | 195 | 14 | EXT |  | 0.89 | (c)
36944.434 | 2.844 | 2.767 | -8.556 | -8.633 | -615 | -489 | -328 | 41 | 2767 | 3428 |  | CORR | GENE | 09:18 | 09:39 | 10:05 | 110 | 574 | 10 | EXT |  | 0.89 | (c)
36955.921 | 2.931 | 2.894 | -8.189 | -8.226 | -52 | -1 | 18 | 0 | 2894 | 3429 |  | CORR | GENE | 11:01 | 11:10 | 11:13 | 84 | 142 | 10 | EXT |  | 0.89 | (c)
36962.267 | 9.277 | 9.263 | -1.843 | -1.857 | 1068 | 1140 | 1151 | 996 | 1826 | 3429 |  | CORR | CIGR | 02:02 | 02:14 | 02:15 | 31 | 166 | 15 | EXT |  | 0.89 | (c)
36963.194 | 10.204 | 10.105 | -0.916 | -1.015 | -818 | -643 | -631 | 444 | 896 | 3429 |  | CORR | GENE | 08:58 | 09:26 | 09:28 | 119 | 374 | 10 | EXT |  | 0.89 | (c)
36964.218 | 0.108 | 0.026 | -11.312 | -11.394 | -1494 | -1406 | -1407 | 737 | 26 | 3430 | Дефект проката | MIAN | GENE | 08:07 | 08:22 | 08:21 | 1165 | 174 |  | INT | Дефект проката Эквивалент потери металла 10%. |  | (c)
36971.383 | 7.273 | 7.256 | -4.147 | -4.164 | -1262 | -1181 | -1185 | 968 | 4136 | 3430 |  | CORR | CIGR | 08:45 | 08:58 | 08:57 | 28 | 154 | 12 | EXT |  | 0.89 | (c)
36971.654 | 7.544 | 7.494 | -3.876 | -3.926 | -1200 | -1035 | -1008 | 817 | 3859 | 3430 |  | CORR | GENE | 08:55 | 09:21 | 09:26 | 67 | 382 | 10 | EXT |  | 0.89 | (c)
36973.384 | 9.274 | 9.152 | -2.146 | -2.268 | -1145 | -840 | -901 | 657 | 1973 | 3430 |  | CORR | GENE | 09:04 | 09:53 | 09:43 | 295 | 488 | 26 | EXT |  | 0.98 | (c)
36974.296 | 10.186 | 10.122 | -1.234 | -1.298 | -1126 | -1020 | -945 | 763 | 1234 | 3430 |  | CORR | GENE | 09:07 | 09:24 | 09:36 | 64 | 363 | 11 | EXT |  | 0.89 | (c)
36992.871 | 6.021 | 5.998 | -5.099 | -5.122 | -1341 | -1200 | -1184 | 890 | 5059 | 3432 |  | CORR | GENE | 05:57 | 06:20 | 06:23 | 63 | 313 | 10 | EXT |  | 0.89 | (c)
36996.265 | 9.415 | 9.316 | -1.705 | -1.804 | -1237 | -1085 | -1054 | 871 | 1665 | 3432 |  | CORR | GENE | 06:14 | 06:39 | 06:44 | 139 | 366 | 10 | EXT |  | 0.9 | (c)
37009.396 | 0.126 | 0.108 | -11.104 | -11.122 | -745 | -582 | -630 | 516 | 108 | 3434 |  | CORR | CIGR | 07:42 | 08:09 | 08:01 | 22 | 229 | 13 | EXT |  | 0.89 | (c)
37013.084 | 3.814 | 3.794 | -7.416 | -7.436 | -56 | 2 | 24 | 0 | 3794 | 3434 |  | CORR | CIGR | 09:33 | 09:43 | 09:46 | 42 | 159 | 10 | EXT |  | 0.89 | (c)
37016.467 | 7.197 | 7.18 | -4.033 | -4.05 | 2169 | 2218 | 2214 | 0 | 3969 | 3434 |  | CORR | GENE | 03:32 | 03:40 | 03:40 | 81 | 91 | 10 | EXT |  | 0.89 | (c)
37016.851 | 7.581 | 7.54 | -3.649 | -3.69 | 2170 | 2217 | -2171 | 0 | 3635 | 3434 |  | CORR | CIGR | 03:33 | 03:40 | 03:52 | 55 | 238 | 12 | EXT |  | 0.89 | (c)
37019.311 | 10.041 | 10.026 | -1.189 | -1.204 | 2167 | -2194 | -2216 | 0 | 1180 | 3434 |  | CORR | CIGR | 03:32 | 03:48 | 03:45 | 24 | 157 | 10 | EXT |  | 0.89 | (c)
37023.728 | 3.228 | 3.212 | -7.522 | -7.538 | -1847 | -1673 | -1715 | 383 | 3212 | 3435 |  | CORR | GENE | 09:04 | 09:33 | 09:26 | 74 | 265 | 11 | EXT |  | 0.89 | (c)
37030.929 | 10.429 | 10.406 | -0.321 | -0.344 | -1671 | -1454 | -1441 | 559 | 190 | 3435 |  | CORR | GENE | 09:33 | 10:08 | 10:10 | 154 | 460 | 14 | EXT |  | 0.9 | (c)
37036.068 | 4.818 | 4.793 | -5.942 | -5.967 | -1742 | -1707 | -1675 | 488 | 4793 | 3436 |  | CORR | CIGR | 09:45 | 09:51 | 09:56 | 27 | 135 | 10 | EXT |  | 0.89 | (c)
37039.291 | 8.041 | 8.015 | -2.719 | -2.745 | -1905 | -1818 | -1815 | 326 | 2705 | 3436 |  | CORR | CIGR | 09:19 | 09:33 | 09:34 | 40 | 179 | 10 | EXT |  | 0.89 | (c)
37046.956 | 4.946 | 4.608 | -6.354 | -6.692 | -644 | -330 | -452 | 260 | 4608 | 3437 |  | CORR | GENE | 08:12 | 09:03 | 08:43 | 1614 | 384 | 14 | EXT |  | 1 | (b)
37050.928 | 8.918 | 8.895 | -2.382 | -2.405 | -494 | -451 | -449 | 405 | 2372 | 3437 |  | CORR | CIGR | 08:36 | 08:43 | 08:43 | 33 | 89 | 12 | EXT |  | 0.89 | (c)
37051.129 | 9.119 | 9.06 | -2.181 | -2.24 | -1172 | -1001 | -931 | 691 | 2155 | 3437 |  | CORR | GENE | 06:47 | 07:14 | 07:26 | 85 | 481 | 10 | EXT |  | 0.89 | (c)
37051.219 | 9.209 | 9.18 | -2.091 | -2.12 | 2212 | -1348 | -1787 | 0 | 1964 | 3437 |  | CORR | GENE | 03:53 | 06:18 | 05:07 | 156 | 923 | 10 | EXT |  | 0.9 | (c)
37051.736 | 9.726 | 9.641 | -1.574 | -1.659 | -703 | -482 | -554 | 405 | 1551 | 3437 |  | CORR | GENE | 08:02 | 08:38 | 08:26 | 108 | 297 | 10 | EXT |  | 0.89 | (c)
37053.15 | 11.14 | 11.091 | -0.16 | -0.209 | 1202 | 1359 | 1396 | 640 | 124 | 3437 |  | CORR | GENE | 01:10 | 01:35 | 01:41 | 85 | 389 | 11 | EXT |  | 0.89 | (c)
37080.547 | 4.537 | 4.52 | -6.603 | -6.62 | -1654 | -1439 | -1406 | 577 | 4520 | 3440 |  | CORR | GENE | 07:14 | 07:49 | 07:55 | 122 | 496 | 10 | EXT |  | 0.89 | (c)
37081.149 | 5.139 | 5.127 | -6.001 | -6.013 | -1417 | -1363 | -1328 | 814 | 5127 | 3440 |  | CORR | CIGR | 07:53 | 08:01 | 08:07 | 35 | 177 | 11 | EXT |  | 0.89 | (c)
37081.924 | 5.914 | 5.886 | -5.226 | -5.254 | -1724 | -1630 | -1624 | 507 | 5198 | 3440 |  | CORR | CIGR | 07:03 | 07:18 | 07:19 | 56 | 199 | 11 | EXT |  | 0.89 | (c)
37082.199 | 6.189 | 6.158 | -4.951 | -4.982 | 2212 | -2165 | -2107 | 0 | 4935 | 3440 |  | CORR | CIGR | 05:38 | 05:52 | 06:01 | 47 | 284 | 12 | EXT |  | 0.89 | (c)
37082.519 | 6.509 | 6.475 | -4.631 | -4.665 | 1888 | 2188 | 2073 | 0 | 4617 | 3440 |  | CORR | CIGR | 04:46 | 05:35 | 05:16 | 48 | 370 | 12 | EXT |  | 0.89 | (c)
37112.895 | 3.975 | 3.894 | -7.175 | -7.256 | -1360 | -1004 | -1091 | 822 | 3894 | 3443 |  | CORR | GENE | 07:49 | 08:46 | 08:32 | 187 | 538 | 10 | EXT |  | 0.9 | (c)
37113.494 | 4.574 | 4.551 | -6.576 | -6.599 | -1669 | -1591 | -1584 | 562 | 4551 | 3443 |  | CORR | CIGR | 06:59 | 07:11 | 07:13 | 49 | 170 | 10 | EXT |  | 0.89 | (c)
37114.603 | 5.683 | 5.666 | -5.467 | -5.484 | 703 | 753 | 743 | 703 | 5464 | 3443 |  | CORR | CIGR | 01:22 | 01:30 | 01:28 | 20 | 79 | 10 | EXT |  | 0.89 | (c)
37115.849 | 6.929 | 6.912 | -4.221 | -4.238 | -982 | -862 | -901 | 820 | 4203 | 3443 |  | CORR | CIGR | 08:50 | 09:09 | 09:03 | 35 | 162 | 11 | EXT |  | 0.89 | (c)
37116.203 | 7.283 | 7.185 | -3.867 | -3.965 | 1269 | 1405 | 1429 | 642 | 3825 | 3443 |  | CORR | GENE | 02:53 | 03:15 | 03:19 | 140 | 320 | 10 | EXT |  | 0.9 | (c)
37120.07 | 0 | -0.042 | -10.47 | -10.512 | -762 | 573 | 248 | 762 |  | 3444 | Нарушение формы кольцевого шва | GWAN |  | 10:18 | 01:54 | 01:01 | 0 | 2019 |  | EXT | Нарушение формы кольцевого шва |  | (c)
37137.08 | 6.54 | 6.376 | -4.75 | -4.914 | 2173 | 2191 | 2185 | 34 | 4642 | 3445 |  | CORR | AXGR | 07:46 | 07:49 | 07:48 | 272 | 24 | 12 | EXT |  | 0.92 | (c)
37137.796 | 7.256 | 7.166 | -4.034 | -4.124 | 2176 | 2186 | 2188 | 30 | 3937 | 3445 |  | CORR | AXGR | 07:47 | 07:48 | 07:49 | 187 | 24 | 12 | EXT |  | 0.91 | (c)
37139.931 | 9.391 | 9.369 | -1.899 | -1.921 | 66 | 174 | 158 | 66 | 1814 | 3445 |  | CORR | GENE | 02:06 | 02:24 | 02:21 | 107 | 184 | 10 | EXT |  | 0.89 | (c)
37141.166 | 10.626 | 10.598 | -0.664 | -0.692 | 1110 | 1307 | 1306 | 729 | 633 | 3445 |  | CORR | GENE | 04:55 | 05:26 | 05:26 | 59 | 392 | 10 | EXT |  | 0.89 | (c)
37141.83 | 0 | 0 | -10.69 | -10.69 | -367 | 744 | 406 | 0 | 0 | 3446 | Смещение кромок | GWAN |  | 09:05 | 00:05 | 11:10 | 0 | 1545 | 15 | EXT | Смещение кромок Вовнутрь Величина смещения - 2.9 мм. |  | (c)
37157.36 | 4.84 | 4.821 | -6.17 | -6.189 | -376 | -271 | -281 | 186 | 4821 | 3447 |  | CORR | CIGR | 07:43 | 08:00 | 07:58 | 37 | 191 | 10 | EXT |  | 0.89 | (c)
37168.524 | 4.994 | 4.933 | -5.976 | -6.037 | 905 | 1150 | 1286 | 905 | 4933 | 3448 |  | GOUG | GENE | 02:44 | 03:24 | 03:46 | 172 | 762 | 8 | EXT | Зона задиров. |  | (c)
37173.066 | 9.536 | 9.514 | -1.434 | -1.456 | 1070 | 1217 | 1332 | 1070 | 1382 | 3448 |  | GOUG | GENE | 03:11 | 03:35 | 03:53 | 74 | 524 | 11 | EXT | Зона задиров. |  | (c)
37188.231 | 3.201 | 3.186 | -7.749 | -7.764 | -2164 | -2099 | -2086 | 2007 | 3186 | 3450 |  | CORR | CIGR | 08:32 | 08:42 | 08:44 | 26 | 158 | 10 | EXT |  | 0.89 | (c)
37198.607 | 2.627 | 2.614 | -8.603 | -8.616 | -53 | 2 | -3 | 0 | 2614 | 3451 |  | CORR | CIGR | 08:54 | 09:03 | 09:02 | 24 | 100 | 12 | EXT |  | 0.89 | (c)
37213.242 | 6.032 | 6.019 | -5.058 | -5.071 | 1668 | 1713 | 1726 | 1668 | 5041 | 3452 |  | CORR | CIGR | 07:27 | 07:34 | 07:36 | 30 | 115 | 10 | EXT |  | 0.89 | (c)
37224.252 | 5.952 | 5.94 | -5.258 | -5.27 | 48 | 235 | 177 | 48 | 5223 | 3453 |  | CORR | CIGR | 07:29 | 07:59 | 07:49 | 47 | 258 | 10 | EXT | Аномалия находится на упругопластическом изгибе: R=546 D, максимальное растяжение на 0.2 час. | 0.89 | (c)
37226.729 | 8.429 | 8.35 | -2.781 | -2.86 | 10 | 222 | 333 | 10 | 2742 | 3453 |  | CORR | GENE | 07:22 | 07:56 | 08:14 | 118 | 647 | 11 | EXT | Аномалия находится на упругопластическом изгибе: R=483 D, максимальное растяжение на 0.2 час. | 0.9 | (c)
37240.545 | 0.305 | 0.294 | -11.295 | -11.306 | -1537 | -1492 | -1491 | 1445 | 294 | 3455 |  | CORR | CIGR | 01:45 | 01:52 | 01:52 | 24 | 92 | 11 | EXT | Аномалия находится на упругопластическом изгибе: R=535 D, максимальное растяжение на 11.7 час. | 0.89 | (c)
37242.383 | 2.143 | 2.077 | -9.457 | -9.523 | -1396 | -1316 | -1272 | 1148 | 2077 | 3455 |  | CORR | GENE | 02:07 | 02:20 | 02:27 | 126 | 248 | 30 | EXT | Аномалия находится на упругопластическом изгибе: R=691 D, максимальное растяжение на 11.6 час. | 0.92 | (c)
37242.657 | 2.417 | 2.402 | -9.183 | -9.198 | -1205 | -1175 | -1155 | 1106 | 2402 | 3455 |  | CORR | CIGR | 02:38 | 02:43 | 02:46 | 22 | 99 | 10 | EXT | Аномалия находится на упругопластическом изгибе: R=719 D, максимальное растяжение на 11.6 час. | 0.89 | (c)
37245.316 | 5.076 | 4.984 | -6.524 | -6.616 | -1187 | -976 | -1056 | 926 | 4984 | 3455 |  | CORR | GENE | 02:41 | 03:15 | 03:02 | 101 | 261 | 10 | EXT |  | 0.89 | (c)
37246.552 | 6.312 | 6.299 | -5.288 | -5.301 | 1238 | 1296 | 1297 | 1238 | 5279 | 3455 |  | CORR | CIGR | 09:12 | 09:22 | 09:22 | 22 | 118 | 13 | EXT |  | 0.89 | (c)
37246.672 | 6.432 | 6.414 | -5.168 | -5.186 | -821 | -780 | -722 | 624 | 5160 | 3455 |  | GOUG | CIGR | 03:40 | 03:47 | 03:56 | 26 | 197 | 9 | EXT | Задир. |  | (c)
37247.302 | 7.062 | 7.051 | -4.538 | -4.549 | 947 | 1016 | 1004 | 947 | 4522 | 3455 |  | CORR | CIGR | 08:25 | 08:37 | 08:35 | 27 | 115 | 10 | EXT |  | 0.89 | (c)
37247.504 | 7.264 | 7.248 | -4.336 | -4.352 | 839 | 899 | 901 | 839 | 4322 | 3455 |  | CORR | CIGR | 08:08 | 08:18 | 08:18 | 30 | 124 | 10 | EXT |  | 0.89 | (c)
37247.794 | 7.554 | 7.529 | -4.046 | -4.071 | 1313 | 1392 | 1397 | 1313 | 4029 | 3455 |  | CORR | CIGR | 09:24 | 09:37 | 09:38 | 42 | 169 | 11 | EXT |  | 0.89 | (c)
37248.055 | 7.815 | 7.797 | -3.785 | -3.803 | 1907 | 1976 | 1978 | 1907 | 3769 | 3455 |  | CORR | CIGR | 11:00 | 11:12 | 11:12 | 34 | 143 | 10 | EXT |  | 0.89 | (c)
37274.49 | 0 | 0 | -11.16 | -11.16 | 1855 | 2026 | 2139 | 0 | 0 | 3458 | Смещение кромок | GWAN |  | 05:02 | 05:30 | 05:48 | 0 | 568 | 19 | EXT | Смещение кромок Наружу Величина смещения - 3.1 мм. Аномалия находится на упругопластическом изгибе: R=552 D, максимальное растяжение на 6.5 час. |  | (c)
37298.37 | 1.18 | 1.16 | -10.06 | -10.08 | 696 | 775 | 742 | 696 | 1160 | 3461 |  | CORR | CIGR | 03:49 | 04:02 | 03:57 | 20 | 93 | 11 | EXT |  | 0.89 | (c)
37344.458 | 1.608 | 1.599 | -9.772 | -9.781 | -322 | -228 | -219 | 117 | 1599 | 3465 |  | CORR | CIGR | 08:16 | 08:32 | 08:33 | 44 | 205 | 12 | EXT |  | 0.89 | (c)
37344.577 | 1.727 | 1.713 | -9.653 | -9.667 | 50 | 102 | 114 | 50 | 1713 | 3465 |  | CORR | CIGR | 09:17 | 09:25 | 09:27 | 29 | 127 | 10 | EXT |  | 0.89 | (c)
37345.243 | 2.393 | 2.319 | -8.987 | -9.061 | -166 | -64 | 66 | 0 | 2319 | 3465 |  | CORR | GENE | 08:42 | 08:58 | 09:19 | 89 | 464 | 14 | EXT |  | 0.89 | (c)
37345.678 | 2.828 | 2.784 | -8.552 | -8.596 | 1869 | 2040 | 2123 | 0 | 2784 | 3465 |  | CORR | GENE | 02:10 | 02:38 | 02:51 | 78 | 508 | 11 | EXT |  | 0.89 | (c)
37345.827 | 2.977 | 2.94 | -8.403 | -8.44 | -365 | -290 | -256 | 148 | 2940 | 3465 |  | CORR | GENE | 08:10 | 08:22 | 08:27 | 74 | 217 | 10 | EXT |  | 0.89 | (c)
37346.136 | 3.286 | 3.263 | -8.094 | -8.117 | 1744 | 1895 | 1845 | 285 | 3263 | 3465 |  | CORR | CIGR | 01:50 | 02:14 | 02:06 | 37 | 201 | 10 | EXT |  | 0.89 | (c)
37346.433 | 3.583 | 3.501 | -7.797 | -7.879 | 1835 | 2030 | 2134 | 0 | 3501 | 3465 |  | CORR | GENE | 02:05 | 02:36 | 02:53 | 175 | 597 | 10 | EXT |  | 0.9 | (c)
37346.594 | 3.744 | 3.653 | -7.636 | -7.727 | -1960 | -1940 | -1932 | 270 | 3653 | 3465 |  | CORR | GENE | 03:52 | 03:55 | 03:57 | 324 | 56 | 10 | EXT |  | 0.92 | (c)
37348.692 | 5.842 | 5.824 | -5.538 | -5.556 | -480 | -415 | -438 | 396 | 5526 | 3465 |  | CORR | CIGR | 07:51 | 08:02 | 07:58 | 30 | 84 | 13 | EXT |  | 0.89 | (c)
37350.409 | 7.559 | 7.545 | -3.821 | -3.835 | -99 | -68 | -74 | 49 | 3814 | 3465 |  | CORR | CIGR | 08:52 | 08:57 | 08:56 | 21 | 50 | 10 | EXT |  | 0.89 | (c)
37350.632 | 7.782 | 7.764 | -3.598 | -3.616 | 1840 | 1964 | 1955 | 160 | 3561 | 3465 |  | CORR | GENE | 02:05 | 02:25 | 02:24 | 55 | 230 | 11 | EXT |  | 0.89 | (c)
37352.351 | 9.501 | 9.476 | -1.879 | -1.904 | 2057 | 2227 | -2063 | 0 | 1802 | 3465 |  | CORR | GENE | 02:40 | 03:08 | 03:35 | 102 | 682 | 10 | EXT |  | 0.89 | (c)
37358.012 | 3.782 | 3.711 | -7.758 | -7.829 | 1666 | 1958 | 1889 | 118 | 3711 | 3466 |  | CORR | GENE | 06:26 | 07:13 | 07:02 | 145 | 446 | 10 | EXT |  | 0.9 | (c)
37358.271 | 4.041 | 4.013 | -7.499 | -7.527 | 2186 | -2225 | -2144 | 0 | 4013 | 3466 |  | CORR | CIGR | 07:50 | 07:58 | 08:11 | 48 | 262 | 10 | EXT |  | 0.89 | (c)
37359.241 | 5.011 | 4.985 | -6.529 | -6.555 | 1156 | 1940 | 1631 | 123 | 4985 | 3466 |  | CORR | GENE | 05:04 | 07:11 | 06:21 | 160 | 952 | 10 | EXT |  | 0.9 | (c)
37360.872 | 6.642 | 6.593 | -4.898 | -4.947 | 1583 | 1978 | 1897 | 20 | 4834 | 3466 |  | CORR | GENE | 06:13 | 07:17 | 07:04 | 113 | 627 | 14 | EXT |  | 0.9 | (c)
37361.185 | 6.955 | 6.898 | -4.585 | -4.642 | -2206 | -2040 | -1969 | 25 | 4573 | 3466 |  | CORR | GENE | 08:01 | 08:28 | 08:40 | 69 | 474 | 14 | EXT |  | 0.89 | (c)
37361.274 | 7.044 | 6.892 | -4.496 | -4.648 | 2178 | 2191 | 2189 | 30 | 3923 | 3466 |  | CORR | AXGR | 07:49 | 07:51 | 07:51 | 725 | 23 | 13 | EXT |  | 0.97 | (c)
37362.014 | 7.784 | 7.767 | -3.756 | -3.773 | 2186 | -2123 | -2154 | 0 | 3737 | 3466 |  | CORR | CIGR | 07:50 | 08:15 | 08:10 | 36 | 242 | 11 | EXT |  | 0.89 | (c)
37366.17 | 0.4 | 0.361 | -11.11 | -11.149 | 2209 | -2059 | -2024 | 0 | 361 | 3467 |  | CORR | GENE | 04:29 | 05:00 | 05:06 | 65 | 456 | 10 | EXT |  | 0.89 | (c)
37366.712 | 0.942 | 0.756 | -10.568 | -10.754 | 2003 | -2128 | -1722 | 0 | 756 | 3467 |  | CORR | GENE | 03:56 | 04:49 | 05:55 | 246 | 1473 | 10 | EXT |  | 0.91 | (c)
37372.114 | 6.344 | 6.323 | -5.166 | -5.187 | -547 | -378 | -405 | 263 | 5132 | 3467 |  | CORR | GENE | 09:04 | 09:32 | 09:27 | 55 | 284 | 10 | EXT |  | 0.89 | (c)
37372.518 | 6.748 | 6.721 | -4.762 | -4.789 | -440 | -358 | -311 | 182 | 4739 | 3467 |  | CORR | CIGR | 09:22 | 09:35 | 09:43 | 50 | 258 | 10 | EXT |  | 0.89 | (c)
37375.871 | 10.101 | 10.005 | -1.409 | -1.505 | -314 | -210 | -138 | 0 | 1376 | 3467 |  | CORR | GENE | 09:42 | 09:59 | 10:10 | 129 | 351 | 12 | EXT |  | 0.9 | (c)
37398.143 | 9.353 | 9.094 | -2.077 | -2.336 | -1383 | -1372 | -1370 | 848 | 1987 | 3469 |  | CORR | AXGR | 07:36 | 07:38 | 07:38 | 349 | 25 | 14 | EXT |  | 0.94 | (c)
37398.926 | 10.136 | 9.682 | -1.294 | -1.748 | -1392 | -1382 | -1379 | 838 | 1110 | 3469 |  | CORR | AXGR | 07:34 | 07:36 | 07:37 | 638 | 28 | 13 | EXT |  | 0.97 | (c)
37401.501 | 1.281 | 0.168 | -10.219 | -11.332 | 2118 | 2141 | 2172 | 4 | 168 | 3470 |  | CORR | GENE | 07:10 | 07:13 | 07:18 | 1349 | 109 | 12 | EXT |  | 0.98 | (c)
37412.31 | 0.59 | 0.18 | -10.73 | -11.14 | 2168 | 2197 | 2201 | 0 | 180 | 3471 |  | CORR | GENE | 04:23 | 04:28 | 04:29 | 980 | 65 | 11 | EXT |  | 0.97 | (c)
37416.052 | 4.332 | 4.313 | -6.988 | -7.007 | -1873 | -1722 | -1764 | 357 | 4313 | 3471 |  | CORR | CIGR | 05:31 | 05:56 | 05:49 | 41 | 219 | 12 | EXT |  | 0.89 | (c)
37416.227 | 4.507 | 4.32 | -6.813 | -7 | 2200 | -2210 | -2188 | 0 | 4320 | 3471 |  | CORR | GENE | 04:29 | 04:37 | 04:40 | 610 | 146 | 11 | EXT |  | 0.95 | (c)
37450.851 | 2.551 | 2.421 | -5.359 | -5.489 | 201 | -1263 | 2130 | 201 | 2421 | 3475 |  | ARTD | GENE | 10:24 | 06:28 | 03:35 | 160 | 3857 |  | EXT | Эквивалент потери металла 13%. От изолировочной машины. Аномалия находится на упругопластическом изгибе: R=650 D, максимальное растяжение на 6.1 час. |  | (c)
37469.251 | 1.601 | 1.583 | -9.519 | -9.537 | 1547 | 1668 | 1700 | 378 | 1583 | 3477 |  | CORR | CIGR | 05:27 | 05:47 | 05:52 | 37 | 306 | 12 | EXT |  | 0.89 | (c)
37472.706 | 5.056 | 4.953 | -6.064 | -6.167 | 498 | 648 | 821 | 498 | 4953 | 3477 |  | CORR | GENE | 02:38 | 03:02 | 03:30 | 241 | 646 | 10 | EXT | Аномалия находится на упругопластическом изгибе: R=621 D, максимальное растяжение на 12 час. | 0.91 | (c)
37519.173 | 6.103 | 6.079 | -5.367 | -5.391 | -1704 | -1585 | -1607 | 527 | 5346 | 3481 |  | CORR | CIGR | 06:33 | 06:53 | 06:49 | 45 | 193 | 10 | EXT |  | 0.89 | (c)
37659.793 | 10.453 | 10.389 | -0.747 | -0.811 | -1705 | -1558 | -1450 | 526 | 679 | 3493 |  | CORR | GENE | 04:60 | 05:23 | 05:41 | 132 | 509 | 11 | EXT |  | 0.9 | (c)
37663.547 | 3.007 | 2.966 | -7.883 | -7.924 | -1569 | -1356 | -1370 | 662 | 2966 | 3494 |  | CORR | GENE | 08:57 | 09:31 | 09:29 | 94 | 397 | 10 | EXT |  | 0.89 | (c)
37665.43 | 4.89 | 4.871 | -6 | -6.019 | 711 | 1043 | 919 | 711 | 4871 | 3494 |  | CORR | GENE | 03:05 | 03:59 | 03:39 | 97 | 416 | 10 | EXT |  | 0.89 | (c)
37693.513 | 10.593 | 10.578 | -0.737 | -0.752 | 1313 | 1365 | 1364 | 815 | 727 | 3496 |  | CORR | CIGR | 06:06 | 06:15 | 06:14 | 25 | 102 | 10 | EXT |  | 0.89 | (c)
37727.403 | 10.183 | 9.334 | -0.977 | -1.826 | -1249 | -1164 | -1000 | 751 | 789 | 3499 |  | GOUG | GENE | 08:29 | 08:43 | 09:10 | 1037 | 497 | 9 | EXT | Зона задиров. |  | (c)
37857.832 | 9.572 | 9.393 | -1.798 | -1.977 | -558 | -449 | -393 | 227 | 1583 | 3511 |  | ARTD | GENE | 08:51 | 09:08 | 09:17 | 394 | 331 |  | EXT | Эквивалент потери металла 10%. Аномалия находится в зоне расположения футляра. |  | (c)
37955.571 | 4.201 | 4.118 | -6.639 | -6.722 | -993 | -871 | -648 | 303 | 4118 | 3521 |  | CORR | GENE | 03:50 | 04:10 | 04:46 | 135 | 690 | 10 | EXT |  | 0.9 | (c)
37961.987 | 10.617 | 10.603 | -0.223 | -0.237 | -461 | -382 | -393 | 324 | 217 | 3521 |  | CORR | CIGR | 05:16 | 05:29 | 05:27 | 20 | 137 | 10 | EXT |  | 0.89 | (c)
38006.276 | 0.126 | 0.093 | -11.134 | -11.167 | 793 | -2077 | -1553 | 0 | 93 | 3526 | Дефект проката | MIAN | GENE | 01:11 | 05:28 | 06:53 | 75 | 4230 |  | INT | Дефект проката Эквивалент потери металла 13%. |  | (c)
38079.721 | 5.391 | 5.362 | -5.479 | -5.508 | -920 | -833 | -807 | 694 | 5362 | 3532 |  | CORR | GENE | 07:21 | 07:35 | 07:39 | 52 | 227 | 10 | EXT |  | 0.89 | (c)
38096.71 | 0 | 0 | -11.14 | -11.14 | 651 | 1283 | 1198 | 485 | 0 | 3534 | Смещение кромок | GWAN |  | 04:12 | 05:55 | 05:41 | 0 | 1095 | 19 | EXT | Смещение кромок Наружу Величина смещения - 3.2 мм. |  | (c)
38139.764 | 9.514 | 9.478 | -0.876 | -0.912 | -1109 | -921 | -923 | 737 | 848 | 3537 |  | CORR | GENE | 06:51 | 07:21 | 07:21 | 64 | 372 | 10 | EXT |  | 0.89 | (c)
38224.484 | 5.904 | 5.844 | -3.136 | -3.196 | 1721 | 1814 | 1955 | 42 | 3125 | 3545 |  | CORR | GENE | 04:07 | 04:22 | 04:45 | 71 | 468 | 10 | EXT |  | 0.89 | (c)
38224.555 | 5.975 | 5.957 | -3.065 | -3.083 | 1682 | 1785 | 1754 | 405 | 3064 | 3545 |  | CORR | CIGR | 04:01 | 04:17 | 04:12 | 19 | 143 | 11 | EXT |  | 0.89 | (c)
38243.234 | 4.714 | 4.708 | -5.886 | -5.892 | -1925 | -1865 | -1883 | 305 | 4708 | 3547 |  | CORR | CIGR | 04:23 | 04:33 | 04:30 | 31 | 85 | 10 | EXT |  | 0.89 | (c)
38243.763 | 5.243 | 5.218 | -5.357 | -5.382 | 2124 | 2213 | -2217 | 0 | 5218 | 3547 |  | CORR | GENE | 03:16 | 03:31 | 03:36 | 65 | 241 | 10 | EXT |  | 0.89 | (c)
38339.531 | 2.181 | 2.126 | -8.629 | -8.684 | -630 | -510 | -476 | 322 | 2126 | 3556 |  | CORR | GENE | 06:46 | 07:06 | 07:11 | 71 | 308 | 10 | EXT |  | 0.89 | (c)
38358.706 | 0.126 | 0.074 | -11.034 | -11.086 | 57 | -2088 | 1480 | 57 | 74 | 3558 | Дефект проката | MIAN | GENE | 03:26 | 09:40 | 07:16 | 68 | 2847 |  | INT | Дефект проката Эквивалент потери металла 11%. |  | (c)
38414.715 | 1.415 | 1.26 | -9.945 | -10.1 | 1215 | 1453 | 1532 | 381 | 1260 | 3563 |  | CORR | GENE | 02:51 | 03:30 | 03:42 | 175 | 634 | 14 | EXT |  | 0.91 | (c)
38418.944 | 5.644 | 5.589 | -5.716 | -5.771 | 1714 | 1729 | 1736 | 472 | 5589 | 3563 |  | GOUG | AXGR | 04:12 | 04:14 | 04:15 | 95 | 45 | 16 | EXT | Задир. |  | (c)
38422.013 | 8.713 | 8.648 | -2.647 | -2.712 | -1610 | -1128 | -1210 | 621 | 2547 | 3563 |  | CORR | GENE | 07:15 | 08:33 | 08:20 | 165 | 799 | 10 | EXT |  | 0.9 | (c)
38422.2 | 8.9 | 8.882 | -2.46 | -2.478 | 2090 | 2146 | 2161 | 0 | 2446 | 3563 |  | CORR | CIGR | 05:12 | 05:22 | 05:24 | 32 | 142 | 10 | EXT |  | 0.89 | (c)
38422.774 | 9.474 | 9.444 | -1.886 | -1.916 | 1720 | 1954 | 1987 | 0 | 1820 | 3563 |  | CORR | GENE | 04:13 | 04:50 | 04:56 | 96 | 534 | 10 | EXT |  | 0.89 | (c)
38424.552 | 11.252 | 11.177 | -0.108 | -0.183 | -1558 | -1399 | -1287 | 673 | 85 | 3563 |  | CORR | GENE | 07:24 | 07:49 | 08:07 | 98 | 542 | 11 | EXT |  | 0.89 | (c)
38424.778 | 0.118 | 0.079 | -10.652 | -10.691 | 1709 | -2145 | 2090 | 1709 | 79 | 3564 |  | CORR | GENE | 05:56 | 07:33 | 06:57 | 92 | 760 | 11 | EXT |  | 0.89 | (c)
38425.403 | 0.743 | 0.647 | -10.027 | -10.123 | 1318 | 1388 | 1567 | 1318 | 647 | 3564 |  | CORR | GENE | 04:52 | 05:04 | 05:33 | 118 | 498 | 10 | EXT |  | 0.9 | (c)
38427.285 | 2.625 | 2.611 | -8.145 | -8.159 | -826 | -744 | -755 | 685 | 2611 | 3564 |  | CORR | CIGR | 11:06 | 11:20 | 11:18 | 36 | 140 | 11 | EXT |  | 0.89 | (c)
38427.448 | 2.788 | 2.768 | -7.982 | -8.002 | -758 | -670 | -677 | 596 | 2768 | 3564 |  | CORR | CIGR | 11:17 | 11:32 | 11:30 | 41 | 162 | 13 | EXT |  | 0.89 | (c)
38427.911 | 3.251 | 3.231 | -7.519 | -7.539 | -684 | -586 | -599 | 514 | 3231 | 3564 |  | CORR | CIGR | 11:29 | 11:45 | 11:43 | 38 | 170 | 11 | EXT |  | 0.89 | (c)
38447.484 | 0.834 | 0.8 | -10.266 | -10.3 | 777 | 906 | 900 | 777 | 800 | 3566 |  | CORR | GENE | 04:13 | 04:34 | 04:33 | 77 | 246 | 10 | EXT |  | 0.89 | (c)
38470.536 | 1.916 | 1.884 | -9.694 | -9.726 | -1061 | -989 | -874 | 687 | 1884 | 3568 |  | CORR | CIGR | 06:02 | 06:14 | 06:32 | 55 | 374 | 11 | EXT | Аномалия находится на упругопластическом изгибе: R=520 D, максимальное растяжение на 7.9 час. | 0.89 | (c)
38470.663 | 2.043 | 2.023 | -9.567 | -9.587 | -555 | -452 | -456 | 357 | 2023 | 3568 |  | CORR | CIGR | 07:24 | 07:40 | 07:40 | 39 | 198 | 13 | EXT | Аномалия находится на упругопластическом изгибе: R=520 D, максимальное растяжение на 7.9 час. | 0.89 | (c)
38471.424 | 2.804 | 2.779 | -8.806 | -8.831 | -567 | -459 | -451 | 334 | 2779 | 3568 |  | CORR | CIGR | 07:22 | 07:39 | 07:41 | 53 | 233 | 12 | EXT | Аномалия находится на упругопластическом изгибе: R=545 D, максимальное растяжение на 7.8 час. | 0.89 | (c)
38473.672 | 5.052 | 4.978 | -6.558 | -6.632 | -1908 | -1599 | -1493 | 1078 | 4978 | 3568 |  | CORR | GENE | 03:45 | 04:35 | 04:52 | 105 | 830 | 11 | EXT | Аномалия находится на упругопластическом изгибе: R=842 D, максимальное растяжение на 7.5 час. | 0.89 | (c)
38612.937 | 10.077 | 10.016 | -1.283 | -1.344 | 1357 | 1985 | 1800 | 0 | 1162 | 3580 |  | CORR | GENE | 02:25 | 04:07 | 03:37 | 182 | 885 | 12 | EXT |  | 0.9 | (c)
38613.778 | 10.918 | 10.806 | -0.442 | -0.554 | 1442 | 1942 | 1946 | 0 | 335 | 3580 |  | CORR | GENE | 02:39 | 03:60 | 04:00 | 219 | 1007 | 10 | EXT |  | 0.91 | (c)
38622.062 | 7.842 | 7.833 | -2.968 | -2.977 | -1884 | -1831 | -1852 | 347 | 2958 | 3581 |  | CORR | CIGR | 04:30 | 04:39 | 04:35 | 19 | 63 | 10 | EXT |  | 0.89 | (c)
38640.566 | 4.386 | 4.366 | -6.764 | -6.784 | 519 | 796 | 736 | 519 | 4366 | 3583 |  | CORR | GENE | 04:00 | 04:45 | 04:35 | 62 | 434 | 10 | EXT |  | 0.89 | (c)
38702.329 | 1.769 | 1.742 | -8.481 | -8.508 | 1048 | 1262 | 1341 | 597 | 1742 | 3589 |  | CORR | GENE | 00:45 | 01:20 | 01:32 | 72 | 585 | 13 | EXT | Аномалия находится на упругопластическом изгибе: R=547 D, максимальное растяжение на 0.3 час. | 0.89 | (c)
38703.044 | 2.484 | 2.483 | -7.766 | -7.767 | 1788 | 1864 | 1864 | 291 | 2483 | 3589 |  | CORR | CIGR | 02:45 | 02:57 | 02:57 | 21 | 152 | 14 | EXT | Аномалия находится на упругопластическом изгибе: R=529 D, максимальное растяжение на 0.2 час. | 0.89 | (c)
38703.2 | 2.64 | 2.601 | -7.61 | -7.649 | 1875 | 2028 | 2032 | 42 | 2601 | 3589 |  | CORR | GENE | 02:59 | 03:23 | 03:24 | 83 | 313 | 10 | EXT | Аномалия находится на упругопластическом изгибе: R=529 D, максимальное растяжение на 0.2 час. | 0.89 | (c)
38704.822 | 4.262 | 4.259 | -5.988 | -5.991 | 2084 | 2144 | 2124 | 66 | 4259 | 3589 |  | CORR | CIGR | 03:32 | 03:42 | 03:39 | 20 | 81 | 12 | EXT | Аномалия находится на упругопластическом изгибе: R=459 D, максимальное растяжение на 11.9 час. | 0.89 | (c)
38711.526 | 0.716 | 0.691 | -10.384 | -10.409 | 271 | 398 | 382 | 271 | 691 | 3590 |  | CORR | CIGR | 03:10 | 03:30 | 03:28 | 48 | 223 | 12 | EXT | Аномалия находится на упругопластическом изгибе: R=418 D, максимальное растяжение на 11.5 час. | 0.89 | (c)
38712.266 | 1.456 | 1.388 | -9.644 | -9.712 | -505 | -265 | -321 | 136 | 1388 | 3590 |  | CORR | GENE | 01:05 | 01:43 | 01:34 | 105 | 368 | 10 | EXT | Аномалия находится на упругопластическом изгибе: R=443 D, максимальное растяжение на 11.5 час. | 0.89 | (c)
38716.453 | 5.643 | 5.624 | -5.457 | -5.476 | 633 | 721 | 739 | 633 | 5442 | 3590 |  | CORR | CIGR | 04:08 | 04:22 | 04:25 | 34 | 212 | 11 | EXT | Аномалия находится на упругопластическом изгибе: R=760 D, максимальное растяжение на 10.7 час. | 0.89 | (c)
38717.049 | 6.239 | 6.206 | -4.861 | -4.894 | 451 | 570 | 597 | 451 | 4827 | 3590 |  | CORR | GENE | 03:39 | 03:58 | 04:02 | 67 | 291 | 10 | EXT | Аномалия находится на упругопластическом изгибе: R=803 D, максимальное растяжение на 10.5 час. | 0.89 | (c)
38717.276 | 6.466 | 6.416 | -4.634 | -4.684 | 680 | 750 | 808 | 680 | 4617 | 3590 |  | CORR | GENE | 04:16 | 04:27 | 04:36 | 67 | 255 | 12 | EXT | Аномалия находится на упругопластическом изгибе: R=824 D, максимальное растяжение на 10.4 час. | 0.89 | (c)
38717.278 | 6.468 | 6.448 | -4.632 | -4.652 | -57 | 18 | 59 | 0 | 4618 | 3590 |  | CORR | CIGR | 02:17 | 02:29 | 02:36 | 34 | 232 | 11 | EXT | Аномалия находится на упругопластическом изгибе: R=824 D, максимальное растяжение на 10.4 час. | 0.89 | (c)
38717.774 | 6.964 | 6.863 | -4.136 | -4.237 | 210 | 330 | 522 | 210 | 4110 | 3590 |  | CORR | GENE | 03:00 | 03:19 | 03:50 | 127 | 623 | 11 | EXT | Аномалия находится на упругопластическом изгибе: R=860 D, максимальное растяжение на 10.2 час. | 0.9 | (c)
38717.931 | 7.121 | 7.107 | -3.979 | -3.993 | -43 | 269 | 134 | 0 | 3836 | 3590 |  | CORR | GENE | 02:19 | 03:10 | 02:48 | 157 | 353 | 10 | EXT | Аномалия находится на упругопластическом изгибе: R=875 D, максимальное растяжение на 10.1 час. | 0.9 | (c)
38718.164 | 7.354 | 7.303 | -3.746 | -3.797 | 331 | 448 | 552 | 331 | 3731 | 3590 |  | CORR | GENE | 03:20 | 03:38 | 03:55 | 66 | 441 | 18 | EXT | Аномалия находится на упругопластическом изгибе: R=885 D, максимальное растяжение на 10 час. | 0.89 | (c)
38723.023 | 1.113 | 0.919 | -10.327 | -10.521 | 1701 | 2064 | -2077 | 1393 | 919 | 3591 |  | CORR | GENE | 10:03 | 11:01 | 11:53 | 266 | 1367 | 10 | EXT |  | 0.91 | (c)
38737.095 | 3.745 | 3.689 | -5.495 | -5.551 | -1062 | -733 | -786 | 510 | 3689 | 3592 |  | CORR | GENE | 00:25 | 01:18 | 01:09 | 112 | 552 | 10 | EXT |  | 0.89 | (c)
38737.129 | 3.779 | 3.742 | -5.461 | -5.498 | 2177 | -1987 | -2013 | 1743 | 3742 | 3592 |  | CORR | GENE | 09:08 | 09:55 | 09:51 | 99 | 541 | 10 | EXT |  | 0.89 | (c)
38737.344 | 3.994 | 3.938 | -5.246 | -5.302 | -565 | -451 | -351 | 138 | 3938 | 3592 |  | CORR | GENE | 01:45 | 02:03 | 02:19 | 68 | 427 | 10 | EXT |  | 0.89 | (c)
38737.43 | 4.08 | 3.993 | -5.16 | -5.247 | -2137 | -1447 | -1583 | 1028 | 3993 | 3592 |  | CORR | GENE | 09:31 | 11:23 | 11:01 | 221 | 1108 | 10 | EXT |  | 0.91 | (c)
38737.791 | 4.441 | 4.361 | -4.799 | -4.879 | -2084 | -1139 | -1287 | 490 | 4361 | 3592 |  | CORR | GENE | 09:40 | 00:12 | 11:48 | 274 | 1594 | 10 | EXT |  | 0.91 | (c)
38738.314 | 4.964 | 4.666 | -4.276 | -4.574 | -2145 | -1720 | -1271 | 397 | 4219 | 3592 |  | CORR | GENE | 09:30 | 10:38 | 11:51 | 355 | 1748 | 10 | EXT |  | 0.92 | (c)
38738.784 | 5.434 | 5.377 | -3.806 | -3.863 | -2169 | -1995 | -1934 | 1698 | 3767 | 3592 |  | CORR | GENE | 09:26 | 09:54 | 10:04 | 96 | 471 | 10 | EXT |  | 0.89 | (c)
38740.363 | 7.013 | 6.959 | -2.227 | -2.281 | -1882 | -1601 | -1590 | 1299 | 2165 | 3592 |  | CORR | GENE | 10:12 | 10:58 | 10:59 | 116 | 583 | 10 | EXT |  | 0.89 | (c)
38746.764 | 4.174 | 4.157 | -6.926 | -6.943 | -1891 | -1696 | -1774 | 1657 | 4157 | 3593 |  | CORR | CIGR | 01:34 | 02:05 | 01:52 | 31 | 234 | 11 | EXT |  | 0.89 | (c)
38748.043 | 5.453 | 5.331 | -5.647 | -5.769 | -2191 | -2055 | -1791 | 1391 | 5331 | 3593 |  | CORR | GENE | 00:45 | 01:07 | 01:50 | 150 | 800 | 11 | EXT |  | 0.9 | (c)
38748.343 | 5.753 | 5.736 | -5.347 | -5.364 | -1544 | -1317 | -1376 | 1208 | 5309 | 3593 |  | CORR | CIGR | 02:30 | 03:06 | 02:57 | 55 | 336 | 13 | EXT |  | 0.89 | (c)
38749.666 | 7.076 | 7.003 | -4.024 | -4.097 | -2131 | -1811 | -1759 | 1386 | 3941 | 3593 |  | CORR | GENE | 00:55 | 01:47 | 01:55 | 156 | 745 | 15 | EXT |  | 0.91 | (c)
38760.906 | 7.216 | 7.169 | -4.104 | -4.151 | 1425 | 1550 | 1622 | 1425 | 4080 | 3594 |  | CORR | GENE | 01:01 | 01:21 | 01:33 | 71 | 395 | 10 | EXT |  | 0.89 | (c)
38761.285 | 7.595 | 7.563 | -3.725 | -3.757 | 1459 | 1652 | 1628 | 1459 | 3659 | 3594 |  | CORR | GENE | 01:06 | 01:38 | 01:34 | 98 | 338 | 10 | EXT |  | 0.89 | (c)
38761.693 | 8.003 | 7.984 | -3.317 | -3.336 | 1572 | 1783 | 1704 | 1572 | 3211 | 3594 |  | CORR | GENE | 01:25 | 01:59 | 01:46 | 125 | 264 | 10 | EXT |  | 0.9 | (c)
38762.149 | 8.459 | 8.367 | -2.861 | -2.953 | 1357 | 1502 | 1657 | 1357 | 2833 | 3594 |  | CORR | GENE | 00:50 | 01:14 | 01:38 | 120 | 600 | 10 | EXT |  | 0.9 | (c)
38762.655 | 8.965 | 8.941 | -2.355 | -2.379 | 1482 | 1609 | 1701 | 1482 | 2317 | 3594 |  | CORR | GENE | 01:10 | 01:31 | 01:46 | 62 | 437 | 10 | EXT |  | 0.89 | (c)
38763.722 | 10.032 | 9.887 | -1.288 | -1.433 | 1683 | 1975 | 2194 | 1683 | 1223 | 3594 |  | CORR | GENE | 01:43 | 02:30 | 03:05 | 210 | 1024 | 13 | EXT |  | 0.91 | (c)
38764.151 | 10.461 | 10.352 | -0.859 | -0.968 | 1787 | 1899 | 2184 | 1787 | 839 | 3594 |  | CORR | GENE | 01:59 | 02:18 | 03:03 | 129 | 794 | 11 | EXT |  | 0.9 | (c)
38764.202 | 10.512 | 10.474 | -0.808 | -0.846 | -1264 | -601 | -843 | 421 | 670 | 3594 |  | CORR | GENE | 05:47 | 07:34 | 06:55 | 176 | 843 | 11 | EXT |  | 0.9 | (c)
38764.262 | 10.572 | 10.534 | -0.748 | -0.786 | 1314 | 1833 | 1999 | 1314 | 603 | 3594 |  | CORR | GENE | 00:43 | 02:07 | 02:34 | 183 | 1371 | 10 | EXT |  | 0.9 | (c)
38764.484 | 10.794 | 10.741 | -0.526 | -0.579 | 1676 | -2109 | 2160 | 1676 | 376 | 3594 |  | CORR | GENE | 01:41 | 03:31 | 02:60 | 203 | 968 | 12 | EXT |  | 0.91 | (c)
38765.135 | 0.125 | 0.096 | -10.725 | -10.754 | -1693 | -1579 | -1537 | 1381 | 96 | 3595 |  | CORR | GENE | 00:06 | 00:24 | 00:31 | 61 | 312 | 11 | EXT |  | 0.89 | (c)
38768.484 | 3.474 | 3.463 | -7.376 | -7.387 | -1236 | -986 | -1070 | 904 | 3463 | 3595 |  | CORR | CIGR | 01:20 | 02:00 | 01:47 | 32 | 332 | 10 | EXT |  | 0.89 | (c)
38769.14 | 4.13 | 4.096 | -6.72 | -6.754 | -1185 | -1104 | -996 | 806 | 4096 | 3595 |  | CORR | CIGR | 01:28 | 01:41 | 01:59 | 46 | 379 | 12 | EXT |  | 0.89 | (c)
38769.936 | 4.926 | 4.871 | -5.924 | -5.979 | -1079 | -854 | -828 | 576 | 4871 | 3595 |  | CORR | GENE | 01:45 | 02:21 | 02:26 | 82 | 503 | 10 | EXT |  | 0.89 | (c)
38770.76 | 5.75 | 5.704 | -5.1 | -5.146 | -935 | -858 | -765 | 594 | 5098 | 3595 |  | CORR | CIGR | 02:08 | 02:21 | 02:36 | 48 | 341 | 13 | EXT |  | 0.89 | (c)
38771.558 | 6.548 | 6.533 | -4.302 | -4.317 | -1075 | -742 | -863 | 650 | 4265 | 3595 |  | CORR | CIGR | 01:46 | 02:39 | 02:20 | 52 | 425 | 11 | EXT |  | 0.89 | (c)
38779.808 | 3.948 | 3.929 | -4.542 | -4.561 | 456 | 943 | 733 | 456 | 3929 | 3596 |  | CORR | GENE | 00:46 | 02:05 | 01:31 | 95 | 554 | 11 | EXT |  | 0.89 | (c)
38780.725 | 4.865 | 4.755 | -3.625 | -3.735 | 460 | 541 | 730 | 460 | 3623 | 3596 |  | CORR | GENE | 00:47 | 01:00 | 01:31 | 112 | 540 | 10 | EXT |  | 0.89 | (c)
38781.435 | 5.575 | 5.532 | -2.915 | -2.958 | 441 | 1139 | 910 | 441 | 2790 | 3596 |  | CORR | GENE | 00:44 | 02:37 | 01:60 | 168 | 937 | 16 | EXT |  | 0.91 | (c)
38781.707 | 5.847 | 5.822 | -2.643 | -2.668 | 582 | 714 | 701 | 582 | 2610 | 3596 |  | CORR | GENE | 01:07 | 01:28 | 01:26 | 58 | 238 | 10 | EXT |  | 0.89 | (c)
38782.351 | 6.491 | 6.376 | -1.999 | -2.114 | 565 | 713 | 1148 | 565 | 1920 | 3596 |  | CORR | GENE | 01:04 | 01:28 | 02:38 | 194 | 1167 | 14 | EXT |  | 0.91 | (c)
38783.176 | 7.316 | 7.272 | -1.174 | -1.218 | 482 | 835 | 785 | 482 | 1107 | 3596 |  | CORR | GENE | 00:51 | 01:48 | 01:40 | 111 | 606 | 10 | EXT |  | 0.89 | (c)
38783.995 | 8.135 | 8.064 | -0.355 | -0.426 | 457 | 895 | 848 | 457 | 280 | 3596 |  | CORR | GENE | 00:47 | 01:57 | 01:50 | 146 | 781 | 13 | EXT |  | 0.9 | (c)
38786.341 | 1.991 | 1.954 | -9.369 | -9.406 | 909 | 1839 | 1460 | 220 | 1954 | 3597 |  | CORR | GENE | 01:07 | 03:37 | 02:36 | 204 | 1102 | 10 | EXT |  | 0.9 | (c)
38790.615 | 6.265 | 6.206 | -5.095 | -5.154 | 859 | 1229 | 1346 | 398 | 4954 | 3597 |  | CORR | GENE | 00:59 | 01:58 | 02:17 | 200 | 974 | 10 | EXT |  | 0.9 | (c)
38790.745 | 6.395 | 6.375 | -4.965 | -4.985 | 1877 | 2160 | 2088 | 0 | 4909 | 3597 |  | CORR | GENE | 03:43 | 04:29 | 04:17 | 76 | 422 | 10 | EXT |  | 0.89 | (c)
38798.996 | 3.286 | 3.096 | -7.774 | -7.964 | 286 | 315 | 324 | 286 | 3096 | 3598 |  | CORR | GENE | 02:14 | 02:19 | 02:20 | 401 | 76 | 14 | EXT |  | 0.95 | (c)
38799.252 | 3.542 | 3.525 | -7.518 | -7.535 | -1961 | -1836 | -1845 | 270 | 3525 | 3598 |  | CORR | CIGR | 08:11 | 08:31 | 08:30 | 36 | 233 | 11 | EXT |  | 0.89 | (c)
38801.982 | 6.272 | 6.235 | -4.788 | -4.825 | 554 | 771 | 752 | 554 | 4763 | 3598 |  | CORR | GENE | 02:57 | 03:32 | 03:29 | 62 | 396 | 22 | EXT |  | 0.89 | (c)
38803.799 | 8.089 | 8.03 | -2.971 | -3.03 | 297 | 479 | 479 | 297 | 2938 | 3598 |  | CORR | GENE | 02:16 | 02:45 | 02:45 | 92 | 364 | 10 | EXT |  | 0.89 | (c)
38828.117 | 10.607 | 10.598 | -0.433 | -0.442 | -1604 | -1528 | -1554 | 626 | 419 | 3600 |  | CORR | CIGR | 07:04 | 07:16 | 07:12 | 23 | 101 | 11 | EXT | Аномалия находится на упругопластическом изгибе: R=433 D, максимальное растяжение на 1.9 час. | 0.89 | (c)
38828.48 | 10.97 | 10.956 | -0.07 | -0.084 | 530 | 730 | 697 | 530 | 29 | 3600 | Дефект проката | MIAN | CIGR | 00:48 | 01:20 | 01:15 | 55 | 332 |  | INT | Дефект проката Эквивалент потери металла 11%. Аномалия находится на упругопластическом изгибе: R=432 D, максимальное растяжение на 1.9 час. |  | (c)
38829.712 | 1.162 | 1.076 | -9.898 | -9.984 | -1415 | -127 | -681 | 0 | 1076 | 3601 |  | CORR | GENE | 04:44 | 08:12 | 06:42 | 274 | 1468 | 10 | EXT | Аномалия находится на упругопластическом изгибе: R=431 D, максимальное растяжение на 2 час. | 0.91 | (c)
38845.914 | 6.304 | 6.195 | -4.716 | -4.825 | 967 | 1369 | 1248 | 967 | 4667 | 3602 |  | CORR | GENE | 09:53 | 10:57 | 10:38 | 158 | 563 | 10 | EXT |  | 0.9 | (c)
38854.488 | 3.858 | 3.837 | -7.442 | -7.463 | 1400 | 1499 | 1520 | 590 | 3837 | 3603 |  | CORR | CIGR | 04:43 | 04:59 | 05:03 | 34 | 240 | 10 | EXT |  | 0.89 | (c)
38856.252 | 5.622 | 5.459 | -5.678 | -5.841 | -1636 | -1460 | -1148 | 594 | 5459 | 3603 |  | CORR | GENE | 08:33 | 09:02 | 09:52 | 191 | 977 | 10 | EXT |  | 0.9 | (c)
38856.672 | 6.042 | 6.033 | -5.258 | -5.267 | -1231 | -1164 | -1157 | 999 | 5239 | 3603 |  | CORR | CIGR | 09:39 | 09:50 | 09:51 | 28 | 148 | 10 | EXT |  | 0.89 | (c)
38856.98 | 6.35 | 6.241 | -4.95 | -5.059 | -1677 | -1568 | -1356 | 553 | 4919 | 3603 |  | CORR | GENE | 08:27 | 08:44 | 09:19 | 140 | 643 | 10 | EXT |  | 0.9 | (c)
38857.09 | 6.46 | 6.407 | -4.84 | -4.893 | -2029 | -1824 | -1883 | 201 | 4784 | 3603 |  | CORR | GENE | 07:30 | 08:03 | 07:54 | 109 | 292 | 10 | EXT |  | 0.89 | (c)
38859.533 | 8.903 | 8.896 | -2.397 | -2.404 | -1420 | -1348 | -1358 | 810 | 2370 | 3603 |  | CORR | CIGR | 09:08 | 09:20 | 09:18 | 34 | 125 | 13 | EXT |  | 0.89 | (c)
38860.545 | 9.915 | 9.886 | -1.385 | -1.414 | 371 | 437 | 490 | 371 | 1370 | 3603 |  | CORR | CIGR | 01:57 | 02:08 | 02:17 | 44 | 239 | 10 | EXT |  | 0.89 | (c)
38860.565 | 9.935 | 9.922 | -1.365 | -1.378 | 2145 | -2229 | 2215 | 0 | 1351 | 3603 |  | CORR | CIGR | 06:44 | 06:58 | 06:55 | 27 | 139 | 10 | EXT |  | 0.89 | (c)
38862.077 | 0.147 | 0.095 | -11.433 | -11.485 | 190 | 416 | 484 | 190 | 95 | 3604 |  | CORR | GENE | 05:36 | 06:12 | 06:23 | 69 | 587 | 10 | EXT |  | 0.89 | (c)
38865.566 | 3.636 | 3.557 | -7.944 | -8.023 | 1703 | 2107 | 2037 | 1703 | 3557 | 3604 |  | CORR | GENE | 09:40 | 10:45 | 10:34 | 110 | 669 | 10 | EXT |  | 0.89 | (c)
38867.615 | 5.685 | 5.583 | -5.895 | -5.997 | -1912 | -1846 | -1547 | 1181 | 5583 | 3604 |  | CORR | GENE | 11:56 | 00:07 | 00:55 | 123 | 731 | 13 | EXT |  | 0.9 | (c)
38868.642 | 6.712 | 6.672 | -4.868 | -4.908 | 1398 | 1625 | 1676 | 1398 | 4807 | 3604 |  | CORR | GENE | 08:51 | 09:27 | 09:36 | 101 | 556 | 10 | EXT |  | 0.89 | (c)
38881.472 | 7.962 | 7.881 | -3.208 | -3.289 | -1358 | -1063 | -1096 | 834 | 3135 | 3605 |  | CORR | GENE | 11:40 | 00:27 | 00:22 | 154 | 524 | 11 | EXT |  | 0.9 | (c)
38883.464 | 9.954 | 9.915 | -1.216 | -1.255 | -1980 | -1915 | -1872 | 1765 | 1196 | 3605 |  | CORR | GENE | 09:59 | 10:10 | 10:17 | 59 | 214 | 10 | EXT |  | 0.89 | (c)
38884.977 | 0.297 | 0.27 | -11.293 | -11.32 | -742 | -467 | -526 | 311 | 270 | 3606 | Дефект проката | MIAN | CIGR | 06:59 | 07:43 | 07:34 | 52 | 431 |  | INT | Дефект проката Эквивалент потери металла 10%. |  | (c)
38885.842 | 1.162 | 1.137 | -10.428 | -10.453 | -71 | 552 | 357 | 0 | 1137 | 3606 |  | CORR | GENE | 08:47 | 10:28 | 09:56 | 149 | 856 | 13 | EXT |  | 0.9 | (c)
38886.731 | 2.051 | 1.972 | -9.539 | -9.618 | -300 | 718 | 311 | 0 | 1972 | 3606 |  | CORR | GENE | 08:10 | 10:55 | 09:49 | 225 | 1222 | 11 | EXT |  | 0.91 | (c)
38887.057 | 2.377 | 2.276 | -9.213 | -9.314 | 188 | 397 | 471 | 188 | 2276 | 3606 |  | CORR | GENE | 09:29 | 10:03 | 10:15 | 275 | 566 | 12 | EXT |  | 0.92 | (c)
38887.29 | 2.61 | 2.584 | -8.98 | -9.006 | -1877 | -1573 | -1561 | 1245 | 2584 | 3606 |  | CORR | GENE | 03:56 | 04:45 | 04:47 | 89 | 632 | 14 | EXT |  | 0.89 | (c)
38887.3 | 2.62 | 2.115 | -8.97 | -9.475 | -2067 | -2024 | -2006 | 1945 | 2115 | 3606 |  | CORR | GENE | 03:25 | 03:32 | 03:35 | 1944 | 122 | 10 | EXT |  | 0.97 | (c)
38887.381 | 2.701 | 2.564 | -8.889 | -9.026 | -447 | -273 | 186 | 0 | 2564 | 3606 |  | CORR | GENE | 07:46 | 08:15 | 09:29 | 267 | 1266 | 14 | EXT |  | 0.93 | (c)
38887.489 | 2.809 | 2.788 | -8.781 | -8.802 | -1168 | -1018 | -995 | 823 | 2788 | 3606 |  | CORR | CIGR | 05:50 | 06:14 | 06:18 | 47 | 345 | 13 | EXT |  | 0.89 | (c)
38910.427 | 2.927 | 2.862 | -8.223 | -8.288 | 143 | 333 | 420 | 143 | 2862 | 3608 |  | CORR | GENE | 01:40 | 02:10 | 02:24 | 110 | 554 | 10 | EXT |  | 0.89 | (c)
38923.155 | 4.505 | 4.399 | -6.195 | -6.301 | 71 | 113 | 352 | 71 | 4399 | 3609 |  | CORR | GENE | 02:39 | 02:46 | 03:24 | 124 | 561 | 10 | EXT |  | 0.89 | (c)
38926.994 | 8.344 | 8.279 | -2.356 | -2.421 | -494 | -230 | -186 | 0 | 2298 | 3609 |  | CORR | GENE | 01:08 | 01:50 | 01:57 | 123 | 615 | 12 | EXT |  | 0.9 | (c)
38930.264 | 0.914 | 0.879 | -10.006 | -10.041 | 1516 | 1957 | 1839 | 69 | 879 | 3610 |  | CORR | GENE | 01:24 | 02:35 | 02:16 | 124 | 645 | 10 | EXT |  | 0.89 | (c)
39049.979 | 10.139 | 9.981 | -1.141 | -1.299 | -2007 | -1980 | -1961 | 224 | 1005 | 3620 |  | CORR | GENE | 04:38 | 04:43 | 04:46 | 294 | 91 | 10 | EXT |  | 0.92 | (c)
39050.356 | 10.516 | 10.511 | -0.764 | -0.769 | -2104 | -1988 | -1999 | 127 | 738 | 3620 |  | CORR | CIGR | 04:23 | 04:41 | 04:40 | 31 | 210 | 14 | EXT |  | 0.89 | (c)
39078.05 | 5.11 | 4.994 | -5.67 | -5.786 | -108 | -92 | -94 | 81 | 4994 | 3623 |  | LWAN | AXGR | 09:22 | 09:25 | 09:24 | 255 | 27 |  | INT | Эквивалент потери металла 10%. |  | (c)
39082.425 | 9.485 | 9.46 | -1.295 | -1.32 | 1867 | 1954 | 1981 | 1867 | 1284 | 3623 |  | CORR | CIGR | 02:41 | 02:55 | 02:59 | 36 | 228 | 11 | EXT |  | 0.89 | (c)
39095.925 | 1.065 | 1.019 | -9.875 | -9.921 | -1203 | -740 | -848 | 492 | 1019 | 3625 |  | CORR | GENE | 02:42 | 03:57 | 03:39 | 160 | 711 | 11 | EXT |  | 0.9 | (c)
39116.238 | 10.438 | 10.423 | -0.742 | -0.757 | 1564 | 1736 | 1687 | 1564 | 723 | 3626 |  | CORR | CIGR | 08:06 | 08:34 | 08:26 | 34 | 245 | 10 | EXT |  | 0.89 | (c)
39144.198 | 4.658 | 4.641 | -6.342 | -6.359 | 1688 | 1750 | 1723 | 1688 | 4641 | 3629 |  | CORR | CIGR | 07:55 | 08:05 | 08:01 | 25 | 71 | 10 | EXT |  | 0.89 | (c)
39155.002 | 4.462 | 4.327 | -6.598 | -6.733 | 408 | 574 | 750 | 408 | 4327 | 3630 |  | CORR | GENE | 02:59 | 03:26 | 03:54 | 183 | 684 | 11 | EXT |  | 0.9 | (c)
39155.912 | 5.372 | 5.267 | -5.688 | -5.793 | 147 | 235 | 427 | 147 | 5267 | 3630 |  | CORR | GENE | 02:17 | 02:31 | 03:02 | 127 | 561 | 10 | EXT |  | 0.89 | (c)
39156.679 | 6.139 | 6.121 | -4.921 | -4.939 | 100 | 506 | 378 | 100 | 4856 | 3630 |  | CORR | GENE | 02:10 | 03:15 | 02:54 | 83 | 557 | 10 | EXT |  | 0.89 | (c)
39160.815 | 10.275 | 10.257 | -0.785 | -0.803 | 600 | 734 | 709 | 600 | 767 | 3630 |  | CORR | CIGR | 03:30 | 03:52 | 03:48 | 36 | 220 | 16 | EXT |  | 0.89 | (c)
39164.067 | 2.467 | 2.445 | -6.553 | -6.575 | -1275 | -836 | -947 | 618 | 2445 | 3631 |  | CORR | GENE | 02:28 | 03:39 | 03:21 | 134 | 657 | 10 | EXT |  | 0.9 | (c)
39167.428 | 5.828 | 5.721 | -3.192 | -3.299 | -1290 | -1000 | -870 | 451 | 3152 | 3631 |  | CORR | GENE | 02:25 | 03:12 | 03:33 | 147 | 839 | 10 | EXT |  | 0.9 | (c)
39178.471 | 7.851 | 7.745 | -3.469 | -3.575 | 38 | 223 | 481 | 38 | 3331 | 3632 |  | CORR | GENE | 02:25 | 02:55 | 03:37 | 244 | 886 | 10 | EXT |  | 0.91 | (c)
39180.757 | 10.137 | 10.021 | -1.183 | -1.299 | -71 | 341 | 190 | 0 | 1159 | 3632 |  | CORR | GENE | 02:08 | 03:14 | 02:50 | 140 | 522 | 10 | EXT |  | 0.9 | (c)
39184.056 | 2.116 | 1.978 | -9.204 | -9.342 | -1436 | -1245 | -1109 | 782 | 1978 | 3633 |  | CORR | GENE | 02:38 | 03:09 | 03:31 | 160 | 654 | 14 | EXT |  | 0.91 | (c)
39184.303 | 2.363 | 2.321 | -8.957 | -8.999 | -1188 | -898 | -940 | 692 | 2321 | 3633 |  | CORR | GENE | 03:19 | 04:05 | 03:59 | 111 | 496 | 10 | EXT |  | 0.89 | (c)
39223.392 | 7.932 | 7.906 | -3.068 | -3.094 | 1423 | 1644 | 1591 | 471 | 3047 | 3636 |  | CORR | CIGR | 03:18 | 03:54 | 03:46 | 47 | 337 | 11 | EXT |  | 0.89 | (c)
39225.488 | 10.028 | 9.638 | -0.972 | -1.362 | -1350 | -1226 | -1274 | 881 | 148 | 3636 |  | CORR | GENE | 07:51 | 08:11 | 08:03 | 1214 | 151 | 10 | EXT |  | 0.96 | (c)
39226.888 | 0.428 | 0.319 | -11.102 | -11.211 | 324 | 356 | 350 | 324 | 319 | 3637 |  | CORR | AXGR | 07:11 | 07:16 | 07:15 | 281 | 51 | 12 | EXT |  | 0.92 | (c)
39227.121 | 0.661 | 0.643 | -10.869 | -10.887 | 263 | 345 | 357 | 263 | 643 | 3637 |  | CORR | CIGR | 07:01 | 07:15 | 07:16 | 32 | 187 | 11 | EXT |  | 0.89 | (c)
39229.448 | 2.988 | 2.714 | -8.542 | -8.816 | 732 | 748 | 759 | 732 | 2714 | 3637 |  | CORR | AXGR | 08:17 | 08:20 | 08:21 | 514 | 55 | 10 | EXT |  | 0.94 | (c)
39230.008 | 3.548 | 3.459 | -7.982 | -8.071 | 593 | 740 | 876 | 593 | 3459 | 3637 |  | CORR | GENE | 07:55 | 08:18 | 08:40 | 116 | 567 | 14 | EXT |  | 0.9 | (c)
39230.843 | 4.383 | 4.327 | -7.147 | -7.203 | 419 | 853 | 717 | 419 | 4327 | 3637 |  | CORR | GENE | 07:26 | 08:36 | 08:15 | 184 | 596 | 11 | EXT |  | 0.9 | (c)
39232.644 | 6.184 | 6.079 | -5.346 | -5.451 | 222 | 427 | 653 | 222 | 5081 | 3637 |  | CORR | GENE | 06:55 | 07:28 | 08:04 | 370 | 862 | 10 | EXT |  | 0.93 | (c)
39233.49 | 7.03 | 6.93 | -4.5 | -4.6 | 227 | 377 | 322 | 227 | 4208 | 3637 |  | CORR | GENE | 06:55 | 07:20 | 07:11 | 392 | 190 | 11 | EXT |  | 0.93 | (c)
39235.805 | 9.345 | 7.633 | -2.185 | -3.897 | 98 | 193 | 350 | 98 | 844 | 3637 |  | CORR | GENE | 06:35 | 06:50 | 07:15 | 3053 | 505 | 13 | EXT |  | 1.01 | (b)
39237.418 | 10.958 | 10.941 | -0.572 | -0.589 | 902 | 1102 | 1016 | 902 | 561 | 3637 |  | CORR | CIGR | 08:44 | 09:17 | 09:03 | 28 | 229 | 10 | EXT |  | 0.89 | (c)
39237.658 | 11.198 | 11.003 | -0.332 | -0.527 | 723 | 839 | 795 | 723 | 149 | 3637 |  | CORR | GENE | 08:15 | 08:34 | 08:27 | 378 | 144 | 12 | EXT |  | 0.93 | (c)
39237.724 | 11.264 | 11.115 | -0.266 | -0.415 | 413 | 447 | 453 | 413 | 189 | 3637 |  | CORR | GENE | 07:26 | 07:31 | 07:32 | 226 | 79 | 15 | EXT |  | 0.92 | (c)
39238.43 | 0.44 | 0.208 | -11.12 | -11.352 | 1952 | 2061 | 2025 | 1952 | 208 | 3638 |  | CORR | GENE | 07:23 | 07:41 | 07:35 | 310 | 145 | 10 | EXT |  | 0.92 | (c)
39238.653 | 0.663 | 0.543 | -10.897 | -11.017 | 1940 | 2190 | -2161 | 1801 | 543 | 3638 |  | CORR | GENE | 07:21 | 08:01 | 08:19 | 142 | 720 | 11 | EXT |  | 0.9 | (c)
39238.969 | 0.979 | 0.653 | -10.581 | -10.907 | 245 | 278 | 327 | 245 | 653 | 3638 |  | CORR | GENE | 02:47 | 02:53 | 03:01 | 640 | 165 | 11 | EXT |  | 0.95 | (c)
39239.042 | 1.052 | 0.712 | -10.508 | -10.848 | 2110 | 2112 | 2183 | 2110 | 712 | 3638 |  | CORR | GENE | 07:49 | 07:49 | 08:00 | 462 | 146 | 10 | EXT |  | 0.93 | (c)
39239.417 | 1.427 | 1.404 | -10.133 | -10.156 | 2156 | 2216 | -2182 | 2059 | 1404 | 3638 |  | CORR | CIGR | 07:56 | 08:06 | 08:16 | 53 | 246 | 12 | EXT |  | 0.89 | (c)
39239.833 | 1.843 | 1.001 | -9.717 | -10.559 | 1981 | 2019 | 2036 | 1981 | 1001 | 3638 |  | CORR | GENE | 07:28 | 07:34 | 07:37 | 1123 | 109 | 13 | EXT |  | 0.99 | (c)
39240.215 | 2.225 | 2.197 | -9.335 | -9.363 | 1798 | 2010 | 2045 | 1798 | 2197 | 3638 |  | CORR | GENE | 06:58 | 07:32 | 07:38 | 179 | 493 | 12 | EXT |  | 0.91 | (c)
39240.762 | 2.772 | 2.572 | -8.788 | -8.988 | 1752 | 2001 | 1995 | 1752 | 2572 | 3638 |  | CORR | GENE | 06:51 | 07:31 | 07:30 | 246 | 486 | 10 | EXT |  | 0.91 | (c)
39241.15 | 3.16 | 3.136 | -8.4 | -8.424 | 1868 | 2086 | 2057 | 1868 | 3136 | 3638 |  | CORR | GENE | 07:09 | 07:45 | 07:40 | 86 | 379 | 11 | EXT |  | 0.89 | (c)
39241.294 | 3.304 | 1.581 | -8.256 | -9.979 | 548 | 614 | 778 | 548 | 1581 | 3638 |  | CORR | GENE | 03:36 | 03:47 | 04:14 | 2412 | 461 | 12 | EXT |  | 0.99 | (c)
39241.439 | 3.449 | 3.37 | -8.111 | -8.19 | 1683 | 1991 | 1957 | 1683 | 3370 | 3638 |  | CORR | GENE | 06:40 | 07:29 | 07:24 | 111 | 547 | 10 | EXT |  | 0.89 | (c)
39242.027 | 4.037 | 3.9 | -7.523 | -7.66 | 1716 | 1899 | 2124 | 1716 | 3900 | 3638 |  | CORR | GENE | 06:45 | 07:14 | 07:51 | 175 | 816 | 11 | EXT |  | 0.9 | (c)
39242.031 | 4.041 | 4.003 | -7.519 | -7.557 | 313 | 614 | 579 | 313 | 4003 | 3638 |  | CORR | GENE | 02:58 | 03:47 | 03:41 | 72 | 533 | 11 | EXT |  | 0.89 | (c)
39242.241 | 4.251 | 4.216 | -7.309 | -7.344 | 1663 | 1983 | 1936 | 1663 | 4216 | 3638 |  | CORR | GENE | 06:36 | 07:28 | 07:20 | 148 | 547 | 12 | EXT |  | 0.9 | (c)
39242.62 | 4.63 | 4.61 | -6.93 | -6.95 | 939 | 1018 | 1015 | 939 | 4610 | 3638 |  | CORR | CIGR | 04:39 | 04:52 | 04:52 | 35 | 152 | 12 | EXT |  | 0.89 | (c)
39242.91 | 4.92 | 4.542 | -6.64 | -7.018 | 1707 | 1754 | 1874 | 1707 | 4542 | 3638 |  | CORR | GENE | 06:43 | 06:51 | 07:10 | 1665 | 335 | 25 | EXT |  | 1.13 | (b)
39242.959 | 4.969 | 4.938 | -6.591 | -6.622 | 343 | 432 | 480 | 343 | 4938 | 3638 |  | CORR | CIGR | 03:03 | 03:18 | 03:25 | 53 | 274 | 10 | EXT |  | 0.89 | (c)
39243.056 | 5.066 | 5.03 | -6.494 | -6.53 | 2065 | 2127 | 2185 | 2065 | 5030 | 3638 |  | CORR | GENE | 07:41 | 07:51 | 08:01 | 57 | 240 | 18 | EXT |  | 0.89 | (c)
39243.182 | 5.192 | 5.13 | -6.368 | -6.43 | 2051 | 2065 | 2187 | 2051 | 5130 | 3638 |  | CORR | GENE | 07:39 | 07:41 | 08:01 | 83 | 272 | 22 | EXT |  | 0.9 | (c)
39243.461 | 5.471 | 5.412 | -6.089 | -6.148 | 2056 | 2150 | 2227 | 2056 | 5412 | 3638 |  | CORR | GENE | 07:40 | 07:55 | 08:07 | 78 | 342 | 23 | EXT |  | 0.9 | (c)
39276.185 | 5.515 | 5.477 | -5.605 | -5.643 | 297 | 373 | 406 | 297 | 5477 | 3641 |  | CORR | CIGR | 10:39 | 10:51 | 10:56 | 52 | 218 | 10 | EXT |  | 0.89 | (c)
39276.973 | 6.303 | 6.278 | -4.817 | -4.842 | 87 | 125 | 254 | 87 | 4801 | 3641 |  | CORR | CIGR | 10:05 | 10:11 | 10:32 | 41 | 334 | 10 | EXT |  | 0.89 | (c)
39281.396 | 10.726 | 10.601 | -0.394 | -0.519 | 312 | 787 | 884 | 312 | 308 | 3641 |  | CORR | GENE | 10:41 | 11:58 | 00:14 | 211 | 1144 | 11 | EXT |  | 0.91 | (c)
39287.403 | 5.613 | 5.591 | -5.797 | -5.819 | 1362 | 1450 | 1598 | 396 | 5591 | 3642 |  | CORR | GENE | 03:46 | 04:01 | 04:25 | 106 | 473 | 10 | EXT |  | 0.89 | (c)
39292.581 | 10.791 | 10.703 | -0.619 | -0.707 | -1122 | -744 | -734 | 346 | 570 | 3642 |  | CORR | GENE | 09:06 | 10:07 | 10:08 | 137 | 776 | 10 | EXT |  | 0.9 | (c)
39292.861 | 11.071 | 10.984 | -0.339 | -0.426 | -869 | -614 | -493 | 116 | 275 | 3642 |  | CORR | GENE | 09:46 | 10:28 | 10:47 | 151 | 753 | 11 | EXT |  | 0.9 | (c)
39294.259 | 1.059 | 0.996 | -9.911 | -9.974 | 123 | 621 | 534 | 123 | 996 | 3643 |  | CORR | GENE | 02:27 | 03:47 | 03:33 | 198 | 821 | 10 | EXT |  | 0.9 | (c)
39295.833 | 2.633 | 2.625 | -8.337 | -8.345 | 126 | 180 | 178 | 126 | 2625 | 3643 |  | CORR | CIGR | 02:27 | 02:36 | 02:35 | 35 | 103 | 10 | EXT |  | 0.89 | (c)
39307.462 | 3.292 | 3.228 | -8.028 | -8.092 | -2029 | -1765 | -1797 | 1566 | 3228 | 3644 |  | CORR | GENE | 02:15 | 02:58 | 02:52 | 79 | 464 | 10 | EXT |  | 0.89 | (c)
39314.231 | 10.061 | 9.975 | -1.259 | -1.345 | -1255 | -929 | -1024 | 793 | 1231 | 3644 |  | CORR | GENE | 04:20 | 05:13 | 04:57 | 114 | 462 | 10 | EXT |  | 0.89 | (c)
39314.26 | 10.09 | 10.035 | -1.23 | -1.285 | -670 | -185 | -368 | 66 | 1180 | 3644 |  | CORR | GENE | 05:54 | 07:13 | 06:43 | 105 | 604 | 10 | EXT |  | 0.89 | (c)
39314.668 | 10.498 | 10.476 | -0.822 | -0.844 | -1965 | -1720 | -1738 | 1511 | 806 | 3644 |  | CORR | CIGR | 02:25 | 03:05 | 03:02 | 38 | 455 | 12 | EXT |  | 0.89 | (c)
39314.754 | 10.584 | 10.549 | -0.736 | -0.771 | 79 | 353 | 292 | 79 | 705 | 3644 |  | CORR | GENE | 07:55 | 08:39 | 08:30 | 66 | 427 | 12 | EXT |  | 0.89 | (c)
39315.122 | 10.952 | 10.782 | -0.368 | -0.538 | -2138 | -1684 | -1133 | 127 | 214 | 3644 |  | CORR | GENE | 01:57 | 03:11 | 04:40 | 324 | 2011 | 10 | EXT |  | 0.92 | (c)
39315.141 | 10.971 | 10.859 | -0.349 | -0.461 | 264 | 354 | 494 | 264 | 326 | 3644 |  | CORR | GENE | 08:25 | 08:40 | 09:02 | 135 | 459 | 13 | EXT |  | 0.9 | (c)
39315.361 | 11.191 | 11.145 | -0.129 | -0.175 | 1997 | -1692 | -1495 | 526 | 89 | 3644 |  | CORR | GENE | 01:05 | 03:09 | 03:41 | 86 | 1938 | 14 | EXT |  | 0.89 | (c)
39326.189 | 10.699 | 10.519 | -0.841 | -1.021 | 1698 | 1885 | 2103 | 1698 | 734 | 3645 |  | CORR | GENE | 02:28 | 02:58 | 03:33 | 287 | 810 | 10 | EXT |  | 0.92 | (c)
39326.898 | 11.408 | 11.394 | -0.132 | -0.146 | 2012 | 2181 | 2196 | 2012 | 111 | 3645 |  | CORR | CIGR | 03:19 | 03:46 | 03:48 | 35 | 370 | 11 | EXT |  | 0.89 | (c)
39326.918 | 11.428 | 11.412 | -0.112 | -0.128 | -1181 | -880 | -990 | 799 | 75 | 3645 |  | CORR | CIGR | 06:43 | 07:32 | 07:14 | 53 | 382 | 15 | EXT |  | 0.89 | (c)
39336.823 | 9.793 | 9.658 | -1.447 | -1.582 | 841 | 1564 | 1635 | 841 | 1317 | 3646 |  | CORR | GENE | 00:49 | 02:45 | 02:57 | 265 | 1589 | 10 | EXT |  | 0.91 | (c)
39338.607 | 0.337 | 0.325 | -10.843 | -10.855 | -1994 | -1933 | -1919 | 1844 | 325 | 3647 |  | CORR | CIGR | 02:56 | 03:05 | 03:08 | 33 | 150 | 10 | EXT |  | 0.89 | (c)
39341.059 | 2.789 | 2.789 | -8.391 | -8.391 | -1547 | -1479 | -1496 | 1445 | 2789 | 3647 |  | CORR | CIGR | 04:08 | 04:19 | 04:16 | 23 | 102 | 14 | EXT |  | 0.89 | (c)
39343.336 | 5.066 | 5.058 | -6.114 | -6.122 | -1717 | -1553 | -1608 | 1499 | 5058 | 3647 |  | CORR | CIGR | 03:40 | 04:07 | 03:58 | 33 | 218 | 11 | EXT |  | 0.89 | (c)
39344.923 | 6.653 | 6.619 | -4.527 | -4.561 | -1324 | -1153 | -1188 | 1052 | 4511 | 3647 |  | CORR | CIGR | 04:44 | 05:11 | 05:06 | 50 | 271 | 10 | EXT |  | 0.89 | (c)
39353.492 | 4.042 | 3.5 | -7.038 | -7.58 | -1471 | -1449 | -1430 | 1389 | 3500 | 3648 |  | CORR | GENE | 03:39 | 03:43 | 03:46 | 2104 | 82 | 11 | EXT |  | 0.98 | (c)
39378.683 | 6.733 | 6.731 | -4.257 | -4.259 | -994 | -908 | -916 | 838 | 4233 | 3650 |  | CORR | CIGR | 07:39 | 07:53 | 07:52 | 26 | 156 | 11 | EXT |  | 0.89 | (c)
39416.419 | 10.559 | 10.542 | -0.671 | -0.688 | -404 | -327 | -267 | 131 | 645 | 3653 |  | CORR | CIGR | 01:10 | 01:22 | 01:32 | 43 | 273 | 10 | EXT |  | 0.89 | (c)
39474.716 | 0.706 | 0.656 | -10.574 | -10.624 | -108 | 62 | 114 | 0 | 656 | 3659 |  | CORR | GENE | 04:43 | 05:10 | 05:19 | 59 | 445 | 11 | EXT |  | 0.89 | (c)
39474.871 | 0.861 | 0.833 | -10.419 | -10.447 | -14 | 61 | 54 | 0 | 833 | 3659 |  | CORR | CIGR | 04:58 | 05:10 | 05:09 | 41 | 137 | 13 | EXT |  | 0.89 | (c)
39479.688 | 5.678 | 5.631 | -5.602 | -5.649 | 1760 | 1981 | -2213 | 1726 | 5586 | 3659 |  | CORR | GENE | 09:44 | 10:20 | 11:03 | 63 | 975 | 10 | EXT |  | 0.89 | (c)
39490.57 | 5.28 | 5.261 | -6.28 | -6.299 | -212 | -148 | -140 | 68 | 5261 | 3660 |  | CORR | CIGR | 06:29 | 06:39 | 06:41 | 31 | 144 | 12 | EXT |  | 0.89 | (c)
39512.408 | 5.028 | 4.826 | -5.932 | -6.134 | 960 | 1112 | 1552 | 960 | 4826 | 3662 |  | CORR | GENE | 02:41 | 03:06 | 04:17 | 221 | 1183 | 12 | EXT |  | 0.91 | (c)
39512.625 | 5.245 | 5.144 | -5.715 | -5.816 | 982 | 1112 | 1322 | 982 | 5144 | 3662 |  | CORR | GENE | 02:44 | 03:05 | 03:39 | 121 | 680 | 10 | EXT |  | 0.9 | (c)
39577.426 | 2.076 | 1.982 | -9.504 | -9.598 | -961 | -742 | -584 | 208 | 1982 | 3668 |  | CORR | GENE | 06:36 | 07:11 | 07:36 | 148 | 753 | 10 | EXT |  | 0.9 | (c)
39577.602 | 2.252 | 2.207 | -9.328 | -9.373 | -2186 | -1729 | -1816 | 1446 | 2207 | 3668 |  | CORR | GENE | 03:18 | 04:32 | 04:18 | 127 | 740 | 10 | EXT |  | 0.9 | (c)
39588.397 | 1.467 | 1.448 | -9.423 | -9.442 | 2097 | 2213 | 2205 | 2097 | 1448 | 3669 |  | CORR | CIGR | 03:00 | 03:19 | 03:18 | 37 | 216 | 10 | EXT |  | 0.89 | (c)
39597.703 | 10.773 | 10.731 | -0.117 | -0.159 | 1604 | -1266 | -1514 | 172 | 43 | 3669 | Дефект проката | MIAN | GENE | 01:41 | 05:57 | 05:17 | 116 | 2685 |  | INT | Дефект проката Эквивалент потери металла 11%. |  | (c)
39602.446 | 4.626 | 4.607 | -6.364 | -6.383 | -71 | 9 | 57 | 0 | 4607 | 3670 |  | CORR | CIGR | 04:08 | 04:21 | 04:28 | 33 | 255 | 10 | EXT |  | 0.89 | (c)
39603.143 | 5.323 | 5.307 | -5.667 | -5.683 | -1029 | -921 | -776 | 523 | 5307 | 3670 |  | CORR | GENE | 01:33 | 01:51 | 02:14 | 61 | 506 | 10 | EXT |  | 0.89 | (c)
39628.005 | 7.645 | 7.635 | -3.745 | -3.755 | 378 | 514 | 512 | 378 | 3709 | 3672 |  | CORR | CIGR | 01:27 | 01:49 | 01:49 | 46 | 269 | 10 | EXT |  | 0.89 | (c)
39629.266 | 8.906 | 8.877 | -2.484 | -2.513 | 693 | 917 | 860 | 693 | 2460 | 3672 |  | CORR | CIGR | 02:18 | 02:54 | 02:45 | 53 | 334 | 10 | EXT |  | 0.89 | (c)
39660.191 | 6.081 | 5.994 | -5.489 | -5.576 | 931 | 1188 | 1247 | 931 | 5474 | 3675 |  | CORR | GENE | 00:47 | 01:29 | 01:38 | 102 | 632 | 12 | EXT |  | 0.89 | (c)
39667.389 | 1.709 | 1.452 | -9.431 | -9.688 | -1755 | -1728 | -1688 | 1621 | 1452 | 3676 |  | CORR | GENE | 01:16 | 01:20 | 01:27 | 465 | 134 | 12 | EXT |  | 0.94 | (c)
39668.14 | 2.46 | 2.451 | -8.68 | -8.689 | -1646 | -1588 | -1568 | 1491 | 2451 | 3676 |  | CORR | CIGR | 01:34 | 01:43 | 01:46 | 33 | 155 | 12 | EXT |  | 0.89 | (c)
39670.42 | 4.74 | 4.698 | -6.4 | -6.442 | 1035 | 1220 | 1284 | 1035 | 4698 | 3676 |  | CORR | GENE | 08:46 | 09:16 | 09:26 | 60 | 498 | 10 | EXT |  | 0.89 | (c)
39670.689 | 5.009 | 4.978 | -6.131 | -6.162 | -1255 | -1168 | -1134 | 1013 | 4978 | 3676 |  | CORR | CIGR | 02:37 | 02:51 | 02:56 | 54 | 242 | 12 | EXT |  | 0.89 | (c)
39672.647 | 6.967 | 6.913 | -4.173 | -4.227 | -1585 | -1472 | -1462 | 1339 | 4154 | 3676 |  | CORR | GENE | 01:43 | 02:02 | 02:03 | 73 | 247 | 10 | EXT |  | 0.89 | (c)
39672.937 | 7.257 | 7.241 | -3.883 | -3.899 | 1110 | 1447 | 1340 | 1110 | 3803 | 3676 |  | CORR | GENE | 08:58 | 09:53 | 09:35 | 96 | 460 | 10 | EXT |  | 0.89 | (c)
39672.98 | 7.3 | 7.153 | -3.84 | -3.987 | -1581 | -1533 | -1541 | 1501 | 3591 | 3676 |  | CORR | GENE | 01:44 | 01:52 | 01:51 | 396 | 80 | 12 | EXT |  | 0.94 | (c)
39673.437 | 7.757 | 7.694 | -3.383 | -3.446 | 1343 | 1473 | 1501 | 1343 | 3366 | 3676 |  | CORR | GENE | 09:36 | 09:57 | 10:01 | 80 | 317 | 10 | EXT |  | 0.89 | (c)
39673.462 | 7.782 | 7.737 | -3.358 | -3.403 | -1776 | -1609 | -1587 | 1399 | 3331 | 3676 |  | CORR | GENE | 01:13 | 01:40 | 01:43 | 72 | 377 | 16 | EXT |  | 0.89 | (c)
39675.72 | 10.04 | 9.995 | -1.1 | -1.145 | -1552 | -1470 | -1462 | 1371 | 1087 | 3676 |  | CORR | GENE | 01:49 | 02:02 | 02:03 | 58 | 180 | 10 | EXT |  | 0.89 | (c)
39676.195 | 10.515 | 10.423 | -0.625 | -0.717 | -1950 | -1645 | -1491 | 1031 | 560 | 3676 |  | CORR | GENE | 00:44 | 01:34 | 01:59 | 157 | 919 | 15 | EXT |  | 0.91 | (c)
39676.564 | 10.884 | 10.751 | -0.256 | -0.389 | -1758 | -1037 | -1171 | 583 | 181 | 3676 |  | CORR | GENE | 01:15 | 03:12 | 02:50 | 208 | 1175 | 13 | EXT |  | 0.91 | (c)
39676.731 | 11.051 | 11.037 | -0.089 | -0.103 | 804 | 1029 | 1011 | 804 | 74 | 3676 |  | CORR | CIGR | 08:09 | 08:45 | 08:42 | 29 | 414 | 15 | EXT |  | 0.89 | (c)
39680.267 | 3.447 | 3.35 | -7.533 | -7.63 | 292 | 432 | 484 | 292 | 3350 | 3677 |  | CORR | GENE | 01:23 | 01:45 | 01:54 | 127 | 384 | 13 | EXT |  | 0.9 | (c)
39680.836 | 4.016 | 3.984 | -6.964 | -6.996 | -1067 | -927 | -865 | 664 | 3984 | 3677 |  | CORR | GENE | 09:43 | 10:06 | 10:16 | 78 | 403 | 11 | EXT |  | 0.89 | (c)
39682.926 | 6.106 | 6.075 | -4.874 | -4.905 | -1150 | -1052 | -1035 | 920 | 4846 | 3677 |  | CORR | GENE | 09:30 | 09:46 | 09:48 | 59 | 230 | 10 | EXT |  | 0.89 | (c)
39684.34 | 7.52 | 7.505 | -3.46 | -3.475 | -1221 | -1035 | -1041 | 861 | 3399 | 3677 |  | CORR | GENE | 09:18 | 09:48 | 09:47 | 76 | 360 | 10 | EXT |  | 0.89 | (c)
39685.38 | 8.56 | 8.539 | -2.42 | -2.441 | -1083 | -1017 | -1006 | 929 | 2407 | 3677 |  | CORR | CIGR | 09:41 | 09:51 | 09:53 | 34 | 154 | 10 | EXT |  | 0.89 | (c)
39687.671 | 10.851 | 10.811 | -0.129 | -0.169 | -2 | 428 | 412 | 0 | 96 | 3677 |  | CORR | GENE | 00:35 | 01:44 | 01:42 | 73 | 827 | 14 | EXT |  | 0.89 | (c)
39690.977 | 3.177 | 3.141 | -8.373 | -8.409 | 1875 | 2205 | 2092 | 1875 | 3141 | 3678 |  | CORR | GENE | 01:43 | 02:36 | 02:18 | 130 | 433 | 14 | EXT |  | 0.9 | (c)
39691.841 | 4.041 | 3.963 | -7.509 | -7.587 | 1916 | 2089 | 2102 | 1916 | 3963 | 3678 |  | CORR | GENE | 01:50 | 02:18 | 02:20 | 97 | 373 | 10 | EXT |  | 0.89 | (c)
39692.336 | 4.536 | 4.511 | -7.014 | -7.039 | 1772 | 1893 | 1934 | 1772 | 4511 | 3678 |  | CORR | GENE | 01:27 | 01:46 | 01:53 | 71 | 323 | 12 | EXT |  | 0.89 | (c)
39698.864 | 11.064 | 11.054 | -0.486 | -0.496 | -1586 | -1503 | -1530 | 1474 | 475 | 3678 |  | CORR | CIGR | 04:25 | 04:38 | 04:34 | 21 | 112 | 13 | EXT |  | 0.89 | (c)
39709.448 | 10.098 | 9.969 | -1.212 | -1.341 | -425 | -1 | -74 | 0 | 1168 | 3679 |  | CORR | GENE | 01:19 | 02:27 | 02:16 | 173 | 701 | 12 | EXT |  | 0.9 | (c)
39709.918 | 10.568 | 10.411 | -0.742 | -0.899 | -583 | 140 | -140 | 0 | 595 | 3679 |  | CORR | GENE | 00:53 | 02:50 | 02:05 | 304 | 884 | 12 | EXT |  | 0.92 | (c)
39710.118 | 10.768 | 10.757 | -0.542 | -0.553 | -27 | 2 | 6 | 0 | 528 | 3679 |  | CORR | CIGR | 02:23 | 02:28 | 02:28 | 25 | 67 | 11 | EXT |  | 0.89 | (c)
39710.394 | 11.044 | 10.987 | -0.266 | -0.323 | 9 | 251 | 228 | 9 | 231 | 3679 |  | CORR | GENE | 02:29 | 03:08 | 03:04 | 92 | 438 | 14 | EXT |  | 0.89 | (c)
39710.491 | 11.141 | 11.132 | -0.169 | -0.178 | -34 | 7 | 17 | 0 | 129 | 3679 |  | CORR | CIGR | 02:22 | 02:29 | 02:30 | 49 | 102 | 13 | EXT |  | 0.89 | (c)
39710.762 | 0.102 | 0.065 | -10.978 | -11.015 | -967 | -594 | -638 | 309 | 65 | 3680 |  | CORR | GENE | 08:30 | 09:30 | 09:23 | 72 | 658 | 10 | EXT |  | 0.89 | (c)
39739.342 | 6.352 | 6.301 | -4.878 | -4.929 | 1243 | 1323 | 1382 | 1243 | 4853 | 3682 |  | CORR | GENE | 02:04 | 02:17 | 02:27 | 76 | 279 | 10 | EXT |  | 0.89 | (c)
39760.808 | 5.038 | 4.962 | -6.512 | -6.588 | 1431 | 1593 | 1588 | 1431 | 4962 | 3684 |  | CORR | GENE | 08:50 | 09:16 | 09:15 | 113 | 314 | 10 | EXT |  | 0.89 | (c)
39761.087 | 5.317 | 5.295 | -6.233 | -6.255 | 1303 | 1589 | 1577 | 1303 | 5295 | 3684 |  | CORR | GENE | 08:29 | 09:15 | 09:13 | 230 | 548 | 13 | EXT |  | 0.92 | (c)
39784.315 | 5.455 | 5.431 | -5.675 | -5.699 | -2056 | -1934 | -1919 | 1783 | 5431 | 3686 |  | CORR | GENE | 08:47 | 09:06 | 09:09 | 89 | 273 | 13 | EXT |  | 0.89 | (c)
39785.896 | 7.036 | 6.99 | -4.094 | -4.14 | -482 | -201 | -249 | 16 | 4068 | 3686 |  | CORR | GENE | 01:01 | 01:46 | 01:38 | 72 | 466 | 10 | EXT |  | 0.89 | (c)
39794.763 | 4.773 | 4.75 | -6.117 | -6.14 | 2023 | 2194 | 2148 | 2023 | 4750 | 3687 |  | CORR | CIGR | 05:42 | 06:09 | 06:02 | 48 | 249 | 11 | EXT |  | 0.89 | (c)
39800.754 | 10.764 | 10.738 | -0.126 | -0.152 | 2091 | -2230 | -2177 | 1984 | 97 | 3687 |  | CORR | CIGR | 05:52 | 06:15 | 06:24 | 55 | 386 | 13 | EXT |  | 0.89 | (c)
39801.82 | 0.94 | 0.899 | -10.31 | -10.351 | -487 | 205 | -17 | 0 | 899 | 3688 |  | CORR | GENE | 04:30 | 06:21 | 05:45 | 71 | 939 | 10 | EXT |  | 0.89 | (c)
39802.799 | 1.919 | 1.903 | -9.331 | -9.347 | 1269 | 1323 | 1334 | 1269 | 1903 | 3688 |  | CORR | CIGR | 09:13 | 09:22 | 09:23 | 34 | 131 | 12 | EXT |  | 0.89 | (c)
39804.257 | 3.377 | 3.346 | -7.873 | -7.904 | 1102 | 1273 | 1253 | 1102 | 3346 | 3688 |  | CORR | GENE | 08:46 | 09:14 | 09:10 | 82 | 302 | 11 | EXT |  | 0.89 | (c)
39804.909 | 4.029 | 3.97 | -7.221 | -7.28 | 1050 | 1366 | 1384 | 1050 | 3970 | 3688 |  | CORR | GENE | 08:38 | 09:29 | 09:31 | 124 | 668 | 10 | EXT |  | 0.9 | (c)
39807.645 | 6.765 | 6.741 | -4.485 | -4.509 | 941 | 1063 | 1062 | 941 | 4468 | 3688 |  | CORR | CIGR | 08:20 | 08:40 | 08:39 | 41 | 242 | 10 | EXT |  | 0.89 | (c)
39807.887 | 7.007 | 6.997 | -4.243 | -4.253 | 808 | 863 | 875 | 808 | 4221 | 3688 |  | CORR | CIGR | 07:58 | 08:07 | 08:09 | 32 | 135 | 15 | EXT |  | 0.89 | (c)
39825.805 | 2.695 | 2.573 | -8.795 | -8.917 | -1600 | -1317 | -1197 | 795 | 2573 | 3690 |  | CORR | GENE | 00:45 | 01:31 | 01:50 | 166 | 805 | 11 | EXT |  | 0.9 | (c)
39826.257 | 3.147 | 3.101 | -8.343 | -8.389 | -1371 | -1166 | -1017 | 663 | 3101 | 3690 |  | CORR | GENE | 01:22 | 01:55 | 02:19 | 126 | 708 | 10 | EXT |  | 0.9 | (c)
39907.02 | 4.6 | 4.381 | -4.51 | -4.729 | -120 | 322 | 433 | 0 | 4381 | 3697 |  | CORR | GENE | 02:10 | 03:21 | 03:39 | 332 | 1107 | 11 | EXT |  | 0.92 | (c)
39907.505 | 5.085 | 5.076 | -4.025 | -4.034 | -125 | -34 | -10 | 0 | 3990 | 3697 |  | CORR | CIGR | 02:09 | 02:24 | 02:27 | 44 | 230 | 13 | EXT |  | 0.89 | (c)
39907.812 | 5.392 | 5.345 | -3.718 | -3.765 | -16 | 169 | 137 | 0 | 3698 | 3697 |  | CORR | GENE | 02:26 | 02:56 | 02:51 | 67 | 306 | 14 | EXT |  | 0.89 | (c)
39907.904 | 5.484 | 5.432 | -3.626 | -3.678 | -9 | 101 | 138 | 0 | 3608 | 3697 |  | CORR | GENE | 02:27 | 02:45 | 02:51 | 70 | 293 | 13 | EXT |  | 0.89 | (c)
39937.373 | 3.133 | 3.055 | -8.297 | -8.375 | -2183 | -2038 | -1837 | 48 | 3055 | 3700 |  | CORR | GENE | 03:23 | 03:46 | 04:18 | 111 | 691 | 11 | EXT | Аномалия находится на упругопластическом изгибе: R=421 D, максимальное растяжение на 1.1 час. | 0.89 | (c)
39937.86 | 3.62 | 3.569 | -7.81 | -7.861 | -1750 | -1578 | -1530 | 481 | 3569 | 3700 |  | CORR | GENE | 04:32 | 05:00 | 05:08 | 85 | 440 | 10 | EXT | Аномалия находится на упругопластическом изгибе: R=416 D, максимальное растяжение на 1 час. | 0.89 | (c)
39938.94 | 4.7 | 4.68 | -6.73 | -6.75 | -2193 | -1918 | -1997 | 38 | 4680 | 3700 |  | CORR | GENE | 03:21 | 04:05 | 03:53 | 68 | 392 | 10 | EXT | Аномалия находится на упругопластическом изгибе: R=405 D, максимальное растяжение на 1 час. | 0.89 | (c)
39939.425 | 5.185 | 5.169 | -6.245 | -6.261 | -703 | -419 | -511 | 319 | 5169 | 3700 |  | CORR | GENE | 07:21 | 08:07 | 07:52 | 87 | 385 | 16 | EXT | Аномалия находится на упругопластическом изгибе: R=403 D, максимальное растяжение на 1 час. | 0.89 | (c)
39939.851 | 5.611 | 5.566 | -5.819 | -5.864 | -2181 | -1714 | -1853 | 49 | 5566 | 3700 |  | CORR | GENE | 03:23 | 04:38 | 04:16 | 120 | 657 | 10 | EXT | Аномалия находится на упругопластическом изгибе: R=402 D, максимальное растяжение на 1 час. | 0.89 | (c)
39941.238 | 6.998 | 6.965 | -4.432 | -4.465 | -2076 | -815 | -1222 | 154 | 4099 | 3700 |  | CORR | GENE | 03:40 | 07:03 | 05:58 | 366 | 1709 | 13 | EXT | Аномалия находится на упругопластическом изгибе: R=396 D, максимальное растяжение на 0.9 час. | 0.94 | (c)
39942.158 | 7.918 | 7.892 | -3.512 | -3.538 | -2090 | -1745 | -1867 | 140 | 3451 | 3700 |  | CORR | GENE | 03:38 | 04:33 | 04:13 | 87 | 446 | 13 | EXT | Аномалия находится на упругопластическом изгибе: R=381 D, максимальное растяжение на 0.9 час. | 0.89 | (c)
39942.389 | 8.149 | 8.073 | -3.281 | -3.357 | -2129 | -1739 | -1658 | 101 | 3206 | 3700 |  | CORR | GENE | 03:31 | 04:34 | 04:47 | 151 | 943 | 11 | EXT | Аномалия находится на упругопластическом изгибе: R=375 D, максимальное растяжение на 0.8 час. | 0.9 | (c)
39943.233 | 8.993 | 8.741 | -2.437 | -2.689 | -2114 | -1748 | -1551 | 116 | 2362 | 3700 |  | CORR | GENE | 03:34 | 04:33 | 05:05 | 327 | 1127 | 10 | EXT | Аномалия находится на упругопластическом изгибе: R=361 D, максимальное растяжение на 0.8 час. | 0.92 | (c)
39943.927 | 9.687 | 9.595 | -1.743 | -1.835 | 2205 | -2080 | -1739 | 0 | 1682 | 3700 |  | CORR | GENE | 03:11 | 03:39 | 04:34 | 153 | 1034 | 11 | EXT | Аномалия находится на упругопластическом изгибе: R=348 D, максимальное растяжение на 0.8 час. | 0.9 | (c)
39944.082 | 9.842 | 9.836 | -1.588 | -1.594 | -2051 | -1756 | -1856 | 179 | 1543 | 3700 |  | CORR | CIGR | 03:44 | 04:31 | 04:15 | 51 | 391 | 11 | EXT | Аномалия находится на упругопластическом изгибе: R=348 D, максимальное растяжение на 0.8 час. | 0.89 | (c)
39944.41 | 10.17 | 10.108 | -1.26 | -1.322 | 2210 | -2132 | -2084 | 0 | 1232 | 3700 |  | CORR | GENE | 03:12 | 03:31 | 03:38 | 90 | 334 | 11 | EXT | Аномалия находится на упругопластическом изгибе: R=341 D, максимальное растяжение на 0.7 час. | 0.89 | (c)
39944.953 | 10.713 | 10.544 | -0.717 | -0.886 | 2152 | -1952 | -1862 | 0 | 650 | 3700 |  | CORR | GENE | 03:02 | 03:60 | 04:14 | 236 | 894 | 14 | EXT | Аномалия находится на упругопластическом изгибе: R=333 D, максимальное растяжение на 0.7 час. | 0.92 | (c)
39945.622 | 11.382 | 11.145 | -0.048 | -0.285 | -2138 | -1881 | -1673 | 92 | 30 | 3700 |  | CORR | GENE | 03:30 | 04:11 | 04:45 | 255 | 932 | 10 | EXT | Аномалия находится на упругопластическом изгибе: R=327 D, максимальное растяжение на 0.7 час. | 0.91 | (c)
39947.515 | 1.845 | 1.54 | -9.435 | -9.74 | 877 | 923 | 907 | 877 | 1540 | 3701 |  | CORR | GENE | 02:44 | 02:51 | 02:48 | 403 | 59 | 11 | EXT | Аномалия находится на упругопластическом изгибе: R=304 D, максимальное растяжение на 0.5 час. | 0.93 | (c)
39948.306 | 2.636 | 2.606 | -8.644 | -8.674 | 972 | 1031 | 1182 | 838 | 2606 | 3701 |  | CORR | CIGR | 02:59 | 03:09 | 03:33 | 55 | 420 | 13 | EXT | Аномалия находится на упругопластическом изгибе: R=297 D, максимальное растяжение на 0.4 час. | 0.89 | (c)
39949.785 | 4.115 | 4.102 | -7.165 | -7.178 | 746 | 875 | 845 | 746 | 4102 | 3701 |  | CORR | CIGR | 02:22 | 02:43 | 02:38 | 42 | 198 | 12 | EXT | Аномалия находится на упругопластическом изгибе: R=281 D, максимальное растяжение на 0.4 час. | 0.89 | (c)
39950.106 | 4.436 | 4.412 | -6.844 | -6.868 | 712 | 773 | 804 | 712 | 4412 | 3701 |  | CORR | CIGR | 02:17 | 02:27 | 02:32 | 32 | 184 | 18 | EXT | Аномалия находится на упругопластическом изгибе: R=279 D, максимальное растяжение на 0.4 час. | 0.89 | (c)
40177.98 | 0 | -0.046 | -11.34 | -11.386 | 739 | 807 | 1438 | 94 |  | 3722 | Нарушение формы кольцевого шва | GWAN |  | 01:50 | 02:01 | 03:43 | 0 | 1398 |  | EXT | Нарушение формы кольцевого шва Аномалия находится на отводе. |  | (c)
40177.98 | 0 | -0.045 | -11.34 | -11.385 | -1494 | -1289 | -1038 | 582 |  | 3722 | Вышлифовка на шве | GWAN | GENE | 07:50 | 08:23 | 09:04 | 90 | 912 | 16 | EXT | Вышлифовка на шве Аномалия находится на отводе. |  | (b)
40225.968 | 2.728 | 2.715 | -7.742 | -7.755 | -460 | -403 | -400 | 340 | 2715 | 3726 |  | GOUG | CIGR | 02:25 | 02:34 | 02:34 | 27 | 120 | 18 | EXT | Задир. |  | (c)
40231.22 | 7.98 | 7.967 | -2.49 | -2.503 | -276 | -236 | -232 | 189 | 2477 | 3726 |  | GOUG | CIGR | 02:54 | 03:01 | 03:01 | 26 | 86 | 10 | EXT | Задир. |  | (c)
40307.186 | 11.346 | 11.294 | -0.104 | -0.156 | 988 | 1275 | 1294 | 631 | 84 | 3733 |  | CORR | GENE | 02:24 | 03:10 | 03:13 | 72 | 612 | 11 | EXT |  | 0.89 | (c)
40353.043 | 11.383 | 11.355 | -0.087 | -0.115 | 1357 | 1881 | 1719 | 150 | 30 | 3737 |  | CORR | GENE | 05:50 | 07:15 | 06:49 | 85 | 724 | 11 | EXT |  | 0.89 | (c)
40353.173 | 0.043 | 0.032 | -11.237 | -11.248 | -1849 | -1807 | -1731 | 382 | 32 | 3738 |  | CORR | CIGR | 06:34 | 06:40 | 06:53 | 21 | 235 | 10 | EXT |  | 0.89 | (c)
40365.639 | 1.229 | 1.138 | -10.281 | -10.372 | -1231 | -959 | -985 | 739 | 1138 | 3739 |  | GOUG | GENE | 07:34 | 08:18 | 08:14 | 139 | 493 | 7 | EXT | Зона задиров. |  | (c)
40369.931 | 5.521 | 5.506 | -5.989 | -6.004 | -1097 | -1000 | -974 | 851 | 5506 | 3739 |  | GOUG | CIGR | 07:56 | 08:12 | 08:16 | 23 | 246 | 8 | EXT | Задир. |  | (c)
40375.964 | 0.044 | 0.034 | -11.166 | -11.176 | 1265 | 1639 | 1678 | 140 | 34 | 3740 |  | CORR | GENE | 05:58 | 06:59 | 07:05 | 59 | 825 | 13 | EXT |  | 0.89 | (c)
40398.49 | 0.03 | 0.02 | -11.21 | -11.22 | -2112 | -1943 | -1876 | 118 | 20 | 3742 |  | CORR | GENE | 06:57 | 07:24 | 07:35 | 53 | 473 | 15 | EXT |  | 0.89 | (c)
40409.658 | 11.198 | 11.147 | -0.042 | -0.093 | 913 | 1230 | 1138 | 867 | 16 | 3742 |  | CORR | GENE | 03:05 | 03:56 | 03:41 | 77 | 450 | 11 | EXT |  | 0.89 | (c)
40409.674 | 11.214 | 11.157 | -0.026 | -0.083 | -2091 | -1458 | -1622 | 140 | 20 | 3742 |  | CORR | GENE | 07:00 | 08:42 | 08:16 | 63 | 936 | 11 | EXT |  | 0.89 | (c)
40432.529 | 11.249 | 11.209 | -0.031 | -0.071 | -1121 | -771 | -866 | 611 | 19 | 3744 |  | CORR | GENE | 06:54 | 07:50 | 07:35 | 52 | 509 | 16 | EXT |  | 0.89 | (c)
40450.608 | 6.488 | 5.889 | -4.882 | -5.481 | 2198 | 2212 | 2216 | 0 | 4579 | 3746 |  | LWAN | AXGR | 07:19 | 07:21 | 07:22 | 902 | 37 |  | INT | Эквивалент потери металла 11%. |  | (c)
40453.196 | 9.076 | 7.752 | -2.294 | -3.618 | 2188 | 2204 | 2202 | 15 | 2222 | 3746 |  | LWAN | AXGR | 07:17 | 07:20 | 07:20 | 1396 | 28 |  | INT | Эквивалент потери металла 16%. |  | (c)
40454.736 | 10.616 | 9.344 | -0.754 | -2.026 | -2219 | -2204 | -2203 | 12 | 88 | 3746 |  | LWAN | AXGR | 07:26 | 07:28 | 07:29 | 1938 | 31 |  | INT | Эквивалент потери металла 19%. |  | (c)
40466.981 | 11.491 | 11.47 | -0.029 | -0.05 | -2108 | -2014 | -1901 | 122 | 16 | 3747 |  | CORR | CIGR | 06:42 | 06:57 | 07:15 | 34 | 415 | 12 | EXT |  | 0.89 | (c)
40478.422 | 11.412 | 11.375 | -0.068 | -0.105 | -2158 | -1872 | -1983 | 72 | 49 | 3748 |  | CORR | GENE | 04:51 | 05:37 | 05:20 | 56 | 351 | 12 | EXT |  | 0.89 | (c)
40562.587 | 4.047 | 3.801 | -7.333 | -7.579 | 2187 | 2210 | 2202 | 13 | 3801 | 3756 |  | LWAN | AXGR | 07:53 | 07:56 | 07:55 | 605 | 31 |  | INT | Эквивалент потери металла 16%. Аномалия находится на упругопластическом изгибе: R=506 D, максимальное растяжение на 5.4 час. |  | (c)
40564.643 | 6.103 | 5.887 | -5.277 | -5.493 | 2148 | 2173 | 2168 | 42 | 4049 | 3756 |  | LWAN | AXGR | 07:46 | 07:50 | 07:50 | 1444 | 41 |  | INT | Эквивалент потери металла 17%. Аномалия находится на упругопластическом изгибе: R=481 D, максимальное растяжение на 5.5 час. |  | (c)
40568.647 | 10.107 | 9.884 | -1.273 | -1.496 | 2158 | 2172 | 2169 | 51 | 945 | 3756 |  | LWAN | AXGR | 07:48 | 07:50 | 07:50 | 551 | 22 |  | INT | Эквивалент потери металла 10%. Аномалия находится на упругопластическом изгибе: R=562 D, максимальное растяжение на 5.9 час. |  | (c)
40569.644 | 11.104 | 10.611 | -0.276 | -0.769 | 2200 | 2219 | 2217 | 0 | 112 | 3756 |  | LWAN | AXGR | 07:55 | 07:58 | 07:57 | 657 | 34 |  | INT | Эквивалент потери металла 16%. Аномалия находится на упругопластическом изгибе: R=587 D, максимальное растяжение на 6 час. |  | (c)
40649.67 | 11.48 | 11.458 | -0.06 | -0.082 | 1791 | 2029 | 2011 | 0 | 45 | 3763 |  | CORR | CIGR | 03:36 | 04:15 | 04:12 | 37 | 439 | 11 | EXT |  | 0.89 | (c)
40660.955 | 11.225 | 11.185 | -0.035 | -0.075 | -252 | 33 | -71 | 0 | 21 | 3764 |  | CORR | GENE | 10:11 | 10:57 | 10:40 | 54 | 363 | 11 | EXT |  | 0.89 | (c)
40660.961 | 11.231 | 11.186 | -0.029 | -0.074 | 360 | 586 | 521 | 360 | 23 | 3764 |  | CORR | GENE | 11:50 | 00:26 | 00:15 | 51 | 322 | 13 | EXT |  | 0.89 | (c)
40683.764 | 11.314 | 11.287 | -0.026 | -0.053 | 822 | 1129 | 1335 | 382 | 12 | 3766 |  | CORR | CIGR | 03:25 | 04:15 | 04:48 | 41 | 1026 | 10 | EXT |  | 0.89 | (c)
40729.458 | 11.388 | 11.338 | -0.062 | -0.112 | -1851 | -1707 | -1665 | 380 | 6 | 3770 |  | CORR | GENE | 04:41 | 05:04 | 05:11 | 106 | 372 | 10 | EXT |  | 0.89 | (c)
40747.449 | 6.489 | 6.366 | -4.901 | -5.024 | 2212 | 2220 | 2223 | 0 | 4771 | 3772 |  | LWAN | AXGR | 07:30 | 07:31 | 07:32 | 253 | 22 |  | EXT | Эквивалент потери металла 10%. |  | (c)
40910.775 | 11.085 | 11.062 | -0.075 | -0.098 | 1378 | 1901 | 1748 | 113 | 34 | 3786 |  | CORR | GENE | 03:48 | 05:13 | 04:48 | 64 | 739 | 11 | EXT |  | 0.89 | (c)
40910.953 | 0.103 | 0.044 | -11.407 | -11.466 | 1473 | 2033 | 1922 | 0 | 44 | 3787 |  | CORR | GENE | 02:57 | 04:28 | 04:10 | 82 | 899 | 11 | EXT |  | 0.89 | (c)
40922.271 | 11.421 | 11.398 | -0.089 | -0.112 | 1738 | 1967 | 1963 | 41 | 70 | 3787 |  | CORR | CIGR | 03:40 | 04:17 | 04:17 | 42 | 451 | 10 | EXT |  | 0.89 | (c)
41027.085 | 3.085 | 3.069 | -7.695 | -7.711 | 1997 | 2058 | -2227 | 0 | 3069 | 3797 |  | GOUG | GENE | 07:05 | 07:15 | 07:44 | 105 | 474 | 9 | EXT | Зона задиров. Аномалия находится на упругопластическом изгибе: R=393 D, максимальное растяжение на 11.3 час. |  | (c)
41331.462 | 2.592 | 2.567 | -8.948 | -8.973 | -1411 | -1266 | -1285 | 820 | 2567 | 3824 |  | CORR | GENE | 06:29 | 06:53 | 06:50 | 85 | 252 | 11 | EXT |  | 0.89 | (c)
41497.39 | 0 | 0 | -11.53 | -11.53 | -1838 | -1585 | -1563 | 393 | 0 | 3839 | Смещение кромок | GWAN |  | 05:23 | 06:04 | 06:07 | 0 | 550 | 18 | EXT | Смещение кромок Наружу Величина смещения - 3.1 мм. Аномалия находится на упругопластическом изгибе: R=308 D, максимальное растяжение на 0.7 час. |  | (c)
41497.85 | 0.46 | 0.231 | -11.07 | -11.299 | -1860 | -1611 | -1628 | 370 | 231 | 3839 |  | DENT | GENE | 05:19 | 05:59 | 05:57 | 377 | 465 | 0.9 | N/A | Глубина вмятины: 13 мм (0,9%). Линейка: 38 см в (23 см; 05:59 ч:мин) Аномалия находится на упругопластическом изгибе. |  | (c)
41505.894 | 8.504 | 8.205 | -3.026 | -3.325 | -1732 | -1521 | -1546 | 498 | 2799 | 3839 |  | DENT | GENE | 05:40 | 06:14 | 06:10 | 526 | 373 | 0.4 | N/A | Глубина вмятины: 6 мм (0,4%). Линейка: 53 см в (821 см; 06:14 ч:мин) Аномалия находится на упругопластическом изгибе. |  | (c)
41508.92 | 0 | -0.037 | -10.81 | -10.847 | 957 | 1404 | 1309 | 570 |  | 3840 | Нарушение формы кольцевого шва | GWAN |  | 02:54 | 04:07 | 03:51 | 0 | 704 |  | EXT | Нарушение формы кольцевого шва |  | (c)
41508.92 | 0 | -0.035 | -10.81 | -10.845 | 2165 | -1635 | -1677 | 0 |  | 3840 | Нарушение формы кольцевого шва | GWAN |  | 06:09 | 07:56 | 07:49 | 0 | 1240 |  | EXT | Нарушение формы кольцевого шва |  | (c)
41565.437 | 0.097 | 0.096 | -11.533 | -11.534 | -1700 | -1647 | -1640 | 531 | 96 | 3845 |  | CORR | CIGR | 07:09 | 07:17 | 07:18 | 34 | 120 | 13 | EXT |  | 0.89 | (c)
41576.447 | 11.107 | 10.654 | -0.523 | -0.976 | 2060 | 2226 | -2178 | 0 | 279 | 3845 |  | DENT | GENE | 05:15 | 05:42 | 05:51 | 697 | 447 | 0.6 | N/A | Глубина вмятины: 9 мм (0,6%). Линейка: 70 см в (1065 см; 05:42 ч:мин) Аномалия находится вблизи продольного шва. |  | (c)
41613.972 | 3.012 | 2.816 | -8.118 | -8.314 | 1052 | 1064 | 1083 | 1052 | 2816 | 3849 |  | CORR | GENE | 05:38 | 05:40 | 05:43 | 245 | 61 | 11 | EXT | Аномалия находится на отводе. | 0.91 | (c)
41613.997 | 3.037 | 3.007 | -8.093 | -8.123 | 1134 | 1257 | 1233 | 898 | 3007 | 3849 |  | CORR | CIGR | 05:52 | 06:11 | 06:08 | 47 | 199 | 14 | EXT | Аномалия находится на отводе. | 0.89 | (c)
41632.992 | 10.902 | 10.504 | -0.718 | -1.116 | -2198 | -2177 | -2170 | 33 | 637 | 3850 |  | CORR | GENE | 08:13 | 08:16 | 08:17 | 479 | 56 | 15 | EXT |  | 0.96 | (c)
41656.63 | 0 | -0.031 | -11.43 | -11.461 | -1355 | -1248 | -1037 | 719 |  | 3853 | Нарушение формы кольцевого шва | GWAN |  | 08:27 | 08:44 | 09:18 | 0 | 636 |  | EXT | Нарушение формы кольцевого шва |  | (c)
41729.473 | 4.513 | 4.47 | -6.787 | -6.83 | 1501 | 1915 | 1917 | 0 | 4470 | 3859 |  | CORR | GENE | 05:17 | 06:24 | 06:24 | 191 | 832 | 11 | EXT | Аномалия находится на упругопластическом изгибе: R=285 D, максимальное растяжение на 5.8 час. | 1.21 | (b)
41730.405 | 5.445 | 5.42 | -5.855 | -5.88 | 1671 | 1779 | 1833 | 235 | 5420 | 3859 |  | CORR | CIGR | 05:45 | 06:02 | 06:11 | 47 | 324 | 10 | EXT | Аномалия находится на упругопластическом изгибе: R=326 D, максимальное растяжение на 5.8 час. | 1.06 | (b)
41731.027 | 6.067 | 5.936 | -5.233 | -5.364 | 1654 | 2019 | 1989 | 0 | 5143 | 3859 |  | CORR | GENE | 05:42 | 06:41 | 06:36 | 221 | 670 | 11 | EXT | Аномалия находится на упругопластическом изгибе: R=377 D, максимальное растяжение на 5.8 час. | 0.99 | (c)
41731.609 | 6.649 | 6.616 | -4.651 | -4.684 | 1519 | 1691 | 1679 | 391 | 4631 | 3859 |  | CORR | GENE | 05:20 | 05:48 | 05:46 | 53 | 320 | 10 | EXT | Аномалия находится на упругопластическом изгибе: R=427 D, максимальное растяжение на 5.8 час. | 0.92 | (c)
41747.13 | 0 | -0.027 | -11.28 | -11.307 | 1030 | 1224 | 1382 | 496 |  | 3861 | Нарушение формы кольцевого шва | GWAN |  | 05:21 | 05:52 | 06:17 | 0 | 705 |  | EXT | Нарушение формы кольцевого шва Аномалия находится на отводе. |  | (c)
42053.291 | 11.071 | 10.986 | -0.059 | -0.144 | 977 | 1314 | 1301 | 606 | 18 | 3887 |  | CORR | GENE | 03:17 | 04:11 | 04:09 | 126 | 648 | 15 | EXT | Аномалия находится на упругопластическом изгибе: R=761 D, максимальное растяжение на 6.9 час. | 0.9 | (c)
42053.39 | 0.04 | 0.022 | -11.26 | -11.278 | 661 | 822 | 1001 | 661 | 22 | 3888 |  | CORR | GENE | 03:33 | 03:59 | 04:28 | 121 | 679 | 15 | EXT | Аномалия находится на упругопластическом изгибе: R=761 D, максимальное растяжение на 6.9 час. | 0.9 | (c)
42087.36 | 0 | 0 | -11.16 | -11.16 | -1589 | -1231 | -1183 | 642 | 0 | 3891 | Смещение кромок | GWAN |  | 06:50 | 07:47 | 07:55 | 0 | 812 | 17 | EXT | Смещение кромок Наружу Величина смещения - 2.8 мм. Аномалия находится на упругопластическом изгибе: R=690 D, максимальное растяжение на 11.4 час. |  | (c)
42149.521 | 5.771 | 5.386 | -5.639 | -6.024 | 950 | 987 | 982 | 950 | 5386 | 3896 |  | CORR | GENE | 05:10 | 05:15 | 05:15 | 578 | 63 | 12 | EXT |  | 0.95 | (c)
42233.23 | 0 | 0 | -10.9 | -10.9 | 1256 | -2199 | 2079 | 0 | 0 | 3904 | Смещение кромок | GWAN |  | 03:32 | 06:14 | 05:45 | 0 | 1645 | 20 | EXT | Смещение кромок Наружу Величина смещения - 3.3 мм. Аномалия находится на упругопластическом изгибе: R=434 D, максимальное растяжение на 7.4 час. |  | (c)
42255.49 | 0 | 0 | -11.4 | -11.4 | 804 | 1291 | 1215 | 604 | 0 | 3906 | Смещение кромок | GWAN |  | 04:56 | 06:15 | 06:03 | 0 | 823 | 16 | EXT | Смещение кромок Вовнутрь Величина смещения - 2.6 мм. |  | (c)
42338.956 | 3.166 | 2.999 | -8.224 | -8.391 | -1816 | -1045 | -520 | 0 | 2999 | 3916 |  | ARTD | GENE | 05:36 | 07:40 | 09:05 | 292 | 2592 |  | EXT | Эквивалент потери металла 10%. От изолировочной машины. |  | (c)
42412.717 | 9.347 | 9.329 | -1.983 | -2.001 | 40 | 125 | 350 | 40 | 1910 | 3922 |  | GOUG | GENE | 00:04 | 00:18 | 00:54 | 91 | 620 | 9 | EXT | Задир. Аномалия находится на упругопластическом изгибе: R=355 D, максимальное растяжение на 0.9 час. |  | (c)
42458.461 | 9.951 | 9.939 | -1.289 | -1.301 | -1240 | -1023 | -1077 | 913 | 1172 | 3926 |  | CORR | GENE | 09:00 | 09:35 | 09:27 | 129 | 327 | 10 | EXT | Аномалия находится на упругопластическом изгибе: R=330 D, максимальное растяжение на 5.5 час. | 0.89 | (c)
42496.441 | 3.501 | 3.484 | -7.679 | -7.696 | 1810 | 1872 | 1870 | 301 | 3484 | 3930 |  | GOUG | CIGR | 03:07 | 03:17 | 03:17 | 33 | 120 | 9 | EXT | Задир. |  | (c)
42740.604 | 10.974 | 10.949 | -0.036 | -0.061 | -962 | -846 | -834 | 706 | 22 | 3951 |  | CORR | CIGR | 06:40 | 06:58 | 07:00 | 39 | 256 | 16 | EXT |  | 0.89 | (c)
42740.64 | 0 | -0.035 | -11.38 | -11.415 | 834 | 1000 | -1777 | 0 |  | 3952 | Нарушение формы кольцевого шва | GWAN |  | 04:02 | 04:29 | 09:01 | 0 | 3699 |  | EXT | Нарушение формы кольцевого шва |  | (c)
42768.063 | 4.813 | 4.792 | -6.367 | -6.388 | -898 | -810 | -822 | 746 | 4792 | 3954 |  | GOUG | GENE | 09:05 | 09:19 | 09:17 | 57 | 152 | 11 | EXT | Задир. |  | (c)
42805.77 | 0 | -0.016 | -1.98 | -1.996 | -1887 | -1764 | -750 | 0 |  | 3958 | Нарушение формы кольцевого шва | GWAN |  | 04:53 | 05:13 | 07:57 | 0 | 2273 |  | EXT | Нарушение формы кольцевого шва |  | (c)
42832.06 | 0 | -0.028 | -2.78 | -2.808 | 880 | 1826 | 1428 | 253 |  | 3962 | Нарушение формы кольцевого шва | GWAN |  | 02:26 | 04:58 | 03:54 | 0 | 1098 |  | EXT | Нарушение формы кольцевого шва Аномалия находится на отводе. |  | (c)
42832.06 | 0 | 0 | -2.78 | -2.78 | -2174 | -1657 | -1779 | 57 | 0 | 3962 | Смещение кромок | GWAN |  | 06:13 | 07:36 | 07:16 | 0 | 789 | 15 | EXT | Смещение кромок Наружу Аномалия находится на отводе. Величина смещения - 2.8 мм. |  | (c)
42912.97 | 0 | -0.036 | -11.27 | -11.306 | -146 | 25 | 146 | 0 |  | 3970 | Нарушение формы кольцевого шва | GWAN |  | 01:47 | 02:15 | 02:34 | 0 | 585 |  | EXT | Нарушение формы кольцевого шва Аномалия находится на отводе. Аномалия находится на упругопластическом изгибе: R=363 D, максимальное растяжение на 5.2 час. |  | (c)
42912.97 | 0 | -0.028 | -11.27 | -11.298 | 1589 | 1691 | 2127 | 0 |  | 3970 | Нарушение формы кольцевого шва | GWAN |  | 06:27 | 06:44 | 07:54 | 0 | 1076 |  | EXT | Нарушение формы кольцевого шва Аномалия находится на отводе. Аномалия находится на упругопластическом изгибе: R=363 D, максимальное растяжение на 5.2 час. |  | (c)
42935.27 | 0 | 0 | -11.4 | -11.4 | 1770 | 2038 | -2136 | 0 | 0 | 3972 | Смещение кромок | GWAN |  | 04:46 | 05:29 | 06:15 | 0 | 1109 | 16 | EXT | Смещение кромок Наружу Аномалия находится на отводе. Величина смещения - 2.9 мм. |  | (c)
42946.67 | 0 | -0.024 | -8.8 | -8.824 | 1660 | 1758 | 1918 | 54 |  | 3973 | Нарушение формы кольцевого шва | GWAN |  | 03:33 | 03:49 | 04:15 | 0 | 517 |  | EXT | Нарушение формы кольцевого шва Аномалия находится на отводе. |  | (c)
42965.45 | 0 | 0 | -11.06 | -11.06 | 605 | 900 | 1803 | 0 | 0 | 3975 | Смещение кромок | GWAN |  | 02:38 | 03:25 | 05:51 | 0 | 2396 | 16 | EXT | Смещение кромок Наружу Аномалия находится на отводе. Величина смещения - 3 мм. |  | (c)
43031.813 | 9.023 | 7.344 | -2.467 | -4.146 | -98 | -42 | -46 | 0 | 1956 | 3981 |  | CORR | GENE | 07:40 | 07:49 | 07:48 | 2190 | 103 | 12 | EXT |  | 0.99 | (c)
43034.28 | 0 | 0 | -5.38 | -5.38 | -1186 | -594 | -737 | 289 | 0 | 3982 | Смещение кромок | GWAN |  | 05:16 | 06:52 | 06:29 | 0 | 897 | 16 | EXT | Смещение кромок Наружу Величина смещения - 3 мм. |  | (c)
43063.98 | 0 | -0.04 | -11.28 | -11.32 | -668 | 242 | 1007 | 451 |  | 3986 | Нарушение формы кольцевого шва | GWAN |  | 10:58 | 01:25 | 03:28 | 0 | 3350 |  | EXT | Нарушение формы кольцевого шва |  | (c)
43093.295 | 6.625 | 6.545 | -4.115 | -4.195 | 961 | 1056 | 1051 | 961 | 4028 | 3988 |  | ARTD | GENE | 02:25 | 02:41 | 02:40 | 167 | 181 |  | EXT | Наплавка. |  | (c)
43096.132 | 9.462 | 9.257 | -1.278 | -1.483 | -1894 | -1818 | -1759 | 1624 | 1237 | 3988 |  | GOUG | GENE | 06:45 | 06:57 | 07:06 | 246 | 270 | 10 | EXT | Зона задиров. |  | (c)
43105.354 | 7.944 | 7.93 | -3.186 | -3.2 | -788 | -722 | -724 | 660 | 3170 | 3989 |  | CORR | CIGR | 02:40 | 02:51 | 02:51 | 30 | 128 | 10 | EXT |  | 0.89 | (c)
43105.763 | 8.353 | 8.333 | -2.777 | -2.797 | -719 | -660 | -665 | 611 | 2769 | 3989 |  | CORR | CIGR | 02:51 | 03:01 | 03:00 | 28 | 108 | 11 | EXT |  | 0.89 | (c)
43107.655 | 10.245 | 10.228 | -0.885 | -0.902 | -830 | -742 | -743 | 656 | 868 | 3989 |  | CORR | CIGR | 02:33 | 02:48 | 02:48 | 34 | 174 | 15 | EXT |  | 0.89 | (c)
43113.396 | 4.856 | 4.695 | -6.424 | -6.585 | 1721 | 1763 | 1775 | 1721 | 4695 | 3990 |  | CORR | GENE | 03:50 | 03:57 | 03:59 | 1556 | 107 | 11 | EXT |  | 0.98 | (c)
43115.576 | 7.036 | 7.021 | -4.244 | -4.259 | 1333 | 1394 | 1399 | 1333 | 4232 | 3990 |  | CORR | CIGR | 02:47 | 02:57 | 02:58 | 27 | 131 | 11 | EXT |  | 0.89 | (c)
43116.11 | 7.57 | 7.537 | -3.71 | -3.743 | 1456 | 1714 | 1617 | 1456 | 3698 | 3990 |  | CORR | CIGR | 03:07 | 03:49 | 03:33 | 45 | 321 | 10 | EXT |  | 0.89 | (c)
43131.27 | 0 | 0 | -11.39 | -11.39 | 2034 | -848 | -1535 | 644 | 0 | 3992 | Смещение кромок | GWAN |  | 03:25 | 07:40 | 05:49 | 0 | 1784 | 17 | EXT | Смещение кромок Наружу Величина смещения - 3.2 мм. |  | (c)
43363.929 | 10.749 | 10.746 | -0.121 | -0.124 | 405 | 487 | 516 | 405 | 103 | 4012 |  | CORR | CIGR | 06:55 | 07:08 | 07:13 | 21 | 221 | 10 | EXT | Аномалия находится на упругопластическом изгибе: R=672 D, максимальное растяжение на 6.7 час. | 0.89 | (c)
43522.26 | 4.37 | 4.333 | -6.83 | -6.867 | -1803 | -1676 | -1645 | 428 | 4333 | 4027 |  | CORR | GENE | 07:55 | 08:15 | 08:20 | 58 | 315 | 10 | EXT |  | 0.89 | (c)
43523.787 | 5.897 | 5.883 | -5.303 | -5.317 | -1568 | -1471 | -1482 | 663 | 5290 | 4027 |  | CORR | CIGR | 08:33 | 08:48 | 08:46 | 27 | 171 | 10 | EXT |  | 0.89 | (c)
43526.986 | 9.096 | 9.021 | -2.104 | -2.179 | -1763 | -1656 | -1619 | 468 | 2101 | 4027 |  | CORR | GENE | 08:01 | 08:18 | 08:24 | 78 | 287 | 10 | EXT |  | 0.89 | (c)
43532.816 | 3.726 | 3.706 | -7.244 | -7.264 | 704 | 780 | 773 | 704 | 3706 | 4028 |  | CORR | CIGR | 03:24 | 03:36 | 03:35 | 25 | 138 | 10 | EXT |  | 0.89 | (c)
43539.032 | 9.942 | 9.761 | -1.028 | -1.209 | 2024 | 2087 | 2144 | 2024 | 852 | 4028 |  | ARTD | GENE | 06:57 | 07:07 | 07:17 | 357 | 241 |  | EXT | Вышлифовка глубиной 10%. |  | (c)
43591.93 | 7.34 | 7.304 | -4.16 | -4.196 | 2041 | 2043 | 2062 | 2041 | 3961 | 4033 |  | CORR | AXGR | 08:57 | 08:58 | 09:01 | 235 | 42 | 12 | EXT |  | 0.91 | (c)
43592.084 | 7.494 | 7.471 | -4.006 | -4.029 | 1855 | 1920 | 1912 | 1855 | 3995 | 4033 |  | CORR | CIGR | 08:27 | 08:38 | 08:37 | 34 | 113 | 11 | EXT |  | 0.89 | (c)
43592.304 | 7.714 | 7.661 | -3.786 | -3.839 | 2084 | 2190 | 2171 | 2084 | 3768 | 4033 |  | CORR | GENE | 09:04 | 09:21 | 09:18 | 71 | 174 | 13 | EXT |  | 0.89 | (c)
43592.459 | 7.869 | 7.798 | -3.631 | -3.702 | 1875 | 2128 | 2112 | 1875 | 3629 | 4033 |  | CORR | GENE | 08:31 | 09:11 | 09:09 | 73 | 473 | 11 | EXT |  | 0.89 | (c)
43592.786 | 8.196 | 7.955 | -3.304 | -3.545 | 1864 | 1923 | 2010 | 1864 | 3276 | 4033 |  | CORR | GENE | 08:29 | 08:38 | 08:52 | 269 | 292 | 12 | EXT |  | 0.92 | (c)
43593.008 | 8.418 | 8.302 | -3.082 | -3.198 | 1848 | 2029 | 1988 | 1848 | 3043 | 4033 |  | CORR | GENE | 08:26 | 08:56 | 08:49 | 155 | 280 | 17 | EXT |  | 0.91 | (c)
43593.408 | 8.818 | 8.593 | -2.682 | -2.907 | 1792 | 2031 | 1919 | 1792 | 2677 | 4033 |  | CORR | GENE | 08:17 | 08:56 | 08:38 | 230 | 253 | 10 | EXT |  | 0.91 | (c)
43593.495 | 8.905 | 8.868 | -2.595 | -2.632 | 1987 | 2159 | 2111 | 1987 | 2583 | 4033 |  | CORR | CIGR | 08:49 | 09:16 | 09:09 | 49 | 247 | 12 | EXT |  | 0.89 | (c)
43609.312 | 1.982 | 1.972 | -9.248 | -9.258 | 1245 | 1359 | 1313 | 850 | 1972 | 4035 |  | CORR | CIGR | 03:15 | 03:34 | 03:26 | 37 | 136 | 13 | EXT |  | 0.89 | (c)
43609.63 | 2.3 | 2.288 | -8.93 | -8.942 | 641 | 729 | 694 | 641 | 2288 | 4035 |  | CORR | GENE | 01:38 | 01:52 | 01:47 | 89 | 107 | 10 | EXT |  | 0.89 | (c)
43610.823 | 3.493 | 3.431 | -7.737 | -7.799 | 1024 | 1194 | 1175 | 905 | 3431 | 4035 |  | CORR | GENE | 02:40 | 03:07 | 03:04 | 142 | 302 | 15 | EXT |  | 0.9 | (c)
43612.107 | 4.777 | 4.75 | -6.453 | -6.48 | 934 | 934 | 998 | 934 | 4750 | 4035 |  | CORR | GENE | 02:25 | 02:25 | 02:36 | 69 | 129 | 12 | EXT |  | 0.89 | (c)
43612.4 | 5.07 | 4.975 | -6.16 | -6.255 | 598 | 1062 | 993 | 598 | 4975 | 4035 |  | CORR | GENE | 01:31 | 02:46 | 02:35 | 139 | 790 | 32 | EXT |  | 0.93 | (c)
43613.145 | 5.815 | 5.807 | -5.415 | -5.423 | 1085 | 1144 | 1180 | 956 | 5394 | 4035 |  | CORR | CIGR | 02:50 | 02:59 | 03:05 | 29 | 190 | 10 | EXT |  | 0.89 | (c)
43613.149 | 5.819 | 5.443 | -5.411 | -5.787 | 1008 | 1062 | 1037 | 1008 | 5321 | 4035 |  | CORR | GENE | 02:37 | 02:46 | 02:42 | 466 | 58 | 15 | EXT |  | 0.96 | (c)
43613.202 | 5.872 | 5.86 | -5.358 | -5.37 | 889 | 976 | 938 | 889 | 5348 | 4035 |  | CORR | CIGR | 02:18 | 02:32 | 02:26 | 22 | 99 | 13 | EXT |  | 0.89 | (c)
43613.342 | 6.012 | 5.96 | -5.218 | -5.27 | 816 | 1187 | 1025 | 816 | 5140 | 4035 |  | CORR | GENE | 02:06 | 03:06 | 02:40 | 130 | 419 | 14 | EXT |  | 0.9 | (c)
43616.409 | 9.079 | 9.05 | -2.151 | -2.18 | 965 | 1141 | 1136 | 923 | 2136 | 4035 |  | CORR | CIGR | 02:30 | 02:59 | 02:58 | 44 | 343 | 18 | EXT |  | 0.89 | (c)
43617.224 | 9.894 | 9.868 | -1.336 | -1.362 | 1019 | 1155 | 1161 | 927 | 1314 | 4035 |  | CORR | CIGR | 02:39 | 03:01 | 03:02 | 48 | 285 | 10 | EXT |  | 0.89 | (c)
43620.858 | 2.298 | 2.295 | -9.132 | -9.135 | 1761 | 1864 | 1827 | 338 | 2295 | 4036 |  | CORR | CIGR | 03:12 | 03:28 | 03:22 | 20 | 131 | 10 | EXT |  | 0.89 | (c)
43630.056 | 0.066 | 0.015 | -11.244 | -11.295 | -734 | -642 | -603 | 471 | 15 | 4037 |  | ARTD | GENE | 08:48 | 09:03 | 09:10 | 582 | 263 |  | EXT | Наплавка. |  | (c)
43633.729 | 3.739 | 3.717 | -7.571 | -7.593 | -1028 | -890 | -945 | 863 | 3717 | 4037 |  | CORR | GENE | 08:01 | 08:23 | 08:14 | 139 | 165 | 11 | EXT |  | 0.9 | (c)
43634.838 | 4.848 | 4.615 | -6.462 | -6.695 | -1048 | -1038 | -1001 | 955 | 4615 | 4037 |  | CORR | GENE | 07:58 | 07:59 | 08:05 | 843 | 93 | 10 | EXT |  | 0.95 | (c)
43656.999 | 4.169 | 4.164 | -7.301 | -7.306 | -425 | -323 | -372 | 318 | 4164 | 4039 |  | CORR | CIGR | 02:14 | 02:30 | 02:22 | 30 | 107 | 11 | EXT |  | 0.89 | (c)
43694.158 | 7.518 | 7.46 | -3.972 | -4.03 | 515 | 1040 | 1111 | 515 | 3958 | 4042 | Дефект проката | MIAN | GENE | 07:15 | 08:39 | 08:51 | 72 | 1193 |  | EXT | Дефект проката Эквивалент потери металла 13%. |  | (c)
43739.998 | 8.148 | 8.134 | -3.332 | -3.346 | 1520 | 1594 | 1593 | 1520 | 3323 | 4046 |  | CORR | CIGR | 02:17 | 02:29 | 02:29 | 23 | 146 | 11 | EXT |  | 0.89 | (c)
43741.26 | 9.41 | 9.396 | -2.07 | -2.084 | -684 | -633 | -617 | 550 | 2059 | 4046 |  | CORR | CIGR | 08:21 | 08:30 | 08:32 | 25 | 134 | 15 | EXT |  | 0.89 | (c)
43766.028 | 0.058 | 0.02 | -10.942 | -10.98 | 489 | 806 | 759 | 489 | 20 | 4049 |  | CORR | GENE | 00:50 | 01:41 | 01:34 | 113 | 540 | 12 | EXT |  | 0.9 | (c)
43789.422 | 1.332 | 1.316 | -9.338 | -9.354 | -1853 | -1739 | -1757 | 378 | 1316 | 4051 |  | CORR | CIGR | 09:29 | 09:47 | 09:44 | 41 | 192 | 11 | EXT |  | 0.89 | (c)
43796.596 | 8.506 | 8.466 | -2.164 | -2.204 | -2206 | -2142 | -2092 | 25 | 2150 | 4051 |  | CORR | CIGR | 08:32 | 08:42 | 08:50 | 54 | 227 | 10 | EXT |  | 0.89 | (c)
43797.006 | 8.916 | 8.878 | -1.754 | -1.792 | -2229 | -2148 | -2096 | 2 | 1746 | 4051 |  | CORR | CIGR | 08:28 | 08:41 | 08:49 | 46 | 265 | 13 | EXT |  | 0.89 | (c)
43797.768 | 9.678 | 9.651 | -0.992 | -1.019 | 2227 | -1856 | -1975 | 0 | 911 | 4051 |  | CORR | GENE | 08:27 | 09:28 | 09:09 | 108 | 517 | 14 | EXT |  | 0.9 | (c)
43812.26 | 2.76 | 2.734 | -8.17 | -8.196 | -840 | -689 | -703 | 566 | 2734 | 4053 |  | CORR | GENE | 09:07 | 09:31 | 09:29 | 86 | 274 | 11 | EXT |  | 0.89 | (c)
43832 | 0 | -0.06 | -11.27 | -11.33 | 33 | 293 | 357 | 33 |  | 4055 | Нарушение формы кольцевого шва | GWAN |  | 08:06 | 08:48 | 08:58 | 0 | 649 |  | EXT | Нарушение формы кольцевого шва |  | (c)
43909.068 | 10.598 | 10.579 | -0.352 | -0.371 | 630 | 1094 | 936 | 630 | 261 | 4061 |  | CORR | GENE | 02:10 | 03:25 | 02:60 | 110 | 611 | 12 | EXT |  | 0.9 | (c)
43909.939 | 0.519 | 0.467 | -10.951 | -11.003 | 1899 | 1910 | 1909 | 1899 | 467 | 4062 |  | CORR | AXGR | 02:55 | 02:57 | 02:57 | 96 | 20 | 11 | EXT |  | 0.89 | (c)
43909.94 | 0.52 | 0.504 | -10.95 | -10.966 | 1585 | 1687 | 1683 | 1585 | 504 | 4062 |  | CORR | CIGR | 02:04 | 02:21 | 02:20 | 30 | 196 | 13 | EXT |  | 0.89 | (c)
43910.819 | 1.399 | 1.37 | -10.071 | -10.1 | 1179 | 1270 | 1300 | 1179 | 1370 | 4062 |  | CORR | CIGR | 00:59 | 01:14 | 01:18 | 45 | 242 | 13 | EXT |  | 0.89 | (c)
43912.088 | 2.668 | 2.631 | -8.802 | -8.839 | 1713 | 1827 | 1846 | 1713 | 2631 | 4062 |  | CORR | GENE | 02:25 | 02:43 | 02:46 | 77 | 266 | 12 | EXT |  | 0.89 | (c)
43912.224 | 2.804 | 2.801 | -8.666 | -8.669 | 1736 | 1737 | 1814 | 1736 | 2801 | 4062 |  | CORR | GENE | 02:29 | 02:29 | 02:41 | 71 | 156 | 12 | EXT |  | 0.89 | (c)
43912.741 | 3.321 | 3.273 | -8.149 | -8.197 | 992 | 1817 | 1560 | 992 | 3273 | 4062 |  | CORR | GENE | 00:29 | 02:42 | 02:00 | 240 | 1137 | 13 | EXT |  | 0.92 | (c)
43913.159 | 3.739 | 3.656 | -7.731 | -7.814 | 1279 | 1708 | 1692 | 1279 | 3656 | 4062 |  | CORR | GENE | 01:15 | 02:24 | 02:22 | 149 | 827 | 14 | EXT |  | 0.9 | (c)
43914.723 | 5.303 | 5.267 | -6.167 | -6.203 | 1765 | 1957 | 2002 | 1765 | 5267 | 4062 |  | CORR | GENE | 02:33 | 03:04 | 03:12 | 76 | 475 | 12 | EXT |  | 0.89 | (c)
43916.73 | 7.31 | 7.31 | -4.16 | -4.16 | 1585 | 1920 | 1869 | 1585 | 3959 | 4062 |  | CORR | GENE | 02:04 | 02:58 | 02:50 | 201 | 568 | 11 | EXT |  | 0.91 | (c)
43917.973 | 8.553 | 8.524 | -2.917 | -2.946 | 1630 | 1738 | 1732 | 1630 | 2906 | 4062 |  | CORR | CIGR | 02:12 | 02:29 | 02:28 | 40 | 205 | 11 | EXT |  | 0.89 | (c)
43930.44 | 0 | -0.07 | -10.97 | -11.04 | 999 | 1074 | 1293 | 645 |  | 4064 | Нарушение формы кольцевого шва | GWAN |  | 02:07 | 02:19 | 02:54 | 0 | 586 |  | EXT | Нарушение формы кольцевого шва |  | (c)
43941.472 | 0.062 | 0.045 | -11.148 | -11.165 | -2210 | -2192 | -2183 | 21 | 45 | 4065 |  | CORR | AXGR | 03:57 | 04:00 | 04:01 | 139 | 53 | 15 | EXT |  | 0.9 | (c)
43942.315 | 0.905 | 0.412 | -10.305 | -10.798 | 2229 | -2229 | -2190 | 0 | 412 | 4065 |  | CORR | GENE | 03:54 | 03:54 | 04:00 | 581 | 84 | 13 | EXT |  | 0.96 | (c)
43945.413 | 4.003 | 3.786 | -7.207 | -7.424 | -2213 | -2207 | -2198 | 17 | 3786 | 4065 |  | CORR | AXGR | 03:57 | 03:58 | 03:59 | 704 | 31 | 10 | EXT |  | 0.95 | (c)
43948.476 | 7.066 | 6.868 | -4.144 | -4.342 | -2164 | -2107 | -2127 | 66 | 3996 | 4065 |  | CORR | GENE | 04:05 | 04:14 | 04:10 | 346 | 74 | 12 | EXT |  | 0.93 | (c)
43948.859 | 7.449 | 7.247 | -3.761 | -3.963 | -2217 | -2200 | -2169 | 13 | 3329 | 4065 |  | CORR | GENE | 03:56 | 03:59 | 04:04 | 634 | 96 | 11 | EXT |  | 0.95 | (c)
43949.556 | 8.146 | 7.986 | -3.064 | -3.224 | -2214 | -2191 | -2187 | 16 | 3013 | 4065 |  | CORR | AXGR | 03:56 | 04:00 | 04:01 | 211 | 55 | 12 | EXT |  | 0.91 | (c)
43949.984 | 8.574 | 8.56 | -2.636 | -2.65 | 1854 | 1947 | 1992 | 102 | 2603 | 4065 |  | CORR | CIGR | 02:53 | 03:08 | 03:15 | 47 | 275 | 11 | EXT |  | 0.89 | (c)
43951.131 | 9.721 | 9.476 | -1.489 | -1.734 | -2199 | -2199 | -2181 | 31 | 1436 | 4065 |  | CORR | AXGR | 03:59 | 03:59 | 04:02 | 298 | 37 | 11 | EXT |  | 0.92 | (c)
43955.106 | 2.486 | 2.485 | -8.584 | -8.585 | 662 | 759 | 789 | 662 | 2485 | 4066 |  | CORR | CIGR | 03:05 | 03:21 | 03:26 | 43 | 255 | 12 | EXT |  | 0.89 | (c)
43955.923 | 3.303 | 3.282 | -7.767 | -7.788 | 316 | 609 | 578 | 316 | 3282 | 4066 |  | CORR | GENE | 02:10 | 02:57 | 02:52 | 87 | 524 | 13 | EXT |  | 0.89 | (c)
43956.233 | 3.613 | 3.447 | -7.457 | -7.623 | 895 | 910 | 911 | 895 | 3447 | 4066 |  | CORR | AXGR | 03:43 | 03:46 | 03:46 | 271 | 33 | 13 | EXT |  | 0.92 | (c)
43958.124 | 5.504 | 4.882 | -5.566 | -6.188 | -1341 | -1104 | -1164 | 889 | 4882 | 4066 |  | ARTD | GENE | 09:42 | 10:20 | 10:11 | 757 | 355 |  | EXT | Наплавка. |  | (c)
43960.051 | 7.431 | 7.428 | -3.639 | -3.642 | 1745 | 1874 | 1872 | 232 | 3607 | 4066 |  | CORR | CIGR | 06:00 | 06:21 | 06:21 | 35 | 254 | 13 | EXT |  | 0.89 | (c)
43965.127 | 1.437 | 1.056 | -8.403 | -8.784 | 1175 | 1394 | 1334 | 738 | 1056 | 4067 |  | CORR | GENE | 03:40 | 04:16 | 04:06 | 589 | 317 | 12 | EXT |  | 0.95 | (c)
43965.267 | 1.577 | 1.542 | -8.263 | -8.298 | 930 | 1004 | 1035 | 930 | 1542 | 4067 |  | CORR | CIGR | 03:01 | 03:13 | 03:18 | 43 | 209 | 12 | EXT |  | 0.89 | (c)
43965.402 | 1.712 | 1.678 | -8.128 | -8.162 | 744 | 1056 | 968 | 744 | 1678 | 4067 |  | CORR | GENE | 02:31 | 03:21 | 03:07 | 81 | 447 | 30 | EXT |  | 0.9 | (c)
43965.745 | 2.055 | 1.87 | -7.785 | -7.97 | 701 | 1090 | 972 | 701 | 1870 | 4067 |  | CORR | GENE | 02:24 | 03:27 | 03:08 | 233 | 542 | 12 | EXT |  | 0.91 | (c)
43965.838 | 2.148 | 2.148 | -7.692 | -7.692 | 1006 | 1007 | 1022 | 1006 | 2148 | 4067 |  | CORR | AXGR | 03:13 | 03:13 | 03:16 | 119 | 31 | 10 | EXT |  | 0.89 | (c)
43965.857 | 2.167 | 2.12 | -7.673 | -7.72 | 692 | 726 | 709 | 692 | 2120 | 4067 |  | CORR | AXGR | 02:22 | 02:28 | 02:25 | 179 | 34 | 10 | EXT |  | 0.9 | (c)
43966.136 | 2.446 | 2.43 | -7.394 | -7.41 | 897 | 1287 | 1131 | 866 | 2430 | 4067 |  | CORR | GENE | 02:55 | 03:58 | 03:33 | 120 | 467 | 13 | EXT |  | 0.9 | (c)
43967.242 | 3.552 | 3.325 | -6.288 | -6.515 | -1726 | -1177 | -860 | 5 | 3325 | 4067 |  | CORR | GENE | 07:52 | 09:21 | 10:12 | 330 | 1731 | 14 | EXT |  | 0.93 | (c)
43968.021 | 4.331 | 4.31 | -5.509 | -5.53 | 1058 | 1202 | 1187 | 915 | 4310 | 4067 |  | CORR | CIGR | 03:21 | 03:45 | 03:42 | 55 | 257 | 14 | EXT |  | 0.89 | (c)
43968.056 | 4.366 | 4.151 | -5.474 | -5.689 | -1666 | -1155 | -963 | 260 | 4151 | 4067 |  | CORR | GENE | 08:02 | 09:24 | 09:55 | 302 | 1406 | 12 | EXT |  | 0.92 | (c)
43968.203 | 4.513 | 4.449 | -5.327 | -5.391 | 1083 | 1162 | 1140 | 1033 | 4449 | 4067 |  | CORR | GENE | 03:25 | 03:38 | 03:35 | 67 | 114 | 13 | EXT |  | 0.89 | (c)
43968.498 | 4.808 | 4.697 | -5.032 | -5.143 | 649 | 801 | 981 | 649 | 4697 | 4067 |  | CORR | GENE | 02:15 | 02:40 | 03:09 | 255 | 663 | 15 | EXT |  | 0.92 | (c)
43968.565 | 4.875 | 4.862 | -4.965 | -4.978 | 152 | 245 | 263 | 152 | 4862 | 4067 |  | CORR | CIGR | 00:55 | 01:10 | 01:13 | 39 | 221 | 10 | EXT |  | 0.89 | (c)
43968.908 | 5.218 | 5.059 | -4.622 | -4.781 | -1618 | -1373 | -1088 | 559 | 4571 | 4067 |  | CORR | GENE | 08:10 | 08:49 | 09:35 | 210 | 1059 | 14 | EXT |  | 0.91 | (c)
43969.368 | 5.678 | 5.577 | -4.162 | -4.263 | 1021 | 1089 | 1061 | 1021 | 3294 | 4067 |  | CORR | GENE | 03:15 | 03:26 | 03:22 | 969 | 79 | 12 | EXT |  | 0.97 | (c)
43970.301 | 6.611 | 6.577 | -3.229 | -3.263 | 739 | 933 | 1009 | 739 | 2990 | 4067 |  | CORR | GENE | 02:30 | 03:01 | 03:14 | 273 | 540 | 11 | EXT |  | 0.92 | (c)
43970.944 | 7.254 | 7.19 | -2.586 | -2.65 | -1562 | -1443 | -1323 | 669 | 2566 | 4067 |  | CORR | GENE | 08:19 | 08:38 | 08:57 | 84 | 478 | 33 | EXT |  | 0.9 | (c)
43971.147 | 7.457 | 6.888 | -2.383 | -2.952 | 918 | 950 | 1082 | 918 | 1840 | 4067 |  | CORR | GENE | 02:59 | 03:04 | 03:25 | 1112 | 327 | 12 | EXT |  | 0.98 | (c)
43971.306 | 7.616 | 7.483 | -2.224 | -2.357 | -1674 | -1212 | -1089 | 505 | 2141 | 4067 |  | CORR | GENE | 08:00 | 09:15 | 09:35 | 216 | 1169 | 11 | EXT |  | 0.91 | (c)
43972.157 | 8.467 | 8.361 | -1.373 | -1.479 | -1674 | -1449 | -1279 | 557 | 1329 | 4067 |  | CORR | GENE | 08:00 | 08:37 | 09:04 | 150 | 789 | 20 | EXT |  | 0.91 | (c)
43972.402 | 8.712 | 8.274 | -1.128 | -1.566 | 963 | 997 | 994 | 963 | 793 | 4067 |  | CORR | GENE | 03:06 | 03:12 | 03:11 | 773 | 62 | 12 | EXT |  | 0.96 | (c)
43972.717 | 9.027 | 8.951 | -0.813 | -0.889 | 1050 | 1069 | 1084 | 1050 | 561 | 4067 |  | CORR | GENE | 03:20 | 03:23 | 03:26 | 328 | 68 | 15 | EXT |  | 0.94 | (c)
43972.841 | 9.151 | 9.142 | -0.689 | -0.698 | -1608 | -1209 | -1174 | 623 | 530 | 4067 |  | CORR | GENE | 08:11 | 09:15 | 09:21 | 168 | 868 | 10 | EXT |  | 0.9 | (c)
43972.954 | 9.264 | 9.254 | -0.576 | -0.586 | 1247 | 1330 | 1323 | 831 | 545 | 4067 |  | CORR | CIGR | 03:52 | 04:05 | 04:04 | 41 | 152 | 12 | EXT |  | 0.89 | (c)
43973.53 | 0 | 0 | -11.63 | -11.63 | 1675 | -2194 | 2185 | 1675 | 0 | 4068 | Смещение кромок | GWAN |  | 02:07 | 03:42 | 03:29 | 0 | 1018 | 16 | EXT | Смещение кромок Наружу Величина смещения - 2.9 мм. |  | (c)
43973.53 | 0 | 0 | -11.63 | -11.63 | -1510 | -1298 | -1306 | 1102 | 0 | 4068 | Непровар / утяжина | GWAN |  | 05:33 | 06:07 | 06:06 | 0 | 408 | 13 | INT | Непровар / утяжина |  | (c)
43973.947 | 0.417 | 0.25 | -11.213 | -11.38 | 1757 | 1860 | 1919 | 1757 | 250 | 4068 |  | CORR | GENE | 02:20 | 02:37 | 02:46 | 208 | 325 | 11 | EXT |  | 0.91 | (c)
43985.16 | 0 | -0.03 | -11.64 | -11.67 | 574 | 1186 | 1137 | 574 | 0 | 4069 | Внутришовный дефект | GWAN |  | 04:27 | 06:06 | 05:58 | 0 | 1127 | 22 | MID | Внутришовный дефект |  | (b)
43985.16 | 0 | -0.06 | -11.64 | -11.7 | -1955 | -1214 | -1525 | 1094 |  | 4069 | Нарушение формы кольцевого шва | GWAN |  | 09:39 | 11:38 | 10:48 | 0 | 861 |  | EXT | Нарушение формы кольцевого шва |  | (c)
44009.025 | 0.595 | 0.407 | -10.655 | -10.843 | 1341 | 1355 | 1356 | 860 | 407 | 4071 |  | CORR | AXGR | 02:26 | 02:28 | 02:29 | 189 | 30 | 10 | EXT | Аномалия находится на упругопластическом изгибе: R=335 D, максимальное растяжение на 4.6 час. | 0.9 | (c)
44009.338 | 0.908 | 0.879 | -10.342 | -10.371 | -737 | -651 | -669 | 601 | 879 | 4071 |  | CORR | CIGR | 08:51 | 09:05 | 09:02 | 29 | 136 | 12 | EXT | Аномалия находится на упругопластическом изгибе: R=336 D, максимальное растяжение на 4.6 час. | 0.89 | (c)
44009.444 | 1.014 | 0.971 | -10.236 | -10.279 | 1129 | 1380 | 1516 | 327 | 971 | 4071 |  | CORR | GENE | 01:52 | 02:33 | 02:55 | 98 | 775 | 11 | EXT | Аномалия находится на упругопластическом изгибе: R=336 D, максимальное растяжение на 4.6 час. | 0.89 | (c)
44009.853 | 1.423 | 1.386 | -9.827 | -9.864 | 1351 | 1540 | 1513 | 555 | 1386 | 4071 |  | CORR | CIGR | 02:28 | 02:58 | 02:54 | 56 | 325 | 14 | EXT | Аномалия находится на упругопластическом изгибе: R=341 D, максимальное растяжение на 4.6 час. | 0.89 | (c)
44009.912 | 1.482 | 1.462 | -9.768 | -9.788 | -550 | -479 | -481 | 412 | 1462 | 4071 |  | CORR | CIGR | 09:21 | 09:32 | 09:32 | 22 | 138 | 12 | EXT | Аномалия находится на упругопластическом изгибе: R=341 D, максимальное растяжение на 4.6 час. | 0.89 | (c)
44014.269 | 5.839 | 5.756 | -5.411 | -5.494 | 1402 | 1640 | 1588 | 457 | 5376 | 4071 |  | CORR | GENE | 02:36 | 03:15 | 03:06 | 118 | 372 | 12 | EXT | Аномалия находится на упругопластическом изгибе: R=799 D, максимальное растяжение на 4.8 час. | 0.9 | (c)
44014.466 | 6.036 | 6.01 | -5.214 | -5.24 | 1527 | 1641 | 1650 | 458 | 5195 | 4071 |  | CORR | CIGR | 02:56 | 03:15 | 03:16 | 45 | 246 | 12 | EXT | Аномалия находится на упругопластическом изгибе: R=924 D, максимальное растяжение на 4.9 час. | 0.89 | (c)
44014.696 | 6.266 | 6.194 | -4.984 | -5.056 | 1400 | 1505 | 1588 | 454 | 4971 | 4071 |  | CORR | GENE | 02:36 | 02:53 | 03:06 | 85 | 377 | 13 | EXT |  | 0.89 | (c)
44014.859 | 6.429 | 6.307 | -4.821 | -4.943 | 1583 | 1687 | 1662 | 490 | 4805 | 4071 |  | CORR | GENE | 03:05 | 03:22 | 03:18 | 138 | 158 | 13 | EXT |  | 0.9 | (c)
44017.196 | 8.766 | 8.75 | -2.484 | -2.5 | 1722 | 1849 | 1830 | 293 | 2468 | 4071 |  | CORR | CIGR | 03:28 | 03:48 | 03:45 | 32 | 216 | 11 | EXT |  | 0.89 | (c)
44019.68 | 0 | 0 | -11.3 | -11.3 | 1132 | 1524 | 1542 | 278 | 0 | 4072 | Смещение кромок | GWAN |  | 05:20 | 06:23 | 06:26 | 0 | 820 | 17 | EXT | Смещение кромок Вовнутрь Величина смещения - 3.1 мм. |  | (c)
44024.525 | 4.845 | 4.801 | -6.455 | -6.499 | -2193 | -1807 | -1875 | 37 | 4801 | 4072 |  | CORR | GENE | 08:23 | 09:25 | 09:15 | 91 | 637 | 10 | EXT |  | 0.89 | (c)
44024.761 | 5.081 | 4.998 | -6.219 | -6.302 | 2223 | -2165 | -2183 | 0 | 4998 | 4072 |  | CORR | GENE | 08:16 | 08:28 | 08:25 | 236 | 111 | 10 | EXT |  | 0.91 | (c)
44025.745 | 6.065 | 6.023 | -5.235 | -5.277 | -13 | 178 | 331 | 0 | 5220 | 4072 |  | CORR | GENE | 02:15 | 02:46 | 03:11 | 57 | 687 | 12 | EXT |  | 0.89 | (c)
44027.563 | 7.883 | 7.856 | -3.417 | -3.444 | 2206 | -2099 | -2142 | 0 | 3403 | 4072 |  | CORR | CIGR | 08:13 | 08:38 | 08:32 | 41 | 227 | 12 | EXT |  | 0.89 | (c)
44027.91 | 8.23 | 8.187 | -3.07 | -3.113 | -60 | 332 | 244 | 0 | 3030 | 4072 |  | CORR | GENE | 02:08 | 03:11 | 02:56 | 83 | 607 | 11 | EXT |  | 0.89 | (c)
44028.224 | 8.544 | 8.515 | -2.756 | -2.785 | -249 | -156 | -169 | 89 | 2750 | 4072 |  | CORR | CIGR | 01:37 | 01:52 | 01:50 | 35 | 160 | 14 | EXT |  | 0.89 | (c)
44028.409 | 8.729 | 8.685 | -2.571 | -2.615 | -430 | -303 | -241 | 53 | 2538 | 4072 |  | CORR | GENE | 01:08 | 01:28 | 01:38 | 77 | 377 | 10 | EXT |  | 0.89 | (c)
44029.004 | 9.324 | 9.215 | -1.976 | -2.085 | -283 | 325 | 157 | 0 | 1907 | 4072 |  | CORR | GENE | 01:32 | 03:10 | 02:42 | 178 | 879 | 12 | EXT |  | 0.9 | (c)
44029.129 | 9.449 | 9.419 | -1.851 | -1.881 | -2056 | -1964 | -1919 | 174 | 1842 | 4072 |  | CORR | CIGR | 08:45 | 09:00 | 09:07 | 39 | 274 | 10 | EXT |  | 0.89 | (c)
44030.121 | 10.441 | 10.405 | -0.859 | -0.895 | -1664 | -1405 | -1512 | 566 | 838 | 4072 |  | CORR | GENE | 09:49 | 10:30 | 10:13 | 57 | 305 | 12 | EXT |  | 0.89 | (c)
44030.858 | 11.178 | 11.159 | -0.122 | -0.141 | 215 | 403 | 378 | 215 | 117 | 4072 |  | CORR | CIGR | 02:52 | 03:22 | 03:18 | 24 | 326 | 10 | EXT |  | 0.89 | (c)
44030.924 | 11.244 | 11.223 | -0.056 | -0.077 | 278 | 523 | 438 | 278 | 32 | 4072 |  | CORR | CIGR | 03:02 | 03:42 | 03:28 | 45 | 319 | 10 | EXT |  | 0.89 | (c)
44031.229 | 0.249 | 0.055 | -11.061 | -11.255 | 1903 | 2134 | 2129 | 0 | 55 | 4073 |  | CORR | GENE | 02:34 | 03:12 | 03:11 | 428 | 452 | 13 | EXT |  | 0.94 | (c)
44031.633 | 0.653 | 0.582 | -10.657 | -10.728 | 1833 | 2171 | 2097 | 0 | 582 | 4073 |  | CORR | GENE | 02:23 | 03:18 | 03:06 | 329 | 528 | 13 | EXT |  | 0.93 | (c)
44032.122 | 1.142 | 0.994 | -10.168 | -10.316 | 1738 | 2027 | 2060 | 0 | 994 | 4073 |  | CORR | GENE | 02:08 | 02:55 | 02:60 | 211 | 644 | 24 | EXT |  | 0.94 | (c)
44032.169 | 1.189 | 0.967 | -10.121 | -10.343 | 1046 | 1396 | 1245 | 787 | 967 | 4073 |  | CORR | GENE | 00:16 | 01:13 | 00:48 | 243 | 398 | 11 | EXT |  | 0.91 | (c)
44032.515 | 1.535 | 1.348 | -9.775 | -9.962 | 1479 | 2192 | 1942 | 0 | 1348 | 4073 |  | CORR | GENE | 01:26 | 03:21 | 02:41 | 261 | 927 | 11 | EXT |  | 0.91 | (c)
44032.808 | 1.828 | 1.762 | -9.482 | -9.548 | 1599 | 1620 | 1618 | 593 | 1762 | 4073 |  | CORR | AXGR | 01:45 | 01:49 | 01:49 | 185 | 39 | 12 | EXT |  | 0.91 | (c)
44032.922 | 1.942 | 1.698 | -9.368 | -9.612 | 1688 | 2094 | 2016 | 0 | 1698 | 4073 |  | CORR | GENE | 01:60 | 03:05 | 02:53 | 402 | 656 | 20 | EXT |  | 0.98 | (c)
44033.225 | 2.245 | 2.184 | -9.065 | -9.126 | 1186 | 2018 | 1765 | 0 | 2184 | 4073 |  | CORR | GENE | 00:39 | 02:53 | 02:12 | 242 | 1158 | 25 | EXT |  | 0.95 | (c)
44033.729 | 2.749 | 2.725 | -8.561 | -8.585 | 1683 | 2085 | 1944 | 25 | 2725 | 4073 |  | CORR | GENE | 01:59 | 03:04 | 02:41 | 79 | 523 | 12 | EXT |  | 0.89 | (c)
44034 | 3.02 | 2.947 | -8.29 | -8.363 | 1766 | -2202 | 2107 | 0 | 2947 | 4073 |  | CORR | GENE | 02:12 | 03:32 | 03:07 | 321 | 683 | 15 | EXT |  | 0.94 | (c)
44034.527 | 3.547 | 3.323 | -7.763 | -7.987 | 2152 | 2180 | 2189 | 5 | 3323 | 4073 |  | CORR | GENE | 03:15 | 03:19 | 03:21 | 415 | 74 | 14 | EXT |  | 0.95 | (c)
44034.805 | 3.825 | 3.759 | -7.485 | -7.551 | 1603 | 2158 | 1998 | 0 | 3759 | 4073 |  | CORR | GENE | 01:46 | 03:16 | 02:50 | 304 | 790 | 19 | EXT |  | 0.95 | (c)
44035.331 | 4.351 | 4.258 | -6.959 | -7.052 | 1769 | 2077 | 2033 | 0 | 4258 | 4073 |  | CORR | GENE | 02:13 | 03:03 | 02:56 | 115 | 529 | 15 | EXT |  | 0.9 | (c)
44035.731 | 4.751 | 4.583 | -6.559 | -6.727 | 1757 | 2097 | 2041 | 0 | 4583 | 4073 |  | CORR | GENE | 02:11 | 03:06 | 02:57 | 198 | 569 | 10 | EXT |  | 0.9 | (c)
44036.118 | 5.138 | 5.087 | -6.172 | -6.223 | 1749 | 2150 | 2033 | 0 | 5087 | 4073 |  | CORR | GENE | 02:10 | 03:14 | 02:55 | 63 | 568 | 13 | EXT |  | 0.89 | (c)
44036.369 | 5.389 | 5.346 | -5.921 | -5.964 | 1876 | 2121 | 2107 | 0 | 5346 | 4073 |  | CORR | GENE | 02:30 | 03:10 | 03:07 | 255 | 463 | 13 | EXT |  | 0.92 | (c)
44038.723 | 7.743 | 7.714 | -3.567 | -3.596 | 1833 | 2048 | 2058 | 0 | 3548 | 4073 |  | CORR | CIGR | 02:23 | 02:58 | 02:59 | 48 | 450 | 13 | EXT |  | 0.89 | (c)
44042.269 | 11.289 | 11.226 | -0.021 | -0.084 | -642 | -107 | -180 | 0 | 16 | 4073 |  | CORR | GENE | 07:44 | 09:10 | 08:58 | 68 | 924 | 25 | EXT |  | 0.89 | (c)
44087.793 | 0.363 | 0.298 | -1.107 | -1.172 | -575 | -575 | -540 | 505 | 298 | 4078 |  | CORR | GENE | 09:30 | 09:30 | 09:36 | 109 | 70 | 10 | EXT |  | 0.89 | (c)
44421.381 | 9.211 | 9.204 | -1.989 | -1.996 | -2161 | -1968 | -1980 | 70 | 1955 | 4108 |  | CORR | CIGR | 03:44 | 04:16 | 04:14 | 41 | 362 | 12 | EXT |  | 0.89 | (c)
44421.436 | 9.266 | 9.263 | -1.934 | -1.937 | -1717 | -1596 | -1625 | 514 | 1914 | 4108 |  | CORR | CIGR | 04:56 | 05:16 | 05:11 | 23 | 184 | 10 | EXT |  | 0.89 | (c)
44556.62 | 0 | -0.075 | -11.21 | -11.285 | 915 | 1264 | 1163 | 819 |  | 4121 | Нарушение формы кольцевого шва | GWAN |  | 05:13 | 06:09 | 05:53 | 0 | 496 |  | EXT | Нарушение формы кольцевого шва |  | (c)
45263.49 | 0 | -0.061 | -10.81 | -10.871 | -267 | 695 | 256 | 0 |  | 4184 | Нарушение формы кольцевого шва | GWAN |  | 11:12 | 01:47 | 00:36 | 0 | 1047 |  | EXT | Нарушение формы кольцевого шва |  | (c)
45263.49 | 0 | -0.055 | -10.81 | -10.865 | 2157 | -2052 | -2116 | 0 |  | 4184 | Нарушение формы кольцевого шва | GWAN |  | 05:43 | 06:24 | 06:13 | 0 | 375 |  | EXT | Нарушение формы кольцевого шва |  | (c)
45296.28 | 0 | -0.062 | -11.23 | -11.292 | 1670 | 2055 | 1967 | 0 |  | 4187 | Нарушение формы кольцевого шва | GWAN |  | 05:45 | 06:47 | 06:33 | 0 | 593 |  | EXT | Нарушение формы кольцевого шва |  | (c)
45459.197 | 3.917 | 3.911 | -7.663 | -7.669 | -1636 | -1551 | -1555 | 1473 | 3911 | 4201 |  | CORR | CIGR | 07:39 | 07:53 | 07:52 | 25 | 163 | 10 | EXT | Аномалия находится на упругопластическом изгибе: R=313 D, максимальное растяжение на 1.5 час. | 0.89 | (c)
45466.86 | 0 | -0.045 | -10.65 | -10.695 | 2018 | -1284 | -1274 | 0 |  | 4202 | Нарушение формы кольцевого шва | GWAN |  | 03:46 | 06:53 | 06:54 | 0 | 2338 |  | EXT | Нарушение формы кольцевого шва Аномалия находится на упругопластическом изгибе: R=280 D, максимальное растяжение на 1.1 час. |  | (c)
45501.189 | 1.199 | 1.07 | -10.201 | -10.33 | -1597 | -1479 | -1325 | 634 | 1070 | 4205 |  | DENT | GENE | 06:24 | 06:43 | 07:08 | 239 | 542 | 0.9 | N/A | Глубина вмятины: 13 мм (0,9%). Линейка: 24 см в (107 см; 06:43 ч:мин) Аномалия находится на упругопластическом изгибе. |  | (c)
45511.326 | 11.336 | 11.258 | -0.064 | -0.142 | -1407 | -1260 | -1259 | 824 | 22 | 4205 |  | CORR | GENE | 06:55 | 07:18 | 07:19 | 120 | 296 | 14 | EXT | Аномалия находится на упругопластическом изгибе: R=348 D, максимальное растяжение на 2.5 час. | 0.9 | (c)
45522.678 | 11.288 | 11.261 | -0.062 | -0.089 | -1438 | -1438 | -1371 | 792 | 35 | 4206 |  | CORR | GENE | 09:06 | 09:06 | 09:17 | 54 | 134 | 12 | EXT | Аномалия находится на упругопластическом изгибе: R=402 D, максимальное растяжение на 1.6 час. | 0.89 | (c)
45524.546 | 1.806 | 1.783 | -9.734 | -9.757 | -1488 | -1415 | -1431 | 743 | 1783 | 4207 |  | CORR | CIGR | 09:05 | 09:17 | 09:14 | 23 | 113 | 13 | EXT | Аномалия находится на упругопластическом изгибе: R=428 D, максимальное растяжение на 1.3 час. | 0.89 | (c)
45583.039 | 2.779 | 2.722 | -1.961 | -2.018 | 1723 | 2067 | 1945 | 64 | 1882 | 4212 |  | CORR | GENE | 06:22 | 07:17 | 06:58 | 136 | 444 | 12 | EXT |  | 0.9 | (c)
45584.958 | 4.698 | 4.655 | -0.042 | -0.085 | -535 | -26 | -218 | 0 | 35 | 4212 |  | CORR | CIGR | 00:17 | 01:39 | 01:09 | 50 | 635 | 15 | EXT |  | 0.89 | (c)
45629.49 | 11.14 | 11.124 | -0.04 | -0.056 | 1772 | 1888 | 1905 | 193 | 15 | 4216 |  | CORR | CIGR | 04:49 | 05:08 | 05:10 | 41 | 266 | 14 | EXT |  | 0.89 | (c)
45629.56 | 0.03 | 0.025 | -11.46 | -11.465 | -1783 | -1561 | -1565 | 448 | 25 | 4217 |  | CORR | CIGR | 04:29 | 05:05 | 05:04 | 43 | 436 | 14 | EXT |  | 0.89 | (c)
45629.591 | 0.061 | 0.033 | -11.429 | -11.457 | -824 | -385 | -301 | 0 | 33 | 4217 |  | CORR | GENE | 07:04 | 08:15 | 08:28 | 95 | 1046 | 10 | EXT |  | 0.89 | (c)
45675.09 | 0 | -0.055 | -6.99 | -7.045 | 177 | 259 | 350 | 177 |  | 4221 | Нарушение формы кольцевого шва | GWAN |  | 01:28 | 01:41 | 01:56 | 0 | 345 |  | EXT | Нарушение формы кольцевого шва |  | (c)
45675.09 | 0 | -0.057 | -6.99 | -7.047 | 1889 | 2079 | 2065 | 0 |  | 4221 | Нарушение формы кольцевого шва | GWAN |  | 06:04 | 06:35 | 06:32 | 0 | 352 |  | EXT | Нарушение формы кольцевого шва |  | (c)
45675.09 | 0 | -0.049 | -6.99 | -7.039 | -1160 | -721 | -530 | 100 |  | 4221 | Нарушение формы кольцевого шва | GWAN |  | 09:52 | 11:03 | 11:34 | 0 | 1259 |  | EXT | Нарушение формы кольцевого шва |  | (c)
45795.34 | 0 | -0.086 | -11.34 | -11.426 | -716 | -554 | -465 | 214 |  | 4232 | Нарушение формы кольцевого шва | GWAN |  | 09:49 | 10:15 | 10:30 | 0 | 502 |  | EXT | Нарушение формы кольцевого шва Аномалия находится на отводе. |  | (c)
45862.72 | 10.99 | 10.634 | -0.25 | -0.606 | 1838 | 1870 | 1932 | 204 | 64 | 4237 |  | CORR | GENE | 04:49 | 04:54 | 05:04 | 542 | 188 | 13 | EXT |  | 0.96 | (c)
45897.11 | 0 | -0.068 | -11.53 | -11.598 | -127 | -46 | -43 | 0 |  | 4241 | Нарушение формы кольцевого шва | GWAN |  | 00:60 | 01:13 | 01:13 | 0 | 169 |  | EXT | Нарушение формы кольцевого шва |  | (c)
45897.11 | 0 | -0.073 | -11.53 | -11.603 | 502 | 626 | 678 | 502 |  | 4241 | Нарушение формы кольцевого шва | GWAN |  | 02:41 | 03:01 | 03:10 | 0 | 352 |  | EXT | Нарушение формы кольцевого шва |  | (c)
45931.6 | 0 | -0.077 | -11.5 | -11.577 | -556 | -377 | -381 | 206 |  | 4244 | Нарушение формы кольцевого шва | GWAN |  | 01:23 | 01:52 | 01:52 | 0 | 350 |  | EXT | Нарушение формы кольцевого шва |  | (c)
45931.6 | 0 | -0.069 | -11.5 | -11.569 | -1536 | -1358 | -1322 | 694 |  | 4244 | Нарушение формы кольцевого шва | GWAN |  | 10:45 | 11:14 | 11:20 | 0 | 428 |  | EXT | Нарушение формы кольцевого шва |  | (c)
45963.544 | 9.034 | 8.919 | -2.246 | -2.361 | 1302 | 1438 | 1498 | 538 | 1935 | 4246 |  | DENT | GENE | 05:46 | 06:08 | 06:17 | 426 | 390 | 0.4 | N/A | Глубина вмятины: 6 мм (0,4%). Линейка: 43 см в (892 см; 06:08 ч:мин) |  | (c)
46033.96 | 0 | -0.052 | -11.23 | -11.282 | 390 | 491 | 540 | 390 |  | 4253 | Вышлифовка на шве | GWAN | GENE | 01:51 | 02:07 | 02:15 | 121 | 301 | 12 | EXT | Вышлифовка на шве |  | (c)
46068.168 | 0.798 | 0.792 | -9.802 | -9.808 | -1621 | -1410 | -1483 | 610 | 792 | 4256 |  | CORR | CIGR | 06:29 | 07:03 | 06:51 | 25 | 277 | 11 | EXT |  | 0.89 | (c)
46068.758 | 1.388 | 1.387 | -9.212 | -9.213 | -1670 | -1576 | -1495 | 561 | 1387 | 4256 |  | CORR | CIGR | 06:21 | 06:36 | 06:50 | 24 | 351 | 12 | EXT |  | 0.89 | (c)
46070.193 | 2.823 | 2.823 | -7.777 | -7.777 | -1502 | -1420 | -1430 | 729 | 2823 | 4256 |  | CORR | CIGR | 06:48 | 07:02 | 06:60 | 39 | 144 | 10 | EXT |  | 0.89 | (c)
46075.831 | 8.461 | 8.453 | -2.139 | -2.147 | -1693 | -1562 | -1581 | 538 | 2115 | 4256 |  | CORR | CIGR | 06:18 | 06:39 | 06:36 | 32 | 224 | 10 | EXT |  | 0.89 | (c)
46080.716 | 2.746 | 2.746 | -8.564 | -8.564 | 2120 | 2124 | 2176 | 0 | 2746 | 4257 |  | CORR | GENE | 04:56 | 04:57 | 05:05 | 62 | 111 | 13 | EXT |  | 0.89 | (c)
46097.464 | 8.184 | 8.158 | -3.256 | -3.282 | 74 | 202 | 238 | 74 | 3256 | 4258 |  | CORR | CIGR | 01:39 | 01:60 | 02:06 | 26 | 328 | 10 | EXT |  | 0.89 | (c)
46228.266 | 3.336 | 2.666 | -3.214 | -3.884 | 2168 | 2198 | 2189 | 21 | 2569 | 4270 |  | CORR | AXGR | 06:51 | 06:55 | 06:54 | 1315 | 42 | 11 | EXT |  | 0.97 | (c)
46231.48 | 0 | -0.043 | -11.45 | -11.493 | -1021 | -484 | 49 | 1021 |  | 4271 | Вышлифовка на шве | GWAN | GENE | 09:43 | 11:10 | 00:36 | 93 | 2141 | 14 | EXT | Вышлифовка на шве |  | (c)
46713.622 | 6.392 | 6.261 | -4.748 | -4.879 | -672 | -564 | -503 | 334 | 4621 | 4314 |  | DENT | GENE | 00:59 | 01:17 | 01:26 | 258 | 338 | 0.8 | N/A | Глубина вмятины: 11 мм (0,8%). Линейка: 26 см в (626 см; 01:17 ч:мин) Аномалия находится на упругопластическом изгибе. |  | (c)
46729.42 | 0 | -0.067 | -10.43 | -10.497 | -620 | -407 | -435 | 250 |  | 4316 | Нарушение формы кольцевого шва | GWAN |  | 00:35 | 01:10 | 01:05 | 0 | 370 |  | EXT | Нарушение формы кольцевого шва Аномалия находится на упругопластическом изгибе: R=671 D, максимальное растяжение на 4.9 час. |  | (c)
46729.42 | 0 | -0.07 | -10.43 | -10.5 | 1953 | 2114 | 2106 | 0 |  | 4316 | Нарушение формы кольцевого шва | GWAN |  | 07:31 | 07:57 | 07:55 | 0 | 306 |  | EXT | Нарушение формы кольцевого шва Аномалия находится на упругопластическом изгибе: R=671 D, максимальное растяжение на 4.9 час. |  | (c)
46951.62 | 0 | -0.074 | -11.54 | -11.614 | -52 | 345 | 455 | 0 |  | 4336 | Вышлифовка на шве | GWAN | GENE | 10:00 | 11:04 | 11:22 | 144 | 1015 | 10 | EXT | Вышлифовка на шве |  | (c)
46980.848 | 6.208 | 6.168 | -5.272 | -5.312 | 726 | 810 | 986 | 726 | 5265 | 4338 |  | CORR | CIGR | 04:43 | 04:57 | 05:25 | 47 | 520 | 9 | EXT | Аномалия находится на отводе. | 0.89 | (c)
46981.489 | 6.849 | 6.838 | -4.631 | -4.642 | 1395 | 1574 | 1537 | 1395 | 4612 | 4338 |  | CORR | CIGR | 06:31 | 06:60 | 06:54 | 30 | 284 | 12 | EXT | Аномалия находится на отводе. | 0.89 | (c)
47110.814 | 10.954 | 10.761 | -0.396 | -0.589 | -1202 | -997 | -875 | 548 | 45 | 4350 |  | DENT | GENE | 05:52 | 06:25 | 06:44 | 544 | 654 | 0.4 | N/A | Глубина вмятины: 6 мм (0,4%). Линейка: 54 см в (1076 см; 06:25 ч:мин) Аномалия находится вблизи кольцевого сварного шва. |  | (c)
47235.25 | 0 | -0.067 | -11.2 | -11.267 | 1353 | 1480 | 1567 | 1353 |  | 4362 | Нарушение формы кольцевого шва | GWAN |  | 01:03 | 01:23 | 01:37 | 0 | 428 |  | EXT | Нарушение формы кольцевого шва Аномалия находится на упругопластическом изгибе: R=406 D, максимальное растяжение на 6.7 час. |  | (c)
47259.36 | 1.9 | 1.714 | -9.32 | -9.506 | -1529 | -1399 | -1284 | 1038 | 1714 | 4364 |  | DENT | GENE | 05:51 | 06:12 | 06:30 | 534 | 491 | 0.4 | N/A | Глубина вмятины: 5 мм (0,4%). Линейка: 53 см в (171 см; 06:12 ч:мин) |  | (c)
47266.037 | 8.577 | 8.411 | -2.643 | -2.809 | -1681 | -1522 | -1411 | 1140 | 2486 | 4364 |  | DENT | GENE | 05:26 | 05:52 | 06:10 | 323 | 541 | 0.5 | N/A | Глубина вмятины: 7 мм (0,5%). Линейка: 32 см в (841 см; 05:52 ч:мин) |  | (c)
47642.351 | 10.971 | 10.951 | -0.109 | -0.129 | 1969 | 2115 | 2095 | 9 | 79 | 4397 |  | CORR | CIGR | 02:24 | 02:48 | 02:45 | 50 | 253 | 12 | EXT | Аномалия находится на упругопластическом изгибе: R=780 D, максимальное растяжение на 4.2 час. | 0.89 | (c)
47642.408 | 11.028 | 11.01 | -0.052 | -0.07 | 2058 | 2215 | 2202 | 0 | 33 | 4397 |  | CORR | CIGR | 02:38 | 03:04 | 03:02 | 37 | 289 | 29 | EXT | Аномалия находится на упругопластическом изгибе: R=780 D, максимальное растяжение на 4.2 час. | 0.89 | (c)
47642.532 | 0.072 | 0.005 | -11.248 | -11.315 | 1024 | 1258 | 1297 | 660 | 5 | 4398 |  | CORR | GENE | 02:11 | 02:49 | 02:55 | 82 | 546 | 13 | EXT | Аномалия находится на упругопластическом изгибе: R=776 D, максимальное растяжение на 4.2 час. | 0.89 | (c)
47653.721 | 11.261 | 11.213 | -0.059 | -0.107 | 2009 | -1837 | -2031 | 0 | 5 | 4398 |  | CORR | GENE | 04:50 | 06:29 | 05:58 | 102 | 842 | 15 | EXT | Аномалия находится на упругопластическом изгибе: R=441 D, максимальное растяжение на 5.4 час. | 0.9 | (c)
47653.753 | 11.293 | 11.225 | -0.027 | -0.095 | -1206 | -1171 | -1188 | 1025 | 12 | 4398 |  | CORR | AXGR | 08:11 | 08:17 | 08:14 | 83 | 35 | 10 | EXT | Аномалия находится на упругопластическом изгибе: R=441 D, максимальное растяжение на 5.4 час. | 0.89 | (c)
47653.798 | 0.018 | 0.009 | -11.062 | -11.071 | -737 | -613 | -473 | 210 | 9 | 4399 |  | CORR | GENE | 07:51 | 08:11 | 08:34 | 105 | 527 | 14 | EXT | Аномалия находится на упругопластическом изгибе: R=440 D, максимальное растяжение на 5.4 час. | 0.89 | (c)
47653.806 | 0.026 | 0.024 | -11.054 | -11.056 | -1351 | -1350 | -1332 | 880 | 24 | 4399 |  | CORR | AXGR | 06:12 | 06:12 | 06:15 | 103 | 38 | 10 | EXT | Аномалия находится на упругопластическом изгибе: R=440 D, максимальное растяжение на 5.4 час. | 0.89 | (c)
47664.81 | 11.03 | 10.999 | -0.05 | -0.081 | -1951 | -1270 | -1335 | 279 | 9 | 4399 |  | CORR | GENE | 04:35 | 06:25 | 06:15 | 72 | 1233 | 29 | EXT | Аномалия находится на упругопластическом изгибе: R=750 D, максимальное растяжение на 5 час. | 0.9 | (c)
47664.837 | 11.057 | 11.01 | -0.023 | -0.07 | -424 | -237 | -314 | 205 | 23 | 4399 |  | CORR | CIGR | 08:42 | 09:12 | 08:59 | 47 | 219 | 11 | EXT | Аномалия находится на упругопластическом изгибе: R=750 D, максимальное растяжение на 5 час. | 0.89 | (c)
47664.915 | 0.055 | 0.01 | -11.125 | -11.17 | 1690 | 2041 | 2162 | 0 | 10 | 4400 |  | CORR | GENE | 04:47 | 05:44 | 06:03 | 110 | 945 | 27 | EXT | Аномалия находится на упругопластическом изгибе: R=761 D, максимальное растяжение на 5 час. | 0.91 | (c)
47675.94 | 11.08 | 11.064 | -0.1 | -0.116 | 1985 | -2040 | -2085 | 0 | 29 | 4400 |  | CORR | GENE | 05:35 | 06:45 | 06:38 | 87 | 781 | 15 | EXT |  | 0.89 | (c)
47676.028 | 11.168 | 11.056 | -0.012 | -0.124 | -1555 | -1272 | -1327 | 676 | 9 | 4400 |  | CORR | GENE | 08:03 | 08:49 | 08:40 | 115 | 456 | 10 | EXT |  | 0.89 | (c)
47676.054 | 0.014 | 0.01 | -11.356 | -11.36 | 2094 | 2211 | 2212 | 0 | 10 | 4401 |  | CORR | CIGR | 07:58 | 08:17 | 08:17 | 26 | 235 | 15 | EXT |  | 0.89 | (c)
47687.372 | 11.332 | 11.263 | -0.038 | -0.107 | -1966 | -1894 | -1874 | 265 | 25 | 4401 |  | CORR | GENE | 09:03 | 09:14 | 09:17 | 82 | 183 | 11 | EXT |  | 0.89 | (c)
47740.551 | 7.561 | 7.385 | -3.869 | -4.045 | -522 | -110 | -186 | 150 | 3748 | 4406 |  | DENT | GENE | 10:57 | 00:03 | 11:51 | 297 | 672 | 0.6 | N/A | Глубина вмятины: 9 мм (0,6%). Линейка: 30 см в (739 см; 00:03 ч:мин) Аномалия находится вблизи продольного шва. |  | (c)
47809.61 | 0 | 0 | -11.29 | -11.29 | -1709 | -1684 | -1653 | 521 | 0 | 4413 | Непровар / утяжина | GWAN |  | 06:22 | 06:26 | 06:31 | 0 | 112 | 11 | INT | Непровар / утяжина |  | (c)
47846.196 | 2.646 | 2.622 | -8.794 | -8.818 | -1963 | -1771 | -1454 | 267 | 2622 | 4416 |  | CORR | CIGR | 06:13 | 06:44 | 07:36 | 28 | 1019 | 10 | EXT | Аномалия находится на отводе. | 0.74 | (c)
48230.58 | 0 | -0.085 | -11.07 | -11.155 | -1852 | -1529 | -1511 | 378 |  | 4450 | Нарушение формы кольцевого шва | GWAN |  | 08:06 | 08:58 | 09:01 | 0 | 683 |  | EXT | Нарушение формы кольцевого шва |  | (c)
48264.21 | 0 | -0.068 | -11.51 | -11.578 | -1582 | -1268 | -1102 | 622 |  | 4453 | Нарушение формы кольцевого шва | GWAN |  | 09:54 | 10:45 | 11:12 | 0 | 959 |  | EXT | Нарушение формы кольцевого шва |  | (c)
48422.465 | 10.575 | 10.567 | -0.745 | -0.753 | 667 | 787 | 740 | 667 | 731 | 4466 |  | CORR | CIGR | 03:30 | 03:49 | 03:42 | 22 | 145 | 12 | EXT | Аномалия находится на отводе. | 0.89 | (c)
48525.135 | 11.105 | 11.029 | -0.095 | -0.171 | -1723 | -1598 | -1617 | 508 | 21 | 4475 |  | CORR | GENE | 06:15 | 06:35 | 06:32 | 150 | 211 | 14 | EXT |  | 0.9 | (c)
48581.283 | 0.143 | 0.096 | -10.967 | -11.014 | 1561 | 2092 | 2108 | 0 | 96 | 4481 |  | CORR | CIGR | 01:60 | 03:25 | 03:28 | 54 | 1093 | 14 | EXT |  | 0.89 | (c)
48658.93 | 0 | -0.053 | -11.37 | -11.423 | 158 | 208 | 257 | 158 |  | 4488 | Нарушение формы кольцевого шва | GWAN |  | 11:53 | 00:01 | 00:09 | 0 | 198 |  | EXT | Нарушение формы кольцевого шва |  | (c)
48658.93 | 0 | -0.044 | -11.37 | -11.414 | -1589 | -1173 | -1276 | 641 |  | 4488 | Нарушение формы кольцевого шва | GWAN |  | 07:11 | 08:18 | 08:02 | 0 | 628 |  | EXT | Нарушение формы кольцевого шва |  | (c)
48670.237 | 11.307 | 11.277 | -0.063 | -0.093 | 1074 | 1325 | 1339 | 627 | 3 | 4488 |  | CORR | GENE | 02:21 | 03:01 | 03:04 | 90 | 529 | 11 | EXT |  | 0.89 | (c)
48692.782 | 11.072 | 11.06 | -0.128 | -0.14 | 1154 | 1305 | 1430 | 525 | 109 | 4490 |  | CORR | CIGR | 04:27 | 04:51 | 05:11 | 31 | 552 | 13 | EXT |  | 0.89 | (c)
48692.79 | 11.08 | 11.067 | -0.12 | -0.133 | 947 | 1095 | 1041 | 947 | 75 | 4490 |  | CORR | GENE | 03:53 | 04:17 | 04:09 | 58 | 189 | 15 | EXT |  | 0.89 | (c)
48692.858 | 11.148 | 11.045 | -0.052 | -0.155 | 107 | 314 | 312 | 107 | 33 | 4490 |  | CORR | GENE | 01:38 | 02:11 | 02:11 | 122 | 411 | 11 | EXT |  | 0.89 | (c)
48692.91 | 0 | -0.035 | -11.28 | -11.315 | 1304 | 1678 | 1895 | 0 |  | 4491 | Коррозия на шве | GWAN | GENE | 02:57 | 03:58 | 04:33 | 71 | 1181 | 20 | N/A | Коррозия на шве |  | (c)
48692.926 | 0.016 | 0.014 | -11.264 | -11.266 | 1575 | 1721 | 2073 | 0 | 14 | 4491 |  | CORR | GENE | 03:41 | 04:05 | 05:01 | 67 | 997 | 11 | EXT |  | 0.89 | (c)
48692.995 | 0.085 | 0.02 | -11.195 | -11.26 | 655 | 845 | 963 | 655 | 20 | 4491 |  | CORR | GENE | 01:12 | 01:43 | 02:02 | 84 | 616 | 11 | EXT |  | 0.89 | (c)
48704.179 | 11.269 | 11.234 | -0.011 | -0.046 | 1657 | 1934 | 1987 | 0 | 5 | 4491 |  | CORR | CIGR | 03:54 | 04:39 | 04:48 | 41 | 660 | 23 | EXT |  | 0.89 | (c)
48704.284 | 0.094 | 0.076 | -11.316 | -11.334 | 2168 | 2181 | 2185 | 28 | 76 | 4492 |  | CORR | AXGR | 04:05 | 04:07 | 04:08 | 123 | 35 | 22 | EXT |  | 0.91 | (c)
48726.68 | 0 | -0.087 | -11.3 | -11.387 | 465 | 762 | 817 | 465 |  | 4494 | Нарушение формы кольцевого шва | GWAN |  | 11:27 | 00:15 | 00:23 | 0 | 703 |  | EXT | Нарушение формы кольцевого шва |  | (c)
48760.33 | 0 | -0.056 | -11.14 | -11.196 | -827 | -37 | -361 | 0 |  | 4497 | Нарушение формы кольцевого шва | GWAN |  | 00:30 | 02:38 | 01:45 | 0 | 932 |  | EXT | Нарушение формы кольцевого шва |  | (c)
48927.79 | 0 | -0.037 | -9.15 | -9.187 | -1852 | -1044 | -1209 | 567 |  | 4512 | Вышлифовка на шве | GWAN | GENE | 01:23 | 03:33 | 03:06 | 132 | 1285 | 12 | EXT | Вышлифовка на шве Аномалия находится на упругопластическом изгибе: R=524 D, максимальное растяжение на 10.7 час. |  | (c)
48961.148 | 1.118 | 1.095 | -9.172 | -9.195 | 624 | 710 | 744 | 624 | 1095 | 4515 |  | CORR | CIGR | 07:52 | 08:06 | 08:11 | 30 | 241 | 14 | EXT | Аномалия находится на отводе. | 0.89 | (c)
48961.935 | 1.905 | 1.874 | -8.385 | -8.416 | 639 | 707 | 763 | 639 | 1874 | 4515 |  | CORR | CIGR | 07:54 | 08:05 | 08:14 | 39 | 249 | 10 | EXT | Аномалия находится на отводе. | 0.89 | (c)
48962.066 | 2.036 | 2.014 | -8.254 | -8.276 | -810 | -451 | -517 | 224 | 2014 | 4515 |  | CORR | GENE | 04:00 | 04:58 | 04:48 | 73 | 586 | 13 | EXT | Аномалия находится на отводе. | 0.89 | (c)
48974.085 | 3.765 | 3.765 | -7.585 | -7.585 | 635 | 635 | 653 | 635 | 3765 | 4516 |  | CORR | AXGR | 03:39 | 03:39 | 03:42 | 147 | 36 | 10 | EXT | Аномалия находится на отводе. | 0.9 | (c)
48974.187 | 3.867 | 3.771 | -7.483 | -7.579 | 862 | 901 | 882 | 862 | 3771 | 4516 |  | CORR | AXGR | 04:15 | 04:22 | 04:19 | 270 | 41 | 13 | EXT | Аномалия находится на отводе. | 0.92 | (c)
48974.637 | 4.317 | 4.315 | -7.033 | -7.035 | 884 | 887 | 906 | 884 | 4315 | 4516 |  | CORR | AXGR | 04:19 | 04:20 | 04:23 | 156 | 44 | 10 | EXT | Аномалия находится на отводе. | 0.9 | (c)
48976.255 | 5.935 | 5.914 | -5.415 | -5.436 | 846 | 921 | 887 | 846 | 5415 | 4516 |  | CORR | CIGR | 04:13 | 04:25 | 04:20 | 21 | 82 | 10 | EXT | Аномалия находится на отводе. | 0.89 | (c)
49060.26 | 3.9 | 3.857 | -2.65 | -2.693 | 1403 | 1445 | 1448 | 738 | 2608 | 4525 |  | DENT | GENE | 04:03 | 04:09 | 04:10 | 85 | 89 | 0.4 | N/A | Глубина вмятины: 6 мм (0,4%). Линейка: 9 см в (386 см; 04:09 ч:мин) Аномалия находится вблизи дефекта потери металла. |  | (c)
49060.264 | 3.904 | 3.889 | -2.646 | -2.661 | 1378 | 1388 | 1405 | 799 | 2632 | 4525 |  | GOUG | PITT | 03:58 | 04:00 | 04:03 | 29 | 53 | 9 | EXT | Задир. |  | (c)
49111.26 | 0 | 0 | -3.02 | -3.02 | -1452 | -938 | -1028 | 603 | 0 | 4531 | Непровар / утяжина | GWAN |  | 05:57 | 07:20 | 07:06 | 0 | 849 | 11 | INT | Непровар / утяжина Аномалия находится на отводе. |  | (c)
49111.467 | 0.207 | 0.199 | -2.813 | -2.821 | -2191 | -2097 | -2137 | 2084 | 199 | 4531 |  | CORR | CIGR | 03:58 | 04:13 | 04:07 | 25 | 107 | 10 | EXT |  | 0.89 | (c)
49154.805 | 7.925 | 7.883 | -0.035 | -0.077 | -1800 | -1431 | -1583 | 431 | 35 | 4535 |  | CORR | CIGR | 09:17 | 10:17 | 09:52 | 42 | 433 | 10 | EXT |  | 0.89 | (c)
49460.353 | 0.023 | 0.016 | -10.737 | -10.744 | 1829 | 2044 | 1998 | 64 | 16 | 4563 |  | CORR | CIGR | 04:37 | 05:12 | 05:04 | 24 | 338 | 17 | EXT |  | 0.89 | (c)
49505.16 | 11.42 | 11.42 | -0.07 | -0.07 | 1632 | 1945 | 1815 | 232 | 14 | 4566 |  | CORR | GENE | 07:07 | 07:58 | 07:37 | 56 | 366 | 23 | EXT | Аномалия находится на упругопластическом изгибе: R=1016 D, максимальное растяжение на 5.3 час. | 0.89 | (c)
49505.205 | 11.465 | 11.465 | -0.025 | -0.025 | 564 | 704 | 671 | 564 | 6 | 4566 |  | CORR | CIGR | 04:15 | 04:37 | 04:32 | 19 | 213 | 10 | EXT | Аномалия находится на упругопластическом изгибе: R=1016 D, максимальное растяжение на 5.3 час. | 0.89 | (c)
49505.281 | 0.051 | 0.018 | -11.329 | -11.362 | 2222 | -2136 | -2165 | 0 | 18 | 4567 |  | CORR | GENE | 07:28 | 07:44 | 07:40 | 80 | 149 | 10 | EXT | Аномалия находится на упругопластическом изгибе: R=935 D, максимальное растяжение на 5.4 час. | 0.89 | (c)
49527.616 | 11.006 | 10.995 | -0.114 | -0.125 | 905 | 1078 | 1053 | 905 | 69 | 4568 |  | CORR | GENE | 03:24 | 03:52 | 03:48 | 56 | 296 | 11 | EXT | Аномалия находится на упругопластическом изгибе: R=962 D, максимальное растяжение на 5.3 час. | 0.89 | (c)
49527.661 | 11.051 | 11.013 | -0.069 | -0.107 | -2227 | -2100 | -2052 | 4 | 12 | 4568 |  | CORR | GENE | 06:59 | 07:19 | 07:27 | 95 | 349 | 14 | EXT | Аномалия находится на упругопластическом изгибе: R=962 D, максимальное растяжение на 5.3 час. | 0.89 | (c)
49527.762 | 0.032 | 0.024 | -11.458 | -11.466 | 512 | 742 | 708 | 512 | 24 | 4569 |  | CORR | GENE | 03:24 | 04:01 | 03:55 | 69 | 393 | 13 | EXT | Аномалия находится на упругопластическом изгибе: R=967 D, максимальное растяжение на 5.2 час. | 0.89 | (c)
49527.805 | 0.075 | 0.018 | -11.415 | -11.472 | 1814 | 1966 | 2017 | 11 | 18 | 4569 |  | CORR | GENE | 06:54 | 07:18 | 07:26 | 88 | 406 | 24 | EXT | Аномалия находится на упругопластическом изгибе: R=967 D, максимальное растяжение на 5.2 час. | 0.9 | (c)
49539.137 | 11.407 | 11.392 | -0.083 | -0.098 | -2206 | -2160 | -2140 | 24 | 60 | 4569 |  | CORR | CIGR | 08:05 | 08:12 | 08:16 | 38 | 133 | 12 | EXT |  | 0.89 | (c)
49539.237 | 0.017 | 0.017 | -11.423 | -11.423 | 1744 | 1919 | 1953 | 68 | 17 | 4570 |  | CORR | GENE | 07:38 | 08:07 | 08:12 | 89 | 418 | 14 | EXT |  | 0.89 | (c)
49573.125 | 0.005 | 0.005 | -11.395 | -11.395 | 1254 | 1261 | 1372 | 741 | 5 | 4573 |  | CORR | GENE | 04:11 | 04:12 | 04:30 | 128 | 235 | 12 | EXT |  | 0.9 | (c)
49573.146 | 0.026 | 0.005 | -11.374 | -11.395 | -1796 | -1795 | -1701 | 435 | 5 | 4573 |  | CORR | GENE | 07:58 | 07:58 | 08:14 | 91 | 189 | 11 | EXT |  | 0.89 | (c)
49698.48 | 0 | -0.06 | -11.51 | -11.57 | 97 | 878 | 972 | 97 |  | 4584 | Коррозия на шве | GWAN | GENE | 02:36 | 04:42 | 04:57 | 118 | 1751 | 25 | N/A | Коррозия на шве |  | (c)
49709.962 | 11.482 | 11.378 | -0.028 | -0.132 | 410 | 2016 | 1303 | 35 | 13 | 4584 |  | CORR | GENE | 03:26 | 07:46 | 05:50 | 119 | 1786 | 15 | EXT |  | 0.9 | (c)
49710.057 | 0.067 | 0.054 | -11.393 | -11.406 | 1151 | 1273 | 1480 | 422 | 54 | 4585 |  | CORR | CIGR | 04:09 | 04:29 | 05:02 | 41 | 658 | 12 | EXT |  | 0.89 | (c)
49721.365 | 11.375 | 11.325 | -0.085 | -0.135 | 1292 | -2046 | 1972 | 0 | 84 | 4585 |  | CORR | GENE | 04:32 | 07:33 | 06:22 | 51 | 1361 | 11 | EXT |  | 0.89 | (c)
49721.561 | 0.111 | 0.102 | -11.049 | -11.058 | 1700 | -1526 | -2109 | 0 | 102 | 4586 |  | CORR | CIGR | 04:50 | 08:09 | 06:35 | 31 | 1305 | 12 | EXT |  | 0.89 | (c)
49766.26 | 10.88 | 10.8 | -0.05 | -0.13 | 1475 | 1739 | 1778 | 150 | 9 | 4589 |  | CORR | GENE | 05:15 | 05:57 | 06:04 | 121 | 605 | 18 | EXT |  | 0.9 | (c)
49766.31 | 0 | -0.029 | -11.56 | -11.589 | 1689 | -2033 | 2211 | 0 |  | 4590 | Коррозия на шве | GWAN | GENE | 04:35 | 06:35 | 05:60 | 77 | 1043 | 12 | N/A | Коррозия на шве |  | (c)
49766.422 | 0.112 | 0.039 | -11.448 | -11.521 | 1761 | 1930 | 2171 | 0 | 39 | 4590 |  | CORR | GENE | 04:47 | 05:14 | 05:53 | 120 | 820 | 21 | EXT |  | 0.91 | (c)
49789.054 | 11.184 | 11.072 | -0.016 | -0.128 | 1973 | -1712 | -1838 | 0 | 16 | 4591 |  | CORR | GENE | 05:43 | 07:48 | 07:28 | 112 | 1300 | 15 | EXT | Аномалия находится на упругопластическом изгибе: R=387 D, максимальное растяжение на 1.5 час. | 0.9 | (c)
49789.19 | 0.12 | 0.109 | -11.18 | -11.191 | -1733 | -1416 | -1541 | 497 | 109 | 4592 |  | CORR | CIGR | 05:34 | 06:26 | 06:05 | 22 | 385 | 12 | EXT | Аномалия находится на упругопластическом изгибе: R=379 D, максимальное растяжение на 1.5 час. | 0.89 | (c)
49868.7 | 0 | -0.036 | -11.5 | -11.536 | -1866 | -1145 | -1021 | 175 |  | 4599 | Коррозия на шве | GWAN | GENE | 04:48 | 06:44 | 07:04 | 79 | 1691 | 21 | N/A | Коррозия на шве |  | (c)
49880.123 | 11.423 | 11.381 | -0.077 | -0.119 | 1539 | 1960 | 1814 | 141 | 17 | 4599 |  | CORR | GENE | 01:57 | 03:05 | 02:42 | 102 | 551 | 11 | EXT |  | 0.89 | (c)
49880.133 | 11.433 | 11.367 | -0.067 | -0.133 | -799 | -705 | -701 | 603 | 32 | 4599 |  | CORR | GENE | 07:40 | 07:55 | 07:56 | 101 | 196 | 21 | EXT |  | 0.9 | (c)
49880.177 | 11.477 | 11.448 | -0.023 | -0.052 | -399 | -173 | -246 | 93 | 16 | 4599 |  | CORR | CIGR | 08:45 | 09:21 | 09:09 | 36 | 306 | 10 | EXT |  | 0.89 | (c)
49880.205 | 0.005 | 0.005 | -11.445 | -11.445 | -1365 | -1365 | -1348 | 866 | 5 | 4600 |  | CORR | AXGR | 07:55 | 07:55 | 07:58 | 119 | 34 | 14 | EXT |  | 0.9 | (c)
49880.218 | 0.018 | 0.004 | -11.432 | -11.446 | 814 | 1504 | 1284 | 477 | 4 | 4600 |  | CORR | GENE | 01:47 | 03:38 | 03:03 | 98 | 939 | 25 | EXT |  | 0.9 | (c)
49880.238 | 0.038 | 0.014 | -11.412 | -11.436 | -998 | -832 | -837 | 676 | 14 | 4600 |  | CORR | GENE | 08:55 | 09:21 | 09:21 | 93 | 322 | 12 | EXT |  | 0.89 | (c)
49936.952 | 11.322 | 11.264 | -0.008 | -0.066 | 2146 | -1696 | -1233 | 0 | 3 | 4604 |  | CORR | GENE | 03:03 | 04:43 | 05:57 | 63 | 2164 | 13 | EXT |  | 0.89 | (c)
49937.048 | 0.088 | 0.088 | -11.192 | -11.192 | 1629 | 1666 | 2061 | 0 | 88 | 4605 |  | CORR | GENE | 04:36 | 04:43 | 05:46 | 59 | 865 | 12 | EXT |  | 0.89 | (c)
50164.794 | 1.104 | 0.997 | -10.406 | -10.513 | -1749 | -1646 | -1644 | 481 | 997 | 4625 |  | DENT | GENE | 04:51 | 05:07 | 05:08 | 196 | 211 | 0.4 | N/A | Глубина вмятины: 6 мм (0,4%). Линейка: 20 см в (100 см; 05:07 ч:мин) |  | (c)
50175.2 | 0 | -0.071 | -11.3 | -11.371 | -2108 | -1522 | -1691 | 122 |  | 4626 | Нарушение формы кольцевого шва | GWAN |  | 05:24 | 06:58 | 06:31 | 0 | 834 |  | EXT | Нарушение формы кольцевого шва |  | (c)
50254.7 | 0 | -0.073 | -11.36 | -11.433 | 759 | 1206 | 1178 | 634 |  | 4633 | Коррозия на шве | GWAN | GENE | 04:49 | 06:01 | 05:56 | 106 | 837 | 19 | N/A | Коррозия на шве |  | (c)
50254.757 | 0.057 | 0.018 | -11.303 | -11.342 | 693 | 1401 | 1204 | 517 | 18 | 4633 |  | CORR | GENE | 04:38 | 06:32 | 06:00 | 67 | 1021 | 17 | EXT |  | 0.89 | (c)
50266.109 | 0.049 | 0.039 | -11.361 | -11.371 | 1391 | 2079 | 1800 | 22 | 39 | 4634 |  | CORR | CIGR | 05:26 | 07:17 | 06:32 | 44 | 817 | 13 | EXT |  | 0.89 | (c)
50379.036 | 11.536 | 11.402 | -0.014 | -0.148 | 1632 | 2074 | 1970 | 0 | 14 | 4643 |  | CORR | GENE | 05:20 | 06:31 | 06:14 | 134 | 677 | 14 | EXT |  | 0.9 | (c)
50470.264 | 0.074 | 0.042 | -11.316 | -11.348 | 690 | 926 | 1110 | 690 | 42 | 4652 |  | CORR | GENE | 04:43 | 05:21 | 05:50 | 55 | 840 | 15 | EXT |  | 0.89 | (c)
50595.589 | 11.379 | 11.372 | -0.111 | -0.118 | 1291 | 1421 | 1383 | 755 | 79 | 4662 |  | CORR | CIGR | 05:02 | 05:23 | 05:17 | 39 | 184 | 12 | EXT |  | 0.89 | (c)
50629.734 | 11.394 | 11.301 | -0.036 | -0.129 | -1730 | -1508 | -1574 | 501 | 13 | 4665 |  | CORR | GENE | 07:42 | 08:18 | 08:07 | 116 | 312 | 12 | EXT |  | 0.9 | (c)
50629.86 | 0.09 | 0.033 | -11.34 | -11.397 | -2109 | -1846 | -1890 | 121 | 33 | 4666 |  | CORR | GENE | 07:32 | 08:14 | 08:07 | 77 | 438 | 30 | EXT |  | 0.9 | (c)
50753.05 | 11.55 | 11.526 | -0.05 | -0.074 | 2201 | -2053 | -1960 | 0 | 19 | 4676 |  | CORR | GENE | 05:04 | 05:37 | 05:52 | 55 | 600 | 11 | EXT |  | 0.89 | (c)
50798.259 | 10.709 | 10.69 | -0.831 | -0.85 | -2029 | -2027 | -1966 | 1903 | 822 | 4680 |  | CORR | CIGR | 06:35 | 06:35 | 06:45 | 28 | 126 | 10 | EXT | Аномалия находится на отводе. | 0.89 | (c)
50799.851 | 0.761 | 0.653 | -9.669 | -9.777 | -1042 | -840 | -764 | 487 | 653 | 4681 |  | CORR | GENE | 03:00 | 03:33 | 03:45 | 121 | 555 | 12 | EXT | Аномалия находится на отводе. | 0.9 | (c)
50800.604 | 1.514 | 1.506 | -8.916 | -8.924 | -966 | -713 | -764 | 562 | 1506 | 4681 |  | CORR | CIGR | 03:13 | 03:53 | 03:45 | 17 | 404 | 10 | EXT | Аномалия находится на отводе. | 0.89 | (c)
50864.25 | 0 | 0 | -11.52 | -11.52 | 722 | 1188 | 1275 | 402 | 0 | 4687 | Смещение кромок | GWAN |  | 11:19 | 00:34 | 00:48 | 0 | 1107 | 13 | EXT | Смещение кромок Толщины: 18,7 / 16,8 мм Наружу Величина смещения - 2.2 мм. |  | (c)
50864.25 | 0 | -0.033 | -11.52 | -11.553 | 1001 | 1257 | 1353 | 526 | 0 | 4687 | Внутришовный дефект | GWAN |  | 00:04 | 00:45 | 01:01 | 0 | 703 | 28 | MID | Внутришовный дефект |  | (b)
50883.221 | 7.451 | 7.435 | -4.139 | -4.155 | -1058 | -911 | -920 | 783 | 4133 | 4688 |  | CORR | CIGR | 07:21 | 07:44 | 07:43 | 22 | 275 | 11 | EXT | Аномалия находится на упругопластическом изгибе: R=355 D, максимальное растяжение на 1.5 час. | 0.89 | (c)
50887.46 | 0.1 | 0.053 | -9.5 | -9.547 | -1140 | -826 | -958 | 777 | 53 | 4689 |  | CORR | CIGR | 08:03 | 08:53 | 08:32 | 50 | 363 | 15 | EXT | Аномалия находится на упругопластическом изгибе: R=603 D, максимальное растяжение на 2.1 час. | 0.89 | (c)
50896.944 | 9.584 | 9.478 | -0.016 | -0.122 | 1443 | 1613 | 1747 | 180 | 6 | 4689 |  | ARTD | GENE | 02:60 | 03:27 | 03:49 | 116 | 608 |  | EXT | Наплавка/вышлифовка 10%. |  | (c)
51179.175 | 10.905 | 10.896 | -0.085 | -0.094 | 956 | 1044 | 1037 | 956 | 55 | 4714 |  | CORR | CIGR | 04:52 | 05:06 | 05:05 | 39 | 163 | 19 | EXT |  | 0.89 | (c)
51179.239 | 10.969 | 10.906 | -0.021 | -0.084 | 1648 | 1750 | 1781 | 316 | 6 | 4714 |  | CORR | GENE | 06:43 | 06:60 | 07:05 | 78 | 267 | 11 | EXT |  | 0.89 | (c)
51179.284 | 0.024 | 0.023 | -10.796 | -10.797 | -1262 | -1133 | -1135 | 968 | 23 | 4715 |  | CORR | GENE | 06:39 | 06:60 | 06:59 | 82 | 255 | 10 | EXT |  | 0.89 | (c)
51216.729 | 3.549 | 3.344 | -8.051 | -8.256 | -1630 | -1497 | -1385 | 600 | 3344 | 4718 |  | DENT | GENE | 05:56 | 06:17 | 06:35 | 385 | 490 | 0.5 | N/A | Глубина вмятины: 7 мм (0,5%). Линейка: 39 см в (334 см; 06:17 ч:мин) |  | (c)
51316.182 | 0.092 | 0.066 | -11.378 | -11.404 | -1782 | -1673 | -1685 | 449 | 66 | 4727 |  | CORR | CIGR | 05:19 | 05:36 | 05:34 | 40 | 194 | 11 | EXT |  | 0.89 | (c)
51406.551 | 10.391 | 10.217 | -0.689 | -0.863 | 2163 | 2176 | 2176 | 42 | 575 | 4734 |  | LWAN | AXGR | 06:13 | 06:15 | 06:15 | 288 | 26 |  | EXT | Эквивалент потери металла 13%. Аномалия находится на упругопластическом изгибе: R=351 D, максимальное растяжение на 11.8 час. |  | (c)
51407.24 | 0 | -0.066 | -11.42 | -11.486 | 1709 | 2113 | 1962 | 16 |  | 4735 | Нарушение формы кольцевого шва | GWAN |  | 07:11 | 08:17 | 07:52 | 0 | 506 |  | EXT | Нарушение формы кольцевого шва Аномалия находится на упругопластическом изгибе: R=327 D, максимальное растяжение на 11.8 час. |  | (c)
51498.512 | 0.082 | 0.069 | -11.278 | -11.291 | 2030 | 2112 | 2099 | 62 | 69 | 4743 |  | CORR | CIGR | 06:02 | 06:16 | 06:13 | 30 | 138 | 12 | EXT | Аномалия находится на упругопластическом изгибе: R=512 D, максимальное растяжение на 10.5 час. | 0.89 | (c)
51543.737 | 10.847 | 10.7 | -0.483 | -0.63 | -1281 | -1245 | -1245 | 949 | 329 | 4746 | Дефект проката | MIAN | GENE | 10:49 | 10:55 | 10:55 | 301 | 72 |  | INT | Дефект проката Эквивалент потери металла 12%. |  | (c)
51600.199 | 10.619 | 10.508 | -0.631 | -0.742 | -2034 | -1866 | -1748 | 197 | 498 | 4751 |  | DENT | GENE | 05:46 | 06:13 | 06:32 | 244 | 571 | 0.6 | N/A | Глубина вмятины: 8 мм (0,6%). Линейка: 24 см в (1051 см; 06:13 ч:мин) |  | (c)
51623.56 | 0 | -0.027 | -11.18 | -11.207 | 1734 | -1839 | -2172 | 0 |  | 4754 | Коррозия на шве | GWAN | CIGR | 03:21 | 05:44 | 04:50 | 50 | 1110 | 26 | EXT | Коррозия на шве |  | (c)
51817.08 | 11.51 | 11.431 | -0.01 | -0.089 | 1969 | 2115 | 2188 | 0 | 6 | 4770 |  | CORR | GENE | 03:17 | 03:40 | 03:52 | 83 | 439 | 20 | EXT |  | 0.9 | (c)
51817.09 | 0 | -0.021 | -11.23 | -11.251 | 572 | 1689 | 1231 | 341 |  | 4771 | Коррозия на шве | GWAN | GENE | 02:17 | 05:17 | 04:03 | 70 | 1318 | 18 | N/A | Коррозия на шве |  | (c)
51817.196 | 0.106 | 0.086 | -11.124 | -11.144 | 1777 | 1986 | 1911 | 186 | 86 | 4771 |  | CORR | CIGR | 05:31 | 06:05 | 05:53 | 23 | 268 | 10 | EXT |  | 0.89 | (c)
51828.241 | 11.151 | 11.097 | -0.079 | -0.133 | 1621 | 1910 | 1873 | 106 | 53 | 4771 |  | CORR | GENE | 05:06 | 05:53 | 05:47 | 80 | 504 | 10 | EXT |  | 0.89 | (c)
51874.15 | 11.49 | 11.44 | -0.06 | -0.11 | -2020 | -1589 | -1764 | 210 | 17 | 4775 |  | CORR | GENE | 05:09 | 06:18 | 05:50 | 93 | 512 | 12 | EXT |  | 0.89 | (c)
51965.271 | 11.431 | 11.37 | -0.009 | -0.07 | 1630 | 1867 | 1952 | 0 | 5 | 4783 |  | CORR | GENE | 05:02 | 05:40 | 05:54 | 65 | 644 | 13 | EXT |  | 0.89 | (c)
51965.28 | 0 | -0.04 | -11.6 | -11.64 | 2001 | -1757 | -2004 | 0 |  | 4784 | Коррозия на шве | GWAN | GENE | 04:31 | 06:24 | 05:44 | 80 | 912 | 23 | N/A | Коррозия на шве |  | (c)
51965.365 | 0.085 | 0.024 | -11.515 | -11.576 | 2064 | -2081 | -1960 | 0 | 24 | 4784 |  | CORR | GENE | 04:41 | 05:32 | 05:52 | 106 | 874 | 25 | EXT |  | 0.91 | (c)
52108.784 | 6.564 | 4.238 | -4.826 | -7.152 | 2191 | 2196 | 2201 | 19 | 4238 | 4796 |  | CORR | AXGR | 05:10 | 05:11 | 05:12 | 2727 | 20 | 12 | EXT |  | 0.99 | (c)
52125.106 | 11.496 | 11.472 | -0.014 | -0.038 | 1570 | 1758 | 1725 | 350 | 12 | 4797 |  | CORR | CIGR | 04:19 | 04:50 | 04:44 | 26 | 311 | 14 | EXT |  | 0.89 | (c)
52125.12 | 0 | -0.028 | -11.55 | -11.578 | 490 | 805 | 859 | 490 |  | 4798 | Коррозия на шве | GWAN | GENE | 03:42 | 04:33 | 04:42 | 57 | 739 | 16 | N/A | Коррозия на шве |  | (c)
52125.12 | 0 | -0.016 | -11.55 | -11.566 | 1292 | 1748 | 1594 | 334 | 0 | 4798 | Подгиб кромки со смещением | GWAN |  | 05:52 | 07:06 | 06:41 | 0 | 605 | 26 | EXT | Подгиб кромки со смещением Величина смещения - 4.3 мм. |  | (c)
52182.096 | 0.086 | 0.071 | -11.344 | -11.359 | 715 | 1086 | 957 | 715 | 71 | 4803 |  | CORR | CIGR | 04:38 | 05:38 | 05:17 | 44 | 484 | 11 | EXT |  | 0.89 | (c)
52208.343 | 3.453 | 3.43 | -7.867 | -7.89 | -2113 | -1221 | -1004 | 0 | 3430 | 4805 | Дефект проката | MIAN | CIGR | 05:53 | 08:17 | 08:52 | 48 | 2219 |  | INT | Дефект проката Эквивалент потери металла 13%. |  | (c)
52262.01 | 0 | -0.071 | -10.98 | -11.051 | 737 | 885 | 895 | 737 |  | 4810 | Нарушение формы кольцевого шва | GWAN |  | 01:55 | 02:19 | 02:20 | 0 | 315 |  | EXT | Нарушение формы кольцевого шва |  | (c)
52262.01 | 0 | 0 | -10.98 | -10.98 | -1203 | -651 | -839 | 475 | 0 | 4810 | Смещение кромок | GWAN |  | 08:42 | 10:11 | 09:41 | 0 | 728 | 15 | EXT | Смещение кромок Наружу Величина смещения - 2.5 мм. |  | (c)
52442.852 | 11.582 | 11.482 | -0.018 | -0.118 | 2040 | 2107 | -2069 | 0 | 18 | 4825 |  | CORR | GENE | 05:06 | 05:16 | 06:02 | 100 | 704 | 13 | EXT | Аномалия находится на упругопластическом изгибе: R=939 D, максимальное растяжение на 7.1 час. | 0.89 | (c)
52442.909 | 0.039 | 0.01 | -11.411 | -11.44 | 1022 | 1407 | 1253 | 746 | 10 | 4826 |  | CORR | GENE | 05:32 | 06:34 | 06:09 | 52 | 463 | 13 | EXT | Аномалия находится на упругопластическом изгибе: R=939 D, максимальное растяжение на 7.1 час. | 0.89 | (c)
52529.044 | 6.274 | 5.959 | -5.086 | -5.401 | -2126 | -2091 | -2034 | 104 | 4466 | 4834 | Дефект проката | MIAN | GENE | 06:56 | 07:01 | 07:11 | 935 | 185 |  | INT | Дефект проката Эквивалент потери металла 11%. |  | (c)
52534.13 | 0 | -0.063 | -11.35 | -11.413 | -1513 | -1318 | -1382 | 718 |  | 4835 | Нарушение формы кольцевого шва | GWAN |  | 09:07 | 09:39 | 09:28 | 0 | 261 |  | EXT | Нарушение формы кольцевого шва |  | (c)
52602.11 | 0 | 0 | -11.28 | -11.28 | -822 | -478 | -487 | 151 | 0 | 4841 | Смещение кромок | GWAN |  | 00:40 | 01:36 | 01:34 | 0 | 670 | 23 | EXT | Смещение кромок Наружу Величина смещения - 3.9 мм. |  | (c)
53198.488 | 5.198 | 5.103 | -6.002 | -6.097 | -2041 | -1988 | -1936 | 190 | 5103 | 4894 |  | DENT | GENE | 08:47 | 08:56 | 09:04 | 175 | 209 | 0.7 | N/A | Глубина вмятины: 10 мм (0,7%). Линейка: 18 см в (510 см; 08:56 ч:мин) |  | (c)
53235.066 | 7.476 | 7.425 | -4.054 | -4.105 | -699 | -644 | -619 | 540 | 4013 | 4897 |  | DENT | GENE | 08:32 | 08:41 | 08:45 | 92 | 159 | 0.8 | N/A | Глубина вмятины: 11 мм (0,8%). Линейка: 9 см в (743 см; 08:41 ч:мин) Аномалия находится вблизи дефекта потери металла. |  | (b)
53235.092 | 7.502 | 7.491 | -4.028 | -4.039 | -647 | -607 | -603 | 558 | 4019 | 4897 |  | GOUG | CIGR | 08:41 | 08:47 | 08:48 | 20 | 88 | 12 | EXT | Задир. |  | (b)
53297.71 | 0 | -0.096 | -11.34 | -11.436 | 894 | 1107 | 1178 | 768 |  | 4904 | Вышлифовка на шве | GWAN | GENE | 11:38 | 00:13 | 00:24 | 189 | 568 | 11 | EXT | Вышлифовка на шве Аномалия находится на отводе. |  | (c)
53489.323 | 1.373 | 1.24 | -10.137 | -10.27 | 1524 | 1755 | 1717 | 321 | 1240 | 4921 |  | DENT | GENE | 05:06 | 05:43 | 05:37 | 243 | 385 | 0.4 | N/A | Глубина вмятины: 6 мм (0,4%). Линейка: 24 см в (124 см; 05:43 ч:мин) |  | (c)
53680.44 | 0 | -0.089 | -11.46 | -11.549 | -194 | -89 | 9 | 0 |  | 4938 | Вышлифовка на шве | GWAN | GENE | 02:17 | 02:34 | 02:50 | 161 | 406 | 11 | EXT | Вышлифовка на шве |  | (c)
53680.44 | 0 | 0 | -11.46 | -11.46 | -194 | -43 | 9 | 0 | 0 | 4938 | Смещение кромок | GWAN |  | 02:17 | 02:42 | 02:50 | 0 | 406 | 16 | EXT | Смещение кромок Наружу Величина смещения - 2.7 мм. |  | (c)
53680.44 | 0 | 0 | -11.46 | -11.46 | 878 | 1246 | 1419 | 272 | 0 | 4938 | Смещение кромок | GWAN |  | 05:10 | 06:10 | 06:38 | 0 | 1080 | 15 | EXT | Смещение кромок Наружу Величина смещения - 2.5 мм. |  | (c)
53832.663 | 4.643 | 4.572 | -7.057 | -7.128 | -526 | -426 | -446 | 366 | 4572 | 4951 |  | DENT | GENE | 11:57 | 00:13 | 00:10 | 131 | 160 | 0.5 | N/A | Глубина вмятины: 7 мм (0,5%). Линейка: 13 см в (457 см; 00:13 ч:мин) |  | (c)
54014.232 | 4.142 | 4.112 | -7.048 | -7.078 | -985 | -689 | -685 | 385 | 4112 | 4967 |  | CORR | GENE | 06:42 | 07:29 | 07:30 | 68 | 600 | 10 | EXT | Аномалия находится на отводе. | 0.89 | (c)
54015.912 | 5.822 | 5.812 | -5.368 | -5.378 | -1933 | -1576 | -1681 | 298 | 5353 | 4967 |  | CORR | CIGR | 04:09 | 05:06 | 04:49 | 25 | 504 | 10 | EXT | Аномалия находится на отводе. | 0.89 | (c)
54016.969 | 6.879 | 6.855 | -4.311 | -4.335 | -1398 | -1293 | -1307 | 832 | 4297 | 4967 |  | CORR | CIGR | 05:35 | 05:52 | 05:50 | 38 | 183 | 10 | EXT | Аномалия находится на отводе. | 0.89 | (c)
54023.156 | 1.876 | 1.867 | -9.354 | -9.363 | 410 | 532 | 547 | 410 | 1867 | 4968 |  | CORR | CIGR | 03:29 | 03:49 | 03:52 | 19 | 273 | 10 | EXT | Аномалия находится на упругопластическом изгибе: R=993 D, максимальное растяжение на 11.7 час. | 0.89 | (c)
54485.038 | 3.758 | 3.705 | -7.432 | -7.485 | 1553 | 1714 | 1761 | 261 | 3705 | 5009 |  | CORR | GENE | 05:51 | 06:17 | 06:24 | 103 | 416 | 12 | EXT |  | 0.89 | (c)
54539.101 | 4.811 | 4.723 | -4.069 | -4.157 | -1624 | -1590 | -1516 | 1408 | 3962 | 5014 |  | ARTD | GENE | 09:50 | 09:56 | 10:08 | 195 | 216 |  | EXT | Наплавка. Аномалия находится на упругопластическом изгибе: R=433 D, максимальное растяжение на 6.9 час. |  | (c)
54553.869 | 7.579 | 7.542 | -0.301 | -0.338 | -1517 | -1386 | -1405 | 1293 | 283 | 5016 |  | CORR | CIGR | 06:12 | 06:33 | 06:30 | 55 | 224 | 10 | EXT |  | 0.89 | (c)
54554.354 | 0.184 | 0.167 | -10.676 | -10.693 | 1703 | 1763 | 1805 | 1703 | 167 | 5017 |  | CORR | CIGR | 07:09 | 07:19 | 07:26 | 33 | 204 | 11 | EXT |  | 0.89 | (c)
54572.192 | 7.162 | 7.12 | -3.538 | -3.58 | 1597 | 1640 | 1683 | 1597 | 3511 | 5018 |  | ARTD | GENE | 09:14 | 09:21 | 09:28 | 69 | 173 |  | EXT | Наплавка. |  | (c)
54620.561 | 3.801 | 3.78 | -6.979 | -7 | -1002 | -797 | -848 | 694 | 3780 | 5023 |  | CORR | CIGR | 07:20 | 07:53 | 07:45 | 38 | 308 | 10 | EXT |  | 0.89 | (c)
54623.447 | 6.687 | 6.634 | -4.093 | -4.146 | 552 | 675 | 752 | 552 | 4073 | 5023 |  | CORR | GENE | 11:31 | 11:51 | 00:04 | 73 | 400 | 10 | EXT |  | 0.89 | (c)
54628.158 | 0.618 | 0.605 | -10.682 | -10.695 | -864 | -669 | -734 | 604 | 605 | 5024 |  | CORR | CIGR | 07:36 | 08:07 | 07:57 | 27 | 260 | 12 | EXT |  | 0.89 | (c)
54726.041 | 9.601 | 9.581 | -1.599 | -1.619 | -699 | -656 | -597 | 496 | 1580 | 5032 |  | CORR | CIGR | 11:37 | 11:44 | 11:53 | 39 | 203 | 11 | EXT |  | 0.89 | (c)
54737.841 | 10.201 | 10.187 | -1.009 | -1.023 | -1764 | -1732 | -1719 | 467 | 1000 | 5033 |  | CORR | CIGR | 09:24 | 09:29 | 09:31 | 23 | 89 | 10 | EXT |  | 0.89 | (c)
54917.983 | 0.373 | 0.347 | -11.207 | -11.233 | 540 | 590 | 607 | 540 | 347 | 5050 |  | CORR | CIGR | 07:19 | 07:27 | 07:30 | 34 | 135 | 12 | EXT |  | 0.89 | (c)
54944.001 | 3.781 | 3.775 | -7.069 | -7.075 | -1303 | -1226 | -1230 | 1158 | 3775 | 5052 |  | CORR | CIGR | 07:22 | 07:34 | 07:34 | 35 | 145 | 10 | EXT |  | 0.89 | (c)
54944.768 | 4.548 | 4.479 | -6.302 | -6.371 | -1258 | -1151 | -1072 | 887 | 4479 | 5052 |  | CORR | GENE | 07:29 | 07:46 | 07:59 | 86 | 371 | 17 | EXT |  | 0.9 | (c)
54945.525 | 5.305 | 4.887 | -5.545 | -5.963 | -1135 | -1016 | -829 | 522 | 4887 | 5052 |  | CORR | GENE | 07:49 | 08:08 | 08:39 | 441 | 613 | 15 | EXT |  | 0.96 | (c)
54946.248 | 6.028 | 6.009 | -4.822 | -4.841 | -730 | -616 | -627 | 524 | 4806 | 5052 |  | CORR | CIGR | 08:55 | 09:13 | 09:11 | 35 | 206 | 14 | EXT |  | 0.89 | (c)
54964.6 | 2.58 | 2.58 | -8.99 | -8.99 | 28 | 106 | 124 | 28 | 2580 | 5054 |  | CORR | CIGR | 06:03 | 06:16 | 06:19 | 32 | 192 | 14 | EXT |  | 0.89 | (c)
54966.093 | 4.073 | 3.675 | -7.497 | -7.895 | -106 | -65 | -82 | 57 | 3675 | 5054 | Дефект проката | MIAN | AXGR | 05:42 | 05:48 | 05:46 | 1203 | 50 |  | INT | Дефект проката Эквивалент потери металла 18%. |  | (c)
54967.91 | 5.89 | 5.875 | -5.68 | -5.695 | 143 | 192 | 266 | 143 | 5646 | 5054 |  | CORR | CIGR | 06:22 | 06:30 | 06:42 | 49 | 245 | 10 | EXT |  | 0.89 | (c)
54968.073 | 6.053 | 6.016 | -5.517 | -5.554 | -410 | -293 | -294 | 177 | 5490 | 5054 |  | CORR | GENE | 04:53 | 05:12 | 05:11 | 64 | 233 | 12 | EXT |  | 0.89 | (c)
54969.048 | 7.028 | 6.931 | -4.542 | -4.639 | -1782 | -1690 | -1688 | 1593 | 4438 | 5054 |  | DENT | GENE | 01:11 | 01:26 | 01:26 | 201 | 189 | 0.6 | N/A | Глубина вмятины: 8 мм (0,6%). Линейка: 20 см в (693 см; 01:26 ч:мин) Аномалия находится вблизи дефекта потери металла. |  | (c)
54969.064 | 7.044 | 7.027 | -4.526 | -4.543 | -1767 | -1767 | -1687 | 1607 | 4499 | 5054 |  | GOUG | CIGR | 01:14 | 01:14 | 01:26 | 44 | 160 | 6 | EXT | Задир. |  | (c)
54976.196 | 2.606 | 2.548 | -8.904 | -8.962 | 705 | 787 | 820 | 705 | 2548 | 5055 |  | CORR | GENE | 07:33 | 07:46 | 07:52 | 81 | 230 | 10 | EXT |  | 0.89 | (c)
54976.99 | 3.4 | 2.658 | -8.11 | -8.852 | 580 | 675 | 637 | 580 | 2658 | 5055 |  | CORR | GENE | 07:13 | 07:28 | 07:22 | 931 | 113 | 13 | EXT |  | 0.98 | (c)
54977.504 | 3.914 | 3.897 | -7.596 | -7.613 | 887 | 909 | 992 | 887 | 3897 | 5055 |  | CORR | CIGR | 08:03 | 08:06 | 08:19 | 34 | 209 | 12 | EXT |  | 0.89 | (c)
54977.953 | 4.363 | 3.761 | -7.147 | -7.749 | 578 | 620 | 695 | 578 | 3761 | 5055 |  | CORR | GENE | 07:13 | 07:19 | 07:32 | 780 | 234 | 12 | EXT |  | 0.97 | (c)
54978.17 | 4.58 | 4.552 | -6.93 | -6.958 | 694 | 696 | 848 | 694 | 4552 | 5055 |  | CORR | CIGR | 07:31 | 07:32 | 07:56 | 45 | 308 | 13 | EXT |  | 0.89 | (c)
54978.635 | 5.045 | 4.899 | -6.465 | -6.611 | 769 | 910 | 1057 | 769 | 4899 | 5055 |  | CORR | GENE | 07:44 | 08:06 | 08:30 | 146 | 575 | 10 | EXT |  | 0.9 | (c)
54979.398 | 5.808 | 5.771 | -5.702 | -5.739 | 604 | 825 | 830 | 604 | 5679 | 5055 |  | CORR | GENE | 07:17 | 07:53 | 07:53 | 60 | 452 | 14 | EXT |  | 0.89 | (c)
54979.473 | 5.883 | 5.231 | -5.627 | -6.279 | 567 | 607 | 639 | 567 | 5224 | 5055 |  | CORR | GENE | 07:11 | 07:17 | 07:22 | 1055 | 143 | 11 | EXT |  | 0.97 | (c)
54980.026 | 6.436 | 6.425 | -5.074 | -5.085 | 594 | 721 | 1035 | 594 | 4822 | 5055 |  | CORR | GENE | 07:15 | 07:36 | 08:26 | 263 | 881 | 10 | EXT |  | 0.91 | (c)
54980.441 | 6.851 | 6.819 | -4.659 | -4.691 | 607 | 771 | 866 | 607 | 4615 | 5055 |  | CORR | GENE | 07:17 | 07:44 | 07:59 | 76 | 517 | 15 | EXT |  | 0.89 | (c)
54980.506 | 6.916 | 6.723 | -4.594 | -4.787 | 524 | 574 | 573 | 524 | 3836 | 5055 |  | CORR | GENE | 07:04 | 07:12 | 07:12 | 951 | 97 | 10 | EXT |  | 0.96 | (c)
54981.473 | 7.883 | 7.759 | -3.627 | -3.751 | 453 | 468 | 494 | 453 | 2940 | 5055 |  | CORR | GENE | 06:53 | 06:55 | 06:59 | 811 | 81 | 12 | EXT |  | 0.97 | (c)
54982.984 | 9.394 | 8.646 | -2.116 | -2.864 | 389 | 575 | 515 | 389 | 2048 | 5055 |  | CORR | GENE | 06:42 | 07:12 | 07:02 | 816 | 252 | 12 | EXT |  | 0.97 | (c)
54983.231 | 9.641 | 9.512 | -1.869 | -1.998 | 335 | 453 | 439 | 335 | 803 | 5055 |  | CORR | GENE | 06:33 | 06:52 | 06:50 | 1195 | 207 | 15 | EXT |  | 1.01 | (b)
54983.829 | 10.239 | 10.217 | -1.271 | -1.293 | 492 | 633 | 602 | 492 | 1250 | 5055 |  | CORR | CIGR | 06:59 | 07:22 | 07:17 | 43 | 220 | 14 | EXT |  | 0.89 | (c)
54984.35 | 10.76 | 10.726 | -0.75 | -0.784 | 202 | 333 | 384 | 202 | 727 | 5055 |  | CORR | GENE | 06:12 | 06:33 | 06:41 | 57 | 365 | 19 | EXT |  | 0.89 | (c)
54984.501 | 10.911 | 10.885 | -0.599 | -0.625 | 217 | 618 | 578 | 217 | 305 | 5055 |  | CORR | GENE | 06:14 | 07:19 | 07:13 | 320 | 722 | 13 | EXT |  | 0.93 | (c)
54984.939 | 11.349 | 11.326 | -0.161 | -0.184 | 87 | 175 | 181 | 87 | 139 | 5055 |  | CORR | CIGR | 05:53 | 06:08 | 06:08 | 45 | 186 | 11 | EXT |  | 0.89 | (c)
54986.865 | 1.765 | 1.71 | -9.825 | -9.88 | 1213 | 1342 | 1419 | 1213 | 1710 | 5056 |  | CORR | GENE | 04:51 | 05:12 | 05:24 | 96 | 412 | 15 | EXT |  | 0.9 | (c)
54987.239 | 2.139 | 2.089 | -9.451 | -9.501 | 1232 | 1388 | 1393 | 1232 | 2089 | 5056 |  | CORR | GENE | 04:54 | 05:19 | 05:20 | 66 | 321 | 17 | EXT |  | 0.89 | (c)
54987.722 | 2.622 | 2.561 | -8.968 | -9.029 | 1066 | 1153 | 1263 | 1066 | 2561 | 5056 |  | CORR | GENE | 04:27 | 04:41 | 04:59 | 83 | 394 | 15 | EXT |  | 0.89 | (c)
54990.08 | 4.98 | 4.956 | -6.61 | -6.634 | 1443 | 1571 | 1579 | 1443 | 4956 | 5056 |  | CORR | GENE | 05:28 | 05:49 | 05:50 | 50 | 271 | 10 | EXT |  | 0.89 | (c)
54991.311 | 6.211 | 6.14 | -5.379 | -5.45 | 1723 | 2123 | 1975 | 1723 | 4495 | 5056 |  | GOUG | GENE | 06:13 | 07:18 | 06:54 | 955 | 504 | 7 | EXT | Зона задиров. |  | (c)
54993.848 | 8.748 | 8.703 | -2.842 | -2.887 | 715 | 808 | 908 | 715 | 2696 | 5056 |  | GOUG | GENE | 03:31 | 03:46 | 04:02 | 191 | 388 | 10 | EXT | Зона задиров. |  | (c)
54999.697 | 3.007 | 2.891 | -8.583 | -8.699 | 1651 | 1694 | 2202 | 1651 | 2891 | 5057 |  | GOUG | GENE | 03:01 | 03:08 | 04:30 | 1124 | 1103 | 7 | EXT | Зона задиров. |  | (c)
55001.343 | 4.653 | 4.555 | -6.937 | -7.035 | 1322 | 1432 | 1431 | 1322 | 4555 | 5057 |  | DENT | GENE | 02:08 | 02:25 | 02:25 | 179 | 219 | 0.3 | N/A | Глубина вмятины: 4 мм (0,3%). Линейка: 18 см в (456 см; 02:25 ч:мин) |  | (c)
55009.333 | 1.053 | 0.921 | -9.417 | -9.549 | -1463 | -1202 | -1297 | 1131 | 921 | 5058 |  | CORR | GENE | 05:58 | 06:40 | 06:24 | 167 | 332 | 10 | EXT |  | 0.9 | (c)
55018.75 | 0 | -0.032 | -11.54 | -11.572 | 32 | 394 | 343 | 32 |  | 5059 | Нарушение формы кольцевого шва | GWAN |  | 01:05 | 02:03 | 01:55 | 0 | 624 |  | EXT | Нарушение формы кольцевого шва |  | (c)
55018.75 | 0 | -0.037 | -11.54 | -11.577 | -1770 | -1438 | -1463 | 1156 |  | 5059 | Нарушение формы кольцевого шва | GWAN |  | 08:14 | 09:07 | 09:03 | 0 | 614 |  | EXT | Нарушение формы кольцевого шва |  | (c)
55023.688 | 4.938 | 4.873 | -6.602 | -6.667 | 2208 | -2125 | -2059 | 1865 | 4873 | 5059 |  | CORR | GENE | 06:56 | 07:17 | 07:27 | 81 | 388 | 10 | EXT |  | 0.89 | (c)
55027.595 | 8.845 | 8.826 | -2.695 | -2.714 | 2096 | -2157 | -2051 | 1736 | 2638 | 5059 |  | CORR | GENE | 06:38 | 07:11 | 07:28 | 76 | 629 | 10 | EXT |  | 0.89 | (c)
55027.816 | 9.066 | 9.017 | -2.474 | -2.523 | 2021 | 2076 | 2111 | 2021 | 2462 | 5059 |  | CORR | GENE | 06:26 | 06:34 | 06:40 | 61 | 180 | 10 | EXT |  | 0.89 | (c)
55030.188 | 11.438 | 11.423 | -0.102 | -0.117 | 1579 | 1686 | 1687 | 1579 | 78 | 5059 |  | CORR | CIGR | 05:14 | 05:31 | 05:32 | 39 | 215 | 11 | EXT |  | 0.89 | (c)
55030.219 | 11.469 | 11.439 | -0.071 | -0.101 | -2162 | -2048 | -1997 | 1832 | 44 | 5059 |  | CORR | GENE | 07:11 | 07:29 | 07:37 | 57 | 330 | 10 | EXT |  | 0.89 | (c)
55047.46 | 0 | -0.019 | -10.6 | -10.619 | 928 | 1643 | 1825 | 0 |  | 5062 | Нарушение формы кольцевого шва | GWAN |  | 04:45 | 06:41 | 07:10 | 0 | 1796 |  | EXT | Нарушение формы кольцевого шва Аномалия находится на упругопластическом изгибе: R=402 D, максимальное растяжение на 6.9 час. |  | (c)
55053.926 | 6.466 | 6.25 | -4.134 | -4.35 | 1249 | 1318 | 1399 | 682 | 3739 | 5062 | Металлургический дефект | MIAN | GENE | 05:37 | 05:48 | 06:01 | 611 | 300 |  | INT | Металлургический дефект Эквивалент потери металла 10%. Аномалия находится на упругопластическом изгибе: R=415 D, максимальное растяжение на 6.1 час. |  | (c)
55107.574 | 7.804 | 7.755 | -1.256 | -1.305 | 583 | 607 | 609 | 583 | 1207 | 5067 |  | DENT | GENE | 00:41 | 00:45 | 00:45 | 98 | 51 | 0.4 | N/A | Глубина вмятины: 5 мм (0,4%). Линейка: 10 см в (776 см; 00:45 ч:мин) |  | (c)
55107.689 | 7.919 | 7.854 | -1.141 | -1.206 | 394 | 432 | 437 | 394 | 1065 | 5067 |  | DENT | GENE | 00:10 | 00:17 | 00:17 | 141 | 86 | 0.5 | N/A | Глубина вмятины: 7 мм (0,5%). Линейка: 14 см в (785 см; 00:17 ч:мин) |  | (c)
55148.164 | 7.384 | 7.293 | -4.206 | -4.297 | 433 | 502 | 522 | 433 | 4181 | 5071 |  | CORR | GENE | 01:20 | 01:31 | 01:34 | 116 | 178 | 10 | EXT |  | 0.89 | (c)
55188.058 | 1.278 | 1.229 | -9.752 | -9.801 | 1141 | 1252 | 1316 | 740 | 1229 | 5075 |  | CORR | CIGR | 03:18 | 03:35 | 03:46 | 49 | 350 | 10 | EXT |  | 0.89 | (c)
55188.86 | 2.08 | 2.056 | -8.95 | -8.974 | 819 | 1235 | 1078 | 819 | 2056 | 5075 |  | CORR | GENE | 02:26 | 03:33 | 03:07 | 84 | 518 | 10 | EXT |  | 0.89 | (c)
55190.065 | 3.285 | 2.95 | -7.745 | -8.08 | 859 | 1554 | 1372 | 346 | 2950 | 5075 |  | CORR | GENE | 02:32 | 04:24 | 03:55 | 585 | 1026 | 12 | EXT |  | 0.95 | (c)
55190.522 | 3.742 | 3.661 | -7.288 | -7.369 | 802 | 1546 | 1174 | 685 | 3661 | 5075 |  | CORR | GENE | 02:23 | 04:23 | 03:23 | 118 | 744 | 10 | EXT |  | 0.89 | (c)
55192.038 | 5.258 | 5.214 | -5.772 | -5.816 | 1084 | 1243 | 1255 | 805 | 5214 | 5075 |  | CORR | GENE | 03:08 | 03:34 | 03:36 | 244 | 342 | 10 | EXT |  | 0.91 | (c)
55207.91 | 0 | -0.038 | -4.41 | -4.448 | -1581 | -1363 | -1216 | 649 |  | 5077 | Нарушение формы кольцевого шва | GWAN |  | 08:44 | 09:19 | 09:43 | 0 | 731 |  | EXT | Нарушение формы кольцевого шва |  | (c)
55214.258 | 1.938 | 1.902 | -5.762 | -5.798 | -1870 | -1735 | -1688 | 361 | 1902 | 5078 |  | CORR | GENE | 04:24 | 04:46 | 04:54 | 62 | 364 | 10 | EXT |  | 0.89 | (c)
55214.679 | 2.359 | 2.327 | -5.341 | -5.373 | -1860 | -1793 | -1713 | 371 | 2327 | 5078 |  | CORR | CIGR | 04:26 | 04:37 | 04:50 | 44 | 294 | 10 | EXT |  | 0.89 | (c)
55215.151 | 2.831 | 2.814 | -4.869 | -4.886 | -167 | -31 | -66 | 0 | 2814 | 5078 |  | CORR | CIGR | 08:59 | 09:21 | 09:15 | 37 | 201 | 10 | EXT |  | 0.89 | (c)
55216.302 | 3.982 | 3.967 | -3.718 | -3.733 | -186 | -28 | -70 | 0 | 3687 | 5078 |  | CORR | CIGR | 08:56 | 09:22 | 09:15 | 46 | 232 | 11 | EXT |  | 0.89 | (c)
55218.417 | 6.097 | 6.093 | -1.603 | -1.607 | -1981 | -1773 | -1846 | 249 | 1575 | 5078 |  | CORR | CIGR | 04:06 | 04:40 | 04:28 | 32 | 271 | 10 | EXT |  | 0.89 | (c)
55223.534 | 3.514 | 3.484 | -7.626 | -7.656 | -2091 | -1909 | -1860 | 140 | 3484 | 5079 |  | CORR | GENE | 07:33 | 08:03 | 08:11 | 82 | 461 | 10 | EXT |  | 0.89 | (c)
55224.625 | 4.605 | 4.562 | -6.535 | -6.578 | 579 | 885 | 853 | 579 | 4562 | 5079 |  | CORR | GENE | 02:44 | 03:34 | 03:28 | 89 | 548 | 10 | EXT |  | 0.89 | (c)
55226.227 | 6.207 | 6.184 | -4.933 | -4.956 | 541 | 816 | 688 | 541 | 4898 | 5079 |  | CORR | GENE | 02:38 | 03:22 | 03:02 | 58 | 294 | 10 | EXT |  | 0.89 | (c)
55227.392 | 7.372 | 7.307 | -3.768 | -3.833 | 761 | 799 | 1023 | 761 | 3754 | 5079 |  | CORR | GENE | 03:14 | 03:20 | 03:56 | 79 | 524 | 11 | EXT |  | 0.89 | (c)
55229.389 | 9.369 | 9.265 | -1.771 | -1.875 | 596 | 683 | 918 | 596 | 1759 | 5079 |  | CORR | GENE | 02:47 | 03:01 | 03:39 | 116 | 644 | 10 | EXT |  | 0.89 | (c)
55229.684 | 9.664 | 9.624 | -1.476 | -1.516 | 1258 | 1368 | 1419 | 651 | 1463 | 5079 |  | CORR | GENE | 04:34 | 04:52 | 04:60 | 53 | 322 | 10 | EXT |  | 0.89 | (c)
55229.757 | 9.737 | 9.688 | -1.403 | -1.452 | -1513 | -1443 | -1386 | 717 | 1384 | 5079 |  | CORR | GENE | 09:07 | 09:18 | 09:27 | 68 | 255 | 10 | EXT |  | 0.89 | (c)
55229.82 | 9.8 | 9.671 | -1.34 | -1.469 | 2014 | 2069 | -2065 | 0 | 1327 | 5079 |  | CORR | GENE | 06:36 | 06:45 | 07:38 | 142 | 764 | 10 | EXT |  | 0.9 | (c)
55230.201 | 10.181 | 10.122 | -0.959 | -1.018 | 345 | 781 | 664 | 345 | 918 | 5079 |  | CORR | GENE | 02:07 | 03:17 | 02:58 | 100 | 637 | 10 | EXT |  | 0.89 | (c)
55230.347 | 10.327 | 10.298 | -0.813 | -0.842 | 1682 | 2106 | 1952 | 9 | 725 | 5079 |  | CORR | GENE | 05:42 | 06:51 | 06:26 | 117 | 540 | 10 | EXT |  | 0.89 | (c)
55230.435 | 10.415 | 10.347 | -0.725 | -0.793 | -1192 | -1153 | -1017 | 841 | 703 | 5079 |  | CORR | GENE | 09:58 | 10:05 | 10:27 | 90 | 351 | 10 | EXT |  | 0.89 | (c)
55230.534 | 10.514 | 10.441 | -0.626 | -0.699 | 873 | 1086 | 1189 | 726 | 605 | 5079 |  | CORR | GENE | 03:32 | 04:06 | 04:23 | 94 | 631 | 10 | EXT |  | 0.89 | (c)
55230.76 | 10.74 | 10.715 | -0.4 | -0.425 | 1904 | 2061 | 2050 | 34 | 386 | 5079 |  | CORR | CIGR | 06:18 | 06:43 | 06:42 | 39 | 292 | 10 | EXT |  | 0.89 | (c)
55232.136 | 0.976 | 0.957 | -10.554 | -10.573 | 732 | 813 | 844 | 732 | 957 | 5080 |  | CORR | CIGR | 03:50 | 04:03 | 04:08 | 34 | 225 | 12 | EXT |  | 0.89 | (c)
55232.818 | 1.658 | 1.645 | -9.872 | -9.885 | 1477 | 1548 | 1549 | 610 | 1645 | 5080 |  | CORR | CIGR | 05:50 | 06:02 | 06:02 | 30 | 144 | 11 | EXT |  | 0.89 | (c)
55233.197 | 2.037 | 2.025 | -9.493 | -9.505 | 600 | 663 | 667 | 600 | 2025 | 5080 |  | CORR | CIGR | 03:29 | 03:39 | 03:40 | 28 | 134 | 10 | EXT |  | 0.89 | (c)
55233.629 | 2.469 | 2.455 | -9.061 | -9.075 | 641 | 1530 | 1116 | 639 | 2455 | 5080 |  | CORR | GENE | 03:35 | 05:59 | 04:52 | 157 | 950 | 10 | EXT |  | 0.9 | (c)
55233.998 | 2.838 | 2.813 | -8.692 | -8.717 | 619 | 713 | 678 | 619 | 2813 | 5080 |  | CORR | CIGR | 03:32 | 03:47 | 03:41 | 31 | 118 | 13 | EXT |  | 0.89 | (c)
55234.03 | 2.87 | 2.835 | -8.66 | -8.695 | 1253 | 1396 | 1418 | 648 | 2835 | 5080 |  | CORR | GENE | 05:14 | 05:37 | 05:41 | 64 | 330 | 10 | EXT |  | 0.89 | (c)
55234.319 | 3.159 | 3.139 | -8.371 | -8.391 | 855 | 965 | 931 | 855 | 3139 | 5080 |  | CORR | CIGR | 04:10 | 04:28 | 04:22 | 26 | 153 | 11 | EXT |  | 0.89 | (c)
55234.436 | 3.276 | 3.265 | -8.254 | -8.265 | 889 | 1391 | 1170 | 779 | 3265 | 5080 |  | CORR | GENE | 04:15 | 05:36 | 05:01 | 94 | 563 | 11 | EXT |  | 0.89 | (c)
55234.643 | 3.483 | 3.359 | -8.047 | -8.171 | 1445 | 1493 | 1781 | 114 | 3359 | 5080 |  | CORR | GENE | 05:45 | 05:53 | 06:39 | 166 | 671 | 10 | EXT |  | 0.9 | (c)
55235.311 | 4.151 | 4.106 | -7.379 | -7.424 | 879 | 975 | 986 | 879 | 4106 | 5080 |  | CORR | GENE | 04:14 | 04:29 | 04:31 | 77 | 214 | 10 | EXT |  | 0.89 | (c)
55236.026 | 4.866 | 4.846 | -6.664 | -6.684 | 1177 | 1448 | 1326 | 755 | 4846 | 5080 |  | CORR | GENE | 05:02 | 05:46 | 05:26 | 61 | 299 | 10 | EXT |  | 0.89 | (c)
55236.135 | 4.975 | 4.939 | -6.555 | -6.591 | 1425 | 1615 | 1596 | 463 | 4939 | 5080 |  | CORR | GENE | 05:42 | 06:13 | 06:10 | 61 | 343 | 10 | EXT |  | 0.89 | (c)
55236.794 | 5.634 | 5.572 | -5.896 | -5.958 | 1238 | 1603 | 1656 | 156 | 5572 | 5080 |  | CORR | GENE | 05:12 | 06:11 | 06:19 | 332 | 837 | 11 | EXT |  | 0.93 | (c)
55236.799 | 5.639 | 5.552 | -5.891 | -5.978 | 2118 | 2145 | 2140 | 68 | 5552 | 5080 |  | CORR | AXGR | 07:34 | 07:38 | 07:37 | 282 | 45 | 10 | EXT |  | 0.92 | (c)
55244.003 | 1.313 | 1.295 | -10.037 | -10.055 | 2110 | 2150 | 2162 | 16 | 1295 | 5081 |  | CORR | CIGR | 08:18 | 08:24 | 08:26 | 35 | 104 | 11 | EXT |  | 0.89 | (c)
55244.901 | 2.211 | 2.192 | -9.139 | -9.158 | 2148 | 2218 | 2214 | 0 | 2192 | 5081 |  | CORR | CIGR | 08:24 | 08:35 | 08:35 | 39 | 133 | 10 | EXT |  | 0.89 | (c)
55246.154 | 3.464 | 3.446 | -7.886 | -7.904 | 121 | 198 | 178 | 121 | 3446 | 5081 |  | CORR | CIGR | 02:57 | 03:09 | 03:06 | 34 | 114 | 10 | EXT |  | 0.89 | (c)
55247.73 | 5.04 | 5.017 | -6.31 | -6.333 | 1592 | 1826 | 1770 | 282 | 5017 | 5081 |  | CORR | GENE | 06:54 | 07:32 | 07:23 | 70 | 356 | 10 | EXT |  | 0.89 | (c)
55247.766 | 5.076 | 5.059 | -6.274 | -6.291 | 379 | 569 | 499 | 379 | 5059 | 5081 |  | CORR | GENE | 03:39 | 04:09 | 03:58 | 74 | 239 | 10 | EXT |  | 0.89 | (c)
55247.845 | 5.155 | 5.103 | -6.195 | -6.247 | 1955 | 2151 | 2122 | 0 | 5103 | 5081 |  | CORR | GENE | 07:53 | 08:24 | 08:20 | 172 | 335 | 10 | EXT |  | 0.9 | (c)
55249.219 | 6.529 | 6.512 | -4.821 | -4.838 | 547 | 653 | 641 | 547 | 4798 | 5081 |  | CORR | CIGR | 04:06 | 04:23 | 04:21 | 40 | 188 | 10 | EXT |  | 0.89 | (c)
55249.849 | 7.159 | 7.087 | -4.191 | -4.263 | 438 | 553 | 700 | 438 | 4161 | 5081 |  | CORR | GENE | 03:48 | 04:06 | 04:30 | 102 | 524 | 10 | EXT |  | 0.89 | (c)
55249.973 | 7.283 | 7.213 | -4.067 | -4.137 | 1681 | 1769 | 1843 | 226 | 4022 | 5081 |  | CORR | GENE | 07:09 | 07:23 | 07:35 | 115 | 324 | 10 | EXT |  | 0.89 | (c)
55250.046 | 7.356 | 7.336 | -3.994 | -4.014 | 234 | 377 | 357 | 234 | 3976 | 5081 |  | CORR | CIGR | 03:15 | 03:38 | 03:35 | 38 | 246 | 12 | EXT |  | 0.89 | (c)
55250.129 | 7.439 | 7.421 | -3.911 | -3.929 | 2076 | 2184 | 2170 | 0 | 3897 | 5081 |  | CORR | CIGR | 08:12 | 08:30 | 08:27 | 32 | 187 | 12 | EXT |  | 0.89 | (c)
55250.195 | 7.505 | 7.482 | -3.845 | -3.868 | 581 | 799 | 772 | 581 | 3819 | 5081 |  | CORR | GENE | 04:11 | 04:46 | 04:42 | 49 | 384 | 10 | EXT |  | 0.89 | (c)
55250.412 | 7.722 | 7.498 | -3.628 | -3.852 | 1502 | 1771 | 1754 | 225 | 3497 | 5081 |  | CORR | GENE | 06:40 | 07:23 | 07:20 | 355 | 504 | 12 | EXT |  | 0.93 | (c)
55250.519 | 7.829 | 7.814 | -3.521 | -3.536 | 2115 | 2171 | 2179 | 0 | 3508 | 5081 |  | CORR | CIGR | 08:19 | 08:28 | 08:29 | 28 | 129 | 13 | EXT |  | 0.89 | (c)
55251.307 | 8.617 | 8.514 | -2.733 | -2.836 | 794 | 1019 | 1305 | 414 | 2702 | 5081 |  | CORR | GENE | 04:45 | 05:22 | 06:08 | 134 | 1023 | 10 | EXT |  | 0.9 | (c)
55251.958 | 9.268 | 9.244 | -2.082 | -2.106 | 1656 | 1801 | 1782 | 323 | 2063 | 5081 |  | CORR | CIGR | 07:05 | 07:28 | 07:25 | 43 | 251 | 11 | EXT |  | 0.89 | (c)
55252.458 | 9.768 | 9.712 | -1.582 | -1.638 | 1596 | 2006 | 1859 | 109 | 1506 | 5081 |  | CORR | GENE | 06:55 | 08:01 | 07:37 | 132 | 525 | 10 | EXT |  | 0.9 | (c)
55297.593 | 9.933 | 9.899 | -1.567 | -1.601 | 179 | 339 | 275 | 179 | 1557 | 5085 |  | CORR | CIGR | 05:40 | 06:06 | 05:55 | 44 | 191 | 10 | EXT |  | 0.89 | (c)
55298.825 | 11.165 | 10.908 | -0.335 | -0.592 | 501 | 608 | 568 | 501 | 190 | 5085 |  | CORR | GENE | 06:32 | 06:49 | 06:43 | 402 | 133 | 11 | EXT |  | 0.94 | (c)
55301.754 | 2.594 | 2.568 | -6.986 | -7.012 | 1824 | 1904 | 1939 | 177 | 2568 | 5086 |  | CORR | GENE | 07:22 | 07:35 | 07:40 | 51 | 229 | 10 | EXT |  | 0.89 | (c)
55308.301 | 9.141 | 8.89 | -0.439 | -0.69 | 1062 | 1083 | 1091 | 1062 | 353 | 5086 | Металлургический дефект | MIAN | GENE | 05:19 | 05:22 | 05:23 | 337 | 57 |  | INT | Металлургический дефект Эквивалент потери металла 16%. |  | (c)
55320.303 | 0.063 | 0.03 | -11.347 | -11.38 | -2213 | -1928 | -1953 | 17 | 30 | 5088 |  | CORR | GENE | 03:42 | 04:28 | 04:24 | 88 | 519 | 10 | EXT |  | 0.89 | (c)
55347.624 | 4.744 | 4.723 | -2.106 | -2.127 | -1284 | -1202 | -1220 | 946 | 2106 | 5090 |  | CORR | CIGR | 07:34 | 07:48 | 07:45 | 21 | 128 | 10 | EXT |  | 0.89 | (c)
55348.97 | 6.09 | 6.076 | -0.76 | -0.774 | 1680 | 1770 | 1750 | 411 | 752 | 5090 |  | CORR | CIGR | 03:33 | 03:47 | 03:44 | 22 | 140 | 10 | EXT |  | 0.89 | (c)
55349.656 | 6.776 | 6.358 | -0.074 | -0.492 | -1308 | -1260 | -1248 | 923 | 21 | 5090 |  | CORR | GENE | 07:31 | 07:38 | 07:40 | 471 | 118 | 12 | EXT |  | 0.95 | (c)
55358.172 | 8.442 | 8.413 | -2.998 | -3.027 | 1901 | 1948 | 1985 | 161 | 2986 | 5091 |  | CORR | CIGR | 07:19 | 07:27 | 07:33 | 41 | 169 | 11 | EXT |  | 0.89 | (c)
55361.257 | 0.087 | 0.075 | -6.103 | -6.115 | 1257 | 1423 | 1384 | 720 | 75 | 5092 |  | CORR | CIGR | 05:42 | 06:09 | 06:03 | 35 | 254 | 10 | EXT |  | 0.89 | (c)
55375.367 | 8.007 | 7.97 | -3.133 | -3.17 | -271 | -190 | -173 | 74 | 3108 | 5093 |  | CORR | GENE | 08:32 | 08:45 | 08:48 | 62 | 196 | 12 | EXT |  | 0.75 | (c)
55402.811 | 2.041 | 2.024 | -7.059 | -7.076 | 1385 | 1519 | 1485 | 646 | 2024 | 5096 |  | CORR | CIGR | 04:36 | 04:57 | 04:52 | 33 | 199 | 10 | EXT |  | 0.89 | (c)
55405.249 | 4.479 | 4.477 | -4.621 | -4.623 | 1462 | 1532 | 1536 | 620 | 4477 | 5096 |  | CORR | CIGR | 04:48 | 04:60 | 05:00 | 19 | 149 | 10 | EXT |  | 0.89 | (c)
55405.329 | 4.559 | 4.556 | -4.541 | -4.544 | 1416 | 1533 | 1507 | 632 | 4517 | 5096 |  | CORR | CIGR | 04:41 | 04:60 | 04:56 | 27 | 183 | 11 | EXT |  | 0.89 | (c)
55405.587 | 4.817 | 4.8 | -4.283 | -4.3 | 1335 | 1557 | 1485 | 596 | 4256 | 5096 |  | CORR | CIGR | 04:28 | 05:04 | 04:52 | 44 | 299 | 10 | EXT |  | 0.89 | (c)
55407.889 | 7.119 | 7.096 | -1.981 | -2.004 | 1453 | 1565 | 1679 | 326 | 1869 | 5096 |  | CORR | GENE | 04:47 | 05:05 | 05:23 | 135 | 452 | 10 | EXT |  | 0.9 | (c)
55409.364 | 8.594 | 8.569 | -0.506 | -0.531 | 1272 | 1582 | 1572 | 358 | 389 | 5096 |  | CORR | GENE | 04:18 | 05:08 | 05:06 | 142 | 601 | 10 | EXT |  | 0.9 | (c)
55410.099 | 0.229 | 0.132 | -11.091 | -11.188 | 990 | 1008 | 1040 | 990 | 132 | 5097 |  | CORR | GENE | 04:42 | 04:45 | 04:50 | 530 | 99 | 10 | EXT |  | 0.94 | (c)
55412.139 | 2.269 | 2.221 | -9.051 | -9.099 | 1094 | 1111 | 1112 | 1094 | 2221 | 5097 |  | CORR | AXGR | 04:59 | 05:02 | 05:02 | 82 | 36 | 10 | EXT |  | 0.89 | (c)
55412.692 | 2.822 | 2.794 | -8.498 | -8.526 | 928 | 1276 | 1209 | 741 | 2794 | 5097 |  | CORR | GENE | 04:32 | 05:29 | 05:18 | 116 | 561 | 10 | EXT |  | 0.89 | (c)
55414.17 | 4.3 | 4.279 | -7.02 | -7.041 | 966 | 1163 | 1128 | 940 | 4279 | 5097 |  | CORR | CIGR | 04:39 | 05:10 | 05:05 | 47 | 324 | 10 | EXT |  | 0.89 | (c)
55417.335 | 7.465 | 7.274 | -3.855 | -4.046 | 2143 | 2163 | 2167 | 40 | 3650 | 5097 |  | CORR | AXGR | 07:49 | 07:52 | 07:52 | 396 | 47 | 14 | EXT |  | 0.95 | (c)
55421.19 | 0 | -0.028 | -10.4 | -10.428 | 1030 | 1138 | 1134 | 992 |  | 5098 | Нарушение формы кольцевого шва | GWAN |  | 00:59 | 01:17 | 01:16 | 0 | 208 |  | EXT | Нарушение формы кольцевого шва |  | (c)
55421.19 | 0 | -0.03 | -10.4 | -10.43 | -517 | -377 | -407 | 296 |  | 5098 | Нарушение формы кольцевого шва | GWAN |  | 08:50 | 09:12 | 09:07 | 0 | 221 |  | EXT | Нарушение формы кольцевого шва |  | (c)
55421.19 | 0 | -0.029 | -10.4 | -10.429 | 243 | 348 | 380 | 243 |  | 5098 | Нарушение формы кольцевого шва | GWAN |  | 10:52 | 11:09 | 11:14 | 0 | 274 |  | EXT | Нарушение формы кольцевого шва |  | (c)
55421.422 | 0.232 | 0.125 | -10.168 | -10.275 | -2196 | -2169 | -2173 | 35 | 125 | 5098 |  | CORR | AXGR | 04:19 | 04:23 | 04:22 | 323 | 46 | 10 | EXT |  | 0.92 | (c)
55422.023 | 0.833 | 0.798 | -9.567 | -9.602 | -1311 | -1178 | -1162 | 919 | 798 | 5098 |  | CORR | CIGR | 06:41 | 07:03 | 07:05 | 40 | 298 | 10 | EXT |  | 0.89 | (c)
55427.13 | 5.94 | 5.919 | -4.46 | -4.481 | -1095 | -1056 | -1002 | 910 | 4443 | 5098 |  | CORR | CIGR | 07:16 | 07:23 | 07:31 | 38 | 185 | 11 | EXT |  | 0.89 | (c)
55429.73 | 8.54 | 8.46 | -1.86 | -1.94 | 2065 | -2049 | -1857 | 0 | 1785 | 5098 |  | CORR | GENE | 03:46 | 04:42 | 05:13 | 155 | 1077 | 10 | EXT | Аномалия находится на упругопластическом изгибе: R=725 D, максимальное растяжение на 3.9 час. | 0.9 | (c)
55433.372 | 1.782 | 1.765 | -9.238 | -9.255 | 2032 | 2087 | 2089 | 85 | 1765 | 5099 |  | CORR | CIGR | 04:58 | 05:07 | 05:08 | 30 | 113 | 12 | EXT | Аномалия находится на упругопластическом изгибе: R=488 D, максимальное растяжение на 3.3 час. | 0.89 | (c)
55437.276 | 5.686 | 5.675 | -5.334 | -5.345 | 1470 | 1525 | 1536 | 629 | 5323 | 5099 |  | CORR | CIGR | 03:28 | 03:37 | 03:38 | 22 | 131 | 10 | EXT | Аномалия находится на упругопластическом изгибе: R=467 D, максимальное растяжение на 3 час. | 0.89 | (c)
55441.716 | 10.126 | 10.08 | -0.894 | -0.94 | 1928 | 1985 | 2076 | 5 | 884 | 5099 |  | CORR | GENE | 04:41 | 04:51 | 05:05 | 56 | 298 | 13 | EXT | Аномалия находится на упругопластическом изгибе: R=630 D, максимальное растяжение на 3.1 час. | 0.89 | (c)
55441.878 | 10.288 | 9.139 | -0.732 | -1.881 | -1762 | -1533 | -1484 | 469 | 101 | 5099 |  | GOUG | GENE | 06:46 | 07:23 | 07:31 | 1780 | 557 | 12 | EXT | Зона задиров. Аномалия находится на упругопластическом изгибе: R=638 D, максимальное растяжение на 3.1 час. |  | (c)
55445.28 | 2.67 | 2.633 | -8.27 | -8.307 | 1504 | 1588 | 1588 | 558 | 2633 | 5100 |  | CORR | GENE | 04:37 | 04:50 | 04:50 | 52 | 169 | 10 | EXT | Аномалия находится на упругопластическом изгибе: R=723 D, максимальное растяжение на 2.8 час. | 0.89 | (c)
55446.097 | 3.487 | 3.463 | -7.453 | -7.477 | 1331 | 1488 | 1480 | 601 | 3463 | 5100 |  | CORR | GENE | 04:09 | 04:34 | 04:33 | 52 | 299 | 10 | EXT | Аномалия находится на упругопластическом изгибе: R=743 D, максимальное растяжение на 2.6 час. | 0.89 | (c)
55447.136 | 4.526 | 4.474 | -6.414 | -6.466 | 1631 | 1813 | 1902 | 57 | 4474 | 5100 |  | CORR | GENE | 04:57 | 05:27 | 05:41 | 95 | 543 | 13 | EXT | Аномалия находится на упругопластическом изгибе: R=775 D, максимальное растяжение на 2.6 час. | 0.89 | (c)
55447.411 | 4.801 | 4.762 | -6.139 | -6.178 | 2160 | -2174 | -2146 | 0 | 4762 | 5100 |  | CORR | GENE | 06:23 | 06:43 | 06:48 | 66 | 309 | 10 | EXT | Аномалия находится на упругопластическом изгибе: R=780 D, максимальное растяжение на 2.5 час. | 0.89 | (c)
55447.794 | 5.184 | 5.138 | -5.756 | -5.802 | 1687 | 2151 | 1990 | 0 | 5138 | 5100 |  | CORR | GENE | 05:06 | 06:21 | 05:55 | 140 | 606 | 13 | EXT | Аномалия находится на упругопластическом изгибе: R=784 D, максимальное растяжение на 2.5 час. | 0.9 | (c)
55448.166 | 5.556 | 5.536 | -5.384 | -5.404 | 1274 | 1440 | 1392 | 720 | 5356 | 5100 |  | CORR | GENE | 03:60 | 04:27 | 04:19 | 48 | 237 | 11 | EXT | Аномалия находится на упругопластическом изгибе: R=793 D, максимальное растяжение на 2.5 час. | 0.89 | (c)
55449.255 | 6.645 | 6.625 | -4.295 | -4.315 | -1677 | -1593 | -1589 | 553 | 4275 | 5100 |  | CORR | CIGR | 08:03 | 08:17 | 08:18 | 40 | 176 | 10 | EXT | Аномалия находится на упругопластическом изгибе: R=792 D, максимальное растяжение на 2.3 час. | 0.89 | (c)
55450.375 | 7.765 | 7.752 | -3.175 | -3.188 | 1397 | 1490 | 1477 | 673 | 3147 | 5100 |  | CORR | CIGR | 04:20 | 04:35 | 04:33 | 41 | 160 | 10 | EXT | Аномалия находится на упругопластическом изгибе: R=818 D, максимальное растяжение на 2 час. | 0.89 | (c)
55450.453 | 7.843 | 7.828 | -3.097 | -3.112 | -1696 | -1634 | -1635 | 535 | 3083 | 5100 |  | CORR | CIGR | 08:00 | 08:10 | 08:10 | 29 | 122 | 10 | EXT | Аномалия находится на упругопластическом изгибе: R=838 D, максимальное растяжение на 1.9 час. | 0.89 | (c)
55451.682 | 9.072 | 9.01 | -1.868 | -1.93 | 1121 | 1187 | 1262 | 828 | 1856 | 5100 |  | CORR | GENE | 03:35 | 03:46 | 03:58 | 74 | 282 | 10 | EXT | Аномалия находится на упругопластическом изгибе: R=967 D, максимальное растяжение на 1.4 час. | 0.89 | (c)
55453.931 | 0.381 | 0.341 | -11.089 | -11.129 | -1943 | -1505 | -1665 | 287 | 341 | 5101 |  | CORR | GENE | 07:27 | 08:38 | 08:12 | 129 | 557 | 10 | EXT |  | 0.9 | (c)
55455.638 | 2.088 | 2.051 | -9.382 | -9.419 | 1524 | 2036 | 1865 | 24 | 2051 | 5101 |  | CORR | GENE | 04:46 | 06:09 | 05:42 | 108 | 683 | 10 | EXT |  | 0.89 | (c)
55457.182 | 3.632 | 3.599 | -7.838 | -7.871 | 1658 | 2086 | 1940 | 8 | 3599 | 5101 |  | CORR | GENE | 05:08 | 06:17 | 05:54 | 104 | 564 | 10 | EXT |  | 0.89 | (c)
55460.87 | 7.32 | 7.3 | -4.15 | -4.17 | -2144 | -2084 | -2071 | 87 | 4139 | 5101 |  | CORR | CIGR | 06:54 | 07:04 | 07:06 | 31 | 147 | 10 | EXT |  | 0.89 | (c)
55461.898 | 8.348 | 8.331 | -3.122 | -3.139 | 1571 | 1613 | 1653 | 496 | 3107 | 5101 |  | CORR | CIGR | 04:54 | 05:01 | 05:07 | 32 | 164 | 11 | EXT |  | 0.89 | (c)
55465.167 | 0.147 | 0.065 | -11.353 | -11.435 | -2164 | -1968 | -1927 | 1690 | 65 | 5102 |  | CORR | GENE | 07:34 | 08:06 | 08:12 | 213 | 474 | 10 | EXT |  | 0.91 | (c)
55465.509 | 0.489 | 0.407 | -11.011 | -11.093 | 508 | 882 | 882 | 508 | 407 | 5102 |  | CORR | GENE | 02:45 | 03:46 | 03:46 | 130 | 749 | 11 | EXT |  | 0.9 | (c)
55465.951 | 0.931 | 0.905 | -10.569 | -10.595 | -1638 | -1587 | -1557 | 1476 | 905 | 5102 |  | CORR | CIGR | 08:59 | 09:07 | 09:12 | 37 | 162 | 10 | EXT |  | 0.89 | (c)
55467.012 | 1.992 | 1.704 | -9.508 | -9.796 | 1220 | 1249 | 1259 | 1220 | 1704 | 5102 |  | CORR | GENE | 04:40 | 04:45 | 04:47 | 505 | 79 | 12 | EXT |  | 0.95 | (c)
55467.814 | 2.794 | 2.749 | -8.706 | -8.751 | 734 | 899 | 908 | 734 | 2749 | 5102 |  | CORR | GENE | 03:22 | 03:49 | 03:50 | 191 | 347 | 10 | EXT |  | 0.91 | (c)
55468.427 | 3.407 | 3.374 | -8.093 | -8.126 | 1877 | 2014 | 2044 | 1877 | 3374 | 5102 |  | CORR | GENE | 06:26 | 06:48 | 06:53 | 49 | 335 | 10 | EXT |  | 0.89 | (c)
55469.33 | 4.31 | 4.288 | -7.19 | -7.212 | 957 | 1275 | 1204 | 957 | 4288 | 5102 |  | CORR | GENE | 03:58 | 04:49 | 04:38 | 50 | 495 | 10 | EXT |  | 0.89 | (c)
55470.327 | 5.307 | 4.407 | -6.193 | -7.093 | 1221 | 1329 | 1294 | 1221 | 4407 | 5102 |  | CORR | GENE | 04:40 | 04:58 | 04:52 | 1436 | 145 | 14 | EXT |  | 1.01 | (b)
55473.778 | 8.758 | 8.379 | -2.742 | -3.121 | 18 | 34 | 34 | 18 | 2614 | 5102 |  | LWAN | AXGR | 01:26 | 01:29 | 01:29 | 507 | 32 |  | INT | Эквивалент потери металла 15%. |  | (c)
55486.973 | 10.453 | 10.437 | -0.457 | -0.473 | 1788 | -2073 | 2154 | 1788 | 369 | 5103 |  | CORR | GENE | 03:12 | 04:49 | 04:11 | 104 | 732 | 10 | EXT |  | 0.89 | (c)
55491.173 | 3.743 | 3.734 | -7.767 | -7.776 | 817 | 846 | 869 | 817 | 3734 | 5104 |  | CORR | CIGR | 04:18 | 04:23 | 04:27 | 29 | 103 | 10 | EXT |  | 0.89 | (c)
55492.221 | 4.791 | 4.65 | -6.719 | -6.86 | 894 | 1118 | 1398 | 329 | 4650 | 5104 |  | CORR | GENE | 04:31 | 05:07 | 05:52 | 170 | 1007 | 10 | EXT |  | 0.9 | (c)
55510.893 | 0.723 | 0.702 | -10.157 | -10.178 | -1792 | -1683 | -1695 | 439 | 702 | 5106 |  | CORR | CIGR | 05:10 | 05:28 | 05:26 | 34 | 193 | 12 | EXT |  | 0.89 | (c)
55511.159 | 0.989 | 0.69 | -9.891 | -10.19 | -2053 | -2033 | -2025 | 178 | 690 | 5106 |  | CORR | GENE | 04:28 | 04:31 | 04:33 | 485 | 55 | 11 | EXT |  | 0.94 | (c)
55512.637 | 2.467 | 2.224 | -8.413 | -8.656 | 2222 | -2214 | -2219 | 0 | 2224 | 5106 |  | CORR | AXGR | 03:58 | 04:02 | 04:01 | 346 | 40 | 12 | EXT |  | 0.93 | (c)
55514.831 | 4.661 | 4.661 | -6.219 | -6.219 | -2179 | -2040 | -2074 | 52 | 4661 | 5106 |  | CORR | CIGR | 04:08 | 04:30 | 04:25 | 43 | 210 | 14 | EXT |  | 0.89 | (c)
55515.017 | 4.847 | 4.792 | -6.033 | -6.088 | -2072 | -1995 | -2021 | 159 | 4792 | 5106 |  | CORR | GENE | 04:25 | 04:37 | 04:33 | 91 | 102 | 13 | EXT |  | 0.89 | (c)
55515.416 | 5.246 | 5.246 | -5.634 | -5.634 | 2222 | -2196 | -2141 | 0 | 5246 | 5106 |  | CORR | CIGR | 03:58 | 04:05 | 04:14 | 32 | 196 | 13 | EXT |  | 0.89 | (c)
55515.874 | 5.704 | 5.577 | -5.176 | -5.303 | 2201 | -2206 | -2200 | 0 | 5158 | 5106 |  | CORR | GENE | 03:55 | 04:03 | 04:04 | 145 | 121 | 10 | EXT |  | 0.9 | (c)
55516.206 | 6.036 | 5.928 | -4.844 | -4.952 | 2081 | 2229 | -2229 | 0 | 4814 | 5106 |  | CORR | GENE | 03:35 | 03:59 | 03:60 | 138 | 304 | 10 | EXT |  | 0.9 | (c)
55517.79 | 7.62 | 7.545 | -3.26 | -3.335 | 2212 | 2216 | 2228 | 0 | 3028 | 5106 |  | CORR | AXGR | 03:56 | 03:57 | 03:59 | 307 | 32 | 14 | EXT |  | 0.93 | (c)
55518.606 | 8.436 | 8.303 | -2.444 | -2.577 | 2186 | 2217 | 2204 | 8 | 2328 | 5106 |  | CORR | AXGR | 03:52 | 03:57 | 03:55 | 249 | 36 | 10 | EXT |  | 0.91 | (c)
55518.851 | 8.681 | 8.481 | -2.199 | -2.399 | 1962 | 1967 | 1981 | 231 | 2187 | 5106 |  | CORR | AXGR | 03:16 | 03:17 | 03:19 | 212 | 37 | 10 | EXT |  | 0.91 | (c)
55521.427 | 0.377 | 0.292 | -11.073 | -11.158 | 785 | 800 | 800 | 785 | 292 | 5107 |  | CORR | AXGR | 04:09 | 04:11 | 04:11 | 161 | 30 | 12 | EXT |  | 0.9 | (c)
55532.256 | 11.206 | 11.172 | -0.244 | -0.278 | 1259 | 1366 | 1391 | 707 | 236 | 5107 |  | CORR | CIGR | 05:25 | 05:42 | 05:47 | 42 | 264 | 10 | EXT |  | 0.89 | (c)
55540.64 | 8.14 | 8.121 | -2.51 | -2.529 | -1597 | -1500 | -1510 | 633 | 2493 | 5108 |  | CORR | CIGR | 04:49 | 05:04 | 05:03 | 36 | 174 | 11 | EXT |  | 0.89 | (c)
55554.584 | 11.434 | 11.418 | -0.126 | -0.142 | 1350 | 1387 | 1438 | 1350 | 88 | 5109 |  | CORR | GENE | 04:22 | 04:28 | 04:37 | 54 | 176 | 13 | EXT |  | 0.89 | (c)
55560.398 | 5.688 | 5.592 | -2.322 | -2.418 | 1725 | 1886 | 1825 | 306 | 2292 | 5110 |  | CORR | GENE | 05:08 | 05:34 | 05:24 | 126 | 200 | 10 | EXT | Аномалия находится на упругопластическом изгибе: R=692 D, максимальное растяжение на 9.4 час. | 0.9 | (c)
55588.15 | 4.74 | 4.628 | -6.13 | -6.242 | 1470 | 1625 | 1836 | 28 | 4628 | 5113 |  | CORR | GENE | 05:03 | 05:28 | 06:02 | 140 | 733 | 13 | EXT | Аномалия находится на упругопластическом изгибе: R=875 D, максимальное растяжение на 7.8 час. | 0.9 | (c)
55591.279 | 7.869 | 7.703 | -3.001 | -3.167 | 1792 | 1840 | 1833 | 357 | 2868 | 5113 |  | CORR | GENE | 05:55 | 06:03 | 06:01 | 299 | 82 | 10 | EXT | Аномалия находится на упругопластическом изгибе: R=704 D, максимальное растяжение на 6.7 час. | 0.92 | (c)
55592.928 | 9.518 | 9.501 | -1.352 | -1.369 | 1197 | 1267 | 1272 | 884 | 1316 | 5113 |  | CORR | GENE | 04:19 | 04:30 | 04:31 | 53 | 150 | 13 | EXT | Аномалия находится на упругопластическом изгибе: R=596 D, максимальное растяжение на 6.4 час. | 0.89 | (c)
55594.009 | 10.599 | 10.49 | -0.271 | -0.38 | -1111 | -1063 | -1068 | 1024 | 99 | 5113 | Дефект проката | MIAN | GENE | 10:06 | 10:14 | 10:13 | 281 | 87 |  | INT | Дефект проката Эквивалент потери металла 15%. Аномалия находится на упругопластическом изгибе: R=560 D, максимальное растяжение на 6.2 час. |  | (c)
55600.05 | 5.77 | 5.539 | -5.54 | -5.771 | 886 | 926 | 914 | 886 | 5079 | 5114 |  | CORR | GENE | 03:45 | 03:51 | 03:49 | 692 | 56 | 10 | EXT | Аномалия находится на упругопластическом изгибе: R=501 D, максимальное растяжение на 5.6 час. | 0.95 | (c)
55614.179 | 8.589 | 8.564 | -2.711 | -2.736 | 971 | 1044 | 1035 | 971 | 2694 | 5115 |  | CORR | CIGR | 03:27 | 03:39 | 03:38 | 42 | 128 | 10 | EXT | Аномалия находится на упругопластическом изгибе: R=806 D, максимальное растяжение на 8.9 час. | 0.89 | (c)
55622.74 | 5.85 | 5.832 | -5.42 | -5.438 | 1732 | 1824 | 1887 | 189 | 5349 | 5116 |  | CORR | GENE | 05:46 | 06:01 | 06:11 | 89 | 309 | 12 | EXT | Аномалия находится на упругопластическом изгибе: R=916 D, максимальное растяжение на 6.4 час. | 0.89 | (c)
55628.093 | 11.203 | 11.068 | -0.067 | -0.202 | 1639 | 1807 | 1919 | 32 | 43 | 5116 |  | CORR | GENE | 05:31 | 05:58 | 06:16 | 159 | 559 | 11 | EXT | Аномалия находится на упругопластическом изгибе: R=540 D, максимальное растяжение на 6 час. | 0.9 | (c)
55628.33 | 0.17 | 0.135 | -11.39 | -11.425 | 2222 | -2224 | -2127 | 0 | 135 | 5117 | Металлургический дефект | MIAN | GENE | 05:40 | 05:42 | 05:58 | 546 | 224 |  | INT | Металлургический дефект Эквивалент потери металла 11%. Аномалия находится в зоне сварного шва. Аномалия находится на упругопластическом изгибе: R=528 D, максимальное растяжение на 6.1 час. |  | (c)
55662.299 | 11.129 | 11.106 | -0.131 | -0.154 | 970 | 1168 | 1097 | 970 | 125 | 5119 |  | CORR | CIGR | 04:56 | 05:27 | 05:16 | 29 | 255 | 10 | EXT |  | 0.89 | (c)
55662.309 | 11.139 | 11.112 | -0.121 | -0.148 | 1535 | 1764 | 1698 | 1535 | 98 | 5119 |  | CORR | GENE | 06:27 | 07:04 | 06:53 | 50 | 326 | 10 | EXT |  | 0.89 | (c)
55662.41 | 11.24 | 11.189 | -0.02 | -0.071 | 826 | 1161 | 1285 | 826 | 15 | 5119 |  | CORR | GENE | 04:32 | 05:26 | 05:46 | 56 | 918 | 11 | EXT |  | 0.89 | (c)
55662.595 | 0.165 | 0.101 | -11.525 | -11.589 | -921 | -764 | -723 | 524 | 101 | 5120 |  | CORR | GENE | 05:12 | 05:37 | 05:44 | 86 | 397 | 14 | EXT |  | 0.89 | (c)
55662.623 | 0.193 | 0.042 | -11.497 | -11.648 | -1027 | -999 | -997 | 966 | 42 | 5120 |  | CORR | GENE | 04:55 | 04:59 | 04:59 | 413 | 61 | 12 | EXT |  | 0.94 | (c)
55662.938 | 0.508 | 0.479 | -11.182 | -11.211 | -1035 | -945 | -869 | 703 | 479 | 5120 |  | CORR | GENE | 04:53 | 05:08 | 05:20 | 63 | 332 | 13 | EXT |  | 0.89 | (c)
55663.339 | 0.909 | 0.886 | -10.781 | -10.804 | -429 | -252 | -289 | 150 | 886 | 5120 |  | CORR | GENE | 06:31 | 06:60 | 06:54 | 51 | 279 | 10 | EXT |  | 0.89 | (c)
55663.447 | 1.017 | 0.995 | -10.673 | -10.695 | -953 | -654 | -728 | 503 | 995 | 5120 |  | CORR | GENE | 05:06 | 05:55 | 05:43 | 86 | 450 | 11 | EXT |  | 0.89 | (c)
55663.622 | 1.192 | 0.553 | -10.498 | -11.137 | -1226 | -1143 | -1087 | 947 | 553 | 5120 |  | CORR | GENE | 04:22 | 04:36 | 04:45 | 1974 | 279 | 10 | EXT |  | 0.97 | (c)
55665.19 | 2.76 | 2.591 | -8.93 | -9.099 | -102 | -75 | -84 | 65 | 2591 | 5120 | Дефект проката | MIAN | AXGR | 07:24 | 07:28 | 07:27 | 361 | 37 |  | INT | Дефект проката Эквивалент потери металла 10%. |  | (c)
55666.179 | 3.749 | 3.623 | -7.941 | -8.067 | -1025 | -1000 | -992 | 959 | 3623 | 5120 |  | CORR | GENE | 04:55 | 04:59 | 05:00 | 330 | 66 | 10 | EXT |  | 0.92 | (c)
55666.785 | 4.355 | 4.264 | -7.335 | -7.426 | -1388 | -1193 | -1172 | 955 | 4264 | 5120 |  | CORR | GENE | 03:56 | 04:28 | 04:31 | 157 | 433 | 10 | EXT |  | 0.9 | (c)
55667.379 | 4.949 | 4.926 | -6.741 | -6.764 | -884 | -809 | -762 | 639 | 4926 | 5120 |  | CORR | GENE | 05:18 | 05:30 | 05:37 | 76 | 245 | 10 | EXT |  | 0.89 | (c)
55667.385 | 4.955 | 4.899 | -6.735 | -6.791 | -1350 | -1342 | -1336 | 1322 | 4899 | 5120 |  | CORR | AXGR | 04:03 | 04:04 | 04:05 | 131 | 28 | 15 | EXT |  | 0.9 | (c)
55669.161 | 6.731 | 6.716 | -4.959 | -4.974 | -1716 | -1655 | -1648 | 1581 | 4936 | 5120 |  | CORR | CIGR | 03:03 | 03:13 | 03:14 | 38 | 135 | 11 | EXT |  | 0.89 | (c)
55673.069 | 10.639 | 10.627 | -1.051 | -1.063 | -563 | -386 | -419 | 274 | 1025 | 5120 |  | CORR | CIGR | 06:09 | 06:38 | 06:33 | 38 | 289 | 10 | EXT |  | 0.89 | (c)
55673.56 | 11.13 | 11.085 | -0.56 | -0.605 | -725 | 25 | -315 | 0 | 530 | 5120 |  | CORR | GENE | 05:43 | 07:44 | 06:49 | 75 | 820 | 10 | EXT |  | 0.89 | (c)
55673.756 | 11.326 | 11.31 | -0.364 | -0.38 | -622 | -480 | -209 | 0 | 250 | 5120 |  | CORR | GENE | 05:60 | 06:23 | 07:07 | 130 | 826 | 10 | EXT |  | 0.9 | (c)
55674.027 | 11.597 | 11.526 | -0.093 | -0.164 | -1510 | -384 | -588 | 0 | 33 | 5120 |  | CORR | GENE | 03:37 | 06:38 | 06:05 | 131 | 1844 | 11 | EXT |  | 0.9 | (c)
55674.589 | 0.469 | 0.323 | -11.141 | -11.287 | 1600 | 1675 | 1641 | 1600 | 323 | 5121 |  | CORR | GENE | 04:54 | 05:06 | 05:01 | 505 | 82 | 10 | EXT |  | 0.94 | (c)
55675.334 | 1.214 | 1.206 | -10.396 | -10.404 | -2183 | -2104 | -2075 | 1967 | 1206 | 5121 |  | CORR | CIGR | 06:44 | 06:56 | 07:01 | 29 | 216 | 11 | EXT |  | 0.89 | (c)
55676.054 | 1.934 | 1.901 | -9.676 | -9.709 | 1745 | 2049 | 1994 | 1745 | 1901 | 5121 |  | CORR | GENE | 05:18 | 06:07 | 05:58 | 105 | 498 | 10 | EXT |  | 0.89 | (c)
55676.528 | 2.408 | 1.993 | -9.202 | -9.617 | 1234 | 1364 | 1324 | 1234 | 1993 | 5121 |  | CORR | GENE | 03:55 | 04:16 | 04:10 | 1181 | 181 | 12 | EXT |  | 0.98 | (c)
55676.899 | 2.779 | 2.696 | -8.831 | -8.914 | 1677 | 1936 | 2016 | 1677 | 2696 | 5121 |  | CORR | GENE | 05:07 | 05:48 | 06:01 | 363 | 677 | 10 | EXT |  | 0.93 | (c)
55680.084 | 5.964 | 5.469 | -5.646 | -6.141 | 1495 | 1650 | 1649 | 1495 | 4973 | 5121 |  | CORR | GENE | 04:37 | 05:02 | 05:02 | 1168 | 309 | 10 | EXT |  | 0.96 | (c)
55681.348 | 7.228 | 7.072 | -4.382 | -4.538 | 1191 | 1545 | 1436 | 1191 | 2635 | 5121 |  | CORR | GENE | 03:48 | 04:45 | 04:28 | 1903 | 490 | 12 | EXT |  | 0.99 | (c)
55684.666 | 10.546 | 10.204 | -1.064 | -1.406 | 1205 | 1236 | 1282 | 1205 | 689 | 5121 |  | CORR | GENE | 03:50 | 03:55 | 04:03 | 717 | 155 | 10 | EXT |  | 0.95 | (c)
55685.673 | 11.553 | 11.373 | -0.057 | -0.237 | 1048 | 1276 | 1414 | 1048 | 24 | 5121 |  | CORR | GENE | 03:25 | 04:02 | 04:24 | 213 | 732 | 10 | EXT |  | 0.91 | (c)
55688.533 | 2.803 | 2.666 | -8.677 | -8.814 | 2119 | 2136 | 2137 | 75 | 2666 | 5122 |  | CORR | AXGR | 05:12 | 05:15 | 05:15 | 313 | 36 | 13 | EXT |  | 0.93 | (c)
55702.347 | 5.137 | 5.124 | -5.753 | -5.766 | 1961 | 2007 | 2008 | 176 | 5124 | 5123 |  | CORR | CIGR | 05:38 | 05:45 | 05:45 | 25 | 93 | 10 | EXT | Аномалия находится на упругопластическом изгибе: R=522 D, максимальное растяжение на 6.4 час. | 0.89 | (c)
55705.511 | 8.301 | 8.281 | -2.589 | -2.609 | 2171 | -2081 | -2148 | 0 | 2551 | 5123 |  | CORR | GENE | 06:12 | 06:45 | 06:34 | 58 | 284 | 14 | EXT | Аномалия находится на упругопластическом изгибе: R=388 D, максимальное растяжение на 5.7 час. | 0.9 | (c)
55715.475 | 7.375 | 7.355 | -3.995 | -4.015 | 2153 | 2202 | -2212 | 0 | 3975 | 5124 |  | CORR | CIGR | 03:57 | 04:05 | 04:12 | 40 | 193 | 10 | EXT | Аномалия находится на упругопластическом изгибе: R=270 D, максимальное растяжение на 5.6 час. | 0.96 | (c)
55729.342 | 9.872 | 9.852 | -1.508 | -1.528 | -1741 | -1289 | -1447 | 489 | 1444 | 5125 |  | CORR | GENE | 04:37 | 05:50 | 05:24 | 84 | 588 | 10 | EXT | Аномалия находится на упругопластическом изгибе: R=821 D, максимальное растяжение на 0 час. | 0.89 | (c)
55729.624 | 10.154 | 10.1 | -1.226 | -1.28 | -2064 | -1206 | -1527 | 167 | 1132 | 5125 |  | CORR | GENE | 03:45 | 06:03 | 05:11 | 148 | 1073 | 10 | EXT | Аномалия находится на упругопластическом изгибе: R=703 D, максимальное растяжение на 0 час. | 0.9 | (c)
55730.921 | 0.071 | 0.049 | -11.229 | -11.251 | -1479 | -1304 | -1298 | 751 | 49 | 5126 |  | CORR | GENE | 09:15 | 09:43 | 09:44 | 176 | 363 | 10 | EXT | Аномалия находится на упругопластическом изгибе: R=433 D, максимальное растяжение на 12 час. | 0.9 | (c)
55730.966 | 0.116 | 0.068 | -11.184 | -11.232 | 692 | 717 | 719 | 692 | 68 | 5126 |  | CORR | GENE | 03:05 | 03:09 | 03:09 | 144 | 53 | 13 | EXT | Аномалия находится на упругопластическом изгибе: R=408 D, максимальное растяжение на 12 час. | 0.9 | (c)
55732.213 | 1.363 | 1.363 | -9.937 | -9.937 | -1492 | -1061 | -1264 | 738 | 1363 | 5126 |  | CORR | GENE | 09:12 | 10:22 | 09:49 | 59 | 457 | 10 | EXT | Аномалия находится на упругопластическом изгибе: R=331 D, максимальное растяжение на 12 час. | 0.89 | (c)
55732.27 | 1.42 | 0.71 | -9.88 | -10.59 | 547 | 634 | 608 | 547 | 710 | 5126 |  | CORR | GENE | 02:42 | 02:56 | 02:51 | 896 | 122 | 12 | EXT | Аномалия находится на упругопластическом изгибе: R=331 D, максимальное растяжение на 12 час. | 0.97 | (c)
55733.208 | 2.358 | 2.254 | -8.942 | -9.046 | 545 | 545 | 596 | 545 | 2254 | 5126 |  | CORR | GENE | 02:41 | 02:41 | 02:50 | 430 | 103 | 10 | EXT | Аномалия находится на упругопластическом изгибе: R=303 D, максимальное растяжение на 12 час. | 0.93 | (c)
55734.134 | 3.284 | 2.921 | -8.016 | -8.379 | 1215 | 1498 | 1472 | 501 | 2921 | 5126 |  | CORR | GENE | 04:29 | 05:15 | 05:11 | 418 | 515 | 12 | EXT | Аномалия находится на упругопластическом изгибе: R=291 D, максимальное растяжение на 12 час. | 0.94 | (c)
55734.294 | 3.444 | 3.355 | -7.856 | -7.945 | 659 | 765 | 991 | 659 | 3355 | 5126 |  | CORR | GENE | 02:60 | 03:17 | 03:53 | 114 | 664 | 11 | EXT | Аномалия находится на упругопластическом изгибе: R=288 D, максимальное растяжение на 12 час. | 0.89 | (c)
55735.56 | 4.71 | 4.682 | -6.59 | -6.618 | 257 | 369 | 357 | 257 | 4682 | 5126 |  | CORR | CIGR | 01:55 | 02:13 | 02:11 | 45 | 200 | 10 | EXT | Аномалия находится на упругопластическом изгибе: R=284 D, максимальное растяжение на 12 час. | 0.89 | (c)
55736.795 | 5.945 | 5.876 | -5.355 | -5.424 | -1165 | -1090 | -1053 | 942 | 5341 | 5126 |  | CORR | GENE | 10:05 | 10:17 | 10:23 | 83 | 223 | 10 | EXT | Аномалия находится на упругопластическом изгибе: R=290 D, максимальное растяжение на 11.9 час. | 0.89 | (c)
55736.919 | 6.069 | 5.773 | -5.231 | -5.527 | -2133 | -1715 | -1725 | 97 | 5018 | 5126 |  | CORR | GENE | 07:29 | 08:37 | 08:35 | 509 | 817 | 12 | EXT | Аномалия находится на упругопластическом изгибе: R=290 D, максимальное растяжение на 11.9 час. | 0.95 | (c)
55737.91 | 7.06 | 6.802 | -4.24 | -4.498 | 2035 | -2161 | -2201 | 0 | 4191 | 5126 |  | CORR | GENE | 06:42 | 07:25 | 07:18 | 307 | 450 | 10 | EXT | Аномалия находится на упругопластическом изгибе: R=301 D, максимальное растяжение на 11.9 час. | 0.92 | (c)
55737.944 | 7.094 | 7.084 | -4.206 | -4.216 | 841 | 1053 | 1003 | 841 | 4168 | 5126 |  | CORR | GENE | 03:29 | 04:03 | 03:55 | 48 | 325 | 11 | EXT | Аномалия находится на упругопластическом изгибе: R=301 D, максимальное растяжение на 11.9 час. | 0.89 | (c)
55739.183 | 8.333 | 7.78 | -2.967 | -3.52 | 708 | 807 | 765 | 708 | 2829 | 5126 |  | CORR | GENE | 03:08 | 03:24 | 03:17 | 691 | 115 | 10 | EXT | Аномалия находится на упругопластическом изгибе: R=323 D, максимальное растяжение на 12 час. | 0.95 | (c)
55740.253 | 9.403 | 9.033 | -1.897 | -2.267 | 530 | 582 | 612 | 530 | 1354 | 5126 |  | CORR | GENE | 02:39 | 02:47 | 02:52 | 913 | 165 | 11 | EXT | Аномалия находится на упругопластическом изгибе: R=352 D, максимальное растяжение на 0 час. | 0.96 | (c)
55741.204 | 10.354 | 10.041 | -0.946 | -1.259 | 256 | 543 | 602 | 256 | 934 | 5126 |  | GOUG | GENE | 01:55 | 02:41 | 02:50 | 325 | 691 | 7 | EXT | Зона задиров. Аномалия находится на упругопластическом изгибе: R=371 D, максимальное растяжение на 0.1 час. |  | (c)
55741.462 | 10.612 | 10.54 | -0.688 | -0.76 | 736 | 836 | 829 | 736 | 654 | 5126 |  | CORR | GENE | 03:12 | 03:28 | 03:27 | 106 | 186 | 10 | EXT | Аномалия находится на упругопластическом изгибе: R=378 D, максимальное растяжение на 0.1 час. | 0.89 | (c)
55749.633 | 7.483 | 7.459 | -3.907 | -3.931 | -1390 | -1324 | -1254 | 840 | 3798 | 5127 |  | CORR | GENE | 08:19 | 08:30 | 08:41 | 133 | 272 | 11 | EXT | Аномалия находится на упругопластическом изгибе: R=460 D, максимальное растяжение на 1.2 час. | 0.9 | (c)
55751.152 | 9.002 | 8.88 | -2.388 | -2.51 | 2174 | 2207 | 2197 | 11 | 2299 | 5127 |  | CORR | AXGR | 05:54 | 05:60 | 05:58 | 211 | 46 | 11 | EXT | Аномалия находится на упругопластическом изгибе: R=569 D, максимальное растяжение на 1.2 час. | 0.91 | (c)
55751.43 | 9.28 | 9.229 | -2.11 | -2.161 | -2049 | -1946 | -1884 | 182 | 2097 | 5127 |  | CORR | GENE | 06:33 | 06:49 | 06:59 | 64 | 329 | 10 | EXT | Аномалия находится на упругопластическом изгибе: R=591 D, максимальное растяжение на 1.2 час. | 0.89 | (c)
55752.656 | 10.506 | 10.394 | -0.884 | -0.996 | -1479 | -1287 | -1360 | 752 | 299 | 5127 |  | CORR | GENE | 08:05 | 08:36 | 08:24 | 697 | 238 | 11 | EXT | Аномалия находится на упругопластическом изгибе: R=720 D, максимальное растяжение на 1.3 час. | 0.96 | (c)
55752.773 | 10.623 | 10.516 | -0.767 | -0.874 | 1410 | 1508 | 1513 | 615 | 759 | 5127 |  | CORR | GENE | 03:51 | 04:07 | 04:08 | 115 | 206 | 10 | EXT | Аномалия находится на упругопластическом изгибе: R=720 D, максимальное растяжение на 1.3 час. | 0.89 | (c)
55753.204 | 11.054 | 11.037 | -0.336 | -0.353 | 1310 | 1396 | 1381 | 779 | 330 | 5127 |  | CORR | CIGR | 03:35 | 03:49 | 03:46 | 23 | 142 | 11 | EXT | Аномалия находится на упругопластическом изгибе: R=779 D, максимальное растяжение на 1.3 час. | 0.89 | (c)
55753.667 | 0.127 | 0.122 | -11.093 | -11.098 | 1852 | 1858 | 1895 | 293 | 122 | 5128 |  | CORR | GENE | 07:45 | 07:46 | 07:52 | 1012 | 85 | 12 | EXT | Аномалия находится на упругопластическом изгибе: R=841 D, максимальное растяжение на 1.3 час. | 0.97 | (c)
55754.602 | 1.062 | 1.052 | -10.158 | -10.168 | 96 | 176 | 174 | 96 | 1052 | 5128 |  | CORR | CIGR | 03:02 | 03:15 | 03:14 | 32 | 155 | 12 | EXT | Аномалия находится на упругопластическом изгибе: R=980 D, максимальное растяжение на 1.4 час. | 0.89 | (c)
55755.283 | 1.743 | 1.478 | -9.477 | -9.742 | 2035 | 2071 | 2070 | 126 | 1478 | 5128 |  | CORR | GENE | 08:15 | 08:21 | 08:20 | 611 | 69 | 10 | EXT |  | 0.94 | (c)
55768.544 | 3.784 | 3.768 | -7.746 | -7.762 | 1587 | 1718 | 1710 | 398 | 3768 | 5129 |  | CORR | CIGR | 03:41 | 04:02 | 04:01 | 34 | 246 | 10 | EXT |  | 0.89 | (c)
55768.888 | 4.128 | 4.094 | -7.402 | -7.436 | 1985 | 2120 | 2168 | 0 | 4094 | 5129 |  | CORR | GENE | 04:45 | 05:07 | 05:15 | 124 | 367 | 20 | EXT |  | 0.91 | (c)
55770.221 | 5.461 | 5.423 | -6.069 | -6.107 | -2171 | -2106 | -2048 | 60 | 5423 | 5129 |  | CORR | GENE | 05:35 | 05:45 | 05:55 | 250 | 245 | 14 | EXT |  | 0.92 | (c)
55770.542 | 5.782 | 5.764 | -5.748 | -5.766 | 2060 | 2123 | 2209 | 0 | 5709 | 5129 |  | CORR | GENE | 04:57 | 05:08 | 05:22 | 57 | 299 | 10 | EXT |  | 0.89 | (c)
55771.015 | 6.255 | 6.228 | -5.275 | -5.302 | -2181 | -2114 | -2108 | 49 | 5255 | 5129 |  | CORR | CIGR | 05:33 | 05:44 | 05:45 | 47 | 147 | 10 | EXT |  | 0.89 | (c)
55771.292 | 6.532 | 6.504 | -4.998 | -5.026 | -2215 | -2113 | -2083 | 16 | 4958 | 5129 |  | CORR | GENE | 05:28 | 05:44 | 05:49 | 68 | 265 | 10 | EXT |  | 0.89 | (c)
55772.065 | 7.305 | 7.295 | -4.225 | -4.235 | 2006 | 2114 | 2101 | 34 | 4202 | 5129 |  | CORR | CIGR | 04:49 | 05:06 | 05:04 | 33 | 191 | 10 | EXT |  | 0.89 | (c)
55799.23 | 0.78 | 0.768 | -10.53 | -10.542 | -998 | -951 | -946 | 895 | 768 | 5132 |  | CORR | CIGR | 07:28 | 07:36 | 07:37 | 25 | 103 | 11 | EXT | Аномалия находится на отводе. | 0.89 | (c)
55802.253 | 3.803 | 3.786 | -7.507 | -7.524 | -1192 | -1054 | -1065 | 937 | 3786 | 5132 |  | CORR | GENE | 06:57 | 07:19 | 07:18 | 67 | 255 | 10 | EXT | Аномалия находится на отводе. | 0.89 | (c)
55802.587 | 4.137 | 4.088 | -7.173 | -7.222 | 2166 | 2195 | 2188 | 21 | 4088 | 5132 |  | CORR | AXGR | 03:59 | 04:04 | 04:03 | 143 | 44 | 13 | EXT | Аномалия находится на отводе. | 0.9 | (c)
55802.735 | 4.285 | 4.259 | -7.025 | -7.051 | -2121 | -2032 | -2048 | 109 | 4259 | 5132 |  | CORR | CIGR | 04:27 | 04:42 | 04:39 | 31 | 146 | 10 | EXT | Аномалия находится на отводе. | 0.89 | (c)
55803.041 | 4.591 | 4.58 | -6.719 | -6.73 | -2175 | -2127 | -2114 | 56 | 4580 | 5132 |  | CORR | CIGR | 04:18 | 04:26 | 04:28 | 33 | 121 | 10 | EXT | Аномалия находится на отводе. | 0.89 | (c)
55804.148 | 5.698 | 5.656 | -5.612 | -5.654 | -1173 | -1109 | -1131 | 1058 | 5431 | 5132 |  | CORR | GENE | 07:00 | 07:10 | 07:07 | 223 | 84 | 12 | EXT | Аномалия находится на отводе. | 0.91 | (c)
55804.417 | 5.967 | 5.917 | -5.343 | -5.393 | -1189 | -1049 | -1001 | 814 | 5310 | 5132 |  | CORR | GENE | 06:58 | 07:20 | 07:28 | 83 | 375 | 12 | EXT | Аномалия находится на отводе. | 0.89 | (c)
55806.211 | 7.761 | 6.644 | -3.549 | -4.666 | -1281 | -1150 | -1000 | 718 | 3526 | 5132 |  | CORR | GENE | 06:43 | 07:04 | 07:28 | 1140 | 563 | 10 | EXT | Аномалия находится на отводе. | 0.96 | (c)
55806.587 | 8.137 | 8.125 | -3.173 | -3.185 | -1031 | -917 | -952 | 873 | 3158 | 5132 |  | CORR | CIGR | 07:23 | 07:41 | 07:36 | 27 | 158 | 10 | EXT | Аномалия находится на отводе. | 0.89 | (c)
55806.648 | 8.198 | 7.527 | -3.112 | -3.783 | -679 | -590 | -578 | 477 | 2348 | 5132 |  | CORR | GENE | 08:20 | 08:34 | 08:36 | 1435 | 202 | 10 | EXT | Аномалия находится на отводе. | 0.97 | (c)
55806.776 | 8.326 | 8.297 | -2.984 | -3.013 | 2048 | 2132 | 2132 | 14 | 2979 | 5132 |  | CORR | CIGR | 03:40 | 03:54 | 03:54 | 34 | 169 | 10 | EXT | Аномалия находится на отводе. | 0.89 | (c)
55807.441 | 8.991 | 8.225 | -2.319 | -3.085 | -929 | -840 | -842 | 754 | 1414 | 5132 |  | CORR | GENE | 07:39 | 07:54 | 07:54 | 1671 | 175 | 10 | EXT | Аномалия находится на отводе. | 0.97 | (c)
55807.566 | 9.116 | 9.093 | -2.194 | -2.217 | 2231 | -2167 | -2160 | 0 | 2174 | 5132 |  | CORR | CIGR | 04:09 | 04:20 | 04:21 | 43 | 140 | 13 | EXT | Аномалия находится на отводе. | 0.89 | (c)
55807.96 | 9.51 | 9.484 | -1.8 | -1.826 | 2063 | -2180 | 2174 | 0 | 1791 | 5132 |  | CORR | CIGR | 03:42 | 04:18 | 04:00 | 35 | 222 | 15 | EXT | Аномалия находится на отводе. | 0.89 | (c)
55808.035 | 9.585 | 9.569 | -1.725 | -1.741 | -1120 | -1032 | -1048 | 975 | 1713 | 5132 |  | CORR | CIGR | 07:09 | 07:23 | 07:20 | 28 | 145 | 11 | EXT | Аномалия находится на отводе. | 0.89 | (c)
55808.691 | 10.241 | 10.229 | -1.069 | -1.081 | -1092 | -1011 | -1024 | 955 | 1050 | 5132 |  | CORR | CIGR | 07:13 | 07:26 | 07:24 | 31 | 138 | 13 | EXT | Аномалия находится на отводе. | 0.89 | (c)
55808.7 | 10.25 | 8.923 | -1.06 | -2.387 | 1853 | 1935 | 1977 | 130 | 824 | 5132 |  | CORR | GENE | 03:09 | 03:22 | 03:29 | 1563 | 248 | 10 | EXT | Аномалия находится на отводе. | 0.97 | (c)
55808.851 | 10.401 | 10.362 | -0.909 | -0.948 | -1114 | -1039 | -1020 | 925 | 896 | 5132 |  | CORR | GENE | 07:10 | 07:22 | 07:25 | 52 | 189 | 10 | EXT | Аномалия находится на отводе. | 0.89 | (c)
55809.815 | 0.055 | 0.039 | -11.445 | -11.461 | 492 | 735 | 793 | 492 | 39 | 5133 |  | CORR | GENE | 03:21 | 04:00 | 04:09 | 74 | 602 | 10 | EXT | Аномалия находится на упругопластическом изгибе: R=465 D, максимальное растяжение на 4.3 час. | 0.9 | (c)
55809.818 | 0.058 | 0.02 | -11.442 | -11.48 | 1960 | 2179 | 2203 | 0 | 20 | 5133 |  | CORR | GENE | 07:18 | 07:53 | 07:57 | 131 | 484 | 10 | EXT | Аномалия находится на упругопластическом изгибе: R=465 D, максимальное растяжение на 4.3 час. | 0.9 | (c)
55820.158 | 10.398 | 10.245 | -1.102 | -1.255 | 2110 | 2149 | 2146 | 48 | 753 | 5133 |  | CORR | GENE | 07:42 | 07:48 | 07:48 | 502 | 73 | 12 | EXT |  | 0.95 | (c)
55821.218 | 11.458 | 11.413 | -0.042 | -0.087 | 656 | 828 | 911 | 656 | 23 | 5133 |  | CORR | GENE | 03:47 | 04:15 | 04:28 | 64 | 509 | 11 | EXT |  | 0.89 | (c)
55822.152 | 0.892 | 0.878 | -10.058 | -10.072 | -1635 | -1595 | -1573 | 595 | 878 | 5134 |  | CORR | GENE | 07:16 | 07:22 | 07:26 | 90 | 125 | 10 | EXT |  | 0.89 | (c)
55822.508 | 1.248 | 1.236 | -9.702 | -9.714 | -1645 | -1610 | -1609 | 585 | 1236 | 5134 |  | CORR | CIGR | 07:14 | 07:20 | 07:20 | 26 | 74 | 13 | EXT |  | 0.89 | (c)
55822.638 | 1.378 | 1.022 | -9.572 | -9.928 | 1001 | 1050 | 1036 | 1001 | 1022 | 5134 |  | CORR | GENE | 02:22 | 02:29 | 02:27 | 687 | 69 | 10 | EXT |  | 0.95 | (c)
55824.568 | 3.308 | 3.01 | -7.642 | -7.94 | 814 | 938 | 962 | 814 | 3010 | 5134 |  | GOUG | GENE | 01:51 | 02:11 | 02:15 | 307 | 298 | 7 | EXT | Зона задиров. |  | (c)
55828.874 | 7.614 | 7.584 | -3.336 | -3.366 | 1269 | 1334 | 1354 | 791 | 3323 | 5134 |  | CORR | CIGR | 03:05 | 03:15 | 03:19 | 43 | 170 | 11 | EXT |  | 0.89 | (c)
55829.386 | 8.126 | 8.103 | -2.824 | -2.847 | 1419 | 1476 | 1481 | 688 | 2821 | 5134 |  | CORR | CIGR | 03:29 | 03:38 | 03:39 | 26 | 123 | 10 | EXT |  | 0.89 | (c)
55829.964 | 8.704 | 8.65 | -2.246 | -2.3 | -1710 | -1615 | -1545 | 521 | 2235 | 5134 |  | CORR | GENE | 07:04 | 07:19 | 07:31 | 65 | 330 | 10 | EXT |  | 0.89 | (c)
55831.713 | 10.453 | 10.111 | -0.497 | -0.839 | 1088 | 1186 | 1202 | 914 | 475 | 5134 |  | GOUG | GENE | 02:35 | 02:51 | 02:54 | 364 | 229 | 5 | EXT | Задир. |  | (c)
55889.735 | 1.615 | 1.286 | -9.655 | -9.984 | -1762 | -1514 | -1525 | 468 | 1286 | 5140 |  | CORR | GENE | 05:28 | 06:08 | 06:06 | 350 | 475 | 13 | EXT |  | 0.94 | (c)
55890.361 | 2.241 | 2.088 | -9.029 | -9.182 | -1514 | -1456 | -1439 | 716 | 2088 | 5140 |  | CORR | GENE | 06:08 | 06:17 | 06:20 | 290 | 151 | 10 | EXT |  | 0.92 | (c)
55890.985 | 2.865 | 2.854 | -8.405 | -8.416 | -1490 | -1398 | -1439 | 740 | 2854 | 5140 |  | CORR | GENE | 06:12 | 06:27 | 06:20 | 357 | 103 | 10 | EXT |  | 0.93 | (c)
55891.012 | 2.892 | 2.87 | -8.378 | -8.4 | 1862 | 1976 | 1981 | 131 | 2870 | 5140 |  | CORR | GENE | 03:13 | 03:31 | 03:32 | 101 | 238 | 10 | EXT |  | 0.89 | (c)
55892.456 | 4.336 | 4.314 | -6.934 | -6.956 | -1472 | -1302 | -1313 | 758 | 4314 | 5140 |  | CORR | GENE | 06:15 | 06:42 | 06:40 | 49 | 318 | 10 | EXT |  | 0.89 | (c)
55894.015 | 5.895 | 5.882 | -5.375 | -5.388 | -1340 | -1252 | -1269 | 890 | 5362 | 5140 |  | CORR | CIGR | 06:36 | 06:50 | 06:48 | 26 | 143 | 10 | EXT |  | 0.89 | (c)
55895.539 | 7.419 | 7.317 | -3.851 | -3.953 | -1759 | -1644 | -1653 | 472 | 3748 | 5140 |  | DENT | GENE | 05:29 | 05:47 | 05:46 | 205 | 211 | 0.3 | N/A | Глубина вмятины: 4 мм (0,3%). Линейка: 21 см в (732 см; 05:47 ч:мин) |  | (c)
55900.348 | 0.958 | 0.934 | -10.442 | -10.466 | 1727 | 1882 | 1878 | 201 | 934 | 5141 |  | CORR | GENE | 06:57 | 07:22 | 07:22 | 52 | 303 | 11 | EXT |  | 0.89 | (c)
55904.164 | 4.774 | 4.708 | -6.626 | -6.692 | 1810 | 1970 | 2001 | 38 | 4708 | 5141 |  | CORR | GENE | 07:10 | 07:36 | 07:41 | 92 | 383 | 10 | EXT |  | 0.89 | (c)
55904.924 | 5.534 | 5.483 | -5.866 | -5.917 | 1835 | 2001 | 1992 | 82 | 5483 | 5141 |  | CORR | GENE | 07:14 | 07:41 | 07:40 | 81 | 314 | 12 | EXT |  | 0.89 | (c)
55905.607 | 6.217 | 6.155 | -5.183 | -5.245 | 1769 | 1840 | 1905 | 190 | 5173 | 5141 |  | CORR | GENE | 07:04 | 07:15 | 07:26 | 72 | 271 | 10 | EXT |  | 0.89 | (c)
55905.865 | 6.475 | 6.447 | -4.925 | -4.953 | 1279 | 1413 | 1423 | 664 | 4904 | 5141 |  | CORR | GENE | 05:45 | 06:06 | 06:08 | 49 | 288 | 11 | EXT |  | 0.89 | (c)
55906.309 | 6.919 | 6.888 | -4.481 | -4.512 | 1708 | 1837 | 1859 | 221 | 4436 | 5141 |  | CORR | GENE | 06:54 | 07:15 | 07:18 | 76 | 302 | 10 | EXT |  | 0.89 | (c)
55906.609 | 7.219 | 7.199 | -4.181 | -4.201 | 685 | 859 | 875 | 685 | 4116 | 5141 |  | CORR | GENE | 04:09 | 04:37 | 04:40 | 85 | 380 | 10 | EXT |  | 0.89 | (c)
55907.161 | 7.771 | 7.675 | -3.629 | -3.725 | 1460 | 1593 | 1592 | 507 | 3565 | 5141 |  | CORR | GENE | 06:14 | 06:35 | 06:35 | 160 | 263 | 10 | EXT |  | 0.9 | (c)
55907.71 | 8.32 | 8.292 | -3.08 | -3.108 | 1436 | 1546 | 1544 | 579 | 3061 | 5141 |  | CORR | CIGR | 06:10 | 06:28 | 06:28 | 47 | 215 | 11 | EXT |  | 0.89 | (c)
55907.889 | 8.499 | 8.308 | -2.901 | -3.092 | 752 | 847 | 1000 | 752 | 2875 | 5141 |  | CORR | GENE | 04:20 | 04:35 | 04:60 | 217 | 496 | 10 | EXT |  | 0.91 | (c)
55908.696 | 9.306 | 9.27 | -2.094 | -2.13 | 1524 | 1684 | 1638 | 478 | 2030 | 5141 |  | CORR | GENE | 06:24 | 06:50 | 06:43 | 100 | 229 | 10 | EXT |  | 0.89 | (c)
55908.823 | 9.433 | 9.393 | -1.967 | -2.007 | 772 | 838 | 992 | 772 | 1942 | 5141 |  | CORR | GENE | 04:23 | 04:34 | 04:58 | 65 | 440 | 10 | EXT |  | 0.89 | (c)
55909.607 | 10.217 | 10.158 | -1.183 | -1.242 | 1515 | 1674 | 1807 | 132 | 1154 | 5141 |  | CORR | GENE | 06:23 | 06:49 | 07:10 | 88 | 583 | 10 | EXT |  | 0.89 | (c)
55911.291 | 0.501 | 0.371 | -10.669 | -10.799 | -1272 | -1095 | -1145 | 958 | 371 | 5142 |  | GOUG | GENE | 08:24 | 08:52 | 08:44 | 428 | 254 | 8 | EXT | Зона задиров. |  | (c)
55911.836 | 1.046 | 0.809 | -10.124 | -10.361 | -1884 | -1730 | -1732 | 346 | 809 | 5142 |  | CORR | GENE | 06:45 | 07:10 | 07:09 | 386 | 304 | 10 | EXT |  | 0.93 | (c)
55912.075 | 1.285 | 1.231 | -9.885 | -9.939 | 1764 | 1913 | 1964 | 66 | 1231 | 5142 |  | CORR | GENE | 04:34 | 04:58 | 05:06 | 114 | 400 | 10 | EXT |  | 0.89 | (c)
55912.851 | 2.061 | 1.746 | -9.109 | -9.424 | 1655 | 1742 | 1900 | 86 | 1746 | 5142 |  | CORR | GENE | 04:16 | 04:30 | 04:56 | 367 | 490 | 12 | EXT |  | 0.94 | (c)
55914.211 | 3.421 | 3.41 | -7.749 | -7.76 | 1610 | 1735 | 1800 | 241 | 3410 | 5142 |  | CORR | GENE | 04:09 | 04:29 | 04:39 | 150 | 380 | 10 | EXT |  | 0.9 | (c)
55915.585 | 4.795 | 4.782 | -6.375 | -6.388 | -1788 | -1755 | -1732 | 442 | 4782 | 5142 |  | CORR | CIGR | 07:00 | 07:06 | 07:09 | 26 | 113 | 11 | EXT |  | 0.89 | (c)
55916.765 | 5.975 | 5.967 | -5.195 | -5.203 | -2170 | -1734 | -1891 | 60 | 5089 | 5142 |  | CORR | GENE | 05:59 | 07:09 | 06:44 | 114 | 558 | 10 | EXT |  | 0.89 | (c)
55917.194 | 6.404 | 6.106 | -4.766 | -5.064 | 1521 | 1666 | 1716 | 320 | 4701 | 5142 |  | CORR | GENE | 03:54 | 04:18 | 04:26 | 363 | 390 | 10 | EXT |  | 0.93 | (c)
55917.533 | 6.743 | 6.723 | -4.427 | -4.447 | -1763 | -1704 | -1661 | 467 | 4411 | 5142 |  | CORR | CIGR | 07:04 | 07:14 | 07:21 | 36 | 205 | 10 | EXT |  | 0.89 | (c)
55917.718 | 6.928 | 6.886 | -4.242 | -4.284 | 1530 | 1718 | 1760 | 241 | 3971 | 5142 |  | CORR | GENE | 03:56 | 04:26 | 04:33 | 313 | 460 | 10 | EXT |  | 0.92 | (c)
55918.584 | 7.794 | 7.669 | -3.376 | -3.501 | 1384 | 1714 | 1711 | 192 | 3067 | 5142 |  | CORR | GENE | 03:32 | 04:26 | 04:25 | 434 | 655 | 10 | EXT |  | 0.93 | (c)
55919.006 | 8.216 | 7.855 | -2.954 | -3.315 | -1816 | -1619 | -1656 | 414 | 2928 | 5142 |  | CORR | GENE | 06:56 | 07:28 | 07:22 | 387 | 320 | 10 | EXT |  | 0.93 | (c)
55921.225 | 10.435 | 10.418 | -0.735 | -0.752 | 1399 | 1558 | 1510 | 609 | 694 | 5142 |  | CORR | GENE | 03:35 | 04:00 | 03:53 | 58 | 223 | 10 | EXT |  | 0.89 | (c)
55925.116 | 3.156 | 3.137 | -7.594 | -7.613 | 1833 | 1911 | 1905 | 254 | 3137 | 5143 |  | CORR | CIGR | 02:33 | 02:45 | 02:44 | 42 | 144 | 10 | EXT |  | 0.89 | (c)
55928.959 | 6.999 | 6.685 | -3.751 | -4.065 | -2155 | -1326 | -1613 | 75 | 3461 | 5143 |  | CORR | GENE | 03:49 | 06:03 | 05:17 | 604 | 1084 | 10 | EXT |  | 0.94 | (c)
55929.438 | 7.478 | 7.445 | -3.272 | -3.305 | -1621 | -1192 | -1335 | 609 | 3205 | 5143 |  | CORR | GENE | 05:15 | 06:25 | 06:02 | 100 | 573 | 10 | EXT |  | 0.89 | (c)
55929.508 | 7.548 | 7.528 | -3.202 | -3.222 | -2092 | -2033 | -1970 | 138 | 3103 | 5143 |  | CORR | GENE | 03:59 | 04:09 | 04:19 | 119 | 244 | 10 | EXT |  | 0.89 | (c)
55930.087 | 8.127 | 8.105 | -2.623 | -2.645 | -925 | -854 | -830 | 734 | 2597 | 5143 |  | CORR | CIGR | 07:08 | 07:19 | 07:23 | 48 | 192 | 12 | EXT |  | 0.89 | (c)
55930.435 | 8.475 | 8.436 | -2.275 | -2.314 | 2037 | 2138 | 2173 | 0 | 2266 | 5143 |  | CORR | CIGR | 03:06 | 03:22 | 03:28 | 48 | 273 | 11 | EXT |  | 0.89 | (c)
55932.777 | 0.067 | 0.026 | -11.293 | -11.334 | 1954 | 2216 | 2192 | 1954 | 26 | 5144 |  | CORR | GENE | 03:55 | 04:38 | 04:34 | 74 | 477 | 13 | EXT |  | 0.89 | (c)
55933.135 | 0.425 | 0.4 | -10.935 | -10.96 | 1441 | 1566 | 1530 | 1441 | 400 | 5144 |  | CORR | CIGR | 02:33 | 02:53 | 02:47 | 38 | 179 | 13 | EXT |  | 0.89 | (c)
55937.739 | 5.029 | 5.013 | -6.331 | -6.347 | 1723 | 1789 | 1789 | 1723 | 5013 | 5144 |  | CORR | CIGR | 03:18 | 03:29 | 03:29 | 43 | 132 | 10 | EXT |  | 0.89 | (c)
55942.744 | 10.034 | 10.006 | -1.326 | -1.354 | -6 | 83 | 70 | 0 | 1309 | 5144 |  | CORR | CIGR | 10:39 | 10:53 | 10:51 | 45 | 152 | 10 | EXT |  | 0.89 | (c)
55943.875 | 11.165 | 11.152 | -0.195 | -0.208 | 2033 | 2094 | 2142 | 2033 | 171 | 5144 |  | CORR | CIGR | 04:08 | 04:18 | 04:26 | 37 | 218 | 10 | EXT |  | 0.89 | (c)
55945.796 | 1.726 | 1.65 | -9.504 | -9.58 | -2138 | -1945 | -1986 | 92 | 1650 | 5145 |  | CORR | GENE | 05:03 | 05:35 | 05:28 | 179 | 305 | 10 | EXT |  | 0.9 | (c)
55945.986 | 1.916 | 1.914 | -9.314 | -9.316 | -2031 | -1851 | -1902 | 199 | 1914 | 5145 |  | CORR | GENE | 05:21 | 05:50 | 05:42 | 50 | 258 | 11 | EXT |  | 0.89 | (c)
55946.182 | 2.112 | 2.027 | -9.118 | -9.203 | -2078 | -1363 | -1629 | 152 | 2027 | 5145 |  | CORR | GENE | 05:13 | 07:09 | 06:26 | 226 | 898 | 10 | EXT |  | 0.91 | (c)
55946.891 | 2.821 | 2.812 | -8.409 | -8.418 | -921 | -767 | -805 | 689 | 2812 | 5145 |  | CORR | CIGR | 08:20 | 08:45 | 08:39 | 30 | 232 | 11 | EXT | Аномалия находится на упругопластическом изгибе: R=878 D, максимальное растяжение на 6.1 час. | 0.89 | (c)
55948.525 | 4.455 | 4.443 | -6.775 | -6.787 | -1712 | -1648 | -1657 | 519 | 4443 | 5145 |  | GOUG | CIGR | 06:12 | 06:23 | 06:21 | 24 | 110 | 7 | EXT | Задир. Аномалия находится на упругопластическом изгибе: R=646 D, максимальное растяжение на 6.4 час. |  | (c)
55951.178 | 7.108 | 7.071 | -4.122 | -4.159 | -1072 | -862 | -844 | 617 | 4078 | 5145 |  | CORR | GENE | 07:56 | 08:29 | 08:32 | 81 | 455 | 10 | EXT | Аномалия находится на упругопластическом изгибе: R=450 D, максимальное растяжение на 6.7 час. | 0.89 | (c)
55953.393 | 9.323 | 9.296 | -1.907 | -1.934 | -2009 | -1930 | -1873 | 222 | 1882 | 5145 |  | CORR | GENE | 05:24 | 05:37 | 05:46 | 52 | 271 | 10 | EXT | Аномалия находится на упругопластическом изгибе: R=441 D, максимальное растяжение на 6.7 час. | 0.89 | (c)
55953.668 | 9.598 | 9.563 | -1.632 | -1.667 | 1750 | 2154 | 2153 | 0 | 1567 | 5145 |  | CORR | GENE | 03:31 | 04:36 | 04:36 | 100 | 806 | 12 | EXT | Аномалия находится на упругопластическом изгибе: R=445 D, максимальное растяжение на 6.7 час. | 0.89 | (c)
55953.872 | 9.802 | 9.784 | -1.428 | -1.446 | -954 | -796 | -824 | 694 | 1402 | 5145 |  | CORR | CIGR | 08:15 | 08:40 | 08:36 | 44 | 259 | 10 | EXT | Аномалия находится на упругопластическом изгибе: R=450 D, максимальное растяжение на 6.7 час. | 0.89 | (c)
55955.011 | 10.941 | 10.899 | -0.289 | -0.331 | -1060 | -818 | -851 | 642 | 272 | 5145 |  | CORR | GENE | 07:57 | 08:36 | 08:31 | 59 | 418 | 10 | EXT | Аномалия находится на упругопластическом изгибе: R=470 D, максимальное растяжение на 6.7 час. | 0.89 | (c)
55955.216 | 11.146 | 11.082 | -0.084 | -0.148 | 1757 | 2118 | 1993 | 1 | 66 | 5145 |  | CORR | GENE | 03:32 | 04:30 | 04:10 | 82 | 473 | 13 | EXT | Аномалия находится на упругопластическом изгибе: R=478 D, максимальное растяжение на 6.7 час. | 0.89 | (c)
55955.232 | 11.162 | 11.121 | -0.068 | -0.109 | -2044 | -1800 | -1862 | 187 | 28 | 5145 |  | CORR | GENE | 05:19 | 05:58 | 05:48 | 81 | 364 | 10 | EXT | Аномалия находится на упругопластическом изгибе: R=478 D, максимальное растяжение на 6.7 час. | 0.89 | (c)
55955.745 | 0.445 | 0.428 | -10.655 | -10.672 | 2106 | 2181 | 2194 | 0 | 428 | 5146 |  | CORR | CIGR | 08:08 | 08:20 | 08:22 | 27 | 175 | 11 | EXT | Аномалия находится на упругопластическом изгибе: R=495 D, максимальное растяжение на 6.7 час. | 0.89 | (c)
55956.105 | 0.805 | 0.754 | -10.295 | -10.346 | 398 | 462 | 506 | 398 | 754 | 5146 |  | CORR | GENE | 03:32 | 03:43 | 03:50 | 67 | 215 | 10 | EXT | Аномалия находится на упругопластическом изгибе: R=516 D, максимальное растяжение на 6.7 час. | 0.89 | (c)
55956.513 | 1.213 | 1.187 | -9.887 | -9.913 | 261 | 469 | 468 | 261 | 1187 | 5146 |  | CORR | GENE | 03:10 | 03:44 | 03:44 | 59 | 413 | 10 | EXT | Аномалия находится на упругопластическом изгибе: R=527 D, максимальное растяжение на 6.7 час. | 0.89 | (c)
55957.639 | 2.339 | 2.287 | -8.761 | -8.813 | 199 | 709 | 620 | 199 | 2287 | 5146 |  | CORR | GENE | 03:00 | 04:23 | 04:08 | 146 | 842 | 10 | EXT | Аномалия находится на упругопластическом изгибе: R=588 D, максимальное растяжение на 6.7 час. | 0.9 | (c)
55959.212 | 3.912 | 3.896 | -7.188 | -7.204 | 512 | 769 | 717 | 512 | 3896 | 5146 |  | CORR | GENE | 03:51 | 04:32 | 04:24 | 64 | 409 | 10 | EXT | Аномалия находится на упругопластическом изгибе: R=746 D, максимальное растяжение на 6.6 час. | 0.89 | (c)
55960.767 | 5.467 | 5.441 | -5.633 | -5.659 | 534 | 881 | 784 | 534 | 5441 | 5146 |  | CORR | GENE | 03:54 | 04:50 | 04:35 | 93 | 499 | 10 | EXT | Аномалия находится на упругопластическом изгибе: R=950 D, максимальное растяжение на 6.5 час. | 0.89 | (c)
55961.161 | 5.861 | 5.766 | -5.239 | -5.334 | 568 | 809 | 854 | 568 | 5201 | 5146 |  | CORR | GENE | 03:60 | 04:39 | 04:46 | 133 | 573 | 10 | EXT | Аномалия находится на упругопластическом изгибе: R=1001 D, максимальное растяжение на 6.4 час. | 0.9 | (c)
55961.357 | 6.057 | 6.035 | -5.043 | -5.065 | 1906 | 1939 | 1982 | 172 | 5031 | 5146 |  | CORR | CIGR | 07:36 | 07:41 | 07:48 | 34 | 152 | 11 | EXT |  | 0.89 | (c)
55963.871 | 8.571 | 8.498 | -2.529 | -2.602 | 664 | 820 | 824 | 664 | 2516 | 5146 |  | CORR | GENE | 04:15 | 04:40 | 04:41 | 86 | 319 | 10 | EXT |  | 0.89 | (c)
55965.578 | 10.278 | 10.26 | -0.822 | -0.84 | 426 | 558 | 596 | 426 | 786 | 5146 |  | CORR | GENE | 03:37 | 03:58 | 04:04 | 54 | 339 | 10 | EXT | Аномалия находится на упругопластическом изгибе: R=910 D, максимальное растяжение на 5.4 час. | 0.89 | (c)
55966.214 | 10.914 | 10.84 | -0.186 | -0.26 | 81 | 653 | 470 | 81 | 150 | 5146 |  | CORR | GENE | 02:41 | 04:14 | 03:44 | 110 | 777 | 11 | EXT | Аномалия находится на упругопластическом изгибе: R=821 D, максимальное растяжение на 5.3 час. | 0.89 | (c)
55968.433 | 2.033 | 1.979 | -9.437 | -9.491 | 1552 | 1668 | 1803 | 176 | 1979 | 5147 |  | CORR | GENE | 03:37 | 03:56 | 04:17 | 86 | 503 | 10 | EXT | Аномалия находится на упругопластическом изгибе: R=617 D, максимальное растяжение на 5 час. | 0.89 | (c)
55968.964 | 2.564 | 2.519 | -8.906 | -8.951 | -1222 | -1058 | -1042 | 863 | 2519 | 5147 |  | CORR | GENE | 08:09 | 08:36 | 08:38 | 75 | 359 | 10 | EXT | Аномалия находится на упругопластическом изгибе: R=590 D, максимальное растяжение на 5 час. | 0.89 | (c)
55972.443 | 6.043 | 6.001 | -5.427 | -5.469 | -1394 | -1299 | -1229 | 837 | 5410 | 5147 |  | CORR | GENE | 07:41 | 07:57 | 08:08 | 59 | 330 | 10 | EXT | Аномалия находится на упругопластическом изгибе: R=504 D, максимальное растяжение на 5.2 час. | 0.89 | (c)
55973.739 | 7.339 | 7.312 | -4.131 | -4.158 | 1654 | 1764 | 1809 | 266 | 4007 | 5147 |  | CORR | GENE | 03:53 | 04:11 | 04:18 | 151 | 311 | 10 | EXT | Аномалия находится на упругопластическом изгибе: R=538 D, максимальное растяжение на 5.5 час. | 0.9 | (c)
55997.456 | 8.406 | 8.387 | -2.664 | -2.683 | 1164 | 1406 | 1351 | 692 | 2613 | 5149 |  | CORR | GENE | 05:44 | 06:23 | 06:14 | 70 | 375 | 10 | EXT |  | 0.89 | (c)
56003.573 | 3.453 | 3.449 | -2.807 | -2.811 | 1700 | 1749 | 1775 | 381 | 2783 | 5150 |  | CORR | CIGR | 03:51 | 03:59 | 04:04 | 28 | 150 | 12 | EXT |  | 0.89 | (c)
56012.795 | 1.335 | 1.316 | -9.845 | -9.864 | 408 | 457 | 490 | 408 | 1316 | 5152 |  | CORR | GENE | 00:39 | 00:47 | 00:52 | 109 | 165 | 10 | EXT |  | 0.89 | (c)
56018.392 | 6.932 | 6.906 | -4.248 | -4.274 | 2024 | 2194 | 2163 | 0 | 4243 | 5152 |  | CORR | CIGR | 04:60 | 05:27 | 05:22 | 31 | 279 | 10 | EXT |  | 0.89 | (c)
56018.62 | 7.16 | 7.153 | -4.02 | -4.027 | 2082 | 2225 | 2192 | 0 | 3992 | 5152 |  | CORR | CIGR | 05:09 | 05:32 | 05:27 | 35 | 221 | 12 | EXT |  | 0.89 | (c)
56019.735 | 8.275 | 8.265 | -2.905 | -2.915 | -1928 | -1845 | -1860 | 302 | 2889 | 5152 |  | CORR | CIGR | 06:22 | 06:35 | 06:33 | 26 | 137 | 10 | EXT |  | 0.89 | (c)
56022.349 | 10.889 | 10.692 | -0.291 | -0.488 | -1406 | -1404 | -1280 | 824 | 176 | 5152 |  | ARTD | GENE | 07:46 | 07:46 | 08:06 | 312 | 253 |  | EXT | Наплавка. |  | (c)
56042.195 | 8.285 | 8.268 | -3.185 | -3.202 | 241 | 317 | 307 | 241 | 3167 | 5154 |  | GOUG | CIGR | 02:15 | 02:27 | 02:26 | 35 | 132 | 8 | EXT | Задир. |  | (c)
56051.205 | 5.825 | 5.802 | -5.335 | -5.358 | 720 | 832 | 804 | 720 | 5320 | 5155 |  | GOUG | CIGR | 04:50 | 05:08 | 05:04 | 38 | 167 | 8 | EXT | Аномалия находится на отводе. Задир. |  | (b)
56051.215 | 5.835 | 5.778 | -5.325 | -5.382 | 697 | 764 | 761 | 697 | 5272 | 5155 |  | DENT | GENE | 04:47 | 04:57 | 04:57 | 110 | 129 | 0.9 | N/A | Глубина вмятины: 13 мм (0,9%). Линейка: 11 см в (578 см; 04:57 ч:мин) Аномалия находится на отводе. Аномалия находится вблизи дефекта потери металла. |  | (b)
56056.146 | 10.766 | 10.737 | -0.394 | -0.423 | 980 | 1085 | 1201 | 809 | 299 | 5155 |  | CORR | GENE | 05:32 | 05:49 | 06:08 | 124 | 441 | 11 | EXT | Аномалия находится на отводе. | 0.9 | (c)
56065.69 | 9.15 | 9.114 | -2.34 | -2.376 |  |  |  |  | 2319 | 5156 |  | CORR | GENE | 05:30 | 05:47 | 05:55 | 57 | 311 | 10 | EXT |  | 0.89 | (c)
56093.682 | 2.772 | 2.753 | -8.068 | -8.087 |  |  |  |  | 2753 | 5159 |  | SWAN | PITT | 08:38 | 08:42 | 08:43 | 37 | 63 |  | INT | Эквивалент потери металла 11%. |  | (c)
56131.802 | 7.022 | 7.007 | -4.378 | -4.393 |  |  |  |  | 4367 | 5162 |  | CORR | CIGR | 02:44 | 02:49 | 02:50 | 26 | 73 | 14 | EXT |  | 0.89 | (c)
56144.655 | 5.165 | 5.148 | -2.475 | -2.492 | 2015 | 2106 | 2095 | 56 | 2469 | 5165 |  | CORR | CIGR | 06:56 | 07:11 | 07:09 | 23 | 160 | 10 | EXT | Аномалия находится на упругопластическом изгибе: R=478 D, максимальное растяжение на 5.3 час. | 0.89 | (c)
56253.074 | 5.874 | 5.785 | -5.656 | -5.745 | 1618 | 1636 | 1642 | 565 | 5385 | 5176 | Дефект проката | MIAN | GENE | 05:05 | 05:08 | 05:09 | 360 | 48 |  | EXT | Дефект проката Эквивалент потери металла 10%. |  | (c)
56355.015 | 1.785 | 1.631 | -9.615 | -9.769 | -1595 | -1381 | -1472 | 635 | 1631 | 5186 |  | CORR | GENE | 09:37 | 10:12 | 09:57 | 188 | 246 | 10 | EXT |  | 0.9 | (c)
56376.014 | 0.604 | 0.549 | -10.646 | -10.701 | -1812 | -1771 | -1780 | 419 | 549 | 5188 |  | GOUG | GENE | 06:40 | 06:47 | 06:46 | 108 | 63 | 11 | EXT | Задир. |  | (c)
56378.157 | 2.747 | 2.579 | -8.503 | -8.671 | 8 | 29 | 27 | 8 | 2579 | 5188 |  | LWAN | AXGR | 11:34 | 11:38 | 11:37 | 320 | 38 |  | INT | Эквивалент потери металла 10%. |  | (c)
56461.239 | 10.859 | 10.829 | -0.651 | -0.681 |  |  |  |  | 644 | 5195 |  | CORR | CIGR | 07:25 | 07:36 | 07:44 | 37 | 229 | 10 | EXT | Аномалия находится на упругопластическом изгибе: R=922 D, максимальное растяжение на 6.4 час. | 0.89 | (c)
56461.594 | 11.214 | 11.149 | -0.296 | -0.361 |  |  |  |  | 264 | 5195 |  | CORR | GENE | 03:53 | 04:10 | 04:15 | 97 | 270 | 10 | EXT | Аномалия находится на упругопластическом изгибе: R=901 D, максимальное растяжение на 6.4 час. | 0.89 | (c)
56462.161 | 0.271 | 0.254 | -11.159 | -11.176 |  |  |  |  | 254 | 5196 |  | CORR | CIGR | 08:00 | 08:15 | 08:13 | 35 | 157 | 12 | EXT | Аномалия находится на упругопластическом изгибе: R=870 D, максимальное растяжение на 6.4 час. | 0.89 | (c)
56462.473 | 0.583 | 0.557 | -10.847 | -10.873 |  |  |  |  | 557 | 5196 |  | CORR | CIGR | 07:51 | 08:06 | 08:06 | 39 | 194 | 10 | EXT | Аномалия находится на упругопластическом изгибе: R=852 D, максимальное растяжение на 6.4 час. | 0.89 | (c)
56466.797 | 4.907 | 4.871 | -6.523 | -6.559 |  |  |  |  | 4871 | 5196 |  | CORR | CIGR | 08:21 | 08:35 | 08:35 | 38 | 173 | 10 | EXT | Аномалия находится на упругопластическом изгибе: R=595 D, максимальное растяжение на 6.2 час. | 0.89 | (c)
56470.674 | 8.784 | 8.76 | -2.646 | -2.67 |  |  |  |  | 2624 | 5196 |  | CORR | CIGR | 06:56 | 07:12 | 07:13 | 46 | 209 | 11 | EXT | Аномалия находится на упругопластическом изгибе: R=384 D, максимальное растяжение на 6.3 час. | 0.89 | (c)
56478.583 | 5.263 | 5.221 | -5.757 | -5.799 |  |  |  |  | 5221 | 5197 |  | CORR | CIGR | 03:31 | 03:47 | 03:53 | 48 | 264 | 10 | EXT | Аномалия находится на упругопластическом изгибе: R=548 D, максимальное растяжение на 6 час. | 0.89 | (c)
56479.925 | 6.605 | 6.539 | -4.415 | -4.481 |  |  |  |  | 4393 | 5197 |  | CORR | GENE | 03:39 | 04:05 | 03:58 | 88 | 247 | 11 | EXT | Аномалия находится на упругопластическом изгибе: R=701 D, максимальное растяжение на 5.7 час. | 0.89 | (c)
56481.95 | 8.63 | 8.563 | -2.39 | -2.457 |  |  |  |  | 2360 | 5197 |  | CORR | GENE | 07:01 | 07:36 | 07:30 | 97 | 360 | 12 | EXT |  | 0.89 | (c)
56482.133 | 8.813 | 8.794 | -2.207 | -2.226 |  |  |  |  | 2147 | 5197 |  | CORR | GENE | 04:19 | 04:31 | 04:33 | 79 | 174 | 10 | EXT |  | 0.89 | (c)
56482.157 | 8.837 | 8.801 | -2.183 | -2.219 |  |  |  |  | 2092 | 5197 |  | CORR | GENE | 06:48 | 07:05 | 07:17 | 127 | 362 | 10 | EXT |  | 0.89 | (c)
56487.742 | 3.402 | 3.393 | -7.228 | -7.237 |  |  |  |  | 3393 | 5198 |  | CORR | GENE | 04:21 | 04:42 | 04:34 | 128 | 171 | 10 | EXT |  | 0.89 | (c)
56493.619 | 9.279 | 9.249 | -1.351 | -1.381 |  |  |  |  | 1221 | 5198 |  | CORR | GENE | 08:23 | 08:35 | 08:35 | 160 | 147 | 13 | EXT |  | 0.9 | (c)
56504.165 | 9.195 | 9.159 | -2.195 | -2.231 |  |  |  |  | 2170 | 5199 |  | SWAN | GENE | 03:21 | 03:27 | 03:30 | 61 | 111 |  | INT | Эквивалент потери металла 10%. |  | (c)
56507.242 | 0.882 | 0.824 | -10.638 | -10.696 |  |  |  |  | 824 | 5200 |  | SWAN | GENE | 11:44 | 11:59 | 00:08 | 187 | 303 |  | EXT | Эквивалент потери металла 10%. |  | (c)
56573.923 | 0.163 | 0.138 | -10.787 | -10.812 |  |  |  |  | 138 | 5206 |  | CORR | CIGR | 02:57 | 03:04 | 03:05 | 45 | 98 | 10 | EXT |  | 0.89 | (c)
56630.963 | 0.693 | 0.626 | -10.377 | -10.444 |  |  |  |  | 626 | 5211 | Дефект проката | MIAN | GENE | 10:57 | 11:15 | 11:16 | 132 | 239 |  | EXT | Дефект проката Эквивалент потери металла 10%. |  | (c)
56631.419 | 1.149 | 1.057 | -9.921 | -10.013 |  |  |  |  | 1057 | 5211 | Дефект проката | MIAN | GENE | 10:18 | 11:18 | 10:57 | 307 | 488 |  | EXT | Дефект проката Эквивалент потери металла 10%. |  | (c)
56666.878 | 3.548 | 3.533 | -8.042 | -8.057 | -250 | -217 | -217 | 185 | 3533 | 5214 |  | GOUG | CIGR | 01:20 | 01:25 | 01:25 | 22 | 65 | 13 | EXT | Задир. |  | (c)
56669.356 | 6.026 | 6.004 | -5.564 | -5.586 | 670 | 726 | 736 | 670 | 5551 | 5214 |  | CORR | CIGR | 03:48 | 03:57 | 03:59 | 35 | 131 | 10 | EXT |  | 0.89 | (c)
56669.939 | 6.609 | 6.596 | -4.981 | -4.994 | 917 | 979 | 967 | 917 | 4970 | 5214 |  | CORR | CIGR | 04:28 | 04:38 | 04:36 | 24 | 101 | 10 | EXT |  | 0.89 | (c)
56671.076 | 7.746 | 7.705 | -3.844 | -3.885 | 1304 | 2040 | 1742 | 51 | 3711 | 5214 |  | CORR | GENE | 05:30 | 07:29 | 06:41 | 174 | 876 | 10 | EXT |  | 0.9 | (c)
56673.274 | 9.944 | 9.398 | -1.646 | -2.192 | 2071 | 2132 | 2111 | 79 | 875 | 5214 |  | CORR | GENE | 07:34 | 07:44 | 07:41 | 1317 | 80 | 11 | EXT |  | 0.97 | (c)
56674.44 | 11.11 | 11.097 | -0.48 | -0.493 | 745 | 780 | 790 | 745 | 461 | 5214 |  | CORR | CIGR | 04:00 | 04:06 | 04:07 | 32 | 90 | 10 | EXT |  | 0.89 | (c)
56675.689 | 0.769 | 0.604 | -10.701 | -10.866 | -2096 | -2025 | -1748 | 135 | 604 | 5215 |  | CORR | GENE | 06:49 | 07:00 | 07:45 | 184 | 696 | 13 | EXT |  | 0.91 | (c)
56675.762 | 0.842 | 0.832 | -10.628 | -10.638 | 1872 | 1995 | 1948 | 207 | 832 | 5215 |  | CORR | CIGR | 05:29 | 05:49 | 05:41 | 31 | 151 | 10 | EXT |  | 0.89 | (c)
56675.926 | 1.006 | 0.971 | -10.464 | -10.499 | -2221 | -2077 | -1830 | 10 | 971 | 5215 |  | CORR | GENE | 06:28 | 06:52 | 07:32 | 79 | 782 | 11 | EXT |  | 0.89 | (c)
56676.493 | 1.573 | 1.471 | -9.897 | -9.999 | 1710 | 2177 | -2196 | 0 | 1471 | 5215 |  | CORR | GENE | 05:03 | 06:18 | 06:33 | 219 | 1110 | 10 | EXT |  | 0.91 | (c)
56676.835 | 1.915 | 1.9 | -9.555 | -9.57 | 1722 | 1822 | 1802 | 349 | 1900 | 5215 |  | CORR | CIGR | 05:05 | 05:21 | 05:18 | 29 | 159 | 10 | EXT |  | 0.89 | (c)
56677.3 | 2.38 | 2.32 | -9.09 | -9.15 | 1674 | 1825 | 1936 | 33 | 2320 | 5215 |  | CORR | GENE | 04:57 | 05:21 | 05:39 | 89 | 523 | 11 | EXT |  | 0.89 | (c)
56677.355 | 2.435 | 2.428 | -9.035 | -9.042 | 1282 | 1524 | 1419 | 675 | 2428 | 5215 |  | CORR | GENE | 03:54 | 04:33 | 04:16 | 65 | 273 | 10 | EXT |  | 0.89 | (c)
56677.358 | 2.438 | 2.355 | -9.032 | -9.115 | -2021 | -1910 | -1753 | 210 | 2355 | 5215 |  | CORR | GENE | 07:01 | 07:19 | 07:44 | 266 | 536 | 13 | EXT |  | 0.92 | (c)
56678.097 | 3.177 | 3.011 | -8.293 | -8.459 | 1270 | 1686 | 1733 | 34 | 3011 | 5215 |  | CORR | GENE | 03:52 | 04:59 | 05:07 | 221 | 927 | 12 | EXT |  | 0.91 | (c)
56678.808 | 3.888 | 3.839 | -7.582 | -7.631 | 1881 | 2007 | 2043 | 26 | 3839 | 5215 |  | CORR | GENE | 05:31 | 05:51 | 05:57 | 68 | 323 | 10 | EXT |  | 0.89 | (c)
56678.88 | 3.96 | 3.944 | -7.51 | -7.526 | 1238 | 1544 | 1424 | 621 | 3944 | 5215 |  | CORR | GENE | 03:47 | 04:36 | 04:17 | 70 | 371 | 10 | EXT |  | 0.89 | (c)
56678.947 | 4.027 | 3.911 | -7.443 | -7.559 | -1802 | -1620 | -1587 | 428 | 3911 | 5215 |  | CORR | GENE | 07:36 | 08:05 | 08:11 | 157 | 431 | 10 | EXT |  | 0.9 | (c)
56679.615 | 4.695 | 4.67 | -6.775 | -6.8 | 1343 | 1743 | 1597 | 379 | 4670 | 5215 |  | CORR | GENE | 04:04 | 05:08 | 04:45 | 86 | 508 | 10 | EXT |  | 0.89 | (c)
56680.234 | 5.314 | 5.173 | -6.156 | -6.297 | -2075 | -1903 | -1728 | 156 | 5173 | 5215 |  | CORR | GENE | 06:52 | 07:20 | 07:48 | 182 | 694 | 10 | EXT |  | 0.9 | (c)
56680.357 | 5.437 | 5.414 | -6.033 | -6.056 | 1288 | 1814 | 1632 | 255 | 5414 | 5215 |  | CORR | GENE | 03:55 | 05:20 | 04:50 | 124 | 688 | 11 | EXT |  | 0.9 | (c)
56681.185 | 6.265 | 6.236 | -5.205 | -5.234 | 1316 | 1445 | 1458 | 629 | 5180 | 5215 |  | CORR | GENE | 03:59 | 04:20 | 04:22 | 54 | 285 | 10 | EXT |  | 0.89 | (c)
56681.836 | 6.916 | 6.894 | -4.554 | -4.576 | 1467 | 2097 | 1803 | 91 | 4457 | 5215 |  | CORR | GENE | 04:24 | 06:05 | 05:18 | 119 | 673 | 10 | EXT |  | 0.89 | (c)
56683.301 | 8.381 | 8.324 | -3.089 | -3.146 | 1366 | -1863 | 2111 | 0 | 2901 | 5215 |  | CORR | GENE | 04:07 | 07:26 | 06:08 | 245 | 1491 | 10 | EXT |  | 0.91 | (c)
56684.188 | 9.268 | 9.181 | -2.202 | -2.289 | 1741 | 1982 | 2135 | 0 | 2163 | 5215 |  | CORR | GENE | 05:08 | 05:47 | 06:11 | 126 | 787 | 10 | EXT |  | 0.9 | (c)
56685.017 | 10.097 | 10.059 | -1.373 | -1.411 | 1547 | 1680 | 1731 | 316 | 1349 | 5215 |  | CORR | GENE | 04:37 | 04:58 | 05:06 | 62 | 367 | 12 | EXT |  | 0.89 | (c)
56685.641 | 10.721 | 10.649 | -0.749 | -0.821 | -2088 | -1906 | -1837 | 142 | 720 | 5215 |  | CORR | GENE | 06:50 | 07:19 | 07:30 | 101 | 503 | 10 | EXT |  | 0.89 | (c)
56688.013 | 1.623 | 1.586 | -9.827 | -9.864 | -2190 | -2070 | -2010 | 41 | 1586 | 5216 |  | CORR | GENE | 06:15 | 06:34 | 06:44 | 81 | 360 | 10 | EXT |  | 0.89 | (c)
56688.823 | 2.433 | 2.407 | -9.017 | -9.043 | 1903 | 2176 | 2119 | 0 | 2407 | 5216 |  | CORR | GENE | 05:15 | 05:59 | 05:50 | 75 | 432 | 11 | EXT |  | 0.89 | (c)
56689.696 | 3.306 | 3.278 | -8.144 | -8.172 | -1901 | -1820 | -1599 | 330 | 3278 | 5216 |  | CORR | GENE | 07:01 | 07:14 | 07:50 | 126 | 603 | 10 | EXT |  | 0.9 | (c)
56690.362 | 3.972 | 3.862 | -7.478 | -7.588 | 2031 | 2186 | -2045 | 0 | 3862 | 5216 |  | CORR | GENE | 05:36 | 06:01 | 06:38 | 160 | 771 | 14 | EXT |  | 0.91 | (c)
56690.652 | 4.262 | 4.262 | -7.188 | -7.188 | 1648 | 1728 | 1706 | 467 | 4262 | 5216 |  | CORR | CIGR | 04:34 | 04:47 | 04:43 | 20 | 116 | 15 | EXT |  | 0.89 | (c)
56691.109 | 4.719 | 4.697 | -6.731 | -6.753 | 2224 | -2124 | -2103 | 0 | 4697 | 5216 |  | CORR | GENE | 06:07 | 06:25 | 06:29 | 50 | 269 | 11 | EXT |  | 0.89 | (c)
56691.843 | 5.453 | 5.421 | -5.997 | -6.029 | -2007 | -1916 | -1856 | 224 | 5421 | 5216 |  | CORR | GENE | 06:44 | 06:59 | 07:09 | 60 | 302 | 15 | EXT |  | 0.89 | (c)
56691.882 | 5.492 | 5.479 | -5.958 | -5.971 | 2193 | -2088 | -2164 | 0 | 5479 | 5216 |  | CORR | GENE | 06:02 | 06:31 | 06:19 | 70 | 209 | 10 | EXT |  | 0.89 | (c)
56691.985 | 5.595 | 5.423 | -5.855 | -6.027 | 2077 | 2103 | 2111 | 85 | 5423 | 5216 |  | CORR | GENE | 05:43 | 05:47 | 05:49 | 276 | 68 | 11 | EXT |  | 0.92 | (c)
56692.633 | 6.243 | 6.191 | -5.207 | -5.259 | -2173 | -2088 | -1984 | 58 | 5174 | 5216 |  | CORR | GENE | 06:17 | 06:31 | 06:48 | 85 | 378 | 10 | EXT |  | 0.89 | (c)
56692.726 | 6.336 | 6.271 | -5.114 | -5.179 | 1659 | 1851 | 1897 | 96 | 5083 | 5216 |  | CORR | GENE | 04:36 | 05:07 | 05:14 | 96 | 476 | 14 | EXT |  | 0.89 | (c)
56693.633 | 7.243 | 7.219 | -4.207 | -4.231 | 1548 | 1755 | 1750 | 279 | 4165 | 5216 |  | CORR | GENE | 04:18 | 04:51 | 04:50 | 66 | 404 | 11 | EXT |  | 0.89 | (c)
56694.608 | 8.218 | 8.14 | -3.232 | -3.31 | -2062 | -1837 | -1890 | 169 | 3192 | 5216 |  | CORR | GENE | 06:35 | 07:11 | 07:03 | 118 | 344 | 10 | EXT |  | 0.89 | (c)
56694.725 | 8.335 | 8.261 | -3.115 | -3.189 | 1737 | 1784 | 1784 | 400 | 3090 | 5216 |  | CORR | GENE | 04:48 | 04:56 | 04:56 | 99 | 93 | 10 | EXT |  | 0.89 | (c)
56695.546 | 9.156 | 9.147 | -2.294 | -2.303 | 1341 | 1446 | 1430 | 711 | 2271 | 5216 |  | CORR | CIGR | 03:44 | 04:01 | 03:59 | 32 | 179 | 11 | EXT |  | 0.89 | (c)
56695.558 | 9.168 | 9.161 | -2.282 | -2.289 | 1767 | 1833 | 1827 | 344 | 2260 | 5216 |  | CORR | CIGR | 04:53 | 05:04 | 05:03 | 29 | 120 | 11 | EXT |  | 0.89 | (c)
56697.498 | 11.108 | 11.056 | -0.342 | -0.394 | -1858 | -1740 | -1745 | 373 | 300 | 5216 |  | CORR | GENE | 07:08 | 07:27 | 07:26 | 94 | 226 | 10 | EXT |  | 0.89 | (c)
56697.763 | 11.373 | 11.271 | -0.077 | -0.179 | 1626 | 1734 | 1761 | 335 | 64 | 5216 |  | CORR | GENE | 04:30 | 04:48 | 04:52 | 115 | 270 | 10 | EXT |  | 0.89 | (c)
56705.437 | 7.597 | 7.59 | -2.273 | -2.28 | 2050 | 2051 | 2094 | 92 | 2239 | 5217 |  | GOUG | CIGR | 04:46 | 04:46 | 04:53 | 41 | 88 | 6 | EXT | Задир. |  | (c)
56705.447 | 7.607 | 7.556 | -2.263 | -2.314 | 2044 | 2079 | 2082 | 110 | 2215 | 5217 |  | DENT | GENE | 04:45 | 04:51 | 04:52 | 99 | 77 | 0.6 | N/A | Глубина вмятины: 8 мм (0,6%). Линейка: 10 см в (756 см; 04:51 ч:мин) Аномалия находится вблизи продольного шва. Аномалия находится вблизи дефекта потери металла. |  | (c)
56705.815 | 7.975 | 7.957 | -1.895 | -1.913 | 2005 | 2030 | 2039 | 157 | 1879 | 5217 |  | GOUG | CIGR | 04:39 | 04:43 | 04:45 | 34 | 68 | 6 | EXT | Задир. |  | (c)
56707.862 | 0.152 | 0.145 | -10.348 | -10.355 | 1427 | 1492 | 1476 | 1427 | 145 | 5218 |  | GOUG | CISL | 04:30 | 04:40 | 04:37 | 13 | 97 | 6 | EXT | Задир. |  | (c)
56707.864 | 0.154 | 0.107 | -10.346 | -10.393 | 1386 | 1438 | 1431 | 1386 | 107 | 5218 |  | DENT | GENE | 04:23 | 04:31 | 04:30 | 81 | 91 | 0.4 | N/A | Глубина вмятины: 5 мм (0,4%). Линейка: 8 см в (11 см; 04:31 ч:мин) Аномалия находится вблизи кольцевого сварного шва. Аномалия находится вблизи дефекта потери металла. |  | (c)
56733.638 | 4.228 | 4.196 | -7.092 | -7.124 | 1273 | 1349 | 1345 | 813 | 4196 | 5220 |  | GOUG | GENE | 04:31 | 04:43 | 04:43 | 58 | 145 | 14 | EXT | Задир. Аномалия находится на упругопластическом изгибе: R=335 D, максимальное растяжение на 5.1 час. |  | (b)
56734.017 | 4.607 | 4.586 | -6.713 | -6.734 | 1117 | 1176 | 1183 | 982 | 4586 | 5220 |  | GOUG | CIGR | 04:06 | 04:16 | 04:17 | 40 | 131 | 7 | EXT | Задир. Аномалия находится на упругопластическом изгибе: R=344 D, максимальное растяжение на 5.1 час. |  | (c)
56742.505 | 1.775 | 1.742 | -9.505 | -9.538 | 1316 | 1361 | 1437 | 1316 | 1742 | 5221 |  | CORR | CIGR | 03:27 | 03:35 | 03:47 | 42 | 242 | 11 | EXT | Аномалия находится на упругопластическом изгибе: R=557 D, максимальное растяжение на 6.6 час. | 0.89 | (c)
56761.511 | 9.501 | 9.482 | -1.819 | -1.838 | 460 | 546 | 555 | 460 | 1803 | 5222 |  | CORR | CIGR | 04:12 | 04:26 | 04:28 | 35 | 190 | 12 | EXT |  | 0.89 | (c)
56785.456 | 0.726 | 0.707 | -10.674 | -10.693 | 2015 | 2146 | 2142 | 2015 | 707 | 5225 |  | CORR | CIGR | 03:05 | 03:26 | 03:25 | 47 | 255 | 15 | EXT |  | 0.89 | (c)
56833.864 | 4.434 | 4.401 | -5.466 | -5.499 |  |  |  |  | 4401 | 5229 |  | CORR | CIGR | 06:07 | 06:08 | 06:25 | 51 | 223 | 10 | EXT |  | 0.89 | (c)
56834.653 | 5.223 | 5.147 | -4.677 | -4.753 |  |  |  |  | 4651 | 5229 |  | CORR | GENE | 06:04 | 06:12 | 06:44 | 102 | 493 | 10 | EXT |  | 0.89 | (c)
56869.353 | 7.203 | 7.178 | -4.167 | -4.192 | -1528 | -1438 | -1444 | 702 | 4151 | 5232 |  | CORR | CIGR | 07:60 | 08:14 | 08:13 | 41 | 169 | 14 | EXT |  | 0.89 | (c)
56882.975 | 9.455 | 9.412 | -2.175 | -2.218 | -2104 | -1954 | -1966 | 127 | 2127 | 5233 |  | CORR | GENE | 06:17 | 06:41 | 06:39 | 91 | 275 | 10 | EXT |  | 0.89 | (c)
56899.555 | 3.195 | 3.165 | -7.765 | -7.795 | -139 | -79 | -81 | 23 | 3165 | 5235 |  | GOUG | CIGR | 10:32 | 10:42 | 10:42 | 42 | 115 | 9 | EXT | Задир. |  | (c)
56937.775 | 7.775 | 4.311 | -3.615 | -7.079 | -1579 | -1455 | -1191 | 651 | 3495 | 5238 |  | ARTD | GENE | 08:23 | 08:43 | 09:26 | 3584 | 776 |  | EXT | Наплавка/вышлифовка 10%. |  | (c)
56962.373 | 9.963 | 9.281 | -1.627 | -2.309 | -1211 | -973 | -942 | 672 | 1033 | 5240 |  | ARTD | GENE | 06:34 | 07:12 | 07:17 | 1276 | 538 |  | EXT | Наплавка/вышлифовка 10%. |  | (c)
56976.372 | 2.462 | 2.428 | -5.258 | -5.292 | -1266 | -1229 | -1221 | 965 | 2428 | 5242 |  | ARTD | GENE | 10:53 | 10:59 | 11:00 | 66 | 89 |  | EXT | Наплавка. |  | (c)
57053.463 | 1.893 | 1.377 | -9.517 | -10.033 | 1349 | 1374 | 1512 | 555 | 1377 | 5251 | Дефект проката | MIAN | GENE | 00:47 | 00:51 | 01:13 | 673 | 326 |  | INT | Дефект проката Эквивалент потери металла 10%. |  | (c)
57053.623 | 2.053 | 2.049 | -9.357 | -9.361 | -1833 | -1713 | -1741 | 398 | 2049 | 5251 |  | CORR | CIGR | 04:13 | 04:33 | 04:28 | 35 | 183 | 10 | EXT |  | 0.89 | (c)
57054.663 | 3.093 | 2.896 | -8.317 | -8.514 | -2186 | -2166 | -2152 | 44 | 2896 | 5251 |  | CORR | GENE | 03:16 | 03:19 | 03:22 | 793 | 70 | 10 | EXT |  | 0.95 | (c)
57058.92 | 7.35 | 7.25 | -4.06 | -4.16 | -1838 | -1352 | -1542 | 392 | 3987 | 5251 |  | CORR | GENE | 04:12 | 05:31 | 05:00 | 173 | 592 | 10 | EXT |  | 0.9 | (c)
57104.333 | 0.093 | 0.075 | -4.907 | -4.925 | -793 | -498 | -588 | 382 | 75 | 5256 |  | CORR | GENE | 07:36 | 08:24 | 08:09 | 66 | 410 | 10 | EXT |  | 0.89 | (c)
57104.683 | 0.443 | 0.355 | -4.557 | -4.645 | -2189 | -2175 | -2139 | 41 | 355 | 5256 |  | CORR | GENE | 03:51 | 03:53 | 03:59 | 1091 | 100 | 10 | EXT |  | 0.96 | (c)
57110.875 | 1.635 | 1.533 | -9.785 | -9.887 | -163 | 1 | -62 | 0 | 1533 | 5257 |  | CORR | GENE | 08:42 | 09:09 | 08:58 | 156 | 203 | 10 | EXT |  | 0.9 | (c)
57112.046 | 2.806 | 2.784 | -8.614 | -8.636 | -1758 | -1673 | -1656 | 472 | 2784 | 5257 |  | CORR | CIGR | 04:25 | 04:38 | 04:41 | 44 | 204 | 10 | EXT |  | 0.89 | (c)
57126.365 | 5.705 | 5.695 | -5.645 | -5.655 | 1943 | 2118 | 2057 | 59 | 5621 | 5258 |  | CORR | CIGR | 08:06 | 08:34 | 08:24 | 34 | 228 | 10 | EXT |  | 0.89 | (c)
57129.346 | 8.686 | 8.654 | -2.664 | -2.696 | 136 | 289 | 314 | 136 | 2649 | 5258 |  | CORR | CIGR | 03:14 | 03:39 | 03:43 | 47 | 356 | 10 | EXT |  | 0.89 | (c)
57130.369 | 9.709 | 9.588 | -1.641 | -1.762 | 88 | 155 | 274 | 88 | 1628 | 5258 |  | CORR | GENE | 03:07 | 03:17 | 03:37 | 134 | 372 | 10 | EXT |  | 0.9 | (c)
57131.089 | 10.429 | 10.396 | -0.921 | -0.954 | 84 | 149 | 169 | 84 | 902 | 5258 |  | CORR | GENE | 03:06 | 03:16 | 03:20 | 52 | 170 | 10 | EXT |  | 0.89 | (c)
57164.767 | 10.227 | 10.171 | -1.233 | -1.289 | 2151 | -2225 | -2090 | 1870 | 1193 | 5262 |  | ARTD | GENE | 08:05 | 08:19 | 08:40 | 96 | 440 |  | EXT | Наплавка. |  | (c)
57239.392 | 5.882 | 5.7 | -5.188 | -5.37 | 1599 | 1654 | 1634 | 1599 | 5067 | 5269 |  | CORR | GENE | 08:18 | 08:27 | 08:24 | 303 | 71 | 10 | EXT |  | 0.92 | (c)
57248.668 | 4.088 | 4.059 | -7.282 | -7.311 | -1464 | -1427 | -1372 | 767 | 4059 | 5270 |  | CORR | GENE | 09:43 | 09:49 | 09:58 | 106 | 183 | 10 | EXT |  | 0.89 | (c)
57252.067 | 7.487 | 7.479 | -3.883 | -3.891 | 824 | 863 | 894 | 824 | 3864 | 5270 |  | CORR | CIGR | 03:53 | 03:59 | 04:04 | 27 | 138 | 10 | EXT |  | 0.89 | (c)
57252.767 | 8.187 | 8.146 | -3.183 | -3.224 | -565 | -487 | -381 | 197 | 3157 | 5270 |  | CORR | GENE | 00:08 | 00:21 | 00:38 | 67 | 368 | 10 | EXT |  | 0.89 | (c)
57254.233 | 9.653 | 9.643 | -1.717 | -1.727 | -1745 | -1684 | -1671 | 485 | 1691 | 5270 |  | CORR | CIGR | 08:58 | 09:08 | 09:10 | 36 | 148 | 10 | EXT |  | 0.89 | (c)
57256.773 | 0.823 | 0.476 | -10.297 | -10.644 | 1672 | 1888 | 1824 | 255 | 476 | 5271 |  | CORR | GENE | 02:42 | 03:17 | 03:07 | 389 | 304 | 10 | EXT |  | 0.93 | (c)
57259.793 | 3.843 | 3.827 | -7.277 | -7.293 | 2059 | 2110 | 2113 | 63 | 3827 | 5271 |  | CORR | CIGR | 03:45 | 03:53 | 03:53 | 31 | 108 | 12 | EXT |  | 0.89 | (c)
57264.729 | 8.779 | 8.608 | -2.341 | -2.512 | 1743 | 1972 | 1931 | 112 | 2319 | 5271 |  | CORR | GENE | 02:54 | 03:31 | 03:24 | 193 | 376 | 10 | EXT |  | 0.9 | (c)
57265.19 | 9.24 | 9.225 | -1.88 | -1.895 | 2076 | 2119 | 2125 | 58 | 1871 | 5271 |  | CORR | CIGR | 03:47 | 03:54 | 03:55 | 24 | 96 | 10 | EXT |  | 0.89 | (c)
57265.607 | 9.657 | 9.639 | -1.463 | -1.481 | 1791 | 1841 | 1846 | 329 | 1445 | 5271 |  | CORR | CIGR | 03:01 | 03:09 | 03:10 | 36 | 110 | 10 | EXT |  | 0.89 | (c)
57265.959 | 10.009 | 9.991 | -1.111 | -1.129 | -193 | -81 | -102 | 11 | 1096 | 5271 |  | CORR | CIGR | 09:41 | 09:59 | 09:56 | 33 | 182 | 12 | EXT |  | 0.89 | (c)
57267.041 | 11.091 | 11.052 | -0.029 | -0.068 | -651 | -535 | -391 | 130 | 24 | 5271 |  | CORR | CIGR | 08:27 | 08:46 | 09:09 | 44 | 521 | 13 | EXT |  | 0.89 | (c)
57267.625 | 0.555 | 0.498 | -10.845 | -10.902 | -2020 | -1935 | -1891 | 210 | 498 | 5272 |  | CORR | GENE | 09:17 | 09:30 | 09:38 | 77 | 259 | 10 | EXT |  | 0.89 | (c)
57267.886 | 0.816 | 0.797 | -10.584 | -10.603 | -2012 | -1891 | -1911 | 219 | 797 | 5272 |  | CORR | CIGR | 09:18 | 09:38 | 09:34 | 41 | 201 | 12 | EXT |  | 0.89 | (c)
57270.834 | 3.764 | 3.647 | -7.636 | -7.753 | -5 | 9 | 13 | 0 | 3647 | 5272 |  | CORR | AXGR | 02:42 | 02:44 | 02:45 | 205 | 36 | 14 | EXT |  | 0.91 | (c)
57274.524 | 7.454 | 7.421 | -3.946 | -3.979 | -2035 | -1915 | -1927 | 196 | 3942 | 5272 |  | CORR | CIGR | 09:14 | 09:34 | 09:32 | 37 | 215 | 11 | EXT |  | 0.89 | (c)
57279.008 | 0.538 | 0.532 | -10.942 | -10.948 | -1699 | -1467 | -1548 | 531 | 532 | 5273 |  | CORR | GENE | 08:41 | 09:19 | 09:06 | 51 | 302 | 10 | EXT |  | 0.89 | (c)
57283.125 | 4.655 | 4.626 | -6.825 | -6.854 | -1763 | -1565 | -1611 | 467 | 4626 | 5273 |  | CORR | GENE | 08:31 | 09:03 | 08:56 | 58 | 304 | 10 | EXT |  | 0.89 | (c)
57283.857 | 5.387 | 5.374 | -6.093 | -6.106 | -1658 | -1541 | -1556 | 572 | 5374 | 5273 |  | CORR | CIGR | 08:48 | 09:07 | 09:05 | 31 | 204 | 12 | EXT |  | 0.89 | (c)
57293.745 | 0.045 | 0.026 | -2.155 | -2.174 | 1351 | 1640 | 1558 | 466 | 26 | 5275 |  | CORR | GENE | 02:38 | 03:25 | 03:12 | 58 | 414 | 11 | EXT |  | 0.89 | (c)
57293.982 | 0.282 | 0.268 | -1.918 | -1.932 | -1672 | -1433 | -1502 | 558 | 268 | 5275 |  | CORR | CIGR | 06:30 | 07:09 | 06:58 | 41 | 341 | 13 | EXT |  | 0.89 | (c)
57294.068 | 0.368 | 0.344 | -1.832 | -1.856 | -2055 | -1862 | -1881 | 175 | 344 | 5275 |  | CORR | GENE | 05:28 | 05:60 | 05:57 | 56 | 348 | 10 | EXT |  | 0.89 | (c)
57294.224 | 0.524 | 0.512 | -1.676 | -1.688 | 1547 | 1773 | 1719 | 339 | 512 | 5275 |  | CORR | GENE | 03:10 | 03:46 | 03:38 | 61 | 345 | 10 | EXT |  | 0.89 | (c)
57296.673 | 0.773 | 0.752 | -10.387 | -10.408 | -2094 | -1800 | -1903 | 137 | 752 | 5276 |  | CORR | GENE | 06:54 | 07:41 | 07:25 | 82 | 382 | 10 | EXT |  | 0.89 | (c)
57318.602 | 0.082 | 0.064 | -8.888 | -8.906 | -1231 | -1092 | -1141 | 1050 | 64 | 5278 |  | CORR | CIGR | 07:50 | 08:12 | 08:04 | 32 | 181 | 12 | EXT |  | 0.89 | (c)
57318.648 | 0.128 | 0.089 | -8.842 | -8.881 | 1217 | 1359 | 1343 | 1217 | 89 | 5278 |  | CORR | GENE | 02:25 | 02:48 | 02:45 | 53 | 253 | 10 | EXT |  | 0.89 | (c)
57318.758 | 0.238 | 0.214 | -8.732 | -8.756 | 1131 | 1197 | 1219 | 1131 | 214 | 5278 |  | CORR | GENE | 02:11 | 02:22 | 02:25 | 55 | 175 | 10 | EXT |  | 0.89 | (c)
57318.986 | 0.466 | 0.44 | -8.504 | -8.53 | -1381 | -1240 | -1193 | 1004 | 440 | 5278 |  | CORR | GENE | 07:25 | 07:48 | 07:56 | 65 | 377 | 10 | EXT |  | 0.89 | (c)
57319.04 | 0.52 | 0.414 | -8.45 | -8.556 | 1099 | 1248 | 1376 | 1099 | 414 | 5278 |  | CORR | GENE | 02:06 | 02:30 | 02:51 | 132 | 554 | 10 | EXT |  | 0.9 | (c)
57319.445 | 0.925 | 0.894 | -8.045 | -8.076 | -1611 | -1446 | -1490 | 1370 | 894 | 5278 |  | CORR | GENE | 06:48 | 07:15 | 07:08 | 115 | 241 | 11 | EXT |  | 0.9 | (c)
57320.089 | 1.569 | 1.554 | -7.401 | -7.416 | 1299 | 1337 | 1346 | 1299 | 1554 | 5278 |  | CORR | CIGR | 02:38 | 02:44 | 02:46 | 25 | 95 | 10 | EXT |  | 0.89 | (c)
57322.938 | 4.418 | 4.366 | -4.552 | -4.604 | -1451 | -1362 | -1345 | 1239 | 4366 | 5278 |  | CORR | GENE | 07:14 | 07:29 | 07:31 | 59 | 212 | 10 | EXT |  | 0.89 | (c)
57325.531 | 7.011 | 6.895 | -1.959 | -2.075 | 1045 | 1435 | 1334 | 1045 | 1932 | 5278 |  | CORR | GENE | 01:57 | 03:00 | 02:44 | 143 | 579 | 14 | EXT |  | 0.9 | (c)
57325.868 | 7.348 | 7.303 | -1.622 | -1.667 | 2127 | -2078 | -1895 | 1457 | 1193 | 5278 |  | CORR | GENE | 04:52 | 05:33 | 06:02 | 474 | 877 | 28 | EXT |  | 1.06 | (b)
57325.956 | 7.436 | 7.364 | -1.534 | -1.606 | 1170 | 1529 | 1520 | 1170 | 1153 | 5278 |  | CORR | GENE | 02:17 | 03:15 | 03:14 | 453 | 701 | 10 | EXT |  | 0.94 | (c)
57327.782 | 0.292 | 0.186 | -2.608 | -2.714 | -444 | -285 | -364 | 285 | 186 | 5279 |  | CORR | GENE | 04:46 | 05:11 | 04:58 | 288 | 159 | 10 | EXT |  | 0.92 | (c)
57328.884 | 1.394 | 1.115 | -1.506 | -1.785 | -464 | -405 | -412 | 360 | 878 | 5279 |  | CORR | GENE | 04:42 | 04:52 | 04:51 | 907 | 104 | 13 | EXT |  | 0.98 | (c)
57330.69 | 0.3 | 0.233 | -10.84 | -10.907 | -1582 | -1379 | -1448 | 1314 | 233 | 5280 |  | CORR | GENE | 06:29 | 07:02 | 06:51 | 99 | 268 | 12 | EXT |  | 0.89 | (c)
57330.996 | 0.606 | 0.508 | -10.534 | -10.632 | -1688 | -1646 | -1552 | 1417 | 508 | 5280 |  | CORR | GENE | 06:12 | 06:19 | 06:34 | 129 | 270 | 21 | EXT |  | 0.91 | (c)
57330.998 | 0.608 | 0.283 | -10.532 | -10.857 | -2134 | -2117 | -2080 | 2025 | 283 | 5280 |  | CORR | GENE | 04:60 | 05:03 | 05:09 | 379 | 109 | 10 | EXT |  | 0.93 | (c)
57339.945 | 9.555 | 9.531 | -1.585 | -1.609 | 1617 | 1691 | 1687 | 1617 | 1557 | 5280 |  | CORR | GENE | 03:05 | 03:17 | 03:17 | 52 | 141 | 10 | EXT |  | 0.89 | (c)
57340.187 | 9.797 | 9.779 | -1.343 | -1.361 | -1784 | -1618 | -1637 | 1490 | 1324 | 5280 |  | CORR | CIGR | 05:56 | 06:23 | 06:20 | 37 | 294 | 10 | EXT |  | 0.89 | (c)
57340.342 | 9.952 | 9.822 | -1.188 | -1.318 | 1774 | 1925 | 1956 | 1774 | 1173 | 5280 |  | CORR | GENE | 03:31 | 03:55 | 03:60 | 145 | 363 | 15 | EXT |  | 0.91 | (c)
57340.922 | 10.532 | 10.431 | -0.608 | -0.709 | 1542 | 1826 | 1746 | 1542 | 544 | 5280 |  | CORR | GENE | 02:53 | 03:39 | 03:26 | 165 | 408 | 14 | EXT |  | 0.91 | (c)
57341.469 | 11.079 | 11.057 | -0.061 | -0.083 | -1916 | -1725 | -1770 | 1624 | 54 | 5280 |  | CORR | CIGR | 05:35 | 06:06 | 05:59 | 29 | 292 | 13 | EXT |  | 0.89 | (c)
57343.264 | 1.734 | 1.714 | -1.916 | -1.936 | 946 | 1179 | 1121 | 934 | 1714 | 5281 |  | CORR | GENE | 05:25 | 06:02 | 05:53 | 53 | 351 | 10 | EXT |  | 0.89 | (c)
57344.79 | 3.26 | 3.254 | -0.39 | -0.396 | 1034 | 1166 | 1117 | 1030 | 371 | 5281 |  | CORR | CIGR | 05:39 | 06:00 | 05:52 | 25 | 166 | 10 | EXT |  | 0.89 | (c)
57368.85 | 0 | -0.048 | -11.41 | -11.458 | -261 | 765 | 560 | 0 |  | 5285 | Нарушение формы кольцевого шва | GWAN |  | 09:46 | 00:31 | 11:58 | 0 | 1642 |  | EXT | Нарушение формы кольцевого шва |  | (c)
57373.88 | 5.03 | 5.018 | -6.38 | -6.392 | -2226 | -2189 | -2189 | 5 | 5018 | 5285 |  | LWAN | CIGR | 04:29 | 04:34 | 04:34 | 31 | 73 |  | EXT | Эквивалент потери металла 10%. |  | (c)
57380.26 | 0 | -0.038 | -11.44 | -11.478 | 106 | 999 | 767 | 106 |  | 5286 | Нарушение формы кольцевого шва | GWAN |  | 10:38 | 01:02 | 00:25 | 0 | 1323 |  | EXT | Нарушение формы кольцевого шва |  | (c)
57390.94 | 10.68 | 10.657 | -0.76 | -0.783 | -2005 | -1978 | -1919 | 225 | 757 | 5286 |  | CORR | CIGR | 04:57 | 05:01 | 05:11 | 26 | 172 | 10 | EXT |  | 0.89 | (c)
57391.7 | 0 | -0.043 | -11.53 | -11.573 | 213 | 445 | 450 | 213 |  | 5287 | Нарушение формы кольцевого шва | GWAN |  | 10:30 | 11:07 | 11:08 | 0 | 475 |  | EXT | Нарушение формы кольцевого шва |  | (c)
57400.17 | 8.47 | 8.427 | -3.06 | -3.103 | 2037 | 2110 | 2116 | 35 | 3048 | 5287 |  | CORR | GENE | 03:25 | 03:36 | 03:37 | 55 | 158 | 10 | EXT |  | 0.89 | (c)
57412.148 | 8.918 | 8.685 | -2.162 | -2.395 | -1962 | -1929 | -1925 | 268 | 2035 | 5288 |  | CORR | GENE | 08:29 | 08:35 | 08:35 | 360 | 75 | 10 | EXT |  | 0.92 | (c)
57421.992 | 7.682 | 7.655 | -3.428 | -3.455 | -937 | -854 | -850 | 763 | 3407 | 5289 |  | CORR | CIGR | 08:43 | 08:57 | 08:57 | 48 | 174 | 10 | EXT | Аномалия находится на упругопластическом изгибе: R=403 D, максимальное растяжение на 5.1 час. | 0.89 | (c)
57426.945 | 1.525 | 1.483 | -9.765 | -9.807 | 1230 | 1377 | 1411 | 638 | 1483 | 5290 |  | CORR | GENE | 06:04 | 06:28 | 06:34 | 74 | 363 | 10 | EXT | Аномалия находится на упругопластическом изгибе: R=316 D, максимальное растяжение на 5.7 час. | 1.04 | (b)
57457.489 | 9.449 | 9.419 | -2.091 | -2.121 | -973 | -932 | -849 | 724 | 2070 | 5292 |  | CORR | GENE | 07:14 | 07:20 | 07:34 | 51 | 249 | 10 | EXT |  | 0.89 | (c)
57478.403 | 7.773 | 7.752 | -3.287 | -3.308 | -1000 | -943 | -938 | 876 | 3178 | 5294 |  | CORR | GENE | 03:47 | 03:56 | 03:57 | 130 | 124 | 11 | EXT |  | 0.9 | (c)
57586.662 | 3.362 | 3.169 | -8.248 | -8.441 | 790 | 934 | 1179 | 790 | 3169 | 5304 |  | GOUG | GENE | 06:13 | 06:36 | 07:16 | 238 | 777 | 6 | EXT | Зона задиров. |  | (c)
57670.565 | 7.475 | 7.296 | -3.635 | -3.814 | -188 | -93 | -139 | 90 | 3611 | 5311 |  | GOUG | GENE | 08:11 | 08:26 | 08:18 | 203 | 97 | 7 | EXT | Задир. |  | (c)
57724.052 | 5.852 | 5.836 | -4.958 | -4.974 | 2102 | 2154 | 2147 | 39 | 4933 | 5316 |  | CORR | CIGR | 03:33 | 03:41 | 03:40 | 41 | 89 | 11 | EXT |  | 0.89 | (c)
57757.21 | 0 | -0.035 | -11.54 | -11.575 | -1020 | -771 | -722 | 425 |  | 5320 | Вышлифовка на шве | GWAN | GENE | 11:44 | 00:24 | 00:32 | 59 | 594 | 12 | EXT | Вышлифовка на шве Аномалия находится на отводе. Аномалия находится на упругопластическом изгибе: R=663 D, максимальное растяжение на 5.8 час. |  | (c)
57757.21 | 0 | -0.022 | -11.54 | -11.562 | -1442 | -1300 | -1269 | 1096 |  | 5320 | Вышлифовка на шве | GWAN | CIGR | 10:36 | 10:59 | 11:04 | 39 | 346 | 12 | EXT | Вышлифовка на шве Аномалия находится на отводе. Аномалия находится на упругопластическом изгибе: R=663 D, максимальное растяжение на 5.8 час. |  | (c)
57760.282 | 3.072 | 3.048 | -8.468 | -8.492 | 2210 | -2152 | -2153 | 2056 | 3048 | 5320 |  | CORR | CIGR | 08:25 | 08:41 | 08:41 | 38 | 196 | 10 | EXT | Аномалия находится на отводе. | 0.89 | (c)
57791.268 | 11.088 | 11.068 | -0.132 | -0.152 | 85 | 289 | 231 | 85 | 43 | 5322 |  | CORR | GENE | 04:17 | 04:50 | 04:41 | 109 | 293 | 10 | EXT |  | 0.89 | (c)
57799.508 | 8.108 | 7.987 | -3.542 | -3.663 | 1821 | 1962 | 2032 | 1821 | 3443 | 5323 |  | CORR | GENE | 06:56 | 07:19 | 07:30 | 220 | 420 | 10 | EXT |  | 0.91 | (c)
57799.982 | 8.582 | 8.089 | -3.068 | -3.561 | 810 | 896 | 859 | 810 | 2981 | 5323 |  | CORR | GENE | 04:13 | 04:27 | 04:21 | 580 | 99 | 10 | EXT |  | 0.94 | (c)
57803.57 | 0.52 | 0.368 | -10.8 | -10.952 | 620 | 649 | 655 | 620 | 368 | 5324 |  | CORR | GENE | 04:05 | 04:09 | 04:10 | 645 | 70 | 11 | EXT |  | 0.95 | (c)
57805.662 | 2.612 | 2.308 | -8.708 | -9.012 | 664 | 690 | 697 | 664 | 2308 | 5324 |  | CORR | GENE | 04:12 | 04:16 | 04:17 | 456 | 67 | 13 | EXT |  | 0.95 | (c)
57808.811 | 5.761 | 5.717 | -5.559 | -5.603 | 1869 | 2131 | 2069 | 0 | 5534 | 5324 |  | CORR | GENE | 07:26 | 08:09 | 07:59 | 69 | 400 | 11 | EXT |  | 0.89 | (c)
57848.09 | 0 | -0.036 | -11.49 | -11.526 | -384 | -217 | -150 | 0 |  | 5328 | Вышлифовка на шве | GWAN | GENE | 02:10 | 02:37 | 02:48 | 60 | 468 | 11 | EXT | Вышлифовка на шве Аномалия находится на отводе. |  | (c)
57853.193 | 5.103 | 5.08 | -6.387 | -6.41 | 224 | 308 | 321 | 224 | 5080 | 5328 |  | CORR | CIGR | 03:49 | 04:02 | 04:04 | 34 | 193 | 10 | EXT | Аномалия находится на отводе. | 0.74 | (c)
57854.456 | 6.366 | 6.338 | -5.124 | -5.152 | 1794 | 1851 | 1901 | 1794 | 5113 | 5328 |  | CORR | CIGR | 08:02 | 08:11 | 08:19 | 39 | 213 | 10 | EXT | Аномалия находится на отводе. | 0.74 | (c)
57854.807 | 6.717 | 6.707 | -4.773 | -4.783 | 183 | 246 | 238 | 183 | 4764 | 5328 |  | CORR | CIGR | 03:42 | 03:52 | 03:51 | 19 | 109 | 10 | EXT | Аномалия находится на отводе. | 0.74 | (c)
57883.917 | 1.937 | 1.857 | -0.923 | -1.003 | 1041 | 1065 | 1062 | 1041 | 860 | 5331 |  | CORR | AXGR | 03:59 | 04:03 | 04:03 | 143 | 42 | 10 | EXT |  | 0.9 | (c)
57896.037 | 2.747 | 2.563 | -6.853 | -7.037 | 1947 | 2144 | 2112 | 1947 | 2563 | 5333 |  | GOUG | GENE | 07:03 | 07:35 | 07:30 | 208 | 329 | 7 | EXT | Зона задиров. |  | (c)
57902.81 | 9.52 | 9.504 | -0.08 | -0.096 | 275 | 339 | 343 | 275 | 70 | 5333 |  | CORR | CIGR | 02:33 | 02:43 | 02:44 | 26 | 135 | 10 | EXT |  | 0.89 | (c)
57902.947 | 0.057 | 0.034 | -2.003 | -2.026 | 1677 | 1736 | 1761 | 385 | 34 | 5334 |  | CORR | CIGR | 03:54 | 04:03 | 04:07 | 40 | 168 | 13 | EXT |  | 0.89 | (c)
57937.57 | 0 | -0.037 | -11.2 | -11.237 | 703 | 961 | 904 | 703 |  | 5338 | Нарушение формы кольцевого шва | GWAN |  | 02:25 | 03:06 | 02:57 | 0 | 403 |  | EXT | Нарушение формы кольцевого шва |  | (c)
57937.57 | 0 | -0.039 | -11.2 | -11.239 | -1754 | -1611 | -1606 | 1459 |  | 5338 | Нарушение формы кольцевого шва | GWAN |  | 07:48 | 08:11 | 08:12 | 0 | 295 |  | EXT | Нарушение формы кольцевого шва |  | (c)
57945.31 | 7.74 | 7.364 | -3.46 | -3.836 | -1861 | -1801 | -1818 | 1775 | 3332 | 5338 |  | CORR | GENE | 07:31 | 07:41 | 07:38 | 504 | 86 | 10 | EXT |  | 0.94 | (c)
57945.54 | 7.97 | 7.944 | -3.23 | -3.256 | -1958 | -1889 | -1809 | 1661 | 3230 | 5338 |  | CORR | CIGR | 07:15 | 07:26 | 07:39 | 26 | 297 | 12 | EXT |  | 0.89 | (c)
57948.272 | 10.702 | 10.609 | -0.498 | -0.591 | -1846 | -1299 | -1468 | 1091 | 438 | 5338 |  | CORR | GENE | 07:33 | 09:02 | 08:34 | 153 | 755 | 10 | EXT |  | 0.9 | (c)
57948.712 | 11.142 | 10.966 | -0.058 | -0.234 | -1803 | -1299 | -1509 | 1215 | 37 | 5338 |  | CORR | GENE | 07:40 | 09:01 | 08:28 | 197 | 588 | 11 | EXT |  | 0.91 | (c)
57954.126 | 5.356 | 4.139 | -5.614 | -6.831 | -1015 | -976 | -972 | 929 | 4139 | 5339 |  | CORR | GENE | 07:52 | 07:58 | 07:59 | 1409 | 86 | 10 | EXT |  | 0.97 | (c)
57956.009 | 7.239 | 6.494 | -3.731 | -4.476 | -1345 | -1277 | -1251 | 1157 | 3389 | 5339 |  | CORR | GENE | 06:59 | 07:10 | 07:14 | 1087 | 188 | 10 | EXT |  | 0.96 | (c)
57957.266 | 8.496 | 7.93 | -2.474 | -3.04 | -1465 | -1296 | -1243 | 1022 | 2184 | 5339 |  | CORR | GENE | 06:40 | 07:07 | 07:15 | 856 | 443 | 12 | EXT |  | 0.97 | (c)
57959.801 | 0.061 | 0.036 | -11.359 | -11.384 | -1246 | -1145 | -916 | 586 | 36 | 5340 |  | CORR | GENE | 07:37 | 07:53 | 08:30 | 96 | 660 | 10 | EXT |  | 0.89 | (c)
57965.819 | 6.079 | 6.043 | -5.341 | -5.377 | -1005 | -863 | -916 | 826 | 5329 | 5340 |  | CORR | GENE | 08:16 | 08:39 | 08:30 | 48 | 179 | 10 | EXT |  | 0.89 | (c)
57965.897 | 6.157 | 6.134 | -5.263 | -5.286 | -1331 | -1225 | -1228 | 1125 | 5250 | 5340 |  | CORR | CIGR | 07:23 | 07:40 | 07:40 | 36 | 206 | 12 | EXT |  | 0.89 | (c)
57966.667 | 6.927 | 6.905 | -4.493 | -4.515 | -794 | -701 | -690 | 586 | 4477 | 5340 |  | CORR | CIGR | 08:50 | 09:05 | 09:07 | 38 | 207 | 10 | EXT |  | 0.89 | (c)
57969.77 | 10.03 | 9.913 | -1.39 | -1.507 | -848 | -584 | -658 | 467 | 1352 | 5340 |  | CORR | GENE | 08:41 | 09:24 | 09:12 | 155 | 381 | 10 | EXT |  | 0.9 | (c)
57970.675 | 10.935 | 10.837 | -0.485 | -0.583 | -1066 | -905 | -796 | 525 | 441 | 5340 |  | CORR | GENE | 08:06 | 08:32 | 08:50 | 142 | 541 | 10 | EXT |  | 0.9 | (c)
57971.095 | 11.355 | 11.311 | -0.065 | -0.109 | -774 | -689 | -644 | 513 | 42 | 5340 |  | CORR | GENE | 08:53 | 09:07 | 09:14 | 67 | 262 | 10 | EXT |  | 0.89 | (c)
57972.163 | 1.003 | 0.895 | -10.357 | -10.465 | 635 | 753 | 757 | 635 | 895 | 5341 |  | CORR | GENE | 03:14 | 03:33 | 03:34 | 127 | 244 | 10 | EXT |  | 0.9 | (c)
57972.586 | 1.426 | 1.346 | -9.934 | -10.014 | 892 | 920 | 928 | 892 | 1346 | 5341 |  | CORR | GENE | 03:56 | 04:00 | 04:02 | 168 | 72 | 10 | EXT |  | 0.9 | (c)
57978.109 | 6.949 | 6.882 | -4.411 | -4.478 | 700 | 763 | 934 | 700 | 4387 | 5341 |  | CORR | GENE | 03:25 | 03:35 | 04:03 | 91 | 468 | 10 | EXT |  | 0.89 | (c)
57980.655 | 9.495 | 9.439 | -1.865 | -1.921 | 587 | 1186 | 1060 | 587 | 1755 | 5341 |  | CORR | GENE | 03:07 | 04:43 | 04:23 | 166 | 946 | 12 | EXT |  | 0.9 | (c)
57983.737 | 1.217 | 1.163 | -9.923 | -9.977 | -593 | -526 | -465 | 336 | 1163 | 5342 |  | CORR | GENE | 04:23 | 04:34 | 04:44 | 75 | 257 | 10 | EXT |  | 0.89 | (c)
57984.242 | 1.722 | 1.707 | -9.418 | -9.433 | -1032 | -952 | -909 | 785 | 1707 | 5342 |  | CORR | CIGR | 03:13 | 03:26 | 03:32 | 32 | 247 | 12 | EXT |  | 0.89 | (c)
57993.764 | 0.104 | 0.043 | -11.386 | -11.447 | 1414 | 1726 | 1761 | 1414 | 43 | 5343 |  | CORR | GENE | 06:42 | 07:32 | 07:38 | 94 | 695 | 10 | EXT |  | 0.89 | (c)
58005.188 | 0.038 | 0.014 | -11.302 | -11.326 | 292 | 779 | 618 | 292 | 14 | 5344 |  | CORR | GENE | 06:53 | 08:11 | 07:45 | 124 | 653 | 11 | EXT |  | 0.9 | (c)
58013.84 | 8.69 | 8.664 | -2.65 | -2.676 | -1637 | -1574 | -1575 | 1514 | 2618 | 5344 |  | ARTD | GENE | 01:42 | 01:52 | 01:51 | 58 | 123 |  | EXT | Наплавка. |  | (c)
58031.816 | 5.396 | 5.33 | -5.714 | -5.78 | -2095 | -2021 | -1889 | 1683 | 5330 | 5346 |  | CORR | GENE | 04:35 | 04:47 | 05:08 | 82 | 412 | 10 | EXT |  | 0.89 | (c)
58034.769 | 8.349 | 8.289 | -2.761 | -2.821 | -1512 | -1395 | -1387 | 1262 | 2724 | 5346 |  | CORR | GENE | 06:09 | 06:28 | 06:29 | 97 | 250 | 10 | EXT |  | 0.89 | (c)
58035.527 | 9.107 | 9.067 | -2.003 | -2.043 | -605 | -435 | -482 | 359 | 1997 | 5346 |  | CORR | CIGR | 08:35 | 09:03 | 08:55 | 46 | 246 | 11 | EXT |  | 0.89 | (c)
58035.77 | 9.35 | 9.332 | -1.76 | -1.778 | -1445 | -1382 | -1395 | 1345 | 1745 | 5346 |  | CORR | CIGR | 06:20 | 06:30 | 06:28 | 33 | 99 | 10 | EXT |  | 0.89 | (c)
58037.53 | 0 | -0.048 | -11.23 | -11.278 | -1890 | -1701 | -1695 | 1501 |  | 5347 | Вышлифовка на шве | GWAN | GENE | 11:20 | 11:50 | 11:51 | 59 | 389 | 12 | EXT | Вышлифовка на шве |  | (c)
58039.537 | 2.007 | 1.911 | -9.223 | -9.319 | 794 | 807 | 812 | 794 | 1911 | 5347 |  | CORR | AXGR | 06:33 | 06:35 | 06:36 | 179 | 37 | 11 | EXT |  | 0.91 | (c)
58040.101 | 2.571 | 2.514 | -8.659 | -8.716 | 798 | 822 | 818 | 798 | 2514 | 5347 |  | CORR | AXGR | 06:34 | 06:37 | 06:37 | 115 | 40 | 10 | EXT |  | 0.9 | (c)
58041.01 | 3.48 | 3.428 | -7.75 | -7.802 | 646 | 958 | 832 | 646 | 3428 | 5347 |  | CORR | GENE | 06:09 | 06:59 | 06:39 | 73 | 373 | 10 | EXT |  | 0.89 | (c)
58043.009 | 5.479 | 5.446 | -5.751 | -5.784 | 732 | 948 | 862 | 732 | 5446 | 5347 |  | CORR | GENE | 06:23 | 06:58 | 06:44 | 54 | 261 | 10 | EXT |  | 0.89 | (c)
58043.809 | 6.279 | 6.253 | -4.951 | -4.977 | 770 | 865 | 845 | 770 | 4943 | 5347 |  | CORR | CIGR | 06:29 | 06:44 | 06:41 | 34 | 150 | 10 | EXT |  | 0.89 | (c)
58046.056 | 8.526 | 8.508 | -2.704 | -2.722 | 908 | 995 | 992 | 908 | 2685 | 5347 |  | CORR | CIGR | 06:51 | 07:05 | 07:05 | 37 | 169 | 10 | EXT |  | 0.89 | (c)
58060.275 | 0.355 | 0.328 | -9.345 | -9.372 | 1889 | 2116 | 2056 | 1889 | 328 | 5349 |  | CORR | CIGR | 04:01 | 04:38 | 04:28 | 27 | 334 | 10 | EXT |  | 0.89 | (c)
58063.425 | 3.505 | 3.419 | -6.195 | -6.281 | 2170 | -2122 | -2112 | 1933 | 3419 | 5349 |  | DENT | GENE | 04:47 | 05:14 | 05:16 | 178 | 358 | 0.4 | N/A | Глубина вмятины: 6 мм (0,4%). Линейка: 18 см в (342 см; 05:14 ч:мин) |  | (c)
58065.709 | 5.789 | 5.733 | -3.911 | -3.967 | 1529 | 1748 | 1679 | 1529 | 3889 | 5349 |  | CORR | GENE | 03:03 | 03:39 | 03:28 | 78 | 300 | 13 | EXT |  | 0.89 | (c)
58093.157 | 0.177 | 0.177 | -10.513 | -10.513 | 1529 | 2226 | 2186 | 0 | 177 | 5353 |  | CORR | GENE | 03:34 | 05:26 | 05:20 | 177 | 1313 | 11 | EXT |  | 0.9 | (c)
58099.167 | 6.187 | 6.172 | -4.503 | -4.518 | 1993 | 2192 | 2159 | 0 | 4455 | 5353 |  | CORR | GENE | 04:49 | 05:21 | 05:16 | 63 | 333 | 10 | EXT |  | 0.89 | (c)
58099.582 | 6.602 | 6.444 | -4.088 | -4.246 | 1431 | 1912 | 1755 | 152 | 4056 | 5353 |  | CORR | GENE | 03:18 | 04:36 | 04:10 | 190 | 648 | 11 | EXT |  | 0.91 | (c)
58101.912 | 8.932 | 8.86 | -1.758 | -1.83 | -1901 | -1709 | -1734 | 329 | 1740 | 5353 |  | CORR | GENE | 06:20 | 06:51 | 06:47 | 90 | 336 | 12 | EXT |  | 0.89 | (c)
58105.377 | 1.707 | 1.686 | -9.693 | -9.714 | -936 | -830 | -835 | 734 | 1686 | 5354 |  | CORR | CIGR | 08:17 | 08:34 | 08:33 | 46 | 203 | 10 | EXT |  | 0.89 | (c)
58114.89 | 11.22 | 10.997 | -0.18 | -0.403 | 1826 | 1849 | 1854 | 348 | 88 | 5354 |  | CORR | GENE | 03:43 | 03:46 | 03:47 | 315 | 56 | 10 | EXT |  | 0.92 | (c)
58115.129 | 0.059 | 0.052 | -11.341 | -11.348 | 2206 | 2227 | -2221 | 0 | 52 | 5355 |  | CORR | GENE | 03:43 | 03:47 | 03:49 | 792 | 68 | 11 | EXT |  | 0.96 | (c)
58134.92 | 8.45 | 7.864 | -2.72 | -3.306 | 2155 | 2208 | 2195 | 0 | 2550 | 5356 |  | CORR | GENE | 04:22 | 04:30 | 04:28 | 756 | 80 | 14 | EXT |  | 0.98 | (c)
58135.654 | 9.184 | 9.131 | -1.986 | -2.039 | 2178 | 2230 | -2121 | 0 | 1970 | 5356 |  | CORR | GENE | 04:25 | 04:34 | 04:52 | 69 | 324 | 10 | EXT |  | 0.89 | (c)
58136.048 | 9.578 | 9.577 | -1.592 | -1.593 | -2094 | -1953 | -1985 | 137 | 1556 | 5356 |  | CORR | CIGR | 04:56 | 05:19 | 05:14 | 37 | 217 | 12 | EXT |  | 0.89 | (c)
58136.367 | 9.897 | 9.897 | -1.273 | -1.273 | 2181 | 2215 | -2200 | 0 | 117 | 5356 |  | CORR | GENE | 04:26 | 04:31 | 04:39 | 1156 | 160 | 10 | EXT |  | 0.96 | (c)
58158.908 | 9.878 | 9.86 | -1.432 | -1.45 | -1791 | -1638 | -1687 | 440 | 1414 | 5358 |  | CORR | CIGR | 07:06 | 07:31 | 07:23 | 36 | 208 | 11 | EXT |  | 0.89 | (c)
58159.229 | 10.199 | 10.168 | -1.111 | -1.142 | -1547 | -1468 | -1500 | 684 | 523 | 5358 |  | CORR | GENE | 07:46 | 07:58 | 07:53 | 619 | 93 | 11 | EXT |  | 0.95 | (c)
58159.926 | 10.896 | 10.856 | -0.414 | -0.454 | 1325 | 1428 | 1447 | 661 | 408 | 5358 |  | CORR | CIGR | 03:29 | 03:46 | 03:49 | 46 | 244 | 10 | EXT |  | 0.89 | (c)
58159.956 | 10.926 | 10.898 | -0.384 | -0.412 | -1876 | -1702 | -1747 | 355 | 354 | 5358 |  | CORR | GENE | 06:53 | 07:21 | 07:13 | 58 | 258 | 14 | EXT |  | 0.89 | (c)
58160.301 | 11.271 | 11.232 | -0.039 | -0.078 | 2072 | 2121 | -2140 | 0 | 30 | 5358 |  | CORR | CIGR | 05:30 | 05:38 | 06:10 | 48 | 498 | 10 | EXT |  | 0.89 | (c)
58160.615 | 0.275 | 0.245 | -11.195 | -11.225 | -2170 | -2057 | -2098 | 60 | 245 | 5359 |  | CORR | CIGR | 04:24 | 04:42 | 04:36 | 49 | 145 | 12 | EXT |  | 0.89 | (c)
58160.7 | 0.36 | 0.342 | -11.11 | -11.128 | -1877 | -1727 | -1776 | 353 | 342 | 5359 |  | CORR | CIGR | 05:11 | 05:36 | 05:28 | 31 | 203 | 14 | EXT |  | 0.89 | (c)
58160.821 | 0.481 | 0.456 | -10.989 | -11.014 | 2012 | 2099 | 2079 | 84 | 456 | 5359 |  | CORR | CIGR | 03:39 | 03:53 | 03:50 | 28 | 135 | 10 | EXT |  | 0.89 | (c)
58160.832 | 0.492 | 0.458 | -10.978 | -11.012 | -984 | -882 | -839 | 694 | 458 | 5359 |  | CORR | CIGR | 07:35 | 07:52 | 07:59 | 47 | 290 | 14 | EXT |  | 0.89 | (c)
58160.919 | 0.579 | 0.564 | -10.891 | -10.906 | -991 | -944 | -943 | 894 | 564 | 5359 |  | CORR | CIGR | 07:34 | 07:42 | 07:42 | 37 | 97 | 12 | EXT |  | 0.89 | (c)
58161.353 | 1.013 | 0.984 | -10.457 | -10.486 | -1136 | -1031 | -1008 | 880 | 984 | 5359 |  | CORR | GENE | 07:11 | 07:28 | 07:32 | 52 | 256 | 21 | EXT |  | 0.89 | (c)
58161.627 | 1.287 | 1.226 | -10.183 | -10.244 | -1042 | -643 | -707 | 372 | 1226 | 5359 |  | CORR | GENE | 07:26 | 08:31 | 08:20 | 197 | 669 | 10 | EXT |  | 0.9 | (c)
58161.817 | 1.477 | 1.454 | -9.993 | -10.016 | -840 | -785 | -753 | 666 | 1454 | 5359 |  | CORR | CIGR | 07:59 | 08:08 | 08:13 | 43 | 174 | 12 | EXT |  | 0.89 | (c)
58164.852 | 4.512 | 4.293 | -6.958 | -7.177 | -563 | -224 | -358 | 154 | 4293 | 5359 |  | CORR | GENE | 08:44 | 09:38 | 09:17 | 244 | 409 | 13 | EXT |  | 0.92 | (c)
58165.785 | 5.445 | 5.401 | -6.025 | -6.069 | -682 | -623 | -599 | 516 | 5401 | 5359 |  | CORR | GENE | 08:24 | 08:34 | 08:38 | 68 | 166 | 11 | EXT |  | 0.89 | (c)
58165.912 | 5.572 | 5.504 | -5.898 | -5.966 | -1469 | -1290 | -1351 | 761 | 5504 | 5359 |  | CORR | GENE | 06:17 | 06:46 | 06:36 | 86 | 237 | 10 | EXT |  | 0.89 | (c)
58172.842 | 1.032 | 0.995 | -10.128 | -10.165 | -1182 | -1137 | -1110 | 1037 | 995 | 5360 |  | CORR | CIGR | 05:57 | 06:05 | 06:09 | 42 | 145 | 13 | EXT | Аномалия находится на отводе. | 0.74 | (c)
58178.369 | 6.559 | 6.498 | -4.601 | -4.662 | -1081 | -882 | -861 | 641 | 4499 | 5360 |  | CORR | GENE | 06:14 | 06:46 | 06:49 | 163 | 440 | 10 | EXT | Аномалия находится на отводе. | 0.75 | (c)
58181.628 | 9.818 | 9.755 | -1.342 | -1.405 | -1096 | -936 | -968 | 839 | 1314 | 5360 |  | CORR | GENE | 06:11 | 06:37 | 06:32 | 91 | 257 | 13 | EXT | Аномалия находится на отводе. | 0.75 | (c)
58182.433 | 10.623 | 10.511 | -0.537 | -0.649 | -1068 | -991 | -882 | 695 | 509 | 5360 |  | CORR | GENE | 06:16 | 06:28 | 06:46 | 140 | 372 | 18 | EXT | Аномалия находится на отводе. | 0.76 | (c)
58182.509 | 10.699 | 10.613 | -0.461 | -0.547 | -1664 | -1561 | -1543 | 1421 | 441 | 5360 |  | CORR | GENE | 04:40 | 04:56 | 04:59 | 106 | 243 | 14 | EXT | Аномалия находится на отводе. | 0.75 | (c)
58183.235 | 0.265 | 0.225 | -11.175 | -11.215 | -2027 | -1880 | -1845 | 1663 | 225 | 5361 | Дефект проката | MIAN | GENE | 09:04 | 09:28 | 09:33 | 503 | 364 |  | INT | Дефект проката Эквивалент потери металла 14%. |  | (c)
58197.744 | 3.334 | 3.181 | -8.296 | -8.449 | 1755 | 1771 | 1774 | 437 | 3181 | 5362 |  | CORR | AXGR | 07:14 | 07:17 | 07:18 | 220 | 39 | 10 | EXT |  | 0.91 | (c)
58200.409 | 5.999 | 5.968 | -5.631 | -5.662 | -2179 | -2105 | -2091 | 51 | 5612 | 5362 |  | CORR | CIGR | 08:40 | 08:52 | 08:54 | 50 | 177 | 10 | EXT |  | 0.89 | (c)
58201.478 | 7.068 | 7.055 | -4.562 | -4.575 | -2179 | -2108 | -2120 | 52 | 4550 | 5362 |  | CORR | CIGR | 08:40 | 08:51 | 08:49 | 25 | 117 | 10 | EXT |  | 0.89 | (c)
58202.325 | 7.915 | 7.509 | -3.715 | -4.121 | -2179 | -2176 | -2152 | 52 | 3675 | 5362 |  | CORR | GENE | 08:40 | 08:40 | 08:44 | 446 | 54 | 10 | EXT |  | 0.93 | (c)
58206.228 | 0.188 | 0.11 | -11.122 | -11.2 | -1731 | -1435 | -1397 | 499 | 110 | 5363 |  | CORR | GENE | 07:59 | 08:47 | 08:53 | 121 | 669 | 10 | EXT |  | 0.89 | (c)
58210.644 | 4.604 | 4.578 | -6.706 | -6.732 | -1949 | -1886 | -1854 | 281 | 4578 | 5363 |  | CORR | CIGR | 07:24 | 07:34 | 07:39 | 47 | 191 | 10 | EXT |  | 0.89 | (c)
58211.31 | 5.27 | 5.21 | -6.04 | -6.1 | -2081 | -1887 | -1892 | 149 | 5210 | 5363 |  | CORR | GENE | 07:02 | 07:34 | 07:33 | 190 | 380 | 10 | EXT |  | 0.9 | (c)
58211.815 | 5.775 | 5.757 | -5.535 | -5.553 | 1466 | 1567 | 1558 | 581 | 5500 | 5363 |  | CORR | GENE | 04:35 | 04:51 | 04:50 | 53 | 184 | 10 | EXT |  | 0.89 | (c)
58213.172 | 7.132 | 7.118 | -4.178 | -4.192 | -1949 | -1904 | -1882 | 282 | 4168 | 5363 |  | CORR | CIGR | 07:24 | 07:31 | 07:34 | 24 | 134 | 10 | EXT |  | 0.89 | (c)
58213.65 | 7.61 | 7.603 | -3.7 | -3.707 | -2172 | -2051 | -2034 | 58 | 3661 | 5363 |  | CORR | CIGR | 06:48 | 07:07 | 07:10 | 46 | 276 | 10 | EXT |  | 0.89 | (c)
58214.043 | 8.003 | 7.917 | -3.307 | -3.393 | 1484 | 1572 | 1555 | 605 | 3292 | 5363 |  | CORR | GENE | 04:38 | 04:52 | 04:49 | 101 | 141 | 10 | EXT |  | 0.89 | (c)
58214.506 | 8.466 | 8.447 | -2.844 | -2.863 | 1585 | 1720 | 1704 | 408 | 2821 | 5363 |  | CORR | CIGR | 04:54 | 05:16 | 05:13 | 42 | 238 | 11 | EXT |  | 0.89 | (c)
58214.769 | 8.729 | 8.695 | -2.581 | -2.615 | 1439 | 1579 | 1593 | 484 | 2540 | 5363 |  | CORR | GENE | 04:30 | 04:53 | 04:55 | 75 | 308 | 11 | EXT |  | 0.89 | (c)
58215.422 | 9.382 | 9.338 | -1.928 | -1.972 | 1361 | 1442 | 1518 | 555 | 1910 | 5363 |  | CORR | GENE | 04:18 | 04:31 | 04:43 | 62 | 315 | 10 | EXT |  | 0.89 | (c)
58215.972 | 9.932 | 9.881 | -1.378 | -1.429 | 892 | 1023 | 1057 | 892 | 1365 | 5363 |  | CORR | GENE | 03:02 | 03:23 | 03:29 | 64 | 331 | 10 | EXT |  | 0.89 | (c)
58216.445 | 10.405 | 10.376 | -0.905 | -0.934 | 903 | 1154 | 1223 | 688 | 865 | 5363 |  | CORR | GENE | 03:04 | 03:44 | 03:56 | 69 | 640 | 10 | EXT |  | 0.89 | (c)
58216.54 | 10.5 | 10.489 | -0.81 | -0.821 | -1930 | -1830 | -1827 | 300 | 781 | 5363 |  | CORR | CIGR | 07:27 | 07:43 | 07:43 | 40 | 207 | 10 | EXT |  | 0.89 | (c)
58217.068 | 11.028 | 11.013 | -0.282 | -0.297 | 891 | 951 | 952 | 891 | 269 | 5363 |  | CORR | CIGR | 03:02 | 03:12 | 03:12 | 28 | 121 | 11 | EXT |  | 0.89 | (c)
58217.45 | 0.1 | 0.071 | -11.36 | -11.389 | 1518 | 1687 | 1802 | 145 | 71 | 5364 |  | CORR | GENE | 04:37 | 05:04 | 05:23 | 114 | 567 | 10 | EXT |  | 0.89 | (c)
58217.777 | 0.427 | 0.368 | -11.033 | -11.092 | -1412 | -1291 | -1237 | 819 | 368 | 5364 |  | CORR | GENE | 08:44 | 09:04 | 09:13 | 81 | 350 | 10 | EXT |  | 0.89 | (c)
58218.56 | 1.21 | 1.191 | -10.25 | -10.269 | -1448 | -1328 | -1335 | 783 | 1191 | 5364 |  | CORR | CIGR | 08:38 | 08:58 | 08:57 | 35 | 224 | 11 | EXT |  | 0.89 | (c)
58225.299 | 7.949 | 7.787 | -3.511 | -3.673 | -1676 | -1519 | -1422 | 555 | 3504 | 5364 |  | CORR | GENE | 08:02 | 08:27 | 08:43 | 169 | 507 | 10 | EXT |  | 0.9 | (c)
58225.357 | 8.007 | 8.001 | -3.453 | -3.459 | 1912 | 1965 | 1987 | 168 | 3422 | 5364 |  | CORR | CIGR | 05:41 | 05:49 | 05:53 | 37 | 151 | 10 | EXT |  | 0.89 | (c)
58225.425 | 8.075 | 8.057 | -3.385 | -3.403 | -1536 | -1424 | -1416 | 695 | 3363 | 5364 |  | CORR | CIGR | 08:24 | 08:42 | 08:44 | 40 | 240 | 10 | EXT |  | 0.89 | (c)
58228.042 | 10.692 | 10.663 | -0.768 | -0.797 | -1520 | -1385 | -1394 | 710 | 741 | 5364 |  | CORR | GENE | 08:27 | 08:49 | 08:47 | 56 | 252 | 17 | EXT |  | 0.89 | (c)
58228.117 | 10.767 | 10.748 | -0.693 | -0.712 | -1735 | -1671 | -1680 | 495 | 671 | 5364 |  | CORR | CIGR | 07:52 | 08:02 | 08:01 | 41 | 111 | 11 | EXT |  | 0.89 | (c)
58228.81 | 0 | -0.02 | -11.54 | -11.56 | -1517 | -1317 | -1372 | 1227 |  | 5365 | Нарушение формы кольцевого шва | GWAN |  | 04:43 | 05:15 | 05:07 | 0 | 290 |  | EXT | Нарушение формы кольцевого шва Аномалия находится на отводе. |  | (c)
58228.832 | 0.022 | 0.011 | -11.518 | -11.529 | -588 | -321 | -161 | 0 | 11 | 5365 |  | CORR | GENE | 07:13 | 07:56 | 08:22 | 78 | 854 | 13 | EXT | Аномалия находится на отводе. | 0.89 | (c)
58233.775 | 4.965 | 4.928 | -6.575 | -6.612 | -295 | -44 | -115 | 0 | 4928 | 5365 |  | CORR | GENE | 08:00 | 08:41 | 08:29 | 71 | 360 | 12 | EXT | Аномалия находится на отводе. | 0.89 | (c)
58233.821 | 5.011 | 4.989 | -6.529 | -6.551 | 2193 | -2039 | -2087 | 1907 | 4989 | 5365 |  | CORR | GENE | 02:42 | 03:19 | 03:11 | 96 | 361 | 10 | EXT | Аномалия находится на отводе. | 0.89 | (c)
58234.56 | 5.75 | 5.724 | -5.79 | -5.816 | -284 | -130 | -130 | 0 | 5724 | 5365 |  | CORR | CIGR | 08:02 | 08:27 | 08:27 | 42 | 307 | 12 | EXT | Аномалия находится на отводе. | 0.89 | (c)
58240.393 | 0.043 | 0.022 | -11.307 | -11.328 | -259 | -2 | -70 | 0 | 22 | 5366 |  | CORR | GENE | 07:25 | 08:06 | 07:55 | 79 | 378 | 12 | EXT |  | 0.89 | (c)
58240.894 | 0.544 | 0.528 | -10.806 | -10.822 | -1488 | -1401 | -1400 | 1312 | 528 | 5366 |  | CORR | CIGR | 04:07 | 04:21 | 04:21 | 39 | 176 | 10 | EXT |  | 0.89 | (c)
58242.392 | 2.042 | 2.025 | -9.308 | -9.325 | -1778 | -1746 | -1716 | 1654 | 2025 | 5366 |  | CORR | CIGR | 03:20 | 03:25 | 03:30 | 37 | 124 | 11 | EXT |  | 0.89 | (c)
58242.789 | 2.439 | 2.309 | -8.911 | -9.041 | -151 | -32 | -43 | 0 | 2309 | 5366 |  | CORR | GENE | 07:42 | 08:02 | 07:60 | 227 | 216 | 11 | EXT |  | 0.91 | (c)
58243.382 | 3.032 | 2.974 | -8.318 | -8.376 | -701 | -630 | -647 | 592 | 2974 | 5366 |  | DENT | GENE | 06:14 | 06:25 | 06:22 | 104 | 109 | 0.3 | N/A | Глубина вмятины: 4 мм (0,3%). Линейка: 10 см в (297 см; 06:25 ч:мин) |  | (c)
58243.636 | 3.286 | 3.237 | -8.064 | -8.113 | -417 | -275 | -207 | 0 | 3237 | 5366 |  | CORR | GENE | 06:59 | 07:22 | 07:33 | 68 | 419 | 10 | EXT |  | 0.89 | (c)
58244.348 | 3.998 | 3.933 | -7.352 | -7.417 | -708 | -658 | -611 | 515 | 3933 | 5366 |  | DENT | GENE | 06:13 | 06:21 | 06:28 | 122 | 193 | 0.4 | N/A | Глубина вмятины: 6 мм (0,4%). Линейка: 12 см в (393 см; 06:21 ч:мин) Аномалия находится вблизи дефекта потери металла. |  | (c)
58244.354 | 4.004 | 3.992 | -7.346 | -7.358 | -651 | -537 | -567 | 482 | 3992 | 5366 |  | GOUG | CIGR | 06:22 | 06:40 | 06:35 | 29 | 169 | 7 | EXT | Задир. |  | (c)
58245.43 | 5.08 | 4.953 | -6.27 | -6.397 | -381 | -187 | -126 | 0 | 4953 | 5366 |  | CORR | GENE | 07:05 | 07:37 | 07:47 | 163 | 511 | 12 | EXT |  | 0.9 | (c)
58247.124 | 6.774 | 6.484 | -4.576 | -4.866 | -367 | 150 | 26 | 0 | 4505 | 5366 |  | CORR | GENE | 07:08 | 08:31 | 08:11 | 361 | 784 | 10 | EXT |  | 0.93 | (c)
58248.25 | 7.9 | 7.878 | -3.45 | -3.472 | -289 | -216 | -177 | 66 | 3439 | 5366 |  | CORR | CIGR | 07:20 | 07:32 | 07:38 | 33 | 223 | 10 | EXT |  | 0.89 | (c)
58248.47 | 8.12 | 8.024 | -3.23 | -3.326 | -299 | -93 | -101 | 0 | 3204 | 5366 |  | CORR | GENE | 07:19 | 07:52 | 07:51 | 122 | 397 | 13 | EXT |  | 0.9 | (c)
58248.675 | 8.325 | 8.287 | -3.025 | -3.063 | -264 | -93 | -98 | 0 | 3006 | 5366 |  | CORR | GENE | 07:24 | 07:52 | 07:51 | 57 | 333 | 11 | EXT |  | 0.89 | (c)
58248.999 | 8.649 | 8.625 | -2.701 | -2.725 | -310 | -51 | -139 | 0 | 2579 | 5366 |  | CORR | GENE | 07:17 | 07:59 | 07:44 | 146 | 341 | 12 | EXT |  | 0.9 | (c)
58249.267 | 8.917 | 8.89 | -2.433 | -2.46 | -289 | -100 | -124 | 0 | 2392 | 5366 |  | CORR | GENE | 07:20 | 07:51 | 07:47 | 68 | 329 | 13 | EXT |  | 0.89 | (c)
58249.853 | 9.503 | 9.383 | -1.847 | -1.967 | -294 | -238 | -124 | 0 | 1754 | 5366 |  | CORR | GENE | 07:19 | 07:28 | 07:47 | 213 | 339 | 13 | EXT |  | 0.92 | (c)
58249.958 | 9.608 | 8.918 | -1.742 | -2.432 | -500 | -459 | -441 | 383 | 1441 | 5366 |  | CORR | GENE | 06:46 | 06:53 | 06:56 | 991 | 118 | 11 | EXT |  | 0.97 | (c)
58250.094 | 9.744 | 9.686 | -1.606 | -1.664 | -311 | -240 | -120 | 0 | 1564 | 5366 |  | CORR | GENE | 07:17 | 07:28 | 07:47 | 100 | 381 | 12 | EXT |  | 0.89 | (c)
58250.865 | 10.515 | 10.47 | -0.835 | -0.88 | -204 | -67 | -29 | 0 | 802 | 5366 |  | CORR | GENE | 07:34 | 07:56 | 08:02 | 78 | 349 | 10 | EXT |  | 0.89 | (c)
58276.496 | 2.966 | 2.946 | -6.094 | -6.114 | 2001 | 2090 | 2082 | 67 | 2946 | 5370 |  | CORR | CIGR | 07:05 | 07:19 | 07:18 | 37 | 163 | 13 | EXT |  | 0.89 | (c)
58278.743 | 5.213 | 5.173 | -3.847 | -3.887 | -2174 | -2151 | -2157 | 57 | 3674 | 5370 |  | LWAN | AXGR | 07:51 | 07:55 | 07:54 | 213 | 35 |  | INT | Эквивалент потери металла 10%. |  | (c)
58280.293 | 6.763 | 6.709 | -2.297 | -2.351 | -2176 | -2155 | -2159 | 55 | 2243 | 5370 |  | LWAN | AXGR | 07:50 | 07:54 | 07:53 | 108 | 33 |  | INT | Эквивалент потери металла 10%. |  | (c)
58280.967 | 7.437 | 7.423 | -1.623 | -1.637 | 596 | 648 | 704 | 596 | 1592 | 5370 |  | CORR | CIGR | 03:18 | 03:26 | 03:35 | 45 | 216 | 10 | EXT |  | 0.89 | (c)
58282.159 | 8.629 | 8.612 | -0.431 | -0.448 | 1928 | -2052 | 2229 | 0 | 280 | 5370 |  | CORR | GENE | 06:53 | 08:10 | 07:41 | 168 | 602 | 11 | EXT |  | 0.9 | (c)
58282.59 | 0 | -0.017 | -11.44 | -11.457 | -694 | -473 | -398 | 103 |  | 5371 | Вышлифовка на шве | GWAN | CIGR | 10:49 | 11:24 | 11:36 | 43 | 591 | 10 | EXT | Вышлифовка на шве |  | (c)
58282.661 | 0.071 | 0.047 | -11.369 | -11.393 | -1370 | -1305 | -1292 | 861 | 47 | 5371 |  | CORR | CIGR | 08:60 | 09:10 | 09:12 | 35 | 156 | 12 | EXT |  | 0.89 | (c)
58294.376 | 0.346 | 0.329 | -11.244 | -11.261 | -874 | -743 | -784 | 694 | 329 | 5372 |  | CORR | CIGR | 07:12 | 07:33 | 07:27 | 38 | 179 | 10 | EXT |  | 0.89 | (c)
58297.505 | 3.475 | 3.425 | -8.115 | -8.165 | -939 | -860 | -781 | 623 | 3425 | 5372 |  | CORR | GENE | 07:02 | 07:14 | 07:27 | 63 | 316 | 11 | EXT |  | 0.89 | (c)
58297.994 | 3.964 | 3.722 | -7.626 | -7.868 | -651 | -621 | -618 | 584 | 3722 | 5372 |  | CORR | GENE | 07:48 | 07:53 | 07:54 | 349 | 67 | 10 | EXT |  | 0.92 | (c)
58299.139 | 5.109 | 4.983 | -6.481 | -6.607 | -1544 | -1436 | -1192 | 686 | 4983 | 5372 |  | CORR | GENE | 05:24 | 05:41 | 06:21 | 129 | 704 | 11 | EXT |  | 0.9 | (c)
58299.163 | 5.133 | 4.925 | -6.457 | -6.665 | -1998 | -1971 | -1971 | 232 | 4925 | 5372 |  | CORR | GENE | 04:11 | 04:15 | 04:15 | 485 | 54 | 10 | EXT |  | 0.94 | (c)
58299.584 | 5.554 | 4.936 | -6.036 | -6.654 | -872 | -829 | -835 | 798 | 4936 | 5372 |  | CORR | GENE | 07:13 | 07:20 | 07:19 | 798 | 74 | 10 | EXT |  | 0.95 | (c)
58299.772 | 5.742 | 5.715 | -5.848 | -5.875 | -934 | -701 | -785 | 635 | 5715 | 5372 |  | CORR | GENE | 07:03 | 07:40 | 07:27 | 54 | 299 | 13 | EXT |  | 0.89 | (c)
58301.064 | 7.034 | 7.008 | -4.556 | -4.582 | -612 | -549 | -549 | 486 | 4550 | 5372 |  | CORR | CIGR | 07:55 | 08:05 | 08:05 | 32 | 126 | 12 | EXT |  | 0.89 | (c)
58301.86 | 7.83 | 7.816 | -3.76 | -3.774 | 1958 | 2016 | 2068 | 53 | 3739 | 5372 |  | CORR | CIGR | 02:49 | 02:59 | 03:07 | 35 | 220 | 10 | EXT |  | 0.89 | (c)
58304.624 | 10.594 | 10.532 | -0.996 | -1.058 | -937 | -842 | -792 | 647 | 965 | 5372 |  | CORR | GENE | 07:02 | 07:17 | 07:25 | 93 | 290 | 14 | EXT |  | 0.89 | (c)
58316.394 | 10.774 | 10.595 | -0.266 | -0.445 | -174 | -133 | -144 | 115 | 211 | 5373 |  | CORR | GENE | 07:22 | 07:29 | 07:27 | 234 | 59 | 10 | EXT |  | 0.91 | (c)
58332.36 | 4.37 | 4.123 | -6.84 | -7.087 | -758 | -697 | -707 | 656 | 4123 | 5375 |  | CORR | GENE | 11:26 | 11:35 | 11:34 | 538 | 103 | 10 | EXT |  | 0.94 | (c)
58369.327 | 8.407 | 8.393 | -2.753 | -2.767 | 1869 | 2051 | 1985 | 130 | 2717 | 5378 |  | CORR | GENE | 04:22 | 04:51 | 04:40 | 50 | 232 | 15 | EXT |  | 0.89 | (c)
58369.815 | 8.895 | 8.884 | -2.265 | -2.276 | 1962 | 2112 | 2061 | 72 | 2241 | 5378 |  | CORR | CIGR | 04:37 | 05:01 | 04:53 | 35 | 197 | 10 | EXT |  | 0.89 | (c)
58370.055 | 9.135 | 9.12 | -2.025 | -2.04 | 1838 | 1900 | 1899 | 271 | 2007 | 5378 |  | CORR | CIGR | 04:17 | 04:27 | 04:26 | 33 | 122 | 10 | EXT |  | 0.89 | (c)
58370.632 | 9.712 | 9.671 | -1.448 | -1.489 | 1813 | 1913 | 1941 | 162 | 1434 | 5378 |  | CORR | GENE | 04:13 | 04:29 | 04:33 | 55 | 256 | 10 | EXT |  | 0.89 | (c)
58370.842 | 9.922 | 9.9 | -1.238 | -1.26 | 1827 | 1904 | 1912 | 234 | 1230 | 5378 |  | CORR | CIGR | 04:15 | 04:27 | 04:29 | 30 | 170 | 10 | EXT |  | 0.89 | (c)
58371.257 | 10.337 | 10.318 | -0.823 | -0.842 | 1690 | 1745 | 1751 | 419 | 805 | 5378 |  | CORR | CIGR | 03:53 | 04:02 | 04:03 | 37 | 121 | 11 | EXT |  | 0.89 | (c)
58372.402 | 0.322 | 0.054 | -11.358 | -11.626 | 671 | 722 | 731 | 671 | 54 | 5379 |  | CORR | GENE | 03:17 | 03:25 | 03:26 | 416 | 121 | 15 | EXT |  | 0.96 | (c)
58374.077 | 1.997 | 1.634 | -9.683 | -10.046 | 783 | 784 | 853 | 783 | 1634 | 5379 |  | CORR | GENE | 03:35 | 03:35 | 03:46 | 590 | 139 | 10 | EXT |  | 0.94 | (c)
58376.493 | 4.413 | 4.367 | -7.267 | -7.313 | 763 | 908 | 859 | 763 | 4367 | 5379 |  | CORR | GENE | 03:31 | 03:55 | 03:47 | 59 | 192 | 14 | EXT |  | 0.89 | (c)
58377.265 | 5.185 | 5.166 | -6.495 | -6.514 | 884 | 946 | 949 | 884 | 5166 | 5379 |  | CORR | CIGR | 03:51 | 04:01 | 04:01 | 37 | 130 | 11 | EXT |  | 0.89 | (c)
58378.698 | 6.618 | 6.325 | -5.062 | -5.355 | 1037 | 1076 | 1071 | 1037 | 4991 | 5379 |  | CORR | GENE | 04:16 | 04:22 | 04:21 | 364 | 67 | 10 | EXT |  | 0.93 | (c)
58379.129 | 7.049 | 6.729 | -4.631 | -4.951 | 1992 | 2156 | 2074 | 1992 | 3822 | 5379 |  | CORR | GENE | 06:50 | 07:16 | 07:03 | 1129 | 164 | 10 | EXT |  | 0.96 | (c)
58389.619 | 5.859 | 5.73 | -5.801 | -5.93 | -1471 | -1298 | -1100 | 729 | 5730 | 5380 |  | CORR | GENE | 04:58 | 05:26 | 05:58 | 196 | 742 | 10 | EXT | Аномалия находится на отводе. | 0.91 | (c)
58396.049 | 0.629 | 0.612 | -10.581 | -10.598 | 386 | 552 | 516 | 386 | 612 | 5381 |  | CORR | CIGR | 03:13 | 03:40 | 03:35 | 27 | 261 | 11 | EXT |  | 0.89 | (c)
58396.651 | 1.231 | 1.224 | -9.979 | -9.986 | 1784 | 1872 | 1869 | 1784 | 1224 | 5381 |  | CORR | CIGR | 06:59 | 07:13 | 07:13 | 21 | 171 | 12 | EXT |  | 0.89 | (c)
58397.316 | 1.896 | 1.873 | -9.314 | -9.337 | -1919 | -1809 | -1738 | 1557 | 1873 | 5381 |  | CORR | CIGR | 09:01 | 09:19 | 09:31 | 38 | 362 | 12 | EXT |  | 0.89 | (c)
58397.49 | 2.07 | 2.041 | -9.14 | -9.169 | -1872 | -1657 | -1705 | 1538 | 2041 | 5381 |  | CORR | GENE | 09:09 | 09:44 | 09:36 | 50 | 334 | 10 | EXT |  | 0.89 | (c)
58397.785 | 2.365 | 2.337 | -8.845 | -8.873 | -1726 | -1620 | -1625 | 1524 | 2337 | 5381 |  | CORR | GENE | 09:33 | 09:50 | 09:49 | 48 | 202 | 10 | EXT |  | 0.89 | (c)
58398.484 | 3.064 | 3.048 | -8.146 | -8.162 | 1460 | 1772 | 1648 | 1460 | 3048 | 5381 |  | CORR | GENE | 06:07 | 06:57 | 06:37 | 59 | 376 | 10 | EXT |  | 0.89 | (c)
58429.38 | 0 | -0.028 | -9.28 | -9.308 | 871 | 1002 | 1025 | 871 |  | 5384 | Нарушение формы кольцевого шва | GWAN |  | 04:07 | 04:28 | 04:31 | 0 | 308 |  | EXT | Нарушение формы кольцевого шва Аномалия находится на упругопластическом изгибе: R=725 D, максимальное растяжение на 11.4 час. |  | (c)
58429.38 | 0 | -0.041 | -9.28 | -9.321 | -1812 | -1585 | -1612 | 419 |  | 5384 | Вышлифовка на шве | GWAN | GENE | 08:54 | 09:30 | 09:26 | 62 | 400 | 9 | EXT | Вышлифовка на шве Аномалия находится на упругопластическом изгибе: R=725 D, максимальное растяжение на 11.4 час. |  | (c)
58431.537 | 2.157 | 2.057 | -7.123 | -7.223 | -2133 | -1924 | -1695 | 98 | 2057 | 5384 |  | CORR | GENE | 08:02 | 08:36 | 09:12 | 152 | 875 | 10 | EXT | Аномалия находится на упругопластическом изгибе: R=679 D, максимальное растяжение на 11.1 час. | 0.9 | (c)
58432.105 | 2.725 | 2.645 | -6.555 | -6.635 | 996 | 2219 | 1643 | 0 | 2645 | 5384 |  | CORR | GENE | 04:27 | 07:44 | 06:11 | 291 | 1294 | 13 | EXT | Аномалия находится на упругопластическом изгибе: R=796 D, максимальное растяжение на 10.8 час. | 0.93 | (c)
58434.512 | 5.132 | 4.986 | -4.148 | -4.294 | -1484 | -1451 | -1455 | 747 | 4041 | 5384 |  | CORR | GENE | 09:47 | 09:52 | 09:51 | 253 | 57 | 10 | EXT |  | 0.91 | (c)
58437.207 | 7.827 | 7.807 | -1.453 | -1.473 | 941 | 1103 | 1132 | 907 | 1376 | 5384 |  | CORR | GENE | 04:18 | 04:44 | 04:49 | 97 | 383 | 12 | EXT |  | 0.89 | (c)
58439.516 | 0.856 | 0.602 | -5.644 | -5.898 | -1828 | -1827 | -1784 | 403 | 602 | 5385 |  | CORR | GENE | 07:36 | 07:36 | 07:43 | 529 | 87 | 14 | EXT |  | 0.96 | (c)
58439.789 | 1.129 | 1.005 | -5.371 | -5.495 | 884 | 1131 | 1036 | 884 | 1005 | 5385 |  | CORR | GENE | 02:54 | 03:33 | 03:18 | 149 | 303 | 12 | EXT |  | 0.9 | (c)
58439.857 | 1.197 | 1.169 | -5.303 | -5.331 | 1617 | 1699 | 1727 | 394 | 1169 | 5385 |  | CORR | CIGR | 04:52 | 05:05 | 05:09 | 42 | 219 | 12 | EXT |  | 0.89 | (c)
58440.029 | 1.369 | 1.133 | -5.131 | -5.367 | 1210 | 1214 | 1260 | 920 | 1133 | 5385 |  | CORR | GENE | 03:46 | 03:47 | 03:54 | 472 | 100 | 10 | EXT |  | 0.94 | (c)
58440.257 | 1.597 | 1.549 | -4.903 | -4.951 | -2207 | -2111 | -2049 | 24 | 1549 | 5385 |  | CORR | GENE | 06:35 | 06:50 | 07:00 | 79 | 315 | 10 | EXT |  | 0.89 | (c)
58440.386 | 1.726 | 1.622 | -4.774 | -4.878 | 753 | 1062 | 1013 | 753 | 1622 | 5385 |  | CORR | GENE | 02:32 | 03:22 | 03:14 | 127 | 519 | 11 | EXT |  | 0.9 | (c)
58442.122 | 3.462 | 3.436 | -3.038 | -3.064 | -2128 | -2057 | -2020 | 102 | 3025 | 5385 |  | CORR | CIGR | 06:47 | 06:59 | 07:05 | 39 | 216 | 12 | EXT |  | 0.89 | (c)
58442.433 | 3.773 | 3.679 | -2.727 | -2.821 | -2042 | -1736 | -1633 | 188 | 2676 | 5385 |  | CORR | GENE | 07:01 | 07:51 | 08:07 | 145 | 817 | 10 | EXT |  | 0.9 | (c)
58442.776 | 4.116 | 4.068 | -2.384 | -2.432 | -1928 | -1605 | -1613 | 302 | 2321 | 5385 |  | CORR | GENE | 07:20 | 08:12 | 08:11 | 111 | 632 | 11 | EXT |  | 0.89 | (c)
58443.363 | 4.703 | 4.689 | -1.797 | -1.811 | 1427 | 1568 | 1562 | 534 | 1778 | 5385 |  | CORR | CIGR | 04:21 | 04:44 | 04:43 | 33 | 269 | 10 | EXT |  | 0.89 | (c)
58443.573 | 4.913 | 4.852 | -1.587 | -1.648 | -1913 | -1846 | -1753 | 318 | 1572 | 5385 |  | CORR | GENE | 07:22 | 07:33 | 07:48 | 76 | 319 | 12 | EXT |  | 0.89 | (c)
58443.886 | 5.226 | 5.194 | -1.274 | -1.306 | -1777 | -1596 | -1615 | 454 | 1231 | 5385 |  | CORR | GENE | 07:44 | 08:13 | 08:10 | 75 | 323 | 10 | EXT |  | 0.89 | (c)
58445.239 | 0.079 | 0.046 | -11.221 | -11.254 | 25 | 149 | 197 | 25 | 46 | 5386 |  | CORR | GENE | 07:33 | 07:53 | 08:01 | 60 | 344 | 10 | EXT |  | 0.89 | (c)
58448.285 | 3.125 | 2.841 | -8.175 | -8.459 | -1863 | -1848 | -1849 | 1834 | 2841 | 5386 |  | CORR | AXGR | 02:29 | 02:31 | 02:31 | 389 | 30 | 13 | EXT |  | 0.94 | (c)
58450.731 | 5.571 | 5.546 | -5.729 | -5.754 | -1096 | -1029 | -1002 | 907 | 5546 | 5386 |  | CORR | CIGR | 04:32 | 04:43 | 04:48 | 34 | 189 | 14 | EXT |  | 0.89 | (c)
58455.838 | 10.678 | 10.643 | -0.622 | -0.657 | 389 | 665 | 594 | 389 | 565 | 5386 |  | CORR | GENE | 08:32 | 09:17 | 09:05 | 92 | 410 | 12 | EXT |  | 0.89 | (c)
58460.778 | 4.318 | 4.312 | -5.642 | -5.648 | -2212 | -1976 | -2044 | 19 | 4312 | 5387 |  | CORR | CIGR | 03:60 | 04:38 | 04:27 | 41 | 336 | 10 | EXT |  | 0.89 | (c)
58507.448 | 7.718 | 7.143 | -0.562 | -1.137 | -698 | -583 | -522 | 347 | 143 | 5392 |  | CORR | GENE | 08:17 | 08:35 | 08:45 | 994 | 351 | 11 | EXT |  | 0.97 | (c)
58507.709 | 7.979 | 7.96 | -0.301 | -0.32 | -2010 | -1729 | -1808 | 221 | 256 | 5392 |  | CORR | GENE | 04:45 | 05:31 | 05:18 | 64 | 403 | 10 | EXT |  | 0.89 | (c)
58508.254 | 0.244 | 0.23 | -11.196 | -11.21 | -1999 | -1924 | -1932 | 231 | 230 | 5393 |  | CORR | CIGR | 03:52 | 04:04 | 04:03 | 27 | 134 | 11 | EXT |  | 0.89 | (c)
58508.351 | 0.341 | 0.325 | -11.099 | -11.115 | -225 | -85 | -103 | 0 | 325 | 5393 |  | CORR | CIGR | 08:38 | 09:01 | 08:58 | 38 | 244 | 15 | EXT |  | 0.89 | (c)
58508.441 | 0.431 | 0.359 | -11.009 | -11.081 | -257 | -208 | -176 | 94 | 359 | 5393 |  | CORR | GENE | 08:33 | 08:41 | 08:46 | 478 | 163 | 11 | EXT |  | 0.94 | (c)
58508.604 | 0.594 | 0.585 | -10.846 | -10.855 | -87 | -67 | -47 | 7 | 585 | 5393 |  | CORR | CIGR | 09:00 | 09:04 | 09:07 | 21 | 80 | 11 | EXT |  | 0.89 | (c)
58509.149 | 1.139 | 1.081 | -10.301 | -10.359 | -285 | -277 | -259 | 233 | 1081 | 5393 |  | CORR | GENE | 08:28 | 08:30 | 08:33 | 400 | 52 | 10 | EXT |  | 0.93 | (c)
58510.114 | 2.104 | 1.537 | -9.336 | -9.903 | -522 | -498 | -377 | 233 | 1537 | 5393 |  | CORR | GENE | 07:50 | 07:54 | 08:14 | 607 | 289 | 14 | EXT |  | 0.97 | (c)
58512.201 | 4.191 | 4.165 | -7.249 | -7.275 | -223 | -131 | -148 | 73 | 4165 | 5393 |  | CORR | CIGR | 08:38 | 08:53 | 08:51 | 38 | 150 | 11 | EXT |  | 0.89 | (c)
58512.933 | 4.923 | 4.903 | -6.517 | -6.537 | -213 | -75 | -128 | 43 | 4903 | 5393 |  | CORR | CIGR | 08:40 | 09:02 | 08:54 | 26 | 170 | 10 | EXT |  | 0.89 | (c)
58525.5 | 6.05 | 6.033 | -5.33 | -5.347 | -885 | -778 | -767 | 650 | 5308 | 5394 |  | CORR | CIGR | 07:54 | 08:11 | 08:13 | 39 | 235 | 13 | EXT |  | 0.89 | (c)
58530.318 | 10.868 | 10.768 | -0.512 | -0.612 | -2134 | -2106 | -2090 | 97 | 178 | 5394 |  | CORR | GENE | 04:32 | 04:37 | 04:39 | 434 | 87 | 10 | EXT |  | 0.93 | (c)
58541.955 | 11.125 | 11.109 | -0.225 | -0.241 | -1662 | -1614 | -1555 | 568 | 208 | 5395 |  | CORR | CIGR | 07:53 | 08:01 | 08:11 | 33 | 215 | 10 | EXT |  | 0.89 | (c)
58544.849 | 2.669 | 2.366 | -8.251 | -8.554 | -1602 | -1555 | -1570 | 628 | 2366 | 5396 |  | CORR | GENE | 07:56 | 08:04 | 08:02 | 777 | 64 | 10 | EXT |  | 0.95 | (c)
58545.461 | 3.281 | 3.252 | -7.639 | -7.668 | -1641 | -1528 | -1545 | 590 | 3252 | 5396 |  | CORR | GENE | 07:50 | 08:08 | 08:06 | 135 | 192 | 11 | EXT |  | 0.9 | (c)
58547.368 | 5.188 | 5.155 | -5.732 | -5.765 | -1855 | -1596 | -1593 | 376 | 5155 | 5396 |  | CORR | GENE | 07:16 | 07:57 | 07:58 | 67 | 524 | 10 | EXT |  | 0.89 | (c)
58561.734 | 8.634 | 8.6 | -2.186 | -2.22 | 1704 | 1823 | 1843 | 248 | 2181 | 5397 |  | CORR | CIGR | 02:56 | 03:16 | 03:19 | 39 | 279 | 13 | EXT |  | 0.89 | (c)
58563.983 | 0.063 | 0.022 | -11.277 | -11.318 | -1282 | -731 | -914 | 545 | 22 | 5398 |  | CORR | GENE | 07:06 | 08:35 | 08:06 | 107 | 737 | 10 | EXT |  | 0.89 | (c)
58581.425 | 6.165 | 6.141 | -5.315 | -5.339 | 1047 | 1166 | 1155 | 1047 | 4988 | 5399 |  | ARTD | GENE | 02:12 | 02:31 | 02:29 | 351 | 215 |  | EXT | Наплавка. |  | (c)
58609.22 | 0 | -0.016 | -11.25 | -11.266 | -499 | -87 | -38 | 0 |  | 5402 | Нарушение формы кольцевого шва | GWAN |  | 03:29 | 04:35 | 04:43 | 0 | 923 |  | EXT | Нарушение формы кольцевого шва |  | (c)
58658.41 | 3.91 | 3.756 | -7.48 | -7.634 | -2134 | -2124 | -2107 | 97 | 3756 | 5406 |  | CORR | GENE | 07:51 | 07:53 | 07:56 | 224 | 54 | 11 | EXT |  | 0.91 | (c)
58673.918 | 8.028 | 7.836 | -3.532 | -3.724 | 1160 | 1330 | 1363 | 664 | 3365 | 5407 |  | CORR | GENE | 06:06 | 06:33 | 06:38 | 359 | 406 | 10 | EXT |  | 0.92 | (c)
58681.842 | 4.392 | 4.363 | -6.958 | -6.987 | -1876 | -1698 | -1777 | 354 | 4363 | 5408 |  | CORR | CIGR | 08:30 | 08:59 | 08:46 | 47 | 198 | 10 | EXT |  | 0.89 | (c)
58689.477 | 0.677 | 0.618 | -10.753 | -10.812 | -1479 | -1438 | -1435 | 751 | 618 | 5409 |  | DENT | GENE | 09:35 | 09:42 | 09:42 | 110 | 89 | 0.4 | N/A | Глубина вмятины: 5 мм (0,4%). Линейка: 11 см в (62 см; 09:42 ч:мин) |  | (c)
58693.423 | 4.623 | 4.586 | -6.807 | -6.844 | 1391 | 1547 | 1599 | 425 | 4586 | 5409 |  | CORR | CIGR | 05:18 | 05:44 | 05:52 | 50 | 415 | 10 | EXT |  | 0.89 | (c)
58706.815 | 6.585 | 6.555 | -4.955 | -4.985 | 1362 | 1450 | 1452 | 688 | 4924 | 5410 |  | CORR | GENE | 01:50 | 02:04 | 02:05 | 61 | 180 | 10 | EXT | Аномалия находится на отводе. | 0.89 | (c)
58728.522 | 5.532 | 5.508 | -3.998 | -4.022 | -1165 | -1055 | -1086 | 1006 | 3996 | 5412 |  | CORR | CIGR | 06:03 | 06:21 | 06:16 | 26 | 159 | 14 | EXT | Аномалия находится на отводе. | 0.89 | (c)
58728.852 | 5.862 | 5.838 | -3.668 | -3.692 | -1253 | -1096 | -1147 | 977 | 3668 | 5412 |  | CORR | CIGR | 05:49 | 06:14 | 06:06 | 24 | 212 | 12 | EXT | Аномалия находится на отводе. | 0.89 | (c)
58730.02 | 7.03 | 7.014 | -2.5 | -2.516 | -1082 | -1014 | -1002 | 921 | 2484 | 5412 |  | CORR | CIGR | 06:17 | 06:27 | 06:30 | 32 | 161 | 10 | EXT | Аномалия находится на отводе. | 0.89 | (c)
58732.52 | 0 | 0 | -2.62 | -2.62 | 738 | 1249 | 1119 | 738 | 0 | 5413 | Непровар / утяжина | GWAN |  | 05:38 | 07:01 | 06:40 | 0 | 761 | 12 | INT | Непровар / утяжина Аномалия находится на отводе. |  | (c)
58735.14 | 0 | 0 | -10.56 | -10.56 | 827 | 1623 | 1345 | 367 | 0 | 5414 | Непровар / утяжина | GWAN |  | 02:21 | 04:29 | 03:44 | 0 | 1036 | 11 | INT | Непровар / утяжина Аномалия находится на упругопластическом изгибе: R=742 D, максимальное растяжение на 5.9 час. |  | (c)
58735.14 | 0 | 0 | -10.56 | -10.56 | 1874 | 2013 | 2127 | 0 | 0 | 5414 | Непровар / утяжина | GWAN |  | 05:10 | 05:32 | 05:50 | 0 | 507 | 28 | INT | Непровар / утяжина Аномалия находится на упругопластическом изгибе: R=742 D, максимальное растяжение на 5.9 час. |  | (a)
58735.14 | 0 | -0.012 | -10.56 | -10.572 | -735 | -534 | -576 | 417 |  | 5414 | Нарушение формы кольцевого шва | GWAN |  | 10:08 | 10:41 | 10:34 | 0 | 318 |  | EXT | Нарушение формы кольцевого шва Аномалия находится на упругопластическом изгибе: R=742 D, максимальное растяжение на 5.9 час. |  | (c)
58750.578 | 4.878 | 4.855 | -6.342 | -6.365 | 856 | 918 | 921 | 856 | 4855 | 5415 |  | CORR | CIGR | 04:51 | 05:01 | 05:01 | 47 | 130 | 10 | EXT | Аномалия находится на отводе. | 0.89 | (c)
58751.649 | 5.949 | 5.93 | -5.271 | -5.29 | 975 | 1069 | 1077 | 975 | 5247 | 5415 |  | CORR | CIGR | 05:10 | 05:25 | 05:27 | 43 | 203 | 10 | EXT | Аномалия находится на отводе. | 0.89 | (c)
58756.116 | 10.416 | 10.399 | -0.804 | -0.821 | 933 | 961 | 976 | 933 | 802 | 5415 |  | CORR | CIGR | 05:03 | 05:08 | 05:10 | 19 | 85 | 12 | EXT | Аномалия находится на отводе. | 0.89 | (c)
58766.645 | 9.725 | 7.994 | -1.875 | -3.606 | 680 | -2158 | -1550 | 0 |  | 5416 |  | OVAL |  | 00:00 | 04:22 | 06:00 | 7624 |  |  | N/A | Овальность: 0,02 |  | (c)
58768.097 | 11.177 | 10.928 | -0.423 | -0.672 | -1756 | -1499 | -1480 | 475 | 180 | 5416 |  | DENT | GENE | 05:27 | 06:08 | 06:11 | 492 | 550 | 1.4 | N/A | Глубина вмятины: 20 мм (1,4%). Линейка: 49 см в (1093 см; 06:08 ч:мин) |  | (c)
58775.863 | 7.343 | 7.33 | -4.037 | -4.05 | -2106 | -2047 | -2061 | 125 | 4025 | 5417 |  | CORR | CIGR | 05:41 | 05:50 | 05:48 | 25 | 90 | 13 | EXT |  | 0.89 | (c)
58776.241 | 7.721 | 7.68 | -3.659 | -3.7 | -2110 | -1873 | -1923 | 121 | 3635 | 5417 |  | CORR | GENE | 05:40 | 06:18 | 06:10 | 65 | 373 | 10 | EXT |  | 0.89 | (c)
58779.782 | 11.262 | 11.249 | -0.118 | -0.131 | 2184 | -2193 | -2164 | 0 | 50 | 5417 |  | CORR | GENE | 05:13 | 05:27 | 05:32 | 81 | 226 | 14 | EXT |  | 0.89 | (c)
58835.49 | 0 | -0.029 | -11.5 | -11.529 | 1200 | 1267 | 1407 | 616 |  | 5424 | Нарушение формы кольцевого шва | GWAN |  | 01:31 | 01:42 | 02:05 | 0 | 414 |  | EXT | Нарушение формы кольцевого шва |  | (c)
58860.507 | 2.617 | 2.549 | -8.773 | -8.841 | 1305 | 1353 | 1382 | 1305 | 2549 | 5426 |  | ARTD | GENE | 09:41 | 09:49 | 09:53 | 105 | 154 |  | EXT | Наплавка. |  | (c)
58861.342 | 3.452 | 3.424 | -7.938 | -7.966 | 1138 | 1173 | 1173 | 1138 | 3424 | 5426 |  | ARTD | PITT | 09:14 | 09:20 | 09:20 | 55 | 69 |  | EXT | Наплавка. |  | (c)
58865.286 | 7.396 | 7.037 | -3.994 | -4.353 | 1392 | 1510 | 1511 | 1392 | 3683 | 5426 |  | ARTD | GENE | 09:55 | 10:14 | 10:14 | 670 | 237 |  | EXT | Наплавка. |  | (c)
58882.716 | 1.986 | 1.97 | -9.304 | -9.32 | 961 | 1146 | 1075 | 961 | 1970 | 5428 |  | CORR | CIGR | 04:26 | 04:56 | 04:44 | 42 | 228 | 10 | EXT |  | 0.89 | (c)
58883.137 | 2.407 | 2.378 | -8.883 | -8.912 | 2099 | -2218 | 2203 | 0 | 2378 | 5428 | Дефект проката | MIAN | GENE | 07:30 | 07:53 | 07:46 | 72 | 207 |  | INT | Дефект проката Эквивалент потери металла 10%. |  | (c)
58885.775 | 5.045 | 5.03 | -6.245 | -6.26 | -1677 | -1637 | -1634 | 553 | 5030 | 5428 |  | CORR | CIGR | 09:20 | 09:27 | 09:27 | 26 | 87 | 10 | EXT |  | 0.89 | (c)
58897.702 | 5.682 | 5.651 | -5.968 | -5.999 | -1325 | -1257 | -1252 | 906 | 5651 | 5429 |  | CORR | GENE | 08:48 | 08:59 | 08:60 | 58 | 146 | 11 | EXT |  | 0.89 | (c)
58910.32 | 6.65 | 6.644 | -4.92 | -4.926 | 1988 | 2093 | 2070 | 78 | 4903 | 5430 |  | CORR | CIGR | 08:18 | 08:35 | 08:31 | 23 | 164 | 13 | EXT | Аномалия находится на отводе. | 0.89 | (c)
58936.349 | 9.629 | 9.552 | -1.501 | -1.578 | -1828 | -1771 | -1767 | 1706 | 1432 | 5432 |  | DENT | GENE | 10:50 | 10:60 | 11:00 | 146 | 122 | 0.5 | N/A | Глубина вмятины: 7 мм (0,5%). Линейка: 15 см в (955 см; 10:60 ч:мин) Аномалия находится на упругопластическом изгибе. |  | (c)
58945.31 | 7.46 | 7.433 | -3.59 | -3.617 | 1687 | 1933 | 1891 | 135 | 3533 | 5433 |  | CORR | GENE | 05:24 | 06:04 | 05:57 | 84 | 408 | 11 | EXT | Аномалия находится на упругопластическом изгибе: R=520 D, максимальное растяжение на 7.4 час. | 0.89 | (c)
58945.642 | 7.792 | 7.779 | -3.258 | -3.271 | 1120 | 1196 | 1190 | 970 | 3247 | 5433 |  | CORR | CIGR | 03:52 | 04:05 | 04:04 | 24 | 141 | 15 | EXT | Аномалия находится на упругопластическом изгибе: R=530 D, максимальное растяжение на 7.5 час. | 0.89 | (c)
58947.03 | 9.18 | 9.167 | -1.87 | -1.883 | -2093 | -1826 | -1929 | 138 | 1816 | 5433 |  | CORR | GENE | 07:14 | 07:57 | 07:40 | 67 | 328 | 10 | EXT | Аномалия находится на упругопластическом изгибе: R=555 D, максимальное растяжение на 7.6 час. | 0.89 | (c)
59013.082 | 8.502 | 8.145 | -1.638 | -1.995 | 1993 | 2140 | 2148 | 1993 | 1287 | 5439 |  | DENT | GENE | 05:32 | 05:56 | 05:57 | 708 | 310 | 0.6 | N/A | Глубина вмятины: 8 мм (0,6%). Линейка: 71 см в (815 см; 05:56 ч:мин) |  | (c)
59029.468 | 3.758 | 3.749 | -7.782 | -7.791 | -2030 | -1990 | -1985 | 200 | 3749 | 5441 |  | CORR | CIGR | 04:10 | 04:17 | 04:18 | 18 | 90 | 13 | EXT |  | 0.89 | (c)
59051.652 | 3.172 | 3.112 | -7.798 | -7.858 | 2188 | 2188 | 2205 | 9 | 3112 | 5443 |  | LWAN | AXGR | 03:16 | 03:16 | 03:19 | 143 | 34 |  | INT | Эквивалент потери металла 10%. |  | (c)
59064.917 | 5.467 | 5.467 | -5.883 | -5.883 | -1290 | -1252 | -1249 | 1208 | 5467 | 5444 |  | CORR | CIGR | 07:05 | 07:11 | 07:11 | 21 | 82 | 11 | EXT |  | 0.89 | (c)
59089.044 | 2.934 | 2.886 | -2.996 | -3.044 | -2172 | -2130 | -2085 | 58 | 2886 | 5447 |  | CORR | GENE | 03:38 | 03:45 | 03:52 | 66 | 175 | 10 | EXT |  | 0.89 | (c)
59125.611 | 10.811 | 10.792 | -0.169 | -0.188 | 278 | 339 | 341 | 278 | 145 | 5450 | Металлургический дефект | MIAN | CIGR | 04:05 | 04:15 | 04:16 | 43 | 126 |  | INT | Металлургический дефект Эквивалент потери металла 15%. |  | (c)
59160.928 | 1.588 | 1.568 | -9.792 | -9.812 | -2132 | -2081 | -2087 | 98 | 1568 | 5454 |  | CORR | PITT | 08:47 | 08:55 | 08:54 | 46 | 91 | 10 | EXT |  | 0.89 | (c)
59225.976 | 5.916 | 5.88 | -5.384 | -5.42 | 1794 | -2209 | 2115 | 1794 | 5309 | 5462 |  | CORR | GENE | 05:54 | 07:08 | 06:46 | 111 | 642 | 13 | EXT |  | 0.9 | (c)
59237.418 | 6.058 | 6.034 | -5.362 | -5.386 | 829 | 932 | 930 | 829 | 5327 | 5463 |  | CORR | GENE | 05:15 | 05:31 | 05:31 | 59 | 202 | 10 | EXT | Аномалия находится на отводе. | 0.89 | (c)
59252.383 | 9.603 | 9.506 | -0.687 | -0.784 | -1350 | -1182 | -1201 | 1052 | 670 | 5464 |  | CORR | GENE | 05:11 | 05:38 | 05:35 | 114 | 297 | 10 | EXT |  | 0.89 | (c)
59252.818 | 10.038 | 9.964 | -0.252 | -0.326 | -1190 | -1071 | -1012 | 833 | 242 | 5464 |  | CORR | GENE | 05:37 | 05:56 | 06:06 | 84 | 357 | 10 | EXT |  | 0.89 | (c)
59274.769 | 10.639 | 10.618 | -0.621 | -0.642 | 1854 | 1910 | 1915 | 1854 | 597 | 5466 |  | CORR | CIGR | 03:58 | 04:07 | 04:07 | 45 | 122 | 10 | EXT | Аномалия находится на упругопластическом изгибе: R=484 D, максимальное растяжение на 7.3 час. | 0.89 | (c)
59275.186 | 11.056 | 11.032 | -0.204 | -0.228 | 1712 | 1790 | 1809 | 1712 | 188 | 5466 |  | CORR | CIGR | 03:35 | 03:47 | 03:50 | 40 | 195 | 10 | EXT | Аномалия находится на упругопластическом изгибе: R=483 D, максимальное растяжение на 7.2 час. | 0.89 | (c)
59276.662 | 1.272 | 1.254 | -9.588 | -9.606 | -1584 | -1461 | -1446 | 1307 | 1254 | 5467 |  | CORR | CIGR | 04:25 | 04:45 | 04:47 | 46 | 276 | 13 | EXT | Аномалия находится на упругопластическом изгибе: R=503 D, максимальное растяжение на 7.1 час. | 0.89 | (c)
59285.213 | 9.823 | 9.799 | -1.037 | -1.061 | 269 | 386 | 416 | 269 | 996 | 5467 |  | CORR | GENE | 09:24 | 09:43 | 09:48 | 65 | 293 | 12 | EXT | Аномалия находится на упругопластическом изгибе: R=717 D, максимальное растяжение на 5.6 час. | 0.89 | (c)
59291.566 | 5.316 | 5.242 | -3.464 | -3.538 | 149 | 349 | 400 | 149 | 3442 | 5468 |  | CORR | GENE | 05:01 | 05:33 | 05:41 | 96 | 501 | 10 | EXT |  | 0.89 | (c)
59327.413 | 10.573 | 10.562 | -0.597 | -0.608 | -2114 | -2058 | -1969 | 117 | 551 | 5471 |  | CORR | GENE | 03:32 | 03:40 | 03:55 | 57 | 290 | 10 | EXT |  | 0.89 | (c)
59347.993 | 8.983 | 8.894 | -1.977 | -2.066 | 267 | 444 | 751 | 267 | 1955 | 5473 |  | CORR | GENE | 03:38 | 04:07 | 04:56 | 111 | 968 | 11 | EXT |  | 0.89 | (c)
59348.044 | 9.034 | 8.421 | -1.926 | -2.539 | 18 | 37 | 53 | 18 | 1833 | 5473 |  | CORR | GENE | 02:58 | 03:01 | 03:04 | 706 | 71 | 11 | EXT |  | 0.96 | (c)
59348.758 | 9.748 | 9.48 | -1.212 | -1.48 | 72 | 447 | 417 | 72 | 1200 | 5473 |  | CORR | GENE | 03:07 | 04:07 | 04:02 | 280 | 691 | 10 | EXT |  | 0.91 | (c)
59350.066 | 0.096 | 0.051 | -2.374 | -2.419 | -1424 | -1389 | -1391 | 807 | 51 | 5474 |  | CORR | GENE | 07:01 | 07:07 | 07:07 | 162 | 66 | 10 | EXT |  | 0.9 | (c)
59354.421 | 1.981 | 1.699 | -6.139 | -6.421 | -1245 | -1208 | -1200 | 985 | 1699 | 5475 |  | CORR | GENE | 07:25 | 07:31 | 07:33 | 735 | 91 | 10 | EXT |  | 0.95 | (c)
59372.502 | 0.742 | 0.669 | -10.648 | -10.721 | -2128 | -1899 | -1908 | 103 | 669 | 5477 |  | CORR | GENE | 05:21 | 05:58 | 05:57 | 140 | 439 | 15 | EXT |  | 0.9 | (c)
59372.909 | 1.149 | 1.102 | -10.241 | -10.288 | -2081 | -1758 | -1872 | 149 | 1102 | 5477 |  | CORR | GENE | 05:29 | 06:21 | 06:03 | 153 | 419 | 12 | EXT |  | 0.9 | (c)
59373.202 | 1.442 | 1.423 | -9.948 | -9.967 | -1831 | -1777 | -1700 | 399 | 1423 | 5477 |  | CORR | CIGR | 06:09 | 06:18 | 06:30 | 36 | 263 | 11 | EXT |  | 0.89 | (c)
59374.647 | 2.887 | 2.877 | -8.503 | -8.513 | -2178 | -2097 | -2092 | 53 | 2877 | 5477 |  | CORR | CIGR | 05:13 | 05:26 | 05:27 | 45 | 171 | 12 | EXT |  | 0.89 | (c)
59380.205 | 8.445 | 8.422 | -2.945 | -2.968 | -1590 | -1386 | -1428 | 641 | 2840 | 5477 |  | CORR | GENE | 06:48 | 07:21 | 07:14 | 128 | 323 | 10 | EXT |  | 0.89 | (c)
59383.272 | 0.122 | 0.058 | -11.078 | -11.142 | 1098 | 1134 | 1122 | 1084 | 58 | 5478 |  | CORR | AXGR | 04:20 | 04:25 | 04:23 | 353 | 49 | 11 | EXT |  | 0.93 | (c)
59385.232 | 2.082 | 1.922 | -9.118 | -9.278 | 1265 | 1294 | 1286 | 923 | 1922 | 5478 |  | CORR | AXGR | 04:46 | 04:51 | 04:50 | 600 | 43 | 10 | EXT |  | 0.94 | (c)
59400.956 | 6.606 | 6.414 | -3.754 | -3.946 | 2187 | 2201 | 2203 | 12 | 3571 | 5479 |  | LWAN | AXGR | 06:26 | 06:28 | 06:29 | 375 | 32 |  | EXT | Эквивалент потери металла 10%. |  | (c)
59418.065 | 2.395 | 2.308 | -9.065 | -9.152 | -427 | -341 | -267 | 106 | 2308 | 5481 |  | CORR | GENE | 05:26 | 05:40 | 05:52 | 113 | 321 | 14 | EXT |  | 0.75 | (c)
59418.588 | 2.918 | 2.911 | -8.542 | -8.549 | -427 | -371 | -342 | 256 | 2911 | 5481 |  | CORR | CIGR | 05:26 | 05:35 | 05:40 | 44 | 171 | 11 | EXT |  | 0.74 | (c)
59421.61 | 5.94 | 5.893 | -5.52 | -5.567 | -580 | -508 | -476 | 373 | 5498 | 5481 |  | CORR | GENE | 05:02 | 05:13 | 05:18 | 69 | 207 | 10 | EXT |  | 0.75 | (c)
59423.237 | 7.567 | 7.538 | -3.893 | -3.922 | -223 | -82 | -98 | 0 | 3863 | 5481 |  | CORR | GENE | 05:59 | 06:22 | 06:19 | 59 | 250 | 12 | EXT |  | 0.75 | (c)
59423.513 | 7.843 | 7.818 | -3.617 | -3.642 | -248 | -213 | -163 | 78 | 3610 | 5481 |  | CORR | CIGR | 05:55 | 06:01 | 06:09 | 32 | 170 | 10 | EXT |  | 0.74 | (c)
59423.887 | 8.217 | 8.185 | -3.243 | -3.275 | -169 | -126 | -103 | 36 | 3239 | 5481 |  | CORR | CIGR | 06:08 | 06:15 | 06:19 | 36 | 134 | 10 | EXT |  | 0.74 | (c)
59426.252 | 10.582 | 10.564 | -0.878 | -0.896 | -494 | -437 | -414 | 334 | 862 | 5481 |  | CORR | CIGR | 05:15 | 05:25 | 05:28 | 34 | 160 | 12 | EXT |  | 0.74 | (c)
59444.05 | 0.74 | 0.69 | -10.66 | -10.71 | 691 | 704 | 705 | 691 | 690 | 5484 |  | CORR | AXGR | 04:25 | 04:27 | 04:27 | 95 | 29 | 12 | EXT | Аномалия находится на отводе. | 0.89 | (c)
59446.556 | 3.246 | 1.902 | -8.154 | -9.498 | -1536 | -1021 | -806 | 77 | 1902 | 5484 |  | ARTD | GENE | 10:25 | 11:48 | 00:23 | 1474 | 1459 |  | EXT | Аномалия находится на отводе. Наплавка. |  | (c)
59448.876 | 5.566 | 5.534 | -5.834 | -5.866 | -1730 | -1650 | -1390 | 1051 | 5534 | 5484 |  | ARTD | GENE | 09:54 | 10:07 | 10:49 | 102 | 679 |  | EXT | Аномалия находится на отводе. Наплавка. |  | (c)
59450.125 | 6.815 | 6.763 | -4.585 | -4.637 | -1665 | -1583 | -1587 | 1510 | 4537 | 5484 |  | ARTD | GENE | 10:04 | 10:18 | 10:17 | 100 | 154 |  | EXT | Аномалия находится на отводе. Наплавка. |  | (c)
59452.945 | 9.635 | 9.348 | -1.765 | -2.052 | 1016 | 1494 | 1293 | 1016 | 1616 | 5484 |  | CORR | GENE | 05:17 | 06:34 | 06:02 | 436 | 555 | 10 | EXT | Аномалия находится на отводе. | 0.93 | (c)
59453.679 | 10.369 | 10.32 | -1.031 | -1.08 | 891 | 929 | 994 | 891 | 1012 | 5484 |  | CORR | GENE | 04:57 | 05:03 | 05:14 | 68 | 206 | 11 | EXT | Аномалия находится на отводе. | 0.89 | (c)
59457.945 | 3.235 | 3.226 | -8.305 | -8.314 | -1249 | -1217 | -1210 | 981 | 3226 | 5485 |  | CORR | CIGR | 07:08 | 07:13 | 07:14 | 19 | 79 | 13 | EXT |  | 0.89 | (c)
59458.147 | 3.437 | 3.427 | -8.103 | -8.113 | -1202 | -1145 | -1140 | 1028 | 3427 | 5485 |  | CORR | CIGR | 07:15 | 07:24 | 07:25 | 22 | 124 | 10 | EXT |  | 0.89 | (c)
59459.99 | 5.28 | 5.058 | -6.26 | -6.482 | -2041 | -2041 | -2020 | 189 | 5058 | 5485 |  | CORR | AXGR | 04:60 | 04:60 | 05:03 | 346 | 42 | 10 | EXT |  | 0.92 | (c)
59460.416 | 5.706 | 5.544 | -5.834 | -5.996 | -1075 | -1028 | -1037 | 998 | 5544 | 5485 |  | CORR | GENE | 07:36 | 07:43 | 07:42 | 301 | 77 | 10 | EXT |  | 0.92 | (c)
59460.659 | 5.949 | 5.762 | -5.591 | -5.778 | -1210 | -1146 | -884 | 557 | 5589 | 5485 |  | CORR | GENE | 07:14 | 07:24 | 08:07 | 189 | 653 | 10 | EXT |  | 0.9 | (c)
59464.246 | 9.536 | 9.508 | -2.004 | -2.032 | -1211 | -1153 | -1138 | 1019 | 1989 | 5485 |  | CORR | CIGR | 07:14 | 07:23 | 07:26 | 43 | 147 | 10 | EXT |  | 0.89 | (c)
59485.812 | 8.172 | 8.117 | -3.138 | -3.193 | -1290 | -1239 | -1238 | 1186 | 3078 | 5487 |  | DENT | GENE | 11:53 | 00:01 | 00:01 | 115 | 104 | 0.4 | N/A | Глубина вмятины: 5 мм (0,4%). Линейка: 12 см в (812 см; 00:01 ч:мин) |  | (c)
59486.501 | 8.861 | 8.808 | -2.449 | -2.502 | 758 | 774 | 772 | 758 | 2366 | 5487 |  | CORR | AXGR | 05:23 | 05:26 | 05:26 | 136 | 28 | 13 | EXT |  | 0.75 | (c)
59494.683 | 5.733 | 5.711 | -5.687 | -5.709 | 585 | 680 | 695 | 585 | 5663 | 5488 |  | CORR | CIGR | 03:54 | 04:09 | 04:12 | 46 | 219 | 13 | EXT | Аномалия находится на отводе. | 0.74 | (c)
59495.42 | 6.47 | 6.445 | -4.95 | -4.975 | 114 | 180 | 194 | 114 | 4927 | 5488 |  | CORR | CIGR | 02:38 | 02:49 | 02:51 | 48 | 160 | 10 | EXT | Аномалия находится на отводе. | 0.74 | (c)
59495.827 | 6.877 | 6.846 | -4.543 | -4.574 | -2142 | -1960 | -1978 | 1815 | 4505 | 5488 |  | CORR | GENE | 08:34 | 09:03 | 09:00 | 69 | 327 | 10 | EXT | Аномалия находится на отводе. | 0.75 | (c)
59496.187 | 7.237 | 7.214 | -4.183 | -4.206 | -2013 | -1929 | -1898 | 1783 | 4171 | 5488 |  | CORR | CIGR | 08:55 | 09:08 | 09:13 | 35 | 230 | 10 | EXT | Аномалия находится на отводе. | 0.74 | (c)
59496.619 | 7.669 | 7.655 | -3.751 | -3.765 | 2102 | -2219 | 2214 | 2102 | 3728 | 5488 |  | CORR | CIGR | 07:59 | 08:21 | 08:17 | 37 | 223 | 10 | EXT | Аномалия находится на отводе. | 0.74 | (c)
59500.535 | 0.165 | 0.146 | -11.045 | -11.064 | 858 | 1418 | 1256 | 576 | 146 | 5489 |  | CORR | GENE | 02:58 | 04:28 | 04:02 | 156 | 796 | 10 | EXT | Аномалия находится на упругопластическом изгибе: R=388 D, максимальное растяжение на 6.2 час. | 0.9 | (c)
59509.225 | 8.855 | 8.799 | -2.355 | -2.411 | 1237 | 1345 | 1345 | 778 | 2325 | 5489 |  | CORR | GENE | 03:59 | 04:17 | 04:17 | 86 | 216 | 10 | EXT | Аномалия находится на упругопластическом изгибе: R=407 D, максимальное растяжение на 6.3 час. | 0.89 | (c)
59509.696 | 9.326 | 9.271 | -1.884 | -1.939 | 1585 | 1643 | 1714 | 388 | 1839 | 5489 |  | CORR | GENE | 04:55 | 05:05 | 05:16 | 100 | 258 | 10 | EXT | Аномалия находится на упругопластическом изгибе: R=401 D, максимальное растяжение на 6.3 час. | 0.89 | (c)
59511.052 | 10.682 | 10.643 | -0.528 | -0.567 | 999 | 1102 | 1175 | 879 | 308 | 5489 |  | CORR | GENE | 03:21 | 03:37 | 03:49 | 259 | 352 | 10 | EXT | Аномалия находится на упругопластическом изгибе: R=388 D, максимальное растяжение на 6.2 час. | 0.91 | (c)
59511.426 | 11.056 | 11.002 | -0.154 | -0.208 | 958 | 1046 | 1140 | 908 | 153 | 5489 |  | CORR | GENE | 03:14 | 03:28 | 03:44 | 55 | 365 | 10 | EXT | Аномалия находится на упругопластическом изгибе: R=388 D, максимальное растяжение на 6.2 час. | 0.89 | (c)
59511.511 | 11.141 | 11.116 | -0.069 | -0.094 | 1291 | 1484 | 1467 | 588 | 43 | 5489 |  | CORR | GENE | 04:08 | 04:39 | 04:36 | 51 | 351 | 12 | EXT | Аномалия находится на упругопластическом изгибе: R=388 D, максимальное растяжение на 6.2 час. | 0.89 | (c)
59511.712 | 0.132 | 0.104 | -11.238 | -11.266 | -576 | -387 | -417 | 258 | 104 | 5490 |  | CORR | GENE | 09:48 | 10:19 | 10:14 | 56 | 318 | 10 | EXT | Аномалия находится на упругопластическом изгибе: R=388 D, максимальное растяжение на 6.2 час. | 0.89 | (c)
59511.734 | 0.154 | 0.113 | -11.216 | -11.257 | -1623 | -1125 | -1261 | 608 | 113 | 5490 |  | CORR | GENE | 06:59 | 08:20 | 07:58 | 133 | 724 | 10 | EXT | Аномалия находится на упругопластическом изгибе: R=388 D, максимальное растяжение на 6.2 час. | 0.9 | (c)
59512.59 | 1.01 | 0.976 | -10.36 | -10.394 | -1130 | -1002 | -989 | 847 | 976 | 5490 |  | CORR | GENE | 08:19 | 08:39 | 08:42 | 56 | 283 | 10 | EXT | Аномалия находится на упругопластическом изгибе: R=392 D, максимальное растяжение на 6.2 час. | 0.89 | (c)
59513.477 | 1.897 | 1.884 | -9.473 | -9.486 | 1717 | 1775 | 1791 | 366 | 1884 | 5490 |  | CORR | CIGR | 03:58 | 04:08 | 04:10 | 29 | 147 | 11 | EXT | Аномалия находится на упругопластическом изгибе: R=400 D, максимальное растяжение на 6.3 час. | 0.89 | (c)
59514.151 | 2.571 | 2.546 | -8.799 | -8.824 | -812 | -703 | -713 | 615 | 2546 | 5490 |  | CORR | CIGR | 09:10 | 09:28 | 09:26 | 47 | 197 | 10 | EXT | Аномалия находится на упругопластическом изгибе: R=407 D, максимальное растяжение на 6.3 час. | 0.89 | (c)
59515.281 | 3.701 | 3.671 | -7.669 | -7.699 | 2173 | 2188 | 2190 | 25 | 3671 | 5490 |  | LWAN | AXGR | 05:12 | 05:14 | 05:15 | 104 | 33 |  | INT | Эквивалент потери металла 10%. Аномалия находится на упругопластическом изгибе: R=415 D, максимальное растяжение на 6.4 час. |  | (c)
59517.028 | 5.448 | 5.426 | -5.922 | -5.944 | 2007 | 2086 | 2079 | 79 | 5426 | 5490 |  | CORR | CIGR | 04:45 | 04:58 | 04:57 | 40 | 144 | 11 | EXT | Аномалия находится на упругопластическом изгибе: R=487 D, максимальное растяжение на 6.6 час. | 0.89 | (c)
59517.327 | 5.747 | 5.703 | -5.623 | -5.667 | -1834 | -1673 | -1665 | 396 | 5594 | 5490 |  | CORR | GENE | 06:25 | 06:51 | 06:52 | 73 | 338 | 10 | EXT | Аномалия находится на упругопластическом изгибе: R=524 D, максимальное растяжение на 6.6 час. | 0.89 | (c)
59518.354 | 6.774 | 6.76 | -4.596 | -4.61 | 1960 | 2021 | 2041 | 109 | 4573 | 5490 |  | CORR | CIGR | 04:38 | 04:47 | 04:51 | 37 | 162 | 12 | EXT | Аномалия находится на упругопластическом изгибе: R=604 D, максимальное растяжение на 6.7 час. | 0.89 | (c)
59519.006 | 7.426 | 7.389 | -3.944 | -3.981 | -2181 | -2054 | -2044 | 49 | 3920 | 5490 |  | CORR | GENE | 05:29 | 05:50 | 05:51 | 61 | 275 | 10 | EXT | Аномалия находится на упругопластическом изгибе: R=641 D, максимальное растяжение на 6.7 час. | 0.89 | (c)
59520.552 | 8.972 | 8.951 | -2.398 | -2.419 | 1528 | 1712 | 1733 | 293 | 2337 | 5490 |  | CORR | GENE | 03:28 | 03:58 | 04:01 | 82 | 409 | 10 | EXT | Аномалия находится на упругопластическом изгибе: R=674 D, максимальное растяжение на 6.3 час. | 0.89 | (c)
59520.742 | 9.162 | 9.121 | -2.208 | -2.249 | -2082 | -1137 | -1490 | 148 | 1968 | 5490 |  | CORR | GENE | 05:45 | 08:18 | 07:21 | 281 | 1183 | 10 | EXT | Аномалия находится на упругопластическом изгибе: R=674 D, максимальное растяжение на 6.3 час. | 0.92 | (c)
59521.031 | 9.451 | 9.421 | -1.919 | -1.949 | -1308 | -1169 | -1142 | 923 | 1892 | 5490 |  | CORR | GENE | 07:50 | 08:13 | 08:17 | 57 | 332 | 10 | EXT | Аномалия находится на упругопластическом изгибе: R=672 D, максимальное растяжение на 6.2 час. | 0.89 | (c)
59522.982 | 0.032 | 0.009 | -11.408 | -11.431 | -586 | -319 | -387 | 188 | 9 | 5491 |  | CORR | GENE | 08:46 | 09:29 | 09:18 | 72 | 399 | 12 | EXT | Аномалия находится на упругопластическом изгибе: R=640 D, максимальное растяжение на 6 час. | 0.89 | (c)
59539.287 | 4.897 | 4.854 | -5.993 | -6.036 | 1111 | 1204 | 1242 | 857 | 4854 | 5492 |  | CORR | GENE | 03:54 | 04:09 | 04:16 | 67 | 263 | 10 | EXT | Аномалия находится на упругопластическом изгибе: R=601 D, максимальное растяжение на 8.3 час. | 0.89 | (c)
59542.014 | 7.624 | 7.599 | -3.266 | -3.291 | -2095 | -2003 | -2011 | 136 | 3255 | 5492 |  | CORR | CIGR | 07:17 | 07:32 | 07:30 | 36 | 167 | 11 | EXT | Аномалия находится на упругопластическом изгибе: R=513 D, максимальное растяжение на 7.9 час. | 0.89 | (c)
59556.76 | 0 | -0.018 | -10.92 | -10.938 | 903 | 1255 | 1262 | 610 |  | 5494 | Нарушение формы кольцевого шва | GWAN |  | 04:04 | 05:01 | 05:02 | 0 | 718 |  | EXT | Нарушение формы кольцевого шва |  | (c)
59563.255 | 6.495 | 6.474 | -4.425 | -4.446 | 772 | 862 | 890 | 772 | 4396 | 5494 |  | CORR | CIGR | 03:43 | 03:57 | 04:02 | 50 | 235 | 10 | EXT |  | 0.89 | (c)
59614.436 | 2.416 | 2.379 | -9.004 | -9.041 | 2003 | 2097 | 2155 | 0 | 2379 | 5499 |  | CORR | CIGR | 05:26 | 05:41 | 05:50 | 51 | 304 | 10 | EXT |  | 0.89 | (c)
59614.722 | 2.702 | 2.612 | -8.718 | -8.808 | 2158 | -2227 | -2220 | 0 | 2612 | 5499 |  | CORR | GENE | 05:51 | 06:03 | 06:04 | 108 | 166 | 10 | EXT |  | 0.89 | (c)
59616.564 | 4.544 | 4.507 | -6.876 | -6.913 | 1666 | 1784 | 1900 | 96 | 4507 | 5499 |  | CORR | GENE | 04:31 | 04:51 | 05:09 | 59 | 469 | 10 | EXT |  | 0.89 | (c)
59624.973 | 1.533 | 1.513 | -8.737 | -8.757 | -1689 | -1579 | -1570 | 542 | 1513 | 5500 |  | CORR | CIGR | 07:14 | 07:32 | 07:33 | 39 | 237 | 10 | EXT |  | 0.89 | (c)
59625.513 | 2.073 | 2.05 | -8.197 | -8.22 | -1686 | -1581 | -1358 | 544 | 2050 | 5500 |  | CORR | GENE | 07:15 | 07:32 | 08:08 | 226 | 657 | 11 | EXT |  | 0.91 | (c)
59655.184 | 9.394 | 9.273 | -2.276 | -2.397 | -713 | -611 | -410 | 106 | 2258 | 5505 |  | CORR | GENE | 07:06 | 07:22 | 07:55 | 139 | 607 | 10 | EXT | Аномалия находится на отводе. | 0.9 | (c)
59655.352 | 9.562 | 9.485 | -2.108 | -2.185 | -1671 | -1541 | -1420 | 1169 | 2096 | 5505 |  | CORR | GENE | 04:31 | 04:52 | 05:12 | 89 | 501 | 10 | EXT | Аномалия находится на отводе. | 0.89 | (c)
59656.167 | 10.377 | 10.347 | -1.293 | -1.323 | -1640 | -1533 | -1502 | 1365 | 1278 | 5505 |  | CORR | CIGR | 04:36 | 04:54 | 04:58 | 45 | 275 | 12 | EXT | Аномалия находится на отводе. | 0.89 | (c)
59657.835 | 0.375 | 0.137 | -11.075 | -11.313 | 420 | 510 | 570 | 420 | 137 | 5506 |  | CORR | GENE | 04:09 | 04:24 | 04:34 | 266 | 301 | 10 | EXT |  | 0.91 | (c)
59664.235 | 6.775 | 6.761 | -4.675 | -4.689 | 1504 | 1674 | 1640 | 1504 | 4647 | 5506 |  | CORR | CIGR | 07:04 | 07:32 | 07:26 | 42 | 272 | 10 | EXT |  | 0.89 | (c)
59668.854 | 11.394 | 11.363 | -0.056 | -0.087 | 290 | 753 | 613 | 290 | 43 | 5506 |  | CORR | CIGR | 03:48 | 05:03 | 04:41 | 44 | 646 | 10 | EXT |  | 0.89 | (c)
59670.64 | 1.73 | 1.709 | -9.51 | -9.531 | -1860 | -1736 | -1739 | 371 | 1709 | 5507 |  | CORR | CIGR | 05:50 | 06:10 | 06:10 | 40 | 241 | 11 | EXT |  | 0.89 | (c)
59676.176 | 7.266 | 7.245 | -3.974 | -3.995 | 2016 | 2174 | 2152 | 0 | 3950 | 5507 |  | CORR | CIGR | 04:16 | 04:41 | 04:38 | 45 | 272 | 10 | EXT |  | 0.89 | (c)
59680.652 | 0.502 | 0.456 | -10.698 | -10.744 | -482 | -363 | -336 | 190 | 456 | 5508 |  | CORR | GENE | 08:23 | 08:43 | 08:47 | 59 | 292 | 10 | EXT |  | 0.89 | (c)
59681.253 | 1.103 | 1.095 | -10.097 | -10.105 | -282 | -223 | -203 | 123 | 1095 | 5508 |  | CORR | CIGR | 08:56 | 09:05 | 09:08 | 44 | 159 | 10 | EXT |  | 0.89 | (c)
59683.015 | 2.865 | 2.85 | -8.335 | -8.35 | -644 | -494 | -521 | 398 | 2850 | 5508 |  | CORR | CIGR | 07:57 | 08:21 | 08:17 | 35 | 247 | 11 | EXT |  | 0.89 | (c)
59683.847 | 3.697 | 3.674 | -7.503 | -7.526 | -795 | -667 | -655 | 515 | 3674 | 5508 |  | CORR | CIGR | 07:33 | 07:53 | 07:55 | 38 | 279 | 10 | EXT |  | 0.89 | (c)
59684.765 | 4.615 | 4.589 | -6.585 | -6.611 | -550 | -482 | -461 | 371 | 4589 | 5508 |  | CORR | CIGR | 08:12 | 08:23 | 08:27 | 37 | 179 | 10 | EXT |  | 0.89 | (c)
59685.082 | 4.932 | 4.9 | -6.268 | -6.3 | -579 | -478 | -457 | 335 | 4900 | 5508 |  | CORR | CIGR | 08:08 | 08:24 | 08:27 | 47 | 244 | 10 | EXT |  | 0.89 | (c)
59693.127 | 1.777 | 1.735 | -9.413 | -9.455 | 1658 | 1813 | 1813 | 263 | 1735 | 5509 |  | CORR | GENE | 04:04 | 04:29 | 04:29 | 68 | 310 | 10 | EXT |  | 0.89 | (c)
59696.632 | 5.282 | 5.175 | -5.908 | -6.015 | -2039 | -1824 | -1747 | 192 | 5175 | 5509 |  | CORR | GENE | 06:07 | 06:42 | 06:55 | 132 | 584 | 10 | EXT |  | 0.9 | (c)
59702.162 | 10.812 | 10.793 | -0.378 | -0.397 | 1596 | 1755 | 1743 | 340 | 366 | 5509 |  | CORR | CIGR | 03:54 | 04:20 | 04:18 | 31 | 295 | 10 | EXT |  | 0.89 | (c)
59708.821 | 6.281 | 6.257 | -4.939 | -4.963 | 764 | 871 | 877 | 764 | 4930 | 5510 |  | CORR | CIGR | 04:19 | 04:36 | 04:37 | 33 | 226 | 10 | EXT |  | 0.89 | (c)
59718.44 | 4.68 | 4.66 | -6.52 | -6.54 | 1706 | 1789 | 1815 | 306 | 4660 | 5511 |  | CORR | GENE | 07:12 | 07:26 | 07:30 | 62 | 219 | 10 | EXT |  | 0.89 | (c)
59718.547 | 4.787 | 4.78 | -6.413 | -6.42 | 1068 | 1177 | 1178 | 942 | 4780 | 5511 |  | CORR | CIGR | 05:29 | 05:47 | 05:47 | 31 | 220 | 10 | EXT |  | 0.89 | (c)
59724.466 | 10.706 | 10.684 | -0.494 | -0.516 | 1859 | 1939 | 1965 | 160 | 464 | 5511 |  | CORR | CIGR | 07:37 | 07:50 | 07:54 | 52 | 212 | 10 | EXT |  | 0.89 | (c)
59731.148 | 6.188 | 6.095 | -4.842 | -4.935 | -2046 | -2005 | -1820 | 185 | 4828 | 5512 |  | CORR | GENE | 04:30 | 04:37 | 05:07 | 107 | 452 | 10 | EXT |  | 0.89 | (c)
59732.629 | 7.669 | 7.669 | -3.361 | -3.361 | -1888 | -1747 | -1770 | 343 | 3323 | 5512 |  | CORR | CIGR | 04:56 | 05:18 | 05:15 | 38 | 235 | 10 | EXT |  | 0.89 | (c)
59733.548 | 8.588 | 8.56 | -2.442 | -2.47 | -2183 | -2161 | -2133 | 47 | 2426 | 5512 |  | CORR | CIGR | 04:08 | 04:12 | 04:16 | 44 | 102 | 10 | EXT |  | 0.89 | (c)
59734.274 | 9.314 | 9.302 | -1.716 | -1.728 | -1084 | -1033 | -1008 | 932 | 1702 | 5512 |  | CORR | CIGR | 07:05 | 07:14 | 07:18 | 26 | 152 | 12 | EXT |  | 0.89 | (c)
59735.077 | 10.117 | 10.093 | -0.913 | -0.937 | 1989 | 2163 | 2202 | 0 | 867 | 5512 |  | CORR | GENE | 03:21 | 03:50 | 03:56 | 70 | 426 | 10 | EXT |  | 0.89 | (c)
59735.159 | 10.199 | 10.189 | -0.831 | -0.841 | 1740 | 1805 | 1821 | 328 | 792 | 5512 |  | CORR | CIGR | 02:41 | 02:52 | 02:54 | 49 | 162 | 10 | EXT |  | 0.89 | (c)
59735.225 | 10.265 | 10.241 | -0.765 | -0.789 | -1028 | -943 | -952 | 875 | 750 | 5512 |  | CORR | CIGR | 07:14 | 07:28 | 07:27 | 39 | 153 | 11 | EXT |  | 0.89 | (c)
59742.431 | 6.441 | 6.406 | -4.569 | -4.604 | 1544 | 1753 | 1758 | 258 | 4546 | 5513 |  | CORR | GENE | 05:55 | 06:29 | 06:29 | 58 | 429 | 11 | EXT |  | 0.89 | (c)
59746.395 | 10.405 | 10.392 | -0.605 | -0.618 | 1542 | 1615 | 1604 | 563 | 596 | 5513 |  | CORR | CIGR | 05:54 | 06:06 | 06:05 | 22 | 125 | 12 | EXT |  | 0.89 | (c)
59747.079 | 0.079 | 0.047 | -11.061 | -11.093 | -1692 | -1476 | -1514 | 539 | 47 | 5514 |  | CORR | GENE | 05:12 | 05:47 | 05:41 | 70 | 354 | 12 | EXT |  | 0.89 | (c)
59747.875 | 0.875 | 0.875 | -10.265 | -10.265 | -1529 | -1395 | -1435 | 702 | 875 | 5514 |  | CORR | CIGR | 05:38 | 05:60 | 05:53 | 23 | 187 | 10 | EXT |  | 0.89 | (c)
59748.748 | 1.748 | 1.692 | -9.392 | -9.448 | -1730 | -912 | -1035 | 341 | 1692 | 5514 |  | CORR | GENE | 05:06 | 07:18 | 06:58 | 186 | 1389 | 10 | EXT |  | 0.9 | (c)
59758.399 | 0.259 | 0.24 | -0.851 | -0.87 | 961 | 1092 | 1139 | 913 | 240 | 5515 |  | CORR | CIGR | 03:40 | 04:02 | 04:09 | 42 | 357 | 12 | EXT |  | 0.89 | (c)
59759.25 | 0 | -0.022 | -1.61 | -1.632 | 585 | 903 | 1119 | 585 |  | 5516 | Нарушение формы кольцевого шва | GWAN |  | 06:21 | 07:12 | 07:47 | 0 | 1069 |  | INT | Нарушение формы кольцевого шва |  | (c)
59759.869 | 0.619 | 0.589 | -0.991 | -1.021 | 773 | 1582 | 1214 | 773 | 589 | 5516 |  | CORR | GENE | 06:51 | 09:02 | 08:02 | 79 | 883 | 10 | EXT |  | 0.89 | (c)
59760.424 | 1.174 | 1.078 | -0.436 | -0.532 | 619 | 1177 | 1020 | 619 | 262 | 5516 |  | CORR | GENE | 06:26 | 07:56 | 07:31 | 270 | 803 | 10 | EXT |  | 0.91 | (c)
59760.86 | 0 | 0 | -8.92 | -8.92 | 2015 | 2205 | -2222 | 0 | 0 | 5517 | Непровар / утяжина | GWAN |  | 05:50 | 06:21 | 06:27 | 0 | 450 | 13 | INT | Непровар / утяжина |  | (c)
59761.616 | 0.756 | 0.744 | -8.164 | -8.176 | 998 | 1048 | 1064 | 998 | 744 | 5517 |  | CORR | CIGR | 03:06 | 03:14 | 03:17 | 28 | 131 | 13 | EXT |  | 0.89 | (c)
59770.603 | 0.823 | 0.806 | -0.697 | -0.714 | 1570 | 1694 | 1667 | 467 | 676 | 5518 |  | CORR | CIGR | 05:58 | 06:18 | 06:14 | 38 | 193 | 10 | EXT |  | 0.89 | (c)
59770.851 | 1.071 | 1.062 | -0.449 | -0.458 | 1361 | 1686 | 1554 | 484 | 437 | 5518 |  | CORR | CIGR | 05:25 | 06:17 | 05:56 | 21 | 386 | 13 | EXT |  | 0.89 | (c)
59771.04 | 1.26 | 1.242 | -0.26 | -0.278 | 1609 | 1681 | 1726 | 387 | 251 | 5518 |  | CORR | CIGR | 06:05 | 06:16 | 06:24 | 27 | 234 | 11 | EXT |  | 0.89 | (c)
59771.055 | 1.275 | 1.266 | -0.245 | -0.254 | 978 | 1037 | 1054 | 978 | 233 | 5518 |  | CORR | CIGR | 04:23 | 04:32 | 04:35 | 21 | 151 | 12 | EXT |  | 0.89 | (c)
59771.161 | 1.381 | 0.849 | -0.139 | -0.671 | 1953 | 2175 | 2101 | 0 | 94 | 5518 |  | CORR | GENE | 07:00 | 07:36 | 07:24 | 577 | 296 | 10 | EXT |  | 0.94 | (c)
59771.627 | 0.327 | 0.311 | -8.663 | -8.679 | 1364 | 1544 | 1552 | 490 | 311 | 5519 |  | CORR | CIGR | 05:42 | 06:11 | 06:12 | 35 | 377 | 13 | EXT |  | 0.89 | (c)
59771.802 | 0.502 | 0.487 | -8.488 | -8.503 | 1485 | 1705 | 1664 | 388 | 487 | 5519 |  | CORR | CIGR | 06:01 | 06:37 | 06:30 | 33 | 358 | 11 | EXT |  | 0.89 | (c)
59793.715 | 2.365 | 2.345 | -9.085 | -9.105 | -368 | -296 | -293 | 217 | 2345 | 5521 |  | CORR | CIGR | 09:47 | 09:59 | 09:60 | 44 | 151 | 11 | EXT |  | 0.89 | (c)
59794.192 | 2.842 | 2.695 | -8.608 | -8.755 | 1873 | 2026 | -2094 | 0 | 2695 | 5521 |  | CORR | GENE | 03:49 | 04:14 | 05:09 | 281 | 989 | 10 | EXT |  | 0.91 | (c)
59794.894 | 3.544 | 3.522 | -7.906 | -7.928 | 1974 | 2184 | -2222 | 0 | 3522 | 5521 |  | CORR | GENE | 04:05 | 04:39 | 04:48 | 112 | 530 | 10 | EXT |  | 0.89 | (c)
59795.596 | 4.246 | 4.218 | -7.204 | -7.232 | -1354 | -1196 | -1217 | 877 | 4218 | 5521 |  | CORR | CIGR | 07:08 | 07:34 | 07:30 | 56 | 273 | 10 | EXT |  | 0.89 | (c)
59797.41 | 6.06 | 5.958 | -5.39 | -5.492 | 1822 | 2139 | 2036 | 0 | 5355 | 5521 |  | CORR | GENE | 03:41 | 04:32 | 04:15 | 137 | 428 | 12 | EXT |  | 0.9 | (c)
59831.948 | 7.918 | 7.894 | -0.262 | -0.286 | 1434 | 1666 | 1609 | 1434 | 219 | 5531 |  | CORR | GENE | 06:60 | 07:37 | 07:28 | 67 | 351 | 11 | EXT |  | 0.89 | (c)
59839.619 | 7.409 | 7.365 | -3.611 | -3.655 | 548 | 771 | 801 | 548 | 3548 | 5532 |  | CORR | GENE | 03:36 | 04:12 | 04:17 | 107 | 507 | 10 | EXT |  | 0.89 | (c)
59840.822 | 8.612 | 8.592 | -2.408 | -2.428 | 664 | 801 | 777 | 664 | 2386 | 5532 |  | CORR | CIGR | 03:54 | 04:17 | 04:13 | 42 | 227 | 11 | EXT |  | 0.89 | (c)
59855.426 | 0.866 | 0.84 | -9.934 | -9.96 | -2121 | -2045 | -2056 | 1992 | 840 | 5534 |  | CORR | CIGR | 03:30 | 03:42 | 03:40 | 52 | 130 | 10 | EXT |  | 0.89 | (c)
59856.04 | 1.48 | 1.469 | -9.32 | -9.331 | -1002 | -941 | -934 | 866 | 1469 | 5534 |  | CORR | CIGR | 06:31 | 06:40 | 06:42 | 34 | 135 | 11 | EXT |  | 0.89 | (c)
59869.382 | 4.022 | 3.985 | -6.628 | -6.665 | -501 | -367 | -349 | 196 | 3985 | 5535 |  | CORR | CIGR | 06:13 | 06:35 | 06:38 | 49 | 305 | 11 | EXT |  | 0.89 | (c)
59869.954 | 4.594 | 4.571 | -6.056 | -6.079 | -496 | -325 | -351 | 205 | 4571 | 5535 |  | CORR | CIGR | 06:14 | 06:41 | 06:37 | 50 | 291 | 11 | EXT |  | 0.89 | (c)
59870.437 | 5.077 | 5.056 | -5.573 | -5.594 | -483 | -376 | -394 | 304 | 5056 | 5535 |  | CORR | CIGR | 06:16 | 06:33 | 06:30 | 29 | 179 | 10 | EXT |  | 0.89 | (c)
59873.902 | 8.542 | 8.431 | -2.108 | -2.219 | -1149 | -764 | -817 | 484 | 2083 | 5535 |  | CORR | GENE | 04:28 | 05:31 | 05:22 | 136 | 666 | 10 | EXT |  | 0.9 | (c)
59922.807 | 8.727 | 8.495 | -2.683 | -2.915 | 1833 | 2075 | 1994 | 1833 | 2647 | 5543 |  | ARTD | GENE | 11:14 | 11:53 | 11:40 | 268 | 323 |  | EXT | Наплавка. |  | (c)
59927.714 | 2.224 | 1.454 | -9.126 | -9.896 | -1933 | -1669 | -1755 | 1577 | 1454 | 5544 |  | ARTD | GENE | 11:10 | 11:53 | 11:39 | 1630 | 356 |  | EXT | Наплавка. |  | (c)
59933.615 | 8.125 | 8.099 | -3.225 | -3.251 | -1541 | -1496 | -1469 | 1398 | 3207 | 5544 |  | CORR | CIGR | 00:14 | 00:21 | 00:25 | 44 | 143 | 11 | EXT |  | 0.89 | (c)
59937.425 | 0.585 | 0.438 | -9.705 | -9.852 | 1265 | 1642 | 1568 | 358 | 438 | 5545 |  | CORR | GENE | 03:35 | 04:36 | 04:24 | 207 | 607 | 10 | EXT |  | 0.9 | (c)
59947.13 | 0 | 0 | -1.86 | -1.86 | 1757 | 1915 | 1871 | 1757 | 0 | 5546 | Непровар / утяжина | GWAN |  | 06:20 | 06:45 | 06:38 | 0 | 227 | 17 | INT | Непровар / утяжина |  | (c)
59950.912 | 1.922 | 1.884 | -7.988 | -8.026 | -1699 | -1585 | -1592 | 531 | 1884 | 5547 |  | CORR | GENE | 04:58 | 05:17 | 05:16 | 63 | 215 | 10 | EXT |  | 0.89 | (c)
59951.464 | 2.474 | 2.445 | -7.436 | -7.465 | -1081 | -600 | -775 | 469 | 2445 | 5547 |  | CORR | GENE | 06:38 | 07:56 | 07:28 | 105 | 611 | 11 | EXT |  | 0.89 | (c)
59954.358 | 5.368 | 5.359 | -4.542 | -4.551 | -1602 | -1479 | -1465 | 628 | 4508 | 5547 |  | CORR | CIGR | 05:14 | 05:34 | 05:36 | 43 | 275 | 10 | EXT | Аномалия находится на упругопластическом изгибе: R=850 D, максимальное растяжение на 6.3 час. | 0.89 | (c)
59954.939 | 5.949 | 5.922 | -3.961 | -3.988 | -2073 | -1973 | -1926 | 158 | 3947 | 5547 |  | CORR | CIGR | 03:58 | 04:14 | 04:22 | 41 | 293 | 10 | EXT | Аномалия находится на упругопластическом изгибе: R=711 D, максимальное растяжение на 6.3 час. | 0.89 | (c)
59956.18 | 7.19 | 7.102 | -2.72 | -2.808 | -320 | -204 | -195 | 70 | 2696 | 5547 |  | CORR | GENE | 08:41 | 08:60 | 09:01 | 112 | 251 | 10 | EXT | Аномалия находится на упругопластическом изгибе: R=575 D, максимальное растяжение на 6.3 час. | 0.89 | (c)
59956.559 | 7.569 | 7.54 | -2.341 | -2.37 | -376 | -82 | -215 | 54 | 2285 | 5547 |  | CORR | GENE | 08:32 | 09:19 | 08:58 | 85 | 322 | 11 | EXT | Аномалия находится на упругопластическом изгибе: R=562 D, максимальное растяжение на 6.3 час. | 0.89 | (c)
59957.002 | 8.012 | 7.986 | -1.898 | -1.924 | -1227 | -373 | -737 | 248 | 1748 | 5547 |  | CORR | GENE | 06:15 | 08:33 | 07:34 | 176 | 979 | 12 | EXT | Аномалия находится на упругопластическом изгибе: R=542 D, максимальное растяжение на 6.2 час. | 0.9 | (c)
59975.866 | 5.916 | 5.893 | -5.244 | -5.267 | 778 | 949 | 916 | 778 | 5224 | 5549 |  | CORR | CIGR | 04:27 | 04:55 | 04:49 | 43 | 275 | 10 | EXT |  | 0.89 | (c)
59977.474 | 7.524 | 7.504 | -3.636 | -3.656 | -2123 | -2054 | -2046 | 107 | 3625 | 5549 |  | CORR | CIGR | 08:39 | 08:50 | 08:51 | 31 | 154 | 10 | EXT |  | 0.89 | (c)
59982.112 | 1.002 | 0.986 | -10.248 | -10.264 | -1731 | -1686 | -1682 | 499 | 986 | 5550 |  | CORR | CIGR | 09:34 | 09:42 | 09:42 | 29 | 99 | 10 | EXT | Аномалия находится на отводе. | 0.89 | (c)
59982.121 | 1.011 | 0.956 | -10.239 | -10.294 | 404 | 631 | 680 | 404 | 956 | 5550 |  | CORR | GENE | 03:19 | 03:56 | 04:04 | 96 | 552 | 11 | EXT | Аномалия находится на отводе. | 0.89 | (c)
60010.069 | 6.469 | 6.422 | -4.881 | -4.928 | 614 | 1305 | 1056 | 614 | 4592 | 5552 |  | GOUG | GENE | 11:25 | 01:16 | 00:36 | 336 | 885 | 12 | EXT | Зона задиров. |  | (c)
60010.342 | 6.742 | 6.654 | -4.608 | -4.696 | 837 | 900 | 892 | 837 | 4545 | 5552 |  | DENT | GENE | 00:01 | 00:11 | 00:10 | 151 | 110 | 0.5 | N/A | Глубина вмятины: 7 мм (0,5%). Линейка: 15 см в (665 см; 00:11 ч:мин) Аномалия находится вблизи дефекта потери металла. |  | (c)
60011.019 | 7.419 | 7.405 | -3.931 | -3.945 | -1453 | -1188 | -1260 | 778 | 3903 | 5552 |  | CORR | CIGR | 05:51 | 06:34 | 06:22 | 42 | 384 | 10 | EXT |  | 0.89 | (c)
60011.431 | 7.831 | 7.807 | -3.519 | -3.543 | -1532 | -1447 | -1416 | 699 | 3511 | 5552 |  | CORR | CIGR | 05:39 | 05:52 | 05:57 | 32 | 231 | 10 | EXT |  | 0.89 | (c)
60020.754 | 5.804 | 5.788 | -4.806 | -4.822 | 530 | 607 | 594 | 530 | 4787 | 5553 |  | CORR | CIGR | 08:36 | 08:49 | 08:47 | 35 | 128 | 14 | EXT |  | 0.89 | (c)
60037.468 | 0.768 | 0.733 | -10.142 | -10.177 | 900 | 954 | 1043 | 900 | 733 | 5555 |  | CORR | CIGR | 03:28 | 03:37 | 03:51 | 50 | 286 | 10 | EXT |  | 0.89 | (c)
60055.175 | 7.565 | 7.531 | -3.755 | -3.789 | -1804 | -1712 | -1655 | 426 | 3745 | 5556 |  | CORR | CIGR | 08:17 | 08:32 | 08:41 | 44 | 299 | 10 | EXT |  | 0.89 | (c)
60062.484 | 3.554 | 3.521 | -8.096 | -8.129 | 1604 | 1662 | 1702 | 1604 | 3521 | 5557 |  | CORR | CIGR | 07:18 | 07:27 | 07:33 | 40 | 196 | 12 | EXT | Аномалия находится на отводе. | 0.89 | (c)
60064.405 | 5.475 | 5.451 | -6.175 | -6.199 | 1532 | 1570 | 1636 | 1532 | 5451 | 5557 |  | CORR | CIGR | 07:06 | 07:12 | 07:23 | 43 | 209 | 10 | EXT | Аномалия находится на отводе. | 0.89 | (c)
60074.201 | 3.621 | 3.419 | -8.009 | -8.211 | 1754 | 1810 | 1825 | 1754 | 3419 | 5558 |  | DENT | GENE | 04:56 | 05:05 | 05:07 | 294 | 143 | 0.4 | N/A | Глубина вмятины: 5 мм (0,4%). Линейка: 29 см в (342 см; 05:05 ч:мин) Аномалия находится на упругопластическом изгибе. |  | (c)
60094.463 | 0.883 | 0.789 | -10.577 | -10.671 | -2168 | -2118 | -2114 | 2060 | 789 | 5560 |  | DENT | GENE | 02:57 | 03:05 | 03:06 | 166 | 108 | 0.6 | N/A | Глубина вмятины: 8 мм (0,6%). Линейка: 17 см в (79 см; 03:05 ч:мин) Аномалия находится на упругопластическом изгибе. |  | (c)
60099.717 | 6.137 | 6.11 | -5.323 | -5.35 | -461 | -404 | -408 | 354 | 5282 | 5560 |  | CORR | GENE | 07:33 | 07:42 | 07:42 | 68 | 107 | 10 | EXT | Аномалия находится на упругопластическом изгибе: R=401 D, максимальное растяжение на 5.8 час. | 1.06 | (b)
60099.814 | 6.234 | 6.162 | -5.226 | -5.298 | -788 | -702 | -710 | 633 | 5198 | 5560 |  | CORR | GENE | 06:40 | 06:54 | 06:53 | 100 | 155 | 23 | EXT | Аномалия находится на упругопластическом изгибе: R=401 D, максимальное растяжение на 5.8 час. | 1.08 | (b)
60108.339 | 3.299 | 3.247 | -8.151 | -8.203 | 630 | 962 | 926 | 630 | 3247 | 5561 |  | CORR | GENE | 04:22 | 05:16 | 05:10 | 105 | 592 | 13 | EXT | Аномалия находится на отводе. | 0.89 | (c)
60111.587 | 6.547 | 6.519 | -4.903 | -4.931 | 937 | 1059 | 1074 | 937 | 4888 | 5561 |  | CORR | CIGR | 05:12 | 05:32 | 05:34 | 43 | 274 | 10 | EXT | Аномалия находится на отводе. | 0.89 | (c)
60112.443 | 7.403 | 7.37 | -4.047 | -4.08 | 571 | 695 | 728 | 571 | 4026 | 5561 |  | CORR | CIGR | 04:13 | 04:33 | 04:38 | 54 | 313 | 10 | EXT | Аномалия находится на отводе. | 0.89 | (c)
60114.848 | 9.808 | 9.765 | -1.642 | -1.685 | 895 | 1014 | 992 | 895 | 1629 | 5561 |  | CORR | CIGR | 05:05 | 05:24 | 05:21 | 56 | 194 | 10 | EXT | Аномалия находится на отводе. | 0.89 | (c)
60115.585 | 10.545 | 10.517 | -0.905 | -0.933 | 917 | 1420 | 1234 | 680 | 815 | 5561 |  | CORR | GENE | 05:09 | 06:30 | 05:60 | 118 | 634 | 11 | EXT | Аномалия находится на отводе. | 0.89 | (c)
60131.846 | 4.006 | 3.971 | -7.424 | -7.459 | -2095 | -2054 | -2011 | 136 | 3971 | 5563 |  | CORR | CIGR | 04:44 | 04:50 | 04:58 | 47 | 168 | 11 | EXT |  | 0.89 | (c)
60132.226 | 4.386 | 4.365 | -7.044 | -7.065 | 2026 | 2136 | 2138 | 0 | 4365 | 5563 |  | CORR | CIGR | 03:49 | 04:07 | 04:07 | 40 | 223 | 11 | EXT |  | 0.89 | (c)
60133.132 | 5.292 | 5.279 | -6.138 | -6.151 | -1331 | -1250 | -1254 | 899 | 5279 | 5563 |  | CORR | CIGR | 06:47 | 07:00 | 06:60 | 45 | 154 | 12 | EXT |  | 0.89 | (c)
60133.884 | 6.044 | 6.039 | -5.386 | -5.391 | -1240 | -1134 | -1171 | 990 | 5371 | 5563 |  | CORR | CIGR | 07:02 | 07:19 | 07:13 | 20 | 139 | 13 | EXT |  | 0.89 | (c)
60134.035 | 6.195 | 6.182 | -5.235 | -5.248 | -2134 | -2030 | -2016 | 96 | 5219 | 5563 |  | CORR | CIGR | 04:38 | 04:54 | 04:57 | 29 | 236 | 10 | EXT |  | 0.89 | (c)
60134.28 | 6.44 | 6.425 | -4.99 | -5.005 | -1310 | -1057 | -1153 | 920 | 4939 | 5563 |  | CORR | GENE | 06:51 | 07:31 | 07:16 | 66 | 314 | 10 | EXT |  | 0.89 | (c)
60135.094 | 7.254 | 7.232 | -4.176 | -4.198 | -1428 | -1343 | -1340 | 802 | 4165 | 5563 |  | CORR | CIGR | 06:32 | 06:45 | 06:46 | 33 | 177 | 12 | EXT |  | 0.89 | (c)
60135.355 | 7.515 | 7.493 | -3.915 | -3.937 | 2019 | 2035 | 2086 | 78 | 3913 | 5563 |  | CORR | CIGR | 03:48 | 03:51 | 03:59 | 24 | 134 | 10 | EXT |  | 0.89 | (c)
60144.384 | 5.114 | 5.085 | -6.416 | -6.445 | 1368 | 1441 | 1441 | 717 | 5085 | 5564 |  | CORR | CIGR | 04:01 | 04:13 | 04:13 | 33 | 145 | 13 | EXT |  | 0.89 | (c)
60145.198 | 5.928 | 5.897 | -5.602 | -5.633 | -2124 | -1961 | -1953 | 107 | 5589 | 5564 |  | CORR | CIGR | 06:37 | 07:03 | 07:05 | 44 | 342 | 10 | EXT |  | 0.89 | (c)
60145.997 | 6.727 | 6.696 | -4.803 | -4.834 | -1574 | -1515 | -1498 | 657 | 4798 | 5564 |  | CORR | CIGR | 08:06 | 08:15 | 08:18 | 36 | 151 | 10 | EXT |  | 0.89 | (c)
60146.06 | 6.79 | 6.588 | -4.74 | -4.942 | -1820 | -1791 | -1788 | 411 | 4589 | 5564 |  | CORR | GENE | 07:26 | 07:31 | 07:31 | 353 | 63 | 10 | EXT |  | 0.92 | (c)
60146.796 | 7.526 | 7.508 | -4.004 | -4.022 | -2113 | -1979 | -1981 | 118 | 3997 | 5564 |  | CORR | CIGR | 06:39 | 07:01 | 07:00 | 25 | 264 | 14 | EXT |  | 0.89 | (c)
60148.414 | 9.144 | 8.982 | -2.386 | -2.548 | -1916 | -1898 | -1884 | 315 | 2211 | 5564 |  | CORR | GENE | 07:11 | 07:14 | 07:16 | 337 | 63 | 10 | EXT |  | 0.92 | (c)
60149.159 | 9.889 | 9.822 | -1.641 | -1.708 | -1790 | -1748 | -1754 | 440 | 1423 | 5564 |  | CORR | GENE | 07:31 | 07:38 | 07:37 | 285 | 72 | 23 | EXT |  | 0.97 | (c)
60149.359 | 10.089 | 10.077 | -1.441 | -1.453 | 1474 | 1534 | 1592 | 520 | 1421 | 5564 |  | CORR | CIGR | 04:18 | 04:28 | 04:37 | 32 | 237 | 11 | EXT |  | 0.89 | (c)
60149.763 | 10.493 | 10.473 | -1.037 | -1.057 | -1811 | -1733 | -1736 | 420 | 1031 | 5564 |  | CORR | CIGR | 07:28 | 07:40 | 07:40 | 26 | 149 | 10 | EXT |  | 0.89 | (c)
60150.03 | 10.76 | 10.565 | -0.77 | -0.965 | -1784 | -1776 | -1758 | 447 | 606 | 5564 |  | CORR | GENE | 07:32 | 07:33 | 07:36 | 359 | 52 | 19 | EXT |  | 0.97 | (c)
60150.329 | 11.059 | 10.983 | -0.471 | -0.547 | -1754 | -1741 | -1742 | 476 | 391 | 5564 |  | CORR | AXGR | 07:37 | 07:39 | 07:39 | 156 | 25 | 14 | EXT |  | 0.9 | (c)
60150.706 | 11.436 | 11.328 | -0.094 | -0.202 | -1726 | -1710 | -1708 | 505 | 44 | 5564 |  | CORR | AXGR | 07:41 | 07:44 | 07:44 | 158 | 36 | 13 | EXT |  | 0.9 | (c)
60151.164 | 0.364 | 0.34 | -11.056 | -11.08 | 1934 | 1978 | 2026 | 113 | 340 | 5565 |  | CORR | CIGR | 06:24 | 06:31 | 06:38 | 34 | 184 | 10 | EXT |  | 0.89 | (c)
60153.124 | 2.324 | 2.32 | -9.096 | -9.1 | -2042 | -1944 | -1965 | 188 | 2320 | 5565 |  | CORR | CIGR | 07:42 | 07:58 | 07:54 | 34 | 154 | 15 | EXT |  | 0.89 | (c)
60153.393 | 2.593 | 2.538 | -8.827 | -8.882 | 903 | 1028 | 1198 | 738 | 2538 | 5565 |  | CORR | GENE | 03:37 | 03:57 | 04:25 | 108 | 589 | 10 | EXT |  | 0.89 | (c)
60153.96 | 3.16 | 3.14 | -8.26 | -8.28 | 1065 | 1111 | 1168 | 960 | 3140 | 5565 |  | CORR | CIGR | 04:03 | 04:11 | 04:20 | 38 | 206 | 11 | EXT |  | 0.89 | (c)
60154.647 | 3.847 | 3.779 | -7.573 | -7.641 | 1098 | 1236 | 1205 | 919 | 3779 | 5565 |  | CORR | GENE | 04:09 | 04:31 | 04:26 | 153 | 214 | 14 | EXT |  | 0.9 | (c)
60155.169 | 4.369 | 4.224 | -7.051 | -7.196 | 708 | 793 | 949 | 708 | 4224 | 5565 |  | CORR | GENE | 03:06 | 03:19 | 03:45 | 187 | 483 | 13 | EXT |  | 0.91 | (c)
60155.345 | 4.545 | 4.528 | -6.875 | -6.892 | -1756 | -1675 | -1677 | 475 | 4528 | 5565 |  | CORR | CIGR | 08:28 | 08:41 | 08:41 | 32 | 158 | 11 | EXT |  | 0.89 | (c)
60156.12 | 5.32 | 5.32 | -6.1 | -6.1 | -2107 | -1939 | -2017 | 123 | 5320 | 5565 |  | CORR | CIGR | 07:31 | 07:59 | 07:46 | 25 | 180 | 12 | EXT |  | 0.89 | (c)
60156.328 | 5.528 | 5.513 | -5.892 | -5.907 | -1686 | -1622 | -1610 | 545 | 5513 | 5565 |  | CORR | CIGR | 08:39 | 08:50 | 08:52 | 37 | 152 | 10 | EXT |  | 0.89 | (c)
60156.359 | 5.559 | 5.535 | -5.861 | -5.885 | 1060 | 1109 | 1170 | 950 | 5535 | 5565 |  | CORR | CIGR | 04:03 | 04:11 | 04:20 | 34 | 220 | 11 | EXT |  | 0.89 | (c)
60156.385 | 5.585 | 5.577 | -5.835 | -5.843 | -2069 | -1978 | -1995 | 161 | 5577 | 5565 |  | CORR | CIGR | 07:38 | 07:52 | 07:50 | 40 | 148 | 11 | EXT |  | 0.89 | (c)
60156.764 | 5.964 | 5.964 | -5.456 | -5.456 | -2177 | -2121 | -2080 | 53 | 5431 | 5565 |  | CORR | CIGR | 07:20 | 07:29 | 07:36 | 25 | 195 | 13 | EXT |  | 0.89 | (c)
60156.928 | 6.128 | 6.12 | -5.292 | -5.3 | -2220 | -2124 | -2108 | 10 | 5255 | 5565 |  | CORR | CIGR | 07:13 | 07:29 | 07:31 | 45 | 224 | 10 | EXT |  | 0.89 | (c)
60157.217 | 6.417 | 6.391 | -5.003 | -5.029 | -2182 | -1882 | -2004 | 48 | 4892 | 5565 |  | CORR | GENE | 07:19 | 08:08 | 07:48 | 137 | 357 | 11 | EXT |  | 0.9 | (c)
60157.34 | 6.54 | 6.513 | -4.88 | -4.907 | -1741 | -1667 | -1655 | 490 | 4865 | 5565 |  | CORR | CIGR | 08:31 | 08:42 | 08:44 | 42 | 171 | 10 | EXT |  | 0.89 | (c)
60158.976 | 8.176 | 8.171 | -3.244 | -3.249 | 963 | 1022 | 1014 | 963 | 3217 | 5565 |  | CORR | CIGR | 03:47 | 03:56 | 03:55 | 32 | 102 | 14 | EXT |  | 0.89 | (c)
60159.44 | 8.64 | 8.633 | -2.78 | -2.787 | 1140 | 1200 | 1198 | 974 | 2759 | 5565 |  | CORR | CIGR | 04:15 | 04:25 | 04:25 | 28 | 117 | 12 | EXT |  | 0.89 | (c)
60162.268 | 0.048 | 0.013 | -11.282 | -11.317 | 1064 | 1556 | 1570 | 154 | 13 | 5566 |  | CORR | GENE | 02:15 | 03:35 | 03:37 | 212 | 1013 | 12 | EXT |  | 0.91 | (c)
60166.045 | 3.825 | 3.798 | -7.505 | -7.532 | -1281 | -1214 | -1180 | 950 | 3798 | 5566 |  | CORR | CIGR | 07:57 | 08:07 | 08:13 | 36 | 201 | 10 | EXT |  | 0.89 | (c)
60166.355 | 4.135 | 4.058 | -7.195 | -7.272 | 1360 | 1513 | 1624 | 342 | 4058 | 5566 |  | CORR | GENE | 03:03 | 03:28 | 03:46 | 100 | 529 | 10 | EXT |  | 0.89 | (c)
60171.79 | 9.57 | 9.498 | -1.76 | -1.832 | 2203 | -2145 | -2066 | 0 | 1728 | 5566 |  | CORR | GENE | 05:19 | 05:37 | 05:50 | 104 | 384 | 10 | EXT |  | 0.89 | (c)
60172.247 | 10.027 | 9.979 | -1.303 | -1.351 | 1968 | 2026 | 2081 | 37 | 1288 | 5566 |  | CORR | GENE | 04:41 | 04:50 | 04:59 | 63 | 226 | 10 | EXT |  | 0.89 | (c)
60172.522 | 10.302 | 10.251 | -1.028 | -1.079 | -2081 | -1736 | -1853 | 149 | 990 | 5566 |  | CORR | GENE | 05:47 | 06:43 | 06:24 | 89 | 456 | 10 | EXT |  | 0.89 | (c)
60173.234 | 11.014 | 10.944 | -0.316 | -0.386 | -1757 | -1470 | -1428 | 473 | 270 | 5566 |  | CORR | GENE | 06:40 | 07:26 | 07:33 | 116 | 658 | 10 | EXT |  | 0.89 | (c)
60173.235 | 11.015 | 10.979 | -0.315 | -0.351 | 1477 | 1881 | 1823 | 62 | 296 | 5566 |  | CORR | GENE | 03:22 | 04:27 | 04:18 | 55 | 691 | 11 | EXT |  | 0.89 | (c)
60173.861 | 0.311 | 0.261 | -11.179 | -11.229 | -1268 | -742 | -925 | 583 | 261 | 5567 |  | CORR | GENE | 05:39 | 07:04 | 06:35 | 156 | 685 | 11 | EXT |  | 0.9 | (c)
60173.929 | 0.379 | 0.342 | -11.111 | -11.148 | -368 | -185 | -182 | 0 | 342 | 5567 |  | CORR | GENE | 08:05 | 08:34 | 08:35 | 80 | 372 | 10 | EXT |  | 0.89 | (c)
60173.981 | 0.431 | 0.412 | -11.059 | -11.078 | -1767 | -1580 | -1633 | 463 | 412 | 5567 |  | CORR | GENE | 04:19 | 04:49 | 04:40 | 64 | 268 | 11 | EXT |  | 0.89 | (c)
60174.134 | 0.584 | 0.479 | -10.906 | -11.011 | -1428 | -1296 | -1070 | 712 | 479 | 5567 |  | CORR | GENE | 05:14 | 05:35 | 06:11 | 135 | 716 | 10 | EXT |  | 0.9 | (c)
60174.28 | 0.73 | 0.717 | -10.76 | -10.773 | -1873 | -1742 | -1777 | 357 | 717 | 5567 |  | CORR | CIGR | 04:02 | 04:23 | 04:17 | 36 | 192 | 11 | EXT |  | 0.89 | (c)
60174.492 | 0.942 | 0.916 | -10.548 | -10.574 | -261 | -30 | -89 | 0 | 916 | 5567 |  | CORR | GENE | 08:22 | 08:59 | 08:50 | 71 | 344 | 11 | EXT |  | 0.89 | (c)
60174.496 | 0.946 | 0.938 | -10.544 | -10.552 | -1814 | -1747 | -1756 | 417 | 938 | 5567 |  | CORR | CIGR | 04:11 | 04:22 | 04:21 | 25 | 116 | 10 | EXT |  | 0.89 | (c)
60174.515 | 0.965 | 0.82 | -10.525 | -10.67 | -1704 | -1302 | -1175 | 527 | 820 | 5567 |  | CORR | GENE | 04:29 | 05:34 | 05:54 | 241 | 1057 | 10 | EXT |  | 0.91 | (c)
60174.708 | 1.158 | 1.131 | -10.332 | -10.359 | -1378 | -134 | -655 | 0 | 1131 | 5567 |  | CORR | GENE | 05:22 | 08:42 | 07:18 | 307 | 1446 | 13 | EXT |  | 0.93 | (c)
60174.843 | 1.293 | 1.289 | -10.197 | -10.201 | -2106 | -2004 | -1997 | 125 | 1289 | 5567 |  | CORR | CIGR | 03:24 | 03:41 | 03:42 | 23 | 217 | 11 | EXT |  | 0.89 | (c)
60174.962 | 1.412 | 1.378 | -10.078 | -10.112 | -1642 | -1580 | -1532 | 589 | 1378 | 5567 |  | CORR | GENE | 04:39 | 04:49 | 04:57 | 52 | 220 | 10 | EXT |  | 0.89 | (c)
60175.622 | 2.072 | 1.933 | -9.418 | -9.557 | -2109 | -2005 | -1804 | 121 | 1933 | 5567 |  | CORR | GENE | 03:24 | 03:40 | 04:13 | 157 | 610 | 14 | EXT |  | 0.9 | (c)
60175.751 | 2.201 | 2.174 | -9.289 | -9.316 | -2187 | -1589 | -1833 | 43 | 2174 | 5567 |  | CORR | GENE | 03:11 | 04:48 | 04:08 | 142 | 708 | 11 | EXT |  | 0.9 | (c)
60176.529 | 2.979 | 2.894 | -8.511 | -8.596 | -2191 | -2186 | -2180 | 40 | 2894 | 5567 |  | CORR | AXGR | 03:10 | 03:11 | 03:12 | 181 | 21 | 10 | EXT |  | 0.9 | (c)
60176.759 | 3.209 | 2.926 | -8.281 | -8.564 | -2021 | -1434 | -1622 | 210 | 2926 | 5567 |  | CORR | GENE | 03:38 | 05:13 | 04:42 | 333 | 797 | 11 | EXT |  | 0.93 | (c)
60177.212 | 3.662 | 3.475 | -7.828 | -8.015 | -2119 | -2006 | -1809 | 112 | 3475 | 5567 |  | CORR | GENE | 03:22 | 03:40 | 04:12 | 203 | 619 | 11 | EXT |  | 0.91 | (c)
60177.336 | 3.786 | 3.737 | -7.704 | -7.753 | -1929 | -1591 | -1651 | 301 | 3737 | 5567 |  | CORR | GENE | 03:53 | 04:47 | 04:38 | 104 | 558 | 10 | EXT |  | 0.89 | (c)
60177.886 | 4.336 | 4.222 | -7.154 | -7.268 | -2187 | -2184 | -2168 | 44 | 4222 | 5567 |  | CORR | AXGR | 03:11 | 03:11 | 03:14 | 303 | 37 | 10 | EXT |  | 0.92 | (c)
60177.981 | 4.431 | 4.349 | -7.059 | -7.141 | -881 | -768 | -592 | 303 | 4349 | 5567 |  | CORR | GENE | 06:42 | 07:00 | 07:28 | 106 | 578 | 10 | EXT |  | 0.89 | (c)
60178.097 | 4.547 | 4.47 | -6.943 | -7.02 | -1777 | -1376 | -1440 | 454 | 4470 | 5567 |  | CORR | GENE | 04:17 | 05:22 | 05:12 | 122 | 673 | 10 | EXT |  | 0.89 | (c)
60178.319 | 4.769 | 4.737 | -6.721 | -6.753 | -2033 | -1735 | -1765 | 197 | 4737 | 5567 |  | CORR | GENE | 03:36 | 04:24 | 04:19 | 86 | 537 | 10 | EXT |  | 0.89 | (c)
60178.999 | 5.449 | 5.09 | -6.041 | -6.4 | -2108 | -2013 | -1103 | 99 | 5090 | 5567 |  | CORR | GENE | 03:24 | 03:39 | 06:06 | 369 | 2009 | 13 | EXT |  | 0.94 | (c)
60179.547 | 5.997 | 5.845 | -5.493 | -5.645 | -2098 | -1978 | -1827 | 132 | 5454 | 5567 |  | CORR | GENE | 03:25 | 03:45 | 04:09 | 191 | 543 | 12 | EXT |  | 0.91 | (c)
60179.714 | 6.164 | 6.112 | -5.326 | -5.378 | -1907 | -1672 | -1704 | 324 | 5286 | 5567 |  | CORR | GENE | 03:56 | 04:34 | 04:29 | 92 | 406 | 15 | EXT |  | 0.89 | (c)
60180.114 | 6.564 | 6.523 | -4.926 | -4.967 | -1782 | -1674 | -1685 | 449 | 4912 | 5567 |  | CORR | GENE | 04:16 | 04:34 | 04:32 | 55 | 194 | 12 | EXT |  | 0.89 | (c)
60180.298 | 6.748 | 6.689 | -4.742 | -4.801 | -1988 | -1742 | -1679 | 243 | 4714 | 5567 |  | CORR | GENE | 03:43 | 04:23 | 04:33 | 87 | 617 | 10 | EXT |  | 0.89 | (c)
60180.514 | 6.964 | 6.951 | -4.526 | -4.539 | -1830 | -1784 | -1775 | 400 | 4509 | 5567 |  | CORR | CIGR | 04:09 | 04:16 | 04:18 | 30 | 111 | 10 | EXT |  | 0.89 | (c)
60180.99 | 7.44 | 7.355 | -4.05 | -4.135 | -2084 | -1746 | -1740 | 147 | 3893 | 5567 |  | CORR | GENE | 03:28 | 04:22 | 04:23 | 242 | 689 | 10 | EXT |  | 0.91 | (c)
60183.023 | 9.473 | 9.415 | -2.017 | -2.075 | -947 | -790 | -740 | 534 | 2007 | 5567 |  | CORR | GENE | 06:31 | 06:57 | 07:05 | 68 | 413 | 11 | EXT |  | 0.89 | (c)
60183.624 | 10.074 | 9.906 | -1.416 | -1.584 | -1990 | -1500 | -1271 | 241 | 1358 | 5567 |  | CORR | GENE | 03:43 | 05:02 | 05:39 | 226 | 1438 | 12 | EXT |  | 0.91 | (c)
60184.021 | 10.471 | 10.378 | -1.019 | -1.112 | -485 | -406 | -202 | 0 | 1007 | 5567 |  | CORR | GENE | 07:46 | 07:58 | 08:31 | 105 | 566 | 10 | EXT |  | 0.89 | (c)
60184.278 | 10.728 | 10.681 | -0.762 | -0.809 | -891 | -802 | -701 | 511 | 741 | 5567 |  | CORR | GENE | 06:40 | 06:55 | 07:11 | 68 | 380 | 10 | EXT |  | 0.89 | (c)
60184.45 | 10.9 | 10.807 | -0.59 | -0.683 | -1954 | -1839 | -1526 | 277 | 567 | 5567 |  | CORR | GENE | 03:49 | 04:07 | 04:58 | 116 | 856 | 11 | EXT |  | 0.89 | (c)
60184.801 | 11.251 | 11.194 | -0.239 | -0.296 | -696 | -495 | -457 | 217 | 182 | 5567 |  | CORR | GENE | 07:12 | 07:44 | 07:50 | 114 | 478 | 10 | EXT |  | 0.89 | (c)
60184.989 | 11.439 | 10.966 | -0.051 | -0.524 | -1978 | -1925 | -1934 | 253 | 33 | 5567 |  | CORR | GENE | 03:45 | 03:53 | 03:52 | 491 | 87 | 10 | EXT |  | 0.94 | (c)
60185.798 | 0.758 | 0.651 | -10.682 | -10.789 | -1146 | -455 | -712 | 277 | 651 | 5568 |  | CORR | GENE | 06:23 | 08:15 | 07:34 | 236 | 869 | 15 | EXT |  | 0.92 | (c)
60187.294 | 2.254 | 1.999 | -9.186 | -9.441 | -1080 | -974 | -696 | 312 | 1999 | 5568 |  | CORR | GENE | 06:34 | 06:51 | 07:36 | 315 | 768 | 15 | EXT |  | 0.94 | (c)
60187.385 | 2.345 | 2.201 | -9.095 | -9.239 | 2224 | -2128 | -2109 | 0 | 2201 | 5568 |  | CORR | GENE | 03:27 | 03:45 | 03:48 | 151 | 258 | 10 | EXT |  | 0.9 | (c)
60188.042 | 3.002 | 2.963 | -8.438 | -8.477 | 2218 | -2143 | -2156 | 0 | 2963 | 5568 |  | CORR | GENE | 03:26 | 03:43 | 03:41 | 60 | 175 | 14 | EXT |  | 0.89 | (c)
60188.277 | 3.237 | 3.21 | -8.203 | -8.23 | -1692 | -1570 | -1560 | 539 | 3210 | 5568 |  | CORR | CIGR | 04:55 | 05:15 | 05:17 | 44 | 264 | 10 | EXT |  | 0.89 | (c)
60197.126 | 0.646 | 0.599 | -10.314 | -10.361 | 1603 | 1756 | 1813 | 207 | 599 | 5569 |  | CORR | GENE | 04:05 | 04:29 | 04:38 | 162 | 420 | 11 | EXT |  | 0.9 | (c)
60198.085 | 1.605 | 1.543 | -9.355 | -9.417 | 1462 | 1752 | 1849 | 0 | 1543 | 5569 |  | CORR | GENE | 03:42 | 04:29 | 04:44 | 93 | 775 | 11 | EXT |  | 0.89 | (c)
60198.602 | 2.122 | 2.1 | -8.838 | -8.86 | 1220 | 1287 | 1290 | 870 | 2100 | 5569 |  | CORR | CIGR | 03:03 | 03:14 | 03:14 | 38 | 140 | 11 | EXT |  | 0.89 | (c)
60199.262 | 2.782 | 2.759 | -8.178 | -8.201 | -1774 | -1443 | -1556 | 456 | 2759 | 5569 |  | CORR | GENE | 06:59 | 07:53 | 07:35 | 58 | 437 | 10 | EXT |  | 0.89 | (c)
60199.265 | 2.785 | 2.723 | -8.175 | -8.237 | 1181 | 1775 | 1533 | 346 | 2723 | 5569 |  | CORR | GENE | 02:56 | 04:32 | 03:53 | 176 | 704 | 10 | EXT |  | 0.9 | (c)
60199.423 | 2.943 | 2.929 | -8.017 | -8.031 | 1668 | 1901 | 1796 | 307 | 2929 | 5569 |  | CORR | CIGR | 04:15 | 04:53 | 04:36 | 40 | 256 | 13 | EXT |  | 0.89 | (c)
60199.516 | 3.036 | 3.012 | -7.924 | -7.948 | 1386 | 1451 | 1474 | 668 | 3012 | 5569 |  | CORR | CIGR | 03:29 | 03:40 | 03:44 | 34 | 177 | 11 | EXT |  | 0.89 | (c)
60199.673 | 3.193 | 3.171 | -7.767 | -7.789 | 1531 | 1871 | 1751 | 259 | 3171 | 5569 |  | CORR | GENE | 03:53 | 04:48 | 04:28 | 71 | 441 | 10 | EXT |  | 0.89 | (c)
60199.749 | 3.269 | 3.18 | -7.691 | -7.78 | 1552 | 1576 | 1571 | 641 | 3180 | 5569 |  | CORR | AXGR | 03:56 | 04:00 | 03:59 | 269 | 38 | 10 | EXT |  | 0.91 | (c)
60200.068 | 3.588 | 3.561 | -7.372 | -7.399 | 1347 | 1618 | 1587 | 403 | 3561 | 5569 |  | CORR | GENE | 03:23 | 04:07 | 04:02 | 82 | 481 | 10 | EXT |  | 0.89 | (c)
60200.263 | 3.783 | 3.766 | -7.177 | -7.194 | 1465 | 1793 | 1637 | 421 | 3766 | 5569 |  | CORR | GENE | 03:42 | 04:35 | 04:10 | 65 | 345 | 10 | EXT |  | 0.89 | (c)
60200.455 | 3.975 | 3.95 | -6.985 | -7.01 | 1505 | 1895 | 1920 | 0 | 3950 | 5569 |  | CORR | GENE | 03:49 | 04:52 | 04:56 | 84 | 830 | 10 | EXT |  | 0.89 | (c)
60200.649 | 4.169 | 4.123 | -6.791 | -6.837 | -2219 | -1521 | -1795 | 11 | 4123 | 5569 |  | CORR | GENE | 05:48 | 07:40 | 06:56 | 156 | 848 | 10 | EXT |  | 0.9 | (c)
60200.813 | 4.333 | 4.313 | -6.627 | -6.647 | -1739 | -1364 | -1518 | 491 | 4313 | 5569 |  | CORR | GENE | 07:05 | 08:06 | 07:41 | 101 | 442 | 13 | EXT |  | 0.89 | (c)
60201.008 | 4.528 | 4.359 | -6.432 | -6.601 | 1409 | 2007 | 1749 | 142 | 4359 | 5569 |  | CORR | GENE | 03:33 | 05:10 | 04:28 | 207 | 680 | 11 | EXT |  | 0.91 | (c)
60201.024 | 4.544 | 4.532 | -6.416 | -6.428 | -1855 | -1452 | -1617 | 375 | 4532 | 5569 |  | CORR | GENE | 06:46 | 07:52 | 07:25 | 101 | 476 | 10 | EXT |  | 0.89 | (c)
60201.205 | 4.725 | 4.705 | -6.235 | -6.255 | 1413 | 2008 | 1774 | 96 | 4705 | 5569 |  | CORR | GENE | 03:34 | 05:10 | 04:32 | 249 | 722 | 12 | EXT |  | 0.92 | (c)
60201.645 | 5.165 | 5.087 | -5.795 | -5.873 | 1501 | 1593 | 1819 | 94 | 5087 | 5569 |  | CORR | GENE | 03:48 | 04:03 | 04:39 | 130 | 636 | 13 | EXT |  | 0.9 | (c)
60201.68 | 5.2 | 4.898 | -5.76 | -6.062 | 2227 | -1896 | -1656 | 0 | 4898 | 5569 |  | CORR | GENE | 05:45 | 06:40 | 07:18 | 378 | 1156 | 11 | EXT |  | 0.93 | (c)
60201.817 | 5.337 | 5.283 | -5.623 | -5.677 | -2142 | -1483 | -1710 | 88 | 5283 | 5569 |  | CORR | GENE | 06:00 | 07:46 | 07:10 | 207 | 865 | 11 | EXT |  | 0.91 | (c)
60201.852 | 5.372 | 5.295 | -5.588 | -5.665 | 1467 | 1534 | 1825 | 47 | 5295 | 5569 |  | CORR | GENE | 03:43 | 03:53 | 04:40 | 111 | 717 | 10 | EXT |  | 0.89 | (c)
60202.285 | 5.805 | 5.621 | -5.155 | -5.339 | -2008 | -1897 | -1676 | 222 | 5110 | 5569 |  | CORR | GENE | 06:22 | 06:40 | 07:15 | 229 | 664 | 10 | EXT |  | 0.91 | (c)
60202.337 | 5.857 | 5.825 | -5.103 | -5.135 | -1463 | -1342 | -1280 | 767 | 5054 | 5569 |  | CORR | GENE | 07:50 | 08:09 | 08:19 | 81 | 366 | 10 | EXT |  | 0.89 | (c)
60202.404 | 5.924 | 5.897 | -5.036 | -5.063 | 1798 | 1885 | 1908 | 212 | 5025 | 5569 |  | CORR | CIGR | 04:36 | 04:50 | 04:54 | 38 | 221 | 13 | EXT |  | 0.89 | (c)
60202.587 | 6.107 | 6.091 | -4.853 | -4.869 | 1358 | 1408 | 1421 | 747 | 4839 | 5569 |  | CORR | CIGR | 03:25 | 03:33 | 03:35 | 30 | 125 | 11 | EXT |  | 0.89 | (c)
60202.679 | 6.199 | 6.176 | -4.761 | -4.784 | -2228 | -1715 | -1823 | 2 | 4605 | 5569 |  | CORR | GENE | 05:46 | 07:09 | 06:52 | 179 | 811 | 10 | EXT |  | 0.9 | (c)
60202.995 | 6.515 | 6.468 | -4.445 | -4.492 | -1727 | -1439 | -1463 | 504 | 4374 | 5569 |  | CORR | GENE | 07:07 | 07:54 | 07:50 | 118 | 528 | 11 | EXT |  | 0.89 | (c)
60203.065 | 6.585 | 6.569 | -4.375 | -4.391 | 1498 | 1585 | 1565 | 598 | 4361 | 5569 |  | CORR | CIGR | 03:48 | 04:02 | 03:58 | 30 | 134 | 10 | EXT |  | 0.89 | (c)
60203.179 | 6.699 | 6.663 | -4.261 | -4.297 | -1450 | -1347 | -1280 | 780 | 4237 | 5569 |  | CORR | GENE | 07:52 | 08:08 | 08:19 | 60 | 340 | 10 | EXT |  | 0.89 | (c)
60203.249 | 6.769 | 6.725 | -4.191 | -4.235 | -1740 | -1660 | -1621 | 490 | 4176 | 5569 |  | CORR | GENE | 07:05 | 07:18 | 07:24 | 59 | 239 | 10 | EXT |  | 0.89 | (c)
60203.713 | 7.233 | 7.221 | -3.727 | -3.739 | -1581 | -1355 | -1437 | 650 | 3688 | 5569 |  | CORR | GENE | 07:31 | 08:07 | 07:54 | 51 | 289 | 10 | EXT |  | 0.89 | (c)
60204.015 | 7.535 | 7.499 | -3.425 | -3.461 | -1832 | -1356 | -1556 | 399 | 3369 | 5569 |  | CORR | GENE | 06:50 | 08:07 | 07:35 | 92 | 552 | 13 | EXT |  | 0.89 | (c)
60204.213 | 7.733 | 7.715 | -3.227 | -3.245 | 1918 | 1974 | 1993 | 162 | 3217 | 5569 |  | CORR | CIGR | 04:55 | 05:04 | 05:08 | 28 | 151 | 13 | EXT |  | 0.89 | (c)
60204.245 | 7.765 | 7.746 | -3.195 | -3.214 | -1699 | -1625 | -1567 | 532 | 3174 | 5569 |  | CORR | CIGR | 07:12 | 07:24 | 07:33 | 40 | 264 | 12 | EXT |  | 0.89 | (c)
60205.899 | 9.419 | 9.257 | -1.541 | -1.703 | -1636 | -1607 | -1605 | 594 | 978 | 5569 |  | CORR | GENE | 07:22 | 07:26 | 07:27 | 725 | 62 | 13 | EXT |  | 0.97 | (c)
60206.383 | 9.903 | 9.887 | -1.057 | -1.073 | -1135 | -1087 | -1073 | 1011 | 1042 | 5569 |  | CORR | CIGR | 08:43 | 08:50 | 08:53 | 31 | 123 | 11 | EXT |  | 0.89 | (c)
60206.874 | 10.394 | 9.706 | -0.566 | -1.254 | -1477 | -1464 | -1463 | 754 | 203 | 5569 |  | CORR | AXGR | 07:47 | 07:50 | 07:50 | 1051 | 28 | 10 | EXT |  | 0.96 | (c)
60207.01 | 10.53 | 9.226 | -0.43 | -1.734 | 2161 | 2179 | 2195 | 2 | 221 | 5569 |  | CORR | GENE | 05:35 | 05:37 | 05:40 | 1513 | 67 | 14 | EXT |  | 1 | (b)
60207.28 | 10.8 | 10.772 | -0.16 | -0.188 | 1276 | 1375 | 1401 | 705 | 151 | 5569 |  | CORR | CIGR | 03:12 | 03:28 | 03:32 | 37 | 250 | 11 | EXT |  | 0.89 | (c)
60207.55 | 0.11 | 0.105 | -11.1 | -11.105 | -2142 | -1926 | -1960 | 88 | 105 | 5570 |  | CORR | CIGR | 05:57 | 06:32 | 06:26 | 42 | 365 | 13 | EXT |  | 0.89 | (c)
60208.01 | 0.57 | 0.189 | -10.64 | -11.021 | 2172 | 2204 | 2201 | 0 | 189 | 5570 |  | CORR | GENE | 05:33 | 05:38 | 05:38 | 580 | 59 | 12 | EXT |  | 0.96 | (c)
60208.238 | 0.798 | 0.71 | -10.412 | -10.5 | 1472 | 1805 | 1889 | 0 | 710 | 5570 |  | CORR | GENE | 03:40 | 04:34 | 04:48 | 157 | 835 | 14 | EXT |  | 0.91 | (c)
60208.264 | 0.824 | 0.787 | -10.386 | -10.423 | -2090 | -1666 | -1723 | 141 | 787 | 5570 |  | CORR | GENE | 06:05 | 07:14 | 07:05 | 139 | 734 | 10 | EXT |  | 0.9 | (c)
60208.585 | 1.145 | 1.135 | -10.065 | -10.075 | 2092 | 2127 | 2137 | 49 | 1135 | 5570 |  | CORR | CIGR | 05:20 | 05:26 | 05:28 | 19 | 89 | 11 | EXT |  | 0.89 | (c)
60208.814 | 1.374 | 1.301 | -9.836 | -9.909 | 1439 | 1777 | 1705 | 259 | 1301 | 5570 |  | CORR | GENE | 03:35 | 04:30 | 04:18 | 144 | 532 | 10 | EXT |  | 0.9 | (c)
60209.696 | 2.256 | 2.127 | -8.954 | -9.083 | 1277 | 1415 | 1504 | 499 | 2127 | 5570 |  | CORR | GENE | 03:09 | 03:31 | 03:46 | 144 | 454 | 14 | EXT |  | 0.9 | (c)
60209.804 | 2.364 | 2.115 | -8.846 | -9.095 | 1916 | 2030 | 2201 | 0 | 2115 | 5570 |  | CORR | GENE | 04:52 | 05:10 | 05:38 | 280 | 570 | 10 | EXT |  | 0.92 | (c)
60209.941 | 2.501 | 2.474 | -8.709 | -8.736 | -2075 | -1697 | -1818 | 156 | 2474 | 5570 |  | CORR | GENE | 06:08 | 07:09 | 06:49 | 126 | 513 | 12 | EXT |  | 0.9 | (c)
60210.416 | 2.976 | 2.949 | -8.234 | -8.261 | -2105 | -1374 | -1629 | 125 | 2949 | 5570 |  | CORR | GENE | 06:03 | 08:01 | 07:20 | 115 | 953 | 13 | EXT |  | 0.9 | (c)
60210.694 | 3.254 | 3.241 | -7.956 | -7.969 | 1932 | 2007 | 2013 | 136 | 3241 | 5570 |  | CORR | CIGR | 04:55 | 05:07 | 05:08 | 40 | 163 | 12 | EXT |  | 0.89 | (c)
60210.958 | 3.518 | 3.46 | -7.692 | -7.75 | 1336 | 1411 | 1705 | 156 | 3460 | 5570 |  | CORR | GENE | 03:18 | 03:31 | 04:18 | 139 | 739 | 11 | EXT |  | 0.9 | (c)
60211.088 | 3.648 | 3.124 | -7.562 | -8.086 | 2107 | 2117 | 2121 | 95 | 3124 | 5570 |  | CORR | AXGR | 05:23 | 05:24 | 05:25 | 579 | 29 | 12 | EXT |  | 0.96 | (c)
60211.249 | 3.809 | 3.727 | -7.401 | -7.483 | -2139 | -1770 | -1698 | 91 | 3727 | 5570 |  | CORR | GENE | 05:57 | 06:57 | 07:09 | 119 | 884 | 11 | EXT |  | 0.9 | (c)
60211.289 | 3.849 | 3.849 | -7.361 | -7.361 | 1975 | 2053 | 2056 | 93 | 3849 | 5570 |  | CORR | CIGR | 05:01 | 05:14 | 05:15 | 39 | 163 | 10 | EXT |  | 0.89 | (c)
60211.527 | 4.087 | 3.976 | -7.123 | -7.234 | -2070 | -1683 | -1667 | 161 | 3976 | 5570 |  | CORR | GENE | 06:09 | 07:11 | 07:14 | 132 | 806 | 12 | EXT |  | 0.9 | (c)
60211.551 | 4.111 | 3.878 | -7.099 | -7.332 | 1108 | 1392 | 1511 | 316 | 3878 | 5570 |  | CORR | GENE | 02:42 | 03:27 | 03:47 | 286 | 807 | 12 | EXT |  | 0.92 | (c)
60211.664 | 4.224 | 4.201 | -6.986 | -7.009 | -1482 | -1379 | -1392 | 748 | 4201 | 5570 |  | CORR | GENE | 07:44 | 08:00 | 07:58 | 57 | 181 | 10 | EXT |  | 0.89 | (c)
60211.747 | 4.307 | 4.285 | -6.903 | -6.925 | -1797 | -1752 | -1731 | 434 | 4285 | 5570 |  | CORR | CIGR | 06:53 | 07:00 | 07:03 | 36 | 132 | 10 | EXT |  | 0.89 | (c)
60211.806 | 4.366 | 4.189 | -6.844 | -7.021 | 1378 | 1549 | 1833 | 0 | 4189 | 5570 |  | CORR | GENE | 03:25 | 03:53 | 04:39 | 197 | 910 | 12 | EXT |  | 0.91 | (c)
60211.963 | 4.523 | 4.446 | -6.687 | -6.764 | -1414 | -1191 | -1139 | 816 | 4446 | 5570 |  | CORR | GENE | 07:55 | 08:31 | 08:39 | 123 | 550 | 11 | EXT |  | 0.9 | (c)
60212.042 | 4.602 | 4.538 | -6.608 | -6.672 | 1372 | 1492 | 1580 | 443 | 4538 | 5570 |  | CORR | GENE | 03:24 | 03:44 | 03:58 | 102 | 416 | 10 | EXT |  | 0.89 | (c)
60212.326 | 4.886 | 4.831 | -6.324 | -6.379 | 1023 | 1136 | 1240 | 773 | 4831 | 5570 |  | CORR | GENE | 02:28 | 02:46 | 03:03 | 149 | 435 | 10 | EXT |  | 0.9 | (c)
60212.507 | 5.067 | 5.042 | -6.143 | -6.168 | 1445 | 1550 | 1586 | 503 | 5042 | 5570 |  | CORR | GENE | 03:36 | 03:53 | 03:59 | 90 | 282 | 10 | EXT |  | 0.89 | (c)
60212.788 | 5.348 | 5.321 | -5.862 | -5.889 | -1499 | -1382 | -1384 | 731 | 5321 | 5570 |  | CORR | GENE | 07:41 | 07:60 | 07:59 | 56 | 230 | 10 | EXT |  | 0.89 | (c)
60213.062 | 5.622 | 5.582 | -5.588 | -5.628 | 1374 | 1553 | 1705 | 194 | 5510 | 5570 |  | CORR | GENE | 03:24 | 03:53 | 04:18 | 118 | 663 | 11 | EXT |  | 0.89 | (c)
60213.631 | 6.191 | 6.138 | -5.019 | -5.072 | -2103 | -1694 | -1729 | 128 | 4952 | 5570 |  | CORR | GENE | 06:03 | 07:09 | 07:04 | 120 | 747 | 10 | EXT |  | 0.89 | (c)
60213.814 | 6.374 | 6.299 | -4.836 | -4.911 | 1447 | 1561 | 1695 | 287 | 4805 | 5570 |  | CORR | GENE | 03:36 | 03:55 | 04:16 | 106 | 497 | 13 | EXT |  | 0.89 | (c)
60214.082 | 6.642 | 6.62 | -4.568 | -4.59 | 1896 | 1960 | 2027 | 73 | 4545 | 5570 |  | CORR | CIGR | 04:49 | 04:59 | 05:10 | 45 | 262 | 12 | EXT |  | 0.89 | (c)
60214.345 | 6.905 | 6.851 | -4.305 | -4.359 | 1299 | 1958 | 1748 | 34 | 4211 | 5570 |  | CORR | GENE | 03:12 | 04:59 | 04:25 | 148 | 897 | 12 | EXT |  | 0.9 | (c)
60214.456 | 7.016 | 6.984 | -4.194 | -4.226 | -2166 | -1951 | -2030 | 64 | 4161 | 5570 |  | CORR | GENE | 05:53 | 06:28 | 06:15 | 65 | 273 | 10 | EXT |  | 0.89 | (c)
60214.666 | 7.226 | 7.211 | -3.984 | -3.999 | -2145 | -2084 | -2076 | 85 | 3970 | 5570 |  | CORR | CIGR | 05:57 | 06:06 | 06:08 | 29 | 139 | 12 | EXT |  | 0.89 | (c)
60215.654 | 8.214 | 8.194 | -2.996 | -3.016 | 1989 | 2097 | 2082 | 55 | 2975 | 5570 |  | CORR | CIGR | 05:04 | 05:21 | 05:19 | 41 | 187 | 14 | EXT |  | 0.89 | (c)
60215.861 | 8.421 | 8.301 | -2.789 | -2.909 | 1450 | 1682 | 1809 | 64 | 2755 | 5570 |  | CORR | GENE | 03:37 | 04:14 | 04:35 | 154 | 717 | 11 | EXT |  | 0.9 | (c)
60216.106 | 8.666 | 8.602 | -2.544 | -2.608 | -2156 | -1398 | -1657 | 74 | 2408 | 5570 |  | CORR | GENE | 05:55 | 07:57 | 07:15 | 200 | 998 | 10 | EXT |  | 0.91 | (c)
60219.34 | 0.69 | 0.657 | -10.37 | -10.403 | 792 | 883 | 894 | 792 | 657 | 5571 |  | CORR | CIGR | 03:57 | 04:11 | 04:13 | 42 | 204 | 13 | EXT |  | 0.89 | (c)
60219.898 | 1.248 | 1.114 | -9.812 | -9.946 | 700 | 768 | 863 | 700 | 1114 | 5571 |  | CORR | GENE | 03:42 | 03:53 | 04:08 | 148 | 327 | 10 | EXT |  | 0.9 | (c)
60221.261 | 2.611 | 2.588 | -8.449 | -8.472 | 1820 | 1984 | 2048 | 0 | 2588 | 5571 |  | CORR | GENE | 06:42 | 07:09 | 07:19 | 52 | 458 | 12 | EXT |  | 0.89 | (c)
60222.151 | 3.501 | 3.487 | -7.559 | -7.573 | 834 | 891 | 928 | 834 | 3487 | 5571 |  | CORR | CIGR | 04:03 | 04:13 | 04:18 | 39 | 188 | 10 | EXT |  | 0.89 | (c)
60222.421 | 3.771 | 3.748 | -7.289 | -7.312 | 1804 | 2070 | 2044 | 0 | 3748 | 5571 |  | CORR | GENE | 06:40 | 07:23 | 07:19 | 69 | 479 | 10 | EXT |  | 0.89 | (c)
60224.108 | 5.458 | 5.434 | -5.602 | -5.626 | -1642 | -1575 | -1547 | 588 | 5434 | 5571 |  | CORR | CIGR | 09:24 | 09:35 | 09:39 | 33 | 190 | 10 | EXT |  | 0.89 | (c)
60224.214 | 5.564 | 5.546 | -5.496 | -5.514 | -2127 | -2043 | -2048 | 103 | 5483 | 5571 |  | CORR | CIGR | 08:05 | 08:19 | 08:18 | 31 | 159 | 10 | EXT |  | 0.89 | (c)
60224.46 | 5.81 | 5.783 | -5.25 | -5.277 | -2095 | -1723 | -1844 | 136 | 5114 | 5571 |  | CORR | GENE | 08:11 | 09:11 | 08:51 | 163 | 501 | 10 | EXT |  | 0.9 | (c)
60224.954 | 6.304 | 6.296 | -4.756 | -4.764 | -2087 | -1806 | -1904 | 144 | 4699 | 5571 |  | CORR | GENE | 08:12 | 08:57 | 08:41 | 65 | 365 | 10 | EXT |  | 0.89 | (c)
60225.774 | 7.124 | 7.098 | -3.936 | -3.962 | -2141 | -2050 | -2030 | 89 | 3926 | 5571 |  | CORR | CIGR | 08:03 | 08:18 | 08:21 | 36 | 222 | 11 | EXT |  | 0.89 | (c)
60226.901 | 8.251 | 8.165 | -2.809 | -2.895 | 400 | 596 | 799 | 400 | 2754 | 5571 |  | CORR | GENE | 02:53 | 03:25 | 03:58 | 141 | 797 | 10 | EXT |  | 0.9 | (c)
60227.57 | 8.92 | 8.505 | -2.14 | -2.555 | 2089 | 2208 | 2156 | 7 | 1182 | 5571 |  | CORR | GENE | 07:26 | 07:45 | 07:37 | 1373 | 135 | 10 | EXT |  | 0.97 | (c)
60227.666 | 9.016 | 8.993 | -2.044 | -2.067 | 557 | 737 | 678 | 557 | 2022 | 5571 |  | CORR | CIGR | 03:19 | 03:48 | 03:38 | 45 | 242 | 11 | EXT |  | 0.89 | (c)
60228.189 | 9.539 | 9.538 | -1.521 | -1.522 | 1178 | 1381 | 1323 | 762 | 1488 | 5571 |  | CORR | CIGR | 04:59 | 05:32 | 05:22 | 34 | 290 | 10 | EXT |  | 0.89 | (c)
60228.248 | 9.598 | 9.561 | -1.462 | -1.499 | 375 | 647 | 544 | 375 | 1430 | 5571 |  | CORR | GENE | 02:49 | 03:33 | 03:17 | 69 | 338 | 10 | EXT |  | 0.89 | (c)
60228.397 | 9.747 | 9.734 | -1.313 | -1.326 | -1934 | -1837 | -1794 | 297 | 1281 | 5571 |  | CORR | CIGR | 08:37 | 08:52 | 08:59 | 45 | 280 | 10 | EXT |  | 0.89 | (c)
60228.522 | 9.872 | 9.855 | -1.188 | -1.205 | 839 | 944 | 939 | 839 | 1162 | 5571 |  | CORR | CIGR | 04:04 | 04:21 | 04:20 | 43 | 199 | 10 | EXT |  | 0.89 | (c)
60229.982 | 0.272 | 0.164 | -11.268 | -11.376 | 1397 | 1426 | 1421 | 786 | 164 | 5572 |  | CORR | GENE | 04:05 | 04:09 | 04:09 | 270 | 48 | 12 | EXT |  | 0.92 | (c)
60230.677 | 0.967 | 0.896 | -10.573 | -10.644 | 1291 | 1357 | 1335 | 850 | 896 | 5572 |  | CORR | GENE | 03:48 | 03:58 | 03:55 | 149 | 90 | 12 | EXT |  | 0.9 | (c)
60231.427 | 1.717 | 1.536 | -9.823 | -10.004 | 1657 | 1721 | 1874 | 139 | 1536 | 5572 |  | CORR | GENE | 04:47 | 04:57 | 05:22 | 199 | 435 | 10 | EXT |  | 0.91 | (c)
60233.218 | 3.508 | 3.436 | -8.032 | -8.104 | 1451 | 1480 | 1471 | 738 | 3436 | 5572 |  | CORR | AXGR | 04:13 | 04:18 | 04:17 | 217 | 42 | 11 | EXT |  | 0.91 | (c)
60233.379 | 3.669 | 3.656 | -7.871 | -7.884 | -1313 | -1155 | -1169 | 917 | 3656 | 5572 |  | CORR | GENE | 08:47 | 09:13 | 09:11 | 75 | 288 | 14 | EXT |  | 0.89 | (c)
60233.665 | 3.955 | 3.781 | -7.585 | -7.759 | 2081 | -2117 | -2014 | 0 | 3781 | 5572 |  | CORR | GENE | 05:55 | 06:38 | 06:54 | 186 | 731 | 11 | EXT |  | 0.91 | (c)
60233.792 | 4.082 | 3.998 | -7.458 | -7.542 | 1307 | 1418 | 1486 | 565 | 3998 | 5572 |  | CORR | GENE | 03:50 | 04:08 | 04:19 | 149 | 358 | 10 | EXT |  | 0.9 | (c)
60233.793 | 4.083 | 4.076 | -7.457 | -7.464 | -1800 | -1723 | -1688 | 430 | 4076 | 5572 |  | CORR | CIGR | 07:29 | 07:41 | 07:47 | 42 | 224 | 10 | EXT |  | 0.89 | (c)
60234.142 | 4.432 | 4.413 | -7.108 | -7.127 | 1244 | 1516 | 1415 | 645 | 4413 | 5572 |  | CORR | CIGR | 03:40 | 04:24 | 04:08 | 37 | 342 | 11 | EXT |  | 0.89 | (c)
60234.419 | 4.709 | 4.67 | -6.831 | -6.87 | -1981 | -1806 | -1803 | 249 | 4670 | 5572 |  | CORR | GENE | 06:60 | 07:28 | 07:28 | 66 | 356 | 11 | EXT |  | 0.89 | (c)
60234.517 | 4.807 | 4.807 | -6.733 | -6.733 | 1242 | 1345 | 1319 | 834 | 4807 | 5572 |  | CORR | CIGR | 03:40 | 03:56 | 03:52 | 30 | 155 | 10 | EXT |  | 0.89 | (c)
60234.698 | 4.988 | 4.988 | -6.552 | -6.552 | 1946 | 2038 | 2067 | 42 | 4988 | 5572 |  | CORR | CIGR | 05:33 | 05:48 | 05:53 | 35 | 243 | 12 | EXT |  | 0.89 | (c)
60235.127 | 5.417 | 5.414 | -6.123 | -6.126 | -1627 | -1478 | -1485 | 603 | 5414 | 5572 |  | CORR | GENE | 07:57 | 08:21 | 08:20 | 53 | 285 | 10 | EXT |  | 0.89 | (c)
60236.882 | 7.172 | 7.142 | -4.368 | -4.398 | -1782 | -1327 | -1473 | 448 | 4286 | 5572 |  | CORR | GENE | 07:32 | 08:45 | 08:22 | 112 | 619 | 11 | EXT |  | 0.89 | (c)
60238.562 | 8.852 | 8.828 | -2.688 | -2.712 | -1878 | -1752 | -1753 | 353 | 2665 | 5572 |  | CORR | CIGR | 07:16 | 07:36 | 07:36 | 47 | 249 | 12 | EXT |  | 0.89 | (c)
60238.603 | 8.893 | 8.893 | -2.647 | -2.647 | -1382 | -1325 | -1318 | 848 | 2624 | 5572 |  | CORR | CIGR | 08:36 | 08:45 | 08:47 | 23 | 129 | 12 | EXT |  | 0.89 | (c)
60238.697 | 8.987 | 8.958 | -2.553 | -2.582 | 1948 | 2013 | 2036 | 106 | 2540 | 5572 |  | CORR | CIGR | 05:34 | 05:44 | 05:48 | 42 | 177 | 12 | EXT |  | 0.89 | (c)
60238.72 | 9.01 | 8.993 | -2.53 | -2.547 | -1596 | -1335 | -1393 | 635 | 2393 | 5572 |  | CORR | GENE | 08:02 | 08:44 | 08:34 | 154 | 404 | 12 | EXT |  | 0.9 | (c)
60238.809 | 9.099 | 9.099 | -2.441 | -2.441 | 1926 | 2015 | 1980 | 196 | 2407 | 5572 |  | CORR | CIGR | 05:30 | 05:44 | 05:39 | 34 | 109 | 12 | EXT |  | 0.89 | (c)
60239.09 | 9.38 | 9.373 | -2.16 | -2.167 | 927 | 1455 | 1270 | 618 | 2039 | 5572 |  | CORR | GENE | 02:49 | 04:14 | 03:44 | 128 | 686 | 10 | EXT |  | 0.9 | (c)
60240.069 | 10.359 | 10.355 | -1.181 | -1.185 | -1316 | -1191 | -1225 | 914 | 1140 | 5572 |  | CORR | CIGR | 08:47 | 09:07 | 09:02 | 45 | 183 | 12 | EXT |  | 0.89 | (c)
60240.143 | 10.433 | 10.43 | -1.107 | -1.11 | -1747 | -1565 | -1624 | 483 | 1054 | 5572 |  | CORR | GENE | 07:37 | 08:07 | 07:57 | 56 | 247 | 13 | EXT |  | 0.89 | (c)
60240.349 | 10.639 | 10.62 | -0.901 | -0.92 | -1646 | -1473 | -1517 | 584 | 870 | 5572 |  | CORR | GENE | 07:54 | 08:22 | 08:14 | 50 | 260 | 11 | EXT |  | 0.89 | (c)
60240.964 | 11.254 | 11.242 | -0.286 | -0.298 | -1797 | -1753 | -1743 | 433 | 270 | 5572 |  | CORR | CIGR | 07:29 | 07:36 | 07:38 | 28 | 108 | 11 | EXT |  | 0.89 | (c)
60240.987 | 11.277 | 11.255 | -0.263 | -0.285 | 1478 | 1573 | 1573 | 563 | 247 | 5572 |  | CORR | CIGR | 04:18 | 04:33 | 04:33 | 38 | 189 | 13 | EXT |  | 0.89 | (c)
60241.25 | 0 | -0.028 | -11.48 | -11.508 | 1851 | -1358 | -1741 | 0 |  | 5573 | Нарушение формы кольцевого шва | GWAN |  | 04:18 | 07:40 | 06:38 | 0 | 1739 |  | EXT | Нарушение формы кольцевого шва |  | (c)
60244.026 | 2.776 | 2.735 | -8.704 | -8.745 | 1858 | -2217 | 2133 | 0 | 2735 | 5573 |  | CORR | GENE | 04:19 | 05:21 | 05:03 | 122 | 551 | 10 | EXT |  | 0.89 | (c)
60244.625 | 3.375 | 3.352 | -8.105 | -8.128 | 2202 | -2182 | -2165 | 0 | 3352 | 5573 |  | CORR | CIGR | 05:15 | 05:27 | 05:30 | 44 | 189 | 11 | EXT |  | 0.89 | (c)
60244.888 | 3.638 | 3.635 | -7.842 | -7.845 | -1126 | -971 | -1037 | 948 | 3635 | 5573 |  | CORR | CIGR | 08:17 | 08:42 | 08:32 | 36 | 178 | 10 | EXT |  | 0.89 | (c)
60245.001 | 3.751 | 3.72 | -7.729 | -7.76 | 1819 | 1951 | 1945 | 160 | 3720 | 5573 |  | CORR | CIGR | 04:13 | 04:34 | 04:33 | 47 | 251 | 11 | EXT |  | 0.89 | (c)
60245.452 | 4.202 | 4.186 | -7.278 | -7.294 | 1909 | 2098 | 2020 | 99 | 4186 | 5573 |  | CORR | GENE | 04:27 | 04:58 | 04:45 | 61 | 223 | 10 | EXT |  | 0.89 | (c)
60249.64 | 8.39 | 8.147 | -3.09 | -3.333 | -1080 | -940 | -980 | 880 | 3004 | 5573 |  | CORR | GENE | 08:25 | 08:47 | 08:41 | 329 | 200 | 17 | EXT |  | 0.95 | (c)
60251.162 | 9.912 | 9.674 | -1.568 | -1.806 | -1326 | -1171 | -1217 | 905 | 1350 | 5573 | Дефект проката | MIAN | GENE | 07:45 | 08:10 | 08:03 | 456 | 217 |  | INT | Дефект проката Эквивалент потери металла 15%. |  | (c)
60251.795 | 10.545 | 10.47 | -0.935 | -1.01 | 2169 | -2095 | -1969 | 0 | 904 | 5573 |  | CORR | GENE | 05:09 | 05:41 | 06:01 | 106 | 646 | 10 | EXT |  | 0.89 | (c)
60253.318 | 0.588 | 0.519 | -10.782 | -10.851 | 1102 | 1602 | 1557 | 218 | 519 | 5574 |  | CORR | GENE | 03:03 | 04:24 | 04:17 | 140 | 910 | 11 | EXT |  | 0.9 | (c)
60256.134 | 3.404 | 3.379 | -7.966 | -7.991 | -1373 | -1273 | -1242 | 858 | 3379 | 5574 |  | CORR | CIGR | 08:24 | 08:40 | 08:45 | 47 | 263 | 11 | EXT |  | 0.89 | (c)
60258.089 | 5.359 | 5.335 | -6.011 | -6.035 | -1340 | -1269 | -1260 | 891 | 5335 | 5574 |  | CORR | CIGR | 08:29 | 08:40 | 08:42 | 43 | 161 | 10 | EXT |  | 0.89 | (c)
60258.635 | 5.905 | 5.829 | -5.465 | -5.541 | -1527 | -1413 | -1393 | 704 | 5443 | 5574 |  | CORR | GENE | 07:59 | 08:17 | 08:20 | 98 | 268 | 14 | EXT |  | 0.89 | (c)
60259.69 | 6.96 | 6.948 | -4.41 | -4.422 | -1637 | -1419 | -1440 | 594 | 4366 | 5574 |  | CORR | GENE | 07:41 | 08:16 | 08:13 | 56 | 394 | 10 | EXT |  | 0.89 | (c)
60261.125 | 8.395 | 8.281 | -2.975 | -3.089 | -1635 | -1602 | -1594 | 595 | 2892 | 5574 |  | CORR | GENE | 07:41 | 07:47 | 07:48 | 197 | 83 | 11 | EXT |  | 0.91 | (c)
60261.622 | 8.892 | 8.843 | -2.478 | -2.527 | 1430 | 1530 | 1619 | 423 | 2465 | 5574 |  | CORR | GENE | 03:56 | 04:12 | 04:26 | 62 | 377 | 10 | EXT |  | 0.89 | (c)
60261.688 | 8.958 | 8.942 | -2.412 | -2.428 | 1011 | 1124 | 1130 | 981 | 2394 | 5574 |  | CORR | CIGR | 02:48 | 03:07 | 03:08 | 34 | 239 | 10 | EXT |  | 0.89 | (c)
60262.759 | 10.029 | 9.988 | -1.341 | -1.382 | 1354 | 1647 | 1562 | 461 | 1288 | 5574 |  | CORR | GENE | 03:44 | 04:31 | 04:17 | 94 | 415 | 10 | EXT |  | 0.89 | (c)
60264.1 | 0 | -0.035 | -11.35 | -11.385 | 647 | 1358 | 1499 | 0 |  | 5575 | Нарушение формы кольцевого шва | GWAN |  | 03:18 | 05:13 | 05:36 | 0 | 1704 |  | EXT | Нарушение формы кольцевого шва |  | (c)
60267.516 | 3.416 | 3.39 | -7.934 | -7.96 | 828 | 956 | 967 | 828 | 3390 | 5575 |  | CORR | CIGR | 03:47 | 04:08 | 04:10 | 50 | 277 | 12 | EXT |  | 0.89 | (c)
60270.711 | 6.611 | 6.56 | -4.739 | -4.79 | 768 | 939 | 996 | 768 | 4704 | 5575 |  | CORR | GENE | 03:38 | 04:05 | 04:14 | 86 | 456 | 11 | EXT |  | 0.89 | (c)
60270.913 | 6.813 | 6.747 | -4.537 | -4.603 | 765 | 2165 | 1607 | 0 | 4293 | 5575 |  | CORR | GENE | 03:37 | 07:23 | 05:53 | 310 | 1684 | 12 | EXT |  | 0.93 | (c)
60271.735 | 7.635 | 7.527 | -3.715 | -3.823 | 1906 | 2021 | 2200 | 0 | 3692 | 5575 |  | CORR | GENE | 06:41 | 06:60 | 07:29 | 131 | 586 | 11 | EXT |  | 0.9 | (c)
60271.922 | 7.822 | 7.77 | -3.528 | -3.58 | 657 | 908 | 910 | 657 | 3469 | 5575 |  | CORR | GENE | 03:20 | 04:00 | 04:00 | 111 | 506 | 11 | EXT |  | 0.89 | (c)
60272.502 | 8.402 | 8.381 | -2.948 | -2.969 | 1061 | 2143 | 1661 | 0 | 2770 | 5575 |  | CORR | GENE | 04:25 | 07:19 | 06:02 | 199 | 1199 | 10 | EXT |  | 0.9 | (c)
60272.963 | 8.863 | 8.824 | -2.487 | -2.526 | 801 | 1597 | 1323 | 386 | 2342 | 5575 |  | CORR | GENE | 03:43 | 05:51 | 05:07 | 184 | 1043 | 11 | EXT |  | 0.9 | (c)
60273.494 | 9.394 | 9.172 | -1.956 | -2.178 | 694 | 959 | 1456 | 11 | 1915 | 5575 |  | CORR | GENE | 03:26 | 04:08 | 05:29 | 263 | 1526 | 12 | EXT |  | 0.92 | (c)
60273.635 | 9.535 | 9.523 | -1.815 | -1.827 | 2054 | 2149 | 2144 | 0 | 1798 | 5575 |  | CORR | CIGR | 07:05 | 07:20 | 07:20 | 29 | 180 | 10 | EXT |  | 0.89 | (c)
60273.752 | 9.652 | 9.622 | -1.698 | -1.728 | 758 | 1534 | 1241 | 507 | 1566 | 5575 |  | CORR | GENE | 03:36 | 05:41 | 04:54 | 162 | 965 | 10 | EXT |  | 0.9 | (c)
60274.288 | 10.188 | 10.097 | -1.162 | -1.253 | 580 | 977 | 1000 | 580 | 1113 | 5575 |  | CORR | GENE | 03:07 | 04:11 | 04:15 | 140 | 841 | 11 | EXT |  | 0.9 | (c)
60274.492 | 10.392 | 10.31 | -0.958 | -1.04 | 2217 | -2178 | -2192 | 0 | 733 | 5575 |  | CORR | GENE | 07:31 | 07:42 | 07:40 | 307 | 106 | 15 | EXT |  | 0.94 | (c)
60274.626 | 10.526 | 10.348 | -0.824 | -1.002 | 613 | 1177 | 1398 | 47 | 717 | 5575 |  | CORR | GENE | 03:13 | 04:43 | 05:19 | 285 | 1570 | 12 | EXT |  | 0.92 | (c)
60274.959 | 10.859 | 10.827 | -0.491 | -0.523 | 712 | 1586 | 1250 | 443 | 339 | 5575 |  | CORR | GENE | 03:28 | 05:49 | 04:55 | 184 | 1075 | 10 | EXT |  | 0.9 | (c)
60275.343 | 11.243 | 11.156 | -0.107 | -0.194 | 2208 | 2229 | -2221 | 0 | 66 | 5575 |  | CORR | GENE | 07:30 | 07:33 | 07:35 | 128 | 63 | 15 | EXT |  | 0.9 | (c)
60275.362 | 11.262 | 11.199 | -0.088 | -0.151 | 1275 | 1468 | 1583 | 339 | 59 | 5575 |  | CORR | GENE | 04:59 | 05:30 | 05:49 | 92 | 617 | 10 | EXT |  | 0.89 | (c)
60275.601 | 0.151 | 0.128 | -11.009 | -11.032 | 406 | 521 | 513 | 406 | 128 | 5576 |  | CORR | CIGR | 03:42 | 04:01 | 03:60 | 39 | 215 | 11 | EXT |  | 0.89 | (c)
60276.618 | 1.168 | 1.15 | -9.992 | -10.01 | 2028 | 2177 | 2136 | 0 | 1150 | 5576 |  | CORR | CIGR | 08:04 | 08:28 | 08:21 | 41 | 215 | 10 | EXT |  | 0.89 | (c)
60276.774 | 1.324 | 1.295 | -9.836 | -9.865 | 1239 | 1309 | 1371 | 728 | 1295 | 5576 |  | CORR | GENE | 05:57 | 06:08 | 06:18 | 90 | 264 | 10 | EXT |  | 0.89 | (c)
60279.683 | 4.233 | 4.221 | -6.927 | -6.939 | 1466 | 1682 | 1621 | 454 | 4221 | 5576 |  | CORR | CIGR | 06:33 | 07:08 | 06:58 | 35 | 311 | 10 | EXT |  | 0.89 | (c)
60281.675 | 6.225 | 6.144 | -4.935 | -5.016 | 749 | 763 | 763 | 749 | 4860 | 5576 |  | CORR | AXGR | 04:38 | 04:40 | 04:40 | 156 | 28 | 10 | EXT |  | 0.9 | (c)
60281.691 | 6.241 | 6.209 | -4.919 | -4.951 | 329 | 524 | 497 | 329 | 4899 | 5576 |  | CORR | GENE | 03:30 | 04:01 | 03:57 | 52 | 335 | 10 | EXT |  | 0.89 | (c)
60283.827 | 8.377 | 8.122 | -2.783 | -3.038 | 356 | 495 | 682 | 356 | 2758 | 5576 |  | CORR | GENE | 03:34 | 03:57 | 04:27 | 280 | 653 | 10 | EXT |  | 0.91 | (c)
60284.432 | 8.982 | 8.965 | -2.178 | -2.195 | -2091 | -1975 | -1983 | 140 | 2160 | 5576 |  | CORR | CIGR | 08:59 | 09:18 | 09:17 | 35 | 216 | 11 | EXT |  | 0.89 | (c)
60285.212 | 9.762 | 9.727 | -1.398 | -1.433 | 352 | 607 | 564 | 352 | 1368 | 5576 |  | CORR | GENE | 03:34 | 04:15 | 04:08 | 65 | 424 | 10 | EXT |  | 0.89 | (c)
60285.607 | 10.157 | 10.126 | -1.003 | -1.034 | 325 | 607 | 638 | 325 | 962 | 5576 |  | CORR | GENE | 03:29 | 04:15 | 04:20 | 72 | 627 | 10 | EXT |  | 0.89 | (c)
60286.981 | 0.371 | 0.346 | -10.989 | -11.014 | 1704 | 1795 | 1818 | 298 | 346 | 5577 |  | CORR | CIGR | 04:50 | 05:04 | 05:08 | 42 | 229 | 11 | EXT |  | 0.89 | (c)
60287.396 | 0.786 | 0.741 | -10.574 | -10.619 | 1440 | 1617 | 1621 | 428 | 741 | 5577 |  | CORR | GENE | 04:07 | 04:36 | 04:36 | 67 | 362 | 10 | EXT |  | 0.89 | (c)
60287.792 | 1.182 | 1.073 | -10.178 | -10.287 | -1890 | -1737 | -1499 | 341 | 1073 | 5577 |  | CORR | GENE | 07:10 | 07:34 | 08:13 | 150 | 782 | 10 | EXT |  | 0.9 | (c)
60288.182 | 1.572 | 1.538 | -9.788 | -9.822 | -1176 | -1049 | -999 | 821 | 1538 | 5577 |  | CORR | CIGR | 09:05 | 09:25 | 09:33 | 50 | 355 | 12 | EXT |  | 0.89 | (c)
60289.941 | 3.331 | 3.303 | -8.029 | -8.057 | -1881 | -1715 | -1722 | 350 | 3303 | 5577 |  | CORR | GENE | 07:11 | 07:38 | 07:37 | 68 | 318 | 12 | EXT |  | 0.89 | (c)
60290.127 | 3.517 | 3.496 | -7.843 | -7.864 | -1658 | -1586 | -1571 | 573 | 3496 | 5577 |  | CORR | CIGR | 07:47 | 07:59 | 08:01 | 46 | 174 | 11 | EXT |  | 0.89 | (c)
60290.821 | 4.211 | 4.19 | -7.149 | -7.17 | 2166 | 2206 | 2212 | 0 | 4190 | 5577 |  | CORR | CIGR | 06:04 | 06:11 | 06:12 | 36 | 91 | 10 | EXT |  | 0.89 | (c)
60290.973 | 4.363 | 4.336 | -6.997 | -7.024 | -1558 | -1485 | -1428 | 673 | 4336 | 5577 |  | CORR | CIGR | 08:03 | 08:15 | 08:24 | 47 | 259 | 10 | EXT |  | 0.89 | (c)
60291.166 | 4.556 | 4.517 | -6.804 | -6.843 | -2088 | -1994 | -1940 | 143 | 4517 | 5577 |  | CORR | GENE | 06:38 | 06:53 | 07:01 | 54 | 295 | 10 | EXT |  | 0.89 | (c)
60291.687 | 5.077 | 5.017 | -6.283 | -6.343 | -1998 | -1617 | -1621 | 233 | 5017 | 5577 |  | CORR | GENE | 06:52 | 07:54 | 07:53 | 120 | 754 | 12 | EXT |  | 0.9 | (c)
60291.799 | 5.189 | 5.157 | -6.171 | -6.203 | 2115 | 2173 | 2195 | 0 | 5157 | 5577 |  | CORR | CIGR | 05:56 | 06:05 | 06:09 | 39 | 161 | 13 | EXT |  | 0.89 | (c)
60292.15 | 5.54 | 5.519 | -5.82 | -5.841 | 2123 | 2220 | 2218 | 0 | 5519 | 5577 |  | CORR | GENE | 05:57 | 06:13 | 06:13 | 53 | 191 | 10 | EXT |  | 0.89 | (c)
60292.763 | 6.153 | 6.113 | -5.207 | -5.247 | 1426 | 1571 | 1597 | 462 | 5178 | 5577 |  | CORR | GENE | 04:05 | 04:28 | 04:32 | 69 | 343 | 11 | EXT |  | 0.89 | (c)
60293.537 | 6.927 | 6.84 | -4.433 | -4.52 | 2030 | 2216 | -2125 | 0 | 4394 | 5577 |  | CORR | GENE | 05:42 | 06:12 | 06:32 | 126 | 612 | 10 | EXT |  | 0.89 | (c)
60294.206 | 7.596 | 7.401 | -3.764 | -3.959 | -1903 | -1738 | -1585 | 328 | 3728 | 5577 |  | CORR | GENE | 07:08 | 07:34 | 07:59 | 231 | 635 | 10 | EXT |  | 0.91 | (c)
60294.35 | 7.74 | 7.716 | -3.62 | -3.644 | 1281 | 1468 | 1444 | 624 | 3591 | 5577 |  | CORR | GENE | 03:41 | 04:12 | 04:08 | 53 | 325 | 11 | EXT |  | 0.89 | (c)
60295.233 | 8.623 | 8.541 | -2.737 | -2.819 | -1693 | -1524 | -1530 | 538 | 2725 | 5577 |  | CORR | GENE | 07:41 | 08:09 | 08:08 | 94 | 325 | 10 | EXT |  | 0.89 | (c)
60295.913 | 9.303 | 9.271 | -2.057 | -2.089 | 1275 | 1453 | 1416 | 674 | 2039 | 5577 |  | CORR | CIGR | 03:40 | 04:09 | 04:03 | 50 | 281 | 13 | EXT |  | 0.89 | (c)
60296.039 | 9.429 | 9.396 | -1.931 | -1.964 | -1769 | -1687 | -1656 | 462 | 1903 | 5577 |  | CORR | GENE | 07:29 | 07:42 | 07:47 | 61 | 226 | 11 | EXT |  | 0.89 | (c)
60296.163 | 9.553 | 9.536 | -1.807 | -1.824 | 2088 | 2141 | 2160 | 0 | 1792 | 5577 |  | CORR | CIGR | 05:52 | 06:00 | 06:03 | 32 | 144 | 10 | EXT |  | 0.89 | (c)
60296.313 | 9.703 | 9.663 | -1.657 | -1.697 | -2048 | -1528 | -1707 | 183 | 1546 | 5577 |  | CORR | GENE | 06:44 | 08:08 | 07:39 | 151 | 681 | 10 | EXT |  | 0.9 | (c)
60297.206 | 10.596 | 10.559 | -0.764 | -0.801 | -1600 | -1531 | -1484 | 631 | 756 | 5577 |  | CORR | CIGR | 07:56 | 08:08 | 08:15 | 45 | 231 | 11 | EXT |  | 0.89 | (c)
60297.802 | 11.192 | 11.084 | -0.168 | -0.276 | 2030 | 2206 | -2044 | 0 | 132 | 5577 |  | CORR | GENE | 05:42 | 06:11 | 06:45 | 144 | 775 | 10 | EXT |  | 0.9 | (c)
60297.806 | 11.196 | 11.169 | -0.164 | -0.191 | 1565 | 1685 | 1720 | 356 | 142 | 5577 |  | CORR | CIGR | 04:27 | 04:47 | 04:52 | 49 | 309 | 10 | EXT |  | 0.89 | (c)
60298.036 | 0.066 | 0.037 | -11.184 | -11.213 | -1819 | -1603 | -1606 | 411 | 37 | 5578 |  | CORR | GENE | 06:55 | 07:29 | 07:29 | 87 | 426 | 11 | EXT |  | 0.89 | (c)
60298.222 | 0.252 | 0.237 | -10.998 | -11.013 | 1480 | 1746 | 1624 | 462 | 237 | 5578 |  | CORR | GENE | 03:47 | 04:30 | 04:10 | 59 | 289 | 11 | EXT |  | 0.89 | (c)
60299.126 | 1.156 | 1.132 | -10.094 | -10.118 | -1666 | -1305 | -1439 | 565 | 1132 | 5578 |  | CORR | GENE | 07:19 | 08:18 | 07:56 | 78 | 454 | 10 | EXT |  | 0.89 | (c)
60299.599 | 1.629 | 1.559 | -9.621 | -9.691 | -1839 | -1648 | -1541 | 391 | 1559 | 5578 |  | CORR | GENE | 06:51 | 07:22 | 07:39 | 118 | 596 | 11 | EXT |  | 0.89 | (c)
60299.742 | 1.772 | 1.75 | -9.478 | -9.5 | -1410 | -1213 | -1237 | 820 | 1750 | 5578 |  | CORR | CIGR | 08:01 | 08:32 | 08:29 | 45 | 345 | 11 | EXT |  | 0.89 | (c)
60301.277 | 3.307 | 3.204 | -7.943 | -8.046 | 1533 | 1699 | 1826 | 112 | 3204 | 5578 |  | CORR | GENE | 03:56 | 04:22 | 04:43 | 141 | 586 | 10 | EXT |  | 0.9 | (c)
60302.682 | 4.712 | 4.691 | -6.538 | -6.559 | -2075 | -1258 | -1583 | 155 | 4691 | 5578 |  | CORR | GENE | 06:13 | 08:25 | 07:33 | 170 | 985 | 10 | EXT |  | 0.9 | (c)
60303.481 | 5.511 | 5.486 | -5.739 | -5.764 | -1980 | -1319 | -1579 | 251 | 5486 | 5578 |  | CORR | GENE | 06:29 | 08:15 | 07:33 | 145 | 802 | 10 | EXT |  | 0.9 | (c)
60305.246 | 7.276 | 7.199 | -3.974 | -4.051 | -2114 | -1386 | -1636 | 117 | 3914 | 5578 |  | CORR | GENE | 06:07 | 08:05 | 07:24 | 137 | 956 | 11 | EXT |  | 0.9 | (c)
60305.867 | 7.897 | 7.84 | -3.353 | -3.41 | -1861 | -1387 | -1526 | 369 | 3282 | 5578 |  | CORR | GENE | 06:48 | 08:04 | 07:42 | 128 | 671 | 10 | EXT |  | 0.89 | (c)
60306.084 | 8.114 | 8.024 | -3.136 | -3.226 | 1575 | 1795 | 1949 | 0 | 3085 | 5578 |  | CORR | GENE | 04:02 | 04:38 | 05:03 | 141 | 749 | 10 | EXT |  | 0.9 | (c)
60306.633 | 8.663 | 8.631 | -2.587 | -2.619 | -2136 | -1370 | -1647 | 94 | 2443 | 5578 |  | CORR | GENE | 06:03 | 08:07 | 07:22 | 176 | 979 | 10 | EXT |  | 0.9 | (c)
60306.827 | 8.857 | 8.825 | -2.393 | -2.425 | 1604 | 2025 | 1889 | 57 | 2317 | 5578 |  | CORR | GENE | 04:07 | 05:15 | 04:53 | 108 | 569 | 10 | EXT |  | 0.89 | (c)
60308.462 | 10.492 | 10.426 | -0.758 | -0.824 | 1332 | 1697 | 1722 | 119 | 691 | 5578 |  | CORR | GENE | 03:23 | 04:22 | 04:26 | 133 | 780 | 11 | EXT |  | 0.9 | (c)
60308.797 | 10.827 | 10.812 | -0.423 | -0.438 | 1678 | 1980 | 1871 | 167 | 373 | 5578 |  | CORR | GENE | 04:19 | 05:08 | 04:50 | 65 | 386 | 10 | EXT |  | 0.89 | (c)
60309.22 | 0 | -0.027 | -11.29 | -11.317 | 673 | 1005 | 962 | 673 |  | 5579 | Вышлифовка на шве | GWAN | GENE | 01:30 | 02:23 | 02:16 | 52 | 578 | 10 | EXT | Вышлифовка на шве |  | (c)
60309.649 | 0.429 | 0.381 | -10.861 | -10.909 | -2195 | -2157 | -2111 | 36 | 381 | 5579 |  | CORR | GENE | 05:47 | 05:53 | 06:00 | 62 | 167 | 10 | EXT |  | 0.89 | (c)
60309.819 | 0.599 | 0.515 | -10.691 | -10.775 | -1948 | -1572 | -1485 | 282 | 515 | 5579 |  | CORR | GENE | 06:27 | 07:27 | 07:41 | 145 | 927 | 10 | EXT |  | 0.9 | (c)
60310.519 | 1.299 | 1.245 | -9.991 | -10.045 | -2222 | -1062 | -1584 | 8 | 1245 | 5579 |  | CORR | GENE | 05:42 | 08:49 | 07:25 | 244 | 1277 | 10 | EXT |  | 0.91 | (c)
60311.198 | 1.978 | 1.965 | -9.312 | -9.325 | -2207 | -2119 | -2145 | 24 | 1965 | 5579 |  | CORR | CIGR | 05:45 | 05:59 | 05:55 | 27 | 123 | 10 | EXT |  | 0.89 | (c)
60311.411 | 2.191 | 2.174 | -9.099 | -9.116 | -1831 | -1715 | -1722 | 399 | 2174 | 5579 |  | CORR | CIGR | 06:45 | 07:04 | 07:03 | 43 | 218 | 10 | EXT |  | 0.89 | (c)
60311.704 | 2.484 | 2.442 | -8.806 | -8.848 | -1764 | -1282 | -1415 | 467 | 2442 | 5579 |  | CORR | GENE | 06:56 | 08:14 | 07:53 | 125 | 698 | 11 | EXT |  | 0.9 | (c)
60312.099 | 2.879 | 2.832 | -8.411 | -8.458 | -1783 | -1305 | -1376 | 447 | 2832 | 5579 |  | CORR | GENE | 06:53 | 08:10 | 07:59 | 164 | 815 | 11 | EXT |  | 0.9 | (c)
60312.508 | 3.288 | 3.265 | -8.002 | -8.025 | -1536 | -1357 | -1377 | 694 | 3265 | 5579 |  | CORR | CIGR | 07:33 | 08:02 | 07:59 | 33 | 319 | 12 | EXT |  | 0.89 | (c)
60313.228 | 4.008 | 3.933 | -7.282 | -7.357 | -1250 | -1078 | -996 | 742 | 3933 | 5579 |  | CORR | GENE | 08:19 | 08:47 | 09:00 | 98 | 509 | 10 | EXT |  | 0.89 | (c)
60313.439 | 4.219 | 4.185 | -7.071 | -7.105 | -1777 | -1635 | -1645 | 453 | 4185 | 5579 |  | CORR | GENE | 06:54 | 07:17 | 07:15 | 59 | 264 | 11 | EXT |  | 0.89 | (c)
60313.639 | 4.419 | 4.384 | -6.871 | -6.906 | -1236 | -1074 | -1085 | 933 | 4384 | 5579 |  | CORR | GENE | 08:21 | 08:48 | 08:46 | 60 | 303 | 10 | EXT |  | 0.89 | (c)
60314.207 | 4.987 | 4.899 | -6.303 | -6.391 | -1633 | -1603 | -1610 | 597 | 4899 | 5579 |  | CORR | AXGR | 07:17 | 07:22 | 07:21 | 288 | 46 | 10 | EXT |  | 0.92 | (c)
60314.45 | 5.23 | 5.131 | -6.06 | -6.159 | -1561 | -1361 | -1194 | 669 | 5131 | 5579 |  | CORR | GENE | 07:29 | 08:01 | 08:28 | 131 | 735 | 10 | EXT |  | 0.9 | (c)
60314.834 | 5.614 | 5.585 | -5.676 | -5.705 | 792 | 896 | 937 | 792 | 5585 | 5579 |  | CORR | GENE | 01:49 | 02:06 | 02:12 | 57 | 291 | 10 | EXT |  | 0.89 | (c)
60315.044 | 5.824 | 5.801 | -5.466 | -5.489 | -1789 | -1600 | -1628 | 442 | 5438 | 5579 |  | CORR | GENE | 06:52 | 07:23 | 07:18 | 51 | 321 | 11 | EXT |  | 0.89 | (c)
60317.437 | 8.217 | 8.193 | -3.073 | -3.097 | -853 | -644 | -678 | 503 | 3046 | 5579 |  | CORR | GENE | 09:23 | 09:57 | 09:52 | 51 | 351 | 10 | EXT |  | 0.89 | (c)
60319.087 | 9.867 | 9.746 | -1.423 | -1.544 | -1363 | -1252 | -1039 | 714 | 1402 | 5579 |  | CORR | GENE | 08:01 | 08:19 | 08:53 | 142 | 649 | 10 | EXT |  | 0.9 | (c)
60321.579 | 1.069 | 0.984 | -10.351 | -10.436 | 1565 | 1719 | 1858 | 80 | 984 | 5580 |  | CORR | GENE | 07:05 | 07:29 | 07:52 | 114 | 586 | 11 | EXT |  | 0.89 | (c)
60322.328 | 1.818 | 1.746 | -9.602 | -9.674 | 1402 | 1843 | 1785 | 63 | 1746 | 5580 |  | CORR | GENE | 06:38 | 07:49 | 07:40 | 145 | 765 | 11 | EXT |  | 0.9 | (c)
60327.063 | 6.553 | 6.53 | -4.867 | -4.89 | 66 | 284 | 248 | 66 | 4823 | 5580 |  | CORR | GENE | 03:03 | 03:38 | 03:32 | 67 | 363 | 10 | EXT |  | 0.89 | (c)
60328.088 | 7.578 | 7.565 | -3.842 | -3.855 | 1663 | 2088 | 1923 | 48 | 3774 | 5580 |  | CORR | GENE | 07:20 | 08:29 | 08:02 | 81 | 519 | 11 | EXT |  | 0.89 | (c)
60329.629 | 9.119 | 9.104 | -2.301 | -2.316 | 1723 | 2071 | 1914 | 125 | 2263 | 5580 |  | CORR | GENE | 07:30 | 08:26 | 08:01 | 53 | 382 | 10 | EXT |  | 0.89 | (c)
60330.106 | 9.596 | 9.583 | -1.824 | -1.837 | 1516 | 1656 | 1613 | 520 | 1809 | 5580 |  | CORR | CIGR | 06:57 | 07:19 | 07:12 | 28 | 195 | 10 | EXT |  | 0.89 | (c)
60333.311 | 1.381 | 1.344 | -6.689 | -6.726 | 1306 | 1844 | 1720 | 97 | 1344 | 5581 |  | CORR | GENE | 04:03 | 05:29 | 05:09 | 96 | 828 | 12 | EXT |  | 0.89 | (c)
60333.779 | 1.849 | 1.805 | -6.221 | -6.265 | -2120 | -1961 | -1936 | 110 | 1805 | 5581 |  | CORR | GENE | 06:50 | 07:15 | 07:19 | 82 | 369 | 10 | EXT |  | 0.89 | (c)
60333.967 | 2.037 | 1.984 | -6.033 | -6.086 | -2157 | -1960 | -1925 | 73 | 1984 | 5581 |  | CORR | GENE | 06:44 | 07:15 | 07:21 | 94 | 465 | 10 | EXT |  | 0.89 | (c)
60334.812 | 2.882 | 2.866 | -5.188 | -5.204 | 2015 | 2124 | 2123 | 0 | 2866 | 5581 |  | CORR | CIGR | 05:57 | 06:15 | 06:14 | 31 | 216 | 10 | EXT |  | 0.89 | (c)
60335.028 | 3.098 | 3.073 | -4.972 | -4.997 | -2087 | -1969 | -1955 | 143 | 3073 | 5581 |  | CORR | CIGR | 06:55 | 07:14 | 07:16 | 50 | 264 | 10 | EXT |  | 0.89 | (c)
60335.287 | 3.357 | 3.294 | -4.713 | -4.776 | -2066 | -1674 | -1768 | 164 | 3294 | 5581 |  | CORR | GENE | 06:58 | 08:02 | 07:46 | 123 | 596 | 10 | EXT |  | 0.89 | (c)
60335.466 | 3.536 | 3.52 | -4.534 | -4.55 | -2000 | -1766 | -1788 | 230 | 3520 | 5581 |  | CORR | GENE | 07:09 | 07:47 | 07:43 | 80 | 425 | 11 | EXT |  | 0.89 | (c)
60335.721 | 3.791 | 3.767 | -4.279 | -4.303 | -2070 | -1967 | -1957 | 160 | 3767 | 5581 |  | CORR | CIGR | 06:58 | 07:14 | 07:16 | 44 | 227 | 10 | EXT |  | 0.89 | (c)
60336.035 | 4.105 | 4.069 | -3.965 | -4.001 | 1724 | 1797 | 1803 | 348 | 3956 | 5581 |  | CORR | CIGR | 05:10 | 05:22 | 05:23 | 45 | 158 | 10 | EXT |  | 0.89 | (c)
60336.326 | 4.396 | 4.099 | -3.674 | -3.971 | -2108 | -1977 | -1867 | 123 | 3651 | 5581 |  | CORR | GENE | 06:52 | 07:13 | 07:31 | 320 | 481 | 10 | EXT |  | 0.92 | (c)
60336.582 | 4.652 | 4.628 | -3.418 | -3.442 | -2039 | -1974 | -1943 | 191 | 3408 | 5581 |  | CORR | CIGR | 07:03 | 07:13 | 07:18 | 34 | 192 | 11 | EXT |  | 0.89 | (c)
60336.971 | 5.041 | 4.948 | -3.029 | -3.122 | -2054 | -1978 | -1744 | 177 | 2925 | 5581 |  | CORR | GENE | 07:00 | 07:13 | 07:50 | 197 | 620 | 10 | EXT |  | 0.9 | (c)
60338.016 | 6.086 | 6.051 | -1.984 | -2.019 | 1015 | 1087 | 1115 | 1015 | 1978 | 5581 |  | CORR | CIGR | 03:16 | 03:27 | 03:32 | 41 | 199 | 10 | EXT |  | 0.89 | (c)
60338.119 | 6.189 | 6.113 | -1.881 | -1.957 | -1864 | -1690 | -1633 | 367 | 1857 | 5581 |  | CORR | GENE | 07:31 | 07:59 | 08:08 | 100 | 463 | 13 | EXT |  | 0.89 | (c)
60338.599 | 6.669 | 6.547 | -1.401 | -1.523 | -1967 | -1788 | -1765 | 263 | 1361 | 5581 |  | CORR | GENE | 07:14 | 07:43 | 07:47 | 162 | 405 | 12 | EXT |  | 0.9 | (c)
60338.722 | 6.792 | 6.747 | -1.278 | -1.323 | 1049 | 1499 | 1350 | 579 | 1217 | 5581 |  | CORR | GENE | 03:21 | 04:34 | 04:10 | 106 | 603 | 13 | EXT |  | 0.89 | (c)
60338.928 | 6.998 | 5.631 | -1.072 | -2.439 | 1671 | 2071 | 1929 | 44 | 914 | 5581 |  | CORR | GENE | 05:01 | 06:06 | 05:43 | 1525 | 516 | 10 | EXT |  | 0.97 | (c)
60338.928 | 6.998 | 6.981 | -1.072 | -1.089 | -2031 | -1949 | -1922 | 199 | 1041 | 5581 |  | CORR | CIGR | 07:04 | 07:17 | 07:22 | 48 | 219 | 11 | EXT |  | 0.89 | (c)
60339.328 | 7.398 | 7.366 | -0.672 | -0.704 | 1772 | 2040 | 1984 | 34 | 439 | 5581 |  | CORR | GENE | 05:18 | 06:01 | 05:52 | 265 | 425 | 13 | EXT |  | 0.92 | (c)
60339.423 | 7.493 | 7.366 | -0.577 | -0.704 | -2115 | -1993 | -1739 | 116 | 557 | 5581 |  | CORR | GENE | 06:51 | 07:10 | 07:51 | 147 | 750 | 10 | EXT |  | 0.9 | (c)
60340.799 | 0.799 | 0.762 | -2.391 | -2.428 | 2006 | -2114 | -2185 | 0 | 762 | 5582 |  | CORR | GENE | 05:51 | 06:46 | 06:34 | 96 | 540 | 10 | EXT |  | 0.89 | (c)
60341.77 | 1.77 | 1.663 | -1.42 | -1.527 | -2205 | -2096 | -1940 | 26 | 1405 | 5582 |  | CORR | GENE | 06:31 | 06:49 | 07:14 | 122 | 528 | 11 | EXT |  | 0.9 | (c)
60342.102 | 2.102 | 2.035 | -1.088 | -1.155 | 1127 | 1392 | 1392 | 573 | 1023 | 5582 |  | CORR | GENE | 03:29 | 04:12 | 04:12 | 132 | 531 | 10 | EXT |  | 0.9 | (c)
60347.941 | 4.751 | 4.728 | -6.639 | -6.662 | 2072 | 2157 | 2161 | 0 | 4728 | 5583 |  | CORR | CIGR | 05:46 | 05:60 | 06:00 | 39 | 178 | 10 | EXT |  | 0.89 | (c)
60349.254 | 6.064 | 6.038 | -5.326 | -5.352 | -2166 | -2082 | -2067 | 64 | 5305 | 5583 |  | CORR | CIGR | 06:22 | 06:36 | 06:38 | 47 | 200 | 11 | EXT |  | 0.89 | (c)
60357.606 | 3.026 | 3.014 | -7.534 | -7.546 | 1987 | 2133 | 2122 | 0 | 3014 | 5584 |  | CORR | GENE | 05:04 | 05:28 | 05:26 | 51 | 270 | 10 | EXT |  | 0.89 | (c)
60369.658 | 4.518 | 4.501 | -6.772 | -6.789 | 2058 | 2151 | 2140 | 8 | 4501 | 5585 |  | CORR | CIGR | 07:39 | 07:54 | 07:53 | 36 | 164 | 10 | EXT |  | 0.89 | (c)
60371.24 | 6.1 | 6.088 | -5.19 | -5.202 | 2037 | 2150 | 2124 | 20 | 5172 | 5585 |  | CORR | CIGR | 07:36 | 07:54 | 07:50 | 30 | 174 | 10 | EXT |  | 0.89 | (c)
60371.652 | 6.512 | 6.485 | -4.778 | -4.805 | 1927 | 2085 | 2083 | 0 | 4748 | 5585 |  | CORR | GENE | 07:18 | 07:44 | 07:43 | 57 | 312 | 12 | EXT |  | 0.89 | (c)
60372.435 | 7.295 | 7.265 | -3.995 | -4.025 | 1991 | 2076 | 2114 | 0 | 3983 | 5585 |  | CORR | CIGR | 07:29 | 07:42 | 07:48 | 42 | 246 | 11 | EXT |  | 0.89 | (c)
60373.549 | 8.409 | 8.363 | -2.881 | -2.927 | -2167 | -2048 | -2004 | 63 | 2865 | 5585 |  | CORR | GENE | 08:18 | 08:37 | 08:44 | 62 | 327 | 10 | EXT |  | 0.89 | (c)
60373.994 | 8.854 | 8.79 | -2.436 | -2.5 | 2027 | 2188 | -2167 | 0 | 2411 | 5585 |  | CORR | GENE | 07:34 | 08:00 | 08:18 | 89 | 534 | 10 | EXT |  | 0.89 | (c)
60374.633 | 9.493 | 9.474 | -1.797 | -1.816 | 630 | 723 | 744 | 630 | 1783 | 5585 |  | CORR | CIGR | 03:49 | 04:04 | 04:07 | 33 | 228 | 11 | EXT |  | 0.89 | (c)
60374.798 | 9.658 | 9.636 | -1.632 | -1.654 | 2048 | 2117 | 2142 | 0 | 1612 | 5585 |  | CORR | CIGR | 07:38 | 07:49 | 07:53 | 42 | 188 | 10 | EXT |  | 0.89 | (c)
60376.051 | 10.911 | 10.822 | -0.379 | -0.468 | 1502 | 1681 | 1833 | 66 | 331 | 5585 |  | CORR | GENE | 06:10 | 06:39 | 07:03 | 137 | 662 | 10 | EXT |  | 0.9 | (c)
60376.323 | 11.183 | 11.138 | -0.107 | -0.152 | -2066 | -2016 | -1936 | 165 | 102 | 5585 |  | CORR | CIGR | 08:34 | 08:42 | 08:55 | 50 | 260 | 10 | EXT |  | 0.89 | (c)
60376.408 | 11.268 | 11.255 | -0.022 | -0.035 | 1994 | 2051 | 2091 | 42 | 17 | 5585 |  | CORR | CIGR | 07:29 | 07:38 | 07:45 | 18 | 194 | 12 | EXT |  | 0.89 | (c)
60376.703 | 0.273 | 0.225 | -10.967 | -11.015 | -2192 | -2184 | -2181 | 39 | 225 | 5586 |  | CORR | AXGR | 03:33 | 03:35 | 03:35 | 420 | 21 | 10 | EXT |  | 0.93 | (c)
60376.897 | 0.467 | 0.38 | -10.773 | -10.86 | -1541 | -1329 | -1172 | 690 | 380 | 5586 |  | CORR | GENE | 05:18 | 05:53 | 06:18 | 123 | 738 | 10 | EXT |  | 0.89 | (c)
60378.422 | 1.992 | 1.987 | -9.248 | -9.253 | -1289 | -974 | -1073 | 858 | 1987 | 5586 |  | CORR | GENE | 05:59 | 06:50 | 06:34 | 67 | 431 | 10 | EXT |  | 0.89 | (c)
60380.569 | 4.139 | 4.126 | -7.101 | -7.114 | -2012 | -1859 | -1862 | 219 | 4126 | 5586 |  | CORR | CIGR | 04:02 | 04:27 | 04:26 | 43 | 299 | 12 | EXT |  | 0.89 | (c)
60382.859 | 6.429 | 6.413 | -4.811 | -4.827 | -2084 | -1912 | -1963 | 147 | 4775 | 5586 |  | CORR | GENE | 03:51 | 04:18 | 04:10 | 52 | 242 | 10 | EXT |  | 0.89 | (c)
60385.046 | 8.616 | 8.607 | -2.624 | -2.633 | -2083 | -1972 | -1948 | 148 | 2573 | 5586 |  | CORR | GENE | 03:51 | 04:09 | 04:13 | 60 | 270 | 10 | EXT |  | 0.89 | (c)
60389.125 | 1.455 | 1.406 | -9.565 | -9.614 | -1868 | -1372 | -1520 | 362 | 1406 | 5587 |  | CORR | GENE | 05:52 | 07:12 | 06:48 | 121 | 696 | 12 | EXT |  | 0.9 | (c)
60389.547 | 1.877 | 1.832 | -9.143 | -9.188 | -1775 | -1674 | -1567 | 456 | 1832 | 5587 |  | CORR | GENE | 06:07 | 06:23 | 06:41 | 62 | 415 | 10 | EXT |  | 0.89 | (c)
60392.758 | 5.088 | 5.048 | -5.932 | -5.972 | -2220 | -2032 | -1987 | 11 | 5048 | 5587 |  | CORR | GENE | 04:55 | 05:26 | 05:33 | 79 | 465 | 11 | EXT |  | 0.89 | (c)
60395.032 | 7.362 | 7.269 | -3.658 | -3.751 | -2207 | -1484 | -1578 | 23 | 3529 | 5587 |  | CORR | GENE | 04:57 | 06:54 | 06:39 | 222 | 1258 | 11 | EXT |  | 0.91 | (c)
60396.587 | 8.917 | 8.893 | -2.103 | -2.127 | -1929 | -1325 | -1526 | 301 | 2002 | 5587 |  | CORR | GENE | 05:42 | 07:20 | 06:47 | 125 | 806 | 11 | EXT |  | 0.9 | (c)
60397.722 | 10.052 | 9.977 | -0.968 | -1.043 | -2029 | -946 | -1273 | 201 | 787 | 5587 |  | CORR | GENE | 05:26 | 08:21 | 07:28 | 256 | 1512 | 10 | EXT |  | 0.91 | (c)
60398.004 | 10.334 | 10.313 | -0.686 | -0.707 | 1770 | 1870 | 1875 | 250 | 667 | 5587 |  | CORR | CIGR | 03:39 | 03:55 | 03:56 | 40 | 211 | 12 | EXT |  | 0.89 | (c)
60401.106 | 2.416 | 2.365 | -8.974 | -9.025 | 1209 | 1559 | 1538 | 363 | 2365 | 5588 |  | CORR | GENE | 03:50 | 04:46 | 04:43 | 109 | 658 | 10 | EXT |  | 0.89 | (c)
60407.015 | 8.325 | 8.312 | -3.065 | -3.078 | 980 | 1352 | 1211 | 789 | 2993 | 5588 |  | CORR | GENE | 03:13 | 04:13 | 03:50 | 85 | 461 | 10 | EXT |  | 0.89 | (c)
60407.485 | 8.795 | 8.779 | -2.595 | -2.611 | -1848 | -1682 | -1735 | 382 | 2567 | 5588 |  | CORR | CIGR | 07:36 | 08:03 | 07:54 | 44 | 227 | 11 | EXT |  | 0.89 | (c)
60407.87 | 9.18 | 9.166 | -2.21 | -2.224 | 1353 | 1428 | 1420 | 744 | 2195 | 5588 |  | CORR | CIGR | 04:13 | 04:25 | 04:24 | 29 | 133 | 11 | EXT |  | 0.89 | (c)
60408.201 | 9.511 | 9.487 | -1.879 | -1.903 | 631 | 1294 | 1037 | 631 | 1770 | 5588 |  | CORR | GENE | 02:16 | 04:03 | 03:22 | 133 | 812 | 10 | EXT |  | 0.9 | (c)
60408.533 | 9.843 | 9.776 | -1.547 | -1.614 | 1668 | 1720 | 1726 | 446 | 1468 | 5588 |  | DENT | GENE | 05:04 | 05:12 | 05:13 | 146 | 117 | 0.4 | N/A | Глубина вмятины: 5 мм (0,4%). Линейка: 15 см в (978 см; 05:12 ч:мин) |  | (c)
60411.069 | 0.989 | 0.973 | -10.501 | -10.517 | -1949 | -1822 | -1838 | 282 | 973 | 5589 |  | CORR | GENE | 07:10 | 07:30 | 07:28 | 55 | 220 | 10 | EXT |  | 0.89 | (c)
60411.077 | 0.997 | 0.98 | -10.493 | -10.51 | 1985 | 2084 | 2073 | 70 | 980 | 5589 |  | CORR | CIGR | 05:45 | 06:01 | 05:59 | 31 | 175 | 11 | EXT |  | 0.89 | (c)
60415.371 | 5.291 | 5.187 | -6.199 | -6.303 | -1859 | -1683 | -1604 | 371 | 5187 | 5589 |  | CORR | GENE | 07:24 | 07:53 | 08:06 | 126 | 511 | 10 | EXT |  | 0.89 | (c)
60416.091 | 6.011 | 5.987 | -5.479 | -5.503 | -1823 | -1412 | -1556 | 407 | 5397 | 5589 |  | CORR | GENE | 07:30 | 08:37 | 08:13 | 106 | 535 | 10 | EXT |  | 0.89 | (c)
60421.839 | 0.269 | 0.253 | -11.331 | -11.347 | 330 | 568 | 487 | 330 | 253 | 5590 |  | CORR | CIGR | 05:18 | 05:56 | 05:43 | 45 | 313 | 12 | EXT |  | 0.89 | (c)
60425.235 | 3.665 | 3.648 | -7.935 | -7.952 | 668 | 1011 | 887 | 668 | 3648 | 5590 |  | CORR | GENE | 06:13 | 07:08 | 06:48 | 197 | 438 | 10 | EXT |  | 0.91 | (c)
60426.713 | 5.143 | 5.086 | -6.457 | -6.514 | -486 | -205 | -136 | 0 | 5086 | 5590 |  | CORR | GENE | 03:06 | 03:52 | 04:03 | 165 | 701 | 10 | EXT |  | 0.9 | (c)
60433.126 | 11.556 | 11.463 | -0.044 | -0.137 | -154 | 0 | 5 | 0 | 44 | 5590 |  | CORR | GENE | 03:60 | 04:25 | 04:25 | 93 | 318 | 10 | EXT |  | 0.89 | (c)
60433.265 | 0.095 | 0.061 | -11.245 | -11.279 | -122 | 23 | 278 | 0 | 61 | 5591 |  | CORR | GENE | 03:51 | 04:14 | 04:56 | 73 | 801 | 10 | EXT |  | 0.89 | (c)
60434.768 | 1.598 | 1.581 | -9.742 | -9.759 | 985 | 1140 | 1103 | 985 | 1581 | 5591 |  | CORR | GENE | 06:50 | 07:15 | 07:09 | 75 | 235 | 10 | EXT |  | 0.89 | (c)
60435.08 | 1.91 | 1.879 | -9.43 | -9.461 | 685 | 787 | 758 | 685 | 1879 | 5591 |  | CORR | GENE | 06:01 | 06:18 | 06:13 | 50 | 147 | 10 | EXT |  | 0.89 | (c)
60436.849 | 3.679 | 3.533 | -7.661 | -7.807 | 18 | 36 | 36 | 18 | 3533 | 5591 |  | LWAN | AXGR | 04:14 | 04:17 | 04:17 | 313 | 36 |  | EXT | Эквивалент потери металла 10%. |  | (c)
60437.962 | 4.792 | 4.767 | -6.548 | -6.573 | 430 | 471 | 486 | 430 | 4767 | 5591 |  | CORR | CIGR | 05:20 | 05:27 | 05:29 | 38 | 111 | 11 | EXT |  | 0.89 | (c)
60442.727 | 9.557 | 9.443 | -1.783 | -1.897 | 845 | 873 | 868 | 845 | 1691 | 5591 |  | CORR | AXGR | 06:27 | 06:32 | 06:31 | 206 | 47 | 11 | EXT |  | 0.91 | (c)
60455.21 | 10.7 | 10.618 | -0.65 | -0.732 | 1700 | 1867 | 1956 | 19 | 633 | 5592 |  | CORR | GENE | 06:59 | 07:26 | 07:40 | 99 | 512 | 11 | EXT |  | 0.89 | (c)
60455.934 | 0.074 | 0.045 | -10.676 | -10.705 | -2157 | -1903 | -1873 | 74 | 45 | 5593 |  | CORR | GENE | 07:07 | 07:48 | 07:53 | 121 | 568 | 11 | EXT |  | 0.9 | (c)
60456.208 | 0.348 | 0.339 | -10.402 | -10.411 | 1282 | 1391 | 1378 | 757 | 339 | 5593 |  | CORR | CIGR | 04:22 | 04:39 | 04:37 | 26 | 191 | 10 | EXT |  | 0.89 | (c)
60465.797 | 9.937 | 9.888 | -0.813 | -0.862 | 463 | 520 | 522 | 463 | 681 | 5593 |  | ARTD | GENE | 02:10 | 02:19 | 02:19 | 181 | 119 |  | EXT | Наплавка. |  | (c)
60466.61 | 0 | -0.014 | -11.12 | -11.134 | 172 | 1466 | 1400 | 0 |  | 5594 | Нарушение формы кольцевого шва | GWAN |  | 02:33 | 06:02 | 05:51 | 0 | 2455 |  | EXT | Нарушение формы кольцевого шва |  | (c)
60467.677 | 1.067 | 1.038 | -10.053 | -10.082 | 1954 | 2032 | 2062 | 60 | 1038 | 5594 |  | CORR | CIGR | 07:21 | 07:33 | 07:38 | 43 | 216 | 12 | EXT |  | 0.89 | (c)
60470.017 | 3.407 | 3.341 | -7.713 | -7.779 | 1083 | 1140 | 1300 | 715 | 3341 | 5594 |  | CORR | GENE | 04:60 | 05:09 | 05:35 | 78 | 433 | 10 | EXT |  | 0.89 | (c)
60470.796 | 4.186 | 4.02 | -6.934 | -7.1 | 887 | 992 | 1442 | 234 | 4020 | 5594 |  | CORR | GENE | 04:28 | 04:45 | 05:58 | 178 | 1109 | 11 | EXT |  | 0.9 | (c)
60471.059 | 4.449 | 4.431 | -6.671 | -6.689 | 1535 | 1606 | 1621 | 524 | 4431 | 5594 |  | CORR | CIGR | 06:13 | 06:24 | 06:27 | 31 | 172 | 10 | EXT |  | 0.89 | (c)
60471.405 | 4.795 | 4.784 | -6.325 | -6.336 | 1884 | 1979 | 1965 | 183 | 4784 | 5594 |  | CORR | CIGR | 07:09 | 07:25 | 07:22 | 29 | 164 | 10 | EXT |  | 0.89 | (c)
60471.885 | 5.275 | 5.156 | -5.845 | -5.964 | 1300 | 1454 | 1697 | 138 | 5156 | 5594 |  | CORR | GENE | 05:35 | 05:60 | 06:39 | 157 | 792 | 11 | EXT |  | 0.9 | (c)
60472.128 | 5.518 | 5.464 | -5.602 | -5.656 | 1380 | 1818 | 1703 | 204 | 5433 | 5594 |  | CORR | GENE | 05:48 | 06:59 | 06:40 | 223 | 647 | 10 | EXT |  | 0.91 | (c)
60472.699 | 6.089 | 6.052 | -5.031 | -5.068 | 969 | 1302 | 1301 | 598 | 4931 | 5594 |  | CORR | GENE | 04:42 | 05:35 | 05:35 | 137 | 663 | 10 | EXT |  | 0.9 | (c)
60473.7 | 7.09 | 7.054 | -4.03 | -4.066 | 1669 | 1853 | 1826 | 247 | 3997 | 5594 |  | CORR | GENE | 06:35 | 07:04 | 06:60 | 69 | 314 | 10 | EXT |  | 0.89 | (c)
60474.917 | 8.307 | 8.286 | -2.813 | -2.834 | 1248 | 1404 | 1377 | 724 | 2793 | 5594 |  | CORR | CIGR | 05:27 | 05:52 | 05:47 | 41 | 259 | 10 | EXT |  | 0.89 | (c)
60488.9 | 0 | -0.03 | -8.29 | -8.32 | -36 | 167 | 168 | 0 |  | 5596 | Нарушение формы кольцевого шва | GWAN |  | 01:40 | 02:13 | 02:13 | 0 | 406 |  | EXT | Нарушение формы кольцевого шва |  | (c)
60490.385 | 1.485 | 1.468 | -6.805 | -6.822 | 1403 | 1510 | 1506 | 621 | 1468 | 5596 |  | CORR | CIGR | 05:32 | 05:50 | 05:49 | 34 | 207 | 10 | EXT |  | 0.89 | (c)
60490.773 | 1.873 | 1.821 | -6.417 | -6.469 | 1409 | 1509 | 1632 | 375 | 1821 | 5596 |  | CORR | GENE | 05:33 | 05:49 | 06:09 | 59 | 447 | 11 | EXT |  | 0.89 | (c)
60491.196 | 2.296 | 2.207 | -5.994 | -6.083 | 1185 | 1368 | 1553 | 310 | 2207 | 5596 |  | CORR | GENE | 04:57 | 05:27 | 05:56 | 115 | 735 | 13 | EXT |  | 0.9 | (c)
60491.754 | 2.854 | 2.819 | -5.436 | -5.471 | -2076 | -1807 | -1865 | 155 | 2819 | 5596 |  | CORR | GENE | 08:11 | 08:54 | 08:45 | 85 | 422 | 11 | EXT |  | 0.89 | (c)
60491.945 | 3.045 | 3.008 | -5.245 | -5.282 | 1377 | 1647 | 1557 | 493 | 3008 | 5596 |  | CORR | GENE | 05:28 | 06:12 | 05:57 | 86 | 360 | 10 | EXT |  | 0.89 | (c)
60492.352 | 3.452 | 3.393 | -4.838 | -4.897 | 1083 | 1525 | 1523 | 268 | 3393 | 5596 |  | CORR | GENE | 04:41 | 05:52 | 05:52 | 216 | 879 | 11 | EXT |  | 0.91 | (c)
60492.746 | 3.846 | 3.718 | -4.444 | -4.572 | 1055 | 2116 | 1614 | 57 | 3718 | 5596 |  | CORR | GENE | 04:36 | 07:27 | 06:06 | 260 | 1118 | 11 | EXT |  | 0.92 | (c)
60492.938 | 4.038 | 3.966 | -4.252 | -4.324 | -2126 | -1816 | -1899 | 104 | 3966 | 5596 |  | CORR | GENE | 08:03 | 08:53 | 08:39 | 110 | 454 | 12 | EXT |  | 0.89 | (c)
60493.055 | 4.155 | 4.142 | -4.135 | -4.148 | 1261 | 2042 | 1652 | 188 | 3947 | 5596 |  | CORR | GENE | 05:09 | 07:15 | 06:12 | 201 | 781 | 11 | EXT |  | 0.91 | (c)
60493.341 | 4.441 | 4.363 | -3.849 | -3.927 | -2022 | -1818 | -1725 | 209 | 3812 | 5596 |  | CORR | GENE | 08:20 | 08:52 | 09:08 | 115 | 595 | 10 | EXT |  | 0.89 | (c)
60493.53 | 4.63 | 4.536 | -3.66 | -3.754 | 1313 | 1638 | 1704 | 136 | 3597 | 5596 |  | CORR | GENE | 05:18 | 06:10 | 06:21 | 157 | 781 | 10 | EXT |  | 0.9 | (c)
60493.651 | 4.751 | 4.725 | -3.539 | -3.565 | 614 | 929 | 841 | 614 | 3486 | 5596 |  | CORR | GENE | 03:25 | 04:16 | 04:02 | 79 | 455 | 13 | EXT |  | 0.89 | (c)
60493.759 | 4.859 | 4.781 | -3.431 | -3.509 | -1969 | -1885 | -1800 | 262 | 3414 | 5596 |  | CORR | GENE | 08:28 | 08:42 | 08:55 | 95 | 337 | 10 | EXT |  | 0.89 | (c)
60493.961 | 5.061 | 4.931 | -3.229 | -3.359 | 863 | 1401 | 1408 | 277 | 3106 | 5596 |  | CORR | GENE | 04:05 | 05:32 | 05:33 | 253 | 1090 | 10 | EXT |  | 0.91 | (c)
60494.251 | 5.351 | 5.348 | -2.939 | -2.942 | 793 | 2034 | 1417 | 189 | 2704 | 5596 |  | CORR | GENE | 03:54 | 07:14 | 05:35 | 238 | 1248 | 10 | EXT |  | 0.91 | (c)
60494.523 | 5.623 | 5.575 | -2.667 | -2.715 | -2047 | -1817 | -1814 | 184 | 2622 | 5596 |  | CORR | GENE | 08:15 | 08:53 | 08:53 | 93 | 466 | 10 | EXT |  | 0.89 | (c)
60494.708 | 5.808 | 5.727 | -2.482 | -2.563 | 863 | 1630 | 1378 | 338 | 2347 | 5596 |  | CORR | GENE | 04:05 | 06:09 | 05:28 | 216 | 1029 | 10 | EXT |  | 0.91 | (c)
60495.12 | 6.22 | 6.186 | -2.07 | -2.104 | 1290 | 1537 | 1543 | 436 | 2026 | 5596 |  | CORR | GENE | 05:14 | 05:54 | 05:55 | 78 | 504 | 11 | EXT |  | 0.89 | (c)
60495.54 | 6.64 | 6.592 | -1.65 | -1.698 | 1228 | 1337 | 1415 | 629 | 1634 | 5596 |  | CORR | GENE | 05:04 | 05:22 | 05:34 | 64 | 373 | 11 | EXT |  | 0.89 | (c)
60496.874 | 7.974 | 7.957 | -0.316 | -0.333 | 2170 | 2226 | 2226 | 0 | 305 | 5596 |  | CORR | CIGR | 07:36 | 07:45 | 07:45 | 28 | 112 | 10 | EXT |  | 0.89 | (c)
60497.274 | 0.084 | 0.049 | -2.806 | -2.841 | -1863 | -1785 | -1750 | 368 | 49 | 5597 |  | CORR | CIGR | 08:44 | 08:56 | 09:02 | 46 | 225 | 10 | EXT |  | 0.89 | (c)
60497.645 | 0.455 | 0.438 | -2.435 | -2.452 | -1899 | -1723 | -1768 | 332 | 438 | 5597 |  | CORR | CIGR | 08:38 | 09:06 | 08:59 | 47 | 262 | 10 | EXT |  | 0.89 | (c)
60498.599 | 1.409 | 1.386 | -1.481 | -1.504 | 1531 | 1700 | 1685 | 391 | 1386 | 5597 |  | CORR | CIGR | 05:52 | 06:19 | 06:16 | 47 | 309 | 10 | EXT |  | 0.89 | (c)
60499.373 | 2.183 | 2.169 | -0.707 | -0.721 | 735 | 1697 | 1343 | 278 | 549 | 5597 |  | CORR | GENE | 03:43 | 06:18 | 05:21 | 172 | 1217 | 10 | EXT |  | 0.9 | (c)
60499.488 | 2.298 | 2.181 | -0.592 | -0.709 | -2067 | -2052 | -2045 | 163 | 452 | 5597 |  | CORR | AXGR | 08:11 | 08:13 | 08:14 | 257 | 45 | 11 | EXT |  | 0.92 | (c)
60499.965 | 2.775 | 2.752 | -0.115 | -0.138 | -1871 | -1724 | -1720 | 359 | 89 | 5597 |  | CORR | CIGR | 08:43 | 09:06 | 09:07 | 49 | 302 | 11 | EXT |  | 0.89 | (c)
60500.663 | 0.583 | 0.546 | -10.567 | -10.604 | 1813 | 1928 | 1963 | 117 | 546 | 5598 |  | CORR | CIGR | 03:58 | 04:16 | 04:22 | 50 | 300 | 12 | EXT |  | 0.89 | (c)
60504.434 | 4.354 | 4.334 | -6.796 | -6.816 | -2001 | -1884 | -1907 | 230 | 4334 | 5598 |  | CORR | CIGR | 05:42 | 06:01 | 05:57 | 41 | 188 | 10 | EXT |  | 0.89 | (c)
60506.021 | 5.941 | 5.929 | -5.209 | -5.221 | -2014 | -1932 | -1928 | 217 | 5198 | 5598 |  | CORR | CIGR | 05:40 | 05:53 | 05:54 | 23 | 172 | 11 | EXT |  | 0.89 | (c)
60508.148 | 8.068 | 8.068 | -3.082 | -3.082 | 1772 | 1904 | 1909 | 184 | 3044 | 5598 |  | CORR | CIGR | 03:51 | 04:12 | 04:13 | 38 | 274 | 10 | EXT |  | 0.89 | (c)
60511.23 | 0 | -0.024 | -11.27 | -11.294 | 536 | 1425 | 1214 | 338 |  | 5599 | Нарушение формы кольцевого шва | GWAN |  | 03:53 | 06:16 | 05:42 | 0 | 1356 |  | EXT | Нарушение формы кольцевого шва |  | (c)
60511.412 | 0.182 | 0.144 | -11.088 | -11.126 | 565 | 692 | 667 | 565 | 144 | 5599 |  | CORR | GENE | 03:58 | 04:18 | 04:14 | 83 | 205 | 10 | EXT |  | 0.89 | (c)
60511.593 | 0.363 | 0.349 | -10.907 | -10.921 | 523 | 705 | 639 | 523 | 349 | 5599 |  | CORR | GENE | 03:51 | 04:20 | 04:10 | 90 | 233 | 11 | EXT |  | 0.89 | (c)
60512.124 | 0.894 | 0.874 | -10.376 | -10.396 | 513 | 681 | 637 | 513 | 874 | 5599 |  | CORR | GENE | 03:49 | 04:16 | 04:09 | 51 | 248 | 11 | EXT |  | 0.89 | (c)
60514.537 | 3.307 | 3.29 | -7.963 | -7.98 | 1836 | 1992 | 1951 | 165 | 3290 | 5599 |  | CORR | CIGR | 07:23 | 07:48 | 07:41 | 47 | 229 | 14 | EXT |  | 0.89 | (c)
60514.651 | 3.421 | 3.406 | -7.849 | -7.864 | 1268 | 1350 | 1335 | 830 | 3406 | 5599 |  | CORR | CIGR | 05:51 | 06:04 | 06:02 | 27 | 132 | 10 | EXT |  | 0.89 | (c)
60514.795 | 3.565 | 3.547 | -7.705 | -7.723 | 1833 | 1887 | 1915 | 233 | 3547 | 5599 |  | CORR | CIGR | 07:22 | 07:31 | 07:35 | 32 | 165 | 10 | EXT |  | 0.89 | (c)
60515.35 | 4.12 | 4.102 | -7.15 | -7.168 | 520 | 693 | 635 | 520 | 4102 | 5599 |  | CORR | GENE | 03:50 | 04:18 | 04:09 | 84 | 229 | 10 | EXT |  | 0.89 | (c)
60516.049 | 4.819 | 4.799 | -6.451 | -6.471 | 626 | 725 | 714 | 626 | 4799 | 5599 |  | CORR | CIGR | 04:07 | 04:23 | 04:22 | 40 | 175 | 11 | EXT |  | 0.89 | (c)
60517.413 | 6.183 | 6.148 | -5.087 | -5.122 | 1867 | 1939 | 1969 | 159 | 5065 | 5599 |  | CORR | GENE | 07:28 | 07:39 | 07:44 | 57 | 205 | 10 | EXT |  | 0.89 | (c)
60517.581 | 6.351 | 6.276 | -4.919 | -4.994 | 858 | 1182 | 1107 | 858 | 4879 | 5599 |  | CORR | GENE | 04:45 | 05:37 | 05:25 | 115 | 498 | 12 | EXT |  | 0.9 | (c)
60519.259 | 8.029 | 8.007 | -3.241 | -3.263 | 1896 | 1972 | 1979 | 169 | 3226 | 5599 |  | CORR | CIGR | 07:32 | 07:45 | 07:46 | 37 | 166 | 10 | EXT |  | 0.89 | (c)
60519.492 | 8.262 | 8.225 | -3.008 | -3.045 | 928 | 1171 | 1142 | 875 | 2963 | 5599 |  | CORR | GENE | 04:56 | 05:35 | 05:31 | 82 | 428 | 10 | EXT |  | 0.89 | (c)
60520.277 | 9.047 | 9.019 | -2.223 | -2.251 | 1104 | 1171 | 1217 | 901 | 2220 | 5599 |  | CORR | CIGR | 05:25 | 05:35 | 05:43 | 31 | 225 | 10 | EXT |  | 0.89 | (c)
60520.287 | 9.057 | 9.038 | -2.213 | -2.232 | 1907 | 1968 | 1976 | 185 | 2201 | 5599 |  | CORR | CIGR | 07:34 | 07:44 | 07:45 | 31 | 138 | 11 | EXT |  | 0.89 | (c)
60520.863 | 9.633 | 9.583 | -1.637 | -1.687 | 1767 | 1828 | 1899 | 198 | 1619 | 5599 |  | CORR | GENE | 07:11 | 07:21 | 07:33 | 68 | 266 | 11 | EXT |  | 0.89 | (c)
60521.636 | 10.406 | 10.364 | -0.864 | -0.906 | 1587 | 1828 | 1820 | 178 | 814 | 5599 |  | CORR | GENE | 06:42 | 07:21 | 07:20 | 92 | 466 | 12 | EXT |  | 0.89 | (c)
60521.747 | 10.517 | 10.499 | -0.753 | -0.771 | 1180 | 1248 | 1261 | 889 | 739 | 5599 |  | CORR | CIGR | 05:37 | 05:48 | 05:50 | 32 | 161 | 10 | EXT |  | 0.89 | (c)
60522.5 | 0 | -0.023 | -11.53 | -11.553 | -1572 | -1290 | -1329 | 659 |  | 5600 | Нарушение формы кольцевого шва | GWAN |  | 06:36 | 07:21 | 07:15 | 0 | 486 |  | EXT | Нарушение формы кольцевого шва |  | (c)
60524.122 | 1.622 | 1.59 | -9.908 | -9.94 | -2096 | -1852 | -1916 | 135 | 1590 | 5600 |  | CORR | GENE | 05:11 | 05:50 | 05:40 | 75 | 361 | 10 | EXT |  | 0.89 | (c)
60525.325 | 2.825 | 2.785 | -8.705 | -8.745 | -2135 | -1906 | -1926 | 95 | 2785 | 5600 |  | CORR | GENE | 05:05 | 05:42 | 05:38 | 121 | 418 | 10 | EXT |  | 0.89 | (c)
60525.629 | 3.129 | 3.102 | -8.401 | -8.428 | -2122 | -1736 | -1883 | 108 | 3102 | 5600 |  | CORR | GENE | 05:07 | 06:09 | 05:45 | 95 | 478 | 10 | EXT |  | 0.89 | (c)
60526.094 | 3.594 | 3.557 | -7.936 | -7.973 | -2086 | -1863 | -1870 | 144 | 3557 | 5600 |  | CORR | GENE | 05:13 | 05:49 | 05:48 | 111 | 433 | 11 | EXT |  | 0.89 | (c)
60526.176 | 3.676 | 3.638 | -7.854 | -7.892 | 1892 | 2101 | 2059 | 4 | 3638 | 5600 |  | CORR | GENE | 03:55 | 04:28 | 04:22 | 406 | 334 | 10 | EXT |  | 0.93 | (c)
60526.725 | 4.225 | 4.182 | -7.305 | -7.348 | -2023 | -1798 | -1796 | 208 | 4182 | 5600 |  | CORR | GENE | 05:23 | 05:59 | 05:60 | 75 | 454 | 11 | EXT |  | 0.89 | (c)
60527.122 | 4.622 | 4.566 | -6.908 | -6.964 | -2149 | -1868 | -1896 | 82 | 4566 | 5600 |  | CORR | GENE | 05:02 | 05:48 | 05:43 | 162 | 507 | 10 | EXT |  | 0.9 | (c)
60527.971 | 5.471 | 5.443 | -6.059 | -6.087 | 1921 | 2087 | 2066 | 20 | 5443 | 5600 |  | CORR | GENE | 03:59 | 04:26 | 04:23 | 50 | 290 | 11 | EXT |  | 0.89 | (c)
60528.046 | 5.546 | 5.529 | -5.984 | -6.001 | 1937 | 2172 | 2105 | 0 | 5529 | 5600 |  | CORR | CIGR | 04:02 | 04:40 | 04:29 | 39 | 336 | 12 | EXT |  | 0.89 | (c)
60528.511 | 6.011 | 5.991 | -5.519 | -5.539 | 1965 | 2082 | 2100 | 0 | 5510 | 5600 |  | CORR | CIGR | 04:06 | 04:25 | 04:28 | 29 | 270 | 10 | EXT |  | 0.89 | (c)
60530.611 | 8.111 | 8.078 | -3.419 | -3.452 | 1666 | 1869 | 1865 | 166 | 3387 | 5600 |  | CORR | GENE | 03:18 | 03:51 | 03:50 | 65 | 398 | 10 | EXT |  | 0.89 | (c)
60531.724 | 9.224 | 9.202 | -2.306 | -2.328 | 1714 | 1858 | 1843 | 259 | 2295 | 5600 |  | CORR | CIGR | 03:26 | 03:49 | 03:47 | 33 | 258 | 11 | EXT |  | 0.89 | (c)
60533.883 | 11.383 | 11.356 | -0.147 | -0.174 | 1934 | 2167 | 2123 | 0 | 127 | 5600 |  | CORR | CIGR | 04:01 | 04:39 | 04:32 | 47 | 378 | 10 | EXT |  | 0.89 | (c)
60534.03 | 0 | -0.029 | -11.42 | -11.449 | -710 | -485 | -352 | 6 |  | 5601 | Нарушение формы кольцевого шва | GWAN |  | 10:29 | 11:06 | 11:27 | 0 | 716 |  | EXT | Нарушение формы кольцевого шва |  | (c)
60537.015 | 2.985 | 2.935 | -8.435 | -8.485 | 1452 | 1544 | 1577 | 529 | 2935 | 5601 |  | CORR | GENE | 04:18 | 04:33 | 04:39 | 50 | 250 | 10 | EXT |  | 0.89 | (c)
60543.288 | 9.258 | 9.245 | -2.162 | -2.175 | -1930 | -1814 | -1834 | 300 | 2142 | 5601 |  | CORR | CIGR | 07:13 | 07:31 | 07:28 | 33 | 193 | 10 | EXT |  | 0.89 | (c)
60543.575 | 9.545 | 9.526 | -1.875 | -1.894 | -1886 | -1689 | -1776 | 344 | 1848 | 5601 |  | CORR | CIGR | 07:20 | 07:52 | 07:37 | 46 | 220 | 10 | EXT |  | 0.89 | (c)
60543.963 | 9.933 | 9.86 | -1.487 | -1.56 | -1895 | -1632 | -1677 | 335 | 1482 | 5601 |  | CORR | GENE | 07:18 | 08:01 | 07:53 | 78 | 437 | 10 | EXT |  | 0.89 | (c)
60545.45 | 0 | -0.018 | -11.48 | -11.498 | 631 | 1267 | 1390 | 81 |  | 5602 | Нарушение формы кольцевого шва | GWAN |  | 04:10 | 05:52 | 06:12 | 0 | 1519 |  | EXT | Нарушение формы кольцевого шва |  | (c)
60548 | 2.55 | 2.525 | -8.93 | -8.955 | -734 | -691 | -675 | 617 | 2525 | 5602 |  | GOUG | GENE | 00:29 | 00:36 | 00:39 | 53 | 117 | 8 | EXT | Задир. Аномалия находится на упругопластическом изгибе: R=865 D, максимальное растяжение на 5.6 час. |  | (c)
60551.85 | 6.4 | 6.362 | -5.08 | -5.118 | 808 | 917 | 981 | 808 | 5061 | 5602 |  | CORR | GENE | 04:38 | 04:56 | 05:06 | 57 | 346 | 10 | EXT | Аномалия находится на упругопластическом изгибе: R=618 D, максимальное растяжение на 5.4 час. | 0.89 | (c)
60555.794 | 10.344 | 10.331 | -1.136 | -1.149 | 490 | 633 | 614 | 490 | 1118 | 5602 |  | CORR | CIGR | 03:47 | 04:10 | 04:07 | 31 | 248 | 10 | EXT | Аномалия находится на упругопластическом изгибе: R=493 D, максимальное растяжение на 5.7 час. | 0.89 | (c)
60556.182 | 10.732 | 10.71 | -0.748 | -0.77 | 498 | 631 | 640 | 498 | 722 | 5602 |  | CORR | CIGR | 03:48 | 04:10 | 04:11 | 48 | 284 | 13 | EXT | Аномалия находится на упругопластическом изгибе: R=490 D, максимальное растяжение на 5.8 час. | 0.89 | (c)
60557.736 | 0.806 | 0.787 | -9.694 | -9.713 | 1697 | 1774 | 1774 | 379 | 787 | 5603 |  | CORR | CIGR | 03:13 | 03:26 | 03:26 | 32 | 154 | 10 | EXT | Аномалия находится на упругопластическом изгибе: R=474 D, максимальное растяжение на 6 час. | 0.89 | (c)
60558.809 | 1.879 | 1.858 | -8.621 | -8.642 | 1766 | 2054 | 1985 | 26 | 1858 | 5603 |  | CORR | GENE | 03:25 | 04:11 | 03:60 | 66 | 438 | 11 | EXT | Аномалия находится на упругопластическом изгибе: R=472 D, максимальное растяжение на 6.1 час. | 0.89 | (c)
60561.511 | 4.581 | 4.542 | -5.919 | -5.958 | 1689 | 1776 | 1858 | 204 | 4542 | 5603 |  | CORR | CIGR | 03:12 | 03:26 | 03:39 | 47 | 337 | 10 | EXT | Аномалия находится на упругопластическом изгибе: R=513 D, максимальное растяжение на 6.6 час. | 0.89 | (c)
60564.331 | 7.401 | 7.376 | -3.099 | -3.124 | -1462 | -1150 | -1247 | 769 | 3059 | 5603 |  | CORR | GENE | 06:44 | 07:34 | 07:18 | 65 | 429 | 10 | EXT | Аномалия находится на упругопластическом изгибе: R=579 D, максимальное растяжение на 7 час. | 0.89 | (c)
60565.339 | 8.409 | 8.386 | -2.091 | -2.114 | 1992 | 2043 | 2060 | 103 | 2068 | 5603 |  | CORR | CIGR | 04:01 | 04:09 | 04:12 | 46 | 136 | 11 | EXT | Аномалия находится на упругопластическом изгибе: R=622 D, максимальное растяжение на 7.1 час. | 0.89 | (c)
60565.533 | 8.603 | 8.542 | -1.897 | -1.958 | 1602 | 2087 | 1886 | 60 | 1864 | 5603 |  | CORR | GENE | 02:58 | 04:16 | 03:44 | 94 | 569 | 11 | EXT | Аномалия находится на упругопластическом изгибе: R=622 D, максимальное растяжение на 7.1 час. | 0.89 | (c)
60565.979 | 9.049 | 9.021 | -1.451 | -1.479 | 1792 | -2167 | 2127 | 0 | 1362 | 5603 |  | CORR | GENE | 03:29 | 04:50 | 04:23 | 117 | 671 | 10 | EXT | Аномалия находится на упругопластическом изгибе: R=647 D, максимальное растяжение на 7.1 час. | 0.89 | (c)
60574.884 | 7.454 | 7.423 | -3.896 | -3.927 | 167 | 306 | 386 | 167 | 3846 | 5604 |  | CORR | GENE | 03:19 | 03:42 | 03:54 | 81 | 438 | 10 | EXT |  | 0.89 | (c)
60576.597 | 9.167 | 8.978 | -2.183 | -2.372 | 337 | 371 | 391 | 337 | 1004 | 5604 |  | CORR | GENE | 03:47 | 03:52 | 03:55 | 1368 | 108 | 10 | EXT |  | 0.96 | (c)
60578.175 | 10.745 | 10.715 | -0.605 | -0.635 | 222 | 360 | 364 | 222 | 547 | 5604 |  | CORR | GENE | 03:28 | 03:50 | 03:51 | 88 | 286 | 12 | EXT |  | 0.89 | (c)
60579.381 | 0.601 | 0.565 | -10.619 | -10.655 | 1515 | 1598 | 1645 | 457 | 565 | 5605 |  | CORR | GENE | 02:29 | 02:42 | 02:50 | 51 | 259 | 12 | EXT |  | 0.89 | (c)
60580.105 | 1.325 | 1.287 | -9.895 | -9.933 | 1629 | 1804 | 1798 | 263 | 1287 | 5605 |  | CORR | CIGR | 02:47 | 03:15 | 03:14 | 50 | 339 | 11 | EXT |  | 0.89 | (c)
60581.299 | 2.519 | 2.482 | -8.701 | -8.738 | -1060 | -709 | -792 | 523 | 2482 | 5605 |  | CORR | GENE | 07:33 | 08:30 | 08:16 | 94 | 537 | 10 | EXT |  | 0.89 | (c)
60581.34 | 2.56 | 2.5 | -8.66 | -8.72 | 1482 | 1646 | 1728 | 256 | 2500 | 5605 |  | CORR | GENE | 02:23 | 02:50 | 03:03 | 83 | 492 | 10 | EXT |  | 0.89 | (c)
60582.135 | 3.355 | 3.308 | -7.865 | -7.912 | -2212 | -2195 | -2197 | 18 | 3308 | 5605 |  | CORR | AXGR | 04:27 | 04:30 | 04:30 | 135 | 30 | 11 | EXT |  | 0.9 | (c)
60582.426 | 3.646 | 3.624 | -7.574 | -7.596 | 1376 | 1599 | 1536 | 534 | 3624 | 5605 |  | CORR | GENE | 02:06 | 02:42 | 02:32 | 60 | 321 | 10 | EXT |  | 0.89 | (c)
60583.949 | 5.169 | 5.14 | -6.051 | -6.08 | 1304 | 1695 | 1599 | 336 | 5140 | 5605 |  | CORR | GENE | 01:55 | 02:58 | 02:42 | 89 | 590 | 10 | EXT |  | 0.89 | (c)
60584.4 | 5.62 | 5.56 | -5.6 | -5.66 | 1402 | 1652 | 1716 | 201 | 5550 | 5605 |  | CORR | GENE | 02:11 | 02:51 | 03:01 | 110 | 627 | 11 | EXT |  | 0.89 | (c)
60585.47 | 6.69 | 6.667 | -4.53 | -4.553 | 1241 | 1755 | 1569 | 334 | 4460 | 5605 |  | CORR | GENE | 01:44 | 03:07 | 02:37 | 93 | 655 | 12 | EXT |  | 0.89 | (c)
60586.247 | 7.467 | 7.417 | -3.753 | -3.803 | 1419 | 1680 | 1688 | 274 | 3706 | 5605 |  | CORR | GENE | 02:13 | 02:55 | 02:57 | 97 | 538 | 11 | EXT |  | 0.89 | (c)
60588.576 | 9.796 | 9.777 | -1.424 | -1.443 | 1315 | 1410 | 1454 | 638 | 1398 | 5605 |  | CORR | CIGR | 01:56 | 02:12 | 02:19 | 45 | 278 | 10 | EXT |  | 0.89 | (c)
60590 | 0 | -0.018 | -11.29 | -11.308 | 1269 | 1862 | 1697 | 104 |  | 5606 | Нарушение формы кольцевого шва | GWAN |  | 04:53 | 06:29 | 06:02 | 0 | 858 |  | EXT | Нарушение формы кольцевого шва |  | (c)
60590.089 | 0.089 | 0.026 | -11.201 | -11.264 | 1225 | 1256 | 1256 | 944 | 26 | 5606 |  | ARTD | GENE | 04:46 | 04:51 | 04:51 | 183 | 62 |  | EXT | Эквивалент потери металла 10%. |  | (c)
60592.686 | 2.686 | 2.675 | -8.604 | -8.615 | 858 | 942 | 931 | 858 | 2675 | 5606 |  | CORR | CIGR | 03:47 | 04:00 | 03:58 | 31 | 145 | 10 | EXT |  | 0.89 | (c)
60594.553 | 4.553 | 4.515 | -6.737 | -6.775 | 637 | 940 | 901 | 637 | 4515 | 5606 |  | CORR | GENE | 03:11 | 03:60 | 03:54 | 87 | 529 | 10 | EXT |  | 0.89 | (c)
60595.762 | 5.762 | 5.684 | -5.528 | -5.606 | 685 | 933 | 1031 | 685 | 5487 | 5606 |  | CORR | GENE | 03:19 | 03:59 | 04:14 | 119 | 692 | 11 | EXT |  | 0.89 | (c)
60596.103 | 6.103 | 6.089 | -5.187 | -5.201 | 750 | 855 | 841 | 750 | 5168 | 5606 |  | CORR | CIGR | 03:29 | 03:46 | 03:44 | 33 | 182 | 10 | EXT |  | 0.89 | (c)
60602.919 | 1.629 | 1.617 | -9.571 | -9.583 | 2009 | 2062 | 2056 | 128 | 1617 | 5607 |  | CORR | CIGR | 05:10 | 05:18 | 05:17 | 32 | 94 | 10 | EXT |  | 0.89 | (c)
60610.776 | 9.486 | 9.471 | -1.714 | -1.729 | 848 | 941 | 958 | 848 | 1687 | 5607 |  | CORR | CIGR | 02:02 | 02:18 | 02:20 | 42 | 219 | 12 | EXT |  | 0.89 | (c)
60612.49 | 0 | -0.023 | -11.48 | -11.503 | -1554 | -1393 | -1298 | 676 |  | 5608 | Нарушение формы кольцевого шва | GWAN |  | 05:36 | 06:02 | 06:17 | 0 | 512 |  | EXT | Нарушение формы кольцевого шва |  | (c)
60612.49 | 0 | -0.042 | -11.48 | -11.522 | -362 | -317 | -286 | 210 |  | 5608 | Нарушение формы кольцевого шва | GWAN |  | 08:48 | 08:56 | 09:01 | 0 | 152 |  | EXT | Нарушение формы кольцевого шва |  | (c)
60617.609 | 5.119 | 5.099 | -6.361 | -6.381 | 1789 | 2066 | 1970 | 80 | 5099 | 5608 |  | CORR | GENE | 02:36 | 03:20 | 03:05 | 55 | 362 | 10 | EXT |  | 0.89 | (c)
60621.51 | 9.02 | 9 | -2.46 | -2.48 | -1780 | -1715 | -1696 | 451 | 2448 | 5608 |  | CORR | CIGR | 04:60 | 05:10 | 05:13 | 32 | 169 | 10 | EXT |  | 0.89 | (c)
60624.291 | 0.321 | 0.306 | -10.569 | -10.584 | 2076 | 2111 | 2133 | 41 | 306 | 5609 | Металлургический дефект | MIAN | GENE | 03:06 | 03:11 | 03:15 | 57 | 114 |  | INT | Металлургический дефект Эквивалент потери металла 10%. |  | (c)
60627.354 | 3.384 | 3.22 | -7.506 | -7.67 | -2132 | -1986 | -1861 | 99 | 3220 | 5609 |  | CORR | GENE | 03:46 | 04:10 | 04:30 | 245 | 542 | 14 | EXT |  | 0.92 | (c)
60627.816 | 3.846 | 3.79 | -7.044 | -7.1 | -2117 | -1992 | -1869 | 114 | 3790 | 5609 |  | CORR | GENE | 03:49 | 04:09 | 04:29 | 73 | 496 | 10 | EXT |  | 0.89 | (c)
60628.084 | 4.114 | 4.103 | -6.776 | -6.787 | -203 | 20 | -70 | 0 | 4103 | 5609 |  | CORR | GENE | 08:58 | 09:34 | 09:19 | 67 | 265 | 10 | EXT |  | 0.89 | (c)
60637.337 | 2.477 | 2.438 | -9.033 | -9.072 | 1514 | 1612 | 1661 | 422 | 2438 | 5610 |  | CORR | GENE | 04:08 | 04:23 | 04:31 | 60 | 295 | 10 | EXT |  | 0.89 | (c)
60639.505 | 4.645 | 4.552 | -6.865 | -6.958 | 1914 | -2167 | 2218 | 0 | 4552 | 5610 |  | CORR | GENE | 05:12 | 06:14 | 06:01 | 139 | 608 | 10 | EXT |  | 0.9 | (c)
60642.041 | 7.181 | 7.164 | -4.329 | -4.346 | 1635 | 1770 | 1775 | 314 | 4311 | 5610 |  | CORR | CIGR | 04:27 | 04:49 | 04:50 | 35 | 282 | 11 | EXT |  | 0.89 | (c)
60642.775 | 7.915 | 7.893 | -3.595 | -3.617 | 1567 | 1760 | 1755 | 289 | 3541 | 5610 |  | CORR | GENE | 04:16 | 04:47 | 04:46 | 76 | 374 | 12 | EXT |  | 0.89 | (c)
60643.543 | 8.683 | 8.615 | -2.827 | -2.895 | 1712 | 1755 | 1938 | 65 | 2766 | 5610 |  | CORR | GENE | 04:40 | 04:47 | 05:16 | 129 | 454 | 10 | EXT |  | 0.9 | (c)
60646.34 | 11.48 | 11.446 | -0.03 | -0.064 | -1293 | -1125 | -1171 | 938 | 30 | 5610 |  | CORR | CIGR | 08:35 | 09:02 | 08:54 | 34 | 243 | 13 | EXT |  | 0.89 | (c)
60653.551 | 7.181 | 6.996 | -4.119 | -4.304 | -1629 | -1596 | -1598 | 602 | 4016 | 5611 |  | CORR | GENE | 07:23 | 07:28 | 07:28 | 288 | 62 | 11 | EXT |  | 0.92 | (c)
60654.573 | 8.203 | 7.959 | -3.097 | -3.341 | -1483 | -1456 | -1459 | 748 | 3048 | 5611 |  | CORR | AXGR | 07:46 | 07:51 | 07:50 | 293 | 48 | 10 | EXT |  | 0.92 | (c)
60654.671 | 8.301 | 8.283 | -2.999 | -3.017 | -1537 | -1504 | -1395 | 694 | 2956 | 5611 |  | CORR | GENE | 07:37 | 07:43 | 08:00 | 61 | 284 | 12 | EXT |  | 0.89 | (c)
60655.185 | 8.815 | 8.694 | -2.485 | -2.606 | -1230 | -1208 | -1209 | 1001 | 2329 | 5611 |  | CORR | AXGR | 08:27 | 08:30 | 08:30 | 277 | 41 | 10 | EXT |  | 0.91 | (c)
60657.288 | 10.918 | 10.822 | -0.382 | -0.478 | 1444 | 1655 | 1631 | 413 | 312 | 5611 |  | CORR | GENE | 03:38 | 04:13 | 04:09 | 166 | 373 | 10 | EXT |  | 0.9 | (c)
60718.614 | 5.404 | 5.361 | -5.926 | -5.969 | -2131 | -1988 | -1945 | 99 | 5361 | 5617 |  | CORR | GENE | 06:34 | 06:57 | 07:04 | 63 | 372 | 10 | EXT |  | 0.89 | (c)
60727.259 | 2.719 | 2.701 | -3.471 | -3.489 | -2101 | -1951 | -1984 | 129 | 2701 | 5618 |  | CORR | CIGR | 06:17 | 06:42 | 06:36 | 37 | 235 | 10 | EXT |  | 0.89 | (c)
60728.425 | 3.885 | 3.858 | -2.305 | -2.332 | -2018 | -1958 | -1918 | 213 | 2294 | 5618 |  | CORR | CIGR | 06:31 | 06:40 | 06:47 | 38 | 200 | 11 | EXT |  | 0.89 | (c)
60729.942 | 5.402 | 5.372 | -0.788 | -0.818 | 1819 | 2109 | 2023 | 4 | 752 | 5618 |  | CORR | GENE | 04:50 | 05:37 | 05:23 | 66 | 408 | 10 | EXT |  | 0.89 | (c)
60731.256 | 0.526 | 0.502 | -3.174 | -3.198 | -2085 | -2012 | -1995 | 146 | 502 | 5619 |  | CORR | CIGR | 06:23 | 06:35 | 06:37 | 31 | 179 | 10 | EXT |  | 0.89 | (c)
60734.5 | 0.07 | 0.036 | -11.35 | -11.384 | 1191 | 1503 | 1434 | 554 | 36 | 5620 |  | CORR | GENE | 02:11 | 03:01 | 02:50 | 56 | 486 | 10 | EXT |  | 0.89 | (c)
60735.153 | 0.723 | 0.629 | -10.697 | -10.791 | 1682 | 1931 | 1844 | 225 | 629 | 5620 |  | CORR | GENE | 03:30 | 04:10 | 03:56 | 150 | 324 | 10 | EXT |  | 0.9 | (c)
60737.642 | 3.212 | 3.056 | -8.208 | -8.364 | 1385 | 1469 | 1723 | 170 | 3056 | 5620 |  | CORR | GENE | 02:42 | 02:56 | 03:37 | 156 | 676 | 10 | EXT |  | 0.9 | (c)
60737.984 | 3.554 | 3.532 | -7.866 | -7.888 | 1263 | 1525 | 1439 | 616 | 3532 | 5620 |  | CORR | GENE | 02:23 | 03:05 | 02:51 | 82 | 352 | 10 | EXT |  | 0.89 | (c)
60738.579 | 4.149 | 4.122 | -7.271 | -7.298 | 2042 | 2191 | -2210 | 0 | 4122 | 5620 |  | CORR | GENE | 04:28 | 04:52 | 05:02 | 65 | 418 | 10 | EXT |  | 0.89 | (c)
60739.101 | 4.671 | 4.649 | -6.749 | -6.771 | 1246 | 1451 | 1394 | 689 | 4649 | 5620 |  | CORR | CIGR | 02:20 | 02:53 | 02:44 | 38 | 296 | 10 | EXT |  | 0.89 | (c)
60739.4 | 4.97 | 4.941 | -6.45 | -6.479 | 1867 | 2047 | 2037 | 23 | 4941 | 5620 |  | CORR | GENE | 03:60 | 04:29 | 04:28 | 109 | 341 | 11 | EXT |  | 0.89 | (c)
60740.858 | 6.428 | 6.427 | -4.992 | -4.993 | -1194 | -1140 | -1130 | 1036 | 4965 | 5620 |  | CORR | CIGR | 07:46 | 07:55 | 07:56 | 28 | 128 | 12 | EXT |  | 0.89 | (c)
60741.231 | 6.801 | 6.784 | -4.619 | -4.636 | -718 | -636 | -640 | 563 | 4604 | 5620 |  | CORR | CIGR | 09:03 | 09:16 | 09:15 | 32 | 155 | 10 | EXT |  | 0.89 | (c)
60744.263 | 9.833 | 9.814 | -1.587 | -1.606 | 2037 | 2123 | 2127 | 14 | 1560 | 5620 |  | CORR | CIGR | 04:27 | 04:41 | 04:42 | 46 | 180 | 12 | EXT |  | 0.89 | (c)
60744.308 | 9.878 | 9.743 | -1.542 | -1.677 | -1410 | -1344 | -1145 | 820 | 1486 | 5620 |  | CORR | GENE | 07:11 | 07:22 | 07:54 | 191 | 531 | 11 | EXT |  | 0.91 | (c)
60744.498 | 10.068 | 10.024 | -1.352 | -1.396 | 1722 | 1975 | 2035 | 0 | 1226 | 5620 |  | CORR | GENE | 03:37 | 04:17 | 04:27 | 170 | 626 | 13 | EXT |  | 0.91 | (c)
60744.813 | 10.383 | 10.336 | -1.037 | -1.084 | -1203 | -1073 | -1001 | 798 | 1000 | 5620 |  | CORR | GENE | 07:44 | 08:06 | 08:17 | 84 | 405 | 10 | EXT |  | 0.89 | (c)
60745.004 | 10.574 | 10.546 | -0.846 | -0.874 | -1556 | -818 | -1088 | 620 | 707 | 5620 |  | CORR | GENE | 06:48 | 08:47 | 08:03 | 167 | 936 | 10 | EXT |  | 0.9 | (c)
60745.141 | 10.711 | 10.584 | -0.709 | -0.836 | 2067 | 2088 | 2091 | 116 | 552 | 5620 |  | CORR | AXGR | 04:32 | 04:36 | 04:36 | 284 | 48 | 11 | EXT |  | 0.92 | (c)
60745.238 | 10.808 | 10.771 | -0.612 | -0.649 | -2214 | -2130 | -1983 | 16 | 592 | 5620 |  | CORR | GENE | 05:01 | 05:15 | 05:39 | 57 | 462 | 10 | EXT |  | 0.89 | (c)
60745.786 | 11.356 | 11.081 | -0.064 | -0.339 | 2086 | 2119 | 2113 | 90 | 16 | 5620 |  | CORR | GENE | 04:35 | 04:41 | 04:40 | 323 | 54 | 10 | EXT |  | 0.92 | (c)
60745.85 | 0 | -0.025 | -11.33 | -11.355 | 1493 | 1678 | 1674 | 375 |  | 5621 | Нарушение формы кольцевого шва | GWAN |  | 04:39 | 05:09 | 05:08 | 0 | 362 |  | EXT | Нарушение формы кольцевого шва |  | (c)
60747.61 | 1.76 | 1.723 | -9.57 | -9.607 | 1729 | 2030 | 1936 | 87 | 1723 | 5621 |  | CORR | GENE | 05:17 | 06:05 | 05:50 | 92 | 415 | 10 | EXT |  | 0.89 | (c)
60747.931 | 2.081 | 2.038 | -9.249 | -9.292 | 1722 | 2027 | 1969 | 14 | 2038 | 5621 |  | CORR | GENE | 05:16 | 06:05 | 05:56 | 91 | 494 | 12 | EXT |  | 0.89 | (c)
60748.434 | 2.584 | 2.584 | -8.746 | -8.746 | 1646 | 1859 | 1770 | 336 | 2584 | 5621 |  | CORR | GENE | 05:03 | 05:38 | 05:23 | 66 | 248 | 10 | EXT |  | 0.89 | (c)
60748.675 | 2.825 | 2.809 | -8.505 | -8.521 | 1760 | 2160 | 2003 | 0 | 2809 | 5621 |  | CORR | GENE | 05:22 | 06:26 | 06:01 | 90 | 487 | 10 | EXT |  | 0.89 | (c)
60749.759 | 3.909 | 3.891 | -7.421 | -7.439 | 1664 | 1779 | 1809 | 277 | 3891 | 5621 |  | CORR | GENE | 05:06 | 05:25 | 05:30 | 151 | 289 | 14 | EXT |  | 0.9 | (c)
60752.486 | 6.636 | 6.624 | -4.694 | -4.706 | 1557 | 1701 | 1668 | 452 | 4659 | 5621 |  | CORR | CIGR | 04:49 | 05:12 | 05:07 | 47 | 221 | 10 | EXT |  | 0.89 | (c)
60753.283 | 7.433 | 7.414 | -3.897 | -3.916 | 1563 | 1638 | 1652 | 489 | 3875 | 5621 |  | CORR | CIGR | 04:50 | 05:02 | 05:04 | 41 | 178 | 11 | EXT |  | 0.89 | (c)
60756.708 | 10.858 | 10.783 | -0.472 | -0.547 | -1792 | -1682 | -1537 | 439 | 449 | 5621 |  | CORR | GENE | 07:48 | 08:06 | 08:30 | 98 | 511 | 10 | EXT |  | 0.89 | (c)
60757.432 | 0.252 | 0.128 | -10.778 | -10.902 | 2012 | 2046 | 2040 | 162 | 128 | 5622 | Дефект проката | MIAN | GENE | 05:19 | 05:24 | 05:24 | 253 | 56 |  | EXT | Дефект проката Эквивалент потери металла 10%. |  | (c)
60757.884 | 0.704 | 0.613 | -10.326 | -10.417 | -1843 | -1240 | -1310 | 388 | 613 | 5622 |  | CORR | GENE | 06:57 | 08:34 | 08:23 | 205 | 1064 | 10 | EXT |  | 0.91 | (c)
60758.579 | 1.399 | 1.363 | -9.631 | -9.667 | 519 | 1518 | 1092 | 519 | 1363 | 5622 |  | CORR | GENE | 01:18 | 03:59 | 02:51 | 217 | 1147 | 10 | EXT |  | 0.91 | (c)
60759.776 | 2.596 | 2.524 | -8.434 | -8.506 | 916 | 1503 | 1422 | 303 | 2524 | 5622 |  | CORR | GENE | 02:22 | 03:57 | 03:44 | 169 | 1012 | 10 | EXT |  | 0.9 | (c)
60760.542 | 3.362 | 3.329 | -7.668 | -7.701 | 1464 | 1634 | 1652 | 391 | 3329 | 5622 |  | CORR | GENE | 03:51 | 04:18 | 04:21 | 62 | 375 | 10 | EXT |  | 0.89 | (c)
60761.447 | 4.267 | 4.097 | -6.763 | -6.933 | 746 | 933 | 1352 | 271 | 4097 | 5622 |  | CORR | GENE | 01:55 | 02:25 | 03:33 | 193 | 1213 | 10 | EXT |  | 0.9 | (c)
60761.873 | 4.693 | 4.513 | -6.337 | -6.517 | -1870 | -1450 | -1122 | 361 | 4513 | 5622 |  | CORR | GENE | 06:53 | 08:00 | 08:53 | 245 | 1496 | 10 | EXT |  | 0.91 | (c)
60762.221 | 5.041 | 4.954 | -5.989 | -6.076 | -1754 | -1267 | -1256 | 477 | 4954 | 5622 |  | CORR | GENE | 07:11 | 08:30 | 08:32 | 168 | 996 | 10 | EXT |  | 0.9 | (c)
60762.875 | 5.695 | 5.662 | -5.335 | -5.368 | 992 | 1798 | 1500 | 223 | 5209 | 5622 |  | CORR | GENE | 02:34 | 04:45 | 03:56 | 159 | 1016 | 10 | EXT |  | 0.9 | (c)
60764.261 | 7.081 | 7.072 | -3.949 | -3.958 | -1663 | -1588 | -1602 | 568 | 3937 | 5622 |  | CORR | CIGR | 07:26 | 07:38 | 07:36 | 21 | 123 | 10 | EXT |  | 0.89 | (c)
60765.789 | 8.609 | 8.562 | -2.421 | -2.468 | 705 | 1059 | 1016 | 705 | 2364 | 5622 |  | CORR | GENE | 01:48 | 02:45 | 02:38 | 104 | 622 | 10 | EXT |  | 0.89 | (c)
60767.318 | 10.138 | 10.11 | -0.892 | -0.92 | -864 | -770 | -790 | 717 | 814 | 5622 |  | ARTD | GENE | 09:35 | 09:50 | 09:47 | 106 | 147 |  | EXT | Наплавка. |  | (c)
60767.716 | 10.536 | 10.505 | -0.494 | -0.525 | 1392 | 1473 | 1568 | 486 | 469 | 5622 |  | CORR | GENE | 03:39 | 03:52 | 04:07 | 56 | 353 | 12 | EXT |  | 0.89 | (c)
60768.124 | 10.944 | 10.791 | -0.086 | -0.239 | 2203 | -1481 | -1732 | 0 | 46 | 5622 |  | CORR | GENE | 05:50 | 07:55 | 07:15 | 193 | 1052 | 11 | EXT |  | 0.91 | (c)
60768.292 | 0.082 | 0.035 | -11.338 | -11.385 | -2211 | -1692 | -1577 | 19 | 35 | 5623 |  | CORR | GENE | 04:02 | 05:26 | 05:44 | 123 | 1269 | 11 | EXT |  | 0.9 | (c)
60768.853 | 0.643 | 0.623 | -10.777 | -10.797 | -1989 | -1869 | -1898 | 241 | 623 | 5623 |  | CORR | CIGR | 04:38 | 04:57 | 04:53 | 43 | 183 | 14 | EXT |  | 0.89 | (c)
60782.663 | 3.033 | 3.006 | -8.457 | -8.484 | 1962 | 2039 | 2037 | 119 | 3006 | 5624 |  | CORR | CIGR | 03:04 | 03:17 | 03:17 | 39 | 150 | 10 | EXT |  | 0.89 | (c)
60782.862 | 3.232 | 3.218 | -8.258 | -8.272 | 1956 | 2042 | 2016 | 154 | 3218 | 5624 |  | CORR | CIGR | 03:03 | 03:17 | 03:13 | 41 | 121 | 10 | EXT |  | 0.89 | (c)
60789.135 | 9.505 | 9.478 | -1.985 | -2.012 | -2227 | -2112 | -2076 | 4 | 1961 | 5624 |  | CORR | GENE | 03:48 | 04:07 | 04:13 | 51 | 303 | 11 | EXT |  | 0.89 | (c)
60794.941 | 3.821 | 3.434 | -7.709 | -8.096 | 422 | 603 | 765 | 422 | 3434 | 5625 |  | CORR | GENE | 03:01 | 03:31 | 03:57 | 423 | 687 | 12 | EXT |  | 0.94 | (c)
60795.33 | 4.21 | 4.188 | -7.32 | -7.342 | 483 | 558 | 555 | 483 | 4188 | 5625 |  | CORR | CIGR | 03:11 | 03:23 | 03:23 | 41 | 143 | 16 | EXT |  | 0.89 | (c)
60795.497 | 4.377 | 4.344 | -7.153 | -7.186 | 2094 | -2110 | -2203 | 0 | 4344 | 5625 |  | CORR | GENE | 07:31 | 08:13 | 07:58 | 51 | 327 | 10 | EXT |  | 0.89 | (c)
60795.704 | 4.584 | 4.271 | -6.946 | -7.259 | 630 | 830 | 826 | 630 | 4271 | 5625 |  | CORR | GENE | 03:35 | 04:07 | 04:07 | 563 | 393 | 15 | EXT |  | 0.97 | (c)
60796.197 | 5.077 | 5.056 | -6.453 | -6.474 | 1873 | 1952 | 1970 | 163 | 5056 | 5625 |  | CORR | CIGR | 06:56 | 07:08 | 07:11 | 38 | 195 | 10 | EXT |  | 0.89 | (c)
60796.223 | 5.103 | 5.077 | -6.427 | -6.453 | 657 | 1001 | 878 | 657 | 5077 | 5625 |  | CORR | GENE | 03:39 | 04:35 | 04:15 | 318 | 442 | 11 | EXT |  | 0.92 | (c)
60796.819 | 5.699 | 5.549 | -5.831 | -5.981 | 2007 | -2222 | 2188 | 0 | 5549 | 5625 |  | CORR | GENE | 07:17 | 07:55 | 07:46 | 287 | 363 | 10 | EXT |  | 0.92 | (c)
60796.991 | 5.871 | 5.85 | -5.659 | -5.68 | -1722 | -1639 | -1601 | 508 | 5639 | 5625 |  | CORR | CIGR | 09:15 | 09:29 | 09:35 | 41 | 243 | 10 | EXT |  | 0.89 | (c)
60797.248 | 6.128 | 6.099 | -5.402 | -5.431 | 93 | 247 | 219 | 93 | 5391 | 5625 |  | CORR | CIGR | 02:08 | 02:33 | 02:29 | 40 | 253 | 11 | EXT |  | 0.89 | (c)
60797.47 | 6.35 | 6.33 | -5.18 | -5.2 | -1858 | -1812 | -1809 | 373 | 5157 | 5625 |  | CORR | CIGR | 08:53 | 09:01 | 09:01 | 43 | 99 | 12 | EXT |  | 0.89 | (c)
60799.238 | 8.118 | 8.075 | -3.412 | -3.455 | 1599 | 1713 | 1692 | 446 | 3399 | 5625 |  | CORR | GENE | 06:11 | 06:30 | 06:26 | 56 | 186 | 10 | EXT |  | 0.89 | (c)
60800.839 | 9.719 | 9.166 | -1.811 | -2.364 | -2227 | -2197 | -2190 | 3 | 1660 | 5625 |  | CORR | GENE | 07:54 | 07:59 | 07:60 | 704 | 75 | 11 | EXT | Аномалия находится на упругопластическом изгибе: R=674 D, максимальное растяжение на 0.3 час. | 0.96 | (c)
60804.069 | 1.419 | 1.361 | -10.001 | -10.059 | -1056 | -746 | -709 | 363 | 1361 | 5626 |  | CORR | GENE | 08:23 | 09:13 | 09:19 | 191 | 693 | 10 | EXT | Аномалия находится на упругопластическом изгибе: R=462 D, максимальное растяжение на 0.4 час. | 0.9 | (c)
60806.532 | 3.882 | 3.858 | -7.538 | -7.562 | 750 | 818 | 808 | 750 | 3858 | 5626 |  | CORR | CIGR | 01:14 | 01:25 | 01:23 | 50 | 116 | 10 | EXT | Аномалия находится на упругопластическом изгибе: R=495 D, максимальное растяжение на 0.7 час. | 0.89 | (c)
60806.655 | 4.005 | 3.979 | -7.415 | -7.441 | -936 | -634 | -732 | 528 | 3979 | 5626 |  | CORR | GENE | 08:42 | 09:31 | 09:15 | 85 | 409 | 10 | EXT | Аномалия находится на упругопластическом изгибе: R=514 D, максимальное растяжение на 0.7 час. | 0.89 | (c)
60808.837 | 6.187 | 6.174 | -5.233 | -5.246 | -1368 | -1294 | -1279 | 863 | 5217 | 5626 |  | CORR | CIGR | 07:32 | 07:44 | 07:47 | 29 | 178 | 13 | EXT |  | 0.89 | (c)
60809.989 | 7.339 | 7.298 | -4.081 | -4.122 | -2109 | -2039 | -1981 | 122 | 4065 | 5626 |  | CORR | GENE | 05:33 | 05:44 | 05:53 | 57 | 256 | 10 | EXT |  | 0.89 | (c)
60810.167 | 7.517 | 7.495 | -3.903 | -3.925 | -2198 | -2043 | -2038 | 32 | 3872 | 5626 |  | CORR | GENE | 05:18 | 05:43 | 05:44 | 53 | 321 | 10 | EXT |  | 0.89 | (c)
60811.53 | 8.88 | 8.825 | -2.54 | -2.595 | -788 | -653 | -585 | 381 | 2512 | 5626 |  | CORR | GENE | 09:06 | 09:28 | 09:39 | 83 | 407 | 11 | EXT |  | 0.89 | (c)
60811.848 | 9.198 | 9.157 | -2.222 | -2.263 | -867 | -657 | -651 | 436 | 2186 | 5626 |  | CORR | GENE | 08:53 | 09:27 | 09:28 | 77 | 431 | 14 | EXT |  | 0.89 | (c)
60814.13 | 0.06 | 0.032 | -11.47 | -11.498 | 1694 | 2037 | 2038 | 0 | 32 | 5627 |  | CORR | GENE | 06:02 | 06:58 | 06:58 | 65 | 688 | 10 | EXT |  | 0.89 | (c)
60814.321 | 0.251 | 0.144 | -11.279 | -11.386 | 25 | 35 | 47 | 25 | 144 | 5627 |  | CORR | AXGR | 01:33 | 01:35 | 01:36 | 270 | 45 | 13 | EXT |  | 0.92 | (c)
60818.591 | 4.521 | 4.503 | -7.009 | -7.027 | 1673 | 2065 | 1910 | 83 | 4503 | 5627 |  | CORR | GENE | 05:59 | 07:02 | 06:37 | 89 | 475 | 11 | EXT |  | 0.89 | (c)
60825.6 | 0 | -0.024 | -11.44 | -11.464 | 1966 | 2147 | 2222 | 0 |  | 5628 | Нарушение формы кольцевого шва | GWAN |  | 04:32 | 05:01 | 05:13 | 0 | 512 |  | EXT | Нарушение формы кольцевого шва |  | (c)
60826.373 | 0.773 | 0.758 | -10.667 | -10.682 | 1907 | 2009 | 1976 | 185 | 758 | 5628 |  | CORR | CIGR | 04:22 | 04:39 | 04:33 | 32 | 138 | 10 | EXT |  | 0.89 | (c)
60828.565 | 2.965 | 2.952 | -8.475 | -8.488 | -1390 | -1346 | -1357 | 841 | 2952 | 5628 |  | CORR | CIGR | 07:30 | 07:37 | 07:36 | 26 | 65 | 10 | EXT |  | 0.89 | (c)
60829.337 | 3.737 | 3.726 | -7.703 | -7.714 | 1941 | 2003 | 1997 | 179 | 3726 | 5628 |  | CORR | CIGR | 04:28 | 04:38 | 04:37 | 33 | 110 | 12 | EXT |  | 0.89 | (c)
60830.072 | 4.472 | 4.46 | -6.968 | -6.98 | 1979 | 2005 | 2055 | 99 | 4460 | 5628 |  | CORR | CIGR | 04:34 | 04:38 | 04:46 | 27 | 153 | 11 | EXT |  | 0.89 | (c)
60830.393 | 4.793 | 4.768 | -6.647 | -6.672 | 1710 | 2000 | 1912 | 117 | 4768 | 5628 |  | CORR | GENE | 03:50 | 04:37 | 04:23 | 71 | 404 | 10 | EXT |  | 0.89 | (c)
60862.095 | 2.695 | 2.655 | -8.635 | -8.675 | -2106 | -1895 | -1900 | 125 | 2655 | 5631 |  | CORR | GENE | 06:02 | 06:36 | 06:35 | 86 | 412 | 11 | EXT |  | 0.89 | (c)
60863.082 | 3.682 | 3.642 | -7.648 | -7.688 | -2048 | -1842 | -1875 | 183 | 3642 | 5631 |  | CORR | GENE | 06:11 | 06:44 | 06:39 | 78 | 346 | 13 | EXT |  | 0.89 | (c)
60870.73 | 0 | -0.038 | -11.55 | -11.588 | 9 | 340 | 317 | 9 |  | 5632 | Нарушение формы кольцевого шва | GWAN |  | 01:35 | 02:29 | 02:25 | 0 | 616 |  | EXT | Нарушение формы кольцевого шва |  | (c)
60870.73 | 0 | -0.031 | -11.55 | -11.581 | -2213 | -1996 | -1928 | 18 |  | 5632 | Нарушение формы кольцевого шва | GWAN |  | 07:37 | 08:12 | 08:23 | 0 | 570 |  | EXT | Нарушение формы кольцевого шва |  | (c)
60884.674 | 2.394 | 2.368 | -8.396 | -8.422 | 1496 | 1732 | 1691 | 345 | 2368 | 5633 |  | CORR | GENE | 06:09 | 06:47 | 06:40 | 59 | 390 | 10 | EXT |  | 0.89 | (c)
60891.462 | 9.182 | 9.092 | -1.608 | -1.698 | 498 | 888 | 990 | 498 | 1526 | 5633 |  | CORR | GENE | 03:28 | 04:31 | 04:47 | 172 | 984 | 10 | EXT |  | 0.9 | (c)
60907.575 | 3.395 | 3.371 | -7.935 | -7.959 | 857 | 945 | 919 | 857 | 3371 | 5635 |  | GOUG | CIGR | 00:36 | 00:51 | 00:46 | 44 | 124 | 9 | EXT | Задир. |  | (c)
60913.801 | 9.621 | 9.595 | -1.709 | -1.735 | 2041 | 2142 | 2134 | 3 | 1689 | 5635 |  | CORR | CIGR | 03:47 | 04:04 | 04:02 | 46 | 187 | 10 | EXT |  | 0.89 | (c)
60914.405 | 10.225 | 10.205 | -1.105 | -1.125 | -1974 | -1882 | -1891 | 256 | 1088 | 5635 |  | CORR | CIGR | 04:59 | 05:14 | 05:13 | 37 | 166 | 10 | EXT |  | 0.89 | (c)
60915.51 | 0 | -0.014 | -11.47 | -11.484 | -1907 | -1256 | -1454 | 324 |  | 5636 | Нарушение формы кольцевого шва | GWAN |  | 07:45 | 09:30 | 08:58 | 0 | 906 |  | EXT | Нарушение формы кольцевого шва |  | (c)
60917.754 | 2.244 | 2.231 | -9.226 | -9.239 | 1560 | 1965 | 1820 | 150 | 2231 | 5636 |  | CORR | GENE | 05:05 | 06:10 | 05:47 | 99 | 521 | 10 | EXT |  | 0.89 | (c)
60921.284 | 5.774 | 5.754 | -5.696 | -5.716 | -2030 | -1839 | -1888 | 200 | 5651 | 5636 |  | CORR | GENE | 07:25 | 07:56 | 07:48 | 65 | 285 | 10 | EXT |  | 0.89 | (c)
60948.93 | 0 | -0.034 | -11.34 | -11.374 | 591 | 1231 | 1407 | 7 |  | 5640 | Нарушение формы кольцевого шва | GWAN |  | 03:33 | 05:16 | 05:45 | 0 | 1633 |  | EXT | Нарушение формы кольцевого шва Аномалия находится на отводе. |  | (c)
60960.27 | 0 | -0.025 | -11.71 | -11.735 | -159 | 1201 | 852 | 0 |  | 5641 | Нарушение формы кольцевого шва | GWAN |  | 02:46 | 06:26 | 05:30 | 0 | 2023 |  | EXT | Нарушение формы кольцевого шва |  | (c)
60969.487 | 9.217 | 9.187 | -2.493 | -2.523 | -1758 | -1717 | -1692 | 1626 | 2473 | 5641 |  | CORR | CIGR | 10:28 | 10:35 | 10:39 | 50 | 131 | 10 | EXT |  | 0.89 | (c)
60985.961 | 2.311 | 2.29 | -8.609 | -8.63 | 1989 | 2166 | -2194 | 0 | 2290 | 5643 |  | CORR | GENE | 04:11 | 04:40 | 04:56 | 57 | 556 | 10 | EXT |  | 0.89 | (c)
60986.359 | 2.709 | 2.7 | -8.211 | -8.22 | 2097 | 2176 | 2159 | 10 | 2700 | 5643 |  | CORR | CIGR | 04:28 | 04:41 | 04:38 | 25 | 124 | 12 | EXT |  | 0.89 | (c)
60994.687 | 0.117 | 0.039 | -11.453 | -11.531 | -1199 | -1048 | -944 | 689 | 39 | 5644 |  | DENT | GENE | 06:23 | 06:48 | 07:05 | 295 | 510 | 0.5 | N/A | Глубина вмятины: 7 мм (0,5%). Линейка: 30 см в (4 см; 06:48 ч:мин) Аномалия находится вблизи кольцевого сварного шва. |  | (c)
60998.725 | 4.155 | 4.123 | -7.415 | -7.447 | -2158 | -1813 | -1910 | 73 | 4123 | 5644 |  | CORR | GENE | 03:49 | 04:44 | 04:29 | 88 | 497 | 11 | EXT |  | 0.89 | (c)
60999.624 | 5.054 | 5.026 | -6.516 | -6.544 | 1977 | 2067 | 2096 | 15 | 5026 | 5644 |  | CORR | CIGR | 02:56 | 03:11 | 03:15 | 42 | 239 | 13 | EXT | Аномалия находится на упругопластическом изгибе: R=939 D, максимальное растяжение на 8 час. | 0.89 | (c)
61000.697 | 6.127 | 6.106 | -5.443 | -5.464 | -1978 | -1898 | -1896 | 252 | 5423 | 5644 |  | CORR | CIGR | 04:18 | 04:31 | 04:31 | 41 | 165 | 10 | EXT | Аномалия находится на упругопластическом изгибе: R=681 D, максимальное растяжение на 7.7 час. | 0.89 | (c)
61001.181 | 6.611 | 6.519 | -4.959 | -5.051 | -1881 | -1828 | -1822 | 350 | 4943 | 5644 |  | CORR | GENE | 04:33 | 04:42 | 04:43 | 108 | 117 | 10 | EXT | Аномалия находится на упругопластическом изгибе: R=632 D, максимальное растяжение на 7.6 час. | 0.89 | (c)
61004.926 | 10.356 | 10.332 | -1.214 | -1.238 | -2177 | -2140 | -2101 | 54 | 1207 | 5644 |  | CORR | CIGR | 03:46 | 03:52 | 03:58 | 31 | 152 | 13 | EXT | Аномалия находится на упругопластическом изгибе: R=599 D, максимальное растяжение на 6.9 час. | 0.89 | (c)
61005.729 | 11.159 | 11.141 | -0.411 | -0.429 | -2160 | -2106 | -2116 | 71 | 397 | 5644 |  | CORR | CIGR | 03:48 | 03:57 | 03:55 | 32 | 87 | 10 | EXT | Аномалия находится на упругопластическом изгибе: R=620 D, максимальное растяжение на 6.7 час. | 0.89 | (c)
61006.815 | 0.675 | 0.656 | -1.785 | -1.804 | 2159 | -2003 | -2100 | 0 | 656 | 5645 |  | CORR | GENE | 03:34 | 04:22 | 04:07 | 61 | 403 | 11 | EXT | Аномалия находится на упругопластическом изгибе: R=651 D, максимальное растяжение на 6.5 час. | 0.89 | (c)
61008.847 | 0.247 | 0.237 | -7.563 | -7.573 | 2015 | 2164 | 2125 | 0 | 237 | 5646 |  | CORR | CIGR | 03:11 | 03:35 | 03:29 | 50 | 221 | 10 | EXT | Аномалия находится на упругопластическом изгибе: R=709 D, максимальное растяжение на 6.3 час. | 0.89 | (c)
61009.267 | 0.667 | 0.661 | -7.143 | -7.149 | 1954 | 2166 | 2114 | 0 | 661 | 5646 |  | CORR | GENE | 03:01 | 03:36 | 03:27 | 54 | 321 | 10 | EXT | Аномалия находится на упругопластическом изгибе: R=690 D, максимальное растяжение на 6.3 час. | 0.89 | (c)
61009.649 | 1.049 | 1.048 | -6.761 | -6.762 | 2070 | 2162 | 2142 | 16 | 1048 | 5646 |  | CORR | CIGR | 03:20 | 03:35 | 03:32 | 30 | 145 | 10 | EXT | Аномалия находится на упругопластическом изгибе: R=671 D, максимальное растяжение на 6.3 час. | 0.89 | (c)
61013.279 | 4.679 | 4.634 | -3.131 | -3.176 | -2142 | -2042 | -1959 | 88 | 3112 | 5646 |  | CORR | GENE | 04:00 | 04:16 | 04:30 | 64 | 367 | 10 | EXT | Аномалия находится на упругопластическом изгибе: R=458 D, максимальное растяжение на 6.6 час. | 0.89 | (c)
61038.495 | 1.855 | 1.834 | -9.385 | -9.406 | -3 | 96 | 108 | 0 | 1834 | 5649 |  | CORR | GENE | 02:51 | 03:07 | 03:09 | 50 | 222 | 10 | EXT |  | 0.89 | (c)
61047.88 | 0 | -0.01 | -8.19 | -8.2 | 439 | 1558 | 1481 | 0 |  | 5650 | Нарушение формы кольцевого шва | GWAN |  | 03:04 | 06:05 | 05:53 | 0 | 2084 |  | EXT | Нарушение формы кольцевого шва |  | (c)
61049.035 | 1.155 | 1.121 | -7.035 | -7.069 | -2174 | -2174 | -2093 | 56 | 1121 | 5650 |  | CORR | CIGR | 08:03 | 08:03 | 08:16 | 42 | 162 | 11 | EXT |  | 0.89 | (c)
61049.833 | 1.953 | 1.931 | -6.237 | -6.259 | 2073 | -2165 | -2223 | 0 | 1931 | 5650 |  | CORR | GENE | 07:28 | 08:04 | 07:55 | 69 | 332 | 10 | EXT |  | 0.89 | (c)
61050.981 | 3.101 | 3.101 | -5.089 | -5.089 | -2212 | -2195 | -2134 | 18 | 3101 | 5650 |  | CORR | CIGR | 07:57 | 07:59 | 08:09 | 35 | 156 | 11 | EXT |  | 0.89 | (c)
61052.011 | 4.131 | 4.095 | -4.059 | -4.095 | 1025 | 1079 | 1170 | 915 | 4049 | 5650 |  | CORR | CIGR | 04:39 | 04:48 | 05:03 | 46 | 291 | 10 | EXT |  | 0.89 | (c)
61053.186 | 5.306 | 5.267 | -2.884 | -2.923 | 902 | 1070 | 1103 | 902 | 2862 | 5650 |  | CORR | GENE | 04:19 | 04:46 | 04:52 | 61 | 403 | 13 | EXT |  | 0.89 | (c)
61053.266 | 5.386 | 5.365 | -2.804 | -2.825 | -1858 | -1624 | -1698 | 372 | 2752 | 5650 |  | CORR | GENE | 08:54 | 09:32 | 09:20 | 73 | 321 | 10 | EXT |  | 0.89 | (c)
61053.348 | 5.468 | 5.444 | -2.722 | -2.746 | -2124 | -2042 | -2030 | 106 | 2696 | 5650 |  | CORR | CIGR | 08:11 | 08:24 | 08:26 | 50 | 188 | 11 | EXT |  | 0.89 | (c)
61053.744 | 5.864 | 5.695 | -2.326 | -2.495 | 649 | 1162 | 979 | 649 | 2294 | 5650 |  | CORR | GENE | 03:38 | 05:01 | 04:32 | 201 | 660 | 11 | EXT |  | 0.91 | (c)
61054.147 | 6.267 | 6.183 | -1.923 | -2.007 | -2165 | -2044 | -1882 | 65 | 1908 | 5650 |  | CORR | GENE | 08:04 | 08:24 | 08:50 | 99 | 567 | 10 | EXT |  | 0.89 | (c)
61054.929 | 7.049 | 6.98 | -1.141 | -1.21 | 1900 | -2051 | -2118 | 0 | 1041 | 5650 |  | CORR | GENE | 07:00 | 08:23 | 08:12 | 169 | 885 | 10 | EXT |  | 0.9 | (c)
61055.317 | 7.437 | 7.406 | -0.753 | -0.784 | -2190 | -2050 | -2039 | 41 | 730 | 5650 |  | CORR | GENE | 08:00 | 08:23 | 08:25 | 54 | 302 | 10 | EXT |  | 0.89 | (c)
61055.714 | 7.834 | 7.723 | -0.356 | -0.467 | -2194 | -2054 | -1834 | 36 | 321 | 5650 |  | CORR | GENE | 07:60 | 08:22 | 08:58 | 146 | 721 | 11 | EXT |  | 0.9 | (c)
61056.344 | 0.274 | 0.255 | -2.116 | -2.135 | 1048 | 1160 | 1157 | 965 | 255 | 5651 |  | CORR | GENE | 04:26 | 04:44 | 04:44 | 55 | 217 | 13 | EXT |  | 0.89 | (c)
61056.516 | 0.446 | 0.418 | -1.944 | -1.972 | -2073 | -1955 | -1918 | 158 | 418 | 5651 |  | CORR | GENE | 08:03 | 08:21 | 08:27 | 52 | 309 | 10 | EXT |  | 0.89 | (c)
61057.867 | 1.797 | 1.414 | -0.593 | -0.976 | 1068 | 1188 | 1137 | 1024 | 127 | 5651 |  | CORR | GENE | 04:29 | 04:49 | 04:41 | 849 | 138 | 22 | EXT |  | 1.06 | (b)
61061.617 | 3.157 | 3.136 | -8.253 | -8.274 | 665 | 893 | 835 | 665 | 3136 | 5652 |  | CORR | GENE | 04:22 | 04:59 | 04:49 | 61 | 341 | 10 | EXT |  | 0.89 | (c)
61063.31 | 4.85 | 4.846 | -6.56 | -6.564 | 310 | 425 | 408 | 310 | 4846 | 5652 |  | CORR | CIGR | 03:25 | 03:43 | 03:40 | 39 | 196 | 10 | EXT |  | 0.89 | (c)
61071.358 | 1.488 | 1.455 | -9.922 | -9.955 | 1390 | 1846 | 1687 | 246 | 1455 | 5653 |  | CORR | GENE | 03:10 | 04:24 | 03:58 | 89 | 595 | 14 | EXT |  | 0.89 | (c)
61074.843 | 4.973 | 4.962 | -6.437 | -6.448 | -1809 | -1655 | -1669 | 422 | 4962 | 5653 |  | CORR | CIGR | 06:34 | 06:59 | 06:56 | 43 | 280 | 10 | EXT |  | 0.89 | (c)
61075.308 | 5.438 | 5.41 | -5.972 | -6 | 1550 | 1872 | 1783 | 214 | 5410 | 5653 |  | CORR | GENE | 03:36 | 04:28 | 04:13 | 74 | 466 | 10 | EXT |  | 0.89 | (c)
61124.233 | 8.863 | 8.703 | -1.777 | -1.937 | 2026 | 2065 | 2080 | 2026 | 1647 | 5657 |  | CORR | GENE | 04:17 | 04:23 | 04:25 | 290 | 107 | 12 | EXT |  | 0.93 | (c)
61127.495 | 1.485 | 1.396 | -9.265 | -9.354 | 820 | 854 | 853 | 820 | 1396 | 5658 |  | CORR | GENE | 04:28 | 04:33 | 04:33 | 230 | 64 | 21 | EXT |  | 0.94 | (c)
61130.669 | 4.659 | 4.521 | -6.091 | -6.229 | 1197 | 1379 | 1485 | 458 | 4521 | 5658 |  | DENT | GENE | 05:29 | 05:58 | 06:15 | 242 | 576 | 0.7 | N/A | Глубина вмятины: 10 мм (0,7%). Линейка: 24 см в (452 см; 05:58 ч:мин) |  | (c)
61136.76 | 0 | -0.014 | -11.44 | -11.454 | 2147 | -1606 | -1397 | 0 |  | 5659 | Нарушение формы кольцевого шва | GWAN |  | 05:10 | 07:04 | 07:38 | 0 | 1834 |  | EXT | Нарушение формы кольцевого шва |  | (c)
61138.074 | 1.314 | 1.298 | -10.126 | -10.142 | 1453 | 1515 | 1521 | 642 | 1298 | 5659 |  | CORR | CIGR | 03:18 | 03:28 | 03:29 | 29 | 135 | 11 | EXT |  | 0.89 | (c)
61138.472 | 1.712 | 1.588 | -9.728 | -9.852 | 1097 | 1494 | 1667 | 0 | 1588 | 5659 |  | CORR | GENE | 02:21 | 03:25 | 03:53 | 189 | 1140 | 10 | EXT |  | 0.9 | (c)
61138.868 | 2.108 | 2.077 | -9.332 | -9.363 | 1049 | 1509 | 1384 | 511 | 2077 | 5659 |  | CORR | GENE | 02:13 | 03:27 | 03:07 | 108 | 670 | 10 | EXT |  | 0.89 | (c)
61138.912 | 2.152 | 2.097 | -9.288 | -9.343 | -1264 | -978 | -1006 | 748 | 2097 | 5659 |  | CORR | GENE | 07:60 | 08:46 | 08:41 | 106 | 516 | 10 | EXT |  | 0.89 | (c)
61139.205 | 2.445 | 2.414 | -8.995 | -9.026 | 1181 | 1885 | 1637 | 139 | 2414 | 5659 |  | CORR | GENE | 02:34 | 04:28 | 03:48 | 143 | 910 | 10 | EXT |  | 0.9 | (c)
61139.359 | 2.599 | 2.521 | -8.841 | -8.919 | -1857 | -1273 | -1304 | 374 | 2521 | 5659 |  | CORR | GENE | 06:24 | 07:58 | 07:53 | 201 | 1106 | 11 | EXT |  | 0.91 | (c)
61139.673 | 2.913 | 2.864 | -8.527 | -8.576 | 1213 | 1482 | 1469 | 506 | 2864 | 5659 |  | CORR | GENE | 02:39 | 03:23 | 03:21 | 94 | 511 | 10 | EXT |  | 0.89 | (c)
61140.198 | 3.438 | 3.322 | -8.002 | -8.118 | -1739 | -1415 | -1270 | 491 | 3322 | 5659 |  | CORR | GENE | 06:43 | 07:35 | 07:59 | 177 | 939 | 11 | EXT |  | 0.9 | (c)
61140.958 | 4.198 | 4.146 | -7.242 | -7.294 | -1737 | -1203 | -1309 | 494 | 4146 | 5659 |  | CORR | GENE | 06:43 | 08:10 | 07:52 | 149 | 856 | 10 | EXT |  | 0.9 | (c)
61141.265 | 4.505 | 4.483 | -6.935 | -6.957 | 1431 | 1483 | 1500 | 660 | 4483 | 5659 |  | CORR | CIGR | 03:15 | 03:23 | 03:26 | 29 | 139 | 10 | EXT |  | 0.89 | (c)
61141.66 | 4.9 | 4.886 | -6.54 | -6.554 | 1436 | 1509 | 1507 | 653 | 4886 | 5659 |  | CORR | CIGR | 03:15 | 03:27 | 03:27 | 23 | 142 | 13 | EXT |  | 0.89 | (c)
61143.522 | 6.762 | 6.745 | -4.678 | -4.695 | -2221 | -2121 | -2145 | 10 | 4651 | 5659 |  | CORR | CIGR | 05:25 | 05:41 | 05:37 | 44 | 152 | 10 | EXT |  | 0.89 | (c)
61159.1 | 0 | -0.019 | -10.86 | -10.879 | 1286 | 1538 | 1548 | 421 |  | 5662 | Нарушение формы кольцевого шва | GWAN |  | 00:45 | 01:25 | 01:27 | 0 | 523 |  | EXT | Нарушение формы кольцевого шва |  | (c)
61165.431 | 6.331 | 6.323 | -4.529 | -4.537 | -1857 | -1711 | -1751 | 374 | 4497 | 5662 |  | CORR | CIGR | 04:18 | 04:41 | 04:35 | 40 | 211 | 11 | EXT |  | 0.89 | (c)
61174.093 | 4.133 | 4.081 | -7.237 | -7.289 | -1830 | -1652 | -1610 | 400 | 4081 | 5663 |  | CORR | GENE | 08:12 | 08:41 | 08:47 | 90 | 440 | 10 | EXT |  | 0.89 | (c)
61175.239 | 5.279 | 5.207 | -6.091 | -6.163 | 857 | 916 | 910 | 857 | 5207 | 5663 |  | DENT | GENE | 03:26 | 03:35 | 03:34 | 144 | 105 | 0.4 | N/A | Глубина вмятины: 5 мм (0,4%). Линейка: 14 см в (521 см; 03:35 ч:мин) |  | (c)
61176.703 | 6.743 | 6.729 | -4.627 | -4.641 | -2113 | -2067 | -2073 | 118 | 4609 | 5663 |  | GOUG | CIGR | 07:26 | 07:33 | 07:33 | 32 | 79 | 8 | EXT | Задир. |  | (c)
61178.533 | 8.573 | 8.476 | -2.797 | -2.894 | -2135 | -2085 | -2070 | 95 | 2723 | 5663 |  | DENT | GENE | 07:23 | 07:31 | 07:33 | 171 | 130 | 0.4 | N/A | Глубина вмятины: 6 мм (0,4%). Линейка: 17 см в (848 см; 07:31 ч:мин) Аномалия находится вблизи продольного шва. |  | (c)
61182.469 | 1.139 | 1.109 | -10.251 | -10.281 | -1988 | -1948 | -1941 | 242 | 1109 | 5664 |  | CORR | CIGR | 04:33 | 04:39 | 04:40 | 30 | 95 | 12 | EXT |  | 0.89 | (c)
61182.687 | 1.357 | 1.338 | -10.033 | -10.052 | 2224 | -2195 | -2194 | 0 | 1338 | 5664 |  | CORR | CIGR | 03:53 | 03:59 | 03:59 | 36 | 86 | 11 | EXT |  | 0.89 | (c)
61193.517 | 0.797 | 0.722 | -10.593 | -10.668 | 1375 | 1514 | 1503 | 599 | 722 | 5665 |  | CORR | GENE | 04:54 | 05:16 | 05:14 | 156 | 256 | 15 | EXT |  | 0.91 | (c)
61202.662 | 9.942 | 9.828 | -1.448 | -1.562 | 2107 | 2124 | 2122 | 94 | 1394 | 5665 |  | LWAN | AXGR | 06:52 | 06:55 | 06:54 | 168 | 29 |  | INT | Эквивалент потери металла 11%. |  | (c)
61204.11 | 0 | -0.027 | -11.27 | -11.297 | 432 | 740 | 745 | 432 |  | 5666 | Вышлифовка на шве | GWAN | GENE | 01:17 | 02:07 | 02:07 | 63 | 625 | 11 | EXT | Вышлифовка на шве |  | (c)
61204.11 | 0 | -0.031 | -11.27 | -11.301 | 1485 | 1693 | 1665 | 1485 |  | 5666 | Нарушение формы кольцевого шва | GWAN |  | 04:07 | 04:40 | 04:36 | 0 | 361 |  | EXT | Нарушение формы кольцевого шва |  | (c)
61238.962 | 1.452 | 1.397 | -9.998 | -10.053 | 1651 | 1883 | 1922 | 37 | 1397 | 5669 |  | CORR | GENE | 03:17 | 03:55 | 04:01 | 99 | 543 | 10 | EXT |  | 0.89 | (c)
61243.517 | 6.007 | 5.954 | -5.443 | -5.496 | -1378 | -1206 | -1199 | 853 | 5415 | 5669 |  | CORR | GENE | 07:08 | 07:36 | 07:37 | 81 | 357 | 10 | EXT |  | 0.89 | (c)
61273.777 | 1.597 | 1.572 | -6.163 | -6.188 | 1452 | 1972 | 1767 | 149 | 1572 | 5672 |  | CORR | GENE | 03:48 | 05:12 | 04:39 | 102 | 630 | 11 | EXT |  | 0.89 | (c)
61274.471 | 2.291 | 2.26 | -5.469 | -5.5 | -2079 | -1930 | -1942 | 151 | 2260 | 5672 |  | CORR | GENE | 06:18 | 06:43 | 06:41 | 426 | 275 | 10 | EXT |  | 0.93 | (c)
61274.719 | 2.539 | 2.513 | -5.221 | -5.247 | -1622 | -1242 | -1375 | 609 | 2513 | 5672 |  | CORR | GENE | 07:32 | 08:34 | 08:12 | 91 | 494 | 10 | EXT |  | 0.89 | (c)
61275.009 | 2.829 | 2.799 | -4.931 | -4.961 | 1330 | 1553 | 1502 | 556 | 2799 | 5672 |  | CORR | GENE | 03:29 | 04:05 | 03:57 | 63 | 345 | 10 | EXT |  | 0.89 | (c)
61277.92 | 5.74 | 5.693 | -2.02 | -2.067 | -1495 | -1384 | -1351 | 735 | 2011 | 5672 |  | CORR | GENE | 07:53 | 08:11 | 08:16 | 56 | 289 | 10 | EXT |  | 0.89 | (c)
61286.614 | 1.794 | 1.75 | -9.746 | -9.79 | -2163 | -2059 | -2012 | 68 | 1750 | 5675 |  | CORR | GENE | 07:20 | 07:37 | 07:45 | 64 | 301 | 12 | EXT |  | 0.89 | (c)
61286.801 | 1.981 | 1.96 | -9.559 | -9.58 | -2166 | -2090 | -2086 | 64 | 1960 | 5675 |  | CORR | CIGR | 07:20 | 07:32 | 07:33 | 40 | 160 | 10 | EXT |  | 0.89 | (c)
61287.182 | 2.362 | 2.341 | -9.178 | -9.199 | -2231 | -2055 | -2079 | 0 | 2341 | 5675 |  | CORR | CIGR | 07:10 | 07:38 | 07:34 | 49 | 304 | 11 | EXT |  | 0.89 | (c)
61287.409 | 2.589 | 2.558 | -8.951 | -8.982 | -2178 | -2057 | -2041 | 52 | 2558 | 5675 |  | CORR | GENE | 07:18 | 07:38 | 07:40 | 55 | 274 | 11 | EXT |  | 0.89 | (c)
61288.003 | 3.183 | 3.133 | -8.357 | -8.407 | -2225 | -2141 | -2062 | 6 | 3133 | 5675 |  | CORR | GENE | 07:10 | 07:24 | 07:37 | 59 | 325 | 10 | EXT |  | 0.89 | (c)
61289.821 | 5.001 | 4.92 | -6.539 | -6.62 | -2210 | -2114 | -1998 | 20 | 4920 | 5675 |  | CORR | GENE | 07:13 | 07:28 | 07:47 | 164 | 425 | 11 | EXT |  | 0.9 | (c)
61290.614 | 5.794 | 5.752 | -5.746 | -5.788 | -2198 | -2069 | -2050 | 33 | 5725 | 5675 |  | CORR | GENE | 07:15 | 07:36 | 07:39 | 63 | 296 | 14 | EXT |  | 0.89 | (c)
61290.794 | 5.974 | 5.945 | -5.566 | -5.595 | -2225 | -2071 | -2071 | 6 | 5527 | 5675 |  | CORR | GENE | 07:10 | 07:35 | 07:35 | 68 | 308 | 14 | EXT |  | 0.89 | (c)
61291.432 | 6.612 | 6.574 | -4.928 | -4.966 | 2190 | -2159 | -2139 | 0 | 4914 | 5675 |  | CORR | GENE | 07:03 | 07:21 | 07:24 | 52 | 264 | 12 | EXT |  | 0.89 | (c)
61291.609 | 6.789 | 6.753 | -4.751 | -4.787 | -2210 | -2125 | -2083 | 21 | 4733 | 5675 |  | CORR | GENE | 07:13 | 07:27 | 07:33 | 54 | 253 | 14 | EXT |  | 0.89 | (c)
61292.419 | 7.599 | 7.578 | -3.941 | -3.962 | -2138 | -2067 | -2041 | 93 | 3923 | 5675 |  | CORR | CIGR | 07:24 | 07:36 | 07:40 | 39 | 193 | 11 | EXT |  | 0.89 | (c)
61293.394 | 8.574 | 8.497 | -2.966 | -3.043 | -2198 | -2078 | -1952 | 32 | 2953 | 5675 |  | CORR | GENE | 07:15 | 07:34 | 07:54 | 90 | 493 | 10 | EXT |  | 0.89 | (c)
61293.512 | 8.692 | 8.647 | -2.848 | -2.893 | -1987 | -1797 | -1749 | 243 | 2800 | 5675 |  | CORR | GENE | 07:49 | 08:20 | 08:27 | 93 | 476 | 11 | EXT |  | 0.89 | (c)
61293.829 | 9.009 | 8.991 | -2.531 | -2.549 | 2219 | -2195 | -2182 | 0 | 2502 | 5675 |  | CORR | CIGR | 07:08 | 07:15 | 07:17 | 47 | 120 | 12 | EXT |  | 0.89 | (c)
61294.635 | 9.815 | 9.777 | -1.725 | -1.763 | 2201 | -2169 | -2156 | 0 | 1713 | 5675 |  | CORR | CIGR | 07:05 | 07:19 | 07:22 | 50 | 210 | 10 | EXT |  | 0.89 | (c)
61294.826 | 10.006 | 9.939 | -1.534 | -1.601 | 2169 | -2228 | -2125 | 0 | 1507 | 5675 |  | CORR | GENE | 06:60 | 07:10 | 07:27 | 94 | 333 | 10 | EXT |  | 0.89 | (c)
61295.048 | 10.228 | 10.191 | -1.312 | -1.349 | 2194 | -2228 | -2148 | 0 | 1303 | 5675 |  | CORR | CIGR | 07:04 | 07:10 | 07:23 | 46 | 237 | 11 | EXT |  | 0.89 | (c)
61295.212 | 10.392 | 10.364 | -1.148 | -1.176 | -2224 | -2174 | -2111 | 6 | 1141 | 5675 |  | CORR | CIGR | 07:10 | 07:19 | 07:29 | 35 | 228 | 11 | EXT |  | 0.89 | (c)
61295.428 | 10.608 | 10.52 | -0.932 | -1.02 | 2195 | -2176 | -2022 | 0 | 910 | 5675 |  | CORR | GENE | 07:04 | 07:18 | 07:43 | 110 | 487 | 13 | EXT |  | 0.9 | (c)
61295.621 | 10.801 | 10.778 | -0.739 | -0.762 | 2194 | -2176 | -2155 | 0 | 722 | 5675 |  | CORR | CIGR | 07:04 | 07:18 | 07:22 | 40 | 226 | 14 | EXT |  | 0.89 | (c)
61295.842 | 11.022 | 10.995 | -0.518 | -0.545 | -2187 | -2141 | -2103 | 43 | 509 | 5675 |  | CORR | CIGR | 07:16 | 07:24 | 07:30 | 36 | 169 | 13 | EXT |  | 0.89 | (c)
61296.643 | 0.283 | 0.249 | -11.077 | -11.111 | -1383 | -1275 | -1247 | 848 | 249 | 5676 |  | CORR | GENE | 07:14 | 07:31 | 07:36 | 54 | 272 | 10 | EXT |  | 0.89 | (c)
61297.06 | 0.7 | 0.666 | -10.66 | -10.694 | -2205 | -1526 | -1818 | 25 | 666 | 5676 |  | CORR | GENE | 05:01 | 06:50 | 06:03 | 98 | 774 | 10 | EXT |  | 0.89 | (c)
61297.361 | 1.001 | 0.982 | -10.359 | -10.378 | -2211 | -2118 | -2112 | 20 | 982 | 5676 |  | CORR | CIGR | 05:00 | 05:15 | 05:16 | 29 | 197 | 11 | EXT |  | 0.89 | (c)
61297.823 | 1.463 | 1.436 | -9.897 | -9.924 | -1893 | -1295 | -1534 | 337 | 1436 | 5676 |  | CORR | GENE | 05:51 | 07:28 | 06:49 | 135 | 718 | 11 | EXT |  | 0.9 | (c)
61298.105 | 1.745 | 1.705 | -9.615 | -9.655 | -2001 | -1844 | -1808 | 229 | 1705 | 5676 |  | CORR | GENE | 05:34 | 05:59 | 06:05 | 66 | 386 | 10 | EXT |  | 0.89 | (c)
61298.345 | 1.985 | 1.962 | -9.375 | -9.398 | -2122 | -1976 | -1948 | 109 | 1962 | 5676 |  | CORR | GENE | 05:14 | 05:38 | 05:42 | 138 | 347 | 13 | EXT |  | 0.9 | (c)
61298.438 | 2.078 | 2.043 | -9.282 | -9.317 | 1743 | 1957 | 1932 | 109 | 2043 | 5676 |  | CORR | GENE | 03:38 | 04:13 | 04:09 | 71 | 378 | 10 | EXT |  | 0.89 | (c)
61298.733 | 2.373 | 2.192 | -8.987 | -9.168 | -2014 | -1851 | -1412 | 217 | 2192 | 5676 |  | CORR | GENE | 05:32 | 05:58 | 07:09 | 356 | 1204 | 14 | EXT |  | 0.94 | (c)
61300.053 | 3.693 | 3.617 | -7.667 | -7.743 | -1611 | -1474 | -1376 | 620 | 3617 | 5676 |  | CORR | GENE | 06:37 | 06:59 | 07:15 | 82 | 470 | 11 | EXT |  | 0.89 | (c)
61301.699 | 5.339 | 5.306 | -6.021 | -6.054 | -1053 | -400 | -690 | 327 | 5306 | 5676 |  | CORR | GENE | 08:07 | 09:52 | 09:05 | 174 | 726 | 10 | EXT |  | 0.9 | (c)
61301.86 | 5.5 | 5.464 | -5.86 | -5.896 | -1730 | -1508 | -1536 | 501 | 5464 | 5676 |  | CORR | GENE | 06:18 | 06:53 | 06:49 | 101 | 387 | 11 | EXT |  | 0.89 | (c)
61302.023 | 5.663 | 5.618 | -5.697 | -5.742 | 2155 | -2100 | -2150 | 0 | 5618 | 5676 |  | CORR | GENE | 04:45 | 05:18 | 05:10 | 60 | 314 | 11 | EXT |  | 0.89 | (c)
61302.271 | 5.911 | 5.9 | -5.449 | -5.46 | -1266 | -720 | -947 | 627 | 5368 | 5676 |  | CORR | GENE | 07:32 | 09:01 | 08:24 | 92 | 639 | 10 | EXT |  | 0.89 | (c)
61302.963 | 6.603 | 6.58 | -4.757 | -4.78 | -927 | -723 | -792 | 657 | 4743 | 5676 |  | CORR | CIGR | 08:27 | 09:00 | 08:49 | 37 | 270 | 10 | EXT |  | 0.89 | (c)
61303.347 | 6.987 | 6.963 | -4.373 | -4.397 | -2031 | -1865 | -1912 | 200 | 4332 | 5676 |  | CORR | GENE | 05:29 | 05:56 | 05:48 | 65 | 238 | 10 | EXT |  | 0.89 | (c)
61303.56 | 7.2 | 7.134 | -4.16 | -4.226 | -856 | -743 | -628 | 400 | 4139 | 5676 |  | CORR | GENE | 08:39 | 08:57 | 09:15 | 87 | 456 | 11 | EXT |  | 0.89 | (c)
61303.692 | 7.332 | 7.151 | -4.028 | -4.209 | 2035 | -1427 | -1716 | 0 | 3671 | 5676 |  | CORR | GENE | 04:25 | 07:07 | 06:20 | 538 | 1421 | 10 | EXT |  | 0.94 | (c)
61304.78 | 8.42 | 8.042 | -2.94 | -3.318 | 1902 | -1875 | -1852 | 0 | 2816 | 5676 |  | CORR | GENE | 04:04 | 05:54 | 05:58 | 502 | 1415 | 10 | EXT |  | 0.94 | (c)
61305.067 | 8.707 | 8.554 | -2.653 | -2.806 | -1965 | -1234 | -1066 | 166 | 2493 | 5676 |  | CORR | GENE | 05:40 | 07:38 | 08:05 | 313 | 1799 | 13 | EXT |  | 0.93 | (c)
61305.204 | 8.844 | 8.793 | -2.516 | -2.567 | -1438 | -1168 | -1302 | 792 | 2507 | 5676 |  | GOUG | GENE | 07:05 | 07:48 | 07:27 | 60 | 274 | 9 | EXT | Задир. |  | (c)
61305.546 | 9.186 | 9.109 | -2.174 | -2.251 | -2104 | -1721 | -1679 | 127 | 2122 | 5676 |  | CORR | GENE | 05:17 | 06:19 | 06:26 | 129 | 850 | 14 | EXT |  | 0.9 | (c)
61305.831 | 9.471 | 9.419 | -1.889 | -1.941 | -1992 | -1887 | -1882 | 239 | 1833 | 5676 |  | DENT | GENE | 05:35 | 05:52 | 05:53 | 108 | 219 | 0.4 | N/A | Глубина вмятины: 6 мм (0,4%). Линейка: 11 см в (942 см; 05:52 ч:мин) Аномалия находится вблизи дефекта потери металла. |  | (c)
61306.055 | 9.695 | 9.663 | -1.665 | -1.697 | -2139 | -1253 | -1639 | 92 | 1485 | 5676 |  | CORR | GENE | 05:12 | 07:35 | 06:32 | 212 | 999 | 11 | EXT |  | 0.91 | (c)
61306.348 | 9.988 | 9.829 | -1.372 | -1.531 | -1410 | -1151 | -807 | 204 | 1288 | 5676 |  | CORR | GENE | 07:09 | 07:51 | 08:47 | 243 | 1206 | 13 | EXT |  | 0.92 | (c)
61306.378 | 10.018 | 9.998 | -1.342 | -1.362 | -2172 | -1896 | -1975 | 59 | 1285 | 5676 |  | CORR | GENE | 05:06 | 05:51 | 05:38 | 77 | 394 | 11 | EXT |  | 0.89 | (c)
61307.116 | 10.756 | 10.635 | -0.604 | -0.725 | -1685 | -1157 | -1027 | 368 | 426 | 5676 |  | CORR | GENE | 06:25 | 07:50 | 08:11 | 299 | 1318 | 12 | EXT |  | 0.92 | (c)
61307.516 | 11.156 | 11.119 | -0.204 | -0.241 | -1358 | -1059 | -1158 | 873 | 171 | 5676 |  | CORR | GENE | 07:18 | 08:06 | 07:50 | 70 | 399 | 11 | EXT |  | 0.89 | (c)
61307.594 | 11.234 | 11.143 | -0.126 | -0.217 | 2186 | -2039 | -1920 | 0 | 45 | 5676 |  | CORR | GENE | 04:50 | 05:28 | 05:47 | 172 | 709 | 10 | EXT |  | 0.9 | (c)
61307.924 | 0.204 | 0.159 | -10.846 | -10.891 | -1888 | -1302 | -1444 | 342 | 159 | 5677 |  | CORR | GENE | 06:29 | 08:04 | 07:41 | 163 | 888 | 10 | EXT |  | 0.9 | (c)
61308.423 | 0.703 | 0.666 | -10.347 | -10.384 | 1670 | 2059 | 1949 | 2 | 666 | 5677 |  | CORR | GENE | 04:04 | 05:06 | 04:49 | 196 | 558 | 11 | EXT |  | 0.91 | (c)
61308.465 | 0.745 | 0.588 | -10.305 | -10.462 | -2093 | -1603 | -1636 | 137 | 588 | 5677 |  | CORR | GENE | 05:56 | 07:15 | 07:10 | 234 | 914 | 12 | EXT |  | 0.91 | (c)
61309.087 | 1.367 | 1.004 | -9.683 | -10.046 | -2099 | -1812 | -1169 | 131 | 1004 | 5677 |  | CORR | GENE | 05:55 | 06:42 | 08:25 | 433 | 1861 | 11 | EXT |  | 0.94 | (c)
61309.439 | 1.719 | 1.655 | -9.331 | -9.395 | -1618 | -1451 | -1380 | 613 | 1655 | 5677 |  | CORR | GENE | 07:13 | 07:40 | 07:51 | 93 | 475 | 11 | EXT |  | 0.89 | (c)
61310.004 | 2.284 | 2.247 | -8.766 | -8.803 | -1864 | -1430 | -1544 | 366 | 2247 | 5677 |  | CORR | GENE | 06:33 | 07:43 | 07:25 | 141 | 640 | 15 | EXT |  | 0.9 | (c)
61310.189 | 2.469 | 2.438 | -8.581 | -8.612 | -2003 | -1327 | -1471 | 228 | 2438 | 5677 |  | CORR | GENE | 06:11 | 07:60 | 07:37 | 254 | 1064 | 14 | EXT |  | 0.92 | (c)
61310.461 | 2.741 | 2.67 | -8.309 | -8.38 | 1506 | 1742 | 1811 | 114 | 2670 | 5677 |  | CORR | GENE | 03:37 | 04:15 | 04:26 | 219 | 610 | 11 | EXT |  | 0.91 | (c)
61310.755 | 3.035 | 2.969 | -8.015 | -8.081 | -2006 | -1190 | -1472 | 225 | 2969 | 5677 |  | CORR | GENE | 06:10 | 08:22 | 07:37 | 224 | 1067 | 10 | EXT |  | 0.91 | (c)
61311.07 | 3.35 | 3.281 | -7.7 | -7.769 | -2067 | -1203 | -1399 | 164 | 3281 | 5677 |  | CORR | GENE | 06:01 | 08:20 | 07:48 | 242 | 1335 | 10 | EXT |  | 0.91 | (c)
61311.495 | 3.775 | 3.741 | -7.275 | -7.309 | -2130 | -1926 | -1746 | 101 | 3741 | 5677 |  | CORR | GENE | 05:50 | 06:23 | 06:52 | 94 | 766 | 10 | EXT |  | 0.89 | (c)
61311.72 | 4 | 3.893 | -7.05 | -7.157 | -2104 | -2000 | -1768 | 127 | 3893 | 5677 |  | CORR | GENE | 05:55 | 06:11 | 06:49 | 129 | 672 | 12 | EXT |  | 0.9 | (c)
61311.932 | 4.212 | 4.16 | -6.838 | -6.89 | -2005 | -1505 | -1564 | 226 | 4160 | 5677 |  | CORR | GENE | 06:11 | 07:31 | 07:22 | 209 | 881 | 13 | EXT |  | 0.91 | (c)
61311.975 | 4.255 | 4.233 | -6.795 | -6.817 | 882 | 1027 | 999 | 882 | 4233 | 5677 |  | CORR | CIGR | 01:57 | 02:20 | 02:15 | 39 | 234 | 10 | EXT |  | 0.89 | (c)
61312.153 | 4.433 | 4.386 | -6.617 | -6.664 | 1567 | 1730 | 1787 | 223 | 4386 | 5677 |  | CORR | GENE | 03:47 | 04:13 | 04:23 | 80 | 440 | 12 | EXT |  | 0.89 | (c)
61312.233 | 4.513 | 4.338 | -6.537 | -6.712 | -2201 | -2183 | -2180 | 30 | 4338 | 5677 |  | CORR | AXGR | 05:39 | 05:42 | 05:42 | 398 | 42 | 12 | EXT |  | 0.94 | (c)
61312.48 | 4.76 | 4.519 | -6.29 | -6.531 | -2153 | -1776 | -1713 | 78 | 4519 | 5677 |  | CORR | GENE | 05:47 | 06:47 | 06:58 | 292 | 880 | 11 | EXT |  | 0.92 | (c)
61312.772 | 5.052 | 4.952 | -5.998 | -6.098 | -2191 | -1458 | -1734 | 39 | 4952 | 5677 |  | CORR | GENE | 05:40 | 07:39 | 06:54 | 215 | 914 | 11 | EXT |  | 0.91 | (c)
61312.844 | 5.124 | 5.102 | -5.926 | -5.948 | 1530 | 1717 | 1676 | 408 | 5102 | 5677 |  | CORR | GENE | 03:41 | 04:11 | 04:05 | 162 | 292 | 10 | EXT |  | 0.9 | (c)
61312.926 | 5.206 | 5.146 | -5.844 | -5.904 | 1943 | 2125 | 2080 | 14 | 5146 | 5677 |  | CORR | GENE | 04:48 | 05:17 | 05:10 | 76 | 274 | 12 | EXT |  | 0.89 | (c)
61313.294 | 5.574 | 5.402 | -5.476 | -5.648 | -2143 | -1942 | -1611 | 88 | 5402 | 5677 |  | CORR | GENE | 05:48 | 06:21 | 07:14 | 199 | 1064 | 11 | EXT |  | 0.91 | (c)
61313.49 | 5.77 | 5.762 | -5.28 | -5.288 | -2047 | -1356 | -1647 | 184 | 5123 | 5677 |  | CORR | GENE | 06:04 | 07:55 | 07:08 | 165 | 799 | 12 | EXT |  | 0.9 | (c)
61314.007 | 6.287 | 6.25 | -4.763 | -4.8 | -2082 | -1466 | -1711 | 148 | 4659 | 5677 |  | CORR | GENE | 05:58 | 07:38 | 06:58 | 141 | 743 | 10 | EXT |  | 0.9 | (c)
61314.265 | 6.545 | 6.449 | -4.505 | -4.601 | -1999 | -1920 | -1706 | 232 | 4487 | 5677 |  | CORR | GENE | 06:12 | 06:24 | 06:59 | 114 | 585 | 11 | EXT |  | 0.89 | (c)
61314.672 | 6.952 | 6.577 | -4.098 | -4.473 | -2075 | -1925 | -1566 | 155 | 4047 | 5677 |  | CORR | GENE | 05:59 | 06:23 | 07:21 | 426 | 1018 | 10 | EXT |  | 0.93 | (c)
61314.872 | 7.152 | 7.021 | -3.898 | -4.029 | -2082 | -1897 | -1706 | 149 | 3843 | 5677 |  | CORR | GENE | 05:58 | 06:28 | 06:59 | 186 | 752 | 13 | EXT |  | 0.91 | (c)
61315.252 | 7.532 | 7.252 | -3.518 | -3.798 | -2104 | -2035 | -1605 | 127 | 3467 | 5677 |  | CORR | GENE | 05:55 | 06:06 | 07:15 | 331 | 997 | 11 | EXT |  | 0.93 | (c)
61315.329 | 7.609 | 7.548 | -3.441 | -3.502 | 1607 | 1967 | 1876 | 84 | 3395 | 5677 |  | CORR | GENE | 03:53 | 04:52 | 04:37 | 107 | 540 | 12 | EXT |  | 0.89 | (c)
61315.67 | 7.95 | 7.784 | -3.1 | -3.266 | -2108 | -1939 | -1608 | 123 | 3064 | 5677 |  | CORR | GENE | 05:54 | 06:21 | 07:15 | 202 | 1000 | 10 | EXT |  | 0.9 | (c)
61315.818 | 8.098 | 8.044 | -2.952 | -3.006 | -2081 | -1671 | -1500 | 150 | 2688 | 5677 |  | CORR | GENE | 05:58 | 07:04 | 07:32 | 318 | 1161 | 11 | EXT |  | 0.92 | (c)
61316.313 | 8.593 | 8.538 | -2.457 | -2.512 | -2127 | -1182 | -1567 | 104 | 2290 | 5677 |  | CORR | GENE | 05:51 | 08:23 | 07:21 | 222 | 1119 | 11 | EXT |  | 0.91 | (c)
61316.343 | 8.623 | 8.574 | -2.427 | -2.476 | 1789 | 2102 | 2018 | 0 | 2388 | 5677 |  | CORR | GENE | 04:23 | 05:13 | 04:60 | 88 | 458 | 11 | EXT |  | 0.89 | (c)
61316.618 | 8.898 | 8.843 | -2.152 | -2.207 | -2054 | -1191 | -1455 | 177 | 1943 | 5677 |  | CORR | GENE | 06:03 | 08:22 | 07:39 | 264 | 1197 | 12 | EXT |  | 0.92 | (c)
61317.057 | 9.337 | 9.3 | -1.713 | -1.75 | -2109 | -1900 | -1951 | 122 | 1684 | 5677 |  | CORR | GENE | 05:54 | 06:27 | 06:19 | 66 | 315 | 11 | EXT |  | 0.89 | (c)
61317.462 | 9.742 | 9.686 | -1.308 | -1.364 | -1784 | -1400 | -1419 | 447 | 1233 | 5677 |  | CORR | GENE | 06:46 | 07:48 | 07:45 | 131 | 730 | 10 | EXT |  | 0.9 | (c)
61317.774 | 10.054 | 9.984 | -0.996 | -1.066 | -2148 | -1508 | -1516 | 82 | 839 | 5677 |  | CORR | GENE | 05:47 | 07:31 | 07:29 | 227 | 1265 | 12 | EXT |  | 0.91 | (c)
61317.993 | 10.273 | 10.258 | -0.777 | -0.792 | 1572 | 1669 | 1656 | 491 | 755 | 5677 |  | CORR | CIGR | 03:48 | 04:03 | 04:01 | 37 | 167 | 12 | EXT |  | 0.89 | (c)
61318.333 | 10.613 | 10.338 | -0.437 | -0.712 | -2093 | -1703 | -1323 | 138 | 420 | 5677 |  | CORR | GENE | 05:56 | 06:59 | 08:01 | 292 | 1539 | 10 | EXT |  | 0.92 | (c)
61318.441 | 10.721 | 10.67 | -0.329 | -0.38 | -2165 | -1058 | -1449 | 65 | 38 | 5677 |  | CORR | GENE | 05:45 | 08:43 | 07:40 | 342 | 1434 | 12 | EXT |  | 0.93 | (c)
61318.665 | 10.945 | 10.736 | -0.105 | -0.314 | 1582 | 1727 | 1739 | 335 | 80 | 5677 |  | CORR | GENE | 03:49 | 04:13 | 04:15 | 234 | 313 | 10 | EXT |  | 0.91 | (c)
61319.014 | 0.244 | 0.034 | -10.936 | -11.146 | -1775 | -1584 | -1044 | 314 | 34 | 5678 |  | CORR | GENE | 05:44 | 06:14 | 07:41 | 320 | 1461 | 12 | EXT |  | 0.93 | (c)
61319.202 | 0.432 | 0.414 | -10.748 | -10.766 | -557 | -471 | -451 | 344 | 414 | 5678 |  | CORR | CIGR | 09:00 | 09:14 | 09:17 | 27 | 213 | 12 | EXT |  | 0.89 | (c)
61319.547 | 0.777 | 0.759 | -10.403 | -10.421 | 1954 | 2186 | 2150 | 0 | 759 | 5678 |  | CORR | GENE | 03:45 | 04:23 | 04:17 | 56 | 393 | 11 | EXT |  | 0.89 | (c)
61319.814 | 1.044 | 0.902 | -10.136 | -10.278 | -1734 | -1685 | -1362 | 497 | 902 | 5678 |  | CORR | GENE | 05:50 | 05:58 | 06:50 | 154 | 743 | 11 | EXT |  | 0.9 | (c)
61320.013 | 1.243 | 1.191 | -9.937 | -9.989 | -763 | -518 | -587 | 410 | 1191 | 5678 |  | CORR | GENE | 08:27 | 09:06 | 08:55 | 88 | 353 | 10 | EXT |  | 0.89 | (c)
61321.639 | 2.869 | 2.838 | -8.311 | -8.342 | -1295 | -1153 | -1145 | 936 | 2838 | 5678 |  | CORR | GENE | 07:01 | 07:24 | 07:25 | 57 | 299 | 10 | EXT |  | 0.89 | (c)
61322.364 | 3.594 | 3.216 | -7.586 | -7.964 | -1402 | -1057 | -672 | 0 | 3216 | 5678 |  | CORR | GENE | 06:44 | 07:39 | 08:42 | 415 | 1460 | 10 | EXT |  | 0.93 | (c)
61322.66 | 3.89 | 3.695 | -7.29 | -7.485 | -1418 | -926 | -716 | 14 | 3695 | 5678 |  | CORR | GENE | 06:41 | 08:01 | 08:34 | 273 | 1405 | 12 | EXT |  | 0.92 | (c)
61322.949 | 4.179 | 4.105 | -7.001 | -7.075 | -1274 | -512 | -728 | 182 | 4105 | 5678 |  | CORR | GENE | 07:04 | 09:07 | 08:33 | 171 | 1092 | 10 | EXT |  | 0.9 | (c)
61323.35 | 4.58 | 4.53 | -6.6 | -6.65 | -869 | -444 | -498 | 127 | 4530 | 5678 |  | CORR | GENE | 08:10 | 09:18 | 09:10 | 139 | 742 | 10 | EXT |  | 0.9 | (c)
61323.715 | 4.945 | 4.903 | -6.235 | -6.277 | 1685 | 1992 | 1933 | 49 | 4903 | 5678 |  | CORR | GENE | 03:02 | 03:52 | 03:42 | 82 | 497 | 12 | EXT |  | 0.89 | (c)
61324.069 | 5.299 | 5.284 | -5.881 | -5.896 | 1289 | 1716 | 1578 | 364 | 5284 | 5678 |  | CORR | GENE | 01:58 | 03:07 | 02:45 | 82 | 578 | 10 | EXT |  | 0.89 | (c)
61324.137 | 5.367 | 4.727 | -5.813 | -6.453 | -1322 | -458 | -661 | 0 | 4727 | 5678 |  | CORR | GENE | 06:57 | 09:16 | 08:43 | 730 | 1323 | 10 | EXT |  | 0.95 | (c)
61324.482 | 5.712 | 5.682 | -5.468 | -5.498 | -890 | -716 | -644 | 398 | 5413 | 5678 |  | CORR | GENE | 08:06 | 08:34 | 08:46 | 85 | 492 | 13 | EXT |  | 0.89 | (c)
61324.685 | 5.915 | 5.906 | -5.265 | -5.274 | 1929 | 2069 | 2037 | 86 | 5230 | 5678 |  | CORR | CIGR | 03:41 | 04:04 | 03:59 | 44 | 216 | 10 | EXT |  | 0.89 | (c)
61325.237 | 6.467 | 6.4 | -4.713 | -4.78 | 1417 | 1564 | 1692 | 264 | 4695 | 5678 |  | CORR | GENE | 02:19 | 02:42 | 03:03 | 85 | 549 | 10 | EXT |  | 0.89 | (c)
61325.266 | 6.496 | 6.458 | -4.684 | -4.722 | -1277 | -677 | -847 | 417 | 4589 | 5678 |  | CORR | GENE | 07:04 | 08:41 | 08:13 | 133 | 859 | 12 | EXT |  | 0.9 | (c)
61326.444 | 7.674 | 7.652 | -3.506 | -3.528 | -316 | -264 | -217 | 118 | 3479 | 5678 |  | CORR | CIGR | 09:39 | 09:47 | 09:55 | 49 | 198 | 11 | EXT |  | 0.89 | (c)
61326.703 | 7.933 | 7.9 | -3.247 | -3.28 | -1058 | -970 | -908 | 759 | 3239 | 5678 |  | CORR | CIGR | 07:39 | 07:53 | 08:03 | 41 | 299 | 12 | EXT |  | 0.89 | (c)
61326.769 | 7.999 | 7.982 | -3.181 | -3.198 | -735 | -547 | -606 | 478 | 3141 | 5678 |  | CORR | GENE | 08:31 | 09:02 | 08:52 | 57 | 258 | 10 | EXT |  | 0.89 | (c)
61328.59 | 9.82 | 9.793 | -1.36 | -1.387 | 1646 | 2084 | 1935 | 7 | 1300 | 5678 |  | CORR | GENE | 02:56 | 04:06 | 03:42 | 87 | 578 | 10 | EXT |  | 0.89 | (c)
61329.054 | 10.284 | 10.257 | -0.896 | -0.923 | 1686 | 2084 | 1950 | 16 | 853 | 5678 |  | CORR | GENE | 03:02 | 04:06 | 03:45 | 70 | 529 | 10 | EXT |  | 0.89 | (c)
61330.51 | 0.56 | 0.421 | -1.62 | -1.759 | -925 | -860 | -859 | 794 | 421 | 5679 |  | DENT | GENE | 00:05 | 00:15 | 00:15 | 260 | 131 | 0.5 | N/A | Глубина вмятины: 7 мм (0,5%). Линейка: 26 см в (42 см; 00:15 ч:мин) |  | (c)
61335.458 | 3.328 | 3.301 | -4.482 | -4.509 | 2069 | 2214 | 2212 | 2069 | 3301 | 5680 |  | CORR | CIGR | 07:53 | 08:17 | 08:16 | 49 | 286 | 10 | EXT |  | 0.89 | (c)
61335.962 | 3.832 | 3.81 | -3.978 | -4 | 1836 | 1875 | 1887 | 1836 | 3810 | 5680 |  | GOUG | CIGR | 07:16 | 07:22 | 07:24 | 38 | 102 | 8 | EXT | Задир. |  | (c)
61342.54 | 2.6 | 2.564 | -9.05 | -9.086 | 1404 | 1625 | 1603 | 1404 | 2564 | 5681 |  | CORR | GENE | 06:17 | 06:53 | 06:49 | 85 | 398 | 11 | EXT | Аномалия находится на отводе. | 0.89 | (c)
61344.983 | 5.043 | 4.96 | -6.607 | -6.69 | 250 | 502 | 599 | 250 | 4960 | 5681 |  | CORR | GENE | 03:11 | 03:52 | 04:07 | 131 | 697 | 10 | EXT | Аномалия находится на отводе. | 0.9 | (c)
61345.647 | 5.707 | 5.574 | -5.943 | -6.076 | 1 | 307 | 231 | 1 | 5574 | 5681 |  | CORR | GENE | 02:31 | 03:20 | 03:08 | 157 | 461 | 11 | EXT | Аномалия находится на отводе. | 0.9 | (c)
61346.526 | 6.586 | 6.551 | -5.064 | -5.099 | 1713 | 1905 | 1976 | 1713 | 4985 | 5681 |  | CORR | GENE | 07:07 | 07:38 | 07:50 | 114 | 526 | 11 | EXT | Аномалия находится на отводе. | 0.89 | (c)
61347.098 | 7.158 | 7.093 | -4.492 | -4.557 | 561 | 642 | 836 | 561 | 4472 | 5681 |  | CORR | GENE | 04:01 | 04:14 | 04:46 | 85 | 551 | 10 | EXT | Аномалия находится на отводе. | 0.89 | (c)
61347.376 | 7.436 | 7.414 | -4.214 | -4.236 | 381 | 501 | 517 | 381 | 4178 | 5681 |  | CORR | GENE | 03:32 | 03:52 | 03:54 | 58 | 271 | 10 | EXT | Аномалия находится на отводе. | 0.89 | (c)
61348.465 | 8.525 | 8.43 | -3.125 | -3.22 | -1848 | -1821 | -1825 | 1802 | 2974 | 5681 |  | CORR | AXGR | 09:32 | 09:37 | 09:36 | 246 | 45 | 12 | EXT | Аномалия находится на отводе. | 0.92 | (c)
61350.504 | 10.564 | 10.542 | -1.086 | -1.108 | -1904 | -1728 | -1663 | 1422 | 1049 | 5681 |  | CORR | GENE | 09:23 | 09:52 | 10:02 | 59 | 482 | 11 | EXT | Аномалия находится на отводе. | 0.89 | (c)
61451.9 | 0 | -0.029 | -10.94 | -10.969 | -982 | -607 | -584 | 186 | 0 | 5691 | Внутришовный дефект | GWAN |  | 00:24 | 01:25 | 01:28 | 0 | 796 | 25 | MID | Внутришовный дефект Аномалия находится на отводе. |  | (b)
61485.64 | 0 | -0.025 | -11.46 | -11.485 | -117 | 648 | 530 | 0 |  | 5694 | Нарушение формы кольцевого шва | GWAN |  | 11:32 | 01:35 | 01:16 | 0 | 1295 |  | EXT | Нарушение формы кольцевого шва Аномалия находится на упругопластическом изгибе: R=555 D, максимальное растяжение на 5.4 час. |  | (c)
61485.64 | 0 | -0.025 | -11.46 | -11.485 | -1187 | -954 | -877 | 567 |  | 5694 | Нарушение формы кольцевого шва | GWAN |  | 08:39 | 09:17 | 09:29 | 0 | 620 |  | EXT | Нарушение формы кольцевого шва Аномалия находится на упругопластическом изгибе: R=555 D, максимальное растяжение на 5.4 час. |  | (c)
61503.338 | 6.238 | 6.188 | -5.242 | -5.292 | 1707 | 1722 | 1730 | 478 | 5135 | 5695 | Металлургический дефект | MIAN | AXGR | 06:04 | 06:06 | 06:08 | 157 | 46 |  | INT | Металлургический дефект Эквивалент потери металла 10%. Аномалия находится на упругопластическом изгибе: R=411 D, максимальное растяжение на 6.3 час. |  | (c)
61506.575 | 9.475 | 9.32 | -2.005 | -2.16 | 1819 | 1899 | 1896 | 257 | 1709 | 5695 |  | CORR | GENE | 06:22 | 06:35 | 06:34 | 451 | 154 | 16 | EXT | Аномалия находится на упругопластическом изгибе: R=466 D, максимальное растяжение на 6.4 час. | 0.97 | (c)
61507.25 | 10.15 | 10.13 | -1.33 | -1.35 | 1342 | 1642 | 1555 | 462 | 1314 | 5695 |  | CORR | CIGR | 05:05 | 05:53 | 05:39 | 36 | 426 | 10 | EXT | Аномалия находится на упругопластическом изгибе: R=478 D, максимальное растяжение на 6.4 час. | 0.89 | (c)
61507.858 | 10.758 | 10.733 | -0.722 | -0.747 | -2219 | -2119 | -2074 | 11 | 712 | 5695 |  | CORR | CIGR | 07:30 | 07:46 | 07:54 | 35 | 291 | 11 | EXT | Аномалия находится на упругопластическом изгибе: R=481 D, максимальное растяжение на 6.4 час. | 0.89 | (c)
61508.58 | 0 | -0.025 | -6.37 | -6.395 | -145 | 68 | 62 | 0 |  | 5696 | Нарушение формы кольцевого шва | GWAN |  | 01:16 | 01:51 | 01:50 | 0 | 413 |  | EXT | Нарушение формы кольцевого шва Аномалия находится на упругопластическом изгибе: R=472 D, максимальное растяжение на 6.5 час. |  | (c)
61508.58 | 0 | -0.029 | -6.37 | -6.399 | -1520 | -1307 | -1355 | 1190 |  | 5696 | Нарушение формы кольцевого шва | GWAN |  | 09:34 | 10:09 | 10:01 | 0 | 329 |  | EXT | Нарушение формы кольцевого шва Аномалия находится на упругопластическом изгибе: R=472 D, максимальное растяжение на 6.5 час. |  | (c)
61508.643 | 0.063 | 0.033 | -6.307 | -6.337 | 1452 | 1631 | 1608 | 1452 | 33 | 5696 |  | CORR | GENE | 05:34 | 06:03 | 05:59 | 59 | 310 | 11 | EXT | Аномалия находится на упругопластическом изгибе: R=472 D, максимальное растяжение на 6.5 час. | 0.89 | (c)
61519.115 | 4.165 | 4.15 | -0.105 | -0.12 | 640 | 878 | 863 | 640 | 36 | 5697 |  | CORR | GENE | 03:30 | 04:09 | 04:06 | 84 | 446 | 12 | EXT | Аномалия находится на упругопластическом изгибе: R=410 D, максимальное растяжение на 6.2 час. | 0.89 | (c)
61524.017 | 4.797 | 4.786 | -6.823 | -6.834 | -1449 | -1422 | -1424 | 1398 | 4786 | 5698 |  | CORR | GENE | 10:45 | 10:49 | 10:49 | 274 | 51 | 12 | EXT | Аномалия находится на отводе. | 0.92 | (c)
61524.805 | 5.585 | 5.561 | -6.035 | -6.059 | 677 | 712 | 750 | 677 | 5561 | 5698 |  | CORR | CIGR | 04:28 | 04:34 | 04:40 | 24 | 147 | 11 | EXT | Аномалия находится на отводе. | 0.89 | (c)
61526.394 | 7.174 | 7.077 | -4.446 | -4.543 | -1428 | -1417 | -1415 | 1402 | 4351 | 5698 |  | CORR | AXGR | 10:48 | 10:50 | 10:50 | 192 | 26 | 14 | EXT | Аномалия находится на отводе. | 0.91 | (c)
61527.405 | 8.185 | 8.065 | -3.435 | -3.555 | 2126 | -2177 | -2140 | 1945 | 3393 | 5698 |  | CORR | GENE | 08:22 | 08:47 | 08:53 | 162 | 390 | 11 | EXT | Аномалия находится на отводе. | 0.9 | (c)
61528.126 | 8.906 | 8.855 | -2.714 | -2.765 | 2223 | -2051 | -2086 | 1934 | 2650 | 5698 |  | CORR | GENE | 08:38 | 09:08 | 09:02 | 115 | 304 | 10 | EXT | Аномалия находится на отводе. | 0.9 | (c)
61530.84 | 0 | -0.02 | -11.28 | -11.3 | -400 | -121 | -193 | 0 |  | 5699 | Нарушение формы кольцевого шва | GWAN |  | 01:11 | 01:56 | 01:45 | 0 | 415 |  | EXT | Нарушение формы кольцевого шва Аномалия находится на отводе. |  | (c)
61534.236 | 3.396 | 3.385 | -7.884 | -7.895 | 1877 | 1940 | 1945 | 218 | 3385 | 5699 |  | CORR | CIGR | 07:19 | 07:29 | 07:30 | 39 | 136 | 13 | EXT | Аномалия находится на отводе. | 0.74 | (c)
61534.628 | 3.788 | 3.773 | -7.492 | -7.507 | 1886 | 1939 | 1954 | 209 | 3773 | 5699 |  | CORR | CIGR | 07:20 | 07:29 | 07:31 | 27 | 136 | 11 | EXT | Аномалия находится на отводе. | 0.74 | (c)
61534.82 | 3.98 | 3.969 | -7.3 | -7.311 | 552 | 824 | 767 | 552 | 3969 | 5699 |  | CORR | CIGR | 03:45 | 04:29 | 04:20 | 56 | 431 | 11 | EXT | Аномалия находится на отводе. | 0.74 | (c)
61535.04 | 4.2 | 4.19 | -7.08 | -7.09 | 1835 | 1931 | 1925 | 215 | 4190 | 5699 |  | CORR | CIGR | 07:12 | 07:27 | 07:27 | 35 | 181 | 11 | EXT | Аномалия находится на отводе. | 0.74 | (c)
61535.228 | 4.388 | 4.377 | -6.892 | -6.903 | 684 | 801 | 805 | 684 | 4377 | 5699 |  | CORR | CIGR | 04:06 | 04:25 | 04:26 | 54 | 243 | 12 | EXT | Аномалия находится на отводе. | 0.74 | (c)
61535.68 | 4.84 | 4.824 | -6.44 | -6.456 | 2156 | 2203 | 2216 | 0 | 4824 | 5699 |  | CORR | CIGR | 08:04 | 08:11 | 08:13 | 31 | 119 | 10 | EXT | Аномалия находится на отводе. | 0.74 | (c)
61540.576 | 9.736 | 9.713 | -1.544 | -1.567 | 165 | 504 | 407 | 165 | 1474 | 5699 |  | CORR | GENE | 02:42 | 03:37 | 03:22 | 93 | 484 | 10 | EXT | Аномалия находится на отводе. | 0.75 | (c)
61540.705 | 9.865 | 9.824 | -1.415 | -1.456 | 1443 | 1607 | 1613 | 447 | 1406 | 5699 |  | CORR | CIGR | 06:09 | 06:35 | 06:36 | 50 | 341 | 11 | EXT | Аномалия находится на отводе. | 0.74 | (c)
61541.146 | 10.306 | 10.169 | -0.974 | -1.111 | 1184 | 1606 | 1538 | 339 | 950 | 5699 |  | CORR | GENE | 05:27 | 06:35 | 06:24 | 161 | 708 | 11 | EXT | Аномалия находится на отводе. | 0.75 | (c)
61542.433 | 0.313 | 0.22 | -11.077 | -11.17 | 951 | 998 | 1272 | 638 | 220 | 5700 |  | CORR | GENE | 04:39 | 04:47 | 05:31 | 108 | 642 | 11 | EXT |  | 0.75 | (c)
61542.654 | 0.534 | 0.508 | -10.856 | -10.882 | 1541 | 1883 | 1791 | 191 | 508 | 5700 |  | CORR | GENE | 06:15 | 07:10 | 06:55 | 95 | 499 | 11 | EXT |  | 0.75 | (c)
61543.182 | 1.062 | 0.929 | -10.328 | -10.461 | 308 | 1351 | 1202 | 134 | 929 | 5700 |  | CORR | GENE | 02:56 | 05:44 | 05:20 | 294 | 1789 | 14 | EXT |  | 0.78 | (c)
61543.908 | 1.788 | 1.767 | -9.602 | -9.623 | 1199 | 1775 | 1552 | 326 | 1767 | 5700 |  | CORR | GENE | 05:19 | 06:52 | 06:16 | 123 | 705 | 12 | EXT |  | 0.75 | (c)
61544.367 | 2.247 | 2.123 | -9.143 | -9.267 | 825 | 1224 | 1409 | 237 | 2123 | 5700 |  | CORR | GENE | 04:19 | 05:23 | 05:53 | 184 | 1168 | 10 | EXT |  | 0.75 | (c)
61544.82 | 2.7 | 2.583 | -8.69 | -8.807 | 986 | 1232 | 1398 | 420 | 2583 | 5700 |  | CORR | GENE | 04:45 | 05:25 | 05:52 | 171 | 825 | 10 | EXT |  | 0.75 | (c)
61545.542 | 3.422 | 3.367 | -7.968 | -8.023 | 1202 | 1575 | 1551 | 330 | 3367 | 5700 |  | CORR | GENE | 05:20 | 06:20 | 06:16 | 136 | 698 | 13 | EXT |  | 0.75 | (c)
61546.032 | 3.912 | 3.894 | -7.478 | -7.496 | 925 | 1092 | 1041 | 925 | 3894 | 5700 |  | CORR | CIGR | 04:35 | 05:02 | 04:54 | 37 | 231 | 13 | EXT |  | 0.74 | (c)
61546.887 | 4.767 | 4.586 | -6.623 | -6.804 | 1192 | 1327 | 1494 | 436 | 4586 | 5700 |  | CORR | GENE | 05:18 | 05:40 | 06:07 | 218 | 603 | 13 | EXT |  | 0.76 | (c)
61549.56 | 7.44 | 7.427 | -3.95 | -3.963 | 1420 | 1471 | 1475 | 701 | 3921 | 5700 |  | CORR | CIGR | 05:55 | 06:03 | 06:04 | 42 | 109 | 10 | EXT |  | 0.74 | (c)
61550.032 | 7.912 | 7.861 | -3.478 | -3.529 | 1023 | 1066 | 1217 | 820 | 3473 | 5700 |  | CORR | CIGR | 04:51 | 04:58 | 05:22 | 56 | 387 | 10 | EXT |  | 0.74 | (c)
61550.38 | 8.26 | 8.231 | -3.13 | -3.159 | 1245 | 1572 | 1438 | 599 | 3076 | 5700 |  | CORR | GENE | 05:27 | 06:20 | 05:58 | 83 | 387 | 10 | EXT |  | 0.75 | (c)
61550.487 | 8.367 | 8.341 | -3.023 | -3.049 | 768 | 914 | 919 | 768 | 2993 | 5700 |  | CORR | CIGR | 04:10 | 04:33 | 04:34 | 56 | 303 | 13 | EXT |  | 0.74 | (c)
61550.564 | 8.444 | 8.431 | -2.946 | -2.959 | 391 | 461 | 444 | 391 | 2932 | 5700 |  | CORR | CIGR | 03:09 | 03:20 | 03:18 | 27 | 105 | 10 | EXT |  | 0.74 | (c)
61551.634 | 9.514 | 9.473 | -1.876 | -1.917 | 1049 | 1135 | 1207 | 865 | 1861 | 5700 |  | CORR | CIGR | 04:55 | 05:09 | 05:21 | 56 | 316 | 10 | EXT |  | 0.74 | (c)
61552.027 | 9.907 | 9.824 | -1.483 | -1.566 | 1135 | 1280 | 1406 | 554 | 1463 | 5700 |  | CORR | GENE | 05:09 | 05:32 | 05:53 | 103 | 542 | 10 | EXT |  | 0.75 | (c)
61552.198 | 10.078 | 10.058 | -1.312 | -1.332 | 127 | 187 | 213 | 127 | 1301 | 5700 |  | CORR | CIGR | 02:26 | 02:36 | 02:40 | 31 | 172 | 10 | EXT |  | 0.74 | (c)
61553.034 | 10.914 | 10.89 | -0.476 | -0.5 | 1642 | 1793 | 1763 | 347 | 453 | 5700 |  | CORR | CIGR | 06:31 | 06:55 | 06:50 | 47 | 241 | 11 | EXT |  | 0.74 | (c)
61553.51 | 0 | -0.011 | -11.28 | -11.291 | 14 | 240 | 202 | 14 |  | 5701 | Вышлифовка на шве | GWAN | CIGR | 01:16 | 01:53 | 01:47 | 41 | 376 | 11 | EXT | Вышлифовка на шве |  | (c)
61553.725 | 0.215 | 0.173 | -11.065 | -11.107 | 697 | 957 | 937 | 697 | 173 | 5701 |  | CORR | GENE | 03:07 | 03:49 | 03:45 | 85 | 480 | 10 | EXT |  | 0.89 | (c)
61553.875 | 0.365 | 0.323 | -10.915 | -10.957 | 1483 | 1587 | 1655 | 403 | 323 | 5701 |  | CORR | GENE | 05:13 | 05:30 | 05:41 | 153 | 345 | 12 | EXT |  | 0.9 | (c)
61555.247 | 1.737 | 1.619 | -9.543 | -9.661 | 1303 | 1452 | 1641 | 251 | 1619 | 5701 |  | CORR | GENE | 04:44 | 05:08 | 05:39 | 147 | 676 | 10 | EXT |  | 0.9 | (c)
61556.019 | 2.509 | 2.431 | -8.771 | -8.849 | 1603 | 1770 | 1853 | 128 | 2431 | 5701 |  | CORR | GENE | 05:33 | 05:60 | 06:13 | 114 | 499 | 14 | EXT |  | 0.9 | (c)
61556.809 | 3.299 | 3.26 | -7.981 | -8.02 | 1263 | 1450 | 1507 | 481 | 3260 | 5701 |  | CORR | GENE | 04:38 | 05:08 | 05:17 | 70 | 487 | 11 | EXT |  | 0.89 | (c)
61557.109 | 3.599 | 3.581 | -7.681 | -7.699 | 1642 | 1814 | 1806 | 260 | 3581 | 5701 |  | CORR | GENE | 05:39 | 06:07 | 06:06 | 53 | 329 | 10 | EXT |  | 0.89 | (c)
61557.327 | 3.817 | 3.699 | -7.463 | -7.581 | 632 | 725 | 1058 | 632 | 3699 | 5701 |  | CORR | GENE | 02:56 | 03:11 | 04:05 | 140 | 852 | 14 | EXT |  | 0.9 | (c)
61557.698 | 4.188 | 4.144 | -7.092 | -7.136 | 429 | 922 | 793 | 429 | 4144 | 5701 |  | CORR | GENE | 02:23 | 03:43 | 03:22 | 134 | 726 | 11 | EXT |  | 0.9 | (c)
61557.994 | 4.484 | 4.364 | -6.796 | -6.916 | 1244 | 1501 | 1734 | 6 | 4364 | 5701 |  | CORR | GENE | 04:35 | 05:16 | 05:54 | 158 | 980 | 10 | EXT |  | 0.9 | (c)
61558.093 | 4.583 | 4.546 | -6.697 | -6.734 | 366 | 926 | 663 | 366 | 4546 | 5701 |  | CORR | GENE | 02:13 | 03:44 | 03:01 | 105 | 594 | 10 | EXT |  | 0.89 | (c)
61558.235 | 4.725 | 4.69 | -6.555 | -6.59 | -2068 | -1994 | -1953 | 163 | 4690 | 5701 |  | CORR | CIGR | 07:40 | 07:52 | 07:59 | 41 | 230 | 12 | EXT |  | 0.89 | (c)
61558.612 | 5.102 | 5.01 | -6.178 | -6.27 | -2151 | -1993 | -1822 | 80 | 5010 | 5701 |  | CORR | GENE | 07:27 | 07:52 | 08:20 | 124 | 657 | 10 | EXT |  | 0.89 | (c)
61559.23 | 5.72 | 5.587 | -5.56 | -5.693 | 1212 | 1844 | 1636 | 171 | 5525 | 5701 |  | CORR | GENE | 04:30 | 06:12 | 05:38 | 168 | 847 | 10 | EXT |  | 0.9 | (c)
61560.883 | 7.373 | 7.334 | -3.907 | -3.946 | 775 | 989 | 1011 | 775 | 3869 | 5701 |  | CORR | GENE | 03:19 | 03:54 | 03:57 | 77 | 472 | 10 | EXT |  | 0.89 | (c)
61561.978 | 8.468 | 8.436 | -2.812 | -2.844 | 2007 | -2144 | 2163 | 0 | 2796 | 5701 |  | CORR | CIGR | 06:38 | 07:28 | 07:03 | 48 | 312 | 13 | EXT |  | 0.89 | (c)
61562.158 | 8.648 | 8.458 | -2.632 | -2.822 | 895 | 1023 | 1070 | 895 | 2605 | 5701 |  | CORR | GENE | 03:38 | 03:59 | 04:07 | 217 | 351 | 11 | EXT |  | 0.91 | (c)
61562.556 | 9.046 | 9.01 | -2.234 | -2.27 | 898 | 1020 | 1212 | 706 | 2116 | 5701 |  | CORR | GENE | 03:39 | 03:59 | 04:30 | 154 | 626 | 11 | EXT |  | 0.9 | (c)
61562.781 | 9.271 | 9.231 | -2.009 | -2.049 | 834 | 990 | 1009 | 834 | 1986 | 5701 |  | CORR | GENE | 03:29 | 03:54 | 03:57 | 63 | 349 | 10 | EXT |  | 0.89 | (c)
61563.091 | 9.581 | 9.565 | -1.699 | -1.715 | 1223 | 1278 | 1283 | 889 | 1682 | 5701 |  | CORR | CIGR | 04:31 | 04:40 | 04:41 | 33 | 118 | 12 | EXT |  | 0.89 | (c)
61563.518 | 10.008 | 9.615 | -1.272 | -1.665 | -2187 | -2127 | -2131 | 44 | 835 | 5701 |  | CORR | GENE | 07:21 | 07:31 | 07:30 | 830 | 111 | 13 | EXT |  | 0.98 | (c)
61563.736 | 10.226 | 10.199 | -1.054 | -1.081 | 1034 | 1089 | 1088 | 1034 | 1026 | 5701 |  | CORR | GENE | 04:01 | 04:10 | 04:10 | 55 | 108 | 12 | EXT |  | 0.89 | (c)
61564.016 | 10.506 | 10.475 | -0.774 | -0.805 | 475 | 742 | 704 | 475 | 720 | 5701 |  | CORR | GENE | 02:31 | 03:14 | 03:08 | 85 | 458 | 11 | EXT |  | 0.89 | (c)
61564.449 | 10.939 | 10.907 | -0.341 | -0.373 | -1918 | -1778 | -1808 | 313 | 300 | 5701 |  | CORR | GENE | 08:05 | 08:27 | 08:22 | 73 | 219 | 10 | EXT |  | 0.89 | (c)
61564.638 | 11.128 | 11.099 | -0.152 | -0.181 | -1581 | -1541 | -1491 | 650 | 137 | 5701 |  | CORR | CIGR | 08:59 | 09:05 | 09:13 | 44 | 179 | 12 | EXT |  | 0.89 | (c)
61564.902 | 0.112 | 0.048 | -7.798 | -7.862 | -535 | 93 | -160 | 0 | 48 | 5702 |  | CORR | GENE | 07:38 | 09:19 | 08:38 | 86 | 749 | 10 | EXT |  | 0.89 | (c)
61564.924 | 0.134 | 0.056 | -7.776 | -7.854 | 1741 | 2097 | 1983 | 6 | 56 | 5702 |  | CORR | GENE | 01:45 | 02:42 | 02:24 | 90 | 483 | 15 | EXT |  | 0.89 | (c)
61565.052 | 0.262 | 0.236 | -7.648 | -7.674 | 1936 | 2085 | 2077 | 13 | 236 | 5702 |  | CORR | GENE | 02:16 | 02:40 | 02:39 | 52 | 281 | 10 | EXT |  | 0.89 | (c)
61565.368 | 0.578 | 0.566 | -7.332 | -7.344 | 1877 | 1931 | 1930 | 248 | 566 | 5702 |  | CORR | CIGR | 02:07 | 02:16 | 02:15 | 26 | 106 | 14 | EXT |  | 0.89 | (c)
61566.091 | 1.301 | 1.282 | -6.609 | -6.628 | -1819 | -1694 | -1716 | 412 | 1282 | 5702 |  | CORR | CIGR | 04:10 | 04:30 | 04:27 | 44 | 206 | 10 | EXT |  | 0.89 | (c)
61568.03 | 3.24 | 3.208 | -4.67 | -4.702 | -2110 | -2065 | -2020 | 120 | 3208 | 5702 |  | CORR | CIGR | 03:23 | 03:31 | 03:38 | 38 | 180 | 10 | EXT |  | 0.89 | (c)
61568.035 | 3.245 | 3.213 | -4.665 | -4.697 | 49 | 107 | 159 | 49 | 3213 | 5702 |  | CORR | CIGR | 09:12 | 09:21 | 09:29 | 39 | 219 | 10 | EXT |  | 0.89 | (c)
61568.812 | 4.022 | 4.005 | -3.888 | -3.905 | -1627 | -1598 | -1565 | 604 | 3872 | 5702 |  | CORR | CIGR | 04:41 | 04:46 | 04:51 | 33 | 123 | 11 | EXT |  | 0.89 | (c)
61571.218 | 6.428 | 6.405 | -1.482 | -1.505 | -426 | -343 | -326 | 226 | 1456 | 5702 |  | CORR | CIGR | 07:55 | 08:08 | 08:11 | 49 | 200 | 11 | EXT |  | 0.89 | (c)
61571.847 | 7.057 | 7.031 | -0.853 | -0.879 | -461 | -358 | -387 | 313 | 836 | 5702 |  | CORR | CIGR | 07:49 | 08:06 | 08:01 | 43 | 148 | 10 | EXT |  | 0.89 | (c)
61572.195 | 7.405 | 7.313 | -0.505 | -0.597 | 1557 | 1653 | 1744 | 299 | 473 | 5702 |  | CORR | GENE | 01:15 | 01:31 | 01:45 | 124 | 375 | 10 | EXT | Аномалия находится на упругопластическом изгибе: R=1021 D, максимальное растяжение на 5.7 час. | 0.89 | (c)
61572.248 | 7.458 | 7.291 | -0.452 | -0.619 | -354 | -328 | -326 | 298 | 287 | 5702 |  | CORR | GENE | 08:07 | 08:11 | 08:11 | 332 | 56 | 12 | EXT | Аномалия находится на упругопластическом изгибе: R=957 D, максимальное растяжение на 5.7 час. | 0.93 | (c)
61572.369 | 7.579 | 7.557 | -0.331 | -0.353 | -243 | -183 | -171 | 99 | 315 | 5702 |  | CORR | CIGR | 08:25 | 08:34 | 08:36 | 38 | 145 | 11 | EXT | Аномалия находится на упругопластическом изгибе: R=957 D, максимальное растяжение на 5.7 час. | 0.89 | (c)
61572.626 | 7.836 | 7.793 | -0.074 | -0.117 | 1888 | 2025 | 2008 | 102 | 58 | 5702 |  | CORR | GENE | 02:09 | 02:31 | 02:28 | 59 | 241 | 11 | EXT | Аномалия находится на упругопластическом изгибе: R=901 D, максимальное растяжение на 5.7 час. | 0.89 | (c)
61574.25 | 1.55 | 1.49 | -2.09 | -2.15 | 264 | 382 | 364 | 264 | 1490 | 5703 |  | CORR | GENE | 03:37 | 03:56 | 03:53 | 92 | 201 | 10 | EXT | Аномалия находится на упругопластическом изгибе: R=620 D, максимальное растяжение на 5.8 час. | 0.89 | (c)
61576.58 | 0.24 | 0.225 | -10.87 | -10.885 | 1050 | 1123 | 1121 | 1038 | 225 | 5704 |  | CORR | CIGR | 03:51 | 04:03 | 04:03 | 47 | 142 | 12 | EXT | Аномалия находится на упругопластическом изгибе: R=456 D, максимальное растяжение на 5.8 час. | 0.89 | (c)
61577.16 | 0.82 | 0.459 | -10.29 | -10.651 | -1947 | -1692 | -1597 | 283 | 459 | 5704 |  | CORR | GENE | 07:47 | 08:29 | 08:44 | 412 | 699 | 11 | EXT | Аномалия находится на упругопластическом изгибе: R=434 D, максимальное растяжение на 5.8 час. | 0.93 | (c)
61577.257 | 0.917 | 0.892 | -10.193 | -10.218 | 546 | 702 | 685 | 546 | 892 | 5704 |  | CORR | CIGR | 02:30 | 02:55 | 02:52 | 49 | 277 | 10 | EXT | Аномалия находится на упругопластическом изгибе: R=434 D, максимальное растяжение на 5.8 час. | 0.89 | (c)
61577.589 | 1.249 | 1.169 | -9.861 | -9.941 | 401 | 756 | 632 | 401 | 1169 | 5704 |  | CORR | GENE | 02:06 | 03:04 | 02:44 | 176 | 462 | 11 | EXT | Аномалия находится на упругопластическом изгибе: R=417 D, максимальное растяжение на 5.8 час. | 0.9 | (c)
61577.678 | 1.338 | 1.167 | -9.772 | -9.943 | -1958 | -1667 | -1642 | 273 | 1167 | 5704 |  | CORR | GENE | 07:46 | 08:33 | 08:37 | 335 | 632 | 11 | EXT | Аномалия находится на упругопластическом изгибе: R=417 D, максимальное растяжение на 5.8 час. | 0.93 | (c)
61577.938 | 1.598 | 1.566 | -9.512 | -9.544 | -1895 | -1692 | -1564 | 336 | 1566 | 5704 |  | CORR | GENE | 07:56 | 08:29 | 08:49 | 374 | 660 | 12 | EXT | Аномалия находится на упругопластическом изгибе: R=409 D, максимальное растяжение на 5.7 час. | 0.93 | (c)
61578.142 | 1.802 | 1.782 | -9.308 | -9.328 | 572 | 695 | 671 | 572 | 1782 | 5704 |  | CORR | CIGR | 02:34 | 02:54 | 02:50 | 48 | 199 | 10 | EXT | Аномалия находится на упругопластическом изгибе: R=401 D, максимальное растяжение на 5.7 час. | 0.89 | (c)
61578.562 | 2.222 | 2.184 | -8.888 | -8.926 | -1792 | -1746 | -1682 | 438 | 2184 | 5704 |  | CORR | CIGR | 08:12 | 08:20 | 08:30 | 49 | 221 | 10 | EXT | Аномалия находится на упругопластическом изгибе: R=389 D, максимальное растяжение на 5.7 час. | 0.89 | (c)
61579.958 | 3.618 | 3.54 | -7.492 | -7.57 | 452 | 741 | 683 | 452 | 3540 | 5704 |  | CORR | GENE | 02:15 | 03:01 | 02:52 | 137 | 462 | 11 | EXT | Аномалия находится на упругопластическом изгибе: R=365 D, максимальное растяжение на 5.6 час. | 0.9 | (c)
61580.817 | 4.477 | 4.399 | -6.633 | -6.711 | 1817 | 1881 | 2016 | 15 | 4399 | 5704 |  | CORR | GENE | 05:55 | 06:05 | 06:27 | 114 | 398 | 10 | EXT | Аномалия находится на упругопластическом изгибе: R=372 D, максимальное растяжение на 5.7 час. | 0.99 | (c)
61580.833 | 4.493 | 4.432 | -6.617 | -6.678 | 351 | 592 | 539 | 351 | 4432 | 5704 |  | CORR | GENE | 01:58 | 02:37 | 02:29 | 96 | 377 | 15 | EXT | Аномалия находится на упругопластическом изгибе: R=372 D, максимальное растяжение на 5.7 час. | 0.89 | (c)
61580.984 | 4.644 | 4.622 | -6.466 | -6.488 | 1437 | 1486 | 1521 | 625 | 4622 | 5704 |  | CORR | CIGR | 04:54 | 05:01 | 05:07 | 38 | 169 | 12 | EXT | Аномалия находится на упругопластическом изгибе: R=372 D, максимальное растяжение на 5.7 час. | 0.95 | (c)
61581.571 | 5.231 | 5.183 | -5.879 | -5.927 | -2050 | -1921 | -1814 | 180 | 5183 | 5704 |  | CORR | GENE | 07:31 | 07:52 | 08:09 | 80 | 474 | 13 | EXT | Аномалия находится на упругопластическом изгибе: R=380 D, максимальное растяжение на 5.8 час. | 0.89 | (c)
61581.646 | 5.306 | 5.286 | -5.804 | -5.824 | 93 | 174 | 228 | 93 | 5286 | 5704 |  | CORR | GENE | 01:17 | 01:30 | 01:38 | 70 | 269 | 10 | EXT | Аномалия находится на упругопластическом изгибе: R=380 D, максимальное растяжение на 5.8 час. | 0.89 | (c)
61582.103 | 5.763 | 5.712 | -5.347 | -5.398 | 1095 | 1411 | 1466 | 393 | 5294 | 5704 |  | CORR | GENE | 03:58 | 04:49 | 04:58 | 104 | 743 | 10 | EXT | Аномалия находится на упругопластическом изгибе: R=388 D, максимальное растяжение на 5.8 час. | 0.94 | (c)
61582.181 | 5.841 | 5.734 | -5.269 | -5.376 | -1864 | -1759 | -1626 | 366 | 5237 | 5704 |  | CORR | GENE | 08:01 | 08:18 | 08:39 | 139 | 477 | 10 | EXT | Аномалия находится на упругопластическом изгибе: R=388 D, максимальное растяжение на 5.8 час. | 0.9 | (c)
61582.944 | 6.604 | 6.477 | -4.506 | -4.633 | 551 | 659 | 678 | 551 | 4495 | 5704 |  | CORR | GENE | 02:31 | 02:48 | 02:51 | 138 | 254 | 10 | EXT | Аномалия находится на упругопластическом изгибе: R=395 D, максимальное растяжение на 5.9 час. | 0.9 | (c)
61583.324 | 6.984 | 6.954 | -4.126 | -4.156 | 986 | 1036 | 1109 | 986 | 4095 | 5704 |  | CORR | GENE | 03:41 | 03:49 | 04:01 | 61 | 245 | 11 | EXT | Аномалия находится на упругопластическом изгибе: R=396 D, максимальное растяжение на 5.9 час. | 0.89 | (c)
61584.409 | 8.069 | 8.04 | -3.041 | -3.07 | 1828 | 2012 | 1992 | 75 | 2971 | 5704 |  | CORR | GENE | 05:57 | 06:26 | 06:23 | 99 | 327 | 16 | EXT | Аномалия находится на упругопластическом изгибе: R=413 D, максимальное растяжение на 6 час. | 0.96 | (c)
61586.846 | 10.506 | 10.487 | -0.604 | -0.623 | 572 | 685 | 673 | 572 | 572 | 5704 |  | CORR | GENE | 02:34 | 02:52 | 02:50 | 51 | 202 | 10 | EXT | Аномалия находится на упругопластическом изгибе: R=494 D, максимальное растяжение на 6.3 час. | 0.89 | (c)
61587.45 | 0 | -0.03 | -11.27 | -11.3 | -654 | -414 | -419 | 183 |  | 5705 | Нарушение формы кольцевого шва | GWAN |  | 11:55 | 00:34 | 00:33 | 0 | 471 |  | EXT | Нарушение формы кольцевого шва Аномалия находится на упругопластическом изгибе: R=516 D, максимальное растяжение на 6.3 час. |  | (c)
61593.312 | 5.862 | 5.828 | -5.408 | -5.442 | 1984 | 2083 | 2129 | 0 | 5344 | 5705 |  | CORR | GENE | 07:01 | 07:17 | 07:24 | 98 | 290 | 12 | EXT | Аномалия находится на упругопластическом изгибе: R=836 D, максимальное растяжение на 6.8 час. | 0.75 | (c)
61594.802 | 7.352 | 7.329 | -3.918 | -3.941 | 2053 | 2123 | 2131 | 23 | 3899 | 5705 |  | CORR | CIGR | 07:12 | 07:23 | 07:24 | 42 | 155 | 11 | EXT | Аномалия находится на упругопластическом изгибе: R=840 D, максимальное растяжение на 6.6 час. | 0.74 | (c)
61594.818 | 7.368 | 7.256 | -3.902 | -4.014 | 995 | 1350 | 1363 | 500 | 3825 | 5705 |  | CORR | GENE | 04:21 | 05:18 | 05:20 | 189 | 735 | 11 | EXT | Аномалия находится на упругопластическом изгибе: R=840 D, максимальное растяжение на 6.6 час. | 0.76 | (c)
61609.403 | 10.683 | 10.636 | -0.777 | -0.824 | 2138 | 2160 | 2159 | 50 | 722 | 5706 |  | CORR | AXGR | 08:24 | 08:28 | 08:28 | 102 | 43 | 11 | EXT | Аномалия находится на отводе. | 0.75 | (c)
61610.18 | 0 | -0.03 | -11.43 | -11.46 | -538 | -389 | -344 | 150 |  | 5707 | Нарушение формы кольцевого шва | GWAN |  | 01:28 | 01:52 | 01:59 | 0 | 388 |  | EXT | Нарушение формы кольцевого шва Аномалия находится на отводе. Аномалия находится на упругопластическом изгибе: R=349 D, максимальное растяжение на 6.2 час. |  | (c)
61759.924 | 1.504 | 1.46 | -9.906 | -9.95 | -152 | -106 | -89 | 27 | 1460 | 5721 | Дефект проката | MIAN | GENE | 01:47 | 01:55 | 01:57 | 73 | 125 |  | INT | Дефект проката Эквивалент потери металла 11%. Аномалия находится на отводе. |  | (c)
61849.87 | 0 | -0.013 | -11.14 | -11.153 | 981 | 1325 | 1301 | 610 |  | 5729 | Нарушение формы кольцевого шва | GWAN |  | 11:42 | 00:37 | 00:33 | 0 | 640 |  | EXT | Нарушение формы кольцевого шва |  | (c)
61849.87 | 0 | -0.018 | -11.14 | -11.158 | 1778 | 2151 | 2043 | 0 |  | 5729 | Нарушение формы кольцевого шва | GWAN |  | 01:50 | 02:50 | 02:33 | 0 | 530 |  | EXT | Нарушение формы кольцевого шва |  | (c)
61849.87 | 0 | -0.024 | -11.14 | -11.164 | -1776 | -1370 | -1446 | 455 |  | 5729 | Нарушение формы кольцевого шва | GWAN |  | 04:17 | 05:22 | 05:10 | 0 | 660 |  | EXT | Нарушение формы кольцевого шва |  | (c)
61872.41 | 0 | -0.015 | -11.26 | -11.275 | -1833 | -1592 | -1577 | 397 |  | 5731 | Нарушение формы кольцевого шва | GWAN |  | 06:36 | 07:15 | 07:17 | 0 | 512 |  | EXT | Нарушение формы кольцевого шва |  | (c)
61872.41 | 0 | -0.011 | -11.26 | -11.271 | -680 | -347 | -423 | 166 |  | 5731 | Нарушение формы кольцевого шва | GWAN |  | 09:42 | 10:36 | 10:24 | 0 | 514 |  | EXT | Нарушение формы кольцевого шва |  | (c)
61940.66 | 0 | -0.051 | -11.13 | -11.181 | 319 | 666 | 564 | 319 |  | 5737 | Нарушение формы кольцевого шва | GWAN |  | 08:31 | 09:27 | 09:11 | 0 | 490 |  | EXT | Нарушение формы кольцевого шва |  | (c)
61943.544 | 2.884 | 2.884 | -8.246 | -8.246 | -849 | -801 | -797 | 745 | 2884 | 5737 |  | CORR | CIGR | 05:23 | 05:30 | 05:31 | 23 | 104 | 13 | EXT |  | 0.89 | (c)
61950.246 | 9.586 | 9.57 | -1.544 | -1.56 | -1631 | -1571 | -1568 | 1505 | 1519 | 5737 |  | CORR | CIGR | 03:16 | 03:26 | 03:27 | 41 | 126 | 10 | EXT |  | 0.89 | (c)
61956.36 | 4.57 | 4.204 | -6.2 | -6.566 | 1872 | 2090 | 2084 | 1872 | 4204 | 5738 |  | CORR | GENE | 04:03 | 04:38 | 04:37 | 418 | 424 | 10 | EXT | Аномалия находится на упругопластическом изгибе: R=746 D, максимальное растяжение на 7.2 час. | 0.93 | (c)
61957.329 | 5.539 | 5.458 | -5.231 | -5.312 | 400 | 517 | 509 | 400 | 5139 | 5738 |  | ARTD | GENE | 00:05 | 00:24 | 00:23 | 173 | 218 |  | EXT | Наплавка. Аномалия находится на упругопластическом изгибе: R=664 D, максимальное растяжение на 7.1 час. |  | (c)
61969.274 | 6.714 | 6.667 | -2.596 | -2.643 | 1114 | 1215 | 1290 | 1114 | 2482 | 5739 |  | CORR | GENE | 03:52 | 04:08 | 04:21 | 161 | 352 | 12 | EXT | Аномалия находится на упругопластическом изгибе: R=563 D, максимальное растяжение на 6.9 час. | 0.9 | (c)
61969.365 | 6.805 | 6.729 | -2.505 | -2.581 | 1626 | 1826 | 2180 | 1626 | 2191 | 5739 |  | CORR | GENE | 05:15 | 05:47 | 06:44 | 390 | 1108 | 11 | EXT | Аномалия находится на упругопластическом изгибе: R=563 D, максимальное растяжение на 6.9 час. | 0.93 | (c)
61969.641 | 7.081 | 7.073 | -2.229 | -2.237 | 1148 | 1216 | 1298 | 1148 | 2070 | 5739 |  | CORR | GENE | 03:58 | 04:09 | 04:22 | 167 | 301 | 12 | EXT | Аномалия находится на упругопластическом изгибе: R=580 D, максимальное растяжение на 6.9 час. | 0.91 | (c)
61970.152 | 7.592 | 7.444 | -1.718 | -1.866 | 1028 | 1208 | 1388 | 1028 | 1672 | 5739 |  | CORR | GENE | 03:38 | 04:07 | 04:36 | 194 | 719 | 10 | EXT | Аномалия находится на упругопластическом изгибе: R=602 D, максимальное растяжение на 6.9 час. | 0.91 | (c)
61971.633 | 9.073 | 8.926 | -0.237 | -0.384 | 1143 | 1263 | 1286 | 1143 | 206 | 5739 |  | CORR | GENE | 03:57 | 04:16 | 04:20 | 178 | 286 | 15 | EXT | Аномалия находится на упругопластическом изгибе: R=672 D, максимальное растяжение на 7.1 час. | 0.91 | (c)
62008.488 | 2.318 | 2.291 | -8.882 | -8.909 | -1486 | -1440 | -1428 | 745 | 2291 | 5743 |  | CORR | CIGR | 05:20 | 05:27 | 05:29 | 42 | 116 | 12 | EXT |  | 0.89 | (c)
62009.029 | 2.859 | 2.76 | -8.341 | -8.44 | 1650 | 1770 | 1770 | 340 | 2760 | 5743 |  | DENT | GENE | 01:46 | 02:05 | 02:05 | 204 | 240 | 0.2 | N/A | Глубина вмятины: 3 мм (0,2%). Линейка: 20 см в (276 см; 02:05 ч:мин) |  | (c)
62010.69 | 4.52 | 4.489 | -6.68 | -6.711 | -374 | -297 | -305 | 235 | 4489 | 5743 |  | CORR | CIGR | 08:19 | 08:32 | 08:31 | 34 | 139 | 11 | EXT |  | 0.89 | (c)
62011.362 | 5.192 | 5.024 | -6.008 | -6.176 | -1715 | -311 | -853 | 0 | 5024 | 5743 |  | GOUG | GENE | 04:43 | 08:29 | 07:02 | 169 | 1723 | 7 | EXT | Задир. |  | (c)
62011.613 | 5.443 | 5.387 | -5.757 | -5.813 | -1805 | -1649 | -1707 | 426 | 5387 | 5743 |  | GOUG | GENE | 04:28 | 04:54 | 04:44 | 334 | 195 | 7 | EXT | Задир. |  | (c)
62011.978 | 5.808 | 5.788 | -5.392 | -5.412 | -518 | -458 | -469 | 419 | 5392 | 5743 |  | CORR | CIGR | 07:56 | 08:06 | 08:04 | 20 | 99 | 12 | EXT |  | 0.89 | (c)
62014.492 | 8.322 | 8.285 | -2.878 | -2.915 | -199 | -100 | -81 | 0 | 2847 | 5743 |  | CORR | GENE | 08:48 | 09:04 | 09:07 | 68 | 236 | 10 | EXT |  | 0.89 | (c)
62028.983 | 1.553 | 1.538 | -9.527 | -9.542 | 1635 | 1729 | 1723 | 420 | 1538 | 5745 |  | CORR | CIGR | 05:50 | 06:05 | 06:04 | 27 | 176 | 11 | EXT |  | 0.89 | (c)
62029.657 | 2.227 | 2.21 | -8.853 | -8.87 | 1201 | 1275 | 1277 | 878 | 2210 | 5745 |  | CORR | CIGR | 04:40 | 04:52 | 04:52 | 36 | 152 | 10 | EXT |  | 0.89 | (c)
62029.878 | 2.448 | 2.395 | -8.632 | -8.685 | 1268 | 1394 | 1384 | 731 | 2395 | 5745 |  | CORR | GENE | 04:51 | 05:11 | 05:10 | 77 | 232 | 10 | EXT |  | 0.89 | (c)
62035.974 | 8.544 | 8.513 | -2.536 | -2.567 | -2072 | -2015 | -1940 | 158 | 2536 | 5745 |  | CORR | CIGR | 07:52 | 08:01 | 08:13 | 31 | 264 | 10 | EXT |  | 0.89 | (c)
62046.99 | 8.48 | 8.413 | -2.99 | -3.057 | -2019 | -1857 | -1730 | 211 | 2973 | 5746 |  | CORR | GENE | 08:07 | 08:33 | 08:54 | 84 | 579 | 10 | EXT |  | 0.89 | (c)
62047.019 | 8.509 | 8.405 | -2.961 | -3.065 | 60 | 81 | 89 | 60 | 2889 | 5746 | Дефект проката | MIAN | GENE | 01:43 | 01:46 | 01:47 | 176 | 58 |  | INT | Дефект проката Эквивалент потери металла 10%. |  | (c)
62050.539 | 0.559 | 0.487 | -10.731 | -10.803 | 884 | 1495 | 1357 | 400 | 487 | 5747 |  | CORR | GENE | 02:26 | 04:04 | 03:42 | 159 | 946 | 10 | EXT |  | 0.9 | (c)
62051.348 | 1.368 | 1.278 | -9.922 | -10.012 | 1330 | 1453 | 1621 | 319 | 1278 | 5747 |  | CORR | GENE | 03:37 | 03:57 | 04:24 | 109 | 581 | 10 | EXT |  | 0.89 | (c)
62051.709 | 1.729 | 1.7 | -9.561 | -9.59 | 1380 | 1741 | 1657 | 297 | 1700 | 5747 |  | CORR | GENE | 03:46 | 04:44 | 04:30 | 86 | 553 | 11 | EXT |  | 0.89 | (c)
62052.147 | 2.167 | 2.108 | -9.123 | -9.182 | 1317 | 1612 | 1580 | 388 | 2108 | 5747 |  | CORR | GENE | 03:35 | 04:23 | 04:18 | 105 | 526 | 10 | EXT |  | 0.89 | (c)
62052.232 | 2.252 | 2.216 | -9.038 | -9.074 | 846 | 1023 | 1020 | 846 | 2216 | 5747 |  | CORR | GENE | 02:19 | 02:48 | 02:47 | 59 | 349 | 11 | EXT |  | 0.89 | (c)
62052.531 | 2.551 | 2.521 | -8.739 | -8.769 | 1625 | 1735 | 1764 | 328 | 2521 | 5747 |  | CORR | CIGR | 04:25 | 04:43 | 04:47 | 50 | 278 | 10 | EXT |  | 0.89 | (c)
62054.548 | 4.568 | 4.535 | -6.722 | -6.755 | 1447 | 1605 | 1635 | 407 | 4535 | 5747 |  | CORR | GENE | 03:56 | 04:22 | 04:27 | 88 | 376 | 10 | EXT |  | 0.89 | (c)
62055.41 | 5.43 | 5.388 | -5.86 | -5.902 | 1410 | 1529 | 1555 | 530 | 5388 | 5747 |  | CORR | GENE | 03:50 | 04:10 | 04:14 | 60 | 291 | 10 | EXT |  | 0.89 | (c)
62055.819 | 5.839 | 5.814 | -5.451 | -5.476 | 1452 | 1523 | 1544 | 594 | 5436 | 5747 |  | CORR | CIGR | 03:57 | 04:09 | 04:12 | 40 | 184 | 11 | EXT |  | 0.89 | (c)
62056.797 | 6.817 | 6.795 | -4.473 | -4.495 | 1272 | 1390 | 1379 | 745 | 4446 | 5747 |  | CORR | CIGR | 03:28 | 03:47 | 03:45 | 49 | 214 | 10 | EXT |  | 0.89 | (c)
62072.96 | 0 | -0.042 | -3.58 | -3.622 | -2118 | -464 | -428 | 0 |  | 5749 | Нарушение формы кольцевого шва | GWAN |  | 02:42 | 07:09 | 07:15 | 0 | 3381 |  | EXT | Нарушение формы кольцевого шва |  | (c)
62077.174 | 0.634 | 0.574 | -1.416 | -1.476 | -983 | -816 | -808 | 634 | 574 | 5750 |  | CORR | GENE | 09:17 | 09:44 | 09:45 | 93 | 349 | 10 | EXT |  | 0.89 | (c)
62078.402 | 1.862 | 1.455 | -0.188 | -0.595 | -1029 | -995 | -969 | 909 | 168 | 5750 |  | CORR | GENE | 09:09 | 09:15 | 09:19 | 427 | 119 | 10 | EXT |  | 0.93 | (c)
62081.623 | 3.033 | 3.022 | -8.467 | -8.478 | 1299 | 1343 | 1368 | 794 | 3022 | 5751 |  | CORR | CIGR | 04:24 | 04:31 | 04:35 | 26 | 137 | 10 | EXT |  | 0.89 | (c)
62087.041 | 8.451 | 8.433 | -3.049 | -3.067 | -2140 | -2049 | -2063 | 91 | 3032 | 5751 |  | CORR | CIGR | 07:09 | 07:24 | 07:21 | 35 | 154 | 12 | EXT |  | 0.89 | (c)
62089.783 | 11.193 | 11.018 | -0.307 | -0.482 | -1692 | -1672 | -1635 | 538 | 252 | 5751 |  | CORR | GENE | 08:21 | 08:24 | 08:31 | 230 | 115 | 10 | EXT |  | 0.91 | (c)
62100.563 | 10.473 | 10.394 | -0.997 | -1.076 | 559 | 793 | 899 | 559 | 958 | 5752 |  | CORR | GENE | 03:29 | 04:06 | 04:24 | 118 | 679 | 13 | EXT |  | 0.9 | (c)
62100.914 | 10.824 | 10.766 | -0.646 | -0.704 | 917 | 1299 | 1258 | 631 | 591 | 5752 |  | CORR | GENE | 04:27 | 05:28 | 05:22 | 113 | 682 | 11 | EXT |  | 0.89 | (c)
62102.539 | 0.979 | 0.539 | -6.491 | -6.931 | -1046 | -1001 | -1008 | 971 | 539 | 5753 |  | CORR | GENE | 09:24 | 09:31 | 09:30 | 605 | 75 | 10 | EXT |  | 0.94 | (c)
62123.409 | 2.899 | 2.889 | -7.701 | -7.711 | 1505 | 1548 | 1552 | 630 | 2889 | 5755 |  | CORR | CIGR | 06:07 | 06:14 | 06:15 | 25 | 96 | 14 | EXT |  | 0.89 | (c)
62187.37 | 11.08 | 11.053 | -0.44 | -0.467 | 1499 | 1571 | 1599 | 1499 | 383 | 5760 |  | CORR | GENE | 04:33 | 04:45 | 04:49 | 84 | 199 | 10 | EXT |  | 0.89 | (c)
62198.643 | 10.833 | 10.779 | -0.827 | -0.881 | 712 | 881 | 936 | 712 | 787 | 5761 |  | CORR | GENE | 06:05 | 06:32 | 06:41 | 94 | 448 | 10 | EXT |  | 0.89 | (c)
62200.941 | 1.471 | 1.442 | -9.359 | -9.388 | 601 | 699 | 699 | 601 | 1442 | 5762 |  | CORR | CIGR | 04:03 | 04:19 | 04:19 | 29 | 196 | 10 | EXT |  | 0.89 | (c)
62201.44 | 1.97 | 1.936 | -8.86 | -8.894 | 1990 | 2093 | 2097 | 27 | 1936 | 5762 |  | CORR | GENE | 07:47 | 08:04 | 08:04 | 53 | 214 | 10 | EXT |  | 0.89 | (c)
62203.868 | 4.398 | 4.19 | -6.432 | -6.64 | 961 | 1334 | 1256 | 679 | 4190 | 5762 |  | DENT | GENE | 05:01 | 06:01 | 05:49 | 429 | 591 | 0.4 | N/A | Глубина вмятины: 6 мм (0,4%). Линейка: 43 см в (419 см; 06:01 ч:мин) |  | (c)
62208.983 | 9.513 | 9.475 | -1.317 | -1.355 | 685 | 744 | 829 | 685 | 1270 | 5762 |  | CORR | GENE | 04:16 | 04:26 | 04:40 | 85 | 289 | 10 | EXT |  | 0.89 | (c)
62210.178 | 10.708 | 10.672 | -0.122 | -0.158 | 499 | 548 | 570 | 499 | 118 | 5762 |  | CORR | CIGR | 03:46 | 03:54 | 03:58 | 40 | 143 | 10 | EXT |  | 0.89 | (c)
62210.3 | 0 | -0.016 | -11.38 | -11.396 | -519 | -319 | -304 | 88 |  | 5763 | Нарушение формы кольцевого шва | GWAN |  | 00:08 | 00:40 | 00:43 | 0 | 431 |  | EXT | Нарушение формы кольцевого шва |  | (c)
62210.3 | 0 | -0.009 | -11.38 | -11.389 | 1308 | 1687 | 1673 | 192 |  | 5763 | Нарушение формы кольцевого шва | GWAN |  | 05:03 | 06:04 | 06:02 | 0 | 731 |  | EXT | Нарушение формы кольцевого шва |  | (c)
62210.3 | 0 | -0.018 | -11.38 | -11.398 | -1861 | -1090 | -1415 | 370 |  | 5763 | Нарушение формы кольцевого шва | GWAN |  | 08:31 | 10:36 | 09:43 | 0 | 891 |  | EXT | Нарушение формы кольцевого шва |  | (c)
62210.627 | 0.327 | 0.168 | -11.053 | -11.212 | 783 | 818 | 914 | 783 | 168 | 5763 |  | CORR | GENE | 03:38 | 03:44 | 03:59 | 3409 | 262 | 14 | EXT |  | 1.02 | (b)
62210.967 | 0.667 | 0.646 | -10.713 | -10.734 | 562 | 597 | 632 | 562 | 646 | 5763 |  | CORR | CIGR | 03:03 | 03:08 | 03:14 | 27 | 139 | 10 | EXT |  | 0.89 | (c)
62211.558 | 1.258 | 0.345 | -10.122 | -11.035 | 301 | 357 | 371 | 301 | 345 | 5763 |  | CORR | GENE | 02:20 | 02:29 | 02:32 | 1337 | 139 | 10 | EXT |  | 0.96 | (c)
62215.423 | 5.123 | 4.932 | -6.257 | -6.448 | 2130 | 2155 | 2157 | 46 | 4932 | 5763 |  | CORR | GENE | 07:16 | 07:20 | 07:20 | 435 | 55 | 14 | EXT |  | 0.95 | (c)
62215.511 | 5.211 | 4.848 | -6.169 | -6.532 | -2199 | -2177 | -2171 | 32 | 4848 | 5763 |  | CORR | GENE | 07:37 | 07:40 | 07:41 | 515 | 56 | 12 | EXT |  | 0.95 | (c)
62215.802 | 5.502 | 5.457 | -5.878 | -5.923 | -2084 | -1954 | -1962 | 147 | 5457 | 5763 |  | CORR | GENE | 07:55 | 08:16 | 08:15 | 53 | 244 | 13 | EXT |  | 0.89 | (c)
62218.831 | 8.531 | 8.165 | -2.849 | -3.215 | 948 | 984 | 973 | 948 | 2666 | 5763 |  | CORR | GENE | 04:05 | 04:11 | 04:09 | 549 | 51 | 15 | EXT |  | 0.97 | (c)
62221.68 | 0 | -0.015 | -10.51 | -10.525 | -578 | -372 | -379 | 179 |  | 5764 | Нарушение формы кольцевого шва | GWAN |  | 01:15 | 01:48 | 01:47 | 0 | 400 |  | EXT | Нарушение формы кольцевого шва |  | (c)
62221.68 | 0 | -0.012 | -10.51 | -10.522 | 253 | 579 | 629 | 253 |  | 5764 | Нарушение формы кольцевого шва | GWAN |  | 03:29 | 04:22 | 04:30 | 0 | 752 |  | EXT | Нарушение формы кольцевого шва |  | (c)
62222.289 | 0.609 | 0.464 | -9.901 | -10.046 | 371 | 396 | 400 | 371 | 464 | 5764 |  | CORR | GENE | 03:48 | 03:52 | 03:53 | 298 | 57 | 10 | EXT |  | 0.92 | (c)
62223.787 | 2.107 | 2.093 | -8.403 | -8.417 | 965 | 1009 | 1031 | 965 | 2093 | 5764 |  | CORR | CIGR | 05:24 | 05:31 | 05:35 | 39 | 132 | 10 | EXT |  | 0.89 | (c)
62229.496 | 7.816 | 7.564 | -2.694 | -2.946 | 1784 | 1919 | 2021 | 0 | 2628 | 5764 |  | CORR | GENE | 07:36 | 07:58 | 08:15 | 318 | 473 | 14 | EXT |  | 0.94 | (c)
62230.436 | 8.756 | 8.74 | -1.754 | -1.77 | 602 | 646 | 686 | 602 | 1736 | 5764 |  | CORR | CIGR | 04:26 | 04:33 | 04:39 | 34 | 166 | 10 | EXT |  | 0.89 | (c)
62230.987 | 9.307 | 9.272 | -1.203 | -1.238 | 906 | 1073 | 1031 | 906 | 1132 | 5764 |  | CORR | GENE | 05:15 | 05:42 | 05:35 | 106 | 249 | 10 | EXT |  | 0.89 | (c)
62231.02 | 9.34 | 9.284 | -1.17 | -1.226 | 1607 | 1656 | 1755 | 327 | 1130 | 5764 |  | CORR | GENE | 07:08 | 07:16 | 07:32 | 96 | 297 | 10 | EXT |  | 0.89 | (c)
62231.276 | 9.596 | 9.476 | -0.914 | -1.034 | 1782 | 1808 | 1806 | 400 | 814 | 5764 |  | CORR | GENE | 07:36 | 07:40 | 07:40 | 220 | 48 | 10 | EXT |  | 0.91 | (c)
62232.885 | 0.695 | 0.502 | -1.425 | -1.618 | 161 | 751 | 497 | 161 | 502 | 5765 |  | CORR | GENE | 02:54 | 04:30 | 03:49 | 304 | 673 | 10 | EXT |  | 0.92 | (c)
62233.848 | 1.658 | 1.597 | -0.462 | -0.523 | 107 | 412 | 400 | 107 | 396 | 5765 |  | CORR | GENE | 02:46 | 03:35 | 03:33 | 127 | 587 | 10 | EXT |  | 0.89 | (c)
62234.364 | 0.054 | 0.033 | -9.076 | -9.097 | -9 | 219 | 150 | 0 | 33 | 5766 |  | CORR | GENE | 02:26 | 03:02 | 02:51 | 64 | 318 | 10 | EXT |  | 0.89 | (c)
62239.115 | 4.805 | 4.789 | -4.325 | -4.341 | 151 | 291 | 263 | 151 | 4296 | 5766 |  | CORR | CIGR | 02:51 | 03:14 | 03:09 | 45 | 223 | 11 | EXT |  | 0.89 | (c)
62240.057 | 5.747 | 5.717 | -3.383 | -3.413 | 561 | 847 | 793 | 561 | 3353 | 5766 |  | CORR | GENE | 03:57 | 04:44 | 04:35 | 60 | 465 | 10 | EXT |  | 0.89 | (c)
62240.487 | 6.177 | 6.067 | -2.953 | -3.063 | 531 | 690 | 958 | 531 | 2905 | 5766 |  | CORR | GENE | 03:53 | 04:18 | 05:02 | 158 | 853 | 10 | EXT |  | 0.9 | (c)
62240.749 | 6.439 | 6.398 | -2.691 | -2.732 | 1362 | 1392 | 1503 | 586 | 2678 | 5766 |  | CORR | GENE | 06:07 | 06:12 | 06:30 | 54 | 282 | 10 | EXT |  | 0.89 | (c)
62245.247 | 1.807 | 1.688 | -9.763 | -9.882 | -2137 | -1980 | -2011 | 93 | 1688 | 5767 |  | CORR | GENE | 03:20 | 03:46 | 03:41 | 176 | 252 | 23 | EXT |  | 0.93 | (c)
62249.231 | 5.791 | 5.753 | -5.779 | -5.817 | -1576 | -1519 | -1421 | 655 | 5753 | 5767 |  | CORR | CIGR | 04:51 | 04:60 | 05:16 | 45 | 309 | 12 | EXT |  | 0.89 | (c)
62255.7 | 0.69 | 0.669 | -10.76 | -10.781 | -474 | -360 | -333 | 192 | 669 | 5768 |  | CORR | CIGR | 07:46 | 08:05 | 08:09 | 38 | 282 | 12 | EXT |  | 0.89 | (c)
62259.365 | 4.355 | 4.332 | -7.095 | -7.118 | -1908 | -1784 | -1769 | 323 | 4332 | 5768 |  | CORR | CIGR | 03:55 | 04:15 | 04:17 | 40 | 277 | 12 | EXT |  | 0.89 | (c)
62260.433 | 5.423 | 5.336 | -6.027 | -6.114 | -1960 | -1795 | -1685 | 270 | 5336 | 5768 |  | CORR | GENE | 03:46 | 04:13 | 04:31 | 112 | 551 | 10 | EXT |  | 0.89 | (c)
62261.209 | 6.199 | 6.16 | -5.251 | -5.29 | -1863 | -1669 | -1715 | 367 | 5225 | 5768 |  | CORR | GENE | 04:02 | 04:33 | 04:26 | 65 | 296 | 11 | EXT |  | 0.89 | (c)
62265.757 | 10.747 | 10.722 | -0.703 | -0.728 | -587 | -476 | -464 | 341 | 683 | 5768 |  | CORR | CIGR | 07:28 | 07:46 | 07:48 | 45 | 246 | 12 | EXT |  | 0.89 | (c)
62265.765 | 10.755 | 10.728 | -0.695 | -0.722 | -1777 | -1729 | -1628 | 453 | 681 | 5768 |  | CORR | CIGR | 04:16 | 04:24 | 04:40 | 41 | 298 | 11 | EXT |  | 0.89 | (c)
62266.682 | 0.222 | 0.212 | -11.318 | -11.328 | -1242 | -871 | -1020 | 799 | 212 | 5769 |  | CORR | GENE | 08:13 | 09:13 | 08:49 | 92 | 443 | 11 | EXT |  | 0.89 | (c)
62267.18 | 0.72 | 0.689 | -10.82 | -10.851 | 1479 | 1644 | 1665 | 379 | 689 | 5769 |  | CORR | GENE | 03:32 | 03:59 | 04:02 | 53 | 372 | 10 | EXT |  | 0.89 | (c)
62268.316 | 1.856 | 1.822 | -9.684 | -9.718 | -1154 | -961 | -988 | 821 | 1822 | 5769 |  | CORR | GENE | 08:27 | 08:59 | 08:54 | 73 | 334 | 10 | EXT |  | 0.89 | (c)
62268.506 | 2.046 | 2.022 | -9.494 | -9.518 | -1060 | -889 | -946 | 831 | 2022 | 5769 |  | CORR | CIGR | 08:42 | 09:10 | 09:01 | 41 | 230 | 10 | EXT |  | 0.89 | (c)
62268.813 | 2.353 | 2.325 | -9.187 | -9.215 | 1239 | 1341 | 1337 | 796 | 2325 | 5769 |  | CORR | CIGR | 02:54 | 03:10 | 03:09 | 50 | 195 | 10 | EXT |  | 0.89 | (c)
62269.562 | 3.102 | 3.067 | -8.438 | -8.473 | -858 | -507 | -590 | 323 | 3067 | 5769 |  | CORR | GENE | 09:15 | 10:12 | 09:58 | 133 | 535 | 10 | EXT |  | 0.9 | (c)
62269.856 | 3.396 | 3.358 | -8.144 | -8.182 | -773 | -626 | -626 | 478 | 3358 | 5769 |  | CORR | GENE | 09:29 | 09:53 | 09:53 | 72 | 294 | 12 | EXT |  | 0.89 | (c)
62270.264 | 3.804 | 3.787 | -7.736 | -7.753 | 1059 | 1170 | 1283 | 724 | 3787 | 5769 |  | CORR | CIGR | 02:25 | 02:43 | 03:01 | 47 | 447 | 11 | EXT |  | 0.89 | (c)
62271.209 | 4.749 | 4.691 | -6.791 | -6.849 | -1519 | -862 | -1009 | 498 | 4691 | 5769 |  | CORR | GENE | 07:28 | 09:14 | 08:51 | 204 | 1021 | 10 | EXT |  | 0.9 | (c)
62271.393 | 4.933 | 4.859 | -6.607 | -6.681 | 1161 | 1389 | 1419 | 554 | 4859 | 5769 |  | CORR | GENE | 02:41 | 03:18 | 03:23 | 109 | 515 | 12 | EXT |  | 0.89 | (c)
62271.533 | 5.073 | 5.06 | -6.467 | -6.48 | -284 | -241 | -232 | 180 | 5060 | 5769 |  | CORR | CIGR | 10:48 | 10:55 | 10:56 | 28 | 105 | 11 | EXT |  | 0.89 | (c)
62272.459 | 5.999 | 5.898 | -5.541 | -5.642 | 1169 | 1379 | 1505 | 389 | 5501 | 5769 |  | CORR | GENE | 02:42 | 03:16 | 03:37 | 141 | 673 | 10 | EXT |  | 0.9 | (c)
62272.92 | 6.46 | 6.394 | -5.08 | -5.146 | -1580 | -887 | -1056 | 533 | 4896 | 5769 |  | CORR | GENE | 07:19 | 09:10 | 08:43 | 250 | 1046 | 10 | EXT |  | 0.91 | (c)
62273.654 | 7.194 | 7.158 | -4.346 | -4.382 | -1567 | -960 | -1171 | 663 | 4216 | 5769 |  | CORR | GENE | 07:21 | 08:59 | 08:25 | 166 | 793 | 10 | EXT |  | 0.9 | (c)
62274.233 | 7.773 | 7.56 | -3.767 | -3.98 | 1965 | -1948 | -2168 | 0 | 3668 | 5769 |  | CORR | GENE | 04:51 | 06:19 | 05:44 | 312 | 656 | 11 | EXT |  | 0.92 | (c)
62277.385 | 10.925 | 10.472 | -0.615 | -1.068 | 2146 | 2168 | 2170 | 37 | 357 | 5769 |  | CORR | AXGR | 05:20 | 05:24 | 05:24 | 711 | 47 | 10 | EXT |  | 0.95 | (c)
62277.653 | 11.193 | 11.115 | -0.347 | -0.425 | -1487 | -1090 | -1166 | 744 | 298 | 5769 |  | CORR | GENE | 07:34 | 08:38 | 08:25 | 127 | 641 | 10 | EXT |  | 0.89 | (c)
62288.055 | 10.055 | 9.908 | -1.345 | -1.492 | -821 | -785 | -768 | 714 | 1069 | 5770 |  | CORR | GENE | 07:00 | 07:06 | 07:09 | 423 | 107 | 10 | EXT |  | 0.93 | (c)
62302.222 | 1.602 | 1.577 | -9.198 | -9.223 | -1584 | -1478 | -1488 | 646 | 1577 | 5772 |  | CORR | GENE | 08:07 | 08:25 | 08:23 | 49 | 192 | 10 | EXT |  | 0.89 | (c)
62303.645 | 3.025 | 2.944 | -7.775 | -7.856 | -1560 | -1401 | -1422 | 670 | 2944 | 5772 |  | CORR | GENE | 08:11 | 08:37 | 08:34 | 109 | 276 | 14 | EXT |  | 0.9 | (c)
62305.793 | 5.173 | 5.161 | -5.627 | -5.639 | 989 | 1070 | 1068 | 989 | 5161 | 5772 |  | CORR | CIGR | 03:03 | 03:16 | 03:16 | 31 | 159 | 10 | EXT |  | 0.89 | (c)
62313.768 | 2.348 | 2.28 | -8.762 | -8.83 | -1410 | -1360 | -1352 | 820 | 2280 | 5773 |  | DENT | GENE | 08:36 | 08:44 | 08:46 | 113 | 117 | 0.3 | N/A | Глубина вмятины: 4 мм (0,3%). Линейка: 11 см в (228 см; 08:44 ч:мин) |  | (c)
62314.692 | 3.272 | 3.182 | -7.838 | -7.928 | 437 | 487 | 498 | 437 | 3182 | 5773 |  | ARTD | GENE | 01:35 | 01:43 | 01:44 | 120 | 122 |  | EXT | Наплавка. |  | (c)
62318.937 | 7.517 | 7.48 | -3.593 | -3.63 | 1867 | 2182 | 2074 | 0 | 3521 | 5773 |  | CORR | GENE | 05:25 | 06:16 | 05:59 | 109 | 415 | 10 | EXT |  | 0.89 | (c)
62320.308 | 8.888 | 8.815 | -2.222 | -2.295 | 1582 | 1819 | 1942 | 0 | 2163 | 5773 |  | CORR | GENE | 04:39 | 05:18 | 05:37 | 132 | 721 | 10 | EXT |  | 0.9 | (c)
62321.65 | 10.23 | 10.171 | -0.88 | -0.939 | 720 | 835 | 909 | 720 | 849 | 5773 |  | CORR | GENE | 02:20 | 02:39 | 02:51 | 90 | 378 | 10 | EXT |  | 0.89 | (c)
62321.879 | 10.459 | 10.442 | -0.651 | -0.668 | 776 | 849 | 869 | 776 | 642 | 5773 |  | CORR | CIGR | 02:29 | 02:41 | 02:44 | 26 | 188 | 11 | EXT |  | 0.89 | (c)
62322.422 | 11.002 | 10.989 | -0.108 | -0.121 | 841 | 1006 | 962 | 841 | 77 | 5773 |  | CORR | CIGR | 02:40 | 03:06 | 02:59 | 44 | 242 | 11 | EXT |  | 0.89 | (c)
62322.653 | 0.123 | 0.1 | -10.357 | -10.38 | 2077 | 2177 | 2158 | 0 | 100 | 5774 |  | CORR | CIGR | 04:03 | 04:19 | 04:16 | 44 | 163 | 10 | EXT |  | 0.89 | (c)
62324.705 | 2.175 | 2.15 | -8.305 | -8.33 | -629 | -522 | -516 | 403 | 2150 | 5774 |  | CORR | GENE | 08:46 | 09:03 | 09:04 | 48 | 226 | 10 | EXT |  | 0.89 | (c)
62325.036 | 2.506 | 2.409 | -7.974 | -8.071 | 2074 | 2094 | 2096 | 113 | 2409 | 5774 |  | CORR | AXGR | 04:02 | 04:06 | 04:06 | 157 | 44 | 13 | EXT |  | 0.9 | (c)
62327.359 | 4.829 | 4.812 | -5.651 | -5.668 | -2220 | -2086 | -2080 | 11 | 4812 | 5774 |  | CORR | GENE | 04:29 | 04:51 | 04:52 | 48 | 280 | 10 | EXT |  | 0.89 | (c)
62327.428 | 4.898 | 4.87 | -5.582 | -5.61 | -1963 | -1620 | -1674 | 267 | 4870 | 5774 |  | CORR | GENE | 05:11 | 06:06 | 05:57 | 97 | 579 | 10 | EXT |  | 0.89 | (c)
62330.683 | 8.153 | 8.091 | -2.327 | -2.389 | -1297 | -1193 | -1129 | 934 | 2131 | 5774 |  | CORR | GENE | 06:58 | 07:15 | 07:25 | 258 | 335 | 10 | EXT |  | 0.91 | (c)
62332.349 | 9.819 | 9.7 | -0.661 | -0.78 | 2060 | 2180 | -1670 | 0 | 397 | 5774 |  | CORR | GENE | 04:00 | 04:19 | 05:58 | 383 | 1464 | 14 | EXT |  | 0.95 | (c)
62339.454 | 6.444 | 6.42 | -4.646 | -4.67 | 2042 | 2184 | 2170 | 0 | 4542 | 5775 |  | CORR | GENE | 04:47 | 05:10 | 05:08 | 128 | 256 | 15 | EXT |  | 0.9 | (c)
62340.41 | 7.4 | 7.279 | -3.69 | -3.811 | 2125 | 2194 | -1963 | 0 | 3496 | 5775 |  | CORR | GENE | 05:01 | 05:12 | 06:01 | 315 | 745 | 17 | EXT |  | 0.95 | (c)
62343.256 | 10.246 | 10.174 | -0.844 | -0.916 | 1645 | 1975 | 1983 | 0 | 728 | 5775 |  | CORR | GENE | 03:43 | 04:37 | 04:38 | 188 | 676 | 10 | EXT |  | 0.9 | (c)
62350.246 | 6.146 | 5.969 | -5.364 | -5.541 | 1366 | 1443 | 1437 | 723 | 5220 | 5776 |  | CORR | GENE | 03:36 | 03:48 | 03:47 | 321 | 141 | 10 | EXT |  | 0.92 | (c)
62351.26 | 7.16 | 7.157 | -4.35 | -4.353 | 1451 | 1536 | 1553 | 575 | 4320 | 5776 |  | CORR | CIGR | 03:50 | 04:03 | 04:06 | 33 | 204 | 12 | EXT |  | 0.89 | (c)
62351.469 | 7.369 | 7.352 | -4.141 | -4.158 | 1467 | 1523 | 1548 | 601 | 4128 | 5776 |  | CORR | CIGR | 03:52 | 04:01 | 04:05 | 30 | 163 | 10 | EXT |  | 0.89 | (c)
62351.913 | 7.813 | 7.702 | -3.697 | -3.808 | 1548 | 1611 | 1607 | 565 | 3576 | 5776 |  | CORR | GENE | 04:05 | 04:15 | 04:15 | 232 | 117 | 10 | EXT |  | 0.91 | (c)
62352.37 | 8.27 | 7.998 | -3.24 | -3.512 | -1642 | -1610 | -1605 | 589 | 2976 | 5776 |  | CORR | GENE | 07:31 | 07:36 | 07:36 | 536 | 72 | 13 | EXT |  | 0.96 | (c)
62356.949 | 1.339 | 1.132 | -3.061 | -3.268 | 1432 | 1432 | 1451 | 761 | 1132 | 5777 |  | CORR | AXGR | 02:10 | 02:10 | 02:13 | 360 | 37 | 10 | EXT |  | 0.93 | (c)
62357.076 | 1.466 | 1.436 | -2.934 | -2.964 | 1820 | 1940 | 1920 | 211 | 1436 | 5777 |  | CORR | GENE | 03:12 | 03:32 | 03:28 | 57 | 200 | 12 | EXT |  | 0.89 | (c)
62357.545 | 1.935 | 1.781 | -2.465 | -2.619 | 2047 | 2125 | 2109 | 59 | 1781 | 5777 |  | CORR | GENE | 03:49 | 04:01 | 03:59 | 386 | 124 | 10 | EXT |  | 0.93 | (c)
62357.632 | 2.022 | 1.848 | -2.378 | -2.552 | 1678 | 1678 | 1703 | 503 | 1848 | 5777 |  | CORR | GENE | 02:49 | 02:49 | 02:53 | 293 | 49 | 10 | EXT |  | 0.92 | (c)
62363.795 | 3.785 | 3.753 | -1.925 | -1.957 | 2166 | -2203 | -2204 | 0 | 1895 | 5778 |  | CORR | GENE | 04:02 | 04:17 | 04:17 | 62 | 181 | 10 | EXT |  | 0.89 | (c)
62365.72 | 0 | -0.043 | -11.46 | -11.503 | 1227 | 1537 | 1469 | 519 |  | 5779 | Вышлифовка на шве | GWAN | GENE | 01:26 | 02:16 | 02:05 | 51 | 484 | 14 | EXT | Вышлифовка на шве |  | (c)
62366.396 | 0.676 | 0.622 | -10.784 | -10.838 | 2183 | -2227 | -2205 | 0 | 622 | 5779 |  | CORR | GENE | 04:01 | 04:09 | 04:12 | 65 | 145 | 12 | EXT |  | 0.89 | (c)
62367.514 | 1.794 | 1.718 | -9.666 | -9.742 | -1761 | -1676 | -1603 | 469 | 1718 | 5779 |  | CORR | GENE | 05:24 | 05:38 | 05:49 | 96 | 316 | 12 | EXT |  | 0.89 | (c)
62369.303 | 3.583 | 3.517 | -7.877 | -7.943 | 1988 | 2038 | 2028 | 163 | 3517 | 5779 |  | CORR | GENE | 03:29 | 03:37 | 03:35 | 275 | 80 | 17 | EXT |  | 0.94 | (c)
62377.883 | 0.703 | 0.475 | -1.907 | -2.135 | 1139 | 1197 | 1184 | 1001 | 475 | 5780 |  | CORR | GENE | 03:35 | 03:45 | 03:43 | 439 | 90 | 12 | EXT |  | 0.94 | (c)
62379.481 | 2.301 | 2.223 | -0.309 | -0.387 | 1401 | 1558 | 1557 | 518 | 286 | 5780 |  | CORR | GENE | 04:18 | 04:43 | 04:43 | 101 | 311 | 10 | EXT |  | 0.89 | (c)
62385.216 | 4.356 | 4.145 | -2.654 | -2.865 | 891 | 912 | 913 | 891 | 2464 | 5782 |  | CORR | AXGR | 03:03 | 03:07 | 03:07 | 401 | 45 | 10 | EXT |  | 0.93 | (c)
62385.993 | 5.133 | 4.95 | -1.877 | -2.06 | 988 | 1019 | 1021 | 988 | 1697 | 5782 |  | CORR | GENE | 03:19 | 03:24 | 03:24 | 363 | 66 | 10 | EXT |  | 0.93 | (c)
62386.574 | 5.714 | 5.658 | -1.296 | -1.352 | 1230 | 1288 | 1273 | 915 | 1205 | 5782 |  | CORR | GENE | 03:58 | 04:07 | 04:05 | 147 | 85 | 17 | EXT |  | 0.91 | (c)
62387.061 | 6.201 | 6.172 | -0.809 | -0.838 | 1050 | 1198 | 1155 | 971 | 702 | 5782 |  | CORR | GENE | 03:29 | 03:53 | 03:46 | 136 | 210 | 20 | EXT |  | 0.91 | (c)
62389.138 | 1.268 | 1.129 | -9.642 | -9.781 | 1327 | 1354 | 1388 | 781 | 1129 | 5783 |  | CORR | GENE | 03:39 | 03:43 | 03:49 | 315 | 122 | 10 | EXT |  | 0.92 | (c)
62404.004 | 5.224 | 5.193 | -6.226 | -6.257 | -2230 | -2136 | -2124 | 0 | 5193 | 5784 |  | CORR | GENE | 04:39 | 04:55 | 04:57 | 51 | 212 | 10 | EXT | Аномалия находится на упругопластическом изгибе: R=735 D, максимальное растяжение на 6.8 час. | 0.89 | (c)
62404.96 | 6.18 | 6.143 | -5.27 | -5.307 | 1935 | 1986 | 1998 | 169 | 5235 | 5784 |  | CORR | GENE | 03:52 | 03:60 | 04:02 | 72 | 126 | 10 | EXT | Аномалия находится на упругопластическом изгибе: R=602 D, максимальное растяжение на 6.8 час. | 0.89 | (c)
62405.942 | 7.162 | 7.135 | -4.288 | -4.315 | 2035 | 2181 | 2173 | 0 | 4273 | 5784 |  | CORR | CIGR | 04:08 | 04:31 | 04:30 | 42 | 275 | 12 | EXT | Аномалия находится на упругопластическом изгибе: R=503 D, максимальное растяжение на 6.7 час. | 0.89 | (c)
62406.765 | 7.985 | 7.971 | -3.465 | -3.479 | 2068 | 2225 | 2175 | 0 | 3447 | 5784 |  | CORR | CIGR | 04:13 | 04:39 | 04:30 | 32 | 213 | 11 | EXT | Аномалия находится на упругопластическом изгибе: R=451 D, максимальное растяжение на 6.7 час. | 0.89 | (c)
62407.462 | 8.682 | 8.6 | -2.768 | -2.85 | 2010 | 2158 | 2129 | 0 | 2670 | 5784 |  | CORR | GENE | 04:04 | 04:28 | 04:23 | 180 | 237 | 10 | EXT | Аномалия находится на упругопластическом изгибе: R=441 D, максимальное растяжение на 6.7 час. | 0.9 | (c)
62408.406 | 9.626 | 9.614 | -1.824 | -1.836 | -1905 | -1823 | -1835 | 326 | 1804 | 5784 |  | CORR | CIGR | 05:32 | 05:45 | 05:43 | 32 | 139 | 11 | EXT | Аномалия находится на упругопластическом изгибе: R=434 D, максимальное растяжение на 6.6 час. | 0.89 | (c)
62410.665 | 0.435 | 0.391 | -11.145 | -11.189 | -2099 | -1757 | -1836 | 132 | 391 | 5785 |  | CORR | GENE | 06:37 | 07:33 | 07:20 | 143 | 525 | 11 | EXT | Аномалия находится на упругопластическом изгибе: R=464 D, максимальное растяжение на 6.1 час. | 0.9 | (c)
62410.857 | 0.627 | 0.611 | -10.953 | -10.969 | 1705 | 1883 | 1838 | 260 | 611 | 5785 |  | CORR | CIGR | 04:51 | 05:20 | 05:13 | 45 | 266 | 13 | EXT | Аномалия находится на упругопластическом изгибе: R=469 D, максимальное растяжение на 6.1 час. | 0.89 | (c)
62411.453 | 1.223 | 1.214 | -10.357 | -10.366 | -1933 | -1698 | -1750 | 297 | 1214 | 5785 |  | CORR | GENE | 07:04 | 07:42 | 07:34 | 51 | 366 | 10 | EXT | Аномалия находится на упругопластическом изгибе: R=476 D, максимальное растяжение на 5.9 час. | 0.89 | (c)
62417.492 | 7.262 | 7.228 | -4.318 | -4.352 | 1005 | 1142 | 1166 | 905 | 4260 | 5785 |  | CORR | GENE | 02:58 | 03:20 | 03:24 | 92 | 321 | 10 | EXT | Аномалия находится на упругопластическом изгибе: R=525 D, максимальное растяжение на 4.7 час. | 0.89 | (c)
62420.929 | 10.699 | 10.277 | -0.881 | -1.303 | -84 | -56 | -66 | 47 | 851 | 5785 |  | LWAN | AXGR | 00:03 | 00:07 | 00:06 | 452 | 37 |  | INT | Эквивалент потери металла 10%. Аномалия находится на упругопластическом изгибе: R=597 D, максимальное растяжение на 5.8 час. |  | (c)
62422.571 | 0.761 | 0.742 | -10.639 | -10.658 | 1915 | 2001 | 1994 | 158 | 742 | 5786 |  | CORR | CIGR | 02:57 | 03:11 | 03:09 | 42 | 157 | 10 | EXT | Аномалия находится на упругопластическом изгибе: R=542 D, максимальное растяжение на 6.3 час. | 0.89 | (c)
62423.266 | 1.456 | 1.433 | -9.944 | -9.967 | 2026 | 2088 | 2144 | 0 | 1433 | 5786 |  | CORR | CIGR | 03:15 | 03:25 | 03:34 | 50 | 237 | 10 | EXT | Аномалия находится на упругопластическом изгибе: R=515 D, максимальное растяжение на 6.5 час. | 0.89 | (c)
62436.924 | 3.714 | 3.472 | -7.646 | -7.888 | -1668 | -1488 | -1500 | 562 | 3472 | 5787 |  | CORR | GENE | 07:27 | 07:56 | 07:54 | 543 | 337 | 10 | EXT | Аномалия находится на упругопластическом изгибе: R=821 D, максимальное растяжение на 4.4 час. | 0.79 | (c)
62437.325 | 4.115 | 4.049 | -7.245 | -7.311 | 1350 | 1434 | 1407 | 768 | 4049 | 5787 |  | CORR | GENE | 03:34 | 03:47 | 03:43 | 608 | 113 | 13 | EXT | Аномалия находится на упругопластическом изгибе: R=826 D, максимальное растяжение на 4.4 час. | 0.8 | (c)
62482.163 | 3.733 | 3.529 | -7.397 | -7.601 | -826 | -806 | -798 | 771 | 3529 | 5791 |  | CORR | GENE | 08:35 | 08:38 | 08:39 | 250 | 55 | 10 | EXT |  | 0.91 | (c)
62536.738 | 1.828 | 0.647 | -9.232 | -10.413 | -525 | 1749 | 1706 | 0 |  | 5796 |  | OVAL |  | 00:00 | 06:07 | 06:00 | 3258 |  |  | N/A | Овальность: 0,02 |  | (c)
62537.706 | 2.796 | 2.173 | -8.264 | -8.887 | 1285 | 1637 | 1670 | 176 | 2173 | 5796 |  | DENT | GENE | 04:52 | 05:49 | 05:54 | 830 | 770 | 2.5 | N/A | Глубина вмятины: 35 мм (2,5%). Линейка: 83 см в (217 см; 05:49 ч:мин) |  | (c)
62560.591 | 3.471 | 3.445 | -7.969 | -7.995 | -1700 | -1585 | -1579 | 531 | 3445 | 5798 |  | CORR | GENE | 07:03 | 07:21 | 07:22 | 107 | 242 | 12 | EXT | Аномалия находится на упругопластическом изгибе: R=726 D, максимальное растяжение на 6.2 час. | 0.89 | (c)
62566.825 | 9.705 | 9.571 | -1.735 | -1.869 | -1394 | -1360 | -1355 | 837 | 1641 | 5798 |  | CORR | GENE | 07:52 | 07:57 | 07:58 | 228 | 78 | 10 | EXT | Аномалия находится на упругопластическом изгибе: R=641 D, максимальное растяжение на 6.5 час. | 0.91 | (c)
62609.078 | 6.918 | 6.899 | -3.112 | -3.131 | 1667 | 1765 | 1787 | 324 | 3070 | 5802 |  | CORR | GENE | 05:29 | 05:45 | 05:49 | 61 | 240 | 10 | EXT |  | 0.89 | (c)
62645.912 | 9.292 | 9.008 | -2.078 | -2.362 | 1639 | 1646 | 1673 | 524 | 1818 | 5806 |  | CORR | GENE | 06:43 | 06:44 | 06:48 | 544 | 67 | 10 | EXT |  | 0.94 | (c)
62647.434 | 10.814 | 9.367 | -0.556 | -2.003 | 1758 | 1912 | 1872 | 243 | 72 | 5806 |  | CORR | GENE | 07:02 | 07:27 | 07:21 | 1931 | 229 | 13 | EXT |  | 1 | (c)
62668.802 | 9.742 | 9.517 | -1.718 | -1.943 | -1819 | -1780 | -1786 | 412 | 1548 | 5808 |  | CORR | GENE | 07:09 | 07:15 | 07:14 | 395 | 65 | 10 | EXT |  | 0.93 | (c)
62671.727 | 1.207 | 1.175 | -9.603 | -9.635 | 730 | 901 | 908 | 730 | 1175 | 5809 |  | CORR | GENE | 04:46 | 05:14 | 05:15 | 69 | 355 | 11 | EXT |  | 0.89 | (c)
62759.556 | 9.706 | 8.793 | -1.814 | -2.727 | 365 | -2156 | -1866 | 0 |  | 5816 |  | OVAL |  | 00:00 | 05:13 | 06:00 | 4695 |  |  | N/A | Овальность: 0,02 |  | (c)
62760.452 | 10.602 | 10.315 | -0.918 | -1.205 | -2132 | -1950 | -1934 | 1735 | 628 | 5816 |  | DENT | GENE | 05:17 | 05:46 | 05:49 | 577 | 397 | 1.1 | N/A | Глубина вмятины: 15 мм (1,1%). Линейка: 58 см в (1032 см; 05:46 ч:мин) |  | (c)
63211.857 | 10.197 | 10.106 | -0.083 | -0.174 | 953 | 1065 | 1178 | 827 | 51 | 5857 | Дефект проката | MIAN | GENE | 00:42 | 00:60 | 01:18 | 123 | 451 |  | INT | Дефект проката Эквивалент потери металла 10%. |  | (c)
63246.477 | 0.647 | 0.613 | -10.693 | -10.727 | 1071 | 1227 | 1213 | 875 | 613 | 5861 |  | CORR | GENE | 04:10 | 04:35 | 04:33 | 78 | 284 | 10 | EXT |  | 0.89 | (c)
63248.023 | 2.193 | 2.181 | -9.147 | -9.159 | 1131 | 1312 | 1250 | 861 | 2181 | 5861 |  | CORR | GENE | 04:20 | 04:49 | 04:39 | 58 | 239 | 10 | EXT |  | 0.89 | (c)
63251.225 | 5.395 | 5.375 | -5.945 | -5.965 | 956 | 1042 | 1122 | 942 | 5375 | 5861 |  | CORR | GENE | 03:51 | 04:05 | 04:18 | 58 | 332 | 10 | EXT |  | 0.89 | (c)
63259.855 | 2.685 | 2.614 | -8.305 | -8.376 | 1528 | 1625 | 1764 | 230 | 2614 | 5862 |  | CORR | GENE | 04:35 | 04:51 | 05:13 | 86 | 472 | 10 | EXT |  | 0.89 | (c)
63411.127 | 7.587 | 7.506 | -3.823 | -3.904 | 313 | 329 | 332 | 313 | 3717 | 5877 |  | CORR | AXGR | 01:21 | 01:24 | 01:24 | 187 | 39 | 13 | EXT |  | 0.91 | (c)
63412.029 | 8.489 | 8.439 | -2.921 | -2.971 | -1637 | -1517 | -1463 | 594 | 2902 | 5877 |  | CORR | GENE | 08:07 | 08:26 | 08:35 | 69 | 349 | 10 | EXT |  | 0.89 | (c)
63412.833 | 9.293 | 9.268 | -2.117 | -2.142 | -1581 | -1467 | -1468 | 650 | 2102 | 5877 |  | CORR | CIGR | 08:16 | 08:34 | 08:34 | 40 | 227 | 11 | EXT |  | 0.89 | (c)
63536.933 | 9.893 | 9.879 | -1.627 | -1.641 | -495 | -391 | -397 | 300 | 1611 | 5889 |  | CORR | CIGR | 06:43 | 07:00 | 06:59 | 30 | 195 | 11 | EXT |  | 0.89 | (c)
63549.05 | 10.49 | 10.465 | -0.95 | -0.975 | -534 | -453 | -453 | 371 | 926 | 5890 |  | CORR | CIGR | 08:38 | 08:51 | 08:51 | 49 | 164 | 14 | EXT |  | 0.89 | (c)
63580.282 | 7.392 | 7.389 | -4.038 | -4.041 | 835 | 922 | 900 | 835 | 4015 | 5893 |  | CORR | CIGR | 04:31 | 04:45 | 04:42 | 26 | 129 | 10 | EXT |  | 0.89 | (c)
63580.591 | 7.701 | 7.583 | -3.729 | -3.847 | 797 | 815 | 832 | 797 | 3632 | 5893 |  | CORR | GENE | 04:25 | 04:28 | 04:31 | 215 | 70 | 10 | EXT |  | 0.91 | (c)
63621.769 | 3.519 | 3.415 | -8.021 | -8.125 | -911 | -878 | -875 | 840 | 3415 | 5897 | Дефект проката | MIAN | GENE | 00:19 | 00:24 | 00:24 | 228 | 71 |  | EXT | Дефект проката Эквивалент потери металла 10%. |  | (c)
63624.371 | 6.121 | 5.8 | -5.419 | -5.74 | -2201 | -2177 | -2145 | 30 | 5341 | 5897 |  | CORR | GENE | 08:51 | 08:54 | 08:59 | 399 | 110 | 10 | EXT |  | 0.93 | (c)
63625.276 | 7.026 | 6.994 | -4.514 | -4.546 | 675 | 781 | 807 | 675 | 4472 | 5897 |  | CORR | GENE | 04:35 | 04:52 | 04:56 | 74 | 265 | 10 | EXT |  | 0.89 | (c)
63638.991 | 9.201 | 9.178 | -2.269 | -2.292 | 1828 | 1986 | 2027 | 5 | 2224 | 5898 |  | CORR | GENE | 03:31 | 03:57 | 04:03 | 68 | 398 | 13 | EXT |  | 0.89 | (c)
63639.154 | 9.364 | 9.345 | -2.106 | -2.125 | -969 | -820 | -803 | 638 | 2063 | 5898 |  | CORR | GENE | 07:60 | 08:24 | 08:27 | 62 | 331 | 10 | EXT |  | 0.89 | (c)
63639.485 | 9.695 | 9.646 | -1.775 | -1.824 | -1675 | -1570 | -1512 | 555 | 1756 | 5898 |  | CORR | GENE | 06:06 | 06:23 | 06:32 | 68 | 328 | 10 | EXT |  | 0.89 | (c)
63640.187 | 10.397 | 10.359 | -1.073 | -1.111 | -1333 | -1066 | -1098 | 863 | 1031 | 5898 |  | CORR | GENE | 07:01 | 07:44 | 07:39 | 80 | 470 | 10 | EXT |  | 0.89 | (c)
63640.215 | 10.425 | 10.374 | -1.045 | -1.096 | 1968 | 2045 | 2111 | 0 | 1012 | 5898 |  | CORR | GENE | 03:54 | 04:06 | 04:17 | 84 | 287 | 14 | EXT |  | 0.89 | (c)
63640.959 | 11.169 | 11.151 | -0.301 | -0.319 | -1641 | -1116 | -1333 | 590 | 214 | 5898 |  | CORR | GENE | 06:11 | 07:36 | 07:01 | 105 | 615 | 11 | EXT |  | 0.89 | (c)
63642.064 | 0.804 | 0.79 | -10.406 | -10.42 | 1214 | 1321 | 1352 | 740 | 790 | 5899 |  | CORR | CIGR | 04:42 | 04:59 | 05:04 | 41 | 277 | 12 | EXT |  | 0.89 | (c)
63642.123 | 0.863 | 0.837 | -10.347 | -10.373 | 1876 | 1931 | 1977 | 153 | 837 | 5899 |  | CORR | CIGR | 06:29 | 06:38 | 06:45 | 35 | 201 | 13 | EXT |  | 0.89 | (c)
63645.388 | 4.128 | 4.128 | -7.082 | -7.082 | -2156 | -2130 | -2085 | 74 | 4128 | 5899 |  | CORR | CIGR | 07:38 | 07:42 | 07:50 | 23 | 142 | 10 | EXT |  | 0.89 | (c)
63653.129 | 0.659 | 0.637 | -10.861 | -10.883 | -1683 | -1602 | -1596 | 547 | 637 | 5900 |  | CORR | CIGR | 07:38 | 07:52 | 07:53 | 34 | 175 | 11 | EXT |  | 0.89 | (c)
63653.888 | 1.418 | 1.358 | -10.102 | -10.162 | -1654 | -1470 | -1434 | 576 | 1358 | 5900 |  | CORR | GENE | 07:43 | 08:13 | 08:19 | 86 | 442 | 10 | EXT |  | 0.89 | (c)
63655.682 | 3.212 | 3.145 | -8.308 | -8.375 | -2066 | -1893 | -1776 | 165 | 3145 | 5900 |  | CORR | GENE | 06:37 | 07:05 | 07:23 | 109 | 579 | 10 | EXT |  | 0.89 | (c)
63656.868 | 4.398 | 4.373 | -7.122 | -7.147 | -1938 | -1714 | -1757 | 293 | 4373 | 5900 |  | CORR | GENE | 06:57 | 07:33 | 07:27 | 73 | 362 | 11 | EXT |  | 0.89 | (c)
63657.879 | 5.409 | 5.373 | -6.111 | -6.147 | 1781 | 2004 | 1983 | 46 | 5373 | 5900 |  | CORR | GENE | 04:58 | 05:34 | 05:30 | 71 | 403 | 10 | EXT |  | 0.89 | (c)
63657.997 | 5.527 | 5.502 | -5.993 | -6.018 | -2179 | -1903 | -1923 | 52 | 5502 | 5900 |  | CORR | GENE | 06:18 | 07:03 | 06:60 | 230 | 511 | 11 | EXT |  | 0.91 | (c)
63658.779 | 6.309 | 6.23 | -5.211 | -5.29 | -2148 | -1910 | -1910 | 82 | 5181 | 5900 |  | CORR | GENE | 06:23 | 07:02 | 07:02 | 109 | 476 | 10 | EXT |  | 0.89 | (c)
63659.857 | 7.387 | 7.352 | -4.133 | -4.168 | -1730 | -1496 | -1554 | 500 | 4062 | 5900 |  | CORR | GENE | 07:31 | 08:09 | 07:59 | 106 | 352 | 10 | EXT |  | 0.89 | (c)
63661.98 | 9.51 | 9.463 | -2.01 | -2.057 | -1544 | -1441 | -1405 | 687 | 1999 | 5900 |  | CORR | GENE | 08:01 | 08:18 | 08:23 | 58 | 278 | 12 | EXT |  | 0.89 | (c)
63663.6 | 11.13 | 11.099 | -0.39 | -0.421 | -1936 | -1795 | -1817 | 295 | 359 | 5900 |  | CORR | GENE | 06:58 | 07:20 | 07:17 | 62 | 238 | 11 | EXT |  | 0.89 | (c)
63664.11 | 0.12 | 0.103 | -11.22 | -11.237 | 1556 | 1652 | 1650 | 1556 | 103 | 5901 |  | CORR | GENE | 04:03 | 04:18 | 04:18 | 51 | 187 | 10 | EXT |  | 0.89 | (c)
63664.555 | 0.565 | 0.545 | -10.775 | -10.795 | -1858 | -1688 | -1714 | 1570 | 545 | 5901 |  | CORR | GENE | 06:52 | 07:19 | 07:15 | 51 | 288 | 10 | EXT |  | 0.89 | (c)
63665.185 | 1.195 | 1.149 | -10.145 | -10.191 | -1931 | -1884 | -1746 | 1561 | 1149 | 5901 |  | CORR | GENE | 06:40 | 06:48 | 07:10 | 57 | 370 | 10 | EXT |  | 0.89 | (c)
63675.413 | 0.083 | 0.045 | -10.757 | -10.795 | 1119 | 1281 | 1314 | 1119 | 45 | 5902 |  | CORR | GENE | 06:51 | 07:17 | 07:22 | 63 | 389 | 11 | EXT |  | 0.89 | (c)
63677.068 | 1.738 | 1.698 | -9.102 | -9.142 | 1572 | 1689 | 1709 | 1572 | 1698 | 5902 | Дефект проката | MIAN | GENE | 08:04 | 08:23 | 08:26 | 81 | 273 |  | EXT | Дефект проката Эквивалент потери металла 10%. |  | (c)
63677.754 | 2.424 | 2.385 | -8.416 | -8.455 | 1381 | 1575 | 1535 | 1381 | 2385 | 5902 | Дефект проката | MIAN | GENE | 07:33 | 08:04 | 07:58 | 88 | 308 |  | EXT | Дефект проката Эквивалент потери металла 10%. |  | (c)
63712.749 | 4.119 | 4.092 | -7.011 | -7.038 | -478 | -427 | -323 | 168 | 4092 | 5905 |  | CORR | GENE | 08:28 | 08:36 | 08:53 | 98 | 310 | 10 | EXT |  | 0.89 | (c)
63713.081 | 4.451 | 4.298 | -6.679 | -6.832 | 2061 | 2093 | 2087 | 117 | 4298 | 5905 |  | CORR | GENE | 03:18 | 03:23 | 03:22 | 328 | 53 | 14 | EXT |  | 0.94 | (c)
63716.578 | 7.948 | 7.924 | -3.182 | -3.206 | 1897 | 2023 | 1996 | 136 | 3168 | 5905 |  | CORR | CIGR | 02:52 | 03:12 | 03:07 | 38 | 197 | 12 | EXT |  | 0.89 | (c)
63733.619 | 2.229 | 2.166 | -9.161 | -9.224 | -236 | -35 | -73 | 91 | 2166 | 5907 |  | ARTD | GENE | 11:54 | 00:26 | 00:20 | 568 | 327 |  | EXT | Наплавка. |  | (c)
63748.968 | 3.128 | 3.104 | -4.292 | -4.316 | 156 | 282 | 238 | 156 | 3104 | 5909 |  | CORR | CIGR | 02:46 | 03:06 | 02:59 | 30 | 165 | 10 | EXT | Аномалия находится на упругопластическом изгибе: R=450 D, максимальное растяжение на 6.3 час. | 0.89 | (c)
63759.508 | 6.248 | 6.176 | -5.292 | -5.364 | 1384 | 1456 | 1616 | 382 | 5271 | 5910 |  | CORR | GENE | 05:15 | 05:26 | 05:52 | 93 | 464 | 10 | EXT | Аномалия находится на упругопластическом изгибе: R=322 D, максимальное растяжение на 6.3 час. | 1.03 | (b)
63761.162 | 7.902 | 7.858 | -3.638 | -3.682 | 583 | 747 | 861 | 583 | 3604 | 5910 |  | CORR | GENE | 03:05 | 03:32 | 03:50 | 78 | 556 | 10 | EXT | Аномалия находится на упругопластическом изгибе: R=351 D, максимальное растяжение на 6.5 час. | 0.89 | (c)
63763.272 | 10.012 | 9.985 | -1.528 | -1.555 | 1914 | 1966 | 1996 | 153 | 1516 | 5910 |  | CORR | CIGR | 06:40 | 06:48 | 06:53 | 39 | 163 | 11 | EXT | Аномалия находится на упругопластическом изгибе: R=321 D, максимальное растяжение на 7.3 час. | 1.04 | (b)
63764.028 | 10.768 | 10.646 | -0.772 | -0.894 | 1022 | 1183 | 1275 | 703 | 588 | 5910 |  | CORR | GENE | 04:16 | 04:42 | 04:57 | 306 | 505 | 10 | EXT | Аномалия находится на упругопластическом изгибе: R=286 D, максимальное растяжение на 6.1 час. | 1.03 | (b)
63765.774 | 0.974 | 0.888 | -10.496 | -10.582 | 1126 | 1690 | 1474 | 409 | 888 | 5911 |  | CORR | GENE | 02:29 | 04:00 | 03:25 | 286 | 695 | 10 | EXT | Аномалия находится на отводе. | 0.92 | (c)
63766.302 | 1.502 | 1.473 | -9.968 | -9.997 | 1404 | 1728 | 1615 | 406 | 1473 | 5911 |  | CORR | GENE | 03:14 | 04:06 | 03:48 | 60 | 420 | 10 | EXT | Аномалия находится на отводе. | 0.89 | (c)
63766.339 | 1.539 | 1.483 | -9.931 | -9.987 | 1229 | 1244 | 1250 | 960 | 1483 | 5911 |  | CORR | AXGR | 02:46 | 02:48 | 02:49 | 168 | 41 | 14 | EXT | Аномалия находится на отводе. | 0.91 | (c)
63766.559 | 1.759 | 1.66 | -9.711 | -9.81 | 1291 | 1635 | 1548 | 425 | 1660 | 5911 |  | CORR | GENE | 02:56 | 03:51 | 03:37 | 111 | 514 | 14 | EXT | Аномалия находится на отводе. | 0.9 | (c)
63766.73 | 1.93 | 1.899 | -9.54 | -9.571 | 1620 | 1720 | 1725 | 400 | 1899 | 5911 |  | CORR | GENE | 03:49 | 04:05 | 04:06 | 54 | 210 | 12 | EXT | Аномалия находится на отводе. | 0.89 | (c)
63766.98 | 2.18 | 2.149 | -9.29 | -9.321 | -1165 | -895 | -940 | 716 | 2149 | 5911 |  | CORR | GENE | 08:19 | 09:03 | 08:56 | 78 | 449 | 10 | EXT | Аномалия находится на отводе. | 0.89 | (c)
63767.741 | 2.941 | 2.922 | -8.529 | -8.548 | -1061 | -809 | -879 | 698 | 2922 | 5911 |  | CORR | GENE | 08:36 | 09:17 | 09:05 | 60 | 362 | 10 | EXT | Аномалия находится на отводе. | 0.89 | (c)
63767.899 | 3.099 | 3.068 | -8.371 | -8.402 | -1136 | -1050 | -997 | 858 | 3068 | 5911 |  | CORR | GENE | 08:24 | 08:38 | 08:46 | 50 | 278 | 10 | EXT | Аномалия находится на отводе. | 0.89 | (c)
63768.021 | 3.221 | 3.12 | -8.249 | -8.35 | 1277 | 1430 | 1574 | 360 | 3120 | 5911 |  | CORR | GENE | 02:54 | 03:18 | 03:41 | 186 | 593 | 11 | EXT | Аномалия находится на отводе. | 0.91 | (c)
63768.168 | 3.368 | 3.226 | -8.102 | -8.244 | -1123 | -920 | -627 | 132 | 3226 | 5911 |  | CORR | GENE | 08:26 | 08:59 | 09:46 | 201 | 991 | 10 | EXT | Аномалия находится на отводе. | 0.91 | (c)
63768.459 | 3.659 | 3.63 | -7.811 | -7.84 | -1179 | -1084 | -1074 | 969 | 3630 | 5911 |  | CORR | GENE | 08:17 | 08:32 | 08:34 | 77 | 209 | 10 | EXT | Аномалия находится на отводе. | 0.89 | (c)
63768.615 | 3.815 | 3.787 | -7.655 | -7.683 | -952 | -780 | -787 | 623 | 3787 | 5911 |  | CORR | GENE | 08:54 | 09:21 | 09:20 | 59 | 329 | 11 | EXT | Аномалия находится на отводе. | 0.89 | (c)
63768.831 | 4.031 | 4.002 | -7.439 | -7.468 | 1536 | 1718 | 1688 | 390 | 4002 | 5911 |  | CORR | CIGR | 03:35 | 04:05 | 03:60 | 45 | 304 | 11 | EXT | Аномалия находится на отводе. | 0.89 | (c)
63768.916 | 4.116 | 4.092 | -7.354 | -7.378 | 2058 | 2105 | 2147 | 0 | 4092 | 5911 |  | CORR | GENE | 04:60 | 05:07 | 05:14 | 123 | 178 | 10 | EXT | Аномалия находится на отводе. | 0.89 | (c)
63769.442 | 4.642 | 4.602 | -6.828 | -6.868 | 1494 | 1628 | 1616 | 492 | 4602 | 5911 |  | CORR | GENE | 03:29 | 03:50 | 03:48 | 66 | 244 | 13 | EXT | Аномалия находится на отводе. | 0.89 | (c)
63769.544 | 4.744 | 4.725 | -6.726 | -6.745 | 2036 | 2096 | 2098 | 71 | 4725 | 5911 |  | CORR | GENE | 04:56 | 05:06 | 05:06 | 56 | 123 | 11 | EXT | Аномалия находится на отводе. | 0.89 | (c)
63769.603 | 4.803 | 4.774 | -6.667 | -6.696 | 1579 | 1726 | 1695 | 419 | 4774 | 5911 |  | CORR | GENE | 03:42 | 04:06 | 04:01 | 65 | 232 | 11 | EXT | Аномалия находится на отводе. | 0.89 | (c)
63770.125 | 5.325 | 5.303 | -6.145 | -6.167 | 1692 | 1742 | 1766 | 390 | 5303 | 5911 |  | CORR | CIGR | 04:00 | 04:08 | 04:12 | 44 | 149 | 11 | EXT | Аномалия находится на отводе. | 0.89 | (c)
63770.274 | 5.474 | 5.459 | -5.996 | -6.011 | 1437 | 1531 | 1527 | 613 | 5459 | 5911 |  | CORR | GENE | 03:19 | 03:35 | 03:34 | 67 | 181 | 11 | EXT | Аномалия находится на отводе. | 0.89 | (c)
63770.359 | 5.559 | 5.517 | -5.911 | -5.953 | 1933 | 2036 | 2075 | 14 | 5517 | 5911 |  | CORR | GENE | 04:39 | 04:56 | 05:02 | 61 | 284 | 11 | EXT | Аномалия находится на отводе. | 0.89 | (c)
63770.484 | 5.684 | 5.591 | -5.786 | -5.879 | 1359 | 1536 | 1548 | 494 | 5591 | 5911 |  | CORR | GENE | 03:07 | 03:35 | 03:37 | 99 | 377 | 12 | EXT | Аномалия находится на отводе. | 0.89 | (c)
63770.764 | 5.964 | 5.943 | -5.506 | -5.527 | 1399 | 2139 | 1922 | 0 | 5254 | 5911 |  | CORR | GENE | 03:13 | 05:13 | 04:38 | 273 | 1045 | 11 | EXT | Аномалия находится на отводе. | 0.92 | (c)
63771.237 | 6.437 | 6.424 | -5.033 | -5.046 | 1353 | 1463 | 1450 | 682 | 5014 | 5911 |  | CORR | CIGR | 03:06 | 03:24 | 03:21 | 32 | 196 | 10 | EXT | Аномалия находится на отводе. | 0.89 | (c)
63771.524 | 6.724 | 6.679 | -4.746 | -4.791 | 1887 | 2075 | 2040 | 38 | 4723 | 5911 |  | CORR | GENE | 04:32 | 05:02 | 04:57 | 68 | 305 | 11 | EXT | Аномалия находится на отводе. | 0.89 | (c)
63771.923 | 7.123 | 7.088 | -4.347 | -4.382 | 1522 | 1956 | 1822 | 108 | 4294 | 5911 |  | CORR | GENE | 03:33 | 04:43 | 04:21 | 88 | 600 | 12 | EXT | Аномалия находится на отводе. | 0.89 | (c)
63772.041 | 7.241 | 7.223 | -4.229 | -4.247 | 1599 | 1925 | 1774 | 282 | 4205 | 5911 |  | CORR | CIGR | 03:45 | 04:38 | 04:14 | 42 | 349 | 11 | EXT | Аномалия находится на отводе. | 0.89 | (c)
63772.304 | 7.504 | 7.485 | -3.966 | -3.985 | 1742 | 2008 | 1929 | 116 | 3924 | 5911 |  | CORR | GENE | 04:09 | 04:51 | 04:39 | 61 | 372 | 10 | EXT | Аномалия находится на отводе. | 0.89 | (c)
63772.513 | 7.713 | 7.665 | -3.757 | -3.805 | 1622 | 1838 | 1832 | 189 | 3704 | 5911 |  | CORR | GENE | 03:49 | 04:24 | 04:23 | 101 | 420 | 10 | EXT | Аномалия находится на отводе. | 0.89 | (c)
63772.69 | 7.89 | 7.86 | -3.58 | -3.61 | -417 | -303 | -356 | 295 | 3580 | 5911 |  | CORR | CIGR | 10:20 | 10:38 | 10:30 | 30 | 122 | 14 | EXT | Аномалия находится на отводе. | 0.89 | (c)
63772.771 | 7.971 | 7.84 | -3.499 | -3.63 | 1784 | 2052 | 1987 | 40 | 3458 | 5911 |  | CORR | GENE | 04:15 | 04:59 | 04:48 | 172 | 406 | 12 | EXT | Аномалия находится на отводе. | 0.9 | (c)
63772.779 | 7.979 | 7.917 | -3.491 | -3.553 | 1177 | 1420 | 1402 | 603 | 3463 | 5911 |  | CORR | GENE | 02:37 | 03:17 | 03:14 | 90 | 450 | 10 | EXT | Аномалия находится на отводе. | 0.89 | (c)
63773.097 | 8.297 | 8.24 | -3.173 | -3.23 | 1540 | 1851 | 1866 | 39 | 3119 | 5911 |  | CORR | GENE | 03:36 | 04:26 | 04:28 | 111 | 652 | 10 | EXT | Аномалия находится на отводе. | 0.89 | (c)
63774.687 | 9.887 | 9.86 | -1.583 | -1.61 | 1272 | 1433 | 1372 | 759 | 1580 | 5911 |  | CORR | CIGR | 02:53 | 03:19 | 03:09 | 30 | 199 | 11 | EXT | Аномалия находится на отводе. | 0.89 | (c)
63774.718 | 9.918 | 9.804 | -1.552 | -1.666 | 1577 | 1654 | 1691 | 426 | 1531 | 5911 |  | CORR | GENE | 03:42 | 03:54 | 04:00 | 135 | 228 | 10 | EXT | Аномалия находится на отводе. | 0.9 | (c)
63775.026 | 10.226 | 10.165 | -1.244 | -1.305 | -703 | -599 | -543 | 383 | 1244 | 5911 |  | CORR | GENE | 09:34 | 09:51 | 09:60 | 61 | 320 | 10 | EXT | Аномалия находится на отводе. | 0.89 | (c)
63776.338 | 0.068 | 0.044 | -11.212 | -11.236 | 2073 | 2176 | 2192 | 0 | 44 | 5912 |  | CORR | CIGR | 04:53 | 05:09 | 05:12 | 45 | 238 | 10 | EXT | Аномалия находится на отводе. | 0.89 | (c)
63776.575 | 0.305 | 0.25 | -10.975 | -11.03 | 1251 | 1523 | 1561 | 360 | 250 | 5912 |  | CORR | GENE | 02:40 | 03:24 | 03:30 | 83 | 620 | 10 | EXT | Аномалия находится на отводе. | 0.89 | (c)
63776.937 | 0.667 | 0.632 | -10.613 | -10.648 | 1564 | 1688 | 1704 | 387 | 632 | 5912 |  | CORR | CIGR | 03:30 | 03:51 | 03:53 | 35 | 280 | 12 | EXT | Аномалия находится на отводе. | 0.89 | (c)
63777.118 | 0.848 | 0.835 | -10.432 | -10.445 | 2008 | 2065 | 2097 | 45 | 835 | 5912 |  | CORR | CIGR | 04:42 | 04:51 | 04:57 | 33 | 177 | 13 | EXT | Аномалия находится на отводе. | 0.89 | (c)
63778.785 | 2.515 | 2.496 | -8.765 | -8.784 | 1472 | 1686 | 1640 | 423 | 2496 | 5912 |  | CORR | GENE | 03:16 | 03:50 | 03:43 | 50 | 336 | 10 | EXT | Аномалия находится на отводе. | 0.89 | (c)
63779.145 | 2.875 | 2.843 | -8.405 | -8.437 | 1721 | 1868 | 1906 | 139 | 2843 | 5912 |  | CORR | GENE | 03:56 | 04:20 | 04:26 | 50 | 370 | 10 | EXT | Аномалия находится на отводе. | 0.89 | (c)
63790.006 | 2.456 | 2.419 | -9.044 | -9.081 | -1043 | -999 | -925 | 806 | 2419 | 5913 |  | GOUG | GENE | 06:14 | 06:21 | 06:33 | 48 | 236 | 14 | EXT | Задир. |  | (c)
63790.008 | 2.458 | 2.387 | -9.042 | -9.113 | -994 | -939 | -922 | 850 | 2387 | 5913 |  | DENT | GENE | 06:21 | 06:30 | 06:33 | 123 | 144 | 0.4 | N/A | Глубина вмятины: 6 мм (0,4%). Линейка: 12 см в (239 см; 06:30 ч:мин) Аномалия находится вблизи дефекта потери металла. |  | (c)
63809.648 | 10.598 | 10.587 | -0.852 | -0.863 | 479 | 530 | 530 | 479 | 827 | 5914 |  | CORR | CIGR | 06:48 | 06:56 | 06:56 | 36 | 103 | 10 | EXT |  | 0.89 | (c)
63810.329 | 11.279 | 11.249 | -0.171 | -0.201 | -1220 | -1114 | -1038 | 856 | 86 | 5914 |  | CORR | GENE | 02:14 | 02:31 | 02:43 | 115 | 364 | 11 | EXT |  | 0.9 | (c)
63834.885 | 3.105 | 2.81 | -8.405 | -8.7 | -1139 | -853 | -625 | 112 | 2810 | 5917 |  | GOUG | GENE | 07:30 | 08:16 | 08:53 | 1405 | 1027 | 8 | EXT | Зона задиров. |  | (c)
63839.4 | 7.62 | 7.13 | -3.89 | -4.38 | -1029 | -625 | -578 | 126 | 2822 | 5917 |  | GOUG | GENE | 07:48 | 08:53 | 09:00 | 1558 | 903 | 10 | EXT | Зона задиров. |  | (c)
63839.988 | 8.208 | 8.174 | -3.302 | -3.336 | 1116 | 1304 | 1255 | 1116 | 3207 | 5917 |  | ARTD | GENE | 01:34 | 02:04 | 01:56 | 129 | 278 |  | EXT | Наплавка. |  | (c)
63841.896 | 10.116 | 10.078 | -1.394 | -1.432 | 1074 | 1115 | 1149 | 1074 | 1368 | 5917 |  | ARTD | GENE | 01:27 | 01:34 | 01:39 | 64 | 150 |  | EXT | Наплавка. |  | (c)
63859.405 | 5.045 | 5.024 | -6.395 | -6.416 | 1536 | 1705 | 1651 | 464 | 5024 | 5919 |  | CORR | GENE | 04:41 | 05:08 | 04:60 | 63 | 231 | 10 | EXT |  | 0.89 | (c)
63861.234 | 6.874 | 6.851 | -4.566 | -4.589 | 1397 | 1564 | 1524 | 579 | 4559 | 5919 |  | CORR | CIGR | 04:19 | 04:46 | 04:39 | 30 | 255 | 13 | EXT |  | 0.89 | (c)
63861.473 | 7.113 | 6.964 | -4.327 | -4.476 | -2208 | -2199 | -2186 | 22 | 3915 | 5919 |  | CORR | AXGR | 06:37 | 06:38 | 06:40 | 561 | 45 | 10 | EXT |  | 0.94 | (c)
63861.495 | 7.135 | 6.937 | -4.305 | -4.503 | 1406 | 1436 | 1453 | 731 | 4255 | 5919 |  | CORR | GENE | 04:20 | 04:25 | 04:28 | 248 | 94 | 10 | EXT |  | 0.91 | (c)
63863.197 | 8.837 | 8.793 | -2.603 | -2.647 | 1569 | 1768 | 1707 | 385 | 2568 | 5919 |  | CORR | GENE | 04:46 | 05:18 | 05:09 | 79 | 277 | 13 | EXT |  | 0.89 | (c)
63865.003 | 10.643 | 10.56 | -0.797 | -0.88 | 1770 | 2015 | 2005 | 0 | 784 | 5919 |  | CORR | GENE | 05:19 | 05:58 | 05:57 | 96 | 471 | 10 | EXT |  | 0.89 | (c)
63884.684 | 7.404 | 7.378 | -2.416 | -2.442 | 1371 | 1443 | 1493 | 615 | 2404 | 5921 |  | CORR | CIGR | 05:45 | 05:56 | 06:04 | 38 | 245 | 11 | EXT |  | 0.89 | (c)
63910.537 | 0.887 | 0.863 | -10.673 | -10.697 | -2168 | -2141 | -2125 | 62 | 863 | 5924 |  | CORR | CIGR | 05:11 | 05:15 | 05:18 | 37 | 87 | 15 | EXT |  | 0.89 | (c)
63925.078 | 3.868 | 3.849 | -7.432 | -7.451 | -1846 | -1794 | -1792 | 385 | 3849 | 5925 |  | CORR | CIGR | 08:41 | 08:49 | 08:49 | 35 | 107 | 10 | EXT |  | 0.89 | (c)
63975.334 | 8.574 | 8.526 | -2.856 | -2.904 | -1956 | -1781 | -1680 | 274 | 2773 | 5929 |  | CORR | GENE | 04:46 | 05:15 | 05:31 | 131 | 553 | 10 | EXT |  | 0.9 | (c)
63980.828 | 2.638 | 2.557 | -8.672 | -8.753 | 939 | 963 | 963 | 939 | 2557 | 5930 |  | CORR | GENE | 03:12 | 03:16 | 03:16 | 284 | 48 | 10 | EXT |  | 0.92 | (c)
64005.946 | 5.166 | 5.152 | -6.144 | -6.158 | -2107 | -2064 | -2057 | 124 | 5152 | 5932 |  | CORR | CIGR | 04:10 | 04:17 | 04:18 | 28 | 101 | 11 | EXT |  | 0.89 | (c)
64027.39 | 3.68 | 3.598 | -6.85 | -6.932 | 1018 | 1048 | 1052 | 1018 | 3598 | 5934 | Дефект проката | MIAN | GENE | 01:44 | 01:48 | 01:49 | 314 | 68 |  | INT | Дефект проката Эквивалент потери металла 11%. |  | (c)
64034.618 | 0.378 | 0.362 | -11.252 | -11.268 | -2148 | -2107 | -2099 | 83 | 362 | 5935 |  | CORR | CIGR | 06:59 | 07:05 | 07:07 | 28 | 98 | 11 | EXT |  | 0.89 | (c)
64035.292 | 1.052 | 0.984 | -10.578 | -10.646 | 2086 | -1888 | -2097 | 0 | 984 | 5935 |  | CORR | GENE | 06:22 | 07:41 | 07:07 | 145 | 558 | 10 | EXT |  | 0.9 | (c)
64036.988 | 2.748 | 2.736 | -8.882 | -8.894 | -2196 | -2096 | -2111 | 34 | 2736 | 5935 |  | CORR | CIGR | 06:51 | 07:07 | 07:05 | 35 | 171 | 10 | EXT |  | 0.89 | (c)
64040.539 | 6.299 | 6.232 | -5.331 | -5.398 | -1681 | -1495 | -1474 | 549 | 5298 | 5935 |  | CORR | GENE | 08:14 | 08:44 | 08:47 | 100 | 414 | 10 | EXT |  | 0.89 | (c)
64060.862 | 3.692 | 3.648 | -7.758 | -7.802 | 700 | 768 | 882 | 700 | 3648 | 5937 |  | CORR | GENE | 03:55 | 04:06 | 04:25 | 62 | 365 | 10 | EXT |  | 0.89 | (c)
64061.294 | 4.124 | 4.078 | -7.326 | -7.372 | 257 | 632 | 574 | 257 | 4078 | 5937 |  | CORR | GENE | 02:44 | 03:44 | 03:35 | 112 | 634 | 10 | EXT |  | 0.89 | (c)
64061.403 | 4.233 | 4.221 | -7.217 | -7.229 | 2139 | 2207 | 2206 | 0 | 4221 | 5937 |  | CORR | CIGR | 07:48 | 07:59 | 07:59 | 28 | 135 | 10 | EXT |  | 0.89 | (c)
64062.03 | 4.86 | 4.852 | -6.59 | -6.598 | 2097 | 2166 | 2172 | 0 | 4852 | 5937 |  | CORR | CIGR | 07:41 | 07:52 | 07:53 | 23 | 150 | 11 | EXT |  | 0.89 | (c)
64062.465 | 5.295 | 5.238 | -6.155 | -6.212 | 440 | 630 | 664 | 440 | 5238 | 5937 |  | CORR | GENE | 03:13 | 03:44 | 03:50 | 90 | 449 | 11 | EXT |  | 0.89 | (c)
64062.798 | 5.628 | 5.622 | -5.822 | -5.828 | 2126 | 2216 | 2198 | 0 | 5622 | 5937 |  | CORR | CIGR | 07:46 | 08:00 | 07:57 | 21 | 144 | 11 | EXT |  | 0.89 | (c)
64062.908 | 5.738 | 5.705 | -5.712 | -5.745 | 181 | 381 | 377 | 181 | 5683 | 5937 |  | CORR | GENE | 02:32 | 03:04 | 03:03 | 62 | 392 | 10 | EXT |  | 0.89 | (c)
64064.264 | 7.094 | 7.081 | -4.356 | -4.369 | 1012 | 1156 | 1140 | 963 | 4337 | 5937 |  | CORR | CIGR | 04:46 | 05:09 | 05:06 | 32 | 255 | 12 | EXT |  | 0.89 | (c)
64065.483 | 8.313 | 8.294 | -3.137 | -3.156 | 939 | 1040 | 1065 | 939 | 3111 | 5937 |  | CORR | CIGR | 04:34 | 04:50 | 04:54 | 45 | 252 | 10 | EXT |  | 0.89 | (c)
64070.319 | 1.699 | 1.657 | -9.711 | -9.753 | 521 | 589 | 605 | 521 | 1657 | 5938 |  | CORR | GENE | 02:57 | 03:08 | 03:10 | 58 | 167 | 11 | EXT |  | 0.89 | (c)
64072.46 | 3.84 | 3.827 | -7.57 | -7.583 | 361 | 392 | 526 | 361 | 3827 | 5938 |  | CORR | GENE | 02:31 | 02:36 | 02:58 | 74 | 330 | 10 | EXT |  | 0.89 | (c)
64076.778 | 8.158 | 8.108 | -3.252 | -3.302 | 312 | 332 | 534 | 312 | 3197 | 5938 |  | CORR | GENE | 02:23 | 02:26 | 02:59 | 105 | 443 | 10 | EXT |  | 0.89 | (c)
64077.41 | 8.79 | 8.769 | -2.62 | -2.641 | 622 | 682 | 690 | 622 | 2607 | 5938 |  | CORR | CIGR | 03:13 | 03:23 | 03:24 | 34 | 136 | 10 | EXT |  | 0.89 | (c)
64087.705 | 7.675 | 7.636 | -3.695 | -3.734 | 814 | 1013 | 1003 | 814 | 3659 | 5939 |  | CORR | GENE | 02:46 | 03:18 | 03:17 | 75 | 379 | 10 | EXT |  | 0.89 | (c)
64089.778 | 9.748 | 9.72 | -1.622 | -1.65 | -1998 | -1824 | -1842 | 233 | 1595 | 5939 |  | CORR | GENE | 07:13 | 07:41 | 07:38 | 55 | 313 | 11 | EXT |  | 0.89 | (c)
64110.536 | 8.786 | 8.718 | -1.674 | -1.742 | 79 | 143 | 328 | 79 | 1649 | 5942 |  | CORR | GENE | 02:50 | 03:00 | 03:30 | 93 | 499 | 13 | EXT |  | 0.89 | (c)
64116.236 | 4.026 | 3.99 | -5.054 | -5.09 | 1310 | 1362 | 1426 | 688 | 3990 | 5943 |  | CORR | CIGR | 03:44 | 03:52 | 04:02 | 42 | 233 | 10 | EXT |  | 0.89 | (c)
64117.632 | 5.422 | 5.39 | -3.658 | -3.69 | 1287 | 1317 | 1377 | 764 | 3655 | 5943 |  | CORR | CIGR | 03:40 | 03:45 | 03:54 | 35 | 180 | 10 | EXT |  | 0.89 | (c)
64118.444 | 6.234 | 6.153 | -2.846 | -2.927 | 1476 | 1574 | 1778 | 150 | 2832 | 5943 |  | CORR | GENE | 04:10 | 04:26 | 04:59 | 95 | 605 | 10 | EXT |  | 0.89 | (c)
64120.454 | 8.244 | 8.219 | -0.836 | -0.861 | 1101 | 1284 | 1296 | 739 | 808 | 5943 |  | CORR | GENE | 03:10 | 03:40 | 03:41 | 53 | 391 | 10 | EXT |  | 0.89 | (c)
64120.546 | 8.336 | 8.309 | -0.744 | -0.771 | -1089 | -1039 | -984 | 879 | 724 | 5943 |  | CORR | CIGR | 09:16 | 09:25 | 09:33 | 47 | 211 | 10 | EXT |  | 0.89 | (c)
64132.3 | 11.01 | 10.985 | -0.44 | -0.465 | -2063 | -1806 | -1774 | 168 | 26 | 5944 |  | CORR | GENE | 06:46 | 07:28 | 07:33 | 439 | 577 | 12 | EXT |  | 0.94 | (c)
64138.349 | 5.609 | 5.481 | -5.581 | -5.709 | 2196 | -2227 | 2227 | 0 | 5281 | 5945 |  | CORR | GENE | 04:26 | 04:32 | 04:30 | 428 | 61 | 10 | EXT |  | 0.93 | (c)
64139.246 | 6.506 | 6.493 | -4.684 | -4.697 | -2123 | -2084 | -2081 | 107 | 4668 | 5945 |  | CORR | CIGR | 04:48 | 04:55 | 04:55 | 29 | 85 | 11 | EXT |  | 0.89 | (c)
64190.301 | 0.481 | 0.411 | -10.729 | -10.799 | 24 | 38 | 39 | 24 | 411 | 5950 | Металлургический дефект | MIAN | AXGR | 03:04 | 03:06 | 03:06 | 189 | 30 |  | INT | Металлургический дефект Эквивалент потери металла 35%. Аномалия находится на отводе. Аномалия находится в зоне сварного шва. |  | (c)
64224.357 | 6.437 | 6.421 | -4.903 | -4.919 | -968 | -895 | -898 | 829 | 4886 | 5953 |  | CORR | CIGR | 03:21 | 03:33 | 03:32 | 33 | 140 | 10 | EXT |  | 0.89 | (c)
64255.584 | 4.024 | 3.312 | -7.346 | -8.058 | -52 | -43 | -40 | 27 | 3312 | 5956 |  | LWAN | AXGR | 11:33 | 11:34 | 11:35 | 1218 | 25 |  | EXT | Эквивалент потери металла 12%. |  | (c)
64278.515 | 4.205 | 4.016 | -6.975 | -7.164 | 2116 | 2131 | 2133 | 80 | 4016 | 5958 |  | CORR | AXGR | 07:32 | 07:34 | 07:35 | 273 | 34 | 10 | EXT |  | 0.91 | (c)
64318.669 | 0.049 | 0.032 | -9.991 | -10.008 | -1743 | -1544 | -1609 | 1475 | 32 | 5962 |  | CORR | CIGR | 07:16 | 07:48 | 07:37 | 37 | 268 | 14 | EXT |  | 0.89 | (c)
64340.11 | 0.06 | 0.037 | -11.19 | -11.213 | 99 | 169 | 229 | 99 | 37 | 5964 |  | CORR | GENE | 03:01 | 03:12 | 03:22 | 98 | 261 | 14 | EXT |  | 0.89 | (c)
64342.608 | 2.558 | 2.543 | -8.692 | -8.707 | 2005 | 2205 | 2138 | 0 | 2543 | 5964 |  | CORR | GENE | 08:08 | 08:40 | 08:30 | 63 | 265 | 10 | EXT |  | 0.89 | (c)
64345.154 | 5.104 | 5.087 | -6.146 | -6.163 | 2042 | 2182 | 2161 | 0 | 5087 | 5964 |  | CORR | CIGR | 08:14 | 08:37 | 08:33 | 39 | 239 | 10 | EXT |  | 0.89 | (c)
64346.701 | 6.651 | 6.636 | -4.599 | -4.614 | 2137 | -2228 | 2224 | 0 | 4583 | 5964 |  | CORR | CIGR | 08:30 | 08:45 | 08:44 | 31 | 175 | 10 | EXT |  | 0.89 | (c)
64347.259 | 7.209 | 7.175 | -4.041 | -4.075 | 2060 | 2191 | 2165 | 0 | 4010 | 5964 |  | CORR | GENE | 08:17 | 08:38 | 08:34 | 65 | 208 | 10 | EXT |  | 0.89 | (c)
64349.14 | 9.09 | 9.043 | -2.16 | -2.207 | 76 | 173 | 256 | 76 | 2140 | 5964 |  | CORR | GENE | 02:57 | 03:12 | 03:26 | 67 | 360 | 10 | EXT |  | 0.89 | (c)
64349.538 | 9.488 | 9.442 | -1.762 | -1.808 | 1524 | 1640 | 1786 | 183 | 1646 | 5964 |  | CORR | GENE | 06:51 | 07:09 | 07:33 | 162 | 524 | 10 | EXT |  | 0.9 | (c)
64350.385 | 10.335 | 10.319 | -0.915 | -0.931 | 1949 | 2090 | 2053 | 74 | 905 | 5964 |  | CORR | CIGR | 07:59 | 08:22 | 08:16 | 26 | 207 | 15 | EXT |  | 0.89 | (c)
64350.52 | 10.47 | 10.457 | -0.78 | -0.793 | 2165 | -2208 | -2225 | 0 | 763 | 5964 |  | CORR | CIGR | 08:34 | 08:48 | 08:45 | 30 | 140 | 10 | EXT |  | 0.89 | (c)
64350.929 | 10.879 | 10.868 | -0.371 | -0.382 | 341 | 431 | 418 | 341 | 355 | 5964 |  | CORR | CIGR | 03:40 | 03:54 | 03:52 | 27 | 155 | 10 | EXT |  | 0.89 | (c)
64351.756 | 0.456 | 0.409 | -11.144 | -11.191 | -736 | -634 | -611 | 486 | 409 | 5965 |  | CORR | GENE | 07:18 | 07:34 | 07:38 | 125 | 251 | 10 | EXT |  | 0.89 | (c)
64352.168 | 0.868 | 0.692 | -10.732 | -10.908 | -621 | -359 | -349 | 77 | 692 | 5965 |  | CORR | GENE | 07:36 | 08:18 | 08:20 | 259 | 544 | 13 | EXT |  | 0.92 | (c)
64352.954 | 1.654 | 1.607 | -9.946 | -9.993 | -298 | -96 | -166 | 35 | 1607 | 5965 |  | CORR | GENE | 08:28 | 09:01 | 08:50 | 126 | 263 | 10 | EXT |  | 0.89 | (c)
64356.784 | 5.484 | 5.424 | -6.116 | -6.176 | -1895 | -1836 | -1754 | 336 | 5424 | 5965 |  | CORR | GENE | 04:11 | 04:20 | 04:33 | 67 | 282 | 10 | EXT |  | 0.89 | (c)
64367.622 | 4.722 | 4.692 | -6.728 | -6.758 | 1761 | 1864 | 1873 | 245 | 4692 | 5966 |  | CORR | CIGR | 07:08 | 07:24 | 07:26 | 49 | 225 | 11 | EXT |  | 0.89 | (c)
64373.923 | 11.023 | 10.305 | -0.427 | -1.145 | 1645 | 1752 | 1764 | 347 | 110 | 5966 |  | CORR | GENE | 06:49 | 07:06 | 07:08 | 1035 | 238 | 13 | EXT |  | 0.98 | (c)
64397.237 | 1.057 | 0.853 | -10.413 | -10.617 | 1373 | 1398 | 1404 | 794 | 853 | 5969 |  | CORR | GENE | 03:15 | 03:19 | 03:20 | 409 | 64 | 15 | EXT |  | 0.95 | (c)
64425.255 | 6.095 | 6.075 | -5.475 | -5.495 | 835 | 862 | 898 | 835 | 5461 | 5971 |  | CORR | CIGR | 04:56 | 05:00 | 05:06 | 34 | 127 | 12 | EXT |  | 0.89 | (c)
64431.012 | 0.282 | 0.262 | -11.248 | -11.268 | 1049 | 1344 | 1310 | 659 | 262 | 5972 |  | CORR | CIGR | 02:47 | 03:35 | 03:29 | 50 | 523 | 13 | EXT |  | 0.89 | (c)
64466.169 | 0.879 | 0.353 | -10.471 | -10.997 | -2209 | -2189 | -2176 | 22 | 353 | 5975 |  | CORR | GENE | 04:53 | 04:56 | 04:58 | 624 | 66 | 11 | EXT |  | 0.95 | (c)
64485.504 | 8.864 | 8.831 | -2.646 | -2.679 | -2082 | -1981 | -1950 | 148 | 2620 | 5976 |  | CORR | GENE | 04:15 | 04:31 | 04:36 | 59 | 265 | 10 | EXT | Аномалия находится на упругопластическом изгибе: R=664 D, максимальное растяжение на 5.8 час. | 0.89 | (c)
64491.772 | 3.622 | 3.58 | -7.948 | -7.99 | 718 | 718 | 731 | 718 | 3580 | 5977 |  | CORR | AXGR | 03:29 | 03:29 | 03:31 | 98 | 25 | 10 | EXT | Аномалия находится на упругопластическом изгибе: R=387 D, максимальное растяжение на 5.8 час. | 0.89 | (c)
64502.991 | 3.271 | 3.256 | -7.839 | -7.854 | -1412 | -1273 | -1296 | 818 | 3256 | 5978 |  | CORR | CIGR | 07:40 | 08:03 | 07:59 | 45 | 232 | 12 | EXT | Аномалия находится на упругопластическом изгибе: R=505 D, максимальное растяжение на 6.8 час. | 0.89 | (c)
64518.531 | 3.791 | 3.771 | -3.009 | -3.029 | -1760 | -1695 | -1678 | 471 | 3001 | 5980 |  | CORR | CIGR | 05:27 | 05:37 | 05:40 | 28 | 163 | 10 | EXT | Аномалия находится на упругопластическом изгибе: R=909 D, максимальное растяжение на 7.5 час. | 0.89 | (c)
64538.616 | 6.026 | 6.001 | -5.584 | -5.609 | 938 | 1151 | 1109 | 938 | 5543 | 5982 |  | CORR | GENE | 04:10 | 04:44 | 04:38 | 66 | 343 | 11 | EXT |  | 0.89 | (c)
64539.295 | 6.705 | 6.653 | -4.905 | -4.957 | 654 | 736 | 855 | 654 | 4890 | 5982 |  | CORR | GENE | 03:24 | 03:38 | 03:57 | 67 | 404 | 10 | EXT |  | 0.89 | (c)
64566.182 | 10.502 | 10.474 | -0.918 | -0.946 | -1537 | -1444 | -1423 | 694 | 907 | 5984 |  | CORR | CIGR | 09:09 | 09:23 | 09:27 | 39 | 226 | 10 | EXT |  | 0.89 | (c)
64599.066 | 9.646 | 9.631 | -1.784 | -1.799 | 1114 | 1171 | 1176 | 992 | 1765 | 5987 |  | CORR | CIGR | 02:45 | 02:54 | 02:55 | 34 | 125 | 11 | EXT |  | 0.89 | (c)
64636.746 | 2.366 | 2.269 | -8.644 | -8.741 | -14 | 120 | 101 | 0 | 2269 | 5991 |  | ARTD | GENE | 06:50 | 07:12 | 07:09 | 151 | 231 |  | EXT | Наплавка. |  | (c)
64637.79 | 3.41 | 3.17 | -7.6 | -7.84 | -5 | 84 | 99 | 0 | 3170 | 5991 |  | ARTD | GENE | 06:52 | 07:06 | 07:08 | 399 | 207 |  | EXT | Наплавка. |  | (c)
64642.13 | 7.75 | 7.734 | -3.26 | -3.276 | 31 | 83 | 81 | 31 | 3240 | 5991 |  | CORR | CIGR | 06:57 | 07:06 | 07:05 | 36 | 100 | 10 | EXT |  | 0.89 | (c)
64658.298 | 2.008 | 1.984 | -9.572 | -9.596 | -887 | -733 | -719 | 552 | 1984 | 5993 |  | CORR | GENE | 07:40 | 08:05 | 08:07 | 83 | 335 | 10 | EXT |  | 0.89 | (c)
64658.693 | 2.403 | 2.389 | -9.177 | -9.191 | -1091 | -866 | -886 | 680 | 2389 | 5993 |  | CORR | GENE | 07:07 | 07:44 | 07:41 | 109 | 411 | 10 | EXT |  | 0.89 | (c)
64669.754 | 1.884 | 1.864 | -9.546 | -9.566 | -2070 | -1932 | -1877 | 161 | 1864 | 5994 |  | CORR | GENE | 06:05 | 06:27 | 06:36 | 63 | 386 | 10 | EXT |  | 0.89 | (c)
64669.919 | 2.049 | 2.012 | -9.381 | -9.418 | 1570 | 1931 | 1837 | 126 | 2012 | 5994 |  | CORR | GENE | 03:53 | 04:51 | 04:36 | 113 | 535 | 11 | EXT |  | 0.89 | (c)
64670.939 | 3.069 | 3.051 | -8.361 | -8.379 | -1477 | -1226 | -1281 | 753 | 3051 | 5994 |  | CORR | GENE | 07:41 | 08:21 | 08:13 | 88 | 392 | 10 | EXT |  | 0.89 | (c)
64675.533 | 7.663 | 7.645 | -3.767 | -3.785 | -1868 | -1826 | -1808 | 362 | 3750 | 5994 |  | CORR | CIGR | 06:38 | 06:45 | 06:47 | 35 | 121 | 10 | EXT |  | 0.89 | (c)
64695.928 | 5.168 | 5.108 | -6.262 | -6.322 | -1783 | -1684 | -1538 | 448 | 5108 | 5996 |  | CORR | GENE | 04:17 | 04:33 | 04:57 | 74 | 490 | 11 | EXT |  | 0.89 | (c)
64710.248 | 8.058 | 8.016 | -2.902 | -2.944 | 1122 | 1195 | 1251 | 850 | 2875 | 5997 |  | CORR | GENE | 05:49 | 06:01 | 06:10 | 69 | 259 | 11 | EXT | Аномалия находится на отводе. | 0.89 | (c)
64720.857 | 7.707 | 7.654 | -3.673 | -3.726 | 1937 | 2146 | 2118 | 0 | 3632 | 5998 |  | CORR | GENE | 03:30 | 04:04 | 03:59 | 94 | 362 | 10 | EXT |  | 0.89 | (c)
64744.91 | 8.86 | 8.746 | -2.65 | -2.764 | -2201 | -1985 | -1910 | 30 | 2488 | 6000 |  | CORR | GENE | 06:04 | 06:38 | 06:50 | 276 | 581 | 10 | EXT |  | 0.91 | (c)
64757.647 | 10.087 | 10.061 | -1.253 | -1.279 | -1620 | -1540 | -1537 | 610 | 1242 | 6001 |  | CORR | CIGR | 07:15 | 07:28 | 07:28 | 37 | 166 | 11 | EXT |  | 0.89 | (c)
64759.043 | 0.143 | 0.121 | -11.117 | -11.139 | -1096 | -922 | -960 | 825 | 121 | 6002 |  | CORR | CIGR | 07:11 | 07:39 | 07:33 | 35 | 271 | 13 | EXT |  | 0.89 | (c)
64765.211 | 6.311 | 6.281 | -4.949 | -4.979 | 1823 | 1930 | 1942 | 170 | 4937 | 6002 |  | CORR | CIGR | 03:02 | 03:19 | 03:21 | 42 | 238 | 10 | EXT |  | 0.89 | (c)
64796.635 | 3.945 | 3.878 | -7.575 | -7.642 | -1816 | -1815 | -1634 | 415 | 3878 | 6005 |  | CORR | GENE | 07:17 | 07:17 | 07:47 | 151 | 363 | 10 | EXT |  | 0.9 | (c)
64805.354 | 1.144 | 1.063 | -10.256 | -10.337 | 228 | 360 | 399 | 228 | 1063 | 6006 |  | CORR | GENE | 02:41 | 03:02 | 03:09 | 113 | 341 | 11 | EXT |  | 0.89 | (c)
64809.54 | 5.33 | 5.305 | -6.07 | -6.095 | 1059 | 1162 | 1164 | 961 | 5305 | 6006 |  | CORR | CIGR | 04:55 | 05:12 | 05:12 | 38 | 210 | 10 | EXT |  | 0.89 | (c)
64809.977 | 5.767 | 5.75 | -5.633 | -5.65 | 1893 | 1949 | 1964 | 197 | 5620 | 6006 |  | CORR | CIGR | 07:10 | 07:19 | 07:21 | 30 | 141 | 11 | EXT |  | 0.89 | (c)
64810.537 | 6.327 | 6.275 | -5.073 | -5.125 | 1750 | 2004 | 1907 | 167 | 5028 | 6006 |  | CORR | GENE | 06:47 | 07:28 | 07:12 | 97 | 313 | 13 | EXT |  | 0.89 | (c)
64810.919 | 6.709 | 6.693 | -4.691 | -4.707 | 1702 | 1937 | 1893 | 146 | 4633 | 6006 |  | CORR | GENE | 06:39 | 07:17 | 07:10 | 74 | 383 | 14 | EXT |  | 0.89 | (c)
64811.372 | 7.162 | 7.148 | -4.238 | -4.252 | 2095 | 2137 | 2140 | 46 | 4230 | 6006 |  | CORR | CIGR | 07:43 | 07:49 | 07:50 | 22 | 89 | 12 | EXT |  | 0.89 | (c)
64811.474 | 7.264 | 7.237 | -4.136 | -4.163 | 1820 | 1998 | 1974 | 103 | 4092 | 6006 |  | CORR | GENE | 06:58 | 07:27 | 07:23 | 71 | 307 | 12 | EXT |  | 0.89 | (c)
64811.643 | 7.433 | 7.403 | -3.967 | -3.997 | 1903 | 1999 | 2010 | 113 | 3946 | 6006 |  | CORR | GENE | 07:11 | 07:27 | 07:29 | 51 | 215 | 12 | EXT |  | 0.89 | (c)
64812.233 | 8.023 | 8.013 | -3.377 | -3.387 | 1988 | 2055 | 2044 | 130 | 3364 | 6006 |  | CORR | CIGR | 07:25 | 07:36 | 07:34 | 23 | 113 | 15 | EXT |  | 0.89 | (c)
64812.352 | 8.142 | 8.127 | -3.258 | -3.273 | 2063 | 2124 | 2113 | 67 | 3246 | 6006 |  | CORR | CIGR | 07:37 | 07:47 | 07:45 | 27 | 100 | 12 | EXT |  | 0.89 | (c)
64812.439 | 8.229 | 8.211 | -3.171 | -3.189 | 2057 | 2126 | 2120 | 48 | 3160 | 6006 |  | CORR | CIGR | 07:36 | 07:47 | 07:46 | 29 | 125 | 12 | EXT |  | 0.89 | (c)
64812.639 | 8.429 | 8.263 | -2.971 | -3.137 | 2203 | 2230 | 2226 | 0 | 2847 | 6006 |  | CORR | AXGR | 07:60 | 08:04 | 08:04 | 290 | 47 | 11 | EXT |  | 0.92 | (c)
64812.849 | 8.639 | 8.569 | -2.761 | -2.831 | 2007 | 2119 | 2161 | 0 | 2743 | 6006 |  | CORR | GENE | 07:28 | 07:46 | 07:53 | 88 | 308 | 10 | EXT |  | 0.89 | (c)
64825.729 | 10.119 | 9.717 | -1.361 | -1.763 | -1820 | -1651 | -1727 | 411 | 1109 | 6007 |  | CORR | GENE | 08:05 | 08:32 | 08:20 | 654 | 185 | 12 | EXT |  | 0.96 | (c)
64828.177 | 1.087 | 1.036 | -10.453 | -10.504 | -2044 | -1883 | -1903 | 186 | 1036 | 6008 |  | CORR | GENE | 07:37 | 08:03 | 07:60 | 101 | 282 | 11 | EXT |  | 0.89 | (c)
64828.672 | 1.582 | 1.46 | -9.958 | -10.08 | -1821 | -1802 | -1797 | 409 | 1460 | 6008 |  | CORR | AXGR | 08:13 | 08:16 | 08:17 | 183 | 49 | 10 | EXT |  | 0.9 | (c)
64831.519 | 4.429 | 4.356 | -7.111 | -7.184 | 488 | 496 | 530 | 488 | 4356 | 6008 |  | CORR | GENE | 02:26 | 02:27 | 02:33 | 570 | 85 | 10 | EXT |  | 0.94 | (c)
64831.532 | 4.442 | 4.351 | -7.098 | -7.189 | 2015 | 2150 | 2221 | 0 | 4351 | 6008 |  | CORR | GENE | 06:32 | 06:54 | 07:05 | 122 | 412 | 10 | EXT |  | 0.89 | (c)
64831.644 | 4.554 | 4.531 | -6.986 | -7.009 | 808 | 914 | 911 | 808 | 4531 | 6008 |  | CORR | CIGR | 03:18 | 03:35 | 03:34 | 38 | 206 | 13 | EXT |  | 0.89 | (c)
64832.175 | 5.085 | 5.064 | -6.455 | -6.476 | 664 | 766 | 764 | 664 | 5064 | 6008 |  | CORR | CIGR | 02:54 | 03:11 | 03:10 | 34 | 199 | 12 | EXT |  | 0.89 | (c)
64832.637 | 5.547 | 5.428 | -5.993 | -6.112 | 2225 | -2222 | -2225 | 0 | 5428 | 6008 |  | CORR | AXGR | 07:06 | 07:08 | 07:08 | 176 | 22 | 12 | EXT |  | 0.9 | (c)
64833.553 | 6.463 | 6.403 | -5.077 | -5.137 | 523 | 705 | 757 | 523 | 5009 | 6008 |  | CORR | GENE | 02:31 | 03:01 | 03:09 | 128 | 468 | 13 | EXT |  | 0.9 | (c)
64833.697 | 6.607 | 6.585 | -4.933 | -4.955 | -1919 | -1802 | -1831 | 311 | 4915 | 6008 |  | CORR | CIGR | 07:57 | 08:16 | 08:11 | 40 | 176 | 10 | EXT |  | 0.89 | (c)
64834.31 | 7.22 | 7.204 | -4.32 | -4.336 | -2032 | -1956 | -1965 | 198 | 4307 | 6008 |  | CORR | CIGR | 07:39 | 07:51 | 07:50 | 29 | 134 | 10 | EXT |  | 0.89 | (c)
64835.528 | 8.438 | 8.417 | -3.102 | -3.123 | 720 | 991 | 907 | 720 | 3061 | 6008 |  | CORR | GENE | 03:03 | 03:47 | 03:33 | 62 | 374 | 12 | EXT |  | 0.89 | (c)
64835.7 | 8.61 | 8.597 | -2.93 | -2.943 | 834 | 875 | 894 | 834 | 2914 | 6008 |  | CORR | CIGR | 03:22 | 03:28 | 03:31 | 29 | 120 | 11 | EXT |  | 0.89 | (c)
64836.172 | 9.082 | 8.968 | -2.458 | -2.572 | -2199 | -2076 | -2115 | 32 | 2259 | 6008 |  | CORR | GENE | 07:12 | 07:32 | 07:26 | 313 | 167 | 11 | EXT |  | 0.92 | (c)
64837.527 | 10.437 | 10.075 | -1.103 | -1.465 | 2201 | -2178 | -2178 | 0 | 909 | 6008 |  | CORR | GENE | 07:02 | 07:15 | 07:15 | 556 | 163 | 11 | EXT |  | 0.95 | (c)
64838.501 | 11.411 | 11.401 | -0.129 | -0.139 | 668 | 741 | 770 | 668 | 115 | 6008 |  | CORR | CIGR | 02:55 | 03:07 | 03:11 | 24 | 202 | 10 | EXT |  | 0.89 | (c)
64840.155 | 1.525 | 1.493 | -8.995 | -9.027 | -54 | 106 | 167 | 0 | 1493 | 6009 |  | CORR | GENE | 02:25 | 02:51 | 03:01 | 58 | 442 | 12 | EXT |  | 0.89 | (c)
64840.216 | 1.586 | 1.47 | -8.934 | -9.05 | -43 | -28 | -31 | 20 | 1470 | 6009 |  | CORR | AXGR | 02:27 | 02:30 | 02:29 | 180 | 23 | 20 | EXT |  | 0.92 | (c)
64840.403 | 1.773 | 1.657 | -8.747 | -8.863 | 49 | 100 | 90 | 49 | 1657 | 6009 |  | CORR | GENE | 02:42 | 02:50 | 02:49 | 337 | 83 | 10 | EXT |  | 0.92 | (c)
64863.569 | 3.119 | 3.097 | -8.261 | -8.283 | -1539 | -1475 | -1485 | 692 | 3097 | 6011 |  | CORR | CIGR | 07:21 | 07:31 | 07:30 | 32 | 108 | 11 | EXT |  | 0.89 | (c)
64863.69 | 3.24 | 3.22 | -8.14 | -8.16 | -1621 | -1509 | -1546 | 610 | 3220 | 6011 |  | CORR | CIGR | 07:08 | 07:26 | 07:20 | 31 | 150 | 11 | EXT |  | 0.89 | (c)
64866.436 | 5.986 | 5.893 | -5.394 | -5.487 | -1695 | -1520 | -1496 | 536 | 5273 | 6011 |  | CORR | GENE | 06:56 | 07:24 | 07:28 | 214 | 397 | 10 | EXT |  | 0.91 | (c)
64866.551 | 6.101 | 6.085 | -5.279 | -5.295 | -1192 | -1148 | -1141 | 1039 | 5266 | 6011 |  | CORR | CIGR | 08:17 | 08:24 | 08:25 | 29 | 102 | 13 | EXT |  | 0.89 | (c)
64866.929 | 6.479 | 6.462 | -4.901 | -4.918 | -1491 | -1381 | -1422 | 740 | 4891 | 6011 |  | CORR | CIGR | 07:29 | 07:47 | 07:40 | 27 | 138 | 12 | EXT |  | 0.89 | (c)
64867.254 | 6.804 | 6.701 | -4.576 | -4.679 | -1628 | -1369 | -1464 | 603 | 4517 | 6011 |  | CORR | GENE | 07:07 | 07:49 | 07:33 | 162 | 327 | 10 | EXT |  | 0.9 | (c)
64867.532 | 7.082 | 6.944 | -4.298 | -4.436 | -1638 | -1499 | -1468 | 593 | 3699 | 6011 |  | CORR | GENE | 07:05 | 07:28 | 07:33 | 737 | 339 | 10 | EXT |  | 0.95 | (c)
64868.694 | 8.244 | 7.79 | -3.136 | -3.59 | -1141 | -1132 | -1121 | 1090 | 2967 | 6011 |  | CORR | AXGR | 08:25 | 08:27 | 08:29 | 623 | 40 | 10 | EXT |  | 0.94 | (c)
64870.293 | 9.843 | 9.708 | -1.537 | -1.672 | -1642 | -1605 | -1623 | 589 | 1537 | 6011 |  | CORR | AXGR | 07:05 | 07:11 | 07:08 | 135 | 37 | 10 | EXT |  | 0.9 | (c)
64873.694 | 1.864 | 1.848 | -9.526 | -9.542 | 1269 | 1335 | 1327 | 846 | 1848 | 6012 |  | CORR | CIGR | 04:18 | 04:29 | 04:28 | 26 | 116 | 18 | EXT |  | 0.89 | (c)
64881.453 | 9.623 | 9.602 | -1.767 | -1.788 | 1303 | 1362 | 1394 | 746 | 1756 | 6012 |  | CORR | CIGR | 04:24 | 04:33 | 04:39 | 32 | 182 | 14 | EXT |  | 0.89 | (c)
64929.676 | 1.326 | 1.308 | -10.274 | -10.292 | -648 | -526 | -552 | 456 | 1308 | 6017 |  | CORR | GENE | 07:42 | 08:02 | 07:57 | 67 | 192 | 11 | EXT |  | 0.89 | (c)
65064.81 | 0 | -0.05 | -11.12 | -11.17 | -1978 | -1737 | -1600 | 1221 |  | 6029 | Вышлифовка на шве | GWAN | GENE | 03:31 | 04:10 | 04:32 | 95 | 757 | 22 | EXT | Вышлифовка на шве |  | (c)
65117.393 | 9.223 | 9.197 | -2.157 | -2.183 | -1028 | -776 | -855 | 682 | 2119 | 6033 |  | CORR | GENE | 07:54 | 08:35 | 08:22 | 64 | 346 | 10 | EXT | Аномалия находится на упругопластическом изгибе: R=333 D, максимальное растяжение на 5.9 час. | 0.89 | (c)
65117.932 | 9.762 | 9.718 | -1.618 | -1.662 | -1214 | -1067 | -1057 | 900 | 1592 | 6033 |  | CORR | GENE | 07:24 | 07:48 | 07:50 | 70 | 314 | 10 | EXT | Аномалия находится на упругопластическом изгибе: R=334 D, максимальное растяжение на 5.8 час. | 0.89 | (c)
65118.067 | 9.897 | 9.848 | -1.483 | -1.532 | -1962 | -1578 | -1659 | 269 | 1420 | 6033 |  | CORR | GENE | 05:24 | 06:25 | 06:13 | 112 | 606 | 10 | EXT | Аномалия находится на упругопластическом изгибе: R=334 D, максимальное растяжение на 5.8 час. | 1.05 | (b)
65118.631 | 10.461 | 10.436 | -0.919 | -0.944 | -1012 | -869 | -880 | 748 | 890 | 6033 |  | CORR | GENE | 07:57 | 08:20 | 08:18 | 54 | 264 | 11 | EXT | Аномалия находится на упругопластическом изгибе: R=332 D, максимальное растяжение на 5.7 час. | 0.89 | (c)
65124.863 | 5.313 | 5.263 | -6.067 | -6.117 | -1464 | -1301 | -1258 | 766 | 5263 | 6034 |  | CORR | GENE | 05:15 | 05:41 | 05:48 | 93 | 412 | 10 | EXT | Аномалия находится на упругопластическом изгибе: R=358 D, максимальное растяжение на 5.3 час. | 1.01 | (b)
65129.671 | 10.121 | 10.1 | -1.259 | -1.28 | -1203 | -1141 | -1137 | 1027 | 1235 | 6034 |  | CORR | CIGR | 05:57 | 06:07 | 06:08 | 45 | 132 | 12 | EXT | Аномалия находится на упругопластическом изгибе: R=412 D, максимальное растяжение на 5.6 час. | 0.91 | (c)
65149.448 | 8.448 | 8.426 | -2.782 | -2.804 | 2044 | 2170 | 2206 | 0 | 2710 | 6036 |  | CORR | GENE | 05:52 | 06:12 | 06:18 | 94 | 324 | 11 | EXT |  | 0.89 | (c)
65149.594 | 8.594 | 8.578 | -2.636 | -2.652 | 2129 | 2209 | 2193 | 0 | 2630 | 6036 |  | CORR | CIGR | 06:06 | 06:19 | 06:16 | 22 | 127 | 11 | EXT |  | 0.89 | (c)
65150.15 | 9.15 | 8.907 | -2.08 | -2.323 | 2084 | -2013 | -2117 | 0 | 2010 | 6036 |  | CORR | GENE | 05:59 | 06:57 | 06:41 | 313 | 519 | 11 | EXT |  | 0.92 | (c)
65150.465 | 9.465 | 9.445 | -1.765 | -1.785 | 1981 | 2027 | 2044 | 123 | 1755 | 6036 |  | CORR | CIGR | 05:42 | 05:49 | 05:52 | 30 | 126 | 13 | EXT |  | 0.89 | (c)
65156.958 | 4.728 | 4.715 | -6.612 | -6.625 | -1689 | -1543 | -1616 | 541 | 4715 | 6037 |  | CORR | CIGR | 07:40 | 08:03 | 07:51 | 25 | 146 | 15 | EXT |  | 0.89 | (c)
65158.635 | 6.405 | 6.373 | -4.935 | -4.967 | -1655 | -1549 | -1501 | 575 | 4907 | 6037 |  | CORR | GENE | 07:45 | 08:02 | 08:10 | 60 | 308 | 13 | EXT |  | 0.89 | (c)
65159.504 | 7.274 | 7.113 | -4.066 | -4.227 | -1766 | -1558 | -1569 | 464 | 4045 | 6037 |  | CORR | GENE | 07:27 | 08:01 | 07:59 | 182 | 394 | 13 | EXT |  | 0.91 | (c)
65161.165 | 8.935 | 8.91 | -2.405 | -2.43 | -1511 | -1393 | -1393 | 719 | 2399 | 6037 |  | CORR | CIGR | 08:08 | 08:27 | 08:28 | 31 | 237 | 13 | EXT |  | 0.89 | (c)
65161.433 | 9.203 | 9.175 | -2.137 | -2.165 | 1261 | 1449 | 1381 | 730 | 2064 | 6037 |  | CORR | GENE | 03:36 | 04:06 | 03:55 | 101 | 240 | 11 | EXT |  | 0.89 | (c)
65164.534 | 0.964 | 0.95 | -10.536 | -10.55 | 2099 | 2156 | 2151 | 27 | 950 | 6038 |  | CORR | CIGR | 07:22 | 07:31 | 07:30 | 35 | 105 | 10 | EXT |  | 0.89 | (c)
65176.101 | 1.031 | 1.001 | -9.929 | -9.959 | -346 | -201 | -154 | 0 | 1001 | 6039 |  | CORR | GENE | 08:05 | 08:29 | 08:36 | 63 | 383 | 10 | EXT |  | 0.89 | (c)
65178.683 | 3.613 | 3.591 | -7.347 | -7.369 | -511 | -394 | -411 | 310 | 3591 | 6039 |  | CORR | CIGR | 07:39 | 07:57 | 07:55 | 44 | 200 | 10 | EXT | Аномалия находится на упругопластическом изгибе: R=794 D, максимальное растяжение на 6.8 час. | 0.89 | (c)
65180.747 | 5.677 | 5.612 | -5.283 | -5.348 | -1276 | -1003 | -970 | 665 | 4713 | 6039 |  | CORR | GENE | 05:35 | 06:19 | 06:24 | 635 | 611 | 11 | EXT | Аномалия находится на упругопластическом изгибе: R=521 D, максимальное растяжение на 6.6 час. | 0.95 | (c)
65181.616 | 6.546 | 6.42 | -4.414 | -4.54 | -1391 | -1228 | -1173 | 839 | 4379 | 6039 |  | CORR | GENE | 05:16 | 05:43 | 05:52 | 161 | 437 | 11 | EXT | Аномалия находится на упругопластическом изгибе: R=444 D, максимальное растяжение на 6.5 час. | 0.9 | (c)
65209.241 | 0.571 | -0.709 | -10.949 | -12.229 | -1218 | 953 | 1012 | 0 |  | 6042 |  | OVAL |  | 00:00 | 05:51 | 06:00 | 2786 |  |  | N/A | Овальность: 0,02 |  | (c)
65209.502 | 0.832 | 0.303 | -10.688 | -11.217 | 517 | 950 | 1008 | 517 | 303 | 6042 |  | WRIN | GENE | 04:40 | 05:50 | 05:59 | 1030 | 981 | 2.6 | N/A | Высота гофр: 37 мм (2,6%). Длина волны: 391 мм Аномалия находится на отводе. |  | (b)
65400.565 | 1.355 | 1.164 | -9.955 | -10.146 | -1359 | -1213 | -1170 | 982 | 1164 | 6061 |  | DENT | GENE | 06:45 | 07:08 | 07:15 | 279 | 377 | 0.6 | N/A | Глубина вмятины: 9 мм (0,6%). Линейка: 28 см в (116 см; 07:08 ч:мин) Аномалия находится на упругопластическом изгибе. |  | (c)
65411.34 | 0.82 | 0.594 | -8.85 | -9.076 | -1274 | -1068 | -1106 | 939 | 594 | 6062 |  | CORR | GENE | 06:19 | 06:52 | 06:46 | 238 | 335 | 12 | EXT | Аномалия находится на упругопластическом изгибе: R=342 D, максимальное растяжение на 0.2 час. | 0.92 | (c)
65412.711 | 2.191 | 2.046 | -7.479 | -7.624 | -1479 | -1156 | -1267 | 1055 | 2046 | 6062 |  | CORR | GENE | 05:46 | 06:38 | 06:20 | 283 | 424 | 11 | EXT | Аномалия находится на упругопластическом изгибе: R=371 D, максимальное растяжение на 0.1 час. | 0.92 | (c)
65463.084 | 8.784 | 8.775 | -2.686 | -2.695 | -852 | -741 | -740 | 627 | 2665 | 6066 |  | CORR | CIGR | 06:12 | 06:30 | 06:30 | 30 | 225 | 12 | EXT |  | 0.89 | (c)
65463.33 | 9.03 | 8.913 | -2.44 | -2.557 | -867 | -741 | -715 | 563 | 2361 | 6066 |  | CORR | GENE | 06:10 | 06:30 | 06:34 | 196 | 304 | 13 | EXT |  | 0.91 | (c)
65498.336 | 1.526 | 1.252 | -0.794 | -1.068 | 1479 | 1619 | 1599 | 512 | 757 | 6070 |  | CORR | GENE | 03:38 | 04:01 | 03:57 | 311 | 240 | 12 | EXT |  | 0.93 | (c)
65508.303 | 9.173 | 9.128 | -2.307 | -2.352 | 38 | 47 | 168 | 38 | 2303 | 6071 |  | CORR | CIGR | 02:58 | 02:59 | 03:19 | 49 | 261 | 10 | EXT |  | 0.89 | (c)
65511.521 | 0.911 | 0.896 | -10.419 | -10.434 | -1675 | -1650 | -1632 | 555 | 896 | 6072 |  | CORR | CIGR | 08:49 | 08:53 | 08:56 | 30 | 87 | 10 | EXT |  | 0.89 | (c)
65516.793 | 6.183 | 6.175 | -5.147 | -5.155 | 1790 | 1877 | 1872 | 276 | 5115 | 6072 |  | CORR | CIGR | 06:08 | 06:22 | 06:21 | 40 | 165 | 10 | EXT |  | 0.89 | (c)
65519.97 | 9.36 | 9.348 | -1.97 | -1.982 | -1656 | -1546 | -1544 | 574 | 1947 | 6072 |  | CORR | CIGR | 08:52 | 09:10 | 09:10 | 35 | 224 | 12 | EXT |  | 0.89 | (c)
65521.814 | 11.204 | 11.123 | -0.126 | -0.207 | -1841 | -1727 | -1732 | 389 | 103 | 6072 |  | CORR | GENE | 08:22 | 08:40 | 08:40 | 104 | 219 | 10 | EXT |  | 0.89 | (c)
65522.067 | 0.127 | 0.059 | -11.343 | -11.411 | 216 | 435 | 432 | 216 | 59 | 6073 |  | CORR | GENE | 08:10 | 08:45 | 08:45 | 137 | 432 | 13 | EXT |  | 0.9 | (c)
65559.647 | 3.867 | 3.851 | -7.473 | -7.489 | -2065 | -1995 | -1990 | 166 | 3851 | 6076 |  | CORR | CIGR | 04:35 | 04:46 | 04:47 | 30 | 149 | 11 | EXT | Аномалия находится на упругопластическом изгибе: R=707 D, максимальное растяжение на 11.6 час. | 0.89 | (c)
65616.099 | 4.359 | 4.338 | -6.931 | -6.952 | -1249 | -1187 | -1195 | 1140 | 4338 | 6082 |  | CORR | CIGR | 06:34 | 06:44 | 06:43 | 35 | 109 | 10 | EXT |  | 0.89 | (c)
65679.18 | 1.33 | 1.26 | -10.15 | -10.22 | -1746 | -1548 | -1575 | 485 | 1260 | 6089 |  | CORR | GENE | 07:20 | 07:52 | 07:48 | 108 | 341 | 10 | EXT |  | 0.89 | (c)
65687.53 | 9.68 | 9.666 | -1.8 | -1.814 | 1817 | 1934 | 1920 | 208 | 1785 | 6089 |  | CORR | CIGR | 04:56 | 05:14 | 05:12 | 29 | 205 | 11 | EXT |  | 0.89 | (c)
65695.929 | 6.599 | 6.551 | -4.391 | -4.439 | 2071 | 2153 | -2229 | 0 | 4376 | 6090 |  | CORR | GENE | 07:15 | 07:28 | 07:41 | 63 | 322 | 14 | EXT |  | 0.89 | (c)
65696.097 | 6.767 | 6.674 | -4.223 | -4.316 | 950 | 1141 | 1284 | 613 | 4161 | 6090 |  | CORR | GENE | 04:14 | 04:45 | 05:08 | 155 | 667 | 10 | EXT |  | 0.9 | (c)
65696.192 | 6.862 | 6.81 | -4.128 | -4.18 | -2189 | -2143 | -2011 | 41 | 4112 | 6090 |  | CORR | GENE | 07:48 | 07:55 | 08:16 | 68 | 357 | 10 | EXT |  | 0.89 | (c)
65699.365 | 10.035 | 10.022 | -0.955 | -0.968 | -2227 | -1979 | -2015 | 4 | 893 | 6090 |  | CORR | GENE | 07:42 | 08:22 | 08:16 | 75 | 423 | 13 | EXT |  | 0.89 | (c)
65706.078 | 5.758 | 5.749 | -5.422 | -5.431 | -578 | -530 | -522 | 467 | 5408 | 6091 |  | CORR | CIGR | 07:54 | 08:02 | 08:03 | 23 | 111 | 10 | EXT |  | 0.89 | (c)
65726.785 | 3.775 | 3.739 | -7.295 | -7.331 | -1423 | -1333 | -1330 | 808 | 3739 | 6093 |  | CORR | CIGR | 07:01 | 07:16 | 07:16 | 47 | 186 | 11 | EXT |  | 0.89 | (c)
65728.268 | 5.258 | 5.232 | -5.812 | -5.838 | -2113 | -1983 | -1965 | 117 | 5232 | 6093 |  | CORR | GENE | 05:10 | 05:31 | 05:34 | 62 | 296 | 10 | EXT |  | 0.89 | (c)
65750.998 | 5.448 | 5.319 | -6.002 | -6.131 | 1773 | -2009 | 2141 | 0 | 5319 | 6095 |  | CORR | GENE | 04:08 | 05:57 | 05:07 | 288 | 736 | 10 | EXT |  | 0.92 | (c)
65785.896 | 5.946 | 5.924 | -5.184 | -5.206 | 2180 | -2208 | -2214 | 0 | 5175 | 6098 |  | CORR | CIGR | 06:56 | 07:08 | 07:07 | 31 | 133 | 11 | EXT |  | 0.89 | (c)
65806.19 | 3.54 | 3.517 | -7.82 | -7.843 | -246 | -87 | -113 | 0 | 3517 | 6100 |  | CORR | GENE | 08:44 | 09:09 | 09:05 | 65 | 266 | 10 | EXT |  | 0.89 | (c)
65807.276 | 4.626 | 4.62 | -6.734 | -6.74 | -79 | -36 | -14 | 0 | 4620 | 6100 |  | CORR | CIGR | 09:10 | 09:17 | 09:21 | 27 | 130 | 11 | EXT |  | 0.89 | (c)
65972.149 | 1.619 | 1.598 | -9.101 | -9.122 | -1497 | -1426 | -1421 | 734 | 1598 | 6115 |  | CORR | CIGR | 06:42 | 06:53 | 06:54 | 34 | 153 | 12 | EXT |  | 0.89 | (c)
65990.534 | 9.284 | 9.267 | -1.876 | -1.893 | -82 | 155 | 82 | 0 | 1801 | 6116 |  | CORR | GENE | 02:34 | 03:12 | 03:00 | 92 | 328 | 11 | EXT |  | 0.89 | (c)
65991.165 | 9.915 | 9.91 | -1.245 | -1.25 | -112 | 176 | 69 | 0 | 1173 | 6116 |  | CORR | GENE | 02:29 | 03:15 | 02:58 | 77 | 362 | 14 | EXT |  | 0.89 | (c)
65991.463 | 10.213 | 10.199 | -0.947 | -0.961 | -55 | 148 | 117 | 0 | 829 | 6116 |  | CORR | GENE | 02:38 | 03:11 | 03:06 | 132 | 343 | 13 | EXT |  | 0.9 | (c)
65992.621 | 0.211 | 0.054 | -11.339 | -11.496 | -2102 | -1924 | -1908 | 1714 | 54 | 6117 |  | CORR | GENE | 03:11 | 03:40 | 03:42 | 189 | 388 | 12 | EXT |  | 0.91 | (c)
65992.713 | 0.303 | 0.268 | -11.247 | -11.282 | -2139 | -2096 | -2084 | 2029 | 268 | 6117 |  | CORR | GENE | 03:05 | 03:12 | 03:14 | 164 | 110 | 10 | EXT |  | 0.9 | (c)
65998.43 | 6.02 | 6.005 | -5.53 | -5.545 | -1200 | -1108 | -1116 | 1032 | 5508 | 6117 |  | CORR | CIGR | 05:37 | 05:51 | 05:50 | 37 | 168 | 12 | EXT |  | 0.89 | (c)
66000.418 | 8.008 | 7.49 | -3.542 | -4.06 | -1445 | -960 | -953 | 461 | 3514 | 6117 |  | CORR | GENE | 04:57 | 06:16 | 06:17 | 546 | 984 | 10 | EXT |  | 0.94 | (c)
66000.427 | 8.017 | 7.793 | -3.533 | -3.757 | -164 | -122 | -91 | 18 | 3463 | 6117 |  | CORR | GENE | 08:24 | 08:31 | 08:36 | 294 | 146 | 12 | EXT |  | 0.92 | (c)
66000.573 | 8.163 | 8.094 | -3.387 | -3.456 | -657 | -185 | -297 | 0 | 3315 | 6117 |  | CORR | GENE | 07:04 | 08:20 | 08:02 | 141 | 721 | 13 | EXT |  | 0.9 | (c)
66001.141 | 8.731 | 8.708 | -2.819 | -2.842 | -303 | -138 | -146 | 0 | 2802 | 6117 |  | CORR | CIGR | 08:01 | 08:28 | 08:27 | 40 | 314 | 10 | EXT |  | 0.89 | (c)
66001.834 | 9.424 | 9.408 | -2.126 | -2.142 | 137 | 364 | 297 | 137 | 2065 | 6117 |  | CORR | GENE | 09:12 | 09:49 | 09:38 | 77 | 321 | 11 | EXT |  | 0.89 | (c)
66011.769 | 7.809 | 7.61 | -3.431 | -3.63 | 1120 | 1322 | 1709 | 1120 | 3387 | 6118 |  | CORR | GENE | 03:46 | 04:19 | 05:21 | 243 | 1179 | 12 | EXT |  | 0.92 | (c)
66019.506 | 4.306 | 4.272 | -7.074 | -7.108 | -372 | -208 | -218 | 63 | 4272 | 6119 |  | CORR | GENE | 08:56 | 09:22 | 09:20 | 75 | 309 | 11 | EXT |  | 0.89 | (c)
66024.503 | 9.303 | 9.283 | -2.077 | -2.097 | -130 | -51 | -17 | 0 | 2057 | 6119 |  | CORR | CIGR | 09:35 | 09:47 | 09:53 | 40 | 225 | 10 | EXT |  | 0.89 | (c)
66025.666 | 10.466 | 10.406 | -0.914 | -0.974 | 1961 | 2094 | 2133 | 0 | 880 | 6119 |  | CORR | GENE | 03:12 | 03:34 | 03:40 | 94 | 345 | 11 | EXT |  | 0.89 | (c)
66033.493 | 6.913 | 6.849 | -4.247 | -4.311 | -1564 | -1086 | -1243 | 666 | 4202 | 6120 |  | CORR | GENE | 05:50 | 07:07 | 06:41 | 109 | 643 | 12 | EXT |  | 0.89 | (c)
66034.447 | 7.867 | 7.793 | -3.293 | -3.367 | -1733 | -1228 | -1366 | 497 | 3100 | 6120 |  | CORR | GENE | 05:22 | 06:44 | 06:22 | 267 | 734 | 13 | EXT |  | 0.92 | (c)
66039.858 | 2.118 | 2.106 | -9.342 | -9.354 | -1673 | -1598 | -1616 | 1558 | 2106 | 6121 |  | CORR | CIGR | 07:20 | 07:32 | 07:29 | 28 | 115 | 10 | EXT |  | 0.89 | (c)
66040.066 | 2.326 | 2.309 | -9.134 | -9.151 | 939 | 1684 | 1365 | 939 | 2309 | 6121 |  | CORR | GENE | 02:22 | 04:22 | 03:31 | 144 | 852 | 11 | EXT |  | 0.9 | (c)
66042.375 | 4.635 | 4.577 | -6.825 | -6.883 | -999 | -657 | -758 | 517 | 4577 | 6121 |  | CORR | GENE | 09:09 | 10:04 | 09:48 | 162 | 482 | 10 | EXT |  | 0.9 | (c)
66044.015 | 6.275 | 6.259 | -5.185 | -5.201 | -1993 | -1912 | -1826 | 1660 | 5162 | 6121 |  | CORR | CIGR | 06:29 | 06:42 | 06:55 | 39 | 333 | 12 | EXT |  | 0.89 | (c)
66044.161 | 6.421 | 6.4 | -5.039 | -5.06 | -847 | -739 | -740 | 633 | 5016 | 6121 |  | CORR | CIGR | 09:34 | 09:51 | 09:51 | 44 | 214 | 12 | EXT |  | 0.89 | (c)
66050.737 | 1.537 | 1.525 | -9.473 | -9.485 | 1014 | 1125 | 1109 | 1014 | 1525 | 6122 |  | CORR | CIGR | 02:15 | 02:33 | 02:30 | 27 | 191 | 13 | EXT |  | 0.89 | (c)
66053.59 | 4.39 | 4.382 | -6.62 | -6.628 | 1260 | 1377 | 1370 | 1260 | 4382 | 6122 |  | CORR | CIGR | 02:54 | 03:13 | 03:12 | 40 | 221 | 12 | EXT |  | 0.89 | (c)
66055.357 | 6.157 | 6.142 | -4.853 | -4.868 | -1360 | -1220 | -1247 | 1133 | 4810 | 6122 |  | CORR | GENE | 07:52 | 08:14 | 08:10 | 58 | 227 | 11 | EXT |  | 0.89 | (c)
66063.11 | 2.9 | 2.89 | -8.38 | -8.39 | -1821 | -1750 | -1736 | 409 | 2890 | 6123 |  | CORR | CIGR | 06:08 | 06:19 | 06:21 | 28 | 170 | 10 | EXT |  | 0.89 | (c)
66063.158 | 2.948 | 2.893 | -8.332 | -8.387 | -1535 | -1318 | -1247 | 696 | 2893 | 6123 |  | CORR | GENE | 06:54 | 07:29 | 07:40 | 150 | 576 | 11 | EXT |  | 0.9 | (c)
66066.89 | 6.68 | 6.649 | -4.6 | -4.631 | -287 | -88 | -132 | 0 | 4575 | 6123 |  | CORR | CIGR | 10:15 | 10:47 | 10:40 | 56 | 310 | 10 | EXT |  | 0.89 | (c)
66071.123 | 10.913 | 10.889 | -0.367 | -0.391 | -1443 | -1215 | -1282 | 788 | 346 | 6123 |  | CORR | CIGR | 07:09 | 07:45 | 07:35 | 45 | 322 | 25 | EXT |  | 0.89 | (c)
66074.815 | 3.325 | 3.303 | -7.505 | -7.527 | -1124 | -966 | -985 | 846 | 3303 | 6124 |  | CORR | CIGR | 09:17 | 09:43 | 09:39 | 43 | 278 | 13 | EXT |  | 0.89 | (c)
66088.16 | 5.84 | 5.821 | -5.24 | -5.259 | 2100 | 2175 | 2192 | 0 | 5220 | 6125 |  | CORR | CIGR | 08:22 | 08:34 | 08:37 | 39 | 183 | 10 | EXT |  | 0.89 | (c)
66122.445 | 6.975 | 6.962 | -3.945 | -3.958 | 2084 | -2181 | -2216 | 0 | 3922 | 6128 |  | CORR | CIGR | 06:06 | 06:37 | 06:32 | 36 | 324 | 11 | EXT |  | 0.89 | (c)
66123.132 | 7.662 | 7.384 | -3.258 | -3.536 | -1774 | -1554 | -1460 | 457 | 2287 | 6128 |  | CORR | GENE | 07:43 | 08:18 | 08:33 | 1249 | 627 | 15 | EXT |  | 1.01 | (b)
66134.233 | 7.843 | 7.831 | -3.237 | -3.249 | -2119 | -1922 | -1965 | 112 | 3199 | 6129 |  | CORR | CIGR | 06:10 | 06:42 | 06:35 | 50 | 308 | 14 | EXT |  | 0.89 | (c)
66135.04 | 8.65 | 8.489 | -2.43 | -2.591 | -1491 | -1450 | -1453 | 740 | 2064 | 6129 |  | CORR | GENE | 07:51 | 07:58 | 07:57 | 527 | 75 | 12 | EXT |  | 0.95 | (c)
66141.771 | 4.301 | 4.205 | -7.019 | -7.115 | -1867 | -1530 | -1610 | 364 | 4205 | 6130 |  | CORR | GENE | 08:19 | 09:13 | 09:00 | 177 | 514 | 14 | EXT |  | 0.91 | (c)
66141.859 | 4.389 | 4.367 | -6.931 | -6.953 | -1307 | -1261 | -1155 | 923 | 4367 | 6130 |  | CORR | GENE | 09:49 | 09:56 | 10:13 | 74 | 304 | 10 | EXT |  | 0.89 | (c)
66142.948 | 5.478 | 5.465 | -5.842 | -5.855 | -1324 | -1255 | -1228 | 906 | 5465 | 6130 |  | CORR | CIGR | 09:46 | 09:57 | 10:02 | 50 | 191 | 11 | EXT |  | 0.89 | (c)
66143.218 | 5.748 | 5.531 | -5.572 | -5.789 | -2037 | -1935 | -1761 | 193 | 5249 | 6130 |  | CORR | GENE | 07:51 | 08:08 | 08:36 | 540 | 553 | 11 | EXT |  | 0.94 | (c)
66199.828 | 7.778 | 7.539 | -3.792 | -4.031 | 1078 | 1350 | 1221 | 1078 | 3736 | 6135 |  | CORR | GENE | 02:56 | 03:39 | 03:19 | 295 | 285 | 13 | EXT |  | 0.93 | (c)
66205.49 | 1.87 | 1.794 | -9.25 | -9.326 | -1648 | -1461 | -1424 | 1199 | 1794 | 6136 |  | GOUG | GENE | 02:46 | 03:16 | 03:22 | 460 | 449 | 11 | EXT | Зона задиров. |  | (c)
66205.582 | 1.962 | 1.945 | -9.158 | -9.175 | -2078 | -1912 | -1953 | 1828 | 1945 | 6136 |  | GOUG | GENE | 01:37 | 02:03 | 01:57 | 67 | 250 | 14 | EXT | Задир. |  | (c)
66216.693 | 1.953 | 1.704 | -8.977 | -9.226 | -1335 | -1216 | -1172 | 1009 | 1704 | 6137 |  | GOUG | GENE | 08:29 | 08:48 | 08:56 | 1152 | 325 | 8 | EXT | Зона задиров. |  | (c)
66239.121 | 1.951 | 1.951 | -9.289 | -9.289 | 1135 | 1179 | 1209 | 948 | 1951 | 6139 |  | CORR | CIGR | 03:12 | 03:19 | 03:24 | 19 | 147 | 11 | EXT |  | 0.89 | (c)
66286.045 | 3.575 | 3.526 | -8.005 | -8.054 | 1658 | 1784 | 1902 | 1658 | 3526 | 6143 |  | CORR | GENE | 03:03 | 03:24 | 03:43 | 179 | 488 | 11 | EXT |  | 0.9 | (c)
66314.132 | 10.142 | 10.069 | -1.248 | -1.321 | 1297 | 1609 | 1602 | 323 | 1213 | 6145 |  | CORR | GENE | 02:02 | 02:52 | 02:51 | 108 | 611 | 11 | EXT | Аномалия находится на упругопластическом изгибе: R=737 D, максимальное растяжение на 2.2 час. | 0.89 | (c)
66314.206 | 10.216 | 10.191 | -1.174 | -1.199 | 1708 | 1823 | 1813 | 311 | 1145 | 6145 |  | CORR | CIGR | 03:08 | 03:27 | 03:25 | 54 | 212 | 12 | EXT | Аномалия находится на упругопластическом изгибе: R=737 D, максимальное растяжение на 2.2 час. | 0.89 | (c)
66331.273 | 5.573 | 5.511 | -5.877 | -5.939 | 905 | 1027 | 1082 | 905 | 5511 | 6147 |  | CORR | GENE | 08:49 | 09:09 | 09:17 | 77 | 354 | 10 | EXT | Аномалия находится на упругопластическом изгибе: R=881 D, максимальное растяжение на 1 час. | 0.89 | (c)
66407.514 | 1.514 | 0.557 | -10.056 | -11.013 | 145 | 167 | 173 | 145 | 557 | 6154 |  | CORR | AXGR | 03:31 | 03:35 | 03:36 | 1176 | 56 | 11 | EXT |  | 0.97 | (c)
66592.938 | 2.798 | 2.735 | -8.692 | -8.755 | 1165 | 1443 | 1529 | 338 | 2735 | 6171 |  | CORR | GENE | 04:57 | 05:42 | 05:56 | 114 | 728 | 10 | EXT | Аномалия находится на отводе. | 0.89 | (c)
66595.19 | 5.05 | 3.574 | -6.44 | -7.916 | 1446 | 2074 | 1898 | 0 | 3574 | 6171 |  | ARTD | GENE | 05:42 | 07:24 | 06:55 | 1652 | 905 |  | EXT | Эквивалент потери металла 15%. Аномалия находится на отводе. От изолировочной машины. |  | (c)
66654.577 | 7.287 | 7.267 | -4.003 | -4.023 | 1614 | 1686 | 1695 | 455 | 3989 | 6176 |  | CORR | CIGR | 03:23 | 03:35 | 03:37 | 34 | 161 | 10 | EXT |  | 0.89 | (c)
66655.504 | 8.214 | 8.132 | -3.076 | -3.158 | 1419 | 1678 | 1753 | 144 | 2987 | 6176 |  | CORR | GENE | 02:52 | 03:34 | 03:46 | 171 | 668 | 11 | EXT |  | 0.9 | (c)
66656.305 | 9.015 | 8.934 | -2.275 | -2.356 | 1479 | 1670 | 1763 | 184 | 2207 | 6176 |  | CORR | GENE | 03:02 | 03:32 | 03:47 | 149 | 568 | 11 | EXT |  | 0.9 | (c)
66657.546 | 10.256 | 10.23 | -1.034 | -1.06 | -864 | -775 | -763 | 662 | 1022 | 6176 |  | CORR | CIGR | 08:43 | 08:58 | 08:60 | 38 | 202 | 10 | EXT |  | 0.89 | (c)
66682.354 | 0.924 | 0.28 | -10.476 | -11.12 | 1425 | 1530 | 1519 | 617 | 280 | 6179 |  | CORR | GENE | 03:24 | 03:41 | 03:40 | 2031 | 188 | 11 | EXT |  | 0.98 | (c)
66688.749 | 7.319 | 7.31 | -4.081 | -4.09 | 1535 | 1575 | 1577 | 611 | 4072 | 6179 |  | CORR | CIGR | 03:42 | 03:49 | 03:49 | 18 | 84 | 15 | EXT |  | 0.89 | (c)
66689.104 | 7.674 | 7.659 | -3.726 | -3.741 | 1580 | 1640 | 1632 | 546 | 3600 | 6179 |  | CORR | GENE | 03:49 | 03:59 | 03:58 | 141 | 105 | 12 | EXT |  | 0.9 | (c)
66690.754 | 9.324 | 9.313 | -2.076 | -2.087 | 1367 | 1468 | 1440 | 719 | 2060 | 6179 |  | CORR | CIGR | 03:15 | 03:31 | 03:27 | 27 | 145 | 11 | EXT |  | 0.89 | (c)
66691.844 | 10.414 | 10.397 | -0.986 | -1.003 | 1608 | 1664 | 1654 | 530 | 974 | 6179 |  | CORR | CIGR | 03:54 | 04:03 | 04:01 | 29 | 93 | 13 | EXT |  | 0.89 | (c)
66692.232 | 10.802 | 10.775 | -0.598 | -0.625 | 1637 | 1748 | 1755 | 357 | 591 | 6179 |  | CORR | CIGR | 03:59 | 04:17 | 04:18 | 34 | 237 | 11 | EXT |  | 0.89 | (c)
66692.242 | 10.812 | 10.68 | -0.588 | -0.72 | 1614 | 1647 | 1631 | 583 | 567 | 6179 |  | CORR | AXGR | 03:55 | 04:00 | 03:58 | 153 | 34 | 10 | EXT |  | 0.9 | (c)
66692.98 | 0.15 | 0.073 | -11.17 | -11.247 | 719 | 752 | 786 | 719 | 73 | 6180 |  | CORR | GENE | 03:38 | 03:44 | 03:49 | 229 | 135 | 10 | EXT |  | 0.91 | (c)
66693.39 | 0.56 | 0.523 | -10.76 | -10.797 | 664 | 864 | 802 | 664 | 523 | 6180 |  | CORR | GENE | 03:29 | 04:02 | 03:52 | 56 | 277 | 18 | EXT |  | 0.89 | (c)
66693.713 | 0.883 | 0.87 | -10.437 | -10.45 | 769 | 809 | 836 | 769 | 870 | 6180 |  | CORR | CIGR | 03:46 | 03:53 | 03:57 | 30 | 134 | 12 | EXT |  | 0.89 | (c)
66694.149 | 1.319 | 1.272 | -10.001 | -10.048 | 781 | 811 | 823 | 781 | 1272 | 6180 |  | CORR | GENE | 03:48 | 03:53 | 03:55 | 626 | 84 | 10 | EXT |  | 0.94 | (c)
66695.356 | 2.526 | 2.192 | -8.794 | -9.128 | 789 | 915 | 868 | 789 | 2192 | 6180 |  | CORR | GENE | 03:50 | 04:10 | 04:02 | 539 | 158 | 12 | EXT |  | 0.95 | (c)
66695.895 | 3.065 | 2.953 | -8.255 | -8.367 | 756 | 861 | 855 | 756 | 2953 | 6180 |  | CORR | GENE | 03:44 | 04:01 | 04:00 | 535 | 198 | 11 | EXT |  | 0.94 | (c)
66699.389 | 6.559 | 6.539 | -4.761 | -4.781 | 752 | 833 | 829 | 752 | 4754 | 6180 |  | CORR | CIGR | 03:44 | 03:57 | 03:56 | 27 | 155 | 19 | EXT |  | 0.89 | (c)
66700.225 | 7.395 | 7.384 | -3.925 | -3.936 | 743 | 819 | 803 | 743 | 3912 | 6180 |  | CORR | CIGR | 03:42 | 03:55 | 03:52 | 24 | 121 | 11 | EXT |  | 0.89 | (c)
66702.683 | 9.853 | 9.839 | -1.467 | -1.481 | 834 | 880 | 883 | 834 | 1453 | 6180 |  | CORR | CIGR | 03:57 | 04:04 | 04:05 | 28 | 97 | 9 | EXT |  | 0.89 | (c)
66703.463 | 10.633 | 10.605 | -0.687 | -0.715 | -1812 | -1660 | -1679 | 418 | 658 | 6180 |  | CORR | GENE | 08:50 | 09:14 | 09:11 | 57 | 266 | 10 | EXT |  | 0.89 | (c)
66703.796 | 10.966 | 10.82 | -0.354 | -0.5 | -2123 | -1657 | -1700 | 107 | 279 | 6180 |  | CORR | GENE | 07:60 | 09:15 | 09:08 | 221 | 847 | 10 | EXT |  | 0.91 | (c)
66704.213 | 0.063 | 0.018 | -11.367 | -11.412 | -553 | -98 | -19 | 0 | 18 | 6181 |  | CORR | GENE | 01:19 | 02:33 | 02:46 | 120 | 1069 | 11 | EXT |  | 0.89 | (c)
66704.287 | 0.137 | 0.032 | -11.293 | -11.398 | 1554 | -2054 | 2072 | 0 | 32 | 6181 |  | CORR | GENE | 06:60 | 09:17 | 08:23 | 154 | 1036 | 14 | EXT |  | 0.9 | (c)
66705.188 | 1.038 | 1.021 | -10.392 | -10.409 | 277 | 330 | 329 | 277 | 1021 | 6181 |  | CORR | CIGR | 03:33 | 03:42 | 03:42 | 40 | 103 | 11 | EXT |  | 0.89 | (c)
66705.31 | 1.16 | 1.145 | -10.27 | -10.285 | -2198 | -2102 | -2116 | 33 | 1145 | 6181 |  | CORR | CIGR | 08:54 | 09:09 | 09:07 | 33 | 164 | 10 | EXT |  | 0.89 | (c)
66706.199 | 2.049 | 2.025 | -9.381 | -9.405 | 2016 | 2115 | 2143 | 0 | 2025 | 6181 |  | CORR | CIGR | 08:14 | 08:30 | 08:35 | 38 | 255 | 11 | EXT |  | 0.89 | (c)
66707.113 | 2.963 | 2.867 | -8.467 | -8.563 | 272 | 627 | 501 | 272 | 2867 | 6181 |  | CORR | GENE | 03:33 | 04:30 | 04:10 | 122 | 458 | 10 | EXT |  | 0.89 | (c)
66707.519 | 3.369 | 3.294 | -8.061 | -8.136 | 287 | 442 | 533 | 287 | 3294 | 6181 |  | CORR | GENE | 03:35 | 03:60 | 04:15 | 98 | 493 | 11 | EXT | Аномалия находится на упругопластическом изгибе: R=827 D, максимальное растяжение на 3.9 час. | 0.89 | (c)
66707.916 | 3.766 | 3.681 | -7.664 | -7.749 | 1546 | 1757 | 1823 | 130 | 3681 | 6181 |  | CORR | GENE | 06:58 | 07:32 | 07:43 | 141 | 555 | 11 | EXT | Аномалия находится на упругопластическом изгибе: R=816 D, максимальное растяжение на 4 час. | 0.9 | (c)
66707.934 | 3.784 | 3.75 | -7.646 | -7.68 | 513 | 612 | 658 | 513 | 3750 | 6181 |  | CORR | GENE | 04:11 | 04:27 | 04:35 | 53 | 291 | 12 | EXT | Аномалия находится на упругопластическом изгибе: R=816 D, максимальное растяжение на 4 час. | 0.89 | (c)
66708.159 | 4.009 | 3.966 | -7.421 | -7.464 | 279 | 489 | 504 | 279 | 3966 | 6181 |  | CORR | GENE | 03:34 | 04:08 | 04:10 | 57 | 450 | 10 | EXT | Аномалия находится на упругопластическом изгибе: R=804 D, максимальное растяжение на 4.1 час. | 0.89 | (c)
66709.807 | 5.657 | 5.51 | -5.773 | -5.92 | 79 | 585 | 581 | 79 | 5510 | 6181 |  | CORR | GENE | 03:01 | 04:23 | 04:23 | 232 | 1005 | 11 | EXT | Аномалия находится на упругопластическом изгибе: R=681 D, максимальное растяжение на 4.5 час. | 0.91 | (c)
66710.566 | 6.416 | 6.306 | -5.014 | -5.124 | -168 | 162 | 364 | 0 | 4987 | 6181 |  | CORR | GENE | 02:22 | 03:15 | 03:47 | 137 | 1063 | 11 | EXT | Аномалия находится на упругопластическом изгибе: R=627 D, максимальное растяжение на 4.6 час. | 0.9 | (c)
66711.312 | 7.162 | 7.107 | -4.268 | -4.323 | 622 | 738 | 840 | 622 | 4235 | 6181 |  | CORR | GENE | 04:29 | 04:48 | 05:04 | 88 | 434 | 10 | EXT | Аномалия находится на упругопластическом изгибе: R=601 D, максимальное растяжение на 4.8 час. | 0.89 | (c)
66711.874 | 7.724 | 7.702 | -3.706 | -3.728 | 134 | 305 | 261 | 134 | 3690 | 6181 |  | CORR | CIGR | 03:10 | 03:38 | 03:31 | 38 | 253 | 13 | EXT | Аномалия находится на упругопластическом изгибе: R=573 D, максимальное растяжение на 4.9 час. | 0.89 | (c)
66712.737 | 8.587 | 8.584 | -2.843 | -2.846 | 288 | 288 | 300 | 288 | 2726 | 6181 |  | CORR | AXGR | 03:35 | 03:35 | 03:37 | 120 | 24 | 14 | EXT | Аномалия находится на упругопластическом изгибе: R=527 D, максимальное растяжение на 5 час. | 0.9 | (c)
66714.306 | 10.156 | 10.141 | -1.274 | -1.289 | 314 | 516 | 415 | 314 | 1262 | 6181 |  | CORR | CIGR | 03:39 | 04:12 | 03:56 | 27 | 202 | 14 | EXT | Аномалия находится на упругопластическом изгибе: R=440 D, максимальное растяжение на 5.2 час. | 0.89 | (c)
66718.185 | 2.605 | 2.595 | -8.855 | -8.865 | -1224 | -1126 | -1149 | 1007 | 2595 | 6182 |  | CORR | CIGR | 06:18 | 06:33 | 06:30 | 28 | 150 | 11 | EXT | Аномалия находится на упругопластическом изгибе: R=318 D, максимальное растяжение на 5.6 час. | 0.99 | (c)
66720.847 | 5.267 | 5.166 | -6.193 | -6.294 | 2181 | 2213 | 2197 | 17 | 5166 | 6182 |  | CORR | AXGR | 03:27 | 03:32 | 03:30 | 219 | 32 | 13 | EXT | Аномалия находится на упругопластическом изгибе: R=275 D, максимальное растяжение на 5.7 час. | 0.91 | (c)
66722.873 | 7.293 | 7.252 | -4.167 | -4.208 | -1664 | -1542 | -1573 | 567 | 4153 | 6182 |  | CORR | GENE | 05:06 | 05:26 | 05:21 | 55 | 182 | 10 | EXT | Аномалия находится на упругопластическом изгибе: R=247 D, максимальное растяжение на 5.8 час. | 1.24 | (b)
66723.665 | 8.085 | 8.043 | -3.375 | -3.417 | -563 | -127 | -266 | 0 | 3338 | 6182 |  | CORR | GENE | 08:04 | 09:15 | 08:52 | 79 | 594 | 11 | EXT | Аномалия находится на упругопластическом изгибе: R=242 D, максимальное растяжение на 5.8 час. | 0.89 | (c)
66726.292 | 10.712 | 10.629 | -0.748 | -0.831 | -1696 | -1520 | -1462 | 534 | 709 | 6182 |  | CORR | GENE | 05:01 | 05:30 | 05:39 | 122 | 468 | 10 | EXT | Аномалия находится на упругопластическом изгибе: R=223 D, максимальное растяжение на 5.8 час. | 1.41 | (b)
66727.09 | 0.05 | 0.032 | -11.09 | -11.108 | 2197 | -1930 | -1383 | 0 | 32 | 6183 |  | CORR | GENE | 03:05 | 03:59 | 05:28 | 100 | 1762 | 14 | EXT | Аномалия находится на упругопластическом изгибе: R=218 D, максимальное растяжение на 5.8 час. | 1.19 | (b)
66728.543 | 1.503 | 1.492 | -9.637 | -9.648 | -1989 | -1898 | -1910 | 242 | 1492 | 6183 |  | CORR | CIGR | 03:50 | 04:04 | 04:03 | 21 | 158 | 14 | EXT | Аномалия находится на упругопластическом изгибе: R=209 D, максимальное растяжение на 5.8 час. | 1.02 | (b)
66728.804 | 1.764 | 1.752 | -9.376 | -9.388 | -1772 | -1707 | -1647 | 458 | 1752 | 6183 |  | CORR | CIGR | 04:25 | 04:35 | 04:45 | 49 | 251 | 10 | EXT | Аномалия находится на упругопластическом изгибе: R=208 D, максимальное растяжение на 5.8 час. | 1.22 | (b)
66731.299 | 4.259 | 4.223 | -6.881 | -6.917 | -1318 | -1118 | -1172 | 913 | 4223 | 6183 |  | CORR | CIGR | 05:38 | 06:10 | 06:02 | 45 | 291 | 12 | EXT | Аномалия находится на упругопластическом изгибе: R=203 D, максимальное растяжение на 5.8 час. | 1.49 | (a)
66732.172 | 5.132 | 5.113 | -6.008 | -6.027 | -1994 | -1911 | -1926 | 237 | 5113 | 6183 |  | CORR | CIGR | 03:49 | 04:02 | 04:00 | 27 | 136 | 10 | EXT | Аномалия находится на упругопластическом изгибе: R=209 D, максимальное растяжение на 5.8 час. | 1 | (c)
66733.18 | 6.14 | 6.103 | -5 | -5.037 | -991 | -806 | -803 | 614 | 4964 | 6183 |  | CORR | GENE | 06:31 | 07:01 | 07:01 | 73 | 377 | 10 | EXT | Аномалия находится на упругопластическом изгибе: R=219 D, максимальное растяжение на 5.8 час. | 1.21 | (b)
66733.742 | 6.702 | 6.663 | -4.438 | -4.477 | -1285 | -1133 | -1112 | 939 | 4404 | 6183 |  | CORR | GENE | 05:43 | 06:08 | 06:11 | 73 | 346 | 11 | EXT | Аномалия находится на упругопластическом изгибе: R=231 D, максимальное растяжение на 5.8 час. | 1.35 | (b)
66830.837 | 1.127 | 1.036 | -9.763 | -9.854 | -1233 | -1208 | -1214 | 998 | 1036 | 6192 |  | CORR | AXGR | 10:51 | 10:55 | 10:54 | 144 | 37 | 14 | EXT | Аномалия находится на отводе. | 0.9 | (c)
66839.553 | 9.843 | 9.831 | -1.047 | -1.059 | 2189 | -1051 | -1122 | 0 | 993 | 6192 | Дефект проката | MIAN | GENE | 08:04 | 11:21 | 11:09 | 66 | 2299 |  | EXT | Дефект проката Эквивалент потери металла 10%. Аномалия находится на отводе. |  | (c)
66865.094 | 2.054 | 1.99 | -9.346 | -9.41 | 537 | 822 | 995 | 537 | 1990 | 6195 |  | CORR | GENE | 02:18 | 03:04 | 03:32 | 114 | 915 | 10 | EXT |  | 0.89 | (c)
66887.14 | 1.81 | 0.431 | -9.71 | -11.089 | 1035 | 1215 | 1240 | 785 | 431 | 6198 |  | CORR | GENE | 04:17 | 04:46 | 04:50 | 1472 | 410 | 12 | EXT |  | 0.98 | (c)
66887.698 | 2.368 | 2.365 | -9.152 | -9.155 | 1031 | 1100 | 1096 | 1031 | 2365 | 6198 |  | CORR | CIGR | 04:16 | 04:28 | 04:27 | 20 | 130 | 13 | EXT |  | 0.89 | (c)
66887.736 | 2.406 | 2.396 | -9.114 | -9.124 | 1252 | 1270 | 1268 | 946 | 2396 | 6198 |  | CORR | PITT | 04:52 | 04:55 | 04:55 | 25 | 32 | 18 | EXT |  | 0.89 | (c)
66888.309 | 2.979 | 2.937 | -8.541 | -8.583 | 1120 | 1231 | 1241 | 869 | 2937 | 6198 |  | CORR | GENE | 04:31 | 04:49 | 04:50 | 80 | 242 | 10 | EXT |  | 0.89 | (c)
66891.837 | 6.507 | 6.458 | -5.013 | -5.062 | 1156 | 2084 | 1686 | 14 | 4404 | 6198 |  | CORR | GENE | 04:37 | 07:06 | 06:02 | 658 | 1060 | 10 | EXT |  | 0.95 | (c)
66912.883 | 4.723 | 4.701 | -6.597 | -6.619 | 1401 | 1447 | 1454 | 724 | 4701 | 6200 |  | CORR | CIGR | 04:32 | 04:40 | 04:41 | 34 | 106 | 11 | EXT | Аномалия находится на упругопластическом изгибе: R=816 D, максимальное растяжение на 7 час. | 0.89 | (c)
66914.815 | 6.655 | 6.63 | -4.665 | -4.69 | 1436 | 1535 | 1524 | 618 | 4651 | 6200 |  | CORR | CIGR | 04:38 | 04:54 | 04:52 | 39 | 176 | 11 | EXT | Аномалия находится на упругопластическом изгибе: R=752 D, максимальное растяжение на 6.3 час. | 0.89 | (c)
66915.336 | 7.176 | 7.159 | -4.144 | -4.161 | 1415 | 1500 | 1494 | 659 | 4121 | 6200 |  | CORR | CIGR | 04:34 | 04:48 | 04:47 | 40 | 156 | 11 | EXT | Аномалия находится на упругопластическом изгибе: R=718 D, максимальное растяжение на 6.2 час. | 0.89 | (c)
66943.984 | 2.004 | 1.966 | -9.366 | -9.404 | 476 | 646 | 597 | 476 | 1966 | 6203 |  | CORR | GENE | 04:07 | 04:35 | 04:27 | 59 | 243 | 12 | EXT | Аномалия находится на отводе. | 0.89 | (c)
66946.007 | 4.027 | 4.011 | -7.343 | -7.359 | 618 | 691 | 715 | 618 | 4011 | 6203 |  | CORR | CIGR | 04:30 | 04:42 | 04:46 | 43 | 195 | 10 | EXT | Аномалия находится на отводе. | 0.89 | (c)
66947.426 | 5.446 | 4.601 | -5.924 | -6.769 | -755 | -354 | -381 | 6 | 4601 | 6203 |  | ARTD | GENE | 00:49 | 01:53 | 01:49 | 1746 | 749 |  | EXT | Эквивалент потери металла 10%. Аномалия находится на отводе. От изолировочной машины. |  | (c)
66948.842 | 6.862 | 6.853 | -4.508 | -4.517 | 404 | 469 | 465 | 404 | 4484 | 6203 |  | CORR | CIGR | 03:56 | 04:06 | 04:06 | 33 | 122 | 10 | EXT | Аномалия находится на отводе. | 0.89 | (c)
66956.72 | 3.37 | 3.339 | -7.87 | -7.901 | 2015 | 2208 | 2175 | 0 | 3339 | 6204 |  | CORR | GENE | 03:60 | 04:31 | 04:26 | 72 | 319 | 12 | EXT |  | 0.89 | (c)
66957.826 | 4.476 | 4.17 | -6.764 | -7.07 | -2097 | -2079 | -2062 | 133 | 4170 | 6204 |  | CORR | GENE | 04:56 | 04:59 | 05:02 | 393 | 70 | 12 | EXT |  | 0.94 | (c)
66959.242 | 5.892 | 5.872 | -5.348 | -5.368 | 2227 | -2150 | -2099 | 0 | 5316 | 6204 |  | CORR | GENE | 04:34 | 04:48 | 04:56 | 52 | 271 | 10 | EXT |  | 0.89 | (c)
67000.418 | 1.298 | 1.265 | -10.212 | -10.245 | -1114 | -1033 | -1020 | 927 | 1265 | 6208 |  | CORR | GENE | 07:15 | 07:28 | 07:30 | 87 | 187 | 13 | EXT |  | 0.89 | (c)
67002 | 2.88 | 2.85 | -8.63 | -8.66 | -895 | -836 | -831 | 768 | 2850 | 6208 |  | CORR | GENE | 07:50 | 07:60 | 08:00 | 88 | 127 | 10 | EXT |  | 0.89 | (c)
67080.118 | 2.578 | 2.574 | -8.512 | -8.516 | 645 | 717 | 704 | 645 | 2574 | 6215 |  | CORR | CIGR | 03:50 | 04:02 | 03:60 | 22 | 118 | 11 | EXT | Аномалия находится на упругопластическом изгибе: R=703 D, максимальное растяжение на 6.6 час. | 0.89 | (c)
67156.018 | 10.758 | 9.803 | -0.832 | -1.787 | -968 | 1317 | 1262 | 0 |  | 6221 |  | OVAL |  | 00:00 | 06:09 | 06:00 | 1652 |  |  | N/A | Овальность: 0,01 |  | (c)
67156.118 | 10.858 | 10.576 | -0.732 | -1.014 | 664 | 1103 | 1200 | 494 | 487 | 6221 |  | WRIN | GENE | 04:24 | 05:34 | 05:50 | 527 | 1072 | 1.9 | N/A | Высота гофр: 27 мм (1,9%). Длина волны: 432 мм Аномалия находится на отводе. |  | (c)
67162.925 | 0.625 | 0.22 | -10.825 | -11.23 | -12 | 48 | 35 | 0 | 220 | 6223 |  | LWAN | GENE | 02:43 | 02:53 | 02:51 | 5241 | 94 |  | EXT | Эквивалент потери металла 10%. Аномалия находится на отводе. |  | (c)
67172.815 | 10.515 | 6.301 | -0.935 | -5.149 | 5 | 89 | 67 | 5 | 245 | 6223 |  | LWAN | GENE | 02:46 | 02:59 | 02:56 | 4904 | 125 |  | EXT | Эквивалент потери металла 11%. Аномалия находится на отводе. |  | (c)
67173.352 | 11.052 | 11.034 | -0.398 | -0.416 | 208 | 247 | 253 | 208 | 384 | 6223 |  | CORR | CIGR | 03:19 | 03:25 | 03:26 | 32 | 90 | 11 | EXT | Аномалия находится на отводе. | 0.89 | (c)
67212.935 | 4.805 | 4.796 | -6.825 | -6.834 | -927 | -821 | -817 | 706 | 4796 | 6227 |  | CORR | CIGR | 06:49 | 07:06 | 07:07 | 34 | 221 | 14 | EXT |  | 0.89 | (c)
67221.565 | 1.805 | 1.767 | -8.825 | -8.863 | -957 | -835 | -858 | 760 | 1767 | 6228 |  | CORR | GENE | 07:54 | 08:14 | 08:10 | 51 | 198 | 10 | EXT |  | 0.89 | (c)
67246.116 | 4.066 | 4.033 | -7.094 | -7.127 | 1560 | 1762 | 1790 | 1560 | 4033 | 6230 |  | CORR | GENE | 07:08 | 07:40 | 07:45 | 64 | 460 | 9 | EXT | Аномалия находится на отводе. | 0.89 | (c)
67247.297 | 5.247 | 5.198 | -5.913 | -5.962 | 1546 | 1759 | 1871 | 1546 | 5198 | 6230 |  | CORR | GENE | 07:06 | 07:40 | 07:58 | 94 | 650 | 11 | EXT | Аномалия находится на отводе. | 0.89 | (c)
67247.515 | 5.465 | 5.411 | -5.695 | -5.749 | 1462 | 1693 | 1721 | 1462 | 5411 | 6230 |  | CORR | GENE | 06:52 | 07:29 | 07:34 | 88 | 519 | 10 | EXT | Аномалия находится на отводе. | 0.89 | (c)
67247.721 | 5.671 | 5.639 | -5.489 | -5.521 | 156 | 367 | 329 | 156 | 5444 | 6230 |  | CORR | GENE | 03:21 | 03:55 | 03:49 | 77 | 346 | 9 | EXT | Аномалия находится на отводе. | 0.89 | (c)
67249.308 | 7.258 | 7.24 | -3.902 | -3.92 | 2090 | 2142 | 2161 | 2090 | 3886 | 6230 |  | CORR | CIGR | 08:33 | 08:42 | 08:45 | 34 | 142 | 11 | EXT | Аномалия находится на отводе. | 0.89 | (c)
67249.785 | 7.735 | 7.686 | -3.425 | -3.474 | -270 | -135 | -145 | 20 | 3384 | 6230 |  | CORR | GENE | 02:12 | 02:34 | 02:33 | 90 | 250 | 10 | EXT | Аномалия находится на отводе. | 0.89 | (c)
67255.039 | 1.829 | 1.82 | -9.471 | -9.48 | 1695 | 1732 | 1746 | 1695 | 1820 | 6231 |  | CORR | CIGR | 07:43 | 07:49 | 07:51 | 21 | 101 | 11 | EXT | Аномалия находится на отводе. | 0.89 | (c)
67259.314 | 6.104 | 6.044 | -5.196 | -5.256 | 2175 | -2217 | -2210 | 2134 | 5186 | 6231 |  | CORR | GENE | 09:01 | 09:12 | 09:13 | 70 | 152 | 10 | EXT | Аномалия находится на отводе. | 0.89 | (c)
67260.706 | 7.496 | 7.058 | -3.804 | -4.242 | 12 | 213 | 131 | 12 | 3773 | 6231 |  | CORR | GENE | 03:12 | 03:44 | 03:31 | 469 | 237 | 17 | EXT | Аномалия находится на отводе. | 0.98 | (c)
67266.145 | 1.635 | 1.617 | -8.905 | -8.923 | -1036 | -943 | -964 | 892 | 1617 | 6232 |  | CORR | CIGR | 07:29 | 07:44 | 07:40 | 36 | 143 | 10 | EXT |  | 0.89 | (c)
67267.221 | 2.711 | 2.702 | -7.829 | -7.838 | -868 | -796 | -810 | 751 | 2702 | 6232 |  | CORR | CIGR | 07:56 | 08:07 | 08:05 | 16 | 117 | 10 | EXT |  | 0.89 | (c)
67269.058 | 4.548 | 4.535 | -5.992 | -6.005 | -1013 | -964 | -950 | 887 | 4535 | 6232 |  | CORR | CIGR | 07:32 | 07:40 | 07:43 | 26 | 127 | 13 | EXT |  | 0.89 | (c)
67273.274 | 8.764 | 8.753 | -1.776 | -1.787 | -1067 | -930 | -979 | 891 | 1759 | 6232 |  | CORR | CIGR | 07:24 | 07:46 | 07:38 | 28 | 175 | 10 | EXT |  | 0.89 | (c)
67432.667 | 9.947 | 9.929 | -1.153 | -1.171 | -1601 | -1570 | -1565 | 1529 | 1153 | 6246 |  | CORR | CIGR | 09:45 | 09:50 | 09:50 | 18 | 72 | 13 | EXT |  | 0.89 | (c)
67445.13 | 0 | -0.021 | -11.63 | -11.651 | 2108 | -2229 | -2200 | 2046 |  | 6248 | Нарушение формы кольцевого шва | GWAN |  | 11:50 | 00:11 | 00:15 | 0 | 307 |  | EXT | Нарушение формы кольцевого шва Аномалия находится на отводе. Аномалия находится на упругопластическом изгибе: R=721 D, максимальное растяжение на 7.4 час. |  | (c)
67474.609 | 6.469 | 6.459 | -3.571 | -3.581 | 607 | 651 | 648 | 607 | 3562 | 6250 |  | CORR | CIGR | 06:44 | 06:51 | 06:50 | 19 | 82 | 12 | EXT | Аномалия находится на отводе. | 0.89 | (c)
67494.125 | 2.795 | 2.497 | -8.465 | -8.763 | -763 | 1469 | 1468 | 0 |  | 6253 |  | OVAL |  | 00:00 | 06:00 | 06:00 | 3344 |  |  | N/A | Овальность: 0,02 |  | (c)
67494.596 | 3.266 | 2.898 | -7.994 | -8.362 | 972 | 1377 | 1434 | 335 | 2898 | 6253 |  | WRIN | GENE | 04:40 | 05:45 | 05:55 | 727 | 924 | 2.2 | N/A | Высота гофр: 31 мм (2,2%). Длина волны: 485 мм |  | (c)
67547.855 | 0.085 | 0.03 | -11.165 | -11.22 | 1519 | 1633 | 2177 | 0 | 30 | 6258 |  | CORR | GENE | 04:38 | 04:56 | 06:24 | 128 | 1316 | 11 | EXT |  | 0.9 | (c)
67564.539 | 5.519 | 5.094 | -5.731 | -6.156 | -2217 | -2198 | -2199 | 14 | 5094 | 6259 |  | LWAN | AXGR | 08:45 | 08:48 | 08:48 | 629 | 35 |  | INT | Эквивалент потери металла 18%. Аномалия находится на отводе. |  | (c)
67569.262 | 10.242 | 10.011 | -1.008 | -1.239 | 2188 | 2205 | 2206 | 7 | 877 | 6259 |  | LWAN | AXGR | 08:36 | 08:38 | 08:39 | 362 | 36 |  | INT | Эквивалент потери металла 15%. Аномалия находится на отводе. |  | (c)
67592.11 | 0.5 | 0.378 | -10.9 | -11.022 | 1527 | 1623 | 1715 | 328 | 378 | 6262 |  | CORR | GENE | 01:59 | 02:14 | 02:29 | 140 | 376 | 10 | EXT |  | 0.9 | (c)
67597.952 | 6.342 | 6.296 | -5.058 | -5.104 | 2229 | -2132 | -2059 | 0 | 5037 | 6262 |  | CORR | GENE | 03:52 | 04:08 | 04:20 | 67 | 346 | 10 | EXT |  | 0.89 | (c)
67598.17 | 6.56 | 6.507 | -4.84 | -4.893 | -2229 | -2139 | -2051 | 2 | 4826 | 6262 |  | CORR | GENE | 03:53 | 04:07 | 04:21 | 67 | 356 | 10 | EXT |  | 0.89 | (c)
67606.427 | 3.417 | 3.404 | -7.843 | -7.856 | 1429 | 1507 | 1606 | 448 | 3404 | 6263 |  | CORR | CIGR | 04:27 | 04:39 | 04:55 | 39 | 354 | 10 | EXT |  | 0.89 | (c)
67607.091 | 4.081 | 4.067 | -7.179 | -7.193 | 1377 | 1954 | 1729 | 149 | 4067 | 6263 |  | CORR | GENE | 04:18 | 05:52 | 05:15 | 82 | 704 | 11 | EXT |  | 0.89 | (c)
67608.089 | 5.079 | 5.061 | -6.181 | -6.199 | 2136 | 2192 | 2210 | 0 | 5061 | 6263 |  | CORR | CIGR | 06:21 | 06:30 | 06:33 | 30 | 147 | 10 | EXT |  | 0.89 | (c)
67608.943 | 5.933 | 5.85 | -5.327 | -5.41 | 1474 | 1929 | 1840 | 25 | 5174 | 6263 |  | CORR | GENE | 04:34 | 05:47 | 05:33 | 236 | 731 | 11 | EXT |  | 0.91 | (c)
67612.437 | 9.427 | 9.419 | -1.833 | -1.841 | 2152 | 2204 | 2198 | 0 | 1823 | 6263 |  | CORR | CIGR | 06:23 | 06:32 | 06:31 | 18 | 91 | 12 | EXT |  | 0.89 | (c)
67613.214 | 10.204 | 10.188 | -1.056 | -1.072 | 2122 | 2193 | 2187 | 0 | 1041 | 6263 |  | CORR | CIGR | 06:19 | 06:30 | 06:29 | 31 | 129 | 11 | EXT |  | 0.89 | (c)
67615 | 0.73 | 0.714 | -10.83 | -10.846 | -2143 | -2087 | -2082 | 88 | 714 | 6264 |  | CORR | CIGR | 04:15 | 04:24 | 04:25 | 30 | 121 | 10 | EXT |  | 0.89 | (c)
67615.053 | 0.783 | 0.737 | -10.777 | -10.823 | -1565 | -1190 | -1205 | 666 | 737 | 6264 |  | CORR | GENE | 05:48 | 06:49 | 06:46 | 113 | 720 | 9 | EXT |  | 0.89 | (c)
67615.776 | 1.506 | 1.489 | -10.054 | -10.071 | -2139 | -2098 | -2092 | 92 | 1489 | 6264 |  | CORR | CIGR | 04:16 | 04:22 | 04:23 | 38 | 94 | 11 | EXT |  | 0.89 | (c)
67616.745 | 2.475 | 2.44 | -9.085 | -9.12 | -1496 | -1425 | -1368 | 734 | 2440 | 6264 |  | CORR | CIGR | 05:59 | 06:11 | 06:20 | 49 | 257 | 9 | EXT | Аномалия находится на упругопластическом изгибе: R=987 D, максимальное растяжение на 5.3 час. | 0.89 | (c)
67618.649 | 4.379 | 4.367 | -7.181 | -7.193 | -2163 | -2137 | -2112 | 68 | 4367 | 6264 |  | CORR | CIGR | 04:12 | 04:16 | 04:20 | 23 | 102 | 10 | EXT | Аномалия находится на упругопластическом изгибе: R=869 D, максимальное растяжение на 5.9 час. | 0.89 | (c)
67619.188 | 4.918 | 4.743 | -6.642 | -6.817 | 2179 | 2199 | 2196 | 18 | 4743 | 6264 |  | CORR | AXGR | 03:52 | 03:56 | 03:55 | 266 | 34 | 12 | EXT | Аномалия находится на упругопластическом изгибе: R=827 D, максимальное растяжение на 6.1 час. | 0.92 | (c)
67619.827 | 5.557 | 5.535 | -6.003 | -6.025 | -2230 | -2156 | -2136 | 0 | 5535 | 6264 |  | CORR | GENE | 04:01 | 04:13 | 04:16 | 53 | 189 | 10 | EXT | Аномалия находится на упругопластическом изгибе: R=785 D, максимальное растяжение на 6.3 час. | 0.89 | (c)
67620.111 | 5.841 | 5.519 | -5.719 | -6.041 | 2172 | 2185 | 2189 | 26 | 5445 | 6264 |  | CORR | AXGR | 03:51 | 03:54 | 03:54 | 596 | 33 | 13 | EXT | Аномалия находится на упругопластическом изгибе: R=764 D, максимальное растяжение на 6.4 час. | 0.96 | (c)
67624.349 | 10.079 | 9.998 | -1.481 | -1.562 | 1661 | 1837 | 1921 | 49 | 1445 | 6264 |  | CORR | GENE | 02:29 | 02:57 | 03:11 | 117 | 520 | 12 | EXT | Аномалия находится на упругопластическом изгибе: R=539 D, максимальное растяжение на 6.5 час. | 0.9 | (c)
67627.865 | 2.035 | 2.008 | -9.425 | -9.452 | 58 | 113 | 143 | 58 | 2008 | 6265 |  | CORR | CIGR | 02:38 | 02:47 | 02:52 | 33 | 169 | 10 | EXT | Аномалия находится на упругопластическом изгибе: R=404 D, максимальное растяжение на 5.8 час. | 0.89 | (c)
67628.206 | 2.376 | 2.345 | -9.084 | -9.115 | 176 | 303 | 310 | 176 | 2345 | 6265 |  | CORR | CIGR | 02:58 | 03:18 | 03:19 | 45 | 267 | 11 | EXT | Аномалия находится на упругопластическом изгибе: R=394 D, максимальное растяжение на 5.7 час. | 0.89 | (c)
67628.928 | 3.098 | 3.07 | -8.362 | -8.39 | 217 | 660 | 474 | 217 | 3070 | 6265 |  | CORR | GENE | 03:04 | 04:16 | 03:45 | 89 | 512 | 10 | EXT | Аномалия находится на упругопластическом изгибе: R=366 D, максимальное растяжение на 5.6 час. | 0.9 | (c)
67629.229 | 3.399 | 3.377 | -8.061 | -8.083 | 2062 | 2106 | 2136 | 21 | 3377 | 6265 |  | CORR | CIGR | 08:02 | 08:09 | 08:14 | 47 | 148 | 10 | EXT | Аномалия находится на упругопластическом изгибе: R=357 D, максимальное растяжение на 5.6 час. | 0.89 | (c)
67633.228 | 7.398 | 7.376 | -4.062 | -4.084 | 516 | 700 | 639 | 516 | 4054 | 6265 |  | CORR | CIGR | 03:52 | 04:22 | 04:12 | 30 | 246 | 10 | EXT | Аномалия находится на упругопластическом изгибе: R=310 D, максимальное растяжение на 5.5 час. | 0.99 | (c)
67635.669 | 9.839 | 9.824 | -1.621 | -1.636 | 1169 | 1379 | 1311 | 778 | 1589 | 6265 |  | CORR | CIGR | 05:38 | 06:12 | 06:01 | 47 | 283 | 10 | EXT | Аномалия находится на упругопластическом изгибе: R=314 D, максимальное растяжение на 5.5 час. | 1.04 | (b)
67635.771 | 9.941 | 9.881 | -1.519 | -1.579 | 1171 | 1728 | 1618 | 165 | 1418 | 6265 |  | CORR | GENE | 05:38 | 07:08 | 06:50 | 161 | 895 | 10 | EXT | Аномалия находится на упругопластическом изгибе: R=314 D, максимальное растяжение на 5.5 час. | 0.92 | (c)
67640.952 | 3.662 | 3.624 | -7.568 | -7.606 | -2207 | -2017 | -2027 | 24 | 3624 | 6266 |  | CORR | GENE | 05:27 | 05:58 | 05:56 | 74 | 359 | 10 | EXT | Аномалия находится на упругопластическом изгибе: R=333 D, максимальное растяжение на 5.4 час. | 1.02 | (b)
67642.269 | 4.979 | 4.936 | -6.251 | -6.294 | -2215 | -2128 | -2084 | 16 | 4936 | 6266 |  | CORR | GENE | 05:26 | 05:40 | 05:47 | 78 | 261 | 10 | EXT | Аномалия находится на упругопластическом изгибе: R=350 D, максимальное растяжение на 5.4 час. | 1.01 | (b)
67642.545 | 5.255 | 5.245 | -5.975 | -5.985 | -2220 | -2141 | -2150 | 10 | 5245 | 6266 |  | CORR | CIGR | 05:25 | 05:38 | 05:37 | 30 | 140 | 10 | EXT | Аномалия находится на упругопластическом изгибе: R=352 D, максимальное растяжение на 5.4 час. | 0.99 | (c)
67642.668 | 5.378 | 5.365 | -5.852 | -5.865 | -2218 | -2166 | -2165 | 13 | 5365 | 6266 |  | CORR | CIGR | 05:26 | 05:34 | 05:34 | 28 | 105 | 10 | EXT | Аномалия находится на упругопластическом изгибе: R=354 D, максимальное растяжение на 5.4 час. | 0.99 | (c)
67643.242 | 5.952 | 5.903 | -5.278 | -5.327 | 2224 | -2156 | -2068 | 0 | 5259 | 6266 |  | CORR | GENE | 05:23 | 05:36 | 05:50 | 68 | 338 | 13 | EXT | Аномалия находится на упругопластическом изгибе: R=357 D, максимальное растяжение на 5.4 час. | 1.02 | (b)
67645.318 | 8.028 | 7.913 | -3.202 | -3.317 | -425 | -416 | -416 | 407 | 3148 | 6266 | Металлургический дефект | MIAN | AXGR | 10:15 | 10:17 | 10:16 | 169 | 18 |  | INT | Металлургический дефект Эквивалент потери металла 17%. Аномалия находится на упругопластическом изгибе: R=384 D, максимальное растяжение на 5.5 час. |  | (c)
67673.334 | 2.174 | 2.025 | -9.106 | -9.255 | 1370 | 1548 | 1847 | 0 | 2025 | 6269 |  | CORR | GENE | 05:13 | 05:42 | 06:30 | 606 | 955 | 10 | EXT |  | 0.94 | (c)
67675.743 | 4.583 | 4.472 | -6.697 | -6.808 | 1261 | 1613 | 1750 | 0 | 4472 | 6269 |  | CORR | GENE | 04:55 | 05:52 | 06:14 | 164 | 979 | 10 | EXT | Аномалия находится на упругопластическом изгибе: R=543 D, максимальное растяжение на 12 час. | 0.9 | (c)
67677.349 | 6.189 | 6.135 | -5.091 | -5.145 | 1615 | 1699 | 1740 | 365 | 5076 | 6269 |  | CORR | GENE | 05:52 | 06:06 | 06:13 | 69 | 251 | 10 | EXT | Аномалия находится на упругопластическом изгибе: R=458 D, максимальное растяжение на 11.7 час. | 0.89 | (c)
67677.605 | 6.445 | 6.404 | -4.835 | -4.876 | 1883 | 1968 | 2000 | 114 | 4821 | 6269 |  | CORR | GENE | 06:36 | 06:50 | 06:55 | 55 | 234 | 10 | EXT | Аномалия находится на упругопластическом изгибе: R=452 D, максимальное растяжение на 11.6 час. | 0.89 | (c)
67678.989 | 7.829 | 7.715 | -3.451 | -3.565 | 1375 | 1529 | 1728 | 149 | 3425 | 6269 |  | CORR | GENE | 05:14 | 05:39 | 06:11 | 140 | 707 | 10 | EXT | Аномалия находится на упругопластическом изгибе: R=464 D, максимальное растяжение на 11.6 час. | 0.9 | (c)
67739.69 | 0 | -0.035 | -11.64 | -11.675 | -656 | -366 | -385 | 114 |  | 6275 | Нарушение формы кольцевого шва | GWAN |  | 00:39 | 01:26 | 01:23 | 0 | 542 |  | EXT | Нарушение формы кольцевого шва Аномалия находится на отводе. |  | (c)
67751.277 | 11.587 | 11.548 | -0.053 | -0.092 | 477 | 594 | 619 | 477 | 17 | 6275 |  | CORR | GENE | 03:42 | 04:01 | 04:05 | 75 | 283 | 14 | EXT | Аномалия находится на отводе. | 0.89 | (c)
67770.118 | 7.228 | 7.19 | -4.172 | -4.21 | -1691 | -1600 | -1566 | 540 | 4153 | 6277 |  | CORR | GENE | 06:05 | 06:19 | 06:25 | 57 | 250 | 10 | EXT |  | 0.89 | (c)
67794.718 | 9.468 | 9.449 | -2.062 | -2.081 | -164 | -27 | -67 | 0 | 2041 | 6279 |  | CORR | CIGR | 02:31 | 02:53 | 02:46 | 40 | 194 | 10 | EXT |  | 0.89 | (c)
67802.91 | 6.13 | 6.095 | -4.88 | -4.915 | 1739 | 1862 | 1908 | 153 | 4848 | 6280 |  | CORR | GENE | 02:17 | 02:36 | 02:44 | 67 | 339 | 11 | EXT |  | 0.89 | (c)
67828.434 | 9.324 | 9.306 | -1.386 | -1.404 | 518 | 561 | 552 | 518 | 1383 | 6282 |  | CORR | CIGR | 10:48 | 10:56 | 10:54 | 21 | 69 | 10 | EXT | Аномалия находится на отводе. | 0.89 | (c)
67880.204 | 0.904 | 0.884 | -10.586 | -10.606 | -1478 | -1161 | -1249 | 752 | 884 | 6288 |  | CORR | GENE | 07:14 | 08:05 | 07:51 | 100 | 459 | 11 | EXT |  | 0.89 | (c)
67890.721 | 11.421 | 11.391 | -0.069 | -0.099 | 1840 | 2048 | -1838 | 0 | 36 | 6288 |  | CORR | GENE | 04:10 | 04:43 | 06:16 | 63 | 1565 | 11 | EXT |  | 0.89 | (c)
67891.376 | 0.586 | 0.568 | -9.884 | -9.902 | 2107 | 2216 | 2215 | 0 | 568 | 6289 |  | CORR | CIGR | 07:39 | 07:57 | 07:57 | 40 | 216 | 12 | EXT |  | 0.89 | (c)
67916.957 | 4.177 | 4.164 | -7.453 | -7.466 | 1899 | 2005 | 2002 | 126 | 4164 | 6291 | Металлургический дефект | MIAN | CIGR | 03:21 | 03:38 | 03:38 | 27 | 206 |  | INT | Металлургический дефект Эквивалент потери металла 11%. |  | (c)
68299.343 | 0.563 | 0.456 | -10.457 | -10.564 | -641 | -414 | -411 | 180 | 456 | 6325 |  | CORR | GENE | 07:41 | 08:18 | 08:18 | 151 | 461 | 11 | EXT | Аномалия находится на упругопластическом изгибе: R=261 D, максимальное растяжение на 5.9 час. | 0.9 | (c)
68299.624 | 0.844 | 0.821 | -10.176 | -10.199 | 2206 | -1958 | -2042 | 0 | 821 | 6325 |  | CORR | GENE | 03:21 | 04:09 | 03:55 | 86 | 427 | 10 | EXT | Аномалия находится на упругопластическом изгибе: R=263 D, максимальное растяжение на 5.9 час. | 0.94 | (c)
68467.96 | 0 | -0.048 | -11.43 | -11.478 | -902 | -742 | -743 | 584 |  | 6341 | Нарушение формы кольцевого шва | GWAN |  | 11:59 | 00:24 | 00:24 | 0 | 319 |  | EXT | Нарушение формы кольцевого шва |  | (c)
68468.018 | 0.058 | 0.033 | -11.372 | -11.397 | 531 | 1122 | 1356 | 49 | 33 | 6341 |  | CORR | GENE | 03:50 | 05:25 | 06:03 | 116 | 1651 | 13 | EXT |  | 0.9 | (c)
68468.306 | 0.346 | 0.297 | -11.084 | -11.133 | 579 | 698 | 744 | 579 | 297 | 6341 |  | CORR | GENE | 03:58 | 04:17 | 04:24 | 76 | 330 | 10 | EXT |  | 0.89 | (c)
68486.928 | 7.538 | 7.515 | -4.002 | -4.025 | -1998 | -1528 | -1702 | 233 | 3883 | 6342 |  | CORR | GENE | 08:21 | 09:37 | 09:08 | 142 | 592 | 10 | EXT | Аномалия находится на упругопластическом изгибе: R=347 D, максимальное растяжение на 5.9 час. | 0.9 | (c)
68487.76 | 8.37 | 8.324 | -3.17 | -3.216 | -1686 | -1584 | -1552 | 545 | 3137 | 6342 |  | CORR | GENE | 09:11 | 09:27 | 09:33 | 79 | 268 | 10 | EXT | Аномалия находится на упругопластическом изгибе: R=380 D, максимальное растяжение на 5.9 час. | 0.89 | (c)
68522.775 | 10.285 | 10.265 | -1.225 | -1.245 | 1344 | 1591 | 1519 | 536 | 1197 | 6346 |  | CORR | CIGR | 04:01 | 04:41 | 04:29 | 48 | 350 | 11 | EXT |  | 0.89 | (c)
68526.853 | 2.853 | 2.841 | -0.347 | -0.359 | 1840 | 2146 | 2027 | 17 | 309 | 6347 |  | CORR | CIGR | 03:20 | 04:09 | 03:50 | 50 | 374 | 13 | EXT |  | 0.89 | (c)
68527.134 | 3.134 | 3.09 | -0.066 | -0.11 | 1792 | 1853 | 1931 | 160 | 49 | 6347 |  | CORR | GENE | 03:12 | 03:22 | 03:35 | 61 | 279 | 10 | EXT |  | 0.89 | (c)
68576.529 | 8.529 | 8.52 | -2.921 | -2.93 | 1400 | 1502 | 1501 | 628 | 2903 | 6352 |  | CORR | CIGR | 06:45 | 07:01 | 07:01 | 27 | 202 | 14 | EXT |  | 0.89 | (c)
68580.719 | 1.269 | 1.254 | -10.051 | -10.066 | -2203 | -1978 | -1991 | 27 | 1254 | 6353 |  | CORR | CIGR | 04:09 | 04:46 | 04:44 | 35 | 425 | 11 | EXT |  | 0.89 | (c)
68581.541 | 2.091 | 2.061 | -9.229 | -9.259 | -2170 | -1745 | -1955 | 60 | 2061 | 6353 |  | CORR | CIGR | 04:15 | 05:23 | 04:49 | 49 | 430 | 14 | EXT |  | 0.89 | (c)
68600.461 | 9.691 | 9.679 | -1.599 | -1.611 | -2159 | -2120 | -2115 | 71 | 1585 | 6354 |  | CORR | CIGR | 08:18 | 08:25 | 08:25 | 26 | 88 | 11 | EXT |  | 0.89 | (c)
68602.318 | 0.258 | 0.234 | -11.062 | -11.086 | 805 | 951 | 934 | 805 | 234 | 6355 |  | CORR | CIGR | 04:12 | 04:36 | 04:33 | 48 | 258 | 11 | EXT |  | 0.89 | (c)
68602.72 | 0.66 | 0.58 | -10.66 | -10.74 | 641 | 914 | 902 | 641 | 580 | 6355 |  | CORR | GENE | 03:46 | 04:30 | 04:28 | 116 | 522 | 10 | EXT |  | 0.89 | (c)
68605.1 | 3.04 | 3.018 | -8.28 | -8.302 | 741 | 789 | 834 | 741 | 3018 | 6355 |  | CORR | CIGR | 04:02 | 04:10 | 04:17 | 30 | 187 | 10 | EXT |  | 0.89 | (c)
68609.515 | 7.455 | 7.439 | -3.865 | -3.881 | 2030 | 2096 | 2086 | 89 | 3852 | 6355 |  | CORR | CIGR | 07:30 | 07:41 | 07:39 | 29 | 112 | 10 | EXT |  | 0.89 | (c)
68670.227 | 11.107 | 11.082 | -0.323 | -0.348 | -489 | -367 | -359 | 230 | 300 | 6360 |  | CORR | CIGR | 08:34 | 08:54 | 08:55 | 48 | 259 | 11 | EXT |  | 0.89 | (c)
68674.173 | 3.623 | 3.612 | -7.767 | -7.778 | -771 | -672 | -690 | 608 | 3612 | 6361 |  | CORR | CIGR | 07:17 | 07:33 | 07:30 | 34 | 162 | 10 | EXT |  | 0.89 | (c)
68676.161 | 5.611 | 5.588 | -5.779 | -5.802 | -1016 | -791 | -847 | 678 | 5588 | 6361 |  | CORR | GENE | 06:38 | 07:14 | 07:05 | 56 | 338 | 12 | EXT |  | 0.89 | (c)
68683.748 | 1.808 | 1.797 | -9.712 | -9.723 | -164 | -103 | -108 | 51 | 1797 | 6362 |  | CORR | CIGR | 09:05 | 09:14 | 09:14 | 27 | 113 | 11 | EXT |  | 0.89 | (c)
68705.254 | 0.554 | 0.518 | -10.956 | -10.992 | 217 | 365 | 356 | 217 | 518 | 6364 |  | CORR | GENE | 03:36 | 03:60 | 03:58 | 54 | 277 | 10 | EXT | Аномалия находится на отводе. | 0.89 | (c)
68706.197 | 1.497 | 1.485 | -10.013 | -10.025 | 252 | 346 | 318 | 252 | 1485 | 6364 |  | CORR | CIGR | 03:42 | 03:57 | 03:52 | 17 | 132 | 13 | EXT | Аномалия находится на отводе. | 0.89 | (c)
68750.46 | 0 | -0.021 | -10.95 | -10.971 | -2140 | -1764 | -1814 | 91 |  | 6368 | Нарушение формы кольцевого шва | GWAN |  | 06:40 | 07:41 | 07:33 | 0 | 652 |  | EXT | Нарушение формы кольцевого шва |  | (c)
68824.625 | 6.955 | 6.899 | -4.425 | -4.481 | -437 | -382 | -287 | 137 | 4407 | 6374 |  | CORR | GENE | 08:06 | 08:15 | 08:31 | 74 | 300 | 10 | EXT | Аномалия находится на отводе. | 0.89 | (c)
68830.521 | 1.471 | 1.427 | -8.179 | -8.223 | -1907 | -1795 | -1776 | 323 | 1427 | 6375 |  | CORR | GENE | 03:58 | 04:16 | 04:19 | 65 | 263 | 11 | EXT | Аномалия находится на отводе. | 0.89 | (c)
68831.653 | 2.603 | 2.59 | -7.047 | -7.06 | -2158 | -1920 | -1995 | 72 | 2590 | 6375 |  | CORR | CIGR | 03:17 | 03:56 | 03:44 | 38 | 326 | 11 | EXT | Аномалия находится на отводе. | 0.89 | (c)
68835.115 | 6.065 | 6.043 | -3.585 | -3.607 | -435 | -290 | -270 | 104 | 3540 | 6375 |  | CORR | GENE | 07:55 | 08:19 | 08:22 | 67 | 331 | 10 | EXT | Аномалия находится на отводе. | 0.89 | (c)
68870.96 | 0 | -0.027 | -11.29 | -11.317 | -1333 | -1074 | -1104 | 875 |  | 6379 | Нарушение формы кольцевого шва | GWAN |  | 08:07 | 08:49 | 08:44 | 0 | 458 |  | EXT | Нарушение формы кольцевого шва Аномалия находится на упругопластическом изгибе: R=500 D, максимальное растяжение на 11.3 час. |  | (c)
68872.228 | 1.268 | 1.203 | -10.022 | -10.087 | 1815 | 1841 | 1837 | 372 | 1203 | 6379 |  | CORR | AXGR | 04:35 | 04:40 | 04:39 | 291 | 43 | 9 | EXT | Аномалия находится на упругопластическом изгибе: R=479 D, максимальное растяжение на 11.4 час. | 0.91 | (c)
68873.898 | 2.938 | 2.838 | -8.352 | -8.452 | 1741 | 1753 | 1750 | 471 | 2838 | 6379 |  | CORR | AXGR | 04:23 | 04:25 | 04:25 | 179 | 18 | 10 | EXT | Аномалия находится на упругопластическом изгибе: R=462 D, максимальное растяжение на 11.3 час. | 0.9 | (c)
68913.118 | 8.458 | 8.445 | -3.022 | -3.035 | -1827 | -1759 | -1765 | 1702 | 3000 | 6382 |  | GOUG | CIGR | 08:21 | 08:32 | 08:31 | 35 | 125 | 12 | EXT | Задир. |  | (c)
69029.601 | 0.051 | 0.031 | -11.489 | -11.509 | 592 | 703 | 791 | 592 | 31 | 6393 |  | CORR | GENE | 03:56 | 04:14 | 04:28 | 52 | 397 | 10 | EXT |  | 0.89 | (c)
69031.562 | 2.012 | 1.999 | -9.528 | -9.541 | 854 | 980 | 957 | 854 | 1999 | 6393 |  | CORR | CIGR | 04:38 | 04:59 | 04:55 | 37 | 205 | 11 | EXT |  | 0.89 | (c)
69033.14 | 3.59 | 3.521 | -7.95 | -8.019 | 954 | 1051 | 1184 | 816 | 3521 | 6393 |  | CORR | GENE | 04:54 | 05:10 | 05:32 | 97 | 461 | 10 | EXT |  | 0.89 | (c)
69040.347 | 10.797 | 10.778 | -0.743 | -0.762 | 20 | 91 | 81 | 20 | 723 | 6393 |  | CORR | CIGR | 02:24 | 02:35 | 02:34 | 39 | 123 | 10 | EXT |  | 0.89 | (c)
69041.011 | 11.461 | 11.407 | -0.079 | -0.133 | 1774 | 1949 | 1973 | 59 | 36 | 6393 |  | CORR | GENE | 07:07 | 07:35 | 07:39 | 97 | 398 | 12 | EXT |  | 0.89 | (c)
69041.032 | 11.482 | 11.467 | -0.058 | -0.073 | 909 | 1020 | 1003 | 909 | 54 | 6393 |  | CORR | CIGR | 04:47 | 05:05 | 05:02 | 19 | 188 | 11 | EXT |  | 0.89 | (c)
69045.437 | 4.347 | 4.326 | -6.913 | -6.934 | 1778 | 1860 | 1860 | 1778 | 4326 | 6394 |  | CORR | CIGR | 06:06 | 06:19 | 06:19 | 44 | 165 | 11 | EXT |  | 0.89 | (c)
69056.249 | 3.899 | 3.895 | -7.481 | -7.485 | 1394 | 1609 | 1548 | 528 | 3895 | 6395 |  | CORR | CIGR | 06:26 | 07:01 | 06:51 | 45 | 309 | 13 | EXT |  | 0.89 | (c)
69057.5 | 5.15 | 5.127 | -6.23 | -6.253 | 1264 | 1320 | 1317 | 861 | 5127 | 6395 |  | CORR | CIGR | 06:05 | 06:14 | 06:14 | 43 | 105 | 10 | EXT |  | 0.89 | (c)
69058.259 | 5.909 | 5.864 | -5.471 | -5.516 | 1479 | 1583 | 1638 | 433 | 5452 | 6395 |  | CORR | GENE | 06:40 | 06:57 | 07:06 | 64 | 318 | 9 | EXT |  | 0.89 | (c)
69059.097 | 6.747 | 6.697 | -4.633 | -4.683 | 1390 | 1433 | 1518 | 584 | 4619 | 6395 |  | CORR | GENE | 06:26 | 06:33 | 06:46 | 64 | 256 | 11 | EXT |  | 0.89 | (c)
69060.019 | 7.669 | 7.461 | -3.711 | -3.919 | 1091 | 1421 | 1413 | 495 | 3654 | 6395 |  | CORR | GENE | 05:37 | 06:31 | 06:30 | 265 | 645 | 10 | EXT |  | 0.91 | (c)
69065.769 | 2.039 | 1.984 | -8.781 | -8.836 | -834 | -742 | -658 | 482 | 1984 | 6396 |  | CORR | GENE | 07:49 | 08:04 | 08:18 | 79 | 353 | 9 | EXT |  | 0.89 | (c)
69066.542 | 2.812 | 2.782 | -8.008 | -8.038 | -715 | -607 | -607 | 498 | 2782 | 6396 |  | CORR | GENE | 08:09 | 08:26 | 08:26 | 52 | 217 | 11 | EXT |  | 0.89 | (c)
69068.3 | 4.57 | 4.56 | -6.25 | -6.26 | -1512 | -1420 | -1440 | 719 | 4560 | 6396 |  | CORR | CIGR | 06:00 | 06:15 | 06:12 | 21 | 143 | 10 | EXT |  | 0.89 | (c)
69071.702 | 7.972 | 7.854 | -2.848 | -2.966 | -1735 | -1040 | -1150 | 495 | 2625 | 6396 |  | CORR | GENE | 05:24 | 07:16 | 06:59 | 341 | 1171 | 10 | EXT |  | 0.92 | (c)
69072.286 | 8.556 | 8.449 | -2.264 | -2.371 | 2198 | -2167 | -1865 | 0 | 2244 | 6396 |  | CORR | GENE | 03:59 | 04:14 | 05:03 | 127 | 796 | 13 | EXT |  | 0.9 | (c)
69073.292 | 9.562 | 9.544 | -1.258 | -1.276 | -2215 | -2178 | -2132 | 15 | 1240 | 6396 |  | CORR | CIGR | 04:07 | 04:13 | 04:20 | 36 | 166 | 12 | EXT |  | 0.89 | (c)
69073.738 | 10.008 | 9.971 | -0.812 | -0.849 | -724 | -510 | -518 | 311 | 763 | 6396 |  | CORR | GENE | 08:07 | 08:42 | 08:41 | 86 | 414 | 10 | EXT |  | 0.89 | (c)
69075.342 | 0.792 | 0.393 | -10.408 | -10.807 | -177 | -167 | -147 | 118 | 393 | 6397 |  | CORR | GENE | 08:45 | 08:47 | 08:50 | 538 | 59 | 10 | EXT | Аномалия находится на отводе. | 0.94 | (c)
69076.149 | 1.599 | 1.574 | -9.601 | -9.626 | -572 | -278 | -261 | 0 | 1574 | 6397 |  | CORR | GENE | 07:42 | 08:29 | 08:32 | 434 | 621 | 11 | EXT | Аномалия находится на отводе. | 0.94 | (c)
69076.928 | 2.378 | 2.372 | -8.822 | -8.828 | -592 | -174 | -316 | 41 | 2372 | 6397 |  | CORR | GENE | 07:38 | 08:46 | 08:23 | 148 | 551 | 11 | EXT | Аномалия находится на отводе. | 0.9 | (c)
69077.235 | 2.685 | 2.667 | -8.515 | -8.533 | -649 | -353 | -293 | 0 | 2667 | 6397 |  | CORR | GENE | 07:29 | 08:17 | 08:27 | 174 | 711 | 11 | EXT | Аномалия находится на отводе. | 0.9 | (c)
69077.77 | 3.22 | 3.129 | -7.98 | -8.071 | -625 | -385 | -268 | 0 | 3129 | 6397 |  | CORR | GENE | 07:33 | 08:12 | 08:31 | 135 | 713 | 10 | EXT | Аномалия находится на отводе. | 0.9 | (c)
69078.009 | 3.459 | 3.441 | -7.741 | -7.759 | -459 | -256 | -310 | 161 | 3441 | 6397 |  | CORR | GENE | 07:60 | 08:33 | 08:24 | 52 | 298 | 12 | EXT | Аномалия находится на отводе. | 0.89 | (c)
69078.062 | 3.512 | 3.493 | -7.688 | -7.707 | -2128 | -2051 | -2037 | 102 | 3493 | 6397 |  | CORR | CIGR | 03:30 | 03:43 | 03:45 | 29 | 183 | 12 | EXT | Аномалия находится на отводе. | 0.89 | (c)
69078.329 | 3.779 | 3.751 | -7.421 | -7.449 | 2037 | 2117 | 2119 | 31 | 3751 | 6397 |  | CORR | CIGR | 02:43 | 02:56 | 02:56 | 40 | 163 | 12 | EXT | Аномалия находится на отводе. | 0.89 | (c)
69078.527 | 3.977 | 3.9 | -7.223 | -7.3 | -452 | -186 | -159 | 0 | 3900 | 6397 |  | CORR | GENE | 08:01 | 08:44 | 08:48 | 130 | 585 | 15 | EXT | Аномалия находится на отводе. | 0.9 | (c)
69078.878 | 4.328 | 4.281 | -6.872 | -6.919 | 2135 | -2170 | -2119 | 0 | 4281 | 6397 |  | CORR | GENE | 02:58 | 03:24 | 03:32 | 83 | 415 | 10 | EXT | Аномалия находится на отводе. | 0.89 | (c)
69079.032 | 4.482 | 4.463 | -6.718 | -6.737 | -337 | 166 | 68 | 0 | 4463 | 6397 |  | CORR | GENE | 08:20 | 09:41 | 09:25 | 138 | 809 | 14 | EXT | Аномалия находится на отводе. | 0.9 | (c)
69079.079 | 4.529 | 4.514 | -6.671 | -6.686 | -1901 | -1799 | -1829 | 329 | 4514 | 6397 |  | CORR | CIGR | 04:07 | 04:23 | 04:19 | 34 | 145 | 12 | EXT | Аномалия находится на отводе. | 0.89 | (c)
69079.329 | 4.779 | 4.753 | -6.421 | -6.447 | -436 | -263 | -292 | 148 | 4753 | 6397 |  | CORR | GENE | 08:03 | 08:31 | 08:27 | 62 | 288 | 11 | EXT | Аномалия находится на отводе. | 0.89 | (c)
69079.616 | 5.066 | 4.949 | -6.134 | -6.251 | -455 | -379 | -68 | 0 | 4949 | 6397 |  | CORR | GENE | 08:00 | 08:13 | 09:03 | 603 | 773 | 11 | EXT | Аномалия находится на отводе. | 0.95 | (c)
69079.821 | 5.271 | 5.018 | -5.929 | -6.182 | 2095 | -2204 | -1953 | 0 | 5018 | 6397 |  | CORR | GENE | 02:52 | 03:18 | 03:59 | 503 | 826 | 13 | EXT | Аномалия находится на отводе. | 0.96 | (c)
69080.146 | 5.596 | 5.579 | -5.604 | -5.621 | 2105 | 2144 | 2150 | 35 | 5579 | 6397 |  | CORR | CIGR | 02:54 | 02:60 | 03:01 | 30 | 90 | 10 | EXT | Аномалия находится на отводе. | 0.89 | (c)
69080.684 | 6.134 | 6.099 | -5.066 | -5.101 | -2035 | -1891 | -1818 | 195 | 4932 | 6397 |  | CORR | GENE | 03:45 | 04:09 | 04:20 | 169 | 434 | 10 | EXT | Аномалия находится на отводе. | 0.9 | (c)
69080.849 | 6.299 | 6.284 | -4.901 | -4.916 | 2207 | -2224 | -2208 | 0 | 4890 | 6397 |  | CORR | CIGR | 03:10 | 03:15 | 03:17 | 26 | 92 | 11 | EXT | Аномалия находится на отводе. | 0.89 | (c)
69081.185 | 6.635 | 6.611 | -4.565 | -4.589 | -421 | -291 | -238 | 55 | 4539 | 6397 |  | CORR | GENE | 08:06 | 08:27 | 08:36 | 50 | 366 | 10 | EXT | Аномалия находится на отводе. | 0.89 | (c)
69081.424 | 6.874 | 6.564 | -4.326 | -4.636 | 1803 | 2059 | -1936 | 0 | 4261 | 6397 |  | CORR | GENE | 02:05 | 02:46 | 04:01 | 375 | 1443 | 10 | EXT | Аномалия находится на отводе. | 0.93 | (c)
69081.959 | 7.409 | 7.393 | -3.791 | -3.807 | -219 | -109 | -134 | 49 | 3767 | 6397 |  | CORR | CIGR | 08:39 | 08:56 | 08:52 | 40 | 170 | 11 | EXT | Аномалия находится на отводе. | 0.89 | (c)
69082.47 | 7.92 | 7.895 | -3.28 | -3.305 | 79 | 123 | 156 | 79 | 3269 | 6397 |  | CORR | CIGR | 09:27 | 09:34 | 09:39 | 36 | 155 | 13 | EXT | Аномалия находится на отводе. | 0.89 | (c)
69082.652 | 8.102 | 8.078 | -3.098 | -3.122 | -948 | -860 | -717 | 487 | 3050 | 6397 |  | CORR | GENE | 06:41 | 06:55 | 07:18 | 72 | 461 | 15 | EXT | Аномалия находится на отводе. | 0.89 | (c)
69084.304 | 9.754 | 9.708 | -1.446 | -1.492 | 59 | 111 | 156 | 59 | 1419 | 6397 |  | CORR | GENE | 09:23 | 09:32 | 09:39 | 73 | 194 | 11 | EXT | Аномалия находится на отводе. | 0.89 | (c)
69084.371 | 9.821 | 9.685 | -1.379 | -1.515 | 2182 | -2200 | -2054 | 0 | 1218 | 6397 |  | CORR | GENE | 03:06 | 03:19 | 03:42 | 297 | 451 | 10 | EXT | Аномалия находится на отводе. | 0.92 | (c)
69103.786 | 6.356 | 6.327 | -4.774 | -4.803 | 917 | 1082 | 1208 | 917 | 4596 | 6399 |  | CORR | GENE | 02:39 | 03:06 | 03:26 | 207 | 583 | 10 | EXT |  | 0.91 | (c)
69112.392 | 3.832 | 3.744 | -7.598 | -7.686 | -1822 | -1639 | -1646 | 409 | 3744 | 6400 |  | CORR | GENE | 08:02 | 08:31 | 08:30 | 115 | 352 | 10 | EXT |  | 0.89 | (c)
69112.689 | 4.129 | 4.129 | -7.301 | -7.301 | 1469 | 1552 | 1541 | 617 | 4129 | 6400 |  | CORR | GENE | 04:53 | 05:06 | 05:05 | 61 | 144 | 15 | EXT |  | 0.89 | (c)
69114.447 | 5.887 | 5.876 | -5.543 | -5.554 | 1524 | 1551 | 1567 | 621 | 5528 | 6400 |  | CORR | CIGR | 05:02 | 05:06 | 05:09 | 26 | 86 | 12 | EXT |  | 0.89 | (c)
69116.176 | 7.616 | 7.607 | -3.814 | -3.823 | 860 | 916 | 952 | 860 | 3786 | 6400 |  | CORR | CIGR | 03:15 | 03:24 | 03:29 | 37 | 184 | 10 | EXT |  | 0.89 | (c)
69119.926 | 11.366 | 11.343 | -0.064 | -0.087 | 1984 | 2057 | 2126 | 0 | 45 | 6400 |  | CORR | CIGR | 06:16 | 06:28 | 06:39 | 42 | 284 | 11 | EXT |  | 0.89 | (c)
69119.965 | 11.405 | 11.391 | -0.025 | -0.039 | -1939 | -1846 | -1831 | 291 | 19 | 6400 |  | CORR | CIGR | 07:43 | 07:58 | 08:00 | 20 | 216 | 15 | EXT |  | 0.89 | (c)
69120.088 | 0.098 | 0.077 | -10.932 | -10.953 | 549 | 770 | 719 | 549 | 77 | 6401 |  | CORR | GENE | 01:52 | 02:27 | 02:19 | 49 | 341 | 12 | EXT |  | 0.89 | (c)
69121.363 | 1.373 | 1.343 | -9.657 | -9.687 | 1691 | 1862 | 1828 | 266 | 1343 | 6401 |  | CORR | GENE | 04:56 | 05:24 | 05:18 | 76 | 273 | 10 | EXT |  | 0.89 | (c)
69121.599 | 1.609 | 1.609 | -9.421 | -9.421 | -1825 | -1748 | -1738 | 406 | 1609 | 6401 |  | CORR | GENE | 07:29 | 07:41 | 07:42 | 62 | 173 | 10 | EXT |  | 0.89 | (c)
69122.549 | 2.559 | 2.554 | -8.471 | -8.476 | 1907 | 1981 | 1984 | 169 | 2554 | 6401 |  | CORR | GENE | 05:31 | 05:43 | 05:43 | 50 | 154 | 11 | EXT |  | 0.89 | (c)
69123.722 | 3.732 | 3.7 | -7.298 | -7.33 | -1654 | -1273 | -1400 | 577 | 3700 | 6401 |  | CORR | GENE | 07:56 | 08:58 | 08:37 | 105 | 509 | 11 | EXT |  | 0.89 | (c)
69124.478 | 4.488 | 4.456 | -6.542 | -6.574 | -1066 | -1018 | -942 | 818 | 4456 | 6401 |  | CORR | CIGR | 09:31 | 09:39 | 09:51 | 46 | 248 | 11 | EXT |  | 0.89 | (c)
69128.512 | 8.522 | 8.488 | -2.508 | -2.542 | -1713 | -868 | -1225 | 518 | 2338 | 6401 |  | CORR | GENE | 07:47 | 10:03 | 09:05 | 204 | 975 | 11 | EXT |  | 0.91 | (c)
69130.934 | 10.944 | 10.929 | -0.086 | -0.101 | -1103 | -1064 | -1034 | 965 | 71 | 6401 |  | CORR | CIGR | 09:25 | 09:31 | 09:36 | 30 | 138 | 14 | EXT |  | 0.89 | (c)
69153.81 | 11.41 | 11.384 | -0.13 | -0.156 | -2035 | -1918 | -1913 | 1791 | 112 | 6403 |  | CORR | CIGR | 06:16 | 06:35 | 06:35 | 44 | 244 | 11 | EXT |  | 0.89 | (c)
69178.843 | 1.893 | 1.876 | -9.677 | -9.694 | -376 | -310 | -305 | 234 | 1876 | 6406 |  | CORR | CIGR | 10:08 | 10:18 | 10:19 | 36 | 142 | 10 | EXT |  | 0.89 | (c)
69211.071 | 11.101 | 11.05 | -0.399 | -0.45 | 438 | 500 | 587 | 438 | 390 | 6408 |  | CORR | GENE | 04:06 | 04:16 | 04:30 | 60 | 299 | 10 | EXT |  | 0.89 | (c)
69237.889 | 3.799 | 3.504 | -7.531 | -7.826 | 2186 | -2180 | -1980 | 0 | 3504 | 6411 |  | CORR | GENE | 03:01 | 03:16 | 03:48 | 551 | 589 | 10 | EXT | Аномалия находится на упругопластическом изгибе: R=513 D, максимальное растяжение на 11.9 час. | 0.94 | (c)
69243.232 | 9.142 | 9.102 | -2.188 | -2.228 | -2111 | -1936 | -1939 | 120 | 2134 | 6411 |  | CORR | GENE | 03:27 | 03:55 | 03:55 | 94 | 344 | 13 | EXT | Аномалия находится на упругопластическом изгибе: R=339 D, максимальное растяжение на 11.9 час. | 0.89 | (c)
69267.274 | 10.724 | 10.712 | -0.746 | -0.758 | 1903 | 2002 | 1997 | 139 | 730 | 6413 |  | CORR | CIGR | 03:53 | 04:09 | 04:08 | 28 | 189 | 12 | EXT |  | 0.89 | (c)
69270.657 | 2.637 | 2.625 | -9.023 | -9.035 | 509 | 609 | 592 | 509 | 2625 | 6414 |  | CORR | CIGR | 03:00 | 03:17 | 03:14 | 30 | 167 | 12 | EXT |  | 0.89 | (c)
69273.593 | 5.573 | 5.543 | -6.087 | -6.117 | 1581 | 1652 | 1666 | 481 | 5543 | 6414 |  | CORR | CIGR | 05:54 | 06:05 | 06:07 | 44 | 169 | 10 | EXT |  | 0.89 | (c)
69276.435 | 8.415 | 8.344 | -3.245 | -3.316 | 335 | 519 | 562 | 335 | 3198 | 6414 |  | CORR | GENE | 02:32 | 03:02 | 03:09 | 118 | 454 | 10 | EXT | Аномалия находится на упругопластическом изгибе: R=758 D, максимальное растяжение на 6.9 час. | 0.89 | (c)
69329.67 | 5.33 | 5.317 | -6.28 | -6.293 | -1143 | -996 | -1027 | 911 | 5317 | 6419 |  | CORR | CIGR | 06:57 | 07:21 | 07:16 | 36 | 232 | 10 | EXT |  | 0.89 | (c)
69354.465 | 6.905 | 6.834 | -4.665 | -4.736 | 1983 | 2182 | -2134 | 1790 | 4373 | 6421 |  | CORR | GENE | 04:50 | 05:22 | 05:45 | 363 | 688 | 14 | EXT |  | 0.95 | (c)
69370.613 | 11.483 | 11.452 | -0.057 | -0.088 | 585 | 746 | 859 | 585 | 41 | 6422 |  | CORR | CIGR | 07:05 | 07:31 | 07:49 | 47 | 548 | 11 | EXT |  | 0.89 | (c)
69446.674 | 8.134 | 7.394 | -2.916 | -3.656 | 993 | 1308 | 1288 | 647 | 2117 | 6429 |  | DENT | GENE | 05:09 | 05:59 | 05:56 | 1539 | 591 | 0.9 | N/A | Глубина вмятины: 13 мм (0,9%). Линейка: 154 см в (739 см; 05:59 ч:мин) Аномалия находится на отводе. |  | (c)
69460.86 | 0 | -0.036 | -10.84 | -10.876 | 424 | 827 | 1016 | 424 |  | 6431 | Нарушение формы кольцевого шва | GWAN |  | 10:01 | 11:06 | 11:37 | 0 | 1184 |  | EXT | Нарушение формы кольцевого шва Аномалия находится на отводе. |  | (c)
69469.967 | 9.107 | 9.089 | -1.733 | -1.751 | -548 | -506 | -474 | 400 | 1722 | 6431 |  | CORR | CIGR | 07:24 | 07:31 | 07:36 | 29 | 148 | 9 | EXT | Аномалия находится на отводе. | 0.89 | (c)
69470.34 | 9.48 | 9.395 | -1.36 | -1.445 | -454 | -361 | -276 | 99 | 1305 | 6431 |  | CORR | GENE | 07:39 | 07:54 | 08:08 | 140 | 355 | 11 | EXT | Аномалия находится на отводе. | 0.9 | (c)
69473.056 | 1.356 | 1.348 | -9.934 | -9.942 | -2216 | -2093 | -2140 | 15 | 1348 | 6432 |  | CORR | CIGR | 05:16 | 05:36 | 05:29 | 33 | 152 | 11 | EXT |  | 0.89 | (c)
69473.339 | 1.639 | 1.621 | -9.651 | -9.669 | 1793 | 1899 | 1867 | 290 | 1621 | 6432 |  | CORR | CIGR | 04:03 | 04:20 | 04:15 | 40 | 147 | 11 | EXT |  | 0.89 | (c)
69473.371 | 1.671 | 1.643 | -9.619 | -9.647 | -2181 | -2040 | -1938 | 50 | 1643 | 6432 |  | CORR | GENE | 05:22 | 05:45 | 06:01 | 312 | 486 | 10 | EXT |  | 0.92 | (c)
69473.737 | 2.037 | 2.028 | -9.253 | -9.262 | -2049 | -1871 | -1909 | 181 | 2028 | 6432 |  | CORR | GENE | 05:43 | 06:12 | 06:06 | 53 | 281 | 10 | EXT |  | 0.89 | (c)
69473.961 | 2.261 | 2.241 | -9.029 | -9.049 | -1428 | -1347 | -1343 | 802 | 2241 | 6432 |  | CORR | CIGR | 07:23 | 07:36 | 07:37 | 41 | 170 | 12 | EXT |  | 0.89 | (c)
69475.035 | 3.335 | 3.108 | -7.955 | -8.182 | -2050 | -1316 | -1646 | 181 | 3108 | 6432 |  | CORR | GENE | 05:43 | 07:42 | 06:48 | 363 | 807 | 11 | EXT |  | 0.93 | (c)
69475.322 | 3.622 | 3.609 | -7.668 | -7.681 | 1821 | 1925 | 1904 | 244 | 3609 | 6432 |  | CORR | CIGR | 04:08 | 04:25 | 04:21 | 41 | 165 | 10 | EXT |  | 0.89 | (c)
69475.407 | 3.707 | 3.687 | -7.583 | -7.603 | 1960 | 2006 | 2027 | 136 | 3687 | 6432 |  | CORR | CIGR | 04:30 | 04:38 | 04:41 | 43 | 135 | 10 | EXT |  | 0.89 | (c)
69475.94 | 4.24 | 4.223 | -7.05 | -7.067 | 1969 | 2024 | 2043 | 114 | 4223 | 6432 |  | CORR | GENE | 04:32 | 04:41 | 04:44 | 65 | 148 | 10 | EXT |  | 0.89 | (c)
69477.163 | 5.463 | 5.44 | -5.827 | -5.85 | -1406 | -1346 | -1283 | 825 | 5440 | 6432 |  | CORR | CIGR | 07:27 | 07:37 | 07:47 | 36 | 246 | 10 | EXT |  | 0.89 | (c)
69477.545 | 5.845 | 5.798 | -5.445 | -5.492 | -1403 | -1103 | -1096 | 789 | 5389 | 6432 |  | CORR | GENE | 07:28 | 08:16 | 08:17 | 103 | 614 | 10 | EXT |  | 0.89 | (c)
69482.534 | 10.834 | 10.808 | -0.456 | -0.482 | -1051 | -999 | -971 | 891 | 432 | 6432 |  | CORR | GENE | 08:24 | 08:33 | 08:37 | 50 | 160 | 10 | EXT |  | 0.89 | (c)
69483.028 | 0.038 | 0.014 | -11.022 | -11.046 | -496 | 63 | -102 | 0 | 14 | 6433 |  | CORR | GENE | 07:42 | 09:12 | 08:45 | 93 | 786 | 12 | EXT | Аномалия находится на отводе. | 0.89 | (c)
69483.051 | 0.061 | 0.023 | -10.999 | -11.037 | 1859 | -2199 | -1780 | 0 | 23 | 6433 |  | CORR | GENE | 02:02 | 03:07 | 04:14 | 83 | 1645 | 13 | EXT | Аномалия находится на отводе. | 0.89 | (c)
69483.793 | 0.803 | 0.786 | -10.257 | -10.274 | -1701 | -1581 | -1559 | 530 | 786 | 6433 |  | CORR | GENE | 04:27 | 04:47 | 04:50 | 51 | 283 | 10 | EXT | Аномалия находится на отводе. | 0.89 | (c)
69486.695 | 3.705 | 3.686 | -7.355 | -7.374 | 122 | 210 | 173 | 122 | 3686 | 6433 |  | CORR | CIGR | 09:21 | 09:36 | 09:30 | 22 | 102 | 11 | EXT | Аномалия находится на отводе. | 0.89 | (c)
69486.869 | 3.879 | 3.725 | -7.181 | -7.335 | -433 | -51 | -216 | 0 | 3725 | 6433 |  | CORR | GENE | 07:52 | 08:54 | 08:27 | 191 | 433 | 11 | EXT | Аномалия находится на отводе. | 0.91 | (c)
69487.205 | 4.215 | 4.181 | -6.845 | -6.879 | -482 | -190 | -244 | 5 | 4181 | 6433 |  | CORR | GENE | 07:44 | 08:31 | 08:22 | 136 | 477 | 10 | EXT | Аномалия находится на отводе. | 0.9 | (c)
69487.862 | 4.872 | 4.798 | -6.188 | -6.262 | -498 | -372 | -309 | 120 | 4798 | 6433 |  | CORR | GENE | 07:41 | 08:02 | 08:12 | 103 | 378 | 10 | EXT | Аномалия находится на отводе. | 0.89 | (c)
69488.35 | 5.36 | 5.349 | -5.7 | -5.711 | -427 | -361 | -327 | 227 | 5349 | 6433 |  | CORR | CIGR | 07:53 | 08:03 | 08:09 | 29 | 200 | 10 | EXT | Аномалия находится на отводе. | 0.89 | (c)
69488.901 | 5.911 | 5.841 | -5.149 | -5.219 | -293 | -222 | -98 | 0 | 5125 | 6433 |  | CORR | GENE | 08:14 | 08:26 | 08:46 | 94 | 389 | 10 | EXT | Аномалия находится на отводе. | 0.89 | (c)
69489.156 | 6.166 | 6.15 | -4.894 | -4.91 | -385 | -234 | -204 | 22 | 4854 | 6433 |  | CORR | GENE | 07:60 | 08:24 | 08:29 | 56 | 363 | 11 | EXT | Аномалия находится на отводе. | 0.89 | (c)
69489.173 | 6.183 | 6.156 | -4.877 | -4.904 | 1962 | 2015 | 2114 | 0 | 4838 | 6433 |  | CORR | GENE | 02:18 | 02:27 | 02:43 | 66 | 304 | 9 | EXT | Аномалия находится на отводе. | 0.89 | (c)
69489.442 | 6.452 | 6.424 | -4.608 | -4.636 | -347 | -164 | -159 | 0 | 4560 | 6433 |  | CORR | GENE | 08:06 | 08:35 | 08:36 | 76 | 377 | 11 | EXT | Аномалия находится на отводе. | 0.89 | (c)
69489.851 | 6.861 | 6.846 | -4.199 | -4.214 | -393 | -230 | -236 | 79 | 4166 | 6433 |  | CORR | GENE | 07:58 | 08:25 | 08:24 | 48 | 314 | 12 | EXT | Аномалия находится на отводе. | 0.89 | (c)
69490.795 | 7.805 | 7.747 | -3.255 | -3.313 | 1966 | 2008 | 2085 | 26 | 3165 | 6433 |  | CORR | GENE | 02:19 | 02:26 | 02:38 | 148 | 238 | 10 | EXT | Аномалия находится на отводе. | 0.9 | (c)
69491.042 | 8.052 | 7.833 | -3.008 | -3.227 | -2225 | -2204 | -2191 | 6 | 2937 | 6433 |  | CORR | GENE | 03:03 | 03:06 | 03:08 | 290 | 66 | 10 | EXT | Аномалия находится на отводе. | 0.92 | (c)
69491.204 | 8.214 | 8.134 | -2.846 | -2.926 | 1995 | 2108 | 2157 | 0 | 2802 | 6433 |  | CORR | GENE | 02:24 | 02:42 | 02:50 | 124 | 325 | 13 | EXT | Аномалия находится на отводе. | 0.9 | (c)
69491.285 | 8.295 | 8.267 | -2.765 | -2.793 | -163 | -89 | -48 | 0 | 2751 | 6433 |  | CORR | CIGR | 08:35 | 08:47 | 08:54 | 42 | 230 | 13 | EXT | Аномалия находится на отводе. | 0.89 | (c)
69491.687 | 8.697 | 8.661 | -2.363 | -2.399 | -420 | -292 | -265 | 110 | 2308 | 6433 |  | CORR | GENE | 07:54 | 08:15 | 08:19 | 91 | 310 | 10 | EXT | Аномалия находится на отводе. | 0.89 | (c)
69493.132 | 10.142 | 10.121 | -0.918 | -0.939 | -1914 | -1857 | -1719 | 317 | 868 | 6433 |  | CORR | GENE | 03:53 | 04:02 | 04:24 | 71 | 390 | 11 | EXT | Аномалия находится на отводе. | 0.89 | (c)
69493.291 | 10.301 | 10.28 | -0.759 | -0.78 | -840 | -796 | -758 | 677 | 728 | 6433 |  | CORR | GENE | 06:46 | 06:53 | 06:59 | 52 | 163 | 10 | EXT | Аномалия находится на отводе. | 0.89 | (c)
69493.418 | 10.428 | 10.394 | -0.632 | -0.666 | -357 | -240 | -219 | 82 | 610 | 6433 |  | CORR | GENE | 08:04 | 08:23 | 08:26 | 56 | 275 | 11 | EXT | Аномалия находится на отводе. | 0.89 | (c)
69494.817 | 0.767 | 0.708 | -10.593 | -10.652 | -1385 | -947 | -1136 | 846 | 708 | 6434 |  | CORR | GENE | 06:39 | 07:50 | 07:19 | 264 | 497 | 11 | EXT | Аномалия находится на упругопластическом изгибе: R=307 D, максимальное растяжение на 6.2 час. | 0.94 | (c)
69495.5 | 1.45 | 1.281 | -9.91 | -10.079 | -1840 | -831 | -1316 | 391 | 1281 | 6434 |  | CORR | GENE | 05:26 | 08:09 | 06:50 | 312 | 1047 | 11 | EXT | Аномалия находится на упругопластическом изгибе: R=381 D, максимальное растяжение на 6.3 час. | 0.92 | (c)
69498.651 | 4.601 | 4.591 | -6.759 | -6.769 | -881 | -813 | -821 | 761 | 4591 | 6434 |  | CORR | CIGR | 08:00 | 08:11 | 08:10 | 24 | 120 | 10 | EXT | Аномалия находится на упругопластическом изгибе: R=471 D, максимальное растяжение на 6.5 час. | 0.89 | (c)
69499.123 | 5.073 | 5.05 | -6.287 | -6.31 | -1966 | -1728 | -1785 | 265 | 5050 | 6434 |  | CORR | CIGR | 05:05 | 05:44 | 05:35 | 42 | 362 | 10 | EXT | Аномалия находится на упругопластическом изгибе: R=441 D, максимальное растяжение на 6.5 час. | 0.89 | (c)
69499.129 | 5.079 | 4.966 | -6.281 | -6.394 | -1153 | -940 | -875 | 597 | 4966 | 6434 |  | CORR | GENE | 07:16 | 07:51 | 08:01 | 140 | 557 | 10 | EXT | Аномалия находится на упругопластическом изгибе: R=441 D, максимальное растяжение на 6.5 час. | 0.9 | (c)
69499.385 | 5.335 | 5.32 | -6.025 | -6.04 | -1257 | -813 | -1002 | 746 | 5320 | 6434 |  | CORR | GENE | 06:60 | 08:11 | 07:41 | 166 | 511 | 12 | EXT | Аномалия находится на упругопластическом изгибе: R=427 D, максимальное растяжение на 6.5 час. | 0.9 | (c)
69500.097 | 6.047 | 6.039 | -5.313 | -5.321 | 1718 | 1757 | 1755 | 438 | 5301 | 6434 |  | CORR | CIGR | 02:60 | 03:06 | 03:06 | 20 | 74 | 12 | EXT | Аномалия находится на упругопластическом изгибе: R=385 D, максимальное растяжение на 6.4 час. | 0.89 | (c)
69502.33 | 8.28 | 8.274 | -3.08 | -3.086 | -474 | -365 | -395 | 316 | 3069 | 6434 |  | CORR | CIGR | 09:06 | 09:24 | 09:19 | 17 | 158 | 10 | EXT | Аномалия находится на упругопластическом изгибе: R=309 D, максимальное растяжение на 6.2 час. | 0.89 | (c)
69519.125 | 2.235 | 2.211 | -8.865 | -8.889 | 1262 | 1559 | 1518 | 457 | 2211 | 6436 |  | CORR | GENE | 02:15 | 03:03 | 02:56 | 87 | 511 | 10 | EXT | Аномалия находится на упругопластическом изгибе: R=334 D, максимальное растяжение на 5.5 час. | 0.89 | (c)
69528.718 | 0.728 | 0.714 | -10.612 | -10.626 | -550 | -371 | -437 | 323 | 714 | 6437 |  | CORR | GENE | 07:33 | 08:02 | 07:51 | 53 | 227 | 10 | EXT | Аномалия находится на отводе. | 0.89 | (c)
69535.939 | 7.949 | 7.899 | -3.391 | -3.441 | 38 | 157 | 271 | 38 | 3343 | 6437 |  | CORR | GENE | 09:08 | 09:27 | 09:45 | 98 | 465 | 11 | EXT | Аномалия находится на отводе. | 0.89 | (c)
69555.529 | 4.679 | 4.646 | -6.441 | -6.474 | 84 | 145 | 181 | 84 | 4646 | 6439 |  | CORR | GENE | 01:59 | 02:09 | 02:15 | 54 | 194 | 10 | EXT |  | 0.89 | (c)
69621.546 | 2.386 | 2.06 | -9.014 | -9.34 | 655 | 1178 | 1157 | 571 | 2060 | 6445 |  | WRIN | GENE | 04:35 | 05:60 | 05:56 | 645 | 1005 | 1.5 | N/A | Высота гофр: 21 мм (1,5%). Длина волны: 462 мм Аномалия находится на упругопластическом изгибе. |  | (c)
69638.722 | 8.162 | 8.148 | -2.938 | -2.952 | -1683 | -1563 | -1575 | 548 | 2913 | 6446 |  | CORR | CIGR | 07:28 | 07:48 | 07:46 | 39 | 215 | 11 | EXT | Аномалия находится на упругопластическом изгибе: R=402 D, максимальное растяжение на 5.9 час. | 0.89 | (c)
69639.625 | 9.065 | 9.05 | -2.035 | -2.05 | 1523 | 1576 | 1593 | 568 | 2019 | 6446 |  | CORR | CIGR | 04:06 | 04:14 | 04:17 | 31 | 139 | 13 | EXT | Аномалия находится на упругопластическом изгибе: R=361 D, максимальное растяжение на 5.9 час. | 0.89 | (c)
69643.862 | 2.202 | 2.142 | -8.968 | -9.028 | 1861 | 1914 | 2044 | 3 | 2142 | 6447 |  | CORR | GENE | 06:25 | 06:33 | 06:55 | 69 | 367 | 11 | EXT | Аномалия находится на упругопластическом изгибе: R=279 D, максимальное растяжение на 6.1 час. | 1.13 | (b)
69644.096 | 2.436 | 2.33 | -8.734 | -8.84 | 495 | 596 | 840 | 495 | 2330 | 6447 |  | CORR | GENE | 02:44 | 03:01 | 03:40 | 145 | 690 | 10 | EXT | Аномалия находится на упругопластическом изгибе: R=278 D, максимальное растяжение на 6.1 час. | 0.9 | (c)
69647.492 | 5.832 | 5.784 | -5.338 | -5.386 | 832 | 1066 | 1073 | 832 | 5297 | 6447 |  | CORR | GENE | 03:39 | 04:17 | 04:18 | 89 | 482 | 10 | EXT | Аномалия находится на упругопластическом изгибе: R=276 D, максимальное растяжение на 6.5 час. | 0.89 | (c)
69650.481 | 8.821 | 8.789 | -2.349 | -2.381 | 667 | 799 | 832 | 667 | 2286 | 6447 |  | CORR | GENE | 03:12 | 03:34 | 03:39 | 95 | 330 | 10 | EXT | Аномалия находится на упругопластическом изгибе: R=290 D, максимальное растяжение на 6.5 час. | 0.89 | (c)
69727.367 | 6.217 | 5.89 | -4.373 | -4.7 | -1728 | -1283 | -1234 | 503 | 4001 | 6454 |  | WRIN | GENE | 04:39 | 05:51 | 05:58 | 699 | 986 | 2.5 | N/A | Высота гофр: 36 мм (2,5%). Длина волны: 440 мм Аномалия находится на отводе. |  | (c)
69738.767 | 7.027 | 7.019 | -4.433 | -4.441 | 427 | 493 | 482 | 427 | 4412 | 6455 |  | CORR | CIGR | 03:34 | 03:45 | 03:43 | 29 | 110 | 14 | EXT |  | 0.89 | (c)
69777.194 | 0.144 | 0.124 | -11.456 | -11.476 | -394 | -327 | -302 | 210 | 124 | 6459 |  | CORR | CIGR | 08:09 | 08:20 | 08:24 | 37 | 185 | 10 | EXT | Аномалия находится на отводе. | 0.89 | (c)
69781.311 | 4.261 | 4.232 | -7.339 | -7.368 | 2224 | -2203 | -1917 | 0 | 4232 | 6459 |  | CORR | GENE | 03:12 | 03:17 | 04:03 | 129 | 639 | 12 | EXT | Аномалия находится на отводе. | 0.9 | (c)
69782.1 | 5.05 | 5.016 | -6.55 | -6.584 | 2177 | -2225 | -2182 | 0 | 5016 | 6459 |  | CORR | CIGR | 03:04 | 03:13 | 03:20 | 45 | 203 | 11 | EXT | Аномалия находится на отводе. | 0.89 | (c)
69782.571 | 5.521 | 5.452 | -6.079 | -6.148 | 2228 | -2117 | -2008 | 0 | 5452 | 6459 |  | CORR | GENE | 03:12 | 03:31 | 03:48 | 103 | 449 | 10 | EXT | Аномалия находится на отводе. | 0.89 | (c)
69782.854 | 5.804 | 5.744 | -5.796 | -5.856 | 2208 | -2093 | -2022 | 0 | 5737 | 6459 |  | CORR | GENE | 03:09 | 03:35 | 03:46 | 119 | 463 | 11 | EXT | Аномалия находится на отводе. | 0.9 | (c)
69783.135 | 6.085 | 6.051 | -5.515 | -5.549 | -2157 | -2025 | -2035 | 74 | 5486 | 6459 |  | CORR | GENE | 03:25 | 03:46 | 03:44 | 63 | 242 | 12 | EXT | Аномалия находится на отводе. | 0.89 | (c)
69816.767 | 4.797 | 4.743 | -6.573 | -6.627 | -881 | -778 | -673 | 464 | 4743 | 6462 |  | CORR | GENE | 07:52 | 08:09 | 08:26 | 73 | 417 | 10 | EXT | Аномалия находится на упругопластическом изгибе: R=274 D, максимальное растяжение на 5.9 час. | 0.89 | (c)
69887.736 | 7.046 | 7.032 | -4.264 | -4.278 | 2197 | -2228 | -2223 | 0 | 4254 | 6468 |  | CORR | CIGR | 03:58 | 04:03 | 04:04 | 24 | 81 | 9 | EXT | Аномалия находится на упругопластическом изгибе: R=429 D, максимальное растяжение на 6.3 час. | 0.89 | (c)
69888.001 | 7.311 | 7.291 | -3.999 | -4.019 | -2201 | -2101 | -2113 | 30 | 3983 | 6468 |  | CORR | CIGR | 04:08 | 04:24 | 04:22 | 36 | 175 | 10 | EXT | Аномалия находится на упругопластическом изгибе: R=421 D, максимальное растяжение на 6.3 час. | 0.89 | (c)
69889.421 | 8.731 | 8.691 | -2.579 | -2.619 | 2209 | -2094 | -2152 | 0 | 2203 | 6468 |  | CORR | GENE | 03:60 | 04:25 | 04:16 | 416 | 200 | 10 | EXT | Аномалия находится на упругопластическом изгибе: R=412 D, максимальное растяжение на 6.4 час. | 0.93 | (c)
69890.3 | 9.61 | 9.596 | -1.7 | -1.714 | 2189 | -2226 | 2230 | 0 | 1686 | 6468 |  | CORR | CIGR | 03:56 | 04:04 | 04:03 | 28 | 84 | 10 | EXT | Аномалия находится на упругопластическом изгибе: R=409 D, максимальное растяжение на 6.5 час. | 0.89 | (c)
69890.709 | 10.019 | 10.007 | -1.291 | -1.303 | 2157 | 2193 | 2199 | 0 | 1284 | 6468 |  | CORR | CIGR | 03:51 | 03:57 | 03:58 | 19 | 82 | 13 | EXT | Аномалия находится на упругопластическом изгибе: R=408 D, максимальное растяжение на 6.5 час. | 0.89 | (c)
69897.986 | 5.986 | 5.969 | -5.484 | -5.501 | -2057 | -2007 | -1987 | 174 | 5469 | 6469 |  | CORR | CIGR | 04:38 | 04:46 | 04:49 | 32 | 138 | 12 | EXT | Аномалия находится на упругопластическом изгибе: R=389 D, максимальное растяжение на 6.4 час. | 0.89 | (c)
69900.044 | 8.044 | 8.027 | -3.426 | -3.443 | -1726 | -1547 | -1573 | 505 | 3383 | 6469 |  | CORR | GENE | 05:31 | 06:00 | 05:56 | 60 | 305 | 10 | EXT | Аномалия находится на упругопластическом изгибе: R=389 D, максимальное растяжение на 6.4 час. | 0.94 | (c)
69914.52 | 0 | -0.034 | -11.51 | -11.544 | 713 | 988 | 1057 | 713 |  | 6471 | Вышлифовка на шве | GWAN | GENE | 03:36 | 04:20 | 04:31 | 70 | 688 | 12 | EXT | Вышлифовка на шве Аномалия находится на отводе. |  | (c)
69991.575 | 8.565 | 8.547 | -2.935 | -2.953 | 1467 | 1601 | 1568 | 562 | 2928 | 6477 |  | CORR | CIGR | 06:53 | 07:15 | 07:09 | 25 | 201 | 10 | EXT | Аномалия находится на отводе. | 0.89 | (c)
70028.34 | 0 | -0.009 | -11.46 | -11.469 | 524 | 1905 | 1391 | 0 |  | 6481 | Нарушение формы кольцевого шва | GWAN |  | 03:38 | 07:21 | 05:58 | 0 | 1733 |  | EXT | Нарушение формы кольцевого шва Аномалия находится на упругопластическом изгибе: R=330 D, максимальное растяжение на 0.2 час. |  | (c)
70037.644 | 9.304 | 9.282 | -2.156 | -2.178 | 1481 | 1712 | 1643 | 426 | 2113 | 6481 |  | CORR | GENE | 06:12 | 06:49 | 06:38 | 65 | 323 | 10 | EXT |  | 0.89 | (c)
70038.383 | 10.043 | 9.994 | -1.417 | -1.466 | 1618 | 1798 | 1835 | 178 | 1332 | 6481 |  | CORR | GENE | 06:34 | 07:03 | 07:09 | 134 | 435 | 10 | EXT |  | 0.9 | (c)
70039.864 | 0.064 | 0.044 | -11.336 | -11.356 | -826 | -59 | -374 | 0 | 44 | 6482 |  | CORR | GENE | 06:48 | 08:52 | 08:01 | 70 | 904 | 10 | EXT | Аномалия находится на отводе. | 0.89 | (c)
70044.362 | 4.562 | 4.522 | -6.838 | -6.878 | -494 | -404 | -344 | 193 | 4522 | 6482 |  | CORR | GENE | 07:42 | 07:56 | 08:06 | 78 | 301 | 11 | EXT | Аномалия находится на отводе. | 0.89 | (c)
70044.897 | 5.097 | 5.082 | -6.303 | -6.318 | -534 | -362 | -416 | 298 | 5082 | 6482 |  | CORR | CIGR | 07:35 | 08:03 | 07:54 | 48 | 236 | 12 | EXT | Аномалия находится на отводе. | 0.89 | (c)
70045.572 | 5.772 | 5.722 | -5.628 | -5.678 | -643 | -435 | -470 | 297 | 5607 | 6482 |  | CORR | GENE | 07:18 | 07:51 | 07:45 | 71 | 346 | 10 | EXT | Аномалия находится на отводе. | 0.89 | (c)
70045.851 | 6.051 | 6.038 | -5.349 | -5.362 | -2089 | -1960 | -1996 | 142 | 5319 | 6482 |  | CORR | CIGR | 03:24 | 03:45 | 03:39 | 43 | 186 | 10 | EXT | Аномалия находится на отводе. | 0.89 | (c)
70046.633 | 6.833 | 6.793 | -4.567 | -4.607 | -812 | -430 | -555 | 299 | 4538 | 6482 |  | CORR | GENE | 06:50 | 07:52 | 07:32 | 69 | 513 | 11 | EXT | Аномалия находится на отводе. | 0.89 | (c)
70047.333 | 7.533 | 7.459 | -3.867 | -3.941 | -633 | -576 | -442 | 251 | 3814 | 6482 |  | CORR | GENE | 07:19 | 07:28 | 07:50 | 127 | 381 | 10 | EXT | Аномалия находится на отводе. | 0.89 | (c)
70051.784 | 0.584 | 0.536 | -10.966 | -11.014 | 1960 | 2031 | 2092 | 7 | 536 | 6483 |  | CORR | GENE | 07:49 | 08:00 | 08:10 | 75 | 264 | 10 | EXT | Аномалия находится на отводе. | 0.89 | (c)
70053.034 | 1.834 | 1.812 | -9.716 | -9.738 | 1862 | 1906 | 1930 | 232 | 1812 | 6483 |  | CORR | CIGR | 07:33 | 07:40 | 07:44 | 40 | 136 | 12 | EXT | Аномалия находится на отводе. | 0.89 | (c)
70053.433 | 2.233 | 2.197 | -9.317 | -9.353 | 1835 | 1915 | 1960 | 146 | 2197 | 6483 |  | CORR | GENE | 07:29 | 07:42 | 07:49 | 59 | 249 | 11 | EXT | Аномалия находится на отводе. | 0.89 | (c)
70054.236 | 3.036 | 2.966 | -8.514 | -8.584 | 1819 | 1897 | 2031 | 0 | 2966 | 6483 |  | CORR | GENE | 07:26 | 07:39 | 08:00 | 147 | 426 | 12 | EXT | Аномалия находится на отводе. | 0.9 | (c)
70057.204 | 6.004 | 5.91 | -5.546 | -5.64 | 2031 | 2085 | 2156 | 0 | 5461 | 6483 |  | CORR | GENE | 08:00 | 08:09 | 08:20 | 179 | 249 | 11 | EXT | Аномалия находится на отводе. | 0.9 | (c)
70057.881 | 6.681 | 6.666 | -4.869 | -4.884 | 1842 | 1917 | 1907 | 259 | 4850 | 6483 |  | CORR | CIGR | 07:30 | 07:42 | 07:40 | 34 | 129 | 10 | EXT | Аномалия находится на отводе. | 0.89 | (c)
70215.683 | 6.273 | 6.018 | -4.617 | -4.872 | -1817 | -1422 | -1466 | 413 | 4346 | 6498 |  | WRIN | GENE | 05:17 | 06:20 | 06:13 | 526 | 702 | 2 | N/A | Высота гофр: 28 мм (2,0%). Длина волны: 359 мм Аномалия находится на упругопластическом изгибе. |  | (c)
70251.669 | 9.029 | 8.986 | -1.691 | -1.734 | 172 | 198 | 234 | 172 | 1662 | 6501 |  | GOUG | GENE | 09:42 | 09:46 | 09:52 | 72 | 124 | 7 | EXT | Аномалия находится на отводе. Задир. |  | (c)
70251.669 | 9.029 | 9.003 | -1.691 | -1.717 | 170 | 198 | 196 | 170 | 1660 | 6501 |  | DENT | GENE | 09:42 | 09:46 | 09:46 | 57 | 52 | 0.4 | N/A | Глубина вмятины: 5 мм (0,4%). Линейка: 6 см в (900 см; 09:46 ч:мин) Аномалия находится на отводе. Аномалия находится вблизи дефекта потери металла. |  | (c)
70281.571 | 5.451 | 5.36 | -6.059 | -6.15 | 2185 | -2151 | -2047 | 0 | 5360 | 6504 |  | CORR | GENE | 03:08 | 03:28 | 03:45 | 131 | 459 | 9 | EXT |  | 0.89 | (c)
70281.723 | 5.603 | 5.589 | -5.907 | -5.921 | -2183 | -1888 | -1976 | 48 | 5589 | 6504 |  | CORR | GENE | 03:23 | 04:11 | 03:56 | 79 | 413 | 10 | EXT |  | 0.89 | (c)
70281.913 | 5.793 | 5.728 | -5.717 | -5.782 | 2217 | -2060 | -2015 | 0 | 5671 | 6504 |  | CORR | GENE | 03:13 | 03:43 | 03:50 | 111 | 459 | 10 | EXT |  | 0.89 | (c)
70283.98 | 7.86 | 7.842 | -3.65 | -3.668 | -280 | -196 | -189 | 98 | 3602 | 6504 |  | CORR | GENE | 08:30 | 08:44 | 08:45 | 66 | 183 | 11 | EXT |  | 0.89 | (c)
70284.126 | 8.006 | 7.992 | -3.504 | -3.518 | 2174 | -2168 | -2096 | 0 | 3479 | 6504 |  | CORR | CIGR | 03:06 | 03:25 | 03:37 | 39 | 382 | 15 | EXT |  | 0.89 | (c)
70284.196 | 8.076 | 7.983 | -3.434 | -3.527 | -1266 | -1038 | -1020 | 775 | 3372 | 6504 |  | CORR | GENE | 05:51 | 06:28 | 06:31 | 155 | 491 | 9 | EXT |  | 0.9 | (c)
70284.326 | 8.206 | 8.169 | -3.304 | -3.341 | -2225 | -2111 | -2004 | 6 | 3289 | 6504 |  | CORR | GENE | 03:16 | 03:35 | 03:52 | 52 | 441 | 11 | EXT |  | 0.89 | (c)
70284.639 | 8.519 | 8.454 | -2.991 | -3.056 | -2133 | -1672 | -1835 | 98 | 2960 | 6504 |  | CORR | GENE | 03:31 | 04:45 | 04:19 | 96 | 596 | 10 | EXT |  | 0.89 | (c)
70284.812 | 8.692 | 8.573 | -2.818 | -2.937 | -2207 | -1727 | -1871 | 24 | 2803 | 6504 |  | CORR | GENE | 03:19 | 04:37 | 04:13 | 134 | 671 | 9 | EXT |  | 0.89 | (c)
70285.042 | 8.922 | 8.905 | -2.588 | -2.605 | -2168 | -2083 | -2097 | 62 | 2572 | 6504 |  | CORR | CIGR | 03:25 | 03:39 | 03:37 | 33 | 142 | 11 | EXT |  | 0.89 | (c)
70285.601 | 9.481 | 9.329 | -2.029 | -2.181 | -2164 | -1841 | -1881 | 67 | 1884 | 6504 |  | CORR | GENE | 03:26 | 04:18 | 04:12 | 297 | 566 | 10 | EXT |  | 0.92 | (c)
70285.967 | 9.847 | 9.827 | -1.663 | -1.683 | -580 | -403 | -436 | 293 | 1630 | 6504 |  | CORR | GENE | 07:42 | 08:10 | 08:05 | 53 | 287 | 10 | EXT |  | 0.89 | (c)
70286.315 | 10.195 | 10.175 | -1.315 | -1.335 | 2217 | -1822 | -1952 | 0 | 1231 | 6504 |  | CORR | GENE | 03:13 | 04:21 | 04:00 | 104 | 583 | 10 | EXT |  | 0.89 | (c)
70286.603 | 10.483 | 10.405 | -1.027 | -1.105 | 2183 | -2174 | -2080 | 0 | 1016 | 6504 |  | CORR | GENE | 03:08 | 03:24 | 03:40 | 89 | 395 | 13 | EXT |  | 0.89 | (c)
70287.031 | 10.911 | 10.867 | -0.599 | -0.643 | -668 | -420 | -414 | 159 | 567 | 6504 |  | CORR | GENE | 07:27 | 08:07 | 08:09 | 76 | 509 | 13 | EXT |  | 0.89 | (c)
70287.309 | 11.189 | 11.174 | -0.321 | -0.336 | -1952 | -1901 | -1858 | 278 | 309 | 6504 |  | CORR | CIGR | 04:00 | 04:09 | 04:15 | 27 | 189 | 11 | EXT |  | 0.89 | (c)
70287.484 | 11.364 | 11.342 | -0.146 | -0.168 | -450 | -274 | -316 | 182 | 108 | 6504 |  | CORR | GENE | 08:03 | 08:31 | 08:24 | 60 | 268 | 10 | EXT |  | 0.89 | (c)
70287.556 | 11.436 | 11.412 | -0.074 | -0.098 | -270 | -197 | -186 | 102 | 64 | 6504 |  | CORR | CIGR | 08:32 | 08:43 | 08:45 | 34 | 168 | 13 | EXT |  | 0.89 | (c)
70287.63 | 0 | -0.04 | -2.73 | -2.77 | -1732 | -1544 | -1548 | 499 |  | 6505 | Нарушение формы кольцевого шва | GWAN |  | 07:39 | 08:10 | 08:09 | 0 | 367 |  | EXT | Нарушение формы кольцевого шва |  | (c)
70290.677 | 0.317 | 0.259 | -7.173 | -7.231 | -1561 | -1234 | -1246 | 669 | 259 | 6506 |  | CORR | GENE | 08:01 | 08:54 | 08:52 | 156 | 631 | 10 | EXT |  | 0.9 | (c)
70290.898 | 0.538 | 0.503 | -6.952 | -6.987 | -1659 | -1236 | -1326 | 571 | 503 | 6506 |  | CORR | GENE | 07:45 | 08:53 | 08:39 | 129 | 666 | 9 | EXT |  | 0.89 | (c)
70291.266 | 0.906 | 0.898 | -6.584 | -6.592 | 1146 | 1180 | 1180 | 1017 | 898 | 6506 |  | CORR | CIGR | 03:18 | 03:23 | 03:23 | 18 | 68 | 15 | EXT |  | 0.89 | (c)
70291.419 | 1.059 | 1.047 | -6.431 | -6.443 | 1113 | 1151 | 1174 | 995 | 1047 | 6506 |  | CORR | CIGR | 03:13 | 03:19 | 03:22 | 20 | 122 | 15 | EXT |  | 0.89 | (c)
70291.618 | 1.258 | 1.243 | -6.232 | -6.247 | -1016 | -964 | -973 | 929 | 1243 | 6506 |  | CORR | CIGR | 09:29 | 09:37 | 09:36 | 30 | 87 | 12 | EXT |  | 0.89 | (c)
70291.985 | 1.625 | 1.597 | -5.865 | -5.893 | 1254 | 1416 | 1428 | 628 | 1597 | 6506 |  | CORR | GENE | 03:35 | 04:01 | 04:03 | 66 | 348 | 10 | EXT |  | 0.89 | (c)
70292.047 | 1.687 | 1.673 | -5.803 | -5.817 | 982 | 1147 | 1088 | 982 | 1673 | 6506 |  | CORR | CIGR | 02:51 | 03:18 | 03:08 | 46 | 212 | 13 | EXT |  | 0.89 | (c)
70292.957 | 2.597 | 2.585 | -4.893 | -4.905 | 1241 | 1274 | 1271 | 930 | 2585 | 6506 |  | CORR | CIGR | 03:33 | 03:38 | 03:38 | 20 | 60 | 15 | EXT |  | 0.89 | (c)
70293.522 | 3.162 | 3.121 | -4.328 | -4.369 | 1371 | 1415 | 1536 | 531 | 3121 | 6506 |  | CORR | GENE | 03:54 | 04:01 | 04:21 | 65 | 329 | 11 | EXT |  | 0.89 | (c)
70293.742 | 3.382 | 3.336 | -4.108 | -4.154 | 1166 | 1247 | 1289 | 819 | 3336 | 6506 |  | CORR | GENE | 03:21 | 03:34 | 03:41 | 66 | 246 | 10 | EXT |  | 0.89 | (c)
70293.785 | 3.425 | 3.024 | -4.065 | -4.466 | 2208 | 2220 | 2225 | 0 | 3024 | 6506 |  | CORR | AXGR | 06:09 | 06:11 | 06:12 | 593 | 34 | 9 | EXT |  | 0.94 | (c)
70294.3 | 3.94 | 3.907 | -3.55 | -3.583 | 1360 | 1468 | 1524 | 543 | 3513 | 6506 |  | CORR | GENE | 03:52 | 04:10 | 04:19 | 70 | 328 | 9 | EXT |  | 0.89 | (c)
70295.877 | 5.517 | 5.491 | -1.973 | -1.999 | 1414 | 1450 | 1509 | 628 | 1954 | 6506 |  | CORR | CIGR | 04:01 | 04:07 | 04:16 | 45 | 188 | 11 | EXT |  | 0.89 | (c)
70298.154 | 0.304 | 0.068 | -10.846 | -11.082 | 1052 | 1082 | 1091 | 1052 | 68 | 6507 |  | ARTD | GENE | 03:56 | 04:00 | 04:02 | 371 | 78 |  | EXT | Эквивалент потери металла 10%. |  | (c)
70301.218 | 3.368 | 3.347 | -7.782 | -7.803 | 1054 | 1091 | 1203 | 879 | 3347 | 6507 |  | CORR | GENE | 03:56 | 04:02 | 04:20 | 93 | 298 | 10 | EXT |  | 0.89 | (c)
70304.803 | 6.953 | 6.891 | -4.197 | -4.259 | 991 | 1449 | 1420 | 381 | 4120 | 6507 |  | CORR | GENE | 03:46 | 04:60 | 04:55 | 139 | 859 | 10 | EXT |  | 0.9 | (c)
70305.163 | 7.313 | 7.147 | -3.837 | -4.003 | 920 | 1101 | 1216 | 719 | 3787 | 6507 |  | CORR | GENE | 03:34 | 04:04 | 04:22 | 216 | 591 | 10 | EXT |  | 0.91 | (c)
70306.733 | 8.883 | 8.677 | -2.267 | -2.473 | 868 | 1077 | 1105 | 868 | 2246 | 6507 |  | CORR | GENE | 03:26 | 03:60 | 04:04 | 227 | 473 | 12 | EXT |  | 0.91 | (c)
70307.309 | 9.459 | 9.413 | -1.691 | -1.737 | 1031 | 1099 | 1215 | 832 | 1683 | 6507 |  | CORR | GENE | 03:52 | 04:03 | 04:22 | 54 | 368 | 11 | EXT |  | 0.89 | (c)
70307.53 | 9.68 | 9.639 | -1.47 | -1.511 | 924 | 1075 | 1083 | 924 | 1448 | 6507 |  | CORR | GENE | 03:35 | 03:59 | 04:01 | 63 | 319 | 13 | EXT |  | 0.89 | (c)
70309.228 | 0.228 | 0.204 | -10.722 | -10.746 | -1833 | -1613 | -1670 | 397 | 204 | 6508 |  | CORR | GENE | 04:08 | 04:44 | 04:34 | 67 | 326 | 9 | EXT |  | 0.89 | (c)
70309.87 | 0.87 | 0.863 | -10.08 | -10.087 | -1901 | -1853 | -1843 | 329 | 863 | 6508 |  | CORR | CIGR | 03:57 | 04:05 | 04:06 | 27 | 117 | 11 | EXT |  | 0.89 | (c)
70315.427 | 6.427 | 6.417 | -4.523 | -4.533 | -1838 | -1811 | -1807 | 393 | 4513 | 6508 |  | CORR | CIGR | 04:07 | 04:11 | 04:12 | 20 | 63 | 15 | EXT |  | 0.89 | (c)
70317.21 | 8.21 | 8.155 | -2.74 | -2.795 | -2134 | -1944 | -1883 | 97 | 2696 | 6508 |  | CORR | GENE | 03:19 | 03:50 | 03:60 | 99 | 503 | 10 | EXT |  | 0.89 | (c)
70317.643 | 8.643 | 8.604 | -2.307 | -2.346 | -1995 | -1906 | -1819 | 236 | 2243 | 6508 |  | CORR | GENE | 03:42 | 03:56 | 04:10 | 103 | 352 | 10 | EXT |  | 0.89 | (c)
70317.856 | 8.856 | 8.783 | -2.094 | -2.167 | 2078 | -2091 | -2061 | 0 | 2043 | 6508 |  | CORR | GENE | 02:39 | 03:26 | 03:31 | 124 | 645 | 11 | EXT |  | 0.9 | (c)
70319.13 | 10.13 | 10.12 | -0.82 | -0.83 | -389 | -358 | -348 | 306 | 808 | 6508 |  | CORR | CIGR | 08:01 | 08:06 | 08:08 | 22 | 83 | 15 | EXT |  | 0.89 | (c)
70319.54 | 10.54 | 10.523 | -0.41 | -0.427 | -1576 | -1489 | -1516 | 654 | 409 | 6508 |  | CORR | CIGR | 04:49 | 05:04 | 04:59 | 18 | 121 | 10 | EXT |  | 0.89 | (c)
70319.95 | 0 | -0.017 | -11.22 | -11.237 | 1870 | 2058 | 2039 | 22 |  | 6509 | Нарушение формы кольцевого шва | GWAN |  | 04:06 | 04:36 | 04:33 | 0 | 338 |  | EXT | Нарушение формы кольцевого шва |  | (c)
70321.606 | 1.656 | 1.642 | -9.564 | -9.578 | -2084 | -2001 | -1991 | 147 | 1642 | 6509 |  | CORR | CIGR | 05:28 | 05:41 | 05:43 | 40 | 186 | 11 | EXT |  | 0.89 | (c)
70338.43 | 7.26 | 7.221 | -4.23 | -4.269 | -2038 | -1964 | -1912 | 192 | 4215 | 6510 |  | CORR | GENE | 08:06 | 08:18 | 08:27 | 54 | 251 | 10 | EXT |  | 0.89 | (c)
70338.717 | 7.547 | 7.498 | -3.943 | -3.992 | 671 | 1012 | 997 | 671 | 3882 | 6510 |  | CORR | GENE | 03:23 | 04:19 | 04:16 | 110 | 652 | 9 | EXT |  | 0.89 | (c)
70340.08 | 8.91 | 8.895 | -2.58 | -2.595 | -2034 | -1978 | -1972 | 197 | 2561 | 6510 |  | CORR | CIGR | 08:07 | 08:16 | 08:17 | 34 | 123 | 10 | EXT |  | 0.89 | (c)
70340.379 | 9.209 | 9.179 | -2.281 | -2.311 | 691 | 940 | 908 | 691 | 2228 | 6510 |  | CORR | GENE | 03:27 | 04:07 | 04:02 | 83 | 434 | 10 | EXT |  | 0.89 | (c)
70340.812 | 9.642 | 9.62 | -1.848 | -1.87 | -2044 | -1519 | -1733 | 187 | 1735 | 6510 |  | CORR | GENE | 08:05 | 09:30 | 08:56 | 135 | 622 | 10 | EXT |  | 0.9 | (c)
70341.344 | 10.174 | 10.102 | -1.316 | -1.388 | -2216 | -2164 | -1982 | 15 | 1301 | 6510 |  | CORR | GENE | 07:38 | 07:46 | 08:15 | 87 | 467 | 12 | EXT |  | 0.89 | (c)
70353.882 | 0.062 | 0.022 | -10.778 | -10.818 | 676 | 821 | 1243 | 422 | 22 | 6512 |  | CORR | GENE | 03:58 | 04:21 | 05:29 | 78 | 1132 | 14 | EXT | Аномалия находится на упругопластическом изгибе: R=577 D, максимальное растяжение на 7 час. | 0.89 | (c)
70353.931 | 0.111 | 0.013 | -10.729 | -10.827 | -884 | -855 | -853 | 822 | 13 | 6512 |  | ARTD | GENE | 11:46 | 11:51 | 11:51 | 320 | 62 |  | EXT | Эквивалент потери металла 12%. Аномалия находится на упругопластическом изгибе: R=577 D, максимальное растяжение на 7 час. |  | (c)
70364.51 | 10.69 | 10.45 | -0.15 | -0.39 | -904 | -884 | -880 | 856 | 11 | 6512 |  | ARTD | AXGR | 11:43 | 11:46 | 11:47 | 379 | 47 |  | EXT | Эквивалент потери металла 10%. Аномалия находится на упругопластическом изгибе: R=928 D, максимальное растяжение на 5.2 час. |  | (c)
70401.166 | 1.826 | -0.542 | -9.184 | -11.552 | 1006 | -1188 | -1225 | 0 |  | 6516 |  | OVAL |  | 00:00 | 06:06 | 06:00 | 4686 |  |  | N/A | Овальность: 0,02 |  | (c)
70401.197 | 1.857 | 1.222 | -9.153 | -9.788 | -1541 | -1286 | -1261 | 690 | 1222 | 6516 |  | DENT | GENE | 05:09 | 05:50 | 05:54 | 1225 | 560 | 1.3 | N/A | Глубина вмятины: 19 мм (1,3%). Линейка: 123 см в (122 см; 05:50 ч:мин) |  | (c)
70451.372 | 0.912 | 0.901 | -4.278 | -4.289 | -2111 | -1987 | -2029 | 120 | 901 | 6521 |  | CORR | CIGR | 06:07 | 06:27 | 06:21 | 37 | 164 | 15 | EXT | Аномалия находится на упругопластическом изгибе: R=352 D, максимальное растяжение на 6.1 час. | 1 | (b)
70463.137 | 7.487 | 7.433 | -4.233 | -4.287 | 1440 | 1503 | 1486 | 1440 | 4219 | 6522 |  | GOUG | GENE | 07:19 | 07:29 | 07:26 | 68 | 92 | 7 | EXT | Задир. Аномалия находится на упругопластическом изгибе: R=309 D, максимальное растяжение на 6 час. |  | (c)
70467.37 | 0 | 0 | -11.59 | -11.59 | -352 | -66 | -97 | 0 | 0 | 6523 | Смещение кромок | GWAN |  | 07:39 | 08:25 | 08:20 | 0 | 512 | 19 | EXT | Смещение кромок Наружу Аномалия находится на отводе. Величина смещения - 3 мм. Аномалия находится на упругопластическом изгибе: R=290 D, максимальное растяжение на 6 час. |  | (c)
70536.486 | 1.326 | 1.316 | -10.254 | -10.264 | 1882 | 2126 | 2018 | 76 | 1316 | 6529 |  | CORR | GENE | 07:50 | 08:29 | 08:12 | 60 | 272 | 12 | EXT |  | 0.89 | (c)
70536.979 | 1.819 | 1.804 | -9.761 | -9.776 | 1954 | 2125 | 2062 | 60 | 1804 | 6529 |  | CORR | GENE | 08:02 | 08:29 | 08:19 | 52 | 216 | 10 | EXT |  | 0.89 | (c)
70538.499 | 3.339 | 3.292 | -8.241 | -8.288 | 363 | 464 | 531 | 363 | 3292 | 6529 |  | CORR | GENE | 03:45 | 04:01 | 04:12 | 62 | 335 | 11 | EXT |  | 0.89 | (c)
70577.278 | 2.478 | 2.427 | -2.762 | -2.813 | -865 | -723 | -671 | 477 | 2427 | 6533 |  | CORR | GENE | 06:49 | 07:12 | 07:20 | 81 | 388 | 12 | EXT | Аномалия находится на упругопластическом изгибе: R=466 D, максимальное растяжение на 5.1 час. | 0.89 | (c)
70587.674 | 7.634 | 7.159 | -4.006 | -4.481 | -912 | -556 | -698 | 483 | 3200 | 6534 |  | GOUG | GENE | 09:53 | 10:50 | 10:28 | 1281 | 428 | 7 | EXT | Задир. Аномалия находится на упругопластическом изгибе: R=606 D, максимальное растяжение на 4.8 час. |  | (c)
70596.966 | 5.286 | 5.266 | -6.144 | -6.164 | -594 | -392 | -452 | 310 | 5266 | 6535 |  | CORR | GENE | 07:60 | 08:32 | 08:22 | 64 | 284 | 10 | EXT | Аномалия находится на упругопластическом изгибе: R=451 D, максимальное растяжение на 5.4 час. | 0.89 | (c)
70598.189 | 6.509 | 6.452 | -4.921 | -4.978 | -478 | -406 | -283 | 89 | 4903 | 6535 |  | CORR | GENE | 08:18 | 08:30 | 08:50 | 75 | 389 | 10 | EXT | Аномалия находится на упругопластическом изгибе: R=446 D, максимальное растяжение на 5.5 час. | 0.89 | (c)
70598.606 | 6.926 | 6.905 | -4.504 | -4.525 | -675 | -416 | -494 | 313 | 4450 | 6535 |  | CORR | GENE | 07:46 | 08:28 | 08:16 | 75 | 362 | 12 | EXT | Аномалия находится на упругопластическом изгибе: R=445 D, максимальное растяжение на 5.6 час. | 0.89 | (c)
70599.014 | 7.334 | 7.317 | -4.096 | -4.113 | -697 | -385 | -483 | 269 | 4022 | 6535 |  | CORR | GENE | 07:43 | 08:33 | 08:17 | 91 | 428 | 10 | EXT | Аномалия находится на упругопластическом изгибе: R=450 D, максимальное растяжение на 5.6 час. | 0.89 | (c)
70612.866 | 9.756 | 9.742 | -1.494 | -1.508 | 1610 | 1657 | 1656 | 528 | 1478 | 6536 |  | CORR | CIGR | 02:52 | 02:59 | 02:59 | 30 | 93 | 15 | EXT | Аномалия находится на упругопластическом изгибе: R=822 D, максимальное растяжение на 1.4 час. | 0.89 | (c)
70650.983 | 3.433 | 3.422 | -7.677 | -7.688 | 731 | 750 | 758 | 731 | 3422 | 6540 |  | CORR | CIGR | 04:40 | 04:43 | 04:45 | 25 | 54 | 10 | EXT |  | 0.89 | (c)
70652.116 | 4.566 | 4.455 | -6.544 | -6.655 | 320 | 613 | 522 | 320 | 4455 | 6540 |  | CORR | GENE | 03:34 | 04:21 | 04:07 | 214 | 404 | 9 | EXT |  | 0.9 | (c)
70745.571 | 8.921 | 8.144 | -2.499 | -3.276 | 2193 | -2212 | 2225 | 0 | 2078 | 6548 |  | CORR | GENE | 08:14 | 08:23 | 08:19 | 1198 | 64 | 10 | EXT |  | 0.96 | (c)
70747.683 | 11.033 | 10.286 | -0.387 | -1.134 | 1943 | 2053 | 2016 | 142 | 31 | 6548 |  | CORR | GENE | 07:34 | 07:51 | 07:45 | 1103 | 145 | 10 | EXT |  | 0.96 | (c)
70749.492 | 1.422 | 1.301 | -9.918 | -10.039 | -630 | -501 | -529 | 428 | 1301 | 6549 |  | CORR | GENE | 07:46 | 08:07 | 08:03 | 140 | 202 | 9 | EXT |  | 0.9 | (c)
70759.474 | 0.064 | 0.04 | -11.316 | -11.34 | 2039 | -2204 | 2195 | 0 | 40 | 6550 |  | CORR | GENE | 08:09 | 08:44 | 08:34 | 89 | 312 | 13 | EXT |  | 0.89 | (c)
70759.497 | 0.087 | 0.042 | -11.293 | -11.338 | 1322 | 1538 | 1589 | 376 | 42 | 6550 |  | CORR | GENE | 06:13 | 06:48 | 06:56 | 144 | 532 | 11 | EXT |  | 0.9 | (c)
70759.826 | 0.416 | 0.291 | -10.964 | -11.089 | 1339 | 1361 | 1366 | 837 | 291 | 6550 |  | CORR | GENE | 06:16 | 06:19 | 06:20 | 210 | 55 | 15 | EXT |  | 0.92 | (c)
70761.014 | 1.604 | 1.506 | -9.776 | -9.874 | 1400 | 1527 | 1550 | 531 | 1506 | 6550 |  | CORR | GENE | 06:26 | 06:46 | 06:50 | 117 | 299 | 17 | EXT |  | 0.9 | (c)
70761.473 | 2.063 | 2.047 | -9.317 | -9.333 | 1823 | 1920 | 1898 | 257 | 2047 | 6550 |  | CORR | GENE | 07:34 | 07:49 | 07:46 | 52 | 151 | 10 | EXT |  | 0.89 | (c)
70761.608 | 2.198 | 2.075 | -9.182 | -9.305 | 1344 | 1441 | 1468 | 639 | 2075 | 6550 |  | CORR | GENE | 06:17 | 06:32 | 06:36 | 320 | 248 | 14 | EXT |  | 0.94 | (c)
70761.993 | 2.583 | 2.353 | -8.797 | -9.027 | 1500 | 1536 | 1536 | 658 | 2353 | 6550 |  | CORR | GENE | 06:42 | 06:47 | 06:47 | 346 | 73 | 9 | EXT |  | 0.92 | (c)
70771.95 | 1.16 | 1.146 | -10.53 | -10.544 | -1422 | -1356 | -1351 | 1280 | 1146 | 6551 |  | CORR | CIGR | 04:36 | 04:47 | 04:48 | 27 | 142 | 10 | EXT | Аномалия находится на отводе. | 0.89 | (c)
70775.356 | 4.566 | 4.549 | -7.124 | -7.141 | -376 | -352 | -327 | 277 | 4549 | 6551 |  | CORR | CIGR | 07:25 | 07:29 | 07:33 | 29 | 99 | 9 | EXT | Аномалия находится на отводе. | 0.89 | (c)
70781.596 | 10.806 | 10.759 | -0.884 | -0.931 | -1957 | -1901 | -1882 | 1808 | 847 | 6551 |  | DENT | GENE | 03:10 | 03:19 | 03:22 | 84 | 149 | 0.3 | N/A | Глубина вмятины: 4 мм (0,3%). Линейка: 8 см в (1076 см; 03:19 ч:мин) Аномалия находится на отводе. |  | (c)
70784.163 | 1.683 | 1.663 | -10.017 | -10.037 | -475 | -435 | -416 | 358 | 1663 | 6552 |  | CORR | CIGR | 07:08 | 07:15 | 07:18 | 37 | 117 | 10 | EXT | Аномалия находится на упругопластическом изгибе: R=305 D, максимальное растяжение на 6 час. | 0.91 | (c)
70792.253 | 9.773 | 9.673 | -1.927 | -2.027 | -77 | 22 | -19 | 0 | 16 | 6552 |  | LWAN | GENE | 08:12 | 08:28 | 08:22 | 2011 | 115 |  | INT | Эквивалент потери металла 7%. Аномалия находится на упругопластическом изгибе: R=370 D, максимальное растяжение на 5.8 час. |  | (c)
70794.15 | 11.67 | 11.618 | -0.03 | -0.082 | -1615 | -1560 | -1310 | 1006 | 7 | 6552 |  | CORR | GENE | 04:04 | 04:13 | 04:53 | 75 | 609 | 13 | EXT | Аномалия находится на упругопластическом изгибе: R=354 D, максимальное растяжение на 5.9 час. | 0.89 | (c)
70795.471 | 1.291 | 1.233 | -10.069 | -10.127 | 1863 | 1924 | 2056 | 0 | 1233 | 6553 |  | CORR | GENE | 04:40 | 04:49 | 05:11 | 75 | 386 | 12 | EXT | Аномалия находится на упругопластическом изгибе: R=339 D, максимальное растяжение на 6.1 час. | 0.94 | (c)
70796.391 | 2.211 | 2.185 | -9.149 | -9.175 | 1545 | 1610 | 1648 | 481 | 2185 | 6553 |  | CORR | CIGR | 03:48 | 03:59 | 04:05 | 48 | 205 | 11 | EXT | Аномалия находится на упругопластическом изгибе: R=327 D, максимальное растяжение на 6.2 час. | 0.89 | (c)
70798.635 | 4.455 | 4.411 | -6.905 | -6.949 | -1889 | -1112 | -1397 | 342 | 4411 | 6553 |  | CORR | GENE | 06:34 | 08:39 | 07:53 | 211 | 983 | 9 | EXT | Аномалия находится на упругопластическом изгибе: R=280 D, максимальное растяжение на 6.5 час. | 0.9 | (c)
70798.947 | 4.767 | 4.721 | -6.593 | -6.639 | 1651 | 1800 | 1848 | 187 | 4721 | 6553 |  | CORR | GENE | 04:05 | 04:29 | 04:37 | 77 | 393 | 12 | EXT | Аномалия находится на упругопластическом изгибе: R=276 D, максимальное растяжение на 6.5 час. | 0.89 | (c)
70799.76 | 5.58 | 5.548 | -5.78 | -5.812 | 1787 | 1957 | 1962 | 94 | 5548 | 6553 |  | CORR | GENE | 04:27 | 04:55 | 04:55 | 65 | 349 | 12 | EXT | Аномалия находится на упругопластическом изгибе: R=261 D, максимальное растяжение на 6.5 час. | 0.97 | (c)
70800.589 | 6.409 | 6.375 | -4.951 | -4.985 | 1902 | 2051 | 2066 | 1 | 4914 | 6553 |  | CORR | GENE | 04:46 | 05:10 | 05:12 | 71 | 328 | 11 | EXT | Аномалия находится на упругопластическом изгибе: R=251 D, максимальное растяжение на 6.6 час. | 1.04 | (b)
70802.379 | 8.199 | 8.105 | -3.161 | -3.255 | 1499 | 1590 | 1770 | 189 | 3138 | 6553 |  | CORR | GENE | 03:41 | 03:55 | 04:25 | 117 | 543 | 11 | EXT | Аномалия находится на упругопластическом изгибе: R=248 D, максимальное растяжение на 6.6 час. | 0.89 | (c)
70804.084 | 9.904 | 9.829 | -1.456 | -1.531 | 1574 | 1627 | 1790 | 224 | 1444 | 6553 |  | CORR | GENE | 03:53 | 04:01 | 04:28 | 87 | 432 | 9 | EXT | Аномалия находится на упругопластическом изгибе: R=257 D, максимальное растяжение на 6.6 час. | 0.89 | (c)
70878.183 | 4.453 | 3.93 | -6.787 | -7.31 | -1642 | -1507 | -1509 | 588 | 3930 | 6560 |  | DENT | GENE | 05:09 | 05:31 | 05:31 | 796 | 267 | 0.2 | N/A | Глубина вмятины: 3 мм (0,2%). Линейка: 80 см в (393 см; 05:31 ч:мин) |  | (c)
70884.881 | 11.151 | 11.103 | -0.089 | -0.137 | 261 | 1079 | 1003 | 261 | 56 | 6560 |  | CORR | GENE | 10:17 | 00:29 | 00:16 | 81 | 1484 | 14 | EXT |  | 0.89 | (c)
70884.881 | 11.151 | 11.12 | -0.089 | -0.12 | 2017 | -2175 | 2200 | 0 | 47 | 6560 |  | CORR | GENE | 02:60 | 03:43 | 03:29 | 73 | 366 | 11 | EXT |  | 0.89 | (c)
70914.603 | 7.053 | 6.935 | -4.427 | -4.545 | -909 | -646 | -486 | 62 | 4380 | 6563 |  | CORR | GENE | 07:18 | 08:01 | 08:27 | 165 | 847 | 10 | EXT | Аномалия находится на упругопластическом изгибе: R=314 D, максимальное растяжение на 5.6 час. | 0.9 | (c)
70919.299 | 0.269 | 0.173 | -2.241 | -2.337 | -1923 | -1554 | -1492 | 307 | 173 | 6564 |  | CORR | GENE | 06:50 | 07:49 | 07:59 | 153 | 863 | 10 | EXT | Аномалия находится на упругопластическом изгибе: R=281 D, максимальное растяжение на 6 час. | 0.92 | (c)
70919.526 | 0.496 | 0.429 | -2.014 | -2.081 | 1173 | 1758 | 1591 | 221 | 429 | 6564 |  | CORR | GENE | 03:09 | 04:44 | 04:17 | 115 | 837 | 11 | EXT | Аномалия находится на упругопластическом изгибе: R=283 D, максимальное растяжение на 6 час. | 1.06 | (b)
70920.418 | 1.388 | 1.365 | -1.122 | -1.145 | -1522 | -1360 | -1400 | 708 | 1091 | 6564 |  | CORR | GENE | 07:55 | 08:21 | 08:14 | 54 | 245 | 10 | EXT | Аномалия находится на упругопластическом изгибе: R=293 D, максимальное растяжение на 6.1 час. | 0.89 | (c)
70920.675 | 1.645 | 1.601 | -0.865 | -0.909 | 1555 | 1574 | 1578 | 630 | 836 | 6564 |  | DENT | PITT | 04:11 | 04:14 | 04:15 | 73 | 46 | 0.4 | N/A | Глубина вмятины: 5 мм (0,4%). Линейка: 7 см в (160 см; 04:14 ч:мин) Аномалия находится на упругопластическом изгибе. |  | (c)
70920.857 | 1.827 | 1.721 | -0.683 | -0.789 | -1733 | -1581 | -1360 | 497 | 657 | 6564 |  | CORR | GENE | 07:20 | 07:45 | 08:21 | 132 | 746 | 10 | EXT | Аномалия находится на упругопластическом изгибе: R=300 D, максимальное растяжение на 6.1 час. | 0.94 | (c)
70951.302 | 0.062 | 0.027 | -11.048 | -11.083 | 312 | 605 | 701 | 312 | 27 | 6568 |  | CORR | GENE | 04:06 | 04:53 | 05:08 | 115 | 778 | 10 | EXT | Аномалия находится на упругопластическом изгибе: R=348 D, максимальное растяжение на 6.1 час. | 0.91 | (c)
70955.271 | 4.031 | 4.014 | -7.079 | -7.096 | 338 | 470 | 437 | 338 | 4014 | 6568 |  | CORR | GENE | 04:10 | 04:31 | 04:26 | 61 | 199 | 9 | EXT | Аномалия находится на упругопластическом изгибе: R=300 D, максимальное растяжение на 6.1 час. | 0.89 | (c)
70956.937 | 5.697 | 5.681 | -5.413 | -5.429 | 186 | 318 | 333 | 186 | 5373 | 6568 |  | CORR | GENE | 03:45 | 04:07 | 04:09 | 56 | 294 | 10 | EXT | Аномалия находится на упругопластическом изгибе: R=297 D, максимальное растяжение на 6.2 час. | 0.89 | (c)
70959.793 | 8.553 | 8.5 | -2.557 | -2.61 | 260 | 338 | 380 | 260 | 2530 | 6568 |  | CORR | GENE | 03:57 | 04:10 | 04:17 | 80 | 240 | 9 | EXT | Аномалия находится на упругопластическом изгибе: R=300 D, максимальное растяжение на 6.3 час. | 0.89 | (c)
70960.264 | 9.024 | 8.993 | -2.086 | -2.117 | 281 | 303 | 347 | 281 | 2073 | 6568 |  | CORR | CIGR | 04:01 | 04:04 | 04:11 | 44 | 134 | 9 | EXT | Аномалия находится на упругопластическом изгибе: R=298 D, максимальное растяжение на 6.3 час. | 0.89 | (c)
70975.115 | 1.445 | 1.422 | -9.775 | -9.798 | -90 | 41 | 62 | 0 | 1422 | 6570 |  | CORR | GENE | 02:18 | 02:39 | 02:42 | 58 | 304 | 10 | EXT | Аномалия находится на упругопластическом изгибе: R=859 D, максимальное растяжение на 8.2 час. | 0.89 | (c)
70998.758 | 2.278 | 2.216 | -9.142 | -9.204 | -1124 | -993 | -914 | 705 | 2216 | 6572 |  | CORR | GENE | 07:49 | 08:10 | 08:23 | 94 | 419 | 9 | EXT |  | 0.89 | (c)
71007.519 | 11.039 | 10.559 | -0.381 | -0.861 | 2170 | 2186 | 2190 | 20 | 174 | 6572 |  | CORR | AXGR | 04:41 | 04:43 | 04:44 | 687 | 40 | 9 | EXT | Аномалия находится на упругопластическом изгибе: R=553 D, максимальное растяжение на 11.7 час. | 0.94 | (c)
71077.083 | 0.153 | -2.901 | -11.027 | -14.081 | -397 | 1817 | 1833 | 0 |  | 6579 |  | OVAL |  | 00:00 | 05:57 | 06:00 | 5858 |  |  | N/A | Овальность: 0,02 |  | (c)
71079.797 | 2.867 | 2.828 | -8.313 | -8.352 | -1482 | -1396 | -1409 | 749 | 2828 | 6579 |  | DENT | GENE | 09:05 | 09:19 | 09:17 | 72 | 144 | 0.6 | N/A | Глубина вмятины: 9 мм (0,6%). Линейка: 7 см в (283 см; 09:19 ч:мин) |  | (c)
71085.047 | 8.117 | 7.986 | -3.063 | -3.194 | -1150 | -960 | -964 | 779 | 2964 | 6579 | Дефект проката | MIAN | GENE | 09:59 | 10:29 | 10:28 | 230 | 371 |  | EXT | Дефект проката Эквивалент потери металла 11%. |  | (c)
71088.007 | 11.077 | 11.037 | -0.103 | -0.143 | -1123 | -192 | -266 | 591 | 51 | 6579 |  | ARTD | GENE | 10:03 | 00:33 | 00:21 | 92 | 1714 |  | INT | Эквивалент потери металла 9%. |  | (c)
71111.999 | 1.629 | 1.564 | -9.881 | -9.946 | -1663 | -1187 | -1276 | 567 | 1564 | 6582 |  | WRIN | GENE | 05:29 | 06:46 | 06:32 | 355 | 775 | 0.2 | N/A | Высота гофр: 3 мм (0,2%). Длина волны: 257 мм |  | (c)
71196.63 | 5.55 | 5.459 | -5.66 | -5.751 | 210 | 344 | 533 | 210 | 5459 | 6589 |  | CORR | GENE | 03:07 | 03:28 | 03:59 | 122 | 647 | 10 | EXT |  | 0.89 | (c)
71198.798 | 7.718 | 7.686 | -3.492 | -3.524 | 1822 | 2076 | 2015 | 22 | 3438 | 6589 |  | CORR | GENE | 07:27 | 08:08 | 07:58 | 86 | 386 | 10 | EXT |  | 0.89 | (c)
71199.631 | 8.551 | 8.51 | -2.659 | -2.7 | 2021 | 2095 | 2120 | 11 | 2644 | 6589 |  | CORR | GENE | 07:59 | 08:11 | 08:15 | 56 | 198 | 10 | EXT |  | 0.89 | (c)
71200.464 | 9.384 | 9.371 | -1.826 | -1.839 | 2063 | 2124 | 2118 | 59 | 1811 | 6589 |  | CORR | CIGR | 08:06 | 08:16 | 08:15 | 28 | 109 | 11 | EXT |  | 0.89 | (c)
71206.335 | 4.045 | 4.025 | -7.415 | -7.435 | 1982 | 2093 | 2086 | 40 | 4025 | 6590 |  | CORR | CIGR | 07:27 | 07:45 | 07:44 | 43 | 208 | 13 | EXT |  | 0.89 | (c)
71206.738 | 4.448 | 4.426 | -7.012 | -7.034 | 1939 | 2082 | 2054 | 60 | 4426 | 6590 |  | CORR | GENE | 07:20 | 07:43 | 07:39 | 54 | 232 | 10 | EXT |  | 0.89 | (c)
71214.191 | 0.441 | 0.405 | -10.929 | -10.965 | 1739 | 2050 | 1987 | 0 | 405 | 6591 |  | CORR | GENE | 07:34 | 08:24 | 08:14 | 105 | 495 | 11 | EXT | Аномалия находится на отводе. | 0.89 | (c)
71216.429 | 2.679 | 2.497 | -8.691 | -8.873 | 1018 | 1296 | 1626 | 0 | 2497 | 6591 |  | CORR | GENE | 05:37 | 06:22 | 07:15 | 240 | 1215 | 11 | EXT | Аномалия находится на отводе. | 0.91 | (c)
71216.693 | 2.943 | 2.909 | -8.427 | -8.461 | 473 | 1997 | 1339 | 26 | 2909 | 6591 |  | CORR | GENE | 04:09 | 08:15 | 06:29 | 303 | 1731 | 10 | EXT | Аномалия находится на отводе. | 0.92 | (c)
71218.356 | 4.606 | 4.565 | -6.764 | -6.805 | 951 | 1956 | 1561 | 60 | 4565 | 6591 |  | CORR | GENE | 05:27 | 08:09 | 07:05 | 239 | 1219 | 9 | EXT | Аномалия находится на отводе. | 0.91 | (c)
71218.892 | 5.142 | 5.034 | -6.228 | -6.336 | 1177 | 1452 | 1516 | 376 | 5034 | 6591 |  | CORR | GENE | 06:03 | 06:47 | 06:58 | 147 | 678 | 10 | EXT | Аномалия находится на отводе. | 0.9 | (c)
71219.617 | 5.867 | 5.825 | -5.503 | -5.545 | 1771 | 1945 | 1950 | 102 | 5459 | 6591 |  | CORR | GENE | 07:39 | 08:07 | 08:08 | 86 | 357 | 11 | EXT | Аномалия находится на отводе. | 0.89 | (c)
71221.363 | 7.613 | 7.597 | -3.757 | -3.773 | 1656 | 1723 | 1714 | 459 | 3742 | 6591 |  | CORR | CIGR | 07:20 | 07:31 | 07:30 | 31 | 115 | 12 | EXT | Аномалия находится на отводе. | 0.89 | (c)
71221.568 | 7.818 | 7.796 | -3.552 | -3.574 | 1467 | 1546 | 1525 | 648 | 3540 | 6591 |  | CORR | CIGR | 06:50 | 07:03 | 06:59 | 34 | 115 | 13 | EXT | Аномалия находится на отводе. | 0.89 | (c)
71221.665 | 7.915 | 7.875 | -3.455 | -3.495 | 1279 | 1545 | 1455 | 600 | 3435 | 6591 |  | CORR | GENE | 06:19 | 07:02 | 06:48 | 60 | 352 | 12 | EXT | Аномалия находится на отводе. | 0.89 | (c)
71247.21 | 10.9 | 10.552 | -0.58 | -0.928 | 2204 | -2191 | -2214 | 0 | 5 | 6593 |  | CORR | GENE | 05:50 | 06:00 | 05:57 | 923 | 86 | 12 | EXT |  | 0.97 | (c)
71249.566 | 1.776 | 1.756 | -9.724 | -9.744 | 880 | 915 | 946 | 880 | 1756 | 6594 |  | CORR | CIGR | 04:19 | 04:25 | 04:30 | 30 | 133 | 10 | EXT |  | 0.89 | (c)
71254.351 | 6.561 | 6.53 | -4.939 | -4.97 | 837 | 1006 | 1001 | 837 | 4905 | 6594 |  | CORR | GENE | 04:12 | 04:40 | 04:39 | 65 | 327 | 10 | EXT |  | 0.89 | (c)
71257.795 | 10.005 | 9.675 | -1.495 | -1.825 | 2059 | 2132 | 2102 | 85 | 252 | 6594 |  | CORR | GENE | 07:30 | 07:41 | 07:37 | 1573 | 86 | 10 | EXT |  | 0.97 | (c)
71284.739 | 4.189 | 2.112 | -6.401 | -8.478 | 2177 | 2199 | 2203 | 2 | 2112 | 6597 |  | CORR | GENE | 04:13 | 04:16 | 04:17 | 2277 | 52 | 13 | EXT |  | 1 | (b)
71313.728 | 0.068 | 0.039 | -11.262 | -11.291 | 1593 | 2177 | 1913 | 0 | 39 | 6601 |  | CORR | GENE | 06:15 | 07:50 | 07:07 | 135 | 639 | 10 | EXT |  | 0.9 | (c)
71320.228 | 6.568 | 6.102 | -4.762 | -5.228 | 2199 | -2223 | 2225 | 0 | 4516 | 6601 |  | CORR | GENE | 07:53 | 07:59 | 07:57 | 712 | 52 | 11 | EXT |  | 0.96 | (c)
71324.99 | 0 | -0.024 | -11.53 | -11.554 | 1721 | 1843 | 1860 | 232 |  | 6602 | Нарушение формы кольцевого шва | GWAN |  | 07:09 | 07:29 | 07:32 | 0 | 277 |  | EXT | Нарушение формы кольцевого шва Аномалия находится на отводе. |  | (c)
71334.451 | 9.461 | 9.437 | -2.069 | -2.093 | 1687 | 1855 | 1821 | 275 | 2034 | 6602 |  | CORR | GENE | 07:04 | 07:31 | 07:25 | 59 | 269 | 9 | EXT | Аномалия находится на отводе. | 0.89 | (c)
71357.69 | 9.73 | 9.667 | -1.76 | -1.823 | 26 | 56 | 48 | 26 | 1637 | 6604 |  | CORR | AXGR | 02:32 | 02:37 | 02:35 | 186 | 45 | 12 | EXT |  | 0.91 | (c)
71370.961 | 0.081 | 0.022 | -11.409 | -11.468 | 1246 | 1289 | 1276 | 925 | 22 | 6606 |  | CORR | GENE | 04:26 | 04:33 | 04:30 | 433 | 59 | 13 | EXT |  | 0.95 | (c)
71371.469 | 0.589 | 0.466 | -10.901 | -11.024 | 648 | 725 | 874 | 648 | 466 | 6606 |  | CORR | GENE | 02:49 | 03:01 | 03:25 | 142 | 452 | 11 | EXT |  | 0.9 | (c)
71400.64 | 6.81 | 6.696 | -3.36 | -3.474 | -84 | -39 | -55 | 25 | 2759 | 6608 |  | LWAN | GENE | 02:32 | 02:39 | 02:36 | 715 | 59 |  | INT | Эквивалент потери металла 7%. |  | (c)
71471.16 | 0.1 | 0.031 | -11.34 | -11.409 | -114 | 1147 | 2109 | 0 | 31 | 6615 |  | ARTD | GENE | 09:37 | 01:00 | 03:36 | 120 | 4447 |  | INT | Эквивалент потери металла 12%. |  | (c)
71485.59 | 3.09 | 3.066 | -8.12 | -8.144 | -2129 | -2033 | -2061 | 101 | 3066 | 6616 |  | CORR | CIGR | 08:47 | 09:02 | 08:58 | 34 | 137 | 10 | EXT | Аномалия находится на отводе. | 0.89 | (c)
71488.342 | 5.842 | 5.824 | -5.368 | -5.386 | -2133 | -1921 | -1983 | 98 | 5289 | 6616 |  | CORR | GENE | 08:46 | 09:20 | 09:10 | 97 | 299 | 10 | EXT | Аномалия находится на отводе. | 0.89 | (c)
71492.694 | 10.194 | 10.16 | -1.016 | -1.05 | 114 | 215 | 280 | 114 | 995 | 6616 |  | CORR | GENE | 02:49 | 03:05 | 03:15 | 55 | 332 | 9 | EXT | Аномалия находится на отводе. | 0.89 | (c)
71495.684 | 1.974 | 1.958 | -8.536 | -8.552 | 1904 | 1989 | 1964 | 207 | 1958 | 6617 |  | CORR | CIGR | 02:57 | 03:11 | 03:07 | 34 | 119 | 14 | EXT |  | 0.89 | (c)
71553.282 | 4.212 | 2.466 | -7.348 | -9.094 | 2141 | 2214 | 2195 | 0 | 2466 | 6622 |  | CORR | GENE | 03:33 | 03:44 | 03:41 | 2518 | 109 | 11 | EXT | Аномалия находится на упругопластическом изгибе: R=586 D, максимальное растяжение на 6.2 час. | 0.98 | (c)
71554.403 | 5.333 | 5.294 | -6.227 | -6.266 | -2019 | -1992 | -1885 | 212 | 5294 | 6622 |  | CORR | GENE | 04:21 | 04:26 | 04:43 | 57 | 268 | 10 | EXT | Аномалия находится на упругопластическом изгибе: R=503 D, максимальное растяжение на 6.3 час. | 0.89 | (c)
71554.531 | 5.461 | 5.441 | -6.099 | -6.119 | -711 | -458 | -541 | 371 | 5441 | 6622 |  | CORR | GENE | 07:52 | 08:33 | 08:20 | 63 | 340 | 10 | EXT | Аномалия находится на упругопластическом изгибе: R=482 D, максимальное растяжение на 6.3 час. | 0.89 | (c)
71554.616 | 5.546 | 5.111 | -6.014 | -6.449 | 2189 | 2199 | 2204 | 12 | 5111 | 6622 |  | CORR | AXGR | 03:40 | 03:42 | 03:43 | 613 | 29 | 14 | EXT | Аномалия находится на упругопластическом изгибе: R=482 D, максимальное растяжение на 6.3 час. | 0.97 | (c)
71554.78 | 5.71 | 5.703 | -5.85 | -5.857 | -2038 | -1863 | -1914 | 193 | 5703 | 6622 |  | CORR | CIGR | 04:18 | 04:46 | 04:38 | 38 | 248 | 11 | EXT | Аномалия находится на упругопластическом изгибе: R=463 D, максимальное растяжение на 6.3 час. | 0.89 | (c)
71555.35 | 6.28 | 6.099 | -5.28 | -5.461 | -856 | -618 | -643 | 430 | 5246 | 6622 |  | CORR | GENE | 07:29 | 08:07 | 08:03 | 215 | 426 | 10 | EXT | Аномалия находится на упругопластическом изгибе: R=431 D, максимальное растяжение на 6.4 час. | 0.91 | (c)
71555.904 | 6.834 | 6.09 | -4.726 | -5.47 | -2214 | -2206 | -2194 | 16 | 3541 | 6622 |  | CORR | AXGR | 03:50 | 03:51 | 03:53 | 1929 | 40 | 11 | EXT | Аномалия находится на упругопластическом изгибе: R=404 D, максимальное растяжение на 6.4 час. | 0.98 | (c)
71556.291 | 7.221 | 7.188 | -4.339 | -4.372 | -2160 | -2004 | -1983 | 70 | 4295 | 6622 |  | CORR | GENE | 03:58 | 04:24 | 04:27 | 77 | 354 | 12 | EXT | Аномалия находится на упругопластическом изгибе: R=386 D, максимальное растяжение на 6.4 час. | 0.89 | (c)
71557.895 | 8.825 | 8.76 | -2.735 | -2.8 | 2146 | -2149 | -2059 | 0 | 2702 | 6622 |  | CORR | GENE | 03:33 | 04:00 | 04:15 | 98 | 513 | 12 | EXT | Аномалия находится на упругопластическом изгибе: R=379 D, максимальное растяжение на 6.4 час. | 0.89 | (c)
71558.277 | 9.207 | 9.167 | -2.353 | -2.393 | 2128 | -2134 | -2107 | 0 | 2301 | 6622 |  | CORR | GENE | 03:31 | 04:03 | 04:07 | 92 | 451 | 10 | EXT | Аномалия находится на упругопластическом изгибе: R=384 D, максимальное растяжение на 6.4 час. | 0.89 | (c)
71559.085 | 10.015 | 9.953 | -1.545 | -1.607 | 2115 | 2193 | -2160 | 0 | 1516 | 6622 |  | CORR | GENE | 03:28 | 03:41 | 03:58 | 91 | 373 | 11 | EXT | Аномалия находится на упругопластическом изгибе: R=392 D, максимальное растяжение на 6.3 час. | 0.89 | (c)
71559.481 | 10.411 | 10.377 | -1.149 | -1.183 | 2128 | 2194 | -2179 | 0 | 1120 | 6622 |  | CORR | GENE | 03:31 | 03:41 | 03:55 | 63 | 308 | 12 | EXT | Аномалия находится на упругопластическом изгибе: R=396 D, максимальное растяжение на 6.3 час. | 0.89 | (c)
71559.768 | 10.698 | 10.668 | -0.862 | -0.892 | -2198 | -2159 | -2120 | 33 | 846 | 6622 |  | CORR | CIGR | 03:52 | 03:59 | 04:05 | 46 | 157 | 12 | EXT | Аномалия находится на упругопластическом изгибе: R=399 D, максимальное растяжение на 6.3 час. | 0.89 | (c)
71562.14 | 1.51 | 1.51 | -9.77 | -9.77 | 1929 | 2111 | 2071 | 18 | 1510 | 6623 |  | CORR | GENE | 03:50 | 04:19 | 04:12 | 58 | 283 | 10 | EXT | Аномалия находится на упругопластическом изгибе: R=439 D, максимальное растяжение на 6.2 час. | 0.89 | (c)
71562.518 | 1.888 | 1.86 | -9.392 | -9.42 | 2080 | 2108 | 2148 | 14 | 1860 | 6623 |  | CORR | CIGR | 04:14 | 04:18 | 04:25 | 36 | 137 | 9 | EXT | Аномалия находится на упругопластическом изгибе: R=444 D, максимальное растяжение на 6.2 час. | 0.89 | (c)
71563.235 | 2.605 | 2.585 | -8.675 | -8.695 | 2052 | 2150 | 2150 | 0 | 2585 | 6623 |  | CORR | CIGR | 04:09 | 04:25 | 04:25 | 41 | 197 | 10 | EXT | Аномалия находится на упругопластическом изгибе: R=460 D, максимальное растяжение на 6.1 час. | 0.89 | (c)
71565.815 | 5.185 | 5.168 | -6.095 | -6.112 | 2057 | 2134 | 2134 | 20 | 5168 | 6623 |  | CORR | CIGR | 04:10 | 04:23 | 04:23 | 45 | 154 | 12 | EXT | Аномалия находится на упругопластическом изгибе: R=543 D, максимальное растяжение на 5.9 час. | 0.89 | (c)
71566.203 | 5.573 | 5.549 | -5.707 | -5.731 | 1950 | 2081 | 2073 | 33 | 5549 | 6623 |  | CORR | CIGR | 03:53 | 04:14 | 04:13 | 45 | 248 | 10 | EXT | Аномалия находится на упругопластическом изгибе: R=558 D, максимальное растяжение на 5.9 час. | 0.89 | (c)
71566.955 | 6.325 | 6.294 | -4.955 | -4.986 | 2041 | 2080 | 2142 | 0 | 4945 | 6623 |  | CORR | CIGR | 04:08 | 04:14 | 04:24 | 41 | 203 | 11 | EXT | Аномалия находится на упругопластическом изгибе: R=582 D, максимальное растяжение на 5.9 час. | 0.89 | (c)
71567.714 | 7.084 | 7.055 | -4.196 | -4.225 | 1973 | 2073 | 2105 | 0 | 4181 | 6623 |  | CORR | CIGR | 03:57 | 04:13 | 04:18 | 44 | 264 | 12 | EXT | Аномалия находится на упругопластическом изгибе: R=628 D, максимальное растяжение на 5.9 час. | 0.89 | (c)
71585.833 | 2.493 | 2.429 | -8.977 | -9.041 | 2126 | -2216 | -2206 | 0 | 2429 | 6625 |  | CORR | GENE | 07:51 | 08:11 | 08:12 | 93 | 257 | 12 | EXT |  | 0.89 | (c)
71587.506 | 4.166 | 4.152 | -7.304 | -7.318 | 808 | 841 | 846 | 808 | 4152 | 6625 |  | CORR | CIGR | 04:19 | 04:24 | 04:25 | 27 | 76 | 9 | EXT |  | 0.89 | (c)
71588.465 | 5.125 | 5.107 | -6.345 | -6.363 | 614 | 925 | 799 | 614 | 5107 | 6625 |  | CORR | GENE | 03:47 | 04:38 | 04:17 | 83 | 371 | 10 | EXT |  | 0.89 | (c)
71589.002 | 5.662 | 5.647 | -5.808 | -5.823 | -1547 | -1514 | -1514 | 683 | 5647 | 6625 |  | CORR | CIGR | 09:58 | 10:04 | 10:04 | 28 | 67 | 15 | EXT |  | 0.89 | (c)
71589.071 | 5.731 | 5.721 | -5.739 | -5.749 | -1523 | -1423 | -1454 | 707 | 5694 | 6625 |  | CORR | GENE | 10:02 | 10:19 | 10:14 | 55 | 139 | 12 | EXT |  | 0.89 | (c)
71662.117 | 11.157 | 11.152 | -0.273 | -0.278 | -2195 | -2067 | -2091 | 35 | 246 | 6631 |  | CORR | CIGR | 05:17 | 05:38 | 05:34 | 32 | 208 | 10 | EXT |  | 0.89 | (c)
71662.47 | 0.08 | 0.059 | -11.33 | -11.351 | -2146 | -1996 | -2017 | 84 | 59 | 6632 |  | CORR | GENE | 07:04 | 07:28 | 07:24 | 51 | 259 | 11 | EXT |  | 0.89 | (c)
71662.958 | 0.568 | 0.536 | -10.842 | -10.874 | -2185 | -1875 | -1932 | 46 | 536 | 6632 |  | CORR | GENE | 06:57 | 07:47 | 07:38 | 103 | 505 | 9 | EXT |  | 0.89 | (c)
71663.687 | 1.297 | 1.255 | -10.113 | -10.155 | 1294 | 1495 | 1543 | 438 | 1255 | 6632 |  | CORR | GENE | 04:19 | 04:51 | 04:59 | 147 | 498 | 10 | EXT |  | 0.9 | (c)
71663.929 | 1.539 | 1.495 | -9.871 | -9.915 | 1011 | 1352 | 1274 | 694 | 1495 | 6632 |  | CORR | GENE | 03:33 | 04:28 | 04:16 | 90 | 525 | 10 | EXT |  | 0.89 | (c)
71666.733 | 4.343 | 4.335 | -7.067 | -7.075 | -1940 | -1780 | -1827 | 291 | 4335 | 6632 |  | CORR | GENE | 07:37 | 08:03 | 07:55 | 51 | 225 | 10 | EXT |  | 0.89 | (c)
71669.156 | 6.766 | 6.748 | -4.644 | -4.662 | -1758 | -1646 | -1675 | 473 | 4597 | 6632 |  | CORR | GENE | 08:06 | 08:24 | 08:20 | 65 | 166 | 10 | EXT |  | 0.89 | (c)
71671.501 | 9.111 | 9.08 | -2.299 | -2.33 | 1176 | 1394 | 1386 | 634 | 2254 | 6632 |  | CORR | GENE | 03:60 | 04:35 | 04:34 | 76 | 420 | 10 | EXT |  | 0.89 | (c)
71672.023 | 9.633 | 9.61 | -1.777 | -1.8 | 764 | 1184 | 1043 | 764 | 1686 | 6632 |  | CORR | GENE | 02:53 | 04:01 | 03:38 | 114 | 558 | 9 | EXT |  | 0.89 | (c)
71672.835 | 10.445 | 10.402 | -0.965 | -1.008 | 947 | 1094 | 1136 | 906 | 937 | 6632 |  | CORR | GENE | 03:23 | 03:47 | 03:53 | 71 | 377 | 10 | EXT |  | 0.89 | (c)
71672.975 | 10.585 | 10.579 | -0.825 | -0.831 | 838 | 1094 | 1128 | 813 | 687 | 6632 |  | CORR | GENE | 03:05 | 03:46 | 03:52 | 144 | 579 | 12 | EXT |  | 0.9 | (c)
71673.915 | 0.115 | 0.094 | -11.125 | -11.146 | -1876 | -1726 | -1787 | 355 | 94 | 6633 |  | CORR | GENE | 07:17 | 07:41 | 07:31 | 57 | 178 | 10 | EXT |  | 0.89 | (c)
71675.439 | 1.639 | 1.631 | -9.601 | -9.609 | 1158 | 1249 | 1219 | 951 | 1631 | 6633 |  | CORR | CIGR | 03:27 | 03:41 | 03:37 | 30 | 121 | 11 | EXT |  | 0.89 | (c)
71677.811 | 4.011 | 3.982 | -7.229 | -7.258 | 1990 | 2064 | 2199 | 0 | 3982 | 6633 |  | CORR | GENE | 05:41 | 05:53 | 06:15 | 100 | 417 | 10 | EXT |  | 0.89 | (c)
71678.19 | 4.39 | 4.315 | -6.85 | -6.925 | 1414 | 1692 | 1703 | 238 | 4315 | 6633 |  | CORR | GENE | 04:08 | 04:53 | 04:55 | 116 | 578 | 10 | EXT |  | 0.89 | (c)
71679.783 | 5.983 | 5.856 | -5.257 | -5.384 | 1211 | 1269 | 1250 | 942 | 4991 | 6633 |  | CORR | GENE | 03:35 | 03:45 | 03:42 | 393 | 77 | 15 | EXT |  | 0.95 | (c)
71681.262 | 7.462 | 7.13 | -3.778 | -4.11 | 1204 | 1236 | 1234 | 968 | 3642 | 6633 |  | CORR | GENE | 03:34 | 03:39 | 03:39 | 468 | 58 | 15 | EXT |  | 0.96 | (c)
71681.758 | 7.958 | 7.804 | -3.282 | -3.436 | 1212 | 1225 | 1224 | 994 | 3208 | 6633 |  | CORR | AXGR | 03:35 | 03:38 | 03:37 | 228 | 24 | 10 | EXT |  | 0.91 | (c)
71682.164 | 8.364 | 8.353 | -2.876 | -2.887 | 1228 | 1340 | 1395 | 668 | 2859 | 6633 |  | CORR | CIGR | 03:38 | 03:56 | 04:05 | 28 | 334 | 12 | EXT |  | 0.89 | (c)
71682.777 | 8.977 | 8.861 | -2.263 | -2.379 | 1288 | 1320 | 1322 | 876 | 2154 | 6633 |  | CORR | GENE | 03:48 | 03:53 | 03:53 | 225 | 66 | 15 | EXT |  | 0.92 | (c)
71682.958 | 9.158 | 9.143 | -2.082 | -2.097 | 1299 | 1412 | 1399 | 731 | 2060 | 6633 |  | CORR | CIGR | 03:49 | 04:08 | 04:06 | 37 | 200 | 11 | EXT |  | 0.89 | (c)
71683.584 | 9.784 | 9.359 | -1.456 | -1.881 | 1307 | 1356 | 1345 | 849 | 1241 | 6633 |  | CORR | GENE | 03:51 | 03:59 | 03:57 | 640 | 75 | 15 | EXT |  | 0.98 | (c)
71684.101 | 10.301 | 10.296 | -0.939 | -0.944 | 1346 | 1346 | 1362 | 852 | 844 | 6633 |  | CORR | AXGR | 03:57 | 03:57 | 03:60 | 100 | 32 | 10 | EXT |  | 0.89 | (c)
71684.209 | 10.409 | 10.393 | -0.831 | -0.847 | -1805 | -1730 | -1746 | 425 | 818 | 6633 |  | CORR | CIGR | 07:29 | 07:41 | 07:38 | 29 | 118 | 15 | EXT |  | 0.89 | (c)
71684.396 | 10.596 | 10.568 | -0.644 | -0.672 | 1520 | 1700 | 1826 | 99 | 590 | 6633 |  | CORR | GENE | 04:25 | 04:54 | 05:14 | 82 | 611 | 10 | EXT |  | 0.89 | (c)
71684.577 | 10.777 | 10.702 | -0.463 | -0.538 | 1102 | 1252 | 1203 | 927 | 449 | 6633 |  | CORR | GENE | 03:18 | 03:42 | 03:34 | 89 | 201 | 13 | EXT |  | 0.89 | (c)
71685.069 | 0.029 | 0.018 | -11.521 | -11.532 | -1863 | -1858 | -1847 | 368 | 18 | 6634 |  | CORR | AXGR | 08:03 | 08:04 | 08:06 | 124 | 32 | 11 | EXT |  | 0.9 | (c)
71685.097 | 0.057 | 0.038 | -11.493 | -11.512 | 976 | 1075 | 1031 | 976 | 38 | 6634 |  | CORR | GENE | 03:42 | 03:58 | 03:50 | 201 | 110 | 10 | EXT |  | 0.9 | (c)
71685.325 | 0.285 | 0.255 | -11.265 | -11.295 | 1037 | 1206 | 1180 | 907 | 255 | 6634 |  | CORR | CIGR | 03:51 | 04:19 | 04:15 | 42 | 286 | 15 | EXT |  | 0.89 | (c)
71685.398 | 0.358 | 0.309 | -11.192 | -11.241 | 2004 | -2222 | -2226 | 0 | 309 | 6634 |  | CORR | GENE | 06:27 | 07:05 | 07:05 | 83 | 462 | 10 | EXT |  | 0.89 | (c)
71685.749 | 0.709 | 0.47 | -10.841 | -11.08 | 1025 | 1108 | 1081 | 1025 | 470 | 6634 |  | CORR | GENE | 03:50 | 04:03 | 03:58 | 450 | 111 | 11 | EXT |  | 0.94 | (c)
71685.902 | 0.862 | 0.677 | -10.688 | -10.873 | 1980 | -2127 | -2153 | 0 | 677 | 6634 |  | CORR | GENE | 06:24 | 07:21 | 07:17 | 261 | 657 | 16 | EXT |  | 0.93 | (c)
71685.918 | 0.878 | 0.653 | -10.672 | -10.897 | 1910 | 1947 | 1945 | 251 | 653 | 6634 |  | CORR | GENE | 06:12 | 06:18 | 06:18 | 406 | 69 | 14 | EXT |  | 0.95 | (c)
71686.079 | 1.039 | 1.024 | -10.511 | -10.526 | 974 | 1136 | 1160 | 885 | 1024 | 6634 |  | CORR | GENE | 03:41 | 04:07 | 04:11 | 54 | 371 | 14 | EXT |  | 0.89 | (c)
71686.339 | 1.299 | 1.275 | -10.251 | -10.275 | 2029 | 2183 | 2179 | 0 | 1275 | 6634 |  | CORR | GENE | 06:32 | 06:56 | 06:56 | 55 | 299 | 15 | EXT |  | 0.89 | (c)
71686.681 | 1.641 | 1.626 | -9.909 | -9.924 | 2023 | -2216 | 2190 | 0 | 1626 | 6634 |  | CORR | CIGR | 06:31 | 07:06 | 06:57 | 43 | 333 | 14 | EXT |  | 0.89 | (c)
71688.451 | 3.411 | 3.366 | -8.139 | -8.184 | 996 | 1160 | 1130 | 967 | 3366 | 6634 |  | CORR | GENE | 03:45 | 04:11 | 04:06 | 65 | 268 | 10 | EXT |  | 0.89 | (c)
71691.552 | 6.512 | 6.444 | -5.038 | -5.106 | 845 | 943 | 1034 | 845 | 5012 | 6634 |  | CORR | GENE | 03:20 | 03:36 | 03:51 | 94 | 378 | 16 | EXT |  | 0.89 | (c)
71692.279 | 7.239 | 7.21 | -4.311 | -4.34 | 1132 | 1264 | 1274 | 815 | 4276 | 6634 |  | CORR | GENE | 04:07 | 04:28 | 04:30 | 64 | 284 | 9 | EXT |  | 0.89 | (c)
71695.44 | 10.4 | 10.372 | -1.15 | -1.178 | 1059 | 1136 | 1158 | 975 | 1131 | 6634 |  | CORR | CIGR | 03:55 | 04:07 | 04:11 | 47 | 197 | 11 | EXT |  | 0.89 | (c)
71696.946 | 0.356 | 0.317 | -11.144 | -11.183 | -1633 | -1464 | -1460 | 598 | 317 | 6635 |  | CORR | GENE | 04:50 | 05:17 | 05:18 | 84 | 346 | 9 | EXT | Аномалия находится на отводе. | 0.89 | (c)
71697.001 | 0.411 | 0.379 | -11.089 | -11.121 | -2114 | -1826 | -1893 | 116 | 379 | 6635 |  | CORR | GENE | 03:32 | 04:19 | 04:08 | 84 | 443 | 15 | EXT | Аномалия находится на отводе. | 0.89 | (c)
71697.641 | 1.051 | 1.004 | -10.449 | -10.496 | -1661 | -1247 | -1381 | 569 | 1004 | 6635 |  | CORR | GENE | 04:45 | 05:52 | 05:30 | 152 | 561 | 12 | EXT | Аномалия находится на отводе. | 0.9 | (c)
71699.295 | 2.705 | 2.705 | -8.795 | -8.795 | -1299 | -1171 | -1172 | 932 | 2705 | 6635 |  | CORR | CIGR | 05:44 | 06:04 | 06:04 | 30 | 254 | 11 | EXT | Аномалия находится на отводе. | 0.89 | (c)
71700.321 | 3.731 | 3.688 | -7.769 | -7.812 | -1725 | -1689 | -1548 | 506 | 3688 | 6635 |  | CORR | GENE | 04:35 | 04:41 | 05:03 | 63 | 353 | 10 | EXT | Аномалия находится на отводе. | 0.89 | (c)
71704.929 | 8.339 | 8.268 | -3.161 | -3.232 | -243 | -226 | -226 | 209 | 3124 | 6635 |  | CORR | AXGR | 08:34 | 08:37 | 08:37 | 108 | 34 | 13 | EXT | Аномалия находится на отводе. | 0.89 | (c)
71705.309 | 8.719 | 8.651 | -2.781 | -2.849 | 2203 | -2181 | -2185 | 0 | 2776 | 6635 |  | CORR | GENE | 03:09 | 03:21 | 03:21 | 73 | 145 | 10 | EXT | Аномалия находится на отводе. | 0.89 | (c)
71707.499 | 10.909 | 10.883 | -0.591 | -0.617 | 2171 | 2206 | -2205 | 0 | 570 | 6635 |  | CORR | CIGR | 03:04 | 03:09 | 03:18 | 47 | 170 | 9 | EXT | Аномалия находится на отводе. | 0.89 | (c)
71707.782 | 11.192 | 11.175 | -0.308 | -0.325 | 73 | 157 | 133 | 73 | 295 | 6635 |  | CORR | CIGR | 09:25 | 09:39 | 09:35 | 30 | 119 | 14 | EXT | Аномалия находится на отводе. | 0.89 | (c)
71707.865 | 11.275 | 11.261 | -0.225 | -0.239 | 129 | 160 | 166 | 129 | 213 | 6635 |  | CORR | CIGR | 09:34 | 09:39 | 09:40 | 26 | 73 | 12 | EXT | Аномалия находится на отводе. | 0.89 | (c)
71708.892 | 0.802 | 0.775 | -10.368 | -10.395 | 1973 | 2142 | 2143 | 0 | 775 | 6636 |  | CORR | CIGR | 02:52 | 03:19 | 03:19 | 50 | 340 | 15 | EXT |  | 0.89 | (c)
71711.678 | 3.588 | 3.576 | -7.582 | -7.594 | -1757 | -1735 | -1726 | 474 | 3576 | 6636 |  | CORR | CIGR | 04:50 | 04:53 | 04:55 | 23 | 61 | 13 | EXT |  | 0.89 | (c)
71711.938 | 3.848 | 3.839 | -7.322 | -7.331 | -1797 | -1738 | -1756 | 433 | 3839 | 6636 |  | CORR | CIGR | 04:43 | 04:53 | 04:50 | 18 | 82 | 11 | EXT |  | 0.89 | (c)
71712.02 | 3.93 | 3.906 | -7.24 | -7.264 | -2145 | -2033 | -2055 | 85 | 3906 | 6636 |  | CORR | CIGR | 03:47 | 04:05 | 04:01 | 36 | 180 | 10 | EXT |  | 0.89 | (c)
71714.554 | 6.464 | 6.307 | -4.706 | -4.863 | 2195 | 2205 | 2218 | 0 | 4659 | 6636 |  | CORR | AXGR | 03:27 | 03:29 | 03:31 | 204 | 47 | 14 | EXT |  | 0.91 | (c)
71717.678 | 9.588 | 9.527 | -1.582 | -1.643 | -2184 | -2157 | -2124 | 46 | 1565 | 6636 |  | CORR | GENE | 03:41 | 03:45 | 03:50 | 78 | 120 | 9 | EXT |  | 0.89 | (c)
71764.799 | 11.219 | 11.164 | -0.021 | -0.076 | 1957 | 2056 | 2142 | 0 | 11 | 6640 |  | CORR | GENE | 03:49 | 04:05 | 04:19 | 65 | 369 | 14 | EXT |  | 0.89 | (c)
71764.908 | 0.088 | 0.057 | -11.112 | -11.143 | 1537 | 1784 | 1730 | 307 | 57 | 6641 |  | CORR | CIGR | 03:29 | 04:09 | 04:01 | 53 | 386 | 12 | EXT |  | 0.89 | (c)
71776.435 | 0.415 | 0.384 | -10.655 | -10.686 | -503 | -188 | -265 | 27 | 384 | 6642 |  | CORR | GENE | 07:58 | 08:49 | 08:36 | 63 | 476 | 10 | EXT |  | 0.89 | (c)
71776.664 | 0.644 | 0.274 | -10.426 | -10.796 | -1954 | -1929 | -1923 | 277 | 274 | 6642 |  | CORR | GENE | 04:04 | 04:08 | 04:09 | 454 | 61 | 9 | EXT |  | 0.93 | (c)
71776.973 | 0.953 | 0.789 | -10.117 | -10.281 | -1877 | -1853 | -1855 | 354 | 789 | 6642 |  | CORR | AXGR | 04:16 | 04:20 | 04:20 | 220 | 44 | 11 | EXT |  | 0.91 | (c)
71779.133 | 3.113 | 2.6 | -7.957 | -8.47 | -2196 | -2031 | -2062 | 34 | 2600 | 6642 |  | CORR | GENE | 03:25 | 03:51 | 03:46 | 916 | 269 | 9 | EXT |  | 0.95 | (c)
71779.648 | 3.628 | 3.609 | -7.442 | -7.461 | 2143 | -2182 | -2100 | 0 | 3609 | 6642 |  | CORR | GENE | 03:05 | 03:27 | 03:40 | 93 | 436 | 12 | EXT |  | 0.89 | (c)
71779.681 | 3.661 | 3.583 | -7.409 | -7.487 | -251 | -44 | -85 | 0 | 3583 | 6642 |  | CORR | GENE | 08:39 | 09:12 | 09:05 | 108 | 332 | 12 | EXT |  | 0.89 | (c)
71779.926 | 3.906 | 3.891 | -7.164 | -7.179 | -2143 | -2114 | -2106 | 87 | 3891 | 6642 |  | CORR | CIGR | 03:33 | 03:38 | 03:39 | 28 | 74 | 12 | EXT |  | 0.89 | (c)
71779.936 | 3.916 | 2.139 | -7.154 | -8.931 | -1895 | -1830 | -1814 | 335 | 2139 | 6642 |  | CORR | GENE | 04:13 | 04:24 | 04:26 | 2159 | 163 | 9 | EXT |  | 0.96 | (c)
71780.279 | 4.259 | 4.027 | -6.811 | -7.043 | -2168 | -2136 | -2132 | 63 | 4027 | 6642 |  | CORR | GENE | 03:29 | 03:34 | 03:35 | 501 | 72 | 16 | EXT |  | 0.97 | (c)
71781.069 | 5.049 | 4.817 | -6.021 | -6.253 | -2224 | -2139 | -2170 | 6 | 4817 | 6642 |  | CORR | GENE | 03:20 | 03:34 | 03:29 | 271 | 108 | 11 | EXT |  | 0.92 | (c)
71781.212 | 5.192 | 4.825 | -5.878 | -6.245 | -403 | -385 | -375 | 348 | 4825 | 6642 |  | CORR | GENE | 08:14 | 08:17 | 08:19 | 434 | 55 | 9 | EXT |  | 0.93 | (c)
71781.599 | 5.579 | 5.55 | -5.491 | -5.52 | -89 | -51 | -27 | 0 | 5472 | 6642 |  | CORR | CIGR | 09:05 | 09:11 | 09:15 | 48 | 125 | 10 | EXT |  | 0.89 | (c)
71781.733 | 5.713 | 5.551 | -5.357 | -5.519 | -1272 | -685 | -893 | 514 | 5336 | 6642 |  | CORR | GENE | 05:54 | 07:29 | 06:55 | 183 | 758 | 10 | EXT |  | 0.9 | (c)
71782.154 | 6.134 | 6.116 | -4.936 | -4.954 | -167 | -61 | -84 | 2 | 4916 | 6642 |  | CORR | CIGR | 08:52 | 09:09 | 09:06 | 38 | 165 | 12 | EXT |  | 0.89 | (c)
71784.567 | 8.547 | 8.444 | -2.523 | -2.626 | -1902 | -1823 | -1841 | 329 | 1934 | 6642 |  | CORR | GENE | 04:12 | 04:25 | 04:22 | 692 | 121 | 11 | EXT |  | 0.95 | (c)
71785.983 | 9.963 | 9.838 | -1.107 | -1.232 | 2191 | -2039 | -2100 | 0 | 1077 | 6642 |  | CORR | GENE | 03:13 | 03:50 | 03:40 | 155 | 339 | 10 | EXT |  | 0.9 | (c)
71788.232 | 1.142 | 1.127 | -10.248 | -10.263 | 2185 | -2184 | -2204 | 0 | 1127 | 6643 |  | CORR | GENE | 03:31 | 03:46 | 03:42 | 55 | 145 | 12 | EXT | Аномалия находится на упругопластическом изгибе: R=859 D, максимальное растяжение на 6.8 час. | 0.89 | (c)
71788.789 | 1.699 | 1.675 | -9.691 | -9.715 | 1642 | 1711 | 1698 | 476 | 1675 | 6643 |  | CORR | CIGR | 02:03 | 02:14 | 02:12 | 36 | 113 | 11 | EXT | Аномалия находится на упругопластическом изгибе: R=775 D, максимальное растяжение на 6.8 час. | 0.89 | (c)
71788.996 | 1.906 | 1.875 | -9.484 | -9.515 | 1531 | 1672 | 1659 | 443 | 1875 | 6643 |  | CORR | GENE | 01:45 | 02:08 | 02:06 | 67 | 256 | 10 | EXT | Аномалия находится на упругопластическом изгибе: R=750 D, максимальное растяжение на 6.7 час. | 0.89 | (c)
71789.506 | 2.416 | 2.399 | -8.974 | -8.991 | 1651 | 1711 | 1711 | 460 | 2399 | 6643 |  | CORR | CIGR | 02:05 | 02:14 | 02:14 | 34 | 120 | 10 | EXT | Аномалия находится на упругопластическом изгибе: R=694 D, максимальное растяжение на 6.7 час. | 0.89 | (c)
71789.565 | 2.475 | 2.198 | -8.915 | -9.192 | 2164 | 2190 | 2189 | 16 | 2198 | 6643 |  | CORR | GENE | 03:27 | 03:32 | 03:31 | 794 | 51 | 13 | EXT | Аномалия находится на упругопластическом изгибе: R=694 D, максимальное растяжение на 6.7 час. | 0.97 | (c)
71794.939 | 7.849 | 7.802 | -3.541 | -3.588 | 2064 | 2093 | 2084 | 127 | 3462 | 6643 |  | CORR | AXGR | 03:11 | 03:16 | 03:14 | 126 | 39 | 14 | EXT | Аномалия находится на упругопластическом изгибе: R=516 D, максимальное растяжение на 6.6 час. | 0.9 | (c)
71811.164 | 1.344 | 1.319 | -10.026 | -10.051 | 554 | 650 | 659 | 554 | 1319 | 6645 |  | CORR | GENE | 03:24 | 03:40 | 03:41 | 157 | 210 | 10 | EXT | Аномалия находится на отводе. | 0.9 | (c)
71812.64 | 2.82 | 2.727 | -8.55 | -8.643 | 531 | 775 | 711 | 531 | 2727 | 6645 |  | CORR | GENE | 03:21 | 04:00 | 03:50 | 242 | 359 | 10 | EXT | Аномалия находится на отводе. | 0.91 | (c)
71813.338 | 3.518 | 3.343 | -7.852 | -8.027 | 2036 | -2218 | -2219 | 0 | 3343 | 6645 |  | CORR | GENE | 07:24 | 07:57 | 07:57 | 223 | 412 | 14 | EXT | Аномалия находится на отводе. | 0.92 | (c)
71814.161 | 4.341 | 4.307 | -7.029 | -7.063 | -1187 | -1178 | -1175 | 1044 | 4307 | 6645 |  | CORR | AXGR | 10:43 | 10:45 | 10:45 | 82 | 24 | 15 | EXT | Аномалия находится на отводе. | 0.89 | (c)
71814.204 | 4.384 | 4.366 | -6.986 | -7.004 | 1833 | 1941 | 1910 | 242 | 4366 | 6645 |  | CORR | GENE | 06:51 | 07:08 | 07:03 | 52 | 156 | 15 | EXT | Аномалия находится на отводе. | 0.89 | (c)
71814.358 | 4.538 | 4.518 | -6.832 | -6.852 | 960 | 1011 | 1022 | 960 | 4518 | 6645 |  | CORR | CIGR | 04:30 | 04:38 | 04:40 | 41 | 124 | 12 | EXT | Аномалия находится на отводе. | 0.89 | (c)
71816.667 | 6.847 | 6.804 | -4.523 | -4.566 | -2040 | -2013 | -2012 | 191 | 4474 | 6645 |  | CORR | GENE | 08:26 | 08:30 | 08:30 | 92 | 55 | 17 | EXT | Аномалия находится на отводе. | 0.9 | (c)
71826.354 | 5.164 | 4.959 | -6.216 | -6.421 | 2183 | 2217 | 2206 | 1 | 4959 | 6646 |  | CORR | AXGR | 04:13 | 04:19 | 04:17 | 266 | 47 | 16 | EXT |  | 0.93 | (c)
71826.359 | 5.169 | 5.127 | -6.211 | -6.253 | -2187 | -2150 | -2080 | 43 | 5127 | 6646 |  | CORR | GENE | 04:28 | 04:34 | 04:45 | 55 | 214 | 15 | EXT |  | 0.89 | (c)
71826.827 | 5.637 | 5.611 | -5.743 | -5.769 | 2134 | -2217 | 2216 | 0 | 5355 | 6646 |  | CORR | GENE | 04:06 | 04:23 | 04:19 | 414 | 165 | 16 | EXT |  | 0.96 | (c)
71827.753 | 6.563 | 6.547 | -4.817 | -4.833 | -2224 | -2172 | -2170 | 7 | 4801 | 6646 |  | CORR | CIGR | 04:22 | 04:31 | 04:31 | 32 | 108 | 17 | EXT |  | 0.89 | (c)
71827.755 | 6.565 | 6.399 | -4.815 | -4.981 | 2156 | 2179 | 2178 | 31 | 4772 | 6646 |  | CORR | AXGR | 04:09 | 04:13 | 04:13 | 209 | 43 | 12 | EXT |  | 0.91 | (c)
71828.07 | 6.88 | 6.713 | -4.5 | -4.667 | 1995 | 2032 | 2104 | 19 | 4486 | 6646 |  | CORR | GENE | 03:43 | 03:49 | 04:01 | 181 | 217 | 10 | EXT |  | 0.9 | (c)
71831.41 | 10.22 | 10.188 | -1.16 | -1.192 | -979 | -916 | -882 | 785 | 1148 | 6646 |  | CORR | CIGR | 07:43 | 07:53 | 07:59 | 44 | 193 | 10 | EXT |  | 0.89 | (c)
71831.423 | 10.233 | 10.163 | -1.147 | -1.217 | 1553 | 1719 | 1750 | 283 | 1120 | 6646 |  | CORR | GENE | 02:32 | 02:59 | 03:04 | 97 | 395 | 11 | EXT |  | 0.89 | (c)
71831.916 | 10.726 | 10.392 | -0.654 | -0.988 | 1715 | 1763 | 1791 | 364 | 467 | 6646 |  | CORR | GENE | 02:58 | 03:06 | 03:10 | 521 | 152 | 10 | EXT |  | 0.94 | (c)
71832.467 | 11.277 | 11.091 | -0.103 | -0.289 | -1121 | -1081 | -1073 | 1025 | 8 | 6646 |  | CORR | GENE | 07:20 | 07:27 | 07:28 | 281 | 96 | 14 | EXT |  | 0.93 | (c)
71832.66 | 0.09 | 0.007 | -11.26 | -11.343 | -975 | -942 | -931 | 886 | 7 | 6647 |  | CORR | GENE | 07:10 | 07:16 | 07:17 | 186 | 89 | 10 | EXT |  | 0.9 | (c)
71834.062 | 1.492 | 1.379 | -9.858 | -9.971 | -2183 | -2160 | -2142 | 48 | 1379 | 6647 |  | CORR | GENE | 03:55 | 03:59 | 04:02 | 384 | 82 | 9 | EXT |  | 0.92 | (c)
71834.393 | 1.823 | 1.764 | -9.527 | -9.586 | -2097 | -2077 | -2077 | 134 | 1764 | 6647 |  | CORR | AXGR | 04:09 | 04:12 | 04:13 | 125 | 39 | 15 | EXT |  | 0.9 | (c)
71835.147 | 2.577 | 2.563 | -8.773 | -8.787 | -2117 | -1992 | -1890 | 113 | 2563 | 6647 |  | CORR | GENE | 04:06 | 04:26 | 04:43 | 71 | 454 | 11 | EXT |  | 0.89 | (c)
71836.017 | 3.447 | 3.17 | -7.903 | -8.18 | -2180 | -2139 | -2148 | 51 | 3170 | 6647 |  | CORR | GENE | 03:56 | 04:02 | 04:01 | 439 | 63 | 18 | EXT |  | 0.98 | (c)
71836.988 | 4.418 | 4.192 | -6.932 | -7.158 | 2185 | 2203 | 2198 | 19 | 4192 | 6647 |  | CORR | AXGR | 03:40 | 03:43 | 03:42 | 484 | 27 | 14 | EXT |  | 0.96 | (c)
71837.3 | 4.73 | 4.643 | -6.62 | -6.707 | 2024 | 2161 | 2098 | 58 | 4643 | 6647 |  | CORR | GENE | 03:14 | 03:36 | 03:26 | 646 | 149 | 15 | EXT |  | 0.98 | (c)
71838.654 | 6.084 | 5.879 | -5.266 | -5.471 | 2190 | -2224 | 2221 | 0 | 5171 | 6647 |  | CORR | GENE | 03:41 | 03:49 | 03:46 | 300 | 61 | 12 | EXT |  | 0.92 | (c)
71839.059 | 6.489 | 6.46 | -4.861 | -4.89 | 2228 | -2190 | -2187 | 0 | 4850 | 6647 |  | CORR | CIGR | 03:47 | 03:54 | 03:55 | 40 | 92 | 12 | EXT |  | 0.89 | (c)
71840.13 | 7.56 | 7.534 | -3.79 | -3.816 | 2114 | 2171 | 2169 | 6 | 3771 | 6647 |  | CORR | CIGR | 03:29 | 03:38 | 03:38 | 45 | 111 | 21 | EXT |  | 0.89 | (c)
71843.968 | 0.048 | 0.001 | -10.672 | -10.719 | 823 | 864 | 857 | 823 | 1 | 6648 |  | CORR | GENE | 03:51 | 03:57 | 03:56 | 379 | 69 | 9 | EXT |  | 0.92 | (c)
71845.421 | 1.501 | 1.431 | -9.219 | -9.289 | 999 | 1035 | 1109 | 999 | 1431 | 6648 |  | CORR | GENE | 04:19 | 04:25 | 04:37 | 88 | 221 | 11 | EXT |  | 0.89 | (c)
71845.533 | 1.613 | 1.588 | -9.107 | -9.132 | 672 | 805 | 778 | 672 | 1588 | 6648 |  | CORR | GENE | 03:26 | 03:48 | 03:43 | 57 | 212 | 11 | EXT |  | 0.89 | (c)
71846.234 | 2.314 | 2.293 | -8.406 | -8.427 | 1133 | 1212 | 1230 | 905 | 2293 | 6648 |  | CORR | CIGR | 04:41 | 04:53 | 04:56 | 43 | 193 | 10 | EXT |  | 0.89 | (c)
71846.283 | 2.363 | 2.34 | -8.357 | -8.38 | 809 | 856 | 870 | 809 | 2340 | 6648 |  | CORR | CIGR | 03:48 | 03:56 | 03:58 | 49 | 121 | 12 | EXT |  | 0.89 | (c)
71847.501 | 3.581 | 3.417 | -7.139 | -7.303 | 682 | 889 | 944 | 682 | 3417 | 6648 |  | CORR | GENE | 03:28 | 04:01 | 04:10 | 209 | 523 | 11 | EXT |  | 0.91 | (c)
71848.278 | 4.358 | 4.023 | -6.362 | -6.697 | 961 | 979 | 997 | 961 | 4023 | 6648 |  | CORR | GENE | 04:13 | 04:16 | 04:19 | 453 | 72 | 10 | EXT |  | 0.93 | (c)
71849.821 | 5.901 | 5.768 | -4.819 | -4.952 | 928 | 941 | 963 | 928 | 4507 | 6648 |  | CORR | GENE | 04:08 | 04:10 | 04:13 | 445 | 70 | 12 | EXT |  | 0.94 | (c)
71868.25 | 2.46 | 2.448 | -8.87 | -8.882 | -2150 | -2124 | -2097 | 81 | 2448 | 6650 |  | CORR | CIGR | 05:34 | 05:38 | 05:43 | 28 | 106 | 14 | EXT | Аномалия находится на упругопластическом изгибе: R=326 D, максимальное растяжение на 6.2 час. | 1.02 | (b)
71868.728 | 2.938 | 2.921 | -8.392 | -8.409 | 2005 | 2157 | 2100 | 34 | 2921 | 6650 |  | CORR | GENE | 04:45 | 05:09 | 05:00 | 57 | 191 | 10 | EXT | Аномалия находится на упругопластическом изгибе: R=325 D, максимальное растяжение на 6.2 час. | 0.96 | (c)
71870.823 | 5.033 | 5.021 | -6.297 | -6.309 | 2016 | 2054 | 2080 | 86 | 5021 | 6650 |  | CORR | CIGR | 04:47 | 04:53 | 04:57 | 24 | 129 | 12 | EXT | Аномалия находится на упругопластическом изгибе: R=331 D, максимальное растяжение на 6.4 час. | 0.89 | (c)
71880.102 | 2.982 | 2.969 | -8.498 | -8.511 | -2 | 37 | 46 | 0 | 2969 | 6651 |  | CORR | CIGR | 09:07 | 09:14 | 09:15 | 26 | 96 | 11 | EXT | Аномалия находится на отводе. | 0.89 | (c)
71911.28 | 0 | -0.03 | -11.22 | -11.25 | 571 | 768 | 721 | 571 |  | 6654 | Нарушение формы кольцевого шва | GWAN |  | 01:34 | 02:06 | 01:59 | 0 | 300 |  | EXT | Нарушение формы кольцевого шва Аномалия находится на отводе. |  | (c)
71911.28 | 0 | -0.008 | -11.22 | -11.228 | 2103 | 2219 | 2193 | 0 |  | 6654 | Нарушение формы кольцевого шва | GWAN |  | 05:42 | 06:00 | 05:56 | 0 | 180 |  | EXT | Нарушение формы кольцевого шва Аномалия находится на отводе. |  | (c)
71911.28 | 0 | -0.018 | -11.22 | -11.238 | -1922 | -1827 | -1799 | 309 |  | 6654 | Нарушение формы кольцевого шва | GWAN |  | 06:52 | 07:07 | 07:12 | 0 | 246 |  | EXT | Нарушение формы кольцевого шва Аномалия находится на отводе. |  | (c)
71919.849 | 8.569 | 8.555 | -2.651 | -2.665 | 2221 | -2171 | -2181 | 0 | 2637 | 6654 |  | CORR | CIGR | 06:01 | 06:12 | 06:10 | 28 | 118 | 10 | EXT |  | 0.89 | (c)
71920.721 | 9.441 | 9.376 | -1.779 | -1.844 | 1952 | 2091 | 2171 | 0 | 1683 | 6654 |  | CORR | GENE | 05:17 | 05:40 | 05:53 | 161 | 437 | 11 | EXT |  | 0.9 | (c)
71920.966 | 9.686 | 9.604 | -1.534 | -1.616 | 1892 | 2226 | 2125 | 0 | 1215 | 6654 |  | CORR | GENE | 05:08 | 06:01 | 05:45 | 401 | 467 | 13 | EXT |  | 0.94 | (c)
71921.603 | 10.323 | 10.239 | -0.897 | -0.981 | 1890 | 1978 | 2111 | 0 | 881 | 6654 |  | CORR | GENE | 05:07 | 05:21 | 05:43 | 100 | 442 | 12 | EXT |  | 0.89 | (c)
71921.699 | 10.419 | 10.409 | -0.801 | -0.811 | 2107 | 2193 | 2166 | 4 | 780 | 6654 |  | CORR | CIGR | 05:42 | 05:56 | 05:52 | 31 | 120 | 10 | EXT |  | 0.89 | (c)
71921.936 | 10.656 | 10.637 | -0.564 | -0.583 | 2099 | -2190 | -2206 | 0 | 525 | 6654 |  | CORR | GENE | 05:41 | 06:09 | 06:06 | 58 | 312 | 12 | EXT |  | 0.89 | (c)
71934.699 | 0.759 | 0.733 | -10.461 | -10.487 | 1341 | 1405 | 1426 | 720 | 733 | 6656 |  | CORR | CIGR | 03:37 | 03:47 | 03:50 | 46 | 170 | 12 | EXT | Аномалия находится на упругопластическом изгибе: R=414 D, максимальное растяжение на 11.7 час. | 0.89 | (c)
71940.104 | 6.164 | 5.051 | -5.056 | -6.169 | 2109 | 2129 | 2130 | 79 | 4471 | 6656 |  | CORR | AXGR | 05:41 | 05:44 | 05:44 | 1698 | 43 | 11 | EXT | Аномалия находится на упругопластическом изгибе: R=619 D, максимальное растяжение на 0 час. | 0.98 | (c)
71955.137 | 9.977 | 9.948 | -1.483 | -1.512 | -1043 | -921 | -908 | 773 | 1458 | 6657 |  | CORR | GENE | 08:47 | 09:06 | 09:09 | 54 | 270 | 9 | EXT | Аномалия находится на упругопластическом изгибе: R=493 D, максимальное растяжение на 0.1 час. | 0.89 | (c)
71957.996 | 1.376 | 1.137 | -9.984 | -10.223 | -2187 | -2171 | -2161 | 44 | 1137 | 6658 |  | CORR | GENE | 04:53 | 04:56 | 04:57 | 352 | 52 | 11 | EXT | Аномалия находится на упругопластическом изгибе: R=429 D, максимальное растяжение на 11.8 час. | 0.93 | (c)
71966.036 | 9.416 | 9.306 | -1.944 | -2.054 | -2148 | -1811 | -1797 | 83 | 1865 | 6658 |  | CORR | GENE | 04:59 | 05:54 | 05:56 | 189 | 701 | 9 | EXT | Аномалия находится на упругопластическом изгибе: R=468 D, максимальное растяжение на 0.5 час. | 0.9 | (c)
71969.428 | 1.448 | 1.437 | -9.622 | -9.633 | 1107 | 1244 | 1199 | 939 | 1437 | 6659 |  | CORR | CIGR | 04:10 | 04:32 | 04:25 | 47 | 185 | 12 | EXT | Аномалия находится на упругопластическом изгибе: R=501 D, максимальное растяжение на 0.7 час. | 0.89 | (c)
71969.725 | 1.745 | 1.734 | -9.325 | -9.336 | 1035 | 1163 | 1155 | 956 | 1734 | 6659 |  | CORR | CIGR | 03:58 | 04:19 | 04:18 | 37 | 239 | 12 | EXT | Аномалия находится на упругопластическом изгибе: R=505 D, максимальное растяжение на 0.7 час. | 0.89 | (c)
71969.803 | 1.823 | 1.802 | -9.247 | -9.268 | 1115 | 1162 | 1182 | 981 | 1802 | 6659 |  | CORR | CIGR | 04:11 | 04:19 | 04:22 | 47 | 134 | 11 | EXT | Аномалия находится на упругопластическом изгибе: R=505 D, максимальное растяжение на 0.7 час. | 0.89 | (c)
71979.57 | 0.52 | 0.389 | -10.84 | -10.971 | 526 | 570 | 650 | 526 | 389 | 6660 |  | CORR | GENE | 04:14 | 04:21 | 04:34 | 154 | 247 | 10 | EXT |  | 0.9 | (c)
71985.383 | 6.333 | 6.325 | -5.027 | -5.035 | 22 | 162 | 140 | 22 | 4974 | 6660 |  | CORR | GENE | 02:53 | 03:15 | 03:12 | 61 | 236 | 11 | EXT |  | 0.89 | (c)
71989.135 | 10.085 | 10.061 | -1.275 | -1.299 | 104 | 135 | 194 | 104 | 1232 | 6660 |  | CORR | GENE | 03:06 | 03:11 | 03:21 | 67 | 180 | 10 | EXT |  | 0.89 | (c)
71990.778 | 0.368 | 0.342 | -10.692 | -10.718 | -1992 | -1367 | -1605 | 238 | 342 | 6661 |  | CORR | GENE | 05:16 | 06:57 | 06:19 | 140 | 774 | 12 | EXT |  | 0.9 | (c)
72027.549 | 3.629 | 3.385 | -7.701 | -7.945 | 1 | 3 | 12 | 1 | 3385 | 6664 |  | LWAN | AXGR | 01:55 | 01:55 | 01:57 | 418 | 23 |  | EXT | Эквивалент потери металла 11%. |  | (c)
72062.926 | 4.656 | 4.601 | -6.554 | -6.609 | -1234 | -910 | -945 | 656 | 4601 | 6667 |  | CORR | GENE | 06:34 | 07:27 | 07:21 | 123 | 578 | 9 | EXT |  | 0.89 | (c)
72065.385 | 7.115 | 7.098 | -4.095 | -4.112 | -2153 | -2055 | -2083 | 77 | 4083 | 6667 |  | CORR | CIGR | 04:06 | 04:22 | 04:17 | 29 | 140 | 9 | EXT |  | 0.89 | (c)
72069.456 | 11.186 | 11.123 | -0.024 | -0.087 | -1921 | -1731 | -1785 | 309 | 7 | 6667 |  | CORR | GENE | 04:43 | 05:14 | 05:05 | 80 | 273 | 12 | EXT |  | 0.89 | (c)
72074.182 | 4.702 | 4.62 | -6.798 | -6.88 | 1425 | 1761 | 1819 | 18 | 4620 | 6668 |  | CORR | GENE | 04:11 | 05:05 | 05:14 | 143 | 787 | 10 | EXT |  | 0.9 | (c)
72081.097 | 0.117 | 0.067 | -11.143 | -11.193 | 415 | 521 | 683 | 415 | 67 | 6669 |  | CORR | GENE | 01:59 | 02:16 | 02:42 | 104 | 535 | 11 | EXT |  | 0.89 | (c)
72084.455 | 3.475 | 3.446 | -7.785 | -7.814 | 1112 | 1316 | 1300 | 742 | 3446 | 6669 |  | CORR | GENE | 03:52 | 04:24 | 04:22 | 79 | 376 | 11 | EXT |  | 0.89 | (c)
72109.246 | 5.996 | 5.954 | -4.834 | -4.876 | 2217 | -2194 | -2198 | 2153 | 4796 | 6671 |  | DENT | GENE | 00:56 | 01:04 | 01:03 | 80 | 91 | 0.7 | N/A | Глубина вмятины: 10 мм (0,7%). Линейка: 8 см в (595 см; 01:04 ч:мин) Аномалия находится вблизи дефекта потери металла. |  | (c)
72109.254 | 6.004 | 5.991 | -4.826 | -4.839 | 2200 | 2229 | -2167 | 2073 | 4777 | 6671 |  | GOUG | GENE | 00:53 | 00:57 | 01:08 | 62 | 188 | 7 | EXT | Задир. |  | (c)
72113.786 | 10.536 | 10.471 | -0.294 | -0.359 | -845 | -726 | -560 | 276 | 214 | 6671 |  | CORR | GENE | 04:41 | 05:01 | 05:27 | 145 | 570 | 10 | EXT |  | 0.9 | (c)
72132.602 | 7.812 | 7.7 | -3.538 | -3.65 | 2224 | -2224 | -2211 | 0 | 3359 | 6673 |  | CORR | AXGR | 05:02 | 05:04 | 05:06 | 291 | 50 | 12 | EXT |  | 0.92 | (c)
72137.714 | 1.574 | 1.459 | -10.026 | -10.141 | -888 | -463 | -441 | 0 | 1459 | 6674 |  | CORR | GENE | 07:50 | 08:59 | 09:03 | 213 | 893 | 11 | EXT |  | 0.91 | (c)
72138.041 | 1.901 | 1.896 | -9.699 | -9.704 | -910 | -68 | -450 | 0 | 1896 | 6674 |  | CORR | GENE | 07:47 | 10:03 | 09:01 | 250 | 920 | 10 | EXT |  | 0.91 | (c)
72138.491 | 2.351 | 2.326 | -9.249 | -9.274 | -819 | -354 | -511 | 202 | 2326 | 6674 |  | CORR | GENE | 08:02 | 09:17 | 08:51 | 117 | 617 | 10 | EXT |  | 0.89 | (c)
72139.754 | 3.614 | 3.531 | -7.986 | -8.069 | -1560 | -734 | -925 | 290 | 3531 | 6674 |  | CORR | GENE | 06:02 | 08:15 | 07:44 | 240 | 1270 | 9 | EXT |  | 0.91 | (c)
72148.775 | 1.035 | 1.006 | -10.185 | -10.214 | -2175 | -2062 | -2050 | 55 | 1006 | 6675 |  | CORR | GENE | 03:57 | 04:15 | 04:17 | 51 | 250 | 9 | EXT |  | 0.89 | (c)
72155.19 | 7.45 | 7.431 | -3.77 | -3.789 | 1884 | 2139 | 2080 | 0 | 3708 | 6675 |  | CORR | GENE | 02:52 | 03:33 | 03:24 | 81 | 392 | 10 | EXT | Аномалия находится на упругопластическом изгибе: R=761 D, максимальное растяжение на 6 час. | 0.89 | (c)
72165.551 | 6.591 | 6.543 | -4.749 | -4.797 | -932 | -900 | -886 | 841 | 4715 | 6676 |  | DENT | GENE | 06:39 | 06:44 | 06:46 | 82 | 91 | 0.3 | N/A | Глубина вмятины: 4 мм (0,3%). Линейка: 8 см в (654 см; 06:44 ч:мин) Аномалия находится на упругопластическом изгибе. |  | (c)
72166.88 | 7.92 | 7.896 | -3.42 | -3.444 | -1554 | -1509 | -1456 | 1357 | 3393 | 6676 |  | CORR | GENE | 04:58 | 05:06 | 05:14 | 51 | 197 | 10 | EXT | Аномалия находится на упругопластическом изгибе: R=437 D, максимальное растяжение на 6.6 час. | 0.89 | (c)
72168.271 | 9.311 | 9.097 | -2.029 | -2.243 | -87 | -60 | -61 | 34 | 1584 | 6676 |  | CORR | GENE | 08:55 | 08:60 | 08:59 | 659 | 53 | 12 | EXT | Аномалия находится на упругопластическом изгибе: R=438 D, максимальное растяжение на 6.6 час. | 0.96 | (c)
72170.083 | 11.123 | 11.071 | -0.217 | -0.269 | 2222 | -2108 | -2069 | 1899 | 154 | 6676 |  | CORR | GENE | 03:08 | 03:29 | 03:35 | 115 | 339 | 9 | EXT | Аномалия находится на упругопластическом изгибе: R=455 D, максимальное растяжение на 6.6 час. | 0.89 | (c)
72170.315 | 0.015 | 0.005 | -11.055 | -11.065 | -760 | -333 | -483 | 206 | 5 | 6677 |  | CORR | GENE | 02:14 | 03:23 | 02:59 | 76 | 554 | 15 | EXT | Аномалия находится на упругопластическом изгибе: R=460 D, максимальное растяжение на 6.6 час. | 0.89 | (c)
72170.458 | 0.158 | 0.115 | -10.912 | -10.955 | 238 | 271 | 613 | 238 | 115 | 6677 |  | GOUG | GENE | 04:55 | 05:01 | 05:56 | 1183 | 750 | 7 | EXT | Зона задиров. Аномалия находится на упругопластическом изгибе: R=465 D, максимальное растяжение на 6.6 час. |  | (c)
72173.618 | 3.318 | 3.121 | -7.752 | -7.949 | -898 | -662 | -736 | 573 | 3121 | 6677 |  | CORR | GENE | 01:52 | 02:30 | 02:18 | 268 | 325 | 9 | EXT | Аномалия находится на упругопластическом изгибе: R=643 D, максимальное растяжение на 6.7 час. | 0.91 | (c)
72174.077 | 3.777 | 3.772 | -7.293 | -7.298 | -360 | -77 | -162 | 0 | 3772 | 6677 |  | CORR | GENE | 03:19 | 04:04 | 03:51 | 58 | 396 | 13 | EXT | Аномалия находится на упругопластическом изгибе: R=714 D, максимальное растяжение на 6.7 час. | 0.89 | (c)
72175.391 | 5.091 | 5.075 | -5.979 | -5.995 | -1004 | -986 | -987 | 970 | 5075 | 6677 |  | DENT | PITT | 01:35 | 01:38 | 01:38 | 35 | 34 | 0.2 | N/A | Глубина вмятины: 3 мм (0,2%). Линейка: 4 см в (508 см; 01:38 ч:мин) |  | (c)
72176.583 | 6.283 | 6.247 | -4.787 | -4.823 | -318 | -220 | -88 | 0 | 4699 | 6677 |  | CORR | GENE | 03:25 | 03:41 | 04:03 | 124 | 461 | 10 | EXT |  | 0.9 | (c)
72176.939 | 6.639 | 6.6 | -4.431 | -4.47 | -297 | -109 | -119 | 0 | 4388 | 6677 |  | CORR | GENE | 03:29 | 03:59 | 03:58 | 82 | 357 | 11 | EXT |  | 0.89 | (c)
72176.971 | 6.671 | 5.834 | -4.399 | -5.236 | 444 | 533 | 563 | 444 | 4155 | 6677 |  | GOUG | GENE | 05:28 | 05:43 | 05:48 | 1081 | 238 | 7 | EXT | Зона задиров. |  | (c)
72176.972 | 6.672 | 6.617 | -4.398 | -4.453 | 507 | 533 | 534 | 507 | 4358 | 6677 |  | DENT | GENE | 05:39 | 05:43 | 05:43 | 95 | 55 | 0.3 | N/A | Глубина вмятины: 4 мм (0,3%). Линейка: 10 см в (662 см; 05:43 ч:мин) Аномалия находится вблизи дефекта потери металла. |  | (c)
72177.383 | 7.083 | 7.003 | -3.987 | -4.067 | -872 | -586 | -333 | 0 | 3886 | 6677 |  | CORR | GENE | 01:56 | 02:42 | 03:23 | 181 | 1077 | 9 | EXT |  | 0.9 | (c)
72177.946 | 7.646 | 7.607 | -3.424 | -3.463 | 668 | 696 | 701 | 668 | 3396 | 6677 |  | DENT | GENE | 06:05 | 06:09 | 06:10 | 67 | 67 | 0.1 | N/A | Глубина вмятины: 2 мм (0,1%). Линейка: 7 см в (761 см; 06:09 ч:мин) |  | (c)
72178.52 | 8.22 | 7.983 | -2.85 | -3.087 | -221 | -96 | -122 | 22 | 2811 | 6677 |  | CORR | GENE | 03:41 | 04:01 | 03:57 | 276 | 199 | 9 | EXT |  | 0.91 | (c)
72178.769 | 8.469 | 8.439 | -2.601 | -2.631 | -140 | 9 | -56 | 0 | 2581 | 6677 |  | GOUG | GENE | 03:54 | 04:18 | 04:08 | 50 | 167 | 7 | EXT | Задир. |  | (c)
72179.682 | 9.382 | 9.088 | -1.688 | -1.982 | 496 | 542 | 538 | 496 | 1662 | 6677 |  | DENT | GENE | 05:37 | 05:44 | 05:44 | 320 | 83 | 0.4 | N/A | Глубина вмятины: 5 мм (0,4%). Линейка: 32 см в (909 см; 05:44 ч:мин) |  | (c)
72181.336 | 11.036 | 10.913 | -0.034 | -0.157 | -426 | -276 | -194 | 0 | 34 | 6677 |  | CORR | GENE | 03:08 | 03:32 | 03:45 | 123 | 464 | 10 | EXT |  | 0.9 | (c)
72192.386 | 11.016 | 11 | -0.024 | -0.04 | -674 | -539 | -545 | 416 | 9 | 6678 |  | CORR | CIGR | 07:21 | 07:43 | 07:42 | 31 | 258 | 15 | EXT |  | 0.89 | (c)
72203.565 | 11.155 | 11.12 | -0.375 | -0.41 | 803 | 1194 | 1036 | 803 | 296 | 6679 |  | CORR | GENE | 03:49 | 04:52 | 04:26 | 114 | 466 | 9 | EXT |  | 0.89 | (c)
72211.928 | 7.988 | 7.589 | -2.682 | -3.081 | 523 | 563 | 624 | 523 | 2545 | 6680 |  | GOUG | GENE | 09:25 | 09:31 | 09:41 | 536 | 203 | 11 | EXT | Зона задиров. |  | (c)
72247.313 | 11.123 | 10.687 | -0.467 | -0.903 | 876 | 951 | 994 | 876 | 34 | 6683 |  | CORR | GENE | 07:12 | 07:25 | 07:32 | 869 | 237 | 14 | EXT | Аномалия находится на упругопластическом изгибе: R=383 D, максимальное растяжение на 12 час. | 0.99 | (c)
72248.924 | 1.144 | 0.246 | -9.956 | -10.854 | -2205 | -2150 | -2161 | 25 | 246 | 6684 |  | CORR | GENE | 04:12 | 04:21 | 04:19 | 1238 | 88 | 13 | EXT | Аномалия находится на упругопластическом изгибе: R=332 D, максимальное растяжение на 0 час. | 0.99 | (c)
72249.728 | 1.948 | 0.157 | -9.152 | -10.943 | 2116 | 2160 | 2159 | 29 | 157 | 6684 |  | CORR | GENE | 03:49 | 03:56 | 03:56 | 2280 | 85 | 10 | EXT | Аномалия находится на упругопластическом изгибе: R=311 D, максимальное растяжение на 0.1 час. | 0.97 | (c)
72253.154 | 5.374 | 5.371 | -5.726 | -5.729 | -931 | -922 | -910 | 890 | 5371 | 6684 |  | CORR | AXGR | 07:37 | 07:39 | 07:41 | 259 | 41 | 10 | EXT | Аномалия находится на упругопластическом изгибе: R=293 D, максимальное растяжение на 0.2 час. | 0.91 | (c)
72275.362 | 5.052 | 5.006 | -6.258 | -6.304 | 0 | 91 | 159 | 0 | 5006 | 6686 |  | CORR | GENE | 02:28 | 02:43 | 02:54 | 127 | 319 | 10 | EXT | Аномалия находится на упругопластическом изгибе: R=711 D, максимальное растяжение на 7.4 час. | 0.89 | (c)
72278.677 | 8.367 | 8.345 | -2.943 | -2.965 | -55 | 68 | 108 | 0 | 2850 | 6686 |  | CORR | GENE | 02:19 | 02:39 | 02:45 | 115 | 326 | 11 | EXT | Аномалия находится на упругопластическом изгибе: R=530 D, максимальное растяжение на 7.3 час. | 0.89 | (c)
72279.422 | 9.112 | 9.084 | -2.198 | -2.226 | 6 | 61 | 127 | 6 | 2176 | 6686 |  | CORR | CIGR | 02:29 | 02:38 | 02:48 | 50 | 242 | 12 | EXT | Аномалия находится на упругопластическом изгибе: R=532 D, максимальное растяжение на 7.3 час. | 0.89 | (c)
72280.09 | 9.78 | 9.616 | -1.53 | -1.694 | 10 | 138 | 375 | 10 | 1498 | 6686 |  | CORR | GENE | 02:29 | 02:50 | 03:28 | 196 | 731 | 11 | EXT | Аномалия находится на упругопластическом изгибе: R=541 D, максимальное растяжение на 7.2 час. | 0.91 | (c)
72281.121 | 10.811 | 10.799 | -0.499 | -0.511 | 124 | 587 | 411 | 124 | 411 | 6686 |  | CORR | GENE | 02:48 | 04:03 | 03:34 | 100 | 572 | 9 | EXT | Аномалия находится на упругопластическом изгибе: R=560 D, максимальное растяжение на 7.1 час. | 0.89 | (c)
72281.853 | 0.233 | 0.044 | -11.077 | -11.266 | 561 | 616 | 614 | 561 | 44 | 6687 |  | CORR | GENE | 03:27 | 03:35 | 03:35 | 365 | 106 | 11 | EXT | Аномалия находится на упругопластическом изгибе: R=574 D, максимальное растяжение на 7 час. | 0.93 | (c)
72282.773 | 1.153 | 1.081 | -10.157 | -10.229 | 81 | 427 | 493 | 81 | 1081 | 6687 |  | CORR | GENE | 02:09 | 03:05 | 03:16 | 126 | 824 | 9 | EXT | Аномалия находится на упругопластическом изгибе: R=586 D, максимальное растяжение на 6.8 час. | 0.89 | (c)
72284.08 | 2.46 | 2.44 | -8.85 | -8.87 | 296 | 350 | 448 | 296 | 2440 | 6687 |  | CORR | CIGR | 02:44 | 02:52 | 03:08 | 49 | 305 | 13 | EXT | Аномалия находится на упругопластическом изгибе: R=585 D, максимальное растяжение на 6.6 час. | 0.89 | (c)
72284.403 | 2.783 | 2.736 | -8.527 | -8.574 | 62 | 179 | 207 | 62 | 2736 | 6687 |  | CORR | GENE | 02:06 | 02:25 | 02:29 | 75 | 290 | 12 | EXT | Аномалия находится на упругопластическом изгибе: R=585 D, максимальное растяжение на 6.6 час. | 0.89 | (c)
72287.973 | 6.353 | 6.266 | -4.957 | -5.044 | 2041 | -1890 | -2044 | 0 | 4842 | 6687 |  | CORR | GENE | 07:25 | 08:51 | 08:26 | 202 | 753 | 9 | EXT | Аномалия находится на упругопластическом изгибе: R=570 D, максимальное растяжение на 6.4 час. | 0.9 | (c)
72291.303 | 9.683 | 9.4 | -1.627 | -1.91 | 771 | 835 | 810 | 771 | 1456 | 6687 |  | CORR | GENE | 04:00 | 04:11 | 04:07 | 454 | 77 | 9 | EXT | Аномалия находится на упругопластическом изгибе: R=529 D, максимальное растяжение на 6.6 час. | 0.93 | (c)
72291.457 | 9.837 | 9.803 | -1.473 | -1.507 | 1016 | 1134 | 1162 | 924 | 1445 | 6687 |  | CORR | GENE | 04:40 | 04:59 | 05:03 | 62 | 291 | 12 | EXT | Аномалия находится на упругопластическом изгибе: R=527 D, максимальное растяжение на 6.6 час. | 0.89 | (c)
72291.664 | 10.044 | 9.913 | -1.266 | -1.397 | 2115 | 2218 | -2012 | 0 | 1243 | 6687 |  | CORR | GENE | 07:37 | 07:54 | 08:31 | 154 | 668 | 10 | EXT | Аномалия находится на упругопластическом изгибе: R=522 D, максимальное растяжение на 6.6 час. | 0.9 | (c)
72298.664 | 5.734 | 5.707 | -5.206 | -5.233 | 1574 | 2068 | 1907 | 0 | 5127 | 6688 |  | CORR | GENE | 03:18 | 04:37 | 04:11 | 106 | 665 | 10 | EXT | Аномалия находится на упругопластическом изгибе: R=565 D, максимальное растяжение на 5.3 час. | 0.89 | (c)
72299.421 | 6.491 | 6.455 | -4.449 | -4.485 | -2194 | -2071 | -2101 | 37 | 4415 | 6688 |  | CORR | GENE | 05:09 | 05:29 | 05:24 | 70 | 185 | 12 | EXT | Аномалия находится на упругопластическом изгибе: R=528 D, максимальное растяжение на 5.1 час. | 0.89 | (c)
72300.437 | 7.507 | 7.48 | -3.433 | -3.46 | -1825 | -1724 | -1715 | 405 | 3384 | 6688 |  | CORR | GENE | 06:09 | 06:25 | 06:27 | 76 | 220 | 10 | EXT | Аномалия находится на упругопластическом изгибе: R=497 D, максимальное растяжение на 4.9 час. | 0.89 | (c)
72307.354 | 3.484 | 3.462 | -8.036 | -8.058 | -1352 | -1270 | -1279 | 879 | 3462 | 6689 |  | CORR | CIGR | 06:51 | 07:04 | 07:02 | 46 | 146 | 11 | EXT | Аномалия находится на упругопластическом изгибе: R=481 D, максимальное растяжение на 6.1 час. | 0.89 | (c)
72313.25 | 9.38 | 9.361 | -2.14 | -2.159 | 1959 | 2069 | 2059 | 72 | 2107 | 6689 |  | CORR | GENE | 03:45 | 04:03 | 04:01 | 52 | 200 | 10 | EXT | Аномалия находится на упругопластическом изгибе: R=1018 D, максимальное растяжение на 6.8 час. | 0.89 | (c)
72314.832 | 10.962 | 10.916 | -0.558 | -0.604 | 1712 | 1930 | 1999 | 0 | 498 | 6689 |  | CORR | GENE | 03:05 | 03:40 | 03:51 | 106 | 573 | 9 | EXT |  | 0.89 | (c)
72315.446 | 0.056 | 0.04 | -11.564 | -11.58 | 1982 | -2220 | 2188 | 0 | 40 | 6690 |  | CORR | GENE | 06:46 | 07:28 | 07:20 | 60 | 413 | 14 | EXT |  | 0.89 | (c)
72315.449 | 0.059 | 0.027 | -11.561 | -11.593 | -1858 | -1700 | -1654 | 373 | 27 | 6690 |  | CORR | GENE | 08:27 | 08:52 | 08:60 | 70 | 407 | 12 | EXT |  | 0.89 | (c)
72318.661 | 3.271 | 3.065 | -8.349 | -8.555 | 742 | 866 | 1180 | 613 | 3065 | 6690 |  | CORR | GENE | 03:26 | 03:46 | 04:37 | 282 | 875 | 12 | EXT |  | 0.92 | (c)
72318.665 | 3.275 | 3.248 | -8.345 | -8.372 | -1742 | -1318 | -1489 | 489 | 3248 | 6690 |  | CORR | GENE | 08:46 | 09:54 | 09:26 | 113 | 505 | 9 | EXT |  | 0.89 | (c)
72319.056 | 3.666 | 3.627 | -7.954 | -7.993 | 677 | 965 | 902 | 677 | 3627 | 6690 |  | CORR | GENE | 03:16 | 04:02 | 03:52 | 93 | 450 | 10 | EXT |  | 0.89 | (c)
72320.329 | 4.939 | 4.889 | -6.681 | -6.731 | -1871 | -1733 | -1731 | 360 | 4889 | 6690 |  | CORR | GENE | 08:25 | 08:47 | 08:47 | 77 | 280 | 10 | EXT |  | 0.89 | (c)
72323.036 | 7.646 | 7.551 | -3.974 | -4.069 | -120 | -91 | -68 | 17 | 3633 | 6690 |  | LWAN | GENE | 01:07 | 01:12 | 01:16 | 436 | 103 |  | INT | Эквивалент потери металла 8%. |  | (c)
72334.902 | 7.892 | 7.849 | -3.568 | -3.611 | 1688 | 1748 | 1790 | 339 | 3566 | 6691 |  | CORR | CIGR | 04:10 | 04:19 | 04:26 | 45 | 204 | 11 | EXT |  | 0.89 | (c)
72336.066 | 9.056 | 8.789 | -2.404 | -2.671 | -1554 | -1476 | -1464 | 676 | 1626 | 6691 |  | CORR | GENE | 07:26 | 07:39 | 07:41 | 1045 | 180 | 10 | EXT |  | 0.96 | (c)
72338.414 | 11.404 | 10.852 | -0.056 | -0.608 | 1947 | -2171 | -2174 | 0 | 0 | 6691 |  | WRIN | GENE | 04:51 | 05:47 | 05:46 | 981 | 679 | 1 | N/A | Высота гофр: 14 мм (1,0%). Длина волны: 335 мм Аномалия находится вблизи кольцевого сварного шва. Аномалия находится вблизи продольного шва. |  | (a)
72338.47 | 0 | 0 | -9.7 | -9.7 | 791 | 1042 | 1007 | 791 | 0 | 6692 | Смещение кромок | GWAN |  | 02:49 | 03:29 | 03:24 | 0 | 433 | 27 | EXT | Смещение кромок Толщины: 16,8 / 15,7 мм Наружу Величина смещения - 4.3 мм. |  | (c)
72338.47 | 0 | -0.035 | -9.7 | -9.735 | -1189 | -919 | -1022 | 854 |  | 6692 | Нарушение формы кольцевого шва | GWAN |  | 09:29 | 10:13 | 09:56 | 0 | 334 |  | EXT | Нарушение формы кольцевого шва |  | (c)
72339.527 | 1.057 | 0.513 | -8.643 | -9.187 | 961 | 1064 | 1037 | 961 | 513 | 6692 |  | CORR | GENE | 03:16 | 03:33 | 03:28 | 953 | 152 | 9 | EXT |  | 0.95 | (c)
72347.34 | 8.87 | 8.254 | -0.83 | -1.446 | -2207 | -2184 | -2185 | 23 | 611 | 6692 |  | CORR | AXGR | 06:45 | 06:49 | 06:48 | 835 | 44 | 10 | EXT |  | 0.95 | (c)
72348.256 | 0.086 | 0.063 | -11.554 | -11.577 | 2100 | -2071 | -2171 | 0 | 63 | 6693 |  | CORR | GENE | 06:38 | 07:25 | 07:09 | 88 | 382 | 10 | EXT |  | 0.89 | (c)
72349.023 | 0.853 | 0.796 | -10.787 | -10.844 | -2170 | -1947 | -2010 | 61 | 796 | 6693 |  | CORR | GENE | 07:09 | 07:45 | 07:35 | 106 | 319 | 9 | EXT |  | 0.89 | (c)
72349.794 | 1.624 | 1.609 | -10.016 | -10.031 | -2004 | -1860 | -1891 | 227 | 1609 | 6693 |  | CORR | GENE | 07:36 | 07:59 | 07:54 | 48 | 225 | 9 | EXT |  | 0.89 | (c)
72350.106 | 1.936 | 1.832 | -9.704 | -9.808 | 2091 | 2131 | 2132 | 57 | 1832 | 6693 |  | CORR | GENE | 06:36 | 06:43 | 06:43 | 670 | 82 | 9 | EXT |  | 0.94 | (c)
72351.123 | 2.953 | 2.854 | -8.687 | -8.786 | 1561 | 1843 | 1878 | 36 | 2854 | 6693 |  | CORR | GENE | 05:11 | 05:56 | 06:02 | 156 | 633 | 9 | EXT |  | 0.9 | (c)
72351.626 | 3.456 | 3.316 | -8.184 | -8.324 | 1135 | 1251 | 1521 | 324 | 3316 | 6693 |  | CORR | GENE | 04:02 | 04:21 | 05:04 | 252 | 772 | 10 | EXT |  | 0.91 | (c)
72351.815 | 3.645 | 3.627 | -7.995 | -8.013 | 1070 | 1250 | 1265 | 770 | 3627 | 6693 |  | CORR | CIGR | 03:52 | 04:21 | 04:23 | 46 | 391 | 11 | EXT |  | 0.89 | (c)
72352.608 | 4.438 | 4.411 | -7.202 | -7.229 | 1066 | 1228 | 1286 | 725 | 4411 | 6693 |  | CORR | GENE | 03:51 | 04:17 | 04:27 | 49 | 440 | 9 | EXT |  | 0.89 | (c)
72361.467 | 1.657 | 1.588 | -9.543 | -9.612 | -2116 | -1971 | -1883 | 114 | 1588 | 6694 |  | CORR | GENE | 05:38 | 06:01 | 06:15 | 96 | 467 | 9 | EXT |  | 0.89 | (c)
72375.059 | 4.049 | 3.982 | -7.171 | -7.238 | 1934 | 2115 | 2190 | 0 | 3982 | 6695 |  | CORR | GENE | 05:03 | 05:33 | 05:45 | 86 | 512 | 9 | EXT |  | 0.89 | (c)
72377.385 | 6.375 | 6.337 | -4.845 | -4.883 | 2147 | -2066 | -2060 | 0 | 4776 | 6695 |  | CORR | GENE | 05:38 | 06:18 | 06:19 | 107 | 508 | 13 | EXT |  | 0.89 | (c)
72388.37 | 6.14 | 6.065 | -5.3 | -5.375 | -1613 | -1317 | -1433 | 618 | 5251 | 6696 |  | CORR | GENE | 08:20 | 09:08 | 08:49 | 124 | 360 | 10 | EXT |  | 0.89 | (c)
72388.695 | 6.465 | 6.46 | -4.975 | -4.98 | 1180 | 1349 | 1291 | 829 | 4941 | 6696 |  | CORR | CIGR | 03:50 | 04:18 | 04:08 | 39 | 222 | 11 | EXT |  | 0.89 | (c)
72388.771 | 6.541 | 6.508 | -4.899 | -4.932 | -1411 | -1316 | -1293 | 820 | 4879 | 6696 |  | CORR | GENE | 08:52 | 09:08 | 09:11 | 53 | 236 | 9 | EXT |  | 0.89 | (c)
72391.512 | 9.282 | 9.13 | -2.158 | -2.31 | -1937 | -1845 | -1877 | 294 | 1958 | 6696 |  | CORR | GENE | 07:28 | 07:42 | 07:37 | 352 | 119 | 10 | EXT |  | 0.92 | (c)
72406.751 | 2.001 | 1.982 | -7.139 | -7.158 | 1388 | 1440 | 1436 | 747 | 1982 | 6698 |  | CORR | CIGR | 05:02 | 05:10 | 05:09 | 39 | 95 | 15 | EXT |  | 0.89 | (c)
72411.782 | 7.032 | 6.994 | -2.108 | -2.146 | 1010 | 1318 | 1294 | 653 | 2051 | 6698 |  | CORR | GENE | 04:01 | 04:50 | 04:47 | 95 | 567 | 9 | EXT |  | 0.89 | (c)
72416.198 | 0.398 | 0.262 | -3.042 | -3.178 | 2179 | 2195 | 2193 | 24 | 262 | 6700 |  | LWAN | AXGR | 07:12 | 07:14 | 07:14 | 545 | 28 |  | EXT | Эквивалент потери металла 11%. |  | (c)
72423.792 | 4.552 | 4.511 | -3.138 | -3.179 | 1129 | 1188 | 1291 | 777 | 3117 | 6701 |  | CORR | GENE | 04:19 | 04:29 | 04:45 | 62 | 325 | 9 | EXT |  | 0.89 | (c)
72438.325 | 11.395 | 11.221 | -0.115 | -0.289 | 1425 | 1460 | 1460 | 735 | 8 | 6702 |  | ARTD | GENE | 05:43 | 05:49 | 05:49 | 281 | 70 |  | EXT | Эквивалент потери металла 11%. |  | (c)
72450.159 | 0.959 | 0.888 | -10.131 | -10.202 | 1692 | 2147 | 2070 | 0 | 888 | 6704 |  | CORR | GENE | 07:02 | 08:16 | 08:04 | 162 | 756 | 10 | EXT |  | 0.9 | (c)
72450.645 | 1.445 | 1.393 | -9.645 | -9.697 | 522 | 829 | 923 | 522 | 1393 | 6704 |  | CORR | GENE | 03:54 | 04:43 | 04:58 | 122 | 803 | 9 | EXT |  | 0.89 | (c)
72451.31 | 2.11 | 1.952 | -8.98 | -9.138 | 1826 | 2057 | 2044 | 0 | 1952 | 6704 |  | CORR | GENE | 07:24 | 08:01 | 07:59 | 193 | 435 | 10 | EXT |  | 0.9 | (c)
72451.413 | 2.213 | 2.171 | -8.877 | -8.919 | 570 | 820 | 770 | 570 | 2171 | 6704 |  | CORR | GENE | 04:01 | 04:42 | 04:34 | 107 | 400 | 9 | EXT |  | 0.89 | (c)
72451.71 | 2.51 | 2.495 | -8.58 | -8.595 | 1407 | 1439 | 1443 | 752 | 2495 | 6704 |  | CORR | CIGR | 06:16 | 06:22 | 06:22 | 26 | 72 | 14 | EXT |  | 0.89 | (c)
72452.409 | 3.209 | 3.187 | -7.881 | -7.903 | 1665 | 2010 | 1880 | 135 | 3187 | 6704 |  | CORR | GENE | 06:58 | 07:54 | 07:33 | 120 | 431 | 10 | EXT |  | 0.89 | (c)
72456.258 | 7.058 | 7.029 | -4.032 | -4.061 | 1525 | 1679 | 1666 | 424 | 3984 | 6704 |  | CORR | GENE | 06:35 | 07:00 | 06:58 | 77 | 282 | 9 | EXT |  | 0.89 | (c)
72456.909 | 7.709 | 7.698 | -3.381 | -3.392 | 1003 | 1062 | 1147 | 940 | 3222 | 6704 |  | CORR | GENE | 05:11 | 05:21 | 05:34 | 170 | 288 | 10 | EXT |  | 0.9 | (c)
72485.859 | 2.629 | 2.609 | -8.731 | -8.751 | -1836 | -1598 | -1599 | 395 | 2609 | 6707 |  | CORR | GENE | 05:23 | 06:01 | 06:01 | 84 | 475 | 11 | EXT |  | 0.89 | (c)
72575.679 | 1.249 | 0.005 | -10.211 | -11.455 | -2211 | -2175 | -2129 | 20 | 5 | 6715 |  | CORR | GENE | 04:39 | 04:45 | 04:52 | 1960 | 163 | 12 | EXT |  | 0.99 | (c)
72627.942 | 8.202 | 8.178 | -3.098 | -3.122 | 1957 | 2123 | 2064 | 59 | 3073 | 6719 |  | CORR | CIGR | 07:11 | 07:38 | 07:28 | 49 | 215 | 12 | EXT |  | 0.89 | (c)
72628.004 | 8.264 | 8.219 | -3.036 | -3.081 | 757 | 885 | 1053 | 757 | 2864 | 6719 |  | CORR | GENE | 03:57 | 04:18 | 04:45 | 217 | 593 | 11 | EXT |  | 0.91 | (c)
72631.492 | 0.452 | 0.279 | -11.078 | -11.251 | 832 | 979 | 935 | 832 | 279 | 6720 |  | CORR | GENE | 03:33 | 03:56 | 03:49 | 493 | 207 | 12 | EXT |  | 0.95 | (c)
72634.01 | 2.97 | 2.454 | -8.56 | -9.076 | 943 | 1166 | 1131 | 912 | 2454 | 6720 |  | CORR | GENE | 03:51 | 04:27 | 04:21 | 1478 | 375 | 11 | EXT |  | 0.98 | (c)
72635.713 | 4.673 | 4.396 | -6.857 | -7.134 | 1106 | 1232 | 1243 | 851 | 4396 | 6720 |  | CORR | GENE | 04:17 | 04:37 | 04:39 | 1807 | 273 | 14 | EXT |  | 1.01 | (b)
72668.952 | 3.712 | 3.463 | -7.768 | -8.017 | 878 | 1037 | 997 | 878 | 3463 | 6723 | Дефект проката | MIAN | GENE | 05:21 | 05:47 | 05:41 | 516 | 238 |  | INT | Дефект проката Эквивалент потери металла 10%. |  | (c)
72672.673 | 7.433 | 7.239 | -4.047 | -4.241 | 415 | 516 | 482 | 415 | 3514 | 6723 |  | CORR | GENE | 04:07 | 04:23 | 04:17 | 727 | 134 | 11 | EXT |  | 0.96 | (c)
72673.458 | 8.218 | 8.088 | -3.262 | -3.392 | 503 | 635 | 595 | 503 | 3145 | 6723 |  | CORR | GENE | 04:21 | 04:42 | 04:36 | 247 | 185 | 16 | EXT |  | 0.93 | (c)
72673.911 | 8.671 | 8.62 | -2.809 | -2.86 | 454 | 505 | 494 | 454 | 2712 | 6723 |  | CORR | GENE | 04:13 | 04:21 | 04:19 | 148 | 80 | 10 | EXT |  | 0.9 | (c)
72674.142 | 8.902 | 8.89 | -2.578 | -2.59 | 550 | 574 | 576 | 550 | 2567 | 6723 |  | CORR | CIGR | 04:28 | 04:32 | 04:33 | 23 | 51 | 15 | EXT |  | 0.89 | (c)
72674.294 | 9.054 | 8.974 | -2.426 | -2.506 | 489 | 572 | 614 | 489 | 2396 | 6723 |  | CORR | GENE | 04:18 | 04:32 | 04:39 | 110 | 250 | 17 | EXT |  | 0.9 | (c)
72674.8 | 9.56 | 9.446 | -1.92 | -2.034 | 489 | 565 | 596 | 489 | 1782 | 6723 |  | CORR | GENE | 04:19 | 04:31 | 04:36 | 252 | 214 | 17 | EXT |  | 0.93 | (c)
72675.087 | 9.847 | 9.756 | -1.633 | -1.724 | 458 | 566 | 584 | 458 | 1518 | 6723 |  | CORR | GENE | 04:14 | 04:31 | 04:34 | 206 | 251 | 15 | EXT |  | 0.92 | (c)
72675.483 | 10.243 | 10.218 | -1.237 | -1.262 | 447 | 565 | 535 | 447 | 1210 | 6723 |  | CORR | GENE | 04:12 | 04:31 | 04:26 | 52 | 175 | 12 | EXT |  | 0.89 | (c)
72675.566 | 10.326 | 10.297 | -1.154 | -1.183 | 546 | 569 | 594 | 546 | 1139 | 6723 |  | CORR | CIGR | 04:28 | 04:31 | 04:35 | 44 | 96 | 15 | EXT |  | 0.89 | (c)
72675.713 | 10.473 | 10.45 | -1.007 | -1.03 | 515 | 559 | 566 | 515 | 993 | 6723 |  | CORR | CIGR | 04:23 | 04:30 | 04:31 | 37 | 102 | 15 | EXT |  | 0.89 | (c)
72675.879 | 10.639 | 10.592 | -0.841 | -0.888 | 391 | 529 | 504 | 391 | 783 | 6723 |  | CORR | GENE | 04:03 | 04:25 | 04:21 | 105 | 225 | 11 | EXT |  | 0.89 | (c)
72676.368 | 11.128 | 11.003 | -0.352 | -0.477 | 404 | 557 | 509 | 404 | 324 | 6723 |  | CORR | GENE | 04:05 | 04:29 | 04:22 | 153 | 210 | 15 | EXT |  | 0.91 | (c)
72676.47 | 11.23 | 11.21 | -0.25 | -0.27 | 448 | 557 | 539 | 448 | 217 | 6723 |  | CORR | GENE | 04:12 | 04:29 | 04:27 | 53 | 183 | 11 | EXT |  | 0.89 | (c)
72676.597 | 11.357 | 11.348 | -0.123 | -0.132 | 520 | 550 | 550 | 520 | 111 | 6723 |  | CORR | CIGR | 04:23 | 04:28 | 04:28 | 21 | 60 | 13 | EXT |  | 0.89 | (c)
72676.687 | 11.447 | 11.432 | -0.033 | -0.048 | 447 | 517 | 518 | 447 | 16 | 6723 |  | CORR | CIGR | 04:12 | 04:23 | 04:23 | 32 | 143 | 15 | EXT |  | 0.89 | (c)
72677.925 | 1.205 | 1.08 | -10.315 | -10.44 | 1652 | 1672 | 1681 | 520 | 1080 | 6724 |  | CORR | GENE | 03:57 | 04:00 | 04:02 | 330 | 59 | 17 | EXT |  | 0.95 | (c)
72696.873 | 8.633 | 8.25 | -2.877 | -3.26 | -2203 | -2179 | -2160 | 28 | 2603 | 6725 |  | CORR | GENE | 03:48 | 03:52 | 03:55 | 657 | 85 | 15 | EXT |  | 0.98 | (c)
72697.997 | 9.757 | 9.003 | -1.753 | -2.507 | -2227 | -2185 | -2160 | 4 | 300 | 6725 |  | CORR | GENE | 03:44 | 03:51 | 03:55 | 2207 | 133 | 30 | EXT |  | 1.22 | (b)
72699.455 | 11.215 | 11.02 | -0.295 | -0.49 | 2172 | 2180 | 2183 | 37 | 226 | 6725 |  | CORR | AXGR | 03:34 | 03:36 | 03:36 | 264 | 22 | 10 | EXT |  | 0.91 | (c)
72699.816 | 0.066 | 0.004 | -11.254 | -11.316 | 612 | 649 | 660 | 612 | 4 | 6726 |  | CORR | GENE | 03:45 | 03:51 | 03:53 | 180 | 97 | 17 | EXT |  | 0.92 | (c)
72703.629 | 3.879 | 3.844 | -7.441 | -7.476 | 640 | 943 | 805 | 640 | 3844 | 6726 |  | CORR | GENE | 03:50 | 04:38 | 04:16 | 76 | 330 | 15 | EXT |  | 0.89 | (c)
72724.004 | 1.231 | 1.166 | -10.12 | -10.185 | 2155 | 2227 | 2230 | 0 | 1166 | 6729 |  | CORR | GENE | 03:41 | 03:53 | 03:53 | 76 | 149 | 9 | EXT |  | 0.89 | (c)
72724.803 | 2.03 | 1.825 | -9.321 | -9.526 | 1863 | 1900 | 1891 | 311 | 1825 | 6729 |  | CORR | GENE | 02:54 | 03:00 | 02:59 | 275 | 57 | 11 | EXT |  | 0.92 | (c)
72726.698 | 3.925 | 3.886 | -7.426 | -7.465 | 1993 | 2051 | 2140 | 0 | 3886 | 6729 |  | CORR | GENE | 03:15 | 03:24 | 03:39 | 51 | 294 | 10 | EXT |  | 0.89 | (c)
72726.747 | 3.974 | 3.948 | -7.377 | -7.403 | 1676 | 1767 | 1745 | 416 | 3948 | 6729 |  | CORR | CIGR | 02:24 | 02:39 | 02:35 | 32 | 138 | 10 | EXT |  | 0.89 | (c)
72731.622 | 8.849 | 8.817 | -2.502 | -2.534 | -1081 | -724 | -790 | 499 | 2422 | 6729 |  | CORR | GENE | 06:59 | 07:56 | 07:46 | 112 | 582 | 9 | EXT |  | 0.89 | (c)
72732.503 | 9.73 | 9.649 | -1.621 | -1.702 | -1743 | -1144 | -1234 | 488 | 1542 | 6729 |  | CORR | GENE | 05:12 | 06:49 | 06:34 | 160 | 1016 | 11 | EXT |  | 0.9 | (c)
72734.018 | 11.245 | 11.156 | -0.106 | -0.195 | -2174 | -2038 | -1990 | 57 | 6 | 6729 |  | CORR | GENE | 04:02 | 04:24 | 04:32 | 189 | 368 | 14 | EXT |  | 0.91 | (c)
72734.166 | 0.042 | 0.009 | -11.455 | -11.488 | 1225 | 1560 | 1481 | 494 | 9 | 6730 |  | CORR | GENE | 03:55 | 04:50 | 04:37 | 62 | 511 | 27 | EXT |  | 0.89 | (c)
72734.37 | 0.246 | 0.183 | -11.251 | -11.314 | 1267 | 1293 | 1315 | 868 | 183 | 6730 |  | CORR | GENE | 04:02 | 04:06 | 04:10 | 129 | 95 | 19 | EXT |  | 0.91 | (c)
72734.789 | 0.665 | 0.436 | -10.832 | -11.061 | 1240 | 1299 | 1303 | 865 | 436 | 6730 |  | CORR | GENE | 03:58 | 04:07 | 04:08 | 463 | 125 | 20 | EXT |  | 0.99 | (c)
72734.845 | 0.721 | 0.539 | -10.776 | -10.958 | 1354 | 1453 | 1417 | 751 | 539 | 6730 |  | CORR | GENE | 04:16 | 04:32 | 04:26 | 251 | 125 | 23 | EXT |  | 0.95 | (c)
72734.941 | 0.817 | 0.808 | -10.68 | -10.689 | 1514 | 1535 | 1536 | 674 | 808 | 6730 |  | CORR | CIGR | 04:42 | 04:45 | 04:46 | 18 | 42 | 15 | EXT |  | 0.89 | (c)
72735.008 | 0.884 | 0.87 | -10.613 | -10.627 | 1530 | 1614 | 1606 | 550 | 870 | 6730 |  | CORR | CIGR | 04:45 | 04:58 | 04:57 | 36 | 151 | 15 | EXT |  | 0.89 | (c)
72735.392 | 1.268 | 1.216 | -10.229 | -10.281 | 1284 | 1339 | 1334 | 846 | 1216 | 6730 |  | CORR | GENE | 04:05 | 04:14 | 04:13 | 157 | 101 | 33 | EXT |  | 0.94 | (c)
72735.574 | 1.45 | 1.396 | -10.047 | -10.101 | 1176 | 1279 | 1404 | 600 | 1396 | 6730 |  | CORR | GENE | 03:48 | 04:04 | 04:24 | 109 | 454 | 41 | EXT |  | 0.93 | (c)
72735.608 | 1.484 | 1.422 | -10.013 | -10.075 | 1917 | -1825 | -2015 | 0 | 1422 | 6730 |  | CORR | GENE | 05:47 | 07:43 | 07:12 | 188 | 1059 | 11 | EXT |  | 0.9 | (c)
72735.745 | 1.621 | 1.595 | -9.876 | -9.902 | 1497 | 1585 | 1558 | 611 | 1595 | 6730 |  | CORR | CIGR | 04:39 | 04:54 | 04:49 | 43 | 123 | 11 | EXT |  | 0.89 | (c)
72735.962 | 1.838 | 1.785 | -9.659 | -9.712 | 1232 | 1283 | 1286 | 891 | 1785 | 6730 |  | CORR | GENE | 03:56 | 04:05 | 04:05 | 65 | 108 | 24 | EXT |  | 0.89 | (c)
72736.199 | 2.075 | 2.019 | -9.422 | -9.478 | 1078 | 1332 | 1231 | 847 | 2019 | 6730 |  | CORR | GENE | 03:32 | 04:13 | 03:56 | 74 | 306 | 19 | EXT |  | 0.89 | (c)
72736.303 | 2.179 | 2.169 | -9.318 | -9.328 | 810 | 826 | 833 | 810 | 2169 | 6730 |  | CORR | CIGR | 02:48 | 02:51 | 02:52 | 19 | 45 | 12 | EXT |  | 0.89 | (c)
72736.385 | 2.261 | 2.177 | -9.236 | -9.32 | 958 | 1198 | 1171 | 846 | 2177 | 6730 |  | CORR | GENE | 03:12 | 03:51 | 03:47 | 100 | 427 | 13 | EXT |  | 0.89 | (c)
72736.972 | 2.848 | 2.835 | -8.649 | -8.662 | 1018 | 1104 | 1078 | 1018 | 2835 | 6730 |  | CORR | CIGR | 03:22 | 03:36 | 03:32 | 26 | 120 | 12 | EXT |  | 0.89 | (c)
72736.977 | 2.853 | 2.835 | -8.644 | -8.662 | 1204 | 1220 | 1223 | 988 | 2835 | 6730 |  | CORR | PITT | 03:52 | 03:55 | 03:55 | 35 | 38 | 25 | EXT |  | 0.89 | (c)
72737.122 | 2.998 | 2.961 | -8.499 | -8.536 | 1131 | 1368 | 1341 | 680 | 2961 | 6730 |  | CORR | GENE | 03:40 | 04:18 | 04:14 | 117 | 420 | 15 | EXT |  | 0.9 | (c)
72737.972 | 3.848 | 3.718 | -7.649 | -7.779 | 1200 | 1364 | 1298 | 835 | 3718 | 6730 |  | CORR | GENE | 03:51 | 04:18 | 04:07 | 197 | 195 | 11 | EXT |  | 0.91 | (c)
72738.327 | 4.203 | 4.007 | -7.294 | -7.49 | 1163 | 1218 | 1219 | 955 | 4007 | 6730 |  | CORR | GENE | 03:45 | 03:54 | 03:54 | 480 | 113 | 15 | EXT |  | 0.96 | (c)
72738.776 | 4.652 | 4.513 | -6.845 | -6.984 | 1384 | 1454 | 1498 | 618 | 4513 | 6730 |  | CORR | GENE | 04:21 | 04:32 | 04:40 | 498 | 228 | 10 | EXT |  | 0.94 | (c)
72740.289 | 6.165 | 6.129 | -5.332 | -5.368 | 1396 | 1469 | 1457 | 712 | 5298 | 6730 |  | CORR | GENE | 04:23 | 04:35 | 04:33 | 70 | 123 | 12 | EXT |  | 0.89 | (c)
72740.411 | 6.287 | 6.23 | -5.21 | -5.267 | -2228 | -2181 | -2067 | 2 | 5195 | 6730 |  | CORR | GENE | 06:38 | 06:46 | 07:04 | 72 | 323 | 9 | EXT |  | 0.89 | (c)
72743.292 | 9.168 | 8.81 | -2.329 | -2.687 | -1526 | -1439 | -1468 | 705 | 2176 | 6730 |  | CORR | GENE | 08:31 | 08:45 | 08:41 | 511 | 115 | 22 | EXT |  | 1.02 | (b)
72745.066 | 10.942 | 10.925 | -0.555 | -0.572 | -1440 | -1419 | -1415 | 791 | 535 | 6730 |  | CORR | PITT | 08:45 | 08:49 | 08:49 | 37 | 49 | 30 | EXT |  | 0.89 | (c)
72759.839 | 2.791 | 2.704 | -7.624 | -7.711 | 719 | 849 | 998 | 719 | 2704 | 6732 |  | CORR | GENE | 03:20 | 03:41 | 04:05 | 123 | 558 | 10 | EXT |  | 0.89 | (c)
72760.628 | 3.58 | 3.57 | -6.835 | -6.845 | 600 | 845 | 865 | 600 | 3570 | 6732 |  | CORR | GENE | 03:01 | 03:40 | 03:43 | 51 | 530 | 10 | EXT |  | 0.89 | (c)
72761.769 | 4.721 | 4.721 | -5.694 | -5.694 | 1022 | 1151 | 1105 | 1022 | 4721 | 6732 |  | CORR | CIGR | 04:09 | 04:29 | 04:22 | 24 | 167 | 12 | EXT |  | 0.89 | (c)
72763.36 | 6.312 | 6.199 | -4.103 | -4.216 | 753 | 1014 | 981 | 753 | 4060 | 6732 |  | CORR | GENE | 03:25 | 04:07 | 04:02 | 156 | 457 | 14 | EXT |  | 0.9 | (c)
72764.704 | 7.656 | 7.636 | -2.759 | -2.779 | -1858 | -1764 | -1772 | 372 | 2740 | 6732 |  | CORR | CIGR | 08:24 | 08:39 | 08:38 | 39 | 172 | 11 | EXT |  | 0.89 | (c)
72765.563 | 8.515 | 8.448 | -1.9 | -1.967 | 940 | 1063 | 1041 | 940 | 1834 | 6732 |  | CORR | GENE | 03:56 | 04:15 | 04:12 | 133 | 202 | 20 | EXT |  | 0.91 | (c)
72765.708 | 8.66 | 8.644 | -1.755 | -1.771 | 843 | 1130 | 1031 | 843 | 1695 | 6732 |  | CORR | GENE | 03:40 | 04:26 | 04:10 | 76 | 376 | 17 | EXT |  | 0.89 | (c)
72766.446 | 9.398 | 9.342 | -1.017 | -1.073 | 781 | 941 | 926 | 781 | 1003 | 6732 |  | CORR | GENE | 03:30 | 03:56 | 03:53 | 70 | 291 | 14 | EXT |  | 0.89 | (c)
72767.293 | 10.245 | 10.129 | -0.17 | -0.286 | 1021 | 1079 | 1050 | 1021 | 132 | 6732 |  | CORR | GENE | 04:09 | 04:18 | 04:13 | 154 | 58 | 15 | EXT |  | 0.91 | (c)
72814.152 | 1.188 | 1.139 | -9.796 | -9.845 | 1175 | 1200 | 1200 | 1006 | 1139 | 6737 |  | CORR | GENE | 04:28 | 04:32 | 04:32 | 87 | 50 | 17 | EXT | Аномалия находится на отводе. | 0.89 | (c)
72821.883 | 8.919 | 8.895 | -2.065 | -2.089 | 733 | 976 | 902 | 733 | 2000 | 6737 |  | CORR | GENE | 03:16 | 03:56 | 03:44 | 89 | 340 | 9 | EXT | Аномалия находится на отводе. | 0.89 | (c)
72822.173 | 9.209 | 9.085 | -1.775 | -1.899 | 795 | 1038 | 951 | 795 | 1688 | 6737 |  | CORR | GENE | 03:26 | 04:06 | 03:52 | 211 | 312 | 11 | EXT | Аномалия находится на отводе. | 0.91 | (c)
72823.097 | 10.133 | 10.116 | -0.851 | -0.868 | 873 | 947 | 970 | 873 | 827 | 6737 |  | CORR | CIGR | 03:39 | 03:51 | 03:55 | 41 | 194 | 17 | EXT | Аномалия находится на отводе. | 0.89 | (c)
72850.224 | 0.501 | 0.287 | -8.206 | -8.42 | 1538 | 1622 | 1646 | 477 | 287 | 6741 |  | CORR | GENE | 03:28 | 03:42 | 03:46 | 692 | 216 | 9 | EXT |  | 0.94 | (c)
72850.484 | 0.761 | 0.379 | -7.946 | -8.328 | 1993 | 2068 | 2047 | 128 | 379 | 6741 |  | GOUG | GENE | 04:42 | 04:54 | 04:51 | 444 | 110 | 7 | EXT | Задир. |  | (c)
72850.519 | 0.796 | 0.64 | -7.911 | -8.067 | 2014 | 2077 | 2066 | 113 | 640 | 6741 |  | DENT | GENE | 04:45 | 04:55 | 04:54 | 234 | 104 | 0.6 | N/A | Глубина вмятины: 9 мм (0,6%). Линейка: 23 см в (64 см; 04:55 ч:мин) Аномалия находится вблизи продольного шва. Аномалия находится вблизи дефекта потери металла. |  | (c)
72851.598 | 1.875 | 1.77 | -6.832 | -6.937 | 1536 | 1569 | 1580 | 607 | 1770 | 6741 |  | CORR | GENE | 03:28 | 03:33 | 03:35 | 170 | 87 | 15 | EXT |  | 0.91 | (c)
72852.335 | 2.612 | 2.3 | -6.095 | -6.407 | 1219 | 1313 | 1354 | 742 | 2300 | 6741 |  | GOUG | GENE | 02:37 | 02:52 | 02:59 | 454 | 269 | 7 | EXT | Зона задиров. |  | (c)
72852.619 | 2.896 | 2.87 | -5.811 | -5.837 | 1593 | 1699 | 1665 | 493 | 2870 | 6741 |  | CORR | GENE | 03:37 | 03:54 | 03:49 | 53 | 145 | 10 | EXT |  | 0.89 | (c)
72853.621 | 3.898 | 3.88 | -4.809 | -4.827 | 1536 | 1633 | 1629 | 509 | 3880 | 6741 |  | CORR | CIGR | 03:28 | 03:44 | 03:43 | 32 | 186 | 11 | EXT |  | 0.89 | (c)
72854.012 | 4.289 | 4.226 | -4.418 | -4.481 | 2193 | -2208 | -2230 | 0 | 4226 | 6741 |  | LWAN | GENE | 05:14 | 05:24 | 05:20 | 238 | 77 |  | INT | Эквивалент потери металла 15%. |  | (c)
72854.074 | 4.351 | 4.33 | -4.356 | -4.377 | 1687 | 1788 | 1791 | 336 | 4330 | 6741 |  | CORR | CIGR | 03:53 | 04:09 | 04:09 | 45 | 208 | 9 | EXT |  | 0.89 | (c)
72857.768 | 8.045 | 8.023 | -0.662 | -0.684 | 1653 | 1858 | 1786 | 311 | 638 | 6741 |  | CORR | CIGR | 03:47 | 04:20 | 04:09 | 46 | 267 | 9 | EXT |  | 0.89 | (c)
72860.133 | 1.703 | 1.669 | -9.477 | -9.511 | 1357 | 1736 | 1634 | 320 | 1669 | 6742 |  | CORR | GENE | 04:59 | 06:00 | 05:44 | 94 | 554 | 9 | EXT |  | 0.89 | (c)
72861.381 | 2.951 | 2.902 | -8.229 | -8.278 | 799 | 865 | 941 | 799 | 2902 | 6742 |  | CORR | GENE | 03:29 | 03:40 | 03:52 | 68 | 284 | 9 | EXT |  | 0.89 | (c)
72862.044 | 3.614 | 3.595 | -7.566 | -7.585 | 1048 | 1100 | 1100 | 1048 | 3595 | 6742 |  | CORR | CIGR | 04:09 | 04:18 | 04:18 | 45 | 104 | 11 | EXT |  | 0.89 | (c)
72864.402 | 5.972 | 5.915 | -5.208 | -5.265 | 1647 | 1663 | 1662 | 553 | 5169 | 6742 |  | CORR | AXGR | 05:46 | 05:49 | 05:49 | 96 | 31 | 9 | EXT |  | 0.89 | (c)
72866.448 | 8.018 | 8.007 | -3.162 | -3.173 | 1732 | 1833 | 1804 | 354 | 3142 | 6742 |  | CORR | CIGR | 05:60 | 06:16 | 06:11 | 31 | 144 | 9 | EXT |  | 0.89 | (c)
72868.515 | 10.085 | 10.064 | -1.095 | -1.116 | 731 | 964 | 888 | 731 | 1034 | 6742 |  | CORR | GENE | 03:18 | 03:56 | 03:43 | 82 | 314 | 9 | EXT |  | 0.89 | (c)
72870.085 | 0.475 | 0.453 | -11.005 | -11.027 | 1450 | 1483 | 1500 | 680 | 453 | 6743 |  | CORR | CIGR | 03:59 | 04:04 | 04:07 | 37 | 100 | 10 | EXT |  | 0.89 | (c)
72870.192 | 0.582 | 0.552 | -10.898 | -10.928 | 1349 | 1495 | 1433 | 714 | 552 | 6743 |  | CORR | GENE | 03:43 | 04:06 | 03:56 | 305 | 168 | 9 | EXT |  | 0.91 | (c)
72870.732 | 1.122 | 1.093 | -10.358 | -10.387 | 1441 | 1498 | 1503 | 667 | 1093 | 6743 |  | CORR | CIGR | 03:58 | 04:07 | 04:07 | 45 | 123 | 10 | EXT |  | 0.89 | (c)
72880.662 | 11.052 | 11.037 | -0.428 | -0.443 | 1441 | 1645 | 1569 | 534 | 387 | 6743 |  | CORR | GENE | 03:58 | 04:30 | 04:18 | 56 | 256 | 9 | EXT |  | 0.89 | (c)
72882.614 | 1.524 | 1.503 | -9.996 | -10.017 | -1400 | -1337 | -1323 | 831 | 1503 | 6744 |  | CORR | CIGR | 05:17 | 05:27 | 05:29 | 39 | 154 | 11 | EXT |  | 0.89 | (c)
72886.94 | 5.85 | 5.833 | -5.67 | -5.687 | -1822 | -1665 | -1704 | 409 | 5637 | 6744 |  | CORR | CIGR | 04:09 | 04:34 | 04:28 | 50 | 237 | 12 | EXT |  | 0.89 | (c)
72905.465 | 1.565 | 1.481 | -9.945 | -10.029 | 1640 | 1849 | 1959 | 0 | 1481 | 6746 |  | CORR | GENE | 06:25 | 06:59 | 07:16 | 133 | 636 | 9 | EXT |  | 0.89 | (c)
72906.427 | 2.527 | 2.515 | -8.983 | -8.995 | 831 | 910 | 917 | 831 | 2515 | 6746 |  | CORR | CIGR | 04:14 | 04:27 | 04:28 | 36 | 172 | 11 | EXT |  | 0.89 | (c)
72908.283 | 4.383 | 4.365 | -7.127 | -7.145 | 726 | 847 | 820 | 726 | 4365 | 6746 |  | CORR | GENE | 03:57 | 04:17 | 04:13 | 54 | 187 | 10 | EXT |  | 0.89 | (c)
72909.054 | 5.154 | 5.13 | -6.356 | -6.38 | 702 | 836 | 837 | 702 | 5130 | 6746 |  | CORR | GENE | 03:53 | 04:15 | 04:15 | 100 | 270 | 10 | EXT |  | 0.89 | (c)
72911.548 | 7.648 | 7.637 | -3.862 | -3.873 | 679 | 773 | 815 | 679 | 3824 | 6746 |  | CORR | CIGR | 03:50 | 04:05 | 04:12 | 49 | 271 | 11 | EXT |  | 0.89 | (c)
72913.09 | 9.19 | 9.167 | -2.32 | -2.343 | 699 | 995 | 889 | 699 | 2267 | 6746 |  | CORR | GENE | 03:53 | 04:41 | 04:24 | 76 | 380 | 11 | EXT |  | 0.89 | (c)
72914.66 | 10.76 | 10.745 | -0.75 | -0.765 | 777 | 1048 | 949 | 777 | 680 | 6746 |  | CORR | GENE | 04:06 | 04:49 | 04:33 | 85 | 345 | 9 | EXT |  | 0.89 | (c)
72955.088 | 6.008 | 5.985 | -5.602 | -5.625 | -864 | -765 | -779 | 693 | 5579 | 6750 |  | CORR | CIGR | 06:42 | 06:58 | 06:56 | 46 | 171 | 12 | EXT |  | 0.89 | (c)
72971.298 | 10.608 | 10.487 | -0.732 | -0.853 | 1734 | 2024 | 1993 | 0 | 665 | 6751 |  | CORR | GENE | 06:54 | 07:41 | 07:36 | 188 | 518 | 9 | EXT |  | 0.9 | (c)
72996.497 | 1.727 | 1.709 | -9.573 | -9.591 | 2132 | 2176 | 2184 | 0 | 1709 | 6754 |  | CORR | CIGR | 06:05 | 06:12 | 06:14 | 32 | 104 | 9 | EXT |  | 0.89 | (c)
72997.416 | 2.646 | 2.632 | -8.654 | -8.668 | 1573 | 1608 | 1617 | 570 | 2632 | 6754 |  | CORR | CIGR | 04:35 | 04:41 | 04:42 | 27 | 88 | 11 | EXT |  | 0.89 | (c)
72999.513 | 4.743 | 4.724 | -6.557 | -6.576 | 1555 | 1589 | 1606 | 574 | 4724 | 6754 |  | CORR | CIGR | 04:32 | 04:38 | 04:40 | 32 | 101 | 9 | EXT |  | 0.89 | (c)
73006.467 | 0.397 | 0.378 | -10.883 | -10.902 | -966 | -723 | -796 | 626 | 378 | 6755 |  | CORR | GENE | 06:28 | 07:07 | 06:56 | 72 | 340 | 9 | EXT |  | 0.89 | (c)
73008.575 | 2.505 | 2.481 | -8.775 | -8.799 | -1745 | -1608 | -1653 | 485 | 2481 | 6755 |  | CORR | CIGR | 04:22 | 04:45 | 04:37 | 47 | 183 | 11 | EXT |  | 0.89 | (c)
73012.161 | 6.091 | 6.077 | -5.189 | -5.203 | -821 | -657 | -705 | 590 | 5124 | 6755 |  | CORR | GENE | 06:52 | 07:18 | 07:10 | 79 | 231 | 9 | EXT |  | 0.89 | (c)
73012.322 | 6.252 | 6.199 | -5.028 | -5.081 | -727 | -640 | -610 | 492 | 4958 | 6755 |  | CORR | GENE | 07:07 | 07:21 | 07:26 | 123 | 235 | 11 | EXT |  | 0.9 | (c)
73019.687 | 2.337 | 2.204 | -9.033 | -9.166 | -2216 | -2202 | -2198 | 14 | 2204 | 6756 |  | LWAN | AXGR | 04:17 | 04:20 | 04:20 | 356 | 37 |  | EXT | Эквивалент потери металла 13%. |  | (c)
73020.216 | 2.866 | 2.794 | -8.504 | -8.576 | 71 | 243 | 198 | 71 | 2794 | 6756 |  | DENT | GENE | 10:26 | 10:54 | 10:47 | 116 | 255 | 0.4 | N/A | Глубина вмятины: 6 мм (0,4%). Линейка: 12 см в (279 см; 10:54 ч:мин) Аномалия находится вблизи продольного шва. |  | (c)
73023.997 | 6.647 | 6.587 | -4.723 | -4.783 | -1745 | -1656 | -1543 | 486 | 4700 | 6756 |  | CORR | GENE | 05:33 | 05:48 | 06:06 | 83 | 403 | 9 | EXT |  | 0.89 | (c)
73024.271 | 6.921 | 6.833 | -4.449 | -4.537 | -1874 | -1455 | -1462 | 357 | 4350 | 6756 |  | CORR | GENE | 05:13 | 06:20 | 06:19 | 187 | 824 | 10 | EXT |  | 0.9 | (c)
73024.692 | 7.342 | 7.241 | -4.028 | -4.129 | -2013 | -1102 | -1498 | 218 | 3841 | 6756 |  | CORR | GENE | 04:50 | 07:17 | 06:13 | 288 | 1029 | 10 | EXT |  | 0.92 | (c)
73025.137 | 7.787 | 7.665 | -3.583 | -3.705 | -1898 | -1764 | -1488 | 332 | 3562 | 6756 |  | CORR | GENE | 05:09 | 05:30 | 06:15 | 143 | 820 | 9 | EXT |  | 0.9 | (c)
73027.398 | 10.048 | 10.038 | -1.322 | -1.332 | -1473 | -1166 | -1290 | 757 | 1277 | 6756 |  | CORR | GENE | 06:17 | 07:07 | 06:47 | 55 | 366 | 13 | EXT |  | 0.89 | (c)
73027.768 | 10.418 | 10.294 | -0.952 | -1.076 | -1852 | -1469 | -1460 | 379 | 626 | 6756 |  | CORR | GENE | 05:16 | 06:18 | 06:19 | 450 | 784 | 10 | EXT |  | 0.93 | (c)
73028.767 | 0.047 | 0.021 | -11.303 | -11.329 | 640 | 1054 | 1103 | 640 | 21 | 6757 |  | CORR | GENE | 04:43 | 05:50 | 05:58 | 112 | 927 | 12 | EXT |  | 0.89 | (c)
73049.344 | 9.274 | 9.094 | -2.026 | -2.206 | -2117 | -2039 | -2049 | 114 | 1784 | 6758 |  | CORR | GENE | 04:11 | 04:23 | 04:21 | 422 | 136 | 9 | EXT |  | 0.93 | (c)
73054.427 | 3.057 | 3.044 | -7.173 | -7.186 | 1393 | 1453 | 1435 | 753 | 3044 | 6759 |  | CORR | CIGR | 04:39 | 04:49 | 04:46 | 24 | 84 | 9 | EXT |  | 0.89 | (c)
73062.063 | 0.463 | 0.338 | -10.857 | -10.982 | 1299 | 1331 | 1325 | 880 | 338 | 6760 |  | CORR | GENE | 04:10 | 04:15 | 04:14 | 413 | 52 | 15 | EXT |  | 0.96 | (c)
73086.658 | 2.488 | 2.461 | -9.042 | -9.069 | -608 | -528 | -539 | 469 | 2461 | 6762 |  | DENT | GENE | 09:60 | 10:12 | 10:11 | 58 | 139 | 0.3 | N/A | Глубина вмятины: 4 мм (0,3%). Линейка: 6 см в (246 см; 10:12 ч:мин) |  | (c)
73086.66 | 2.49 | 2.466 | -9.04 | -9.064 | -830 | -814 | -809 | 788 | 2466 | 6762 |  | DENT | PITT | 09:24 | 09:26 | 09:27 | 47 | 42 | 0.2 | N/A | Глубина вмятины: 3 мм (0,2%). Линейка: 5 см в (247 см; 09:26 ч:мин) |  | (c)
73090.333 | 6.163 | 6.116 | -5.367 | -5.414 | 1666 | 1676 | 1676 | 544 | 5337 | 6762 |  | CORR | AXGR | 04:07 | 04:08 | 04:08 | 77 | 21 | 13 | EXT |  | 0.89 | (c)
73090.686 | 6.516 | 6.46 | -5.014 | -5.07 | 1754 | 1769 | 1772 | 441 | 4946 | 6762 |  | CORR | AXGR | 04:21 | 04:23 | 04:24 | 124 | 35 | 14 | EXT |  | 0.9 | (c)
73104.872 | 9.172 | 9.13 | -2.278 | -2.32 | 1242 | -2211 | 1804 | 0 | 2144 | 6763 |  | CORR | GENE | 03:54 | 06:37 | 05:25 | 176 | 1124 | 9 | EXT | Аномалия находится на упругопластическом изгибе: R=423 D, максимальное растяжение на 5.9 час. | 0.96 | (c)
73121.913 | 3.713 | 3.462 | -7.697 | -7.948 | -1821 | -1800 | -1791 | 410 | 3462 | 6765 |  | CORR | GENE | 07:32 | 07:36 | 07:37 | 318 | 59 | 15 | EXT | Аномалия находится на упругопластическом изгибе: R=687 D, максимальное растяжение на 2.8 час. | 0.94 | (c)
73131.319 | 1.709 | 1.657 | -9.661 | -9.713 | -2056 | -1835 | -1844 | 174 | 1657 | 6766 |  | CORR | GENE | 03:44 | 04:20 | 04:19 | 123 | 424 | 9 | EXT |  | 0.89 | (c)
73146.778 | 5.798 | 5.757 | -5.372 | -5.413 | 2032 | 2138 | 2228 | 0 | 5348 | 6767 |  | CORR | GENE | 07:15 | 07:32 | 07:46 | 65 | 390 | 9 | EXT |  | 0.89 | (c)
73147.096 | 6.116 | 6.088 | -5.054 | -5.082 | 2083 | 2101 | 2102 | 110 | 5026 | 6767 |  | ARTD | PITT | 07:23 | 07:26 | 07:26 | 56 | 38 |  | EXT | Вышлифовка глубиной 16%. |  | (c)
73147.317 | 6.337 | 6.305 | -4.833 | -4.865 | 939 | 989 | 1043 | 939 | 4781 | 6767 |  | CORR | GENE | 04:18 | 04:26 | 04:35 | 84 | 207 | 10 | EXT |  | 0.89 | (c)
73148.084 | 7.104 | 7.095 | -4.066 | -4.075 | 835 | 1190 | 1061 | 835 | 4004 | 6767 |  | CORR | GENE | 04:02 | 04:59 | 04:38 | 71 | 450 | 9 | EXT |  | 0.89 | (c)
73148.188 | 7.208 | 7.197 | -3.962 | -3.973 | 1171 | 1259 | 1231 | 939 | 3947 | 6767 |  | CORR | CIGR | 04:56 | 05:10 | 05:06 | 26 | 120 | 12 | EXT |  | 0.89 | (c)
73150.201 | 9.221 | 9.067 | -1.949 | -2.103 | 2179 | 2201 | 2223 | 0 | 1859 | 6767 |  | CORR | GENE | 07:39 | 07:42 | 07:46 | 244 | 87 | 15 | EXT |  | 0.92 | (c)
73151.836 | 10.856 | 10.846 | -0.314 | -0.324 | -2176 | -1998 | -2072 | 55 | 270 | 6767 |  | CORR | GENE | 07:56 | 08:24 | 08:12 | 54 | 208 | 13 | EXT |  | 0.89 | (c)
73153.432 | 1.282 | 1.217 | -10.208 | -10.273 | -1202 | -990 | -1004 | 807 | 1217 | 6768 |  | CORR | GENE | 07:46 | 08:20 | 08:18 | 148 | 395 | 10 | EXT |  | 0.9 | (c)
73153.779 | 1.629 | 0.928 | -9.861 | -10.562 | 1494 | 1741 | 1708 | 309 | 928 | 6768 |  | CORR | GENE | 03:01 | 03:41 | 03:35 | 979 | 427 | 13 | EXT |  | 0.98 | (c)
73154.753 | 2.603 | 2.002 | -8.887 | -9.488 | 1441 | 1601 | 1543 | 585 | 2002 | 6768 |  | CORR | GENE | 02:52 | 03:18 | 03:09 | 1052 | 204 | 15 | EXT |  | 1 | (b)
73154.825 | 2.675 | 2.655 | -8.815 | -8.835 | -1296 | -1242 | -1214 | 935 | 2655 | 6768 |  | CORR | CIGR | 07:31 | 07:39 | 07:44 | 36 | 164 | 9 | EXT |  | 0.89 | (c)
73155.917 | 3.767 | 3.604 | -7.723 | -7.886 | 1920 | 2005 | 1994 | 163 | 3604 | 6768 |  | CORR | GENE | 04:10 | 04:23 | 04:22 | 346 | 148 | 15 | EXT |  | 0.94 | (c)
73155.924 | 3.774 | 3.407 | -7.716 | -8.083 | -1521 | -1019 | -1113 | 705 | 3407 | 6768 |  | CORR | GENE | 06:54 | 08:15 | 08:00 | 439 | 816 | 15 | EXT |  | 0.96 | (c)
73156.071 | 3.921 | 3.058 | -7.569 | -8.432 | 1373 | 1617 | 1579 | 445 | 3058 | 6768 |  | CORR | GENE | 02:41 | 03:21 | 03:15 | 1245 | 413 | 15 | EXT |  | 1.01 | (b)
73156.684 | 4.534 | 4.329 | -6.956 | -7.161 | -1500 | -992 | -1105 | 711 | 4329 | 6768 |  | CORR | GENE | 06:58 | 08:20 | 08:01 | 278 | 789 | 10 | EXT |  | 0.91 | (c)
73156.728 | 4.578 | 4.518 | -6.912 | -6.972 | 1617 | 1664 | 1669 | 511 | 4518 | 6768 |  | CORR | GENE | 03:21 | 03:28 | 03:29 | 249 | 103 | 15 | EXT |  | 0.93 | (c)
73157.033 | 4.883 | 4.475 | -6.607 | -7.015 | 1831 | 1860 | 1900 | 262 | 4475 | 6768 |  | CORR | GENE | 03:55 | 03:60 | 04:06 | 476 | 138 | 23 | EXT |  | 1.02 | (b)
73157.123 | 4.973 | 4.895 | -6.517 | -6.595 | 1527 | 1599 | 1639 | 480 | 4895 | 6768 |  | CORR | GENE | 03:06 | 03:18 | 03:24 | 89 | 224 | 10 | EXT |  | 0.89 | (c)
73157.185 | 5.035 | 4.984 | -6.455 | -6.506 | -1221 | -1086 | -1098 | 976 | 4984 | 6768 |  | CORR | GENE | 07:43 | 08:04 | 08:02 | 403 | 246 | 20 | EXT |  | 0.98 | (c)
73157.435 | 5.285 | 5.272 | -6.205 | -6.218 | 1823 | 1957 | 1995 | 64 | 5272 | 6768 |  | CORR | CIGR | 03:54 | 04:16 | 04:22 | 33 | 343 | 11 | EXT |  | 0.89 | (c)
73157.666 | 5.516 | 5.488 | -5.974 | -6.002 | 2075 | 2118 | 2131 | 43 | 5488 | 6768 |  | CORR | CIGR | 04:35 | 04:42 | 04:44 | 48 | 113 | 10 | EXT |  | 0.89 | (c)
73157.779 | 5.629 | 5.624 | -5.861 | -5.866 | 1630 | 1829 | 1753 | 354 | 5624 | 6768 |  | CORR | CIGR | 03:23 | 03:55 | 03:43 | 50 | 246 | 20 | EXT |  | 0.89 | (c)
73158.1 | 5.95 | 5.608 | -5.54 | -5.882 | -1184 | -918 | -965 | 745 | 5268 | 6768 |  | CORR | GENE | 07:49 | 08:32 | 08:24 | 614 | 439 | 12 | EXT |  | 0.96 | (c)
73158.93 | 6.78 | 6.331 | -4.71 | -5.159 | -1196 | -1157 | -1042 | 888 | 4568 | 6768 |  | CORR | GENE | 07:47 | 07:53 | 08:12 | 591 | 308 | 10 | EXT |  | 0.94 | (c)
73159.145 | 6.995 | 6.953 | -4.495 | -4.537 | -1166 | -1146 | -1148 | 1064 | 4447 | 6768 |  | CORR | AXGR | 07:52 | 07:55 | 07:54 | 90 | 36 | 15 | EXT |  | 0.89 | (c)
73160.598 | 8.448 | 8.438 | -3.042 | -3.052 | 2059 | 2127 | 2112 | 66 | 3023 | 6768 |  | CORR | CIGR | 04:32 | 04:43 | 04:41 | 29 | 106 | 11 | EXT |  | 0.89 | (c)
73160.638 | 8.488 | 8.165 | -3.002 | -3.325 | -1502 | -925 | -1101 | 701 | 2833 | 6768 |  | CORR | GENE | 06:57 | 08:30 | 08:02 | 492 | 801 | 11 | EXT |  | 0.94 | (c)
73160.965 | 8.815 | 8.792 | -2.675 | -2.698 | 1687 | 1823 | 1774 | 369 | 2654 | 6768 |  | CORR | CIGR | 03:32 | 03:54 | 03:46 | 44 | 174 | 13 | EXT |  | 0.89 | (c)
73161.056 | 8.906 | 8.824 | -2.584 | -2.666 | 1503 | 1522 | 1519 | 695 | 2546 | 6768 |  | CORR | AXGR | 03:02 | 03:05 | 03:05 | 120 | 33 | 11 | EXT |  | 0.89 | (c)
73161.154 | 9.004 | 8.959 | -2.486 | -2.531 | -1126 | -953 | -1020 | 914 | 2082 | 6768 |  | CORR | GENE | 07:58 | 08:26 | 08:15 | 449 | 212 | 15 | EXT |  | 0.96 | (c)
73161.429 | 9.279 | 9.27 | -2.211 | -2.22 | 1799 | 1840 | 1846 | 337 | 2195 | 6768 |  | CORR | CIGR | 03:50 | 03:57 | 03:58 | 25 | 94 | 15 | EXT |  | 0.89 | (c)
73162.166 | 10.016 | 9.686 | -1.474 | -1.804 | -1122 | -1075 | -1067 | 1013 | 1277 | 6768 |  | CORR | GENE | 07:59 | 08:06 | 08:07 | 527 | 109 | 14 | EXT |  | 0.96 | (c)
73162.249 | 10.099 | 10.089 | -1.391 | -1.401 | 1674 | 1698 | 1703 | 499 | 1380 | 6768 |  | CORR | CIGR | 03:30 | 03:34 | 03:35 | 21 | 58 | 15 | EXT |  | 0.89 | (c)
73162.617 | 10.467 | 10.448 | -1.023 | -1.042 | -1136 | -1086 | -1070 | 1005 | 999 | 6768 |  | CORR | CIGR | 07:56 | 08:04 | 08:07 | 43 | 131 | 10 | EXT |  | 0.89 | (c)
73162.62 | 10.47 | 10.142 | -1.02 | -1.348 | 1523 | 1564 | 1587 | 579 | 896 | 6768 |  | CORR | GENE | 03:06 | 03:12 | 03:16 | 452 | 128 | 14 | EXT |  | 0.95 | (c)
73163.081 | 10.931 | 10.854 | -0.559 | -0.636 | 1665 | 1823 | 1807 | 283 | 503 | 6768 |  | CORR | GENE | 03:29 | 03:54 | 03:51 | 133 | 282 | 15 | EXT |  | 0.9 | (c)
73163.205 | 11.055 | 11.017 | -0.435 | -0.473 | 1633 | 1705 | 1693 | 479 | 330 | 6768 |  | CORR | GENE | 03:23 | 03:35 | 03:33 | 143 | 118 | 10 | EXT |  | 0.9 | (c)
73163.733 | 0.093 | 0.078 | -9.837 | -9.852 | 1334 | 1464 | 1421 | 722 | 78 | 6769 |  | CORR | CIGR | 04:49 | 05:10 | 05:03 | 40 | 175 | 13 | EXT |  | 0.89 | (c)
73163.911 | 0.271 | 0.198 | -9.659 | -9.732 | 736 | 764 | 912 | 736 | 198 | 6769 |  | CORR | GENE | 03:13 | 03:17 | 03:41 | 122 | 351 | 15 | EXT |  | 0.9 | (c)
73164.08 | 0.44 | 0.193 | -9.49 | -9.737 | 1152 | 1212 | 1254 | 875 | 193 | 6769 |  | CORR | GENE | 04:20 | 04:29 | 04:36 | 366 | 203 | 13 | EXT |  | 0.94 | (c)
73164.09 | 0.45 | 0.41 | -9.48 | -9.52 | 972 | 1004 | 1057 | 972 | 410 | 6769 |  | CORR | GENE | 03:51 | 03:56 | 04:04 | 51 | 170 | 11 | EXT |  | 0.89 | (c)
73164.192 | 0.552 | 0.379 | -9.378 | -9.551 | 769 | 796 | 797 | 769 | 379 | 6769 |  | CORR | GENE | 03:18 | 03:22 | 03:22 | 233 | 56 | 18 | EXT |  | 0.93 | (c)
73164.754 | 1.114 | 1.022 | -8.816 | -8.908 | 758 | 777 | 781 | 758 | 1022 | 6769 |  | CORR | AXGR | 03:16 | 03:19 | 03:20 | 175 | 45 | 11 | EXT |  | 0.9 | (c)
73164.999 | 1.359 | 1.314 | -8.571 | -8.616 | 750 | 812 | 788 | 750 | 1314 | 6769 |  | CORR | GENE | 03:15 | 03:25 | 03:21 | 232 | 75 | 11 | EXT |  | 0.91 | (c)
73165.586 | 1.946 | 1.631 | -7.984 | -8.299 | 777 | 861 | 840 | 777 | 1631 | 6769 |  | CORR | GENE | 03:19 | 03:33 | 03:29 | 632 | 126 | 15 | EXT |  | 0.98 | (c)
73165.772 | 2.132 | 2.066 | -7.798 | -7.864 | 1007 | 1053 | 1041 | 1007 | 2066 | 6769 |  | CORR | GENE | 03:56 | 04:04 | 04:02 | 80 | 67 | 10 | EXT |  | 0.89 | (c)
73165.884 | 2.244 | 2.211 | -7.686 | -7.719 | -2200 | -2020 | -2012 | 30 | 2211 | 6769 |  | CORR | GENE | 07:19 | 07:48 | 07:49 | 64 | 377 | 9 | EXT |  | 0.89 | (c)
73167.674 | 4.034 | 3.979 | -5.896 | -5.951 | 1756 | 2005 | 2094 | 0 | 3979 | 6769 |  | CORR | GENE | 05:57 | 06:37 | 06:52 | 127 | 676 | 10 | EXT |  | 0.89 | (c)
73169.156 | 5.516 | 5.496 | -4.414 | -4.434 | 2153 | -1835 | -2015 | 0 | 4314 | 6769 |  | CORR | GENE | 07:01 | 08:18 | 07:49 | 120 | 586 | 9 | EXT |  | 0.89 | (c)
73169.566 | 5.926 | 5.915 | -4.004 | -4.015 | 1061 | 1188 | 1126 | 1039 | 3995 | 6769 |  | CORR | CIGR | 04:05 | 04:26 | 04:16 | 20 | 131 | 11 | EXT |  | 0.89 | (c)
73171.982 | 8.342 | 8.251 | -1.588 | -1.679 | 1493 | 1678 | 1811 | 102 | 1582 | 6769 |  | CORR | GENE | 05:15 | 05:45 | 06:06 | 97 | 636 | 10 | EXT |  | 0.89 | (c)
73172.843 | 9.203 | 9.183 | -0.727 | -0.747 | 1124 | 1207 | 1181 | 993 | 727 | 6769 |  | CORR | CIGR | 04:15 | 04:29 | 04:24 | 20 | 114 | 10 | EXT |  | 0.89 | (c)
73173.271 | 9.631 | 9.584 | -0.299 | -0.346 | 1086 | 1523 | 1462 | 392 | 223 | 6769 |  | CORR | GENE | 04:09 | 05:20 | 05:10 | 123 | 753 | 10 | EXT |  | 0.89 | (c)
73174.14 | 0.57 | 0.538 | -10.71 | -10.742 | 997 | 1842 | 1587 | 54 | 538 | 6770 |  | CORR | GENE | 03:04 | 05:21 | 04:39 | 282 | 1179 | 10 | EXT |  | 0.92 | (c)
73174.806 | 1.236 | 0.944 | -10.044 | -10.336 | -1727 | -1280 | -1339 | 504 | 944 | 6770 |  | CORR | GENE | 07:45 | 08:57 | 08:47 | 390 | 775 | 9 | EXT |  | 0.92 | (c)
73174.816 | 1.246 | 1.216 | -10.034 | -10.064 | 1119 | 1384 | 1306 | 737 | 1216 | 6770 |  | CORR | GENE | 03:24 | 04:07 | 03:54 | 86 | 374 | 10 | EXT |  | 0.89 | (c)
73175.061 | 1.491 | 1.396 | -9.789 | -9.884 | 1677 | 1789 | 1959 | 0 | 1396 | 6770 |  | CORR | GENE | 04:54 | 05:12 | 05:39 | 114 | 564 | 10 | EXT |  | 0.89 | (c)
73175.302 | 1.732 | 1.533 | -9.548 | -9.747 | 759 | 827 | 1077 | 759 | 1533 | 6770 |  | CORR | GENE | 02:26 | 02:37 | 03:17 | 229 | 637 | 10 | EXT |  | 0.91 | (c)
73175.427 | 1.857 | 1.794 | -9.423 | -9.486 | -1662 | -1452 | -1483 | 569 | 1794 | 6770 |  | CORR | GENE | 07:55 | 08:29 | 08:24 | 70 | 358 | 12 | EXT |  | 0.89 | (c)
73175.765 | 2.195 | 2.037 | -9.085 | -9.243 | -1915 | -1703 | -1458 | 316 | 2037 | 6770 |  | CORR | GENE | 07:14 | 07:48 | 08:28 | 204 | 913 | 9 | EXT |  | 0.9 | (c)
73176.122 | 2.552 | 2.497 | -8.728 | -8.783 | -1890 | -1569 | -1594 | 340 | 2497 | 6770 |  | CORR | GENE | 07:18 | 08:10 | 08:06 | 123 | 593 | 9 | EXT |  | 0.89 | (c)
73177.293 | 3.723 | 3.418 | -7.557 | -7.862 | 2230 | -2209 | -2207 | 0 | 3418 | 6770 |  | CORR | AXGR | 06:23 | 06:27 | 06:27 | 612 | 47 | 9 | EXT |  | 0.94 | (c)
73178.305 | 4.735 | 4.328 | -6.545 | -6.952 | 1129 | 1684 | 1695 | 0 | 4328 | 6770 |  | CORR | GENE | 03:26 | 04:55 | 04:57 | 438 | 1132 | 10 | EXT |  | 0.93 | (c)
73179.083 | 5.513 | 5.479 | -5.767 | -5.801 | 1607 | 1763 | 1712 | 413 | 5479 | 6770 |  | CORR | GENE | 04:43 | 05:08 | 04:60 | 52 | 210 | 11 | EXT |  | 0.89 | (c)
73180.088 | 6.518 | 6.381 | -4.762 | -4.899 | -2051 | -1486 | -1540 | 180 | 4687 | 6770 |  | CORR | GENE | 06:52 | 08:23 | 08:15 | 212 | 1021 | 10 | EXT |  | 0.91 | (c)
73180.387 | 6.817 | 6.743 | -4.463 | -4.537 | 1042 | 1658 | 1518 | 236 | 4386 | 6770 |  | CORR | GENE | 03:12 | 04:51 | 04:28 | 151 | 952 | 10 | EXT |  | 0.9 | (c)
73180.607 | 7.037 | 6.98 | -4.243 | -4.3 | 1505 | 1655 | 1658 | 419 | 4232 | 6770 |  | CORR | GENE | 04:26 | 04:51 | 04:51 | 68 | 306 | 15 | EXT |  | 0.89 | (c)
73181.505 | 7.935 | 7.811 | -3.345 | -3.469 | 994 | 1188 | 1412 | 401 | 3216 | 6770 |  | CORR | GENE | 03:04 | 03:35 | 04:11 | 253 | 835 | 11 | EXT |  | 0.92 | (c)
73182.48 | 8.91 | 8.855 | -2.37 | -2.425 | -1810 | -1503 | -1541 | 421 | 2332 | 6770 |  | CORR | GENE | 07:31 | 08:21 | 08:15 | 93 | 537 | 13 | EXT |  | 0.89 | (c)
73182.647 | 9.077 | 9.052 | -2.203 | -2.228 | 1324 | 1520 | 1491 | 572 | 2170 | 6770 |  | CORR | GENE | 03:57 | 04:29 | 04:24 | 58 | 334 | 12 | EXT |  | 0.89 | (c)
73182.844 | 9.274 | 9.223 | -2.006 | -2.057 | 1093 | 1385 | 1446 | 431 | 1949 | 6770 |  | CORR | GENE | 03:20 | 04:07 | 04:17 | 108 | 707 | 12 | EXT |  | 0.89 | (c)
73183.201 | 9.631 | 9.565 | -1.649 | -1.715 | 915 | 1312 | 1257 | 631 | 1596 | 6770 |  | CORR | GENE | 02:51 | 03:55 | 03:46 | 119 | 684 | 12 | EXT |  | 0.9 | (c)
73183.648 | 10.078 | 9.897 | -1.202 | -1.383 | 1365 | 1509 | 1654 | 287 | 1095 | 6770 |  | CORR | GENE | 04:04 | 04:27 | 04:50 | 288 | 579 | 10 | EXT |  | 0.92 | (c)
73184.002 | 10.432 | 10.379 | -0.848 | -0.901 | 1115 | 1172 | 1301 | 745 | 820 | 6770 |  | CORR | GENE | 03:23 | 03:32 | 03:53 | 81 | 370 | 11 | EXT |  | 0.89 | (c)
73184.308 | 10.738 | 10.719 | -0.542 | -0.561 | 1653 | 1754 | 1713 | 457 | 530 | 6770 |  | CORR | CIGR | 04:50 | 05:06 | 04:60 | 31 | 120 | 12 | EXT |  | 0.89 | (c)
73184.754 | 11.184 | 11.133 | -0.096 | -0.147 | 1289 | 1621 | 1558 | 405 | 49 | 6770 |  | CORR | GENE | 03:51 | 04:45 | 04:35 | 98 | 536 | 12 | EXT |  | 0.89 | (c)
73184.983 | 0.133 | 0.075 | -11.147 | -11.205 | 2058 | 2079 | 2077 | 134 | 75 | 6771 |  | CORR | AXGR | 04:49 | 04:52 | 04:52 | 115 | 38 | 9 | EXT |  | 0.89 | (c)
73188.074 | 3.224 | 3.197 | -8.056 | -8.083 | -1116 | -950 | -984 | 852 | 3197 | 6771 |  | CORR | GENE | 08:16 | 08:43 | 08:38 | 56 | 264 | 12 | EXT |  | 0.89 | (c)
73188.719 | 3.869 | 3.86 | -7.411 | -7.42 | 2014 | 2110 | 2115 | 15 | 3860 | 6771 |  | CORR | CIGR | 04:42 | 04:57 | 04:58 | 29 | 201 | 13 | EXT |  | 0.89 | (c)
73188.724 | 3.874 | 3.756 | -7.406 | -7.524 | 1366 | 1380 | 1379 | 838 | 3756 | 6771 |  | CORR | AXGR | 02:57 | 02:59 | 02:59 | 153 | 27 | 15 | EXT |  | 0.91 | (c)
73189.33 | 4.48 | 4.319 | -6.8 | -6.961 | -1339 | -1133 | -1120 | 892 | 4319 | 6771 |  | CORR | GENE | 07:40 | 08:14 | 08:16 | 182 | 437 | 11 | EXT |  | 0.9 | (c)
73190.15 | 5.3 | 5.191 | -5.98 | -6.089 | -1422 | -1313 | -1201 | 808 | 5191 | 6771 |  | CORR | GENE | 07:27 | 07:45 | 08:03 | 138 | 443 | 9 | EXT |  | 0.9 | (c)
73190.37 | 5.52 | 5.477 | -5.76 | -5.803 | 1752 | 1877 | 1927 | 128 | 5477 | 6771 |  | CORR | GENE | 03:59 | 04:20 | 04:28 | 75 | 350 | 12 | EXT |  | 0.89 | (c)
73190.635 | 5.785 | 5.766 | -5.495 | -5.514 | -1512 | -1318 | -1382 | 719 | 5471 | 6771 |  | CORR | CIGR | 07:13 | 07:44 | 07:33 | 43 | 259 | 12 | EXT |  | 0.89 | (c)
73195.664 | 10.814 | 10.797 | -0.466 | -0.483 | 1259 | 1356 | 1336 | 817 | 433 | 6771 |  | CORR | GENE | 02:40 | 02:55 | 02:52 | 50 | 154 | 15 | EXT |  | 0.89 | (c)
73196.222 | 0.092 | 0.048 | -7.908 | -7.952 | 1998 | -1951 | -1894 | 0 | 48 | 6772 |  | CORR | GENE | 07:34 | 08:56 | 09:05 | 74 | 1137 | 9 | EXT |  | 0.89 | (c)
73198.765 | 2.635 | 2.51 | -5.365 | -5.49 | 636 | 745 | 1036 | 636 | 2510 | 6772 |  | CORR | GENE | 03:54 | 04:11 | 04:58 | 142 | 800 | 10 | EXT |  | 0.9 | (c)
73202.094 | 5.964 | 5.823 | -2.036 | -2.177 | 1620 | 2167 | 2143 | 0 | 1950 | 6772 |  | CORR | GENE | 06:33 | 08:01 | 07:57 | 227 | 1046 | 10 | EXT |  | 0.91 | (c)
73202.638 | 6.508 | 6.404 | -1.492 | -1.596 | 481 | 721 | 1018 | 481 | 1417 | 6772 |  | CORR | GENE | 03:29 | 04:08 | 04:55 | 179 | 1074 | 11 | EXT |  | 0.9 | (c)
73203.404 | 7.274 | 7.249 | -0.726 | -0.751 | 804 | 857 | 887 | 804 | 709 | 6772 |  | CORR | CIGR | 04:21 | 04:29 | 04:34 | 42 | 167 | 10 | EXT |  | 0.89 | (c)
73203.694 | 7.564 | 7.529 | -0.436 | -0.471 | 1925 | 2151 | 2056 | 44 | 410 | 6772 |  | CORR | GENE | 07:22 | 07:58 | 07:43 | 61 | 262 | 13 | EXT |  | 0.89 | (c)
73203.911 | 7.781 | 7.769 | -0.219 | -0.231 | 1804 | 1976 | 1912 | 211 | 195 | 6772 |  | CORR | CIGR | 07:02 | 07:30 | 07:20 | 36 | 215 | 10 | EXT |  | 0.89 | (c)
73205.509 | 1.379 | 1.338 | -1.751 | -1.792 | 611 | 754 | 779 | 611 | 1338 | 6773 |  | CORR | GENE | 03:55 | 04:18 | 04:22 | 74 | 336 | 10 | EXT |  | 0.89 | (c)
73206.617 | 2.487 | 2.425 | -0.643 | -0.705 | 1259 | 1576 | 1444 | 601 | 632 | 6773 |  | CORR | GENE | 05:40 | 06:31 | 06:10 | 73 | 371 | 10 | EXT |  | 0.89 | (c)
73209.846 | 2.586 | 2.39 | -8.674 | -8.87 | -2188 | -2167 | -2165 | 42 | 2390 | 6774 |  | CORR | AXGR | 06:32 | 06:35 | 06:36 | 763 | 45 | 11 | EXT |  | 0.96 | (c)
73210.065 | 2.805 | 2.776 | -8.455 | -8.484 | -2090 | -2049 | -2003 | 141 | 2776 | 6774 |  | CORR | CIGR | 06:48 | 06:54 | 07:02 | 44 | 174 | 10 | EXT |  | 0.89 | (c)
73210.55 | 3.29 | 3.273 | -7.97 | -7.987 | -2099 | -2048 | -2047 | 131 | 3273 | 6774 |  | CORR | CIGR | 06:46 | 06:54 | 06:55 | 31 | 105 | 9 | EXT |  | 0.89 | (c)
73212.498 | 5.238 | 5.149 | -6.022 | -6.111 | -1953 | -1643 | -1719 | 277 | 5149 | 6774 |  | CORR | GENE | 07:10 | 07:60 | 07:48 | 160 | 468 | 9 | EXT |  | 0.9 | (c)
73219.077 | 0.557 | 0.412 | -10.803 | -10.948 | -1463 | -1247 | -1043 | 622 | 412 | 6775 |  | CORR | GENE | 05:43 | 06:18 | 06:51 | 158 | 841 | 10 | EXT |  | 0.9 | (c)
73219.779 | 1.259 | 1.187 | -10.101 | -10.173 | -1487 | -981 | -1046 | 606 | 1187 | 6775 |  | CORR | GENE | 05:40 | 07:01 | 06:51 | 174 | 881 | 12 | EXT |  | 0.9 | (c)
73219.818 | 1.298 | 0.808 | -10.062 | -10.552 | 2014 | 2065 | 2058 | 128 | 808 | 6775 |  | CORR | GENE | 03:05 | 03:13 | 03:12 | 932 | 89 | 9 | EXT |  | 0.95 | (c)
73220.943 | 2.423 | 2.404 | -8.937 | -8.956 | -471 | -425 | -383 | 296 | 2404 | 6775 |  | CORR | CIGR | 08:24 | 08:31 | 08:38 | 37 | 175 | 14 | EXT |  | 0.89 | (c)
73221.254 | 2.734 | 2.699 | -8.626 | -8.661 | -1488 | -435 | -892 | 296 | 2699 | 6775 |  | CORR | GENE | 05:39 | 08:29 | 07:16 | 246 | 1193 | 11 | EXT |  | 0.91 | (c)
73221.973 | 3.453 | 3.404 | -7.907 | -7.956 | 511 | 598 | 607 | 511 | 3404 | 6775 |  | DENT | GENE | 11:02 | 11:16 | 11:18 | 82 | 192 | 0.2 | N/A | Глубина вмятины: 3 мм (0,2%). Линейка: 8 см в (340 см; 11:16 ч:мин) |  | (c)
73222.594 | 4.074 | 3.951 | -7.286 | -7.409 | -1486 | -1331 | -1051 | 615 | 3951 | 6775 |  | CORR | GENE | 05:40 | 06:05 | 06:50 | 154 | 871 | 11 | EXT |  | 0.9 | (c)
73222.743 | 4.223 | 4.146 | -7.137 | -7.214 | 2088 | -1566 | -1773 | 0 | 4146 | 6775 |  | CORR | GENE | 03:17 | 05:27 | 04:53 | 256 | 1201 | 9 | EXT |  | 0.91 | (c)
73225.37 | 6.85 | 6.817 | -4.51 | -4.543 | 2136 | 2184 | -2214 | 0 | 4466 | 6775 |  | CORR | GENE | 03:24 | 03:32 | 03:42 | 77 | 223 | 9 | EXT |  | 0.89 | (c)
73228.952 | 10.432 | 10.415 | -0.928 | -0.945 | -848 | -626 | -713 | 577 | 888 | 6775 |  | CORR | GENE | 07:23 | 07:59 | 07:45 | 57 | 271 | 9 | EXT |  | 0.89 | (c)
73230.099 | 0.219 | 0.179 | -11.301 | -11.341 | -1660 | -1440 | -1469 | 570 | 179 | 6776 |  | CORR | GENE | 06:53 | 07:29 | 07:24 | 67 | 382 | 10 | EXT |  | 0.89 | (c)
73230.591 | 0.711 | 0.559 | -10.809 | -10.961 | 2193 | -1548 | -1740 | 0 | 559 | 6776 |  | CORR | GENE | 05:15 | 07:11 | 06:40 | 805 | 1055 | 10 | EXT |  | 0.95 | (c)
73231.359 | 1.479 | 1.433 | -10.041 | -10.087 | -2224 | -2104 | -1826 | 7 | 1433 | 6776 |  | CORR | GENE | 05:22 | 05:42 | 06:26 | 323 | 796 | 10 | EXT |  | 0.92 | (c)
73232.492 | 2.612 | 2.558 | -8.908 | -8.962 | -1842 | -1459 | -1553 | 388 | 2558 | 6776 |  | CORR | GENE | 06:24 | 07:26 | 07:11 | 88 | 579 | 10 | EXT |  | 0.89 | (c)
73232.909 | 3.029 | 2.856 | -8.491 | -8.664 | 2203 | 2219 | 2215 | 3 | 2856 | 6776 |  | CORR | AXGR | 05:17 | 05:19 | 05:19 | 293 | 25 | 12 | EXT |  | 0.92 | (c)
73233.406 | 3.526 | 3.511 | -7.994 | -8.009 | 2014 | 2177 | 2142 | 0 | 3511 | 6776 |  | CORR | CIGR | 04:46 | 05:12 | 05:07 | 45 | 255 | 15 | EXT |  | 0.89 | (c)
73233.622 | 3.742 | 3.651 | -7.778 | -7.869 | -1756 | -1304 | -1326 | 475 | 3651 | 6776 |  | CORR | GENE | 06:38 | 07:51 | 07:47 | 177 | 861 | 12 | EXT |  | 0.9 | (c)
73233.672 | 3.792 | 3.551 | -7.728 | -7.969 | 2211 | 2227 | 2224 | 0 | 3551 | 6776 |  | CORR | AXGR | 05:18 | 05:21 | 05:20 | 362 | 25 | 19 | EXT |  | 0.97 | (c)
73234.105 | 4.225 | 4.03 | -7.295 | -7.49 | -2008 | -1670 | -1430 | 223 | 4030 | 6776 |  | CORR | GENE | 05:57 | 06:52 | 07:30 | 262 | 1155 | 10 | EXT |  | 0.91 | (c)
73235.288 | 5.408 | 5.389 | -6.112 | -6.131 | 1744 | 1879 | 1846 | 283 | 5389 | 6776 |  | CORR | CIGR | 04:03 | 04:24 | 04:19 | 40 | 204 | 10 | EXT |  | 0.89 | (c)
73235.327 | 5.447 | 5.344 | -6.073 | -6.176 | 2053 | -1873 | -1871 | 0 | 5344 | 6776 |  | CORR | GENE | 04:52 | 06:19 | 06:19 | 179 | 1074 | 10 | EXT |  | 0.9 | (c)
73236.5 | 6.62 | 6.605 | -4.9 | -4.915 | 2180 | 2219 | 2227 | 0 | 4883 | 6776 |  | CORR | CIGR | 05:13 | 05:19 | 05:21 | 32 | 94 | 11 | EXT |  | 0.89 | (c)
73236.6 | 6.72 | 6.682 | -4.8 | -4.838 | 2109 | 2212 | 2221 | 0 | 4767 | 6776 |  | CORR | GENE | 05:02 | 05:18 | 05:20 | 71 | 223 | 10 | EXT |  | 0.89 | (c)
73236.948 | 7.068 | 7 | -4.452 | -4.52 | 2227 | -2056 | -1975 | 0 | 4319 | 6776 |  | CORR | GENE | 05:21 | 05:49 | 06:02 | 201 | 518 | 10 | EXT |  | 0.9 | (c)
73240.13 | 10.25 | 10.053 | -1.27 | -1.467 | 2179 | 2208 | 2200 | 10 | 1017 | 6776 |  | CORR | AXGR | 05:13 | 05:17 | 05:16 | 450 | 42 | 11 | EXT |  | 0.94 | (c)
73240.492 | 10.612 | 10.598 | -0.908 | -0.922 | -2039 | -1960 | -1973 | 192 | 887 | 6776 |  | CORR | CIGR | 05:52 | 06:05 | 06:03 | 35 | 131 | 11 | EXT |  | 0.89 | (c)
73240.767 | 10.887 | 10.557 | -0.633 | -0.963 | 2181 | -2200 | -2184 | 0 | 375 | 6776 |  | CORR | GENE | 05:13 | 05:26 | 05:29 | 588 | 190 | 14 | EXT |  | 0.97 | (c)
73240.862 | 10.982 | 10.955 | -0.538 | -0.565 | -1994 | -1881 | -1876 | 237 | 508 | 6776 |  | CORR | GENE | 05:59 | 06:18 | 06:18 | 57 | 236 | 9 | EXT |  | 0.89 | (c)
73241.96 | 0.56 | 0.534 | -11.06 | -11.086 | -2123 | -1933 | -1987 | 107 | 534 | 6777 |  | CORR | CIGR | 03:42 | 04:13 | 04:04 | 38 | 272 | 10 | EXT |  | 0.89 | (c)
73242.485 | 1.085 | 1.054 | -10.535 | -10.566 | -2102 | -1395 | -1673 | 128 | 1054 | 6777 |  | CORR | GENE | 03:46 | 05:40 | 04:55 | 160 | 858 | 10 | EXT |  | 0.9 | (c)
73243.225 | 1.825 | 1.803 | -9.795 | -9.817 | -2055 | -1925 | -1969 | 175 | 1803 | 6777 |  | CORR | GENE | 03:53 | 04:14 | 04:07 | 89 | 173 | 10 | EXT |  | 0.89 | (c)
73245.844 | 4.444 | 4.349 | -7.176 | -7.271 | -2188 | -1957 | -1860 | 42 | 4349 | 6777 |  | CORR | GENE | 03:32 | 04:09 | 04:25 | 120 | 657 | 11 | EXT |  | 0.89 | (c)
73245.939 | 4.539 | 4.534 | -7.081 | -7.086 | -1985 | -1936 | -1921 | 245 | 4534 | 6777 |  | CORR | CIGR | 04:05 | 04:13 | 04:15 | 20 | 128 | 15 | EXT |  | 0.89 | (c)
73246.059 | 4.659 | 4.64 | -6.961 | -6.98 | -2161 | -1957 | -2031 | 70 | 4640 | 6777 |  | CORR | GENE | 03:36 | 04:09 | 03:57 | 64 | 259 | 10 | EXT |  | 0.89 | (c)
73246.642 | 5.242 | 5.208 | -6.378 | -6.412 | 2137 | -1995 | -2056 | 0 | 5208 | 6777 |  | CORR | GENE | 03:10 | 04:03 | 03:53 | 86 | 536 | 10 | EXT |  | 0.89 | (c)
73249.411 | 8.011 | 7.979 | -3.609 | -3.641 | -823 | -220 | -418 | 12 | 3498 | 6777 |  | CORR | GENE | 07:12 | 08:50 | 08:18 | 143 | 811 | 10 | EXT |  | 0.9 | (c)
73250.112 | 8.712 | 8.68 | -2.908 | -2.94 | -806 | -727 | -740 | 674 | 2625 | 6777 |  | CORR | GENE | 07:15 | 07:28 | 07:26 | 315 | 132 | 15 | EXT |  | 0.94 | (c)
73250.373 | 8.973 | 8.941 | -2.647 | -2.679 | -647 | -635 | -635 | 622 | 2620 | 6777 |  | CORR | AXGR | 07:41 | 07:43 | 07:43 | 59 | 26 | 15 | EXT |  | 0.89 | (c)
73251.893 | 10.493 | 10.414 | -1.127 | -1.206 | -860 | -649 | -587 | 313 | 1112 | 6777 |  | CORR | GENE | 07:06 | 07:40 | 07:50 | 94 | 547 | 10 | EXT |  | 0.89 | (c)
73252.645 | 11.245 | 11.193 | -0.375 | -0.427 | -509 | -434 | -369 | 228 | 365 | 6777 |  | CORR | GENE | 08:03 | 08:15 | 08:26 | 62 | 281 | 10 | EXT |  | 0.89 | (c)
73256.377 | 3.357 | 3.285 | -8.213 | -8.285 | 980 | 1402 | 1436 | 338 | 3285 | 6778 |  | CORR | GENE | 05:34 | 06:42 | 06:48 | 172 | 912 | 11 | EXT |  | 0.9 | (c)
73256.89 | 3.87 | 3.83 | -7.7 | -7.74 | -1541 | -1395 | -1438 | 690 | 3830 | 6778 |  | DENT | GENE | 10:47 | 11:11 | 11:04 | 64 | 204 | 0.2 | N/A | Глубина вмятины: 3 мм (0,2%). Линейка: 6 см в (383 см; 11:11 ч:мин) |  | (c)
73257.18 | 4.16 | 4.082 | -7.41 | -7.488 | 949 | 1393 | 1375 | 430 | 4082 | 6778 |  | CORR | GENE | 05:29 | 06:41 | 06:38 | 154 | 851 | 15 | EXT |  | 0.91 | (c)
73257.642 | 4.622 | 4.554 | -6.948 | -7.016 | 726 | 924 | 1010 | 726 | 4554 | 6778 |  | CORR | GENE | 04:53 | 05:25 | 05:39 | 127 | 568 | 11 | EXT |  | 0.9 | (c)
73257.997 | 4.977 | 4.929 | -6.593 | -6.641 | 1128 | 1208 | 1310 | 739 | 4929 | 6778 |  | CORR | GENE | 05:58 | 06:11 | 06:27 | 79 | 364 | 15 | EXT |  | 0.89 | (c)
73259.285 | 6.265 | 6.136 | -5.305 | -5.434 | 727 | 845 | 1125 | 708 | 5305 | 6778 |  | CORR | GENE | 04:53 | 05:12 | 05:57 | 129 | 795 | 13 | EXT |  | 0.9 | (c)
73259.612 | 6.592 | 6.441 | -4.978 | -5.129 | 983 | 1367 | 1455 | 303 | 4937 | 6778 |  | CORR | GENE | 05:35 | 06:37 | 06:51 | 192 | 944 | 15 | EXT |  | 0.91 | (c)
73261.018 | 7.998 | 7.964 | -3.572 | -3.606 | 1786 | 1937 | 1960 | 95 | 3521 | 6778 |  | CORR | GENE | 07:44 | 08:08 | 08:12 | 85 | 349 | 11 | EXT |  | 0.89 | (c)
73261.382 | 8.362 | 8.348 | -3.208 | -3.222 | 1756 | 1831 | 1830 | 327 | 3196 | 6778 |  | CORR | CIGR | 07:39 | 07:51 | 07:51 | 26 | 147 | 15 | EXT |  | 0.89 | (c)
73261.466 | 8.446 | 8.414 | -3.124 | -3.156 | 1504 | 1573 | 1570 | 595 | 3099 | 6778 |  | CORR | GENE | 06:59 | 07:10 | 07:09 | 57 | 131 | 10 | EXT |  | 0.89 | (c)
73263.418 | 10.398 | 10.334 | -1.172 | -1.236 | 134 | 192 | 339 | 134 | 1153 | 6778 |  | CORR | GENE | 03:18 | 03:27 | 03:51 | 83 | 410 | 11 | EXT |  | 0.89 | (c)
73265.219 | 0.629 | 0.02 | -10.901 | -11.51 | 2101 | 2150 | 2148 | 36 | 20 | 6779 |  | CORR | GENE | 04:15 | 04:23 | 04:22 | 1695 | 94 | 11 | EXT |  | 0.98 | (c)
73268.093 | 3.503 | 3.501 | -8.027 | -8.029 | 1869 | -2073 | 2145 | 0 | 3501 | 6779 |  | CORR | GENE | 03:37 | 05:01 | 04:22 | 89 | 551 | 11 | EXT |  | 0.89 | (c)
73268.424 | 3.834 | 3.808 | -7.696 | -7.722 | 2019 | 2216 | 2161 | 0 | 3808 | 6779 |  | CORR | GENE | 04:01 | 04:33 | 04:24 | 81 | 285 | 9 | EXT |  | 0.89 | (c)
73268.954 | 4.364 | 4.297 | -7.166 | -7.233 | 1723 | 1928 | 2015 | 0 | 4297 | 6779 |  | CORR | GENE | 03:14 | 03:47 | 04:01 | 103 | 584 | 10 | EXT |  | 0.89 | (c)
73272.069 | 7.479 | 7.459 | -4.051 | -4.071 | -2112 | -2099 | -1991 | 119 | 4023 | 6779 |  | CORR | CIGR | 04:55 | 04:57 | 05:14 | 48 | 241 | 10 | EXT |  | 0.89 | (c)
73277.35 | 1.23 | 1.157 | -10.3 | -10.373 | 85 | 472 | 346 | 85 | 1157 | 6780 |  | CORR | GENE | 02:01 | 03:03 | 02:43 | 217 | 522 | 10 | EXT |  | 0.91 | (c)
73277.553 | 1.433 | 1.382 | -10.097 | -10.148 | 2047 | -2088 | -2181 | 0 | 1382 | 6780 |  | CORR | GENE | 07:17 | 08:10 | 07:55 | 113 | 466 | 10 | EXT |  | 0.89 | (c)
73279.044 | 2.924 | 2.823 | -8.606 | -8.707 | 2181 | 2206 | 2200 | 11 | 2823 | 6780 |  | CORR | AXGR | 07:39 | 07:43 | 07:42 | 363 | 38 | 10 | EXT |  | 0.92 | (c)
73280.006 | 3.886 | 3.876 | -7.644 | -7.654 | 61 | 108 | 138 | 61 | 3876 | 6780 |  | CORR | CIGR | 01:57 | 02:04 | 02:09 | 20 | 153 | 10 | EXT |  | 0.89 | (c)
73280.043 | 3.923 | 3.91 | -7.607 | -7.62 | -2195 | -2083 | -2102 | 36 | 3910 | 6780 |  | CORR | CIGR | 07:53 | 08:11 | 08:08 | 23 | 186 | 10 | EXT |  | 0.89 | (c)
73280.421 | 4.301 | 4.255 | -7.229 | -7.275 | 1765 | 1838 | 1891 | 214 | 4255 | 6780 |  | CORR | GENE | 06:32 | 06:43 | 06:52 | 72 | 251 | 9 | EXT |  | 0.89 | (c)
73280.716 | 4.596 | 4.549 | -6.934 | -6.981 | 2141 | -2094 | -2086 | 0 | 4549 | 6780 |  | CORR | GENE | 07:32 | 08:09 | 08:10 | 108 | 468 | 10 | EXT |  | 0.89 | (c)
73281.161 | 5.041 | 5.022 | -6.489 | -6.508 | 2096 | 2210 | 2184 | 0 | 5022 | 6780 |  | CORR | CIGR | 07:25 | 07:43 | 07:39 | 40 | 176 | 9 | EXT |  | 0.89 | (c)
73282.442 | 6.322 | 6.306 | -5.208 | -5.224 | 111 | 595 | 392 | 111 | 5115 | 6780 |  | CORR | GENE | 02:05 | 03:23 | 02:50 | 109 | 561 | 9 | EXT |  | 0.89 | (c)
73282.647 | 6.527 | 6.476 | -5.003 | -5.054 | 544 | 648 | 724 | 544 | 4984 | 6780 |  | CORR | GENE | 03:15 | 03:31 | 03:44 | 70 | 359 | 11 | EXT |  | 0.89 | (c)
73283.622 | 7.502 | 7.418 | -4.028 | -4.112 | 137 | 190 | 398 | 137 | 4014 | 6780 |  | CORR | GENE | 02:09 | 02:17 | 02:51 | 98 | 521 | 10 | EXT |  | 0.89 | (c)
73283.704 | 7.584 | 7.432 | -3.946 | -4.098 | 1474 | 1576 | 1869 | 0 | 3928 | 6780 |  | CORR | GENE | 05:45 | 06:01 | 06:48 | 170 | 790 | 11 | EXT |  | 0.9 | (c)
73284.232 | 8.112 | 8.056 | -3.418 | -3.474 | 522 | 753 | 756 | 522 | 3373 | 6780 |  | CORR | GENE | 03:11 | 03:48 | 03:49 | 101 | 468 | 12 | EXT |  | 0.89 | (c)
73284.631 | 8.511 | 8.475 | -3.019 | -3.055 | 601 | 753 | 820 | 601 | 2975 | 6780 |  | CORR | GENE | 03:24 | 03:48 | 03:59 | 80 | 438 | 10 | EXT |  | 0.89 | (c)
73284.638 | 8.518 | 7.739 | -3.012 | -3.791 | 2132 | 2173 | 2201 | 0 | 1872 | 6780 |  | CORR | GENE | 07:31 | 07:37 | 07:42 | 1919 | 138 | 13 | EXT |  | 1 | (c)
73285.107 | 8.987 | 8.91 | -2.543 | -2.62 | -1997 | -1890 | -1773 | 234 | 2509 | 6780 |  | CORR | GENE | 08:25 | 08:42 | 09:01 | 111 | 447 | 9 | EXT |  | 0.89 | (c)
73286.334 | 10.214 | 10.185 | -1.316 | -1.345 | -2140 | -2027 | -2033 | 91 | 1299 | 6780 |  | CORR | CIGR | 08:01 | 08:20 | 08:19 | 46 | 213 | 12 | EXT |  | 0.89 | (c)
73286.493 | 10.373 | 9.717 | -1.157 | -1.813 | 2119 | 2155 | 2149 | 51 | 659 | 6780 |  | CORR | GENE | 07:29 | 07:35 | 07:34 | 1154 | 61 | 10 | EXT |  | 0.96 | (c)
73287.111 | 10.991 | 10.966 | -0.539 | -0.564 | -1520 | -1354 | -1400 | 711 | 531 | 6780 |  | CORR | CIGR | 09:42 | 10:08 | 10:01 | 33 | 239 | 12 | EXT |  | 0.89 | (c)
73287.134 | 11.014 | 10.986 | -0.516 | -0.544 | 2015 | -2036 | -2198 | 0 | 445 | 6780 |  | CORR | GENE | 07:12 | 08:18 | 07:52 | 99 | 496 | 10 | EXT |  | 0.89 | (c)
73287.549 | 11.429 | 11.337 | -0.101 | -0.193 | 1946 | -2036 | -2048 | 0 | 26 | 6780 |  | CORR | GENE | 07:01 | 08:18 | 08:16 | 167 | 933 | 10 | EXT |  | 0.9 | (c)
73290.925 | 3.275 | 3.134 | -7.735 | -7.876 | 1166 | 1314 | 1598 | 201 | 3134 | 6781 |  | CORR | GENE | 05:32 | 05:56 | 06:41 | 172 | 864 | 11 | EXT |  | 0.9 | (c)
73292.39 | 4.74 | 4.613 | -6.27 | -6.397 | 1787 | 1848 | -2219 | 0 | 4613 | 6781 |  | CORR | GENE | 07:12 | 07:22 | 08:25 | 182 | 910 | 10 | EXT |  | 0.9 | (c)
73293.647 | 5.997 | 5.976 | -5.013 | -5.034 | 2154 | 2183 | 2217 | 0 | 4999 | 6781 |  | CORR | CIGR | 08:11 | 08:16 | 08:21 | 35 | 127 | 9 | EXT |  | 0.89 | (c)
73295.313 | 7.663 | 7.349 | -3.347 | -3.661 | 1808 | 1967 | -2146 | 0 | 3311 | 6781 |  | CORR | GENE | 07:15 | 07:41 | 08:37 | 350 | 1015 | 9 | EXT |  | 0.92 | (c)
73297.114 | 9.464 | 9.444 | -1.546 | -1.566 | 1801 | 2227 | 2123 | 0 | 1439 | 6781 |  | CORR | GENE | 07:14 | 08:23 | 08:06 | 127 | 643 | 9 | EXT |  | 0.89 | (c)
73298.532 | 10.882 | 10.833 | -0.128 | -0.177 | 1752 | 2132 | 2090 | 0 | 47 | 6781 |  | CORR | GENE | 07:06 | 08:07 | 08:01 | 130 | 676 | 10 | EXT |  | 0.9 | (c)
73298.819 | 0.159 | 0.037 | -10.551 | -10.673 | 1870 | 2155 | -1969 | 0 | 37 | 6782 |  | CORR | GENE | 06:27 | 07:13 | 08:08 | 328 | 1245 | 10 | EXT |  | 0.92 | (c)
73303.501 | 4.841 | 4.836 | -5.869 | -5.874 | 535 | 985 | 924 | 535 | 4836 | 6782 |  | CORR | GENE | 02:52 | 04:05 | 03:55 | 116 | 778 | 10 | EXT |  | 0.89 | (c)
73304.787 | 6.127 | 6.1 | -4.583 | -4.61 | 520 | 770 | 777 | 520 | 4548 | 6782 |  | CORR | GENE | 02:49 | 03:30 | 03:31 | 62 | 514 | 14 | EXT |  | 0.89 | (c)
73311.684 | 2.314 | 2.188 | -8.746 | -8.872 | -1239 | -1123 | -839 | 438 | 2188 | 6783 |  | CORR | GENE | 06:32 | 06:51 | 07:37 | 152 | 801 | 12 | EXT |  | 0.9 | (c)
73311.971 | 2.601 | 2.531 | -8.459 | -8.529 | -1658 | -616 | -934 | 210 | 2531 | 6783 |  | CORR | GENE | 05:24 | 08:12 | 07:21 | 244 | 1448 | 10 | EXT |  | 0.91 | (c)
73313.485 | 4.115 | 3.969 | -6.945 | -7.091 | -2188 | -1751 | -1832 | 42 | 3969 | 6783 |  | CORR | GENE | 03:59 | 05:09 | 04:56 | 235 | 713 | 12 | EXT |  | 0.91 | (c)
73313.489 | 4.119 | 3.986 | -6.941 | -7.074 | 1982 | 2000 | 2006 | 201 | 3986 | 6783 |  | CORR | AXGR | 03:12 | 03:15 | 03:16 | 213 | 48 | 15 | EXT |  | 0.92 | (c)
73313.773 | 4.403 | 4.391 | -6.657 | -6.669 | 1991 | 2168 | 2144 | 0 | 4391 | 6783 |  | CORR | CIGR | 03:13 | 03:42 | 03:38 | 44 | 307 | 14 | EXT |  | 0.89 | (c)
73314.652 | 5.282 | 5.251 | -5.778 | -5.809 | 2147 | 2199 | -2225 | 0 | 5251 | 6783 |  | CORR | CIGR | 03:38 | 03:47 | 03:53 | 43 | 178 | 9 | EXT |  | 0.89 | (c)
73314.819 | 5.449 | 5.435 | -5.611 | -5.625 | 2069 | 2149 | 2147 | 4 | 5435 | 6783 |  | CORR | CIGR | 03:26 | 03:39 | 03:38 | 31 | 157 | 9 | EXT |  | 0.89 | (c)
73320.483 | 0.053 | 0.038 | -6.527 | -6.542 | 2137 | -1954 | -2100 | 0 | 38 | 6784 |  | CORR | CIGR | 05:46 | 06:46 | 06:22 | 43 | 450 | 10 | EXT |  | 0.89 | (c)
73320.965 | 0.535 | 0.5 | -6.045 | -6.08 | 1277 | 1288 | 1288 | 932 | 500 | 6784 |  | CORR | AXGR | 03:27 | 03:29 | 03:29 | 66 | 21 | 15 | EXT |  | 0.89 | (c)
73323.481 | 3.051 | 2.918 | -3.529 | -3.662 | -1449 | -983 | -1136 | 781 | 2918 | 6784 |  | CORR | GENE | 08:07 | 09:22 | 08:58 | 215 | 627 | 10 | EXT |  | 0.91 | (c)
73325.011 | 4.581 | 3.792 | -1.999 | -2.788 | 879 | 1022 | 1031 | 879 | 703 | 6784 |  | CORR | GENE | 02:23 | 02:46 | 02:47 | 2085 | 304 | 10 | EXT |  | 0.97 | (c)
73327.752 | 0.742 | 0.494 | -3.798 | -4.046 | 1308 | 1334 | 1349 | 840 | 494 | 6785 |  | CORR | GENE | 03:20 | 03:24 | 03:27 | 314 | 82 | 15 | EXT |  | 0.94 | (c)
73328.312 | 1.302 | 1.278 | -3.238 | -3.262 | -1165 | -944 | -972 | 778 | 1278 | 6785 |  | CORR | GENE | 08:41 | 09:17 | 09:12 | 62 | 387 | 12 | EXT |  | 0.89 | (c)
73328.484 | 1.474 | 1.4 | -3.066 | -3.14 | 1123 | 1163 | 1155 | 1043 | 1400 | 6785 |  | CORR | GENE | 02:50 | 02:57 | 02:56 | 276 | 64 | 13 | EXT |  | 0.93 | (c)
73331.024 | 4.014 | 3.969 | -0.526 | -0.571 | 1740 | 2038 | 2010 | 0 | 482 | 6785 |  | CORR | GENE | 04:30 | 05:18 | 05:14 | 89 | 541 | 15 | EXT |  | 0.89 | (c)
73331.49 | 4.48 | 4.389 | -0.06 | -0.151 | 1903 | 2032 | 2052 | 30 | 42 | 6785 |  | CORR | GENE | 04:56 | 05:17 | 05:20 | 109 | 298 | 15 | EXT |  | 0.9 | (c)
73331.842 | 0.292 | 0.193 | -10.868 | -10.967 | 928 | 963 | 1344 | 470 | 193 | 6786 |  | CORR | GENE | 04:21 | 04:27 | 05:29 | 161 | 832 | 15 | EXT |  | 0.91 | (c)
73331.961 | 0.411 | 0.368 | -10.749 | -10.792 | 440 | 580 | 563 | 440 | 368 | 6786 |  | CORR | CIGR | 03:03 | 03:25 | 03:23 | 46 | 246 | 13 | EXT |  | 0.89 | (c)
73333.027 | 1.477 | 1.429 | -9.683 | -9.731 | 1317 | 1427 | 1436 | 676 | 1429 | 6786 |  | CORR | GENE | 05:24 | 05:42 | 05:43 | 58 | 237 | 10 | EXT |  | 0.89 | (c)
73334.391 | 2.841 | 2.789 | -8.319 | -8.371 | 273 | 538 | 507 | 273 | 2789 | 6786 |  | CORR | GENE | 02:36 | 03:18 | 03:13 | 85 | 467 | 10 | EXT |  | 0.89 | (c)
73334.562 | 3.012 | 2.84 | -8.148 | -8.32 | 2039 | 2208 | -2117 | 0 | 2840 | 6786 |  | CORR | GENE | 07:21 | 07:48 | 08:10 | 194 | 610 | 11 | EXT |  | 0.91 | (c)
73334.74 | 3.19 | 3.174 | -7.97 | -7.986 | 532 | 720 | 683 | 532 | 3174 | 6786 |  | CORR | CIGR | 03:18 | 03:48 | 03:42 | 34 | 301 | 13 | EXT |  | 0.89 | (c)
73335.56 | 4.01 | 3.986 | -7.15 | -7.174 | 506 | 750 | 663 | 506 | 3986 | 6786 |  | CORR | GENE | 03:13 | 03:53 | 03:39 | 55 | 313 | 11 | EXT |  | 0.89 | (c)
73337.291 | 5.741 | 5.699 | -5.419 | -5.461 | 1927 | -1871 | -2131 | 0 | 5378 | 6786 |  | CORR | GENE | 07:03 | 08:50 | 08:08 | 83 | 805 | 14 | EXT |  | 0.89 | (c)
73337.883 | 6.333 | 6.274 | -4.827 | -4.886 | 179 | 1167 | 824 | 179 | 4638 | 6786 |  | CORR | GENE | 02:21 | 05:00 | 04:05 | 248 | 1290 | 9 | EXT |  | 0.91 | (c)
73342.226 | 10.676 | 10.541 | -0.484 | -0.619 | -2166 | -2139 | -2140 | 64 | 250 | 6786 |  | CORR | GENE | 08:02 | 08:06 | 08:06 | 369 | 53 | 13 | EXT |  | 0.94 | (c)
73342.381 | 10.831 | 10.811 | -0.329 | -0.349 | 136 | 420 | 346 | 136 | 272 | 6786 |  | CORR | GENE | 02:14 | 02:59 | 02:48 | 77 | 420 | 10 | EXT |  | 0.89 | (c)
73342.744 | 0.034 | 0.015 | -11.046 | -11.065 | -1849 | -1076 | -1324 | 381 | 15 | 6787 |  | CORR | GENE | 07:36 | 09:41 | 09:01 | 52 | 1050 | 15 | EXT |  | 0.89 | (c)
73342.774 | 0.064 | 0.025 | -11.016 | -11.055 | 1348 | 1447 | 1639 | 301 | 25 | 6787 |  | CORR | GENE | 04:12 | 04:28 | 04:59 | 93 | 581 | 15 | EXT |  | 0.89 | (c)
73342.815 | 0.105 | 0.028 | -10.975 | -11.052 | 2201 | -2039 | -2113 | 0 | 28 | 6787 |  | CORR | GENE | 06:30 | 07:05 | 06:53 | 95 | 296 | 13 | EXT |  | 0.89 | (c)
73343.127 | 0.417 | 0.397 | -10.663 | -10.683 | 1158 | 1274 | 1216 | 956 | 397 | 6787 |  | CORR | CIGR | 03:41 | 04:00 | 03:51 | 20 | 117 | 14 | EXT |  | 0.89 | (c)
73343.23 | 0.52 | 0.442 | -10.56 | -10.638 | 1400 | 1473 | 1606 | 418 | 442 | 6787 |  | CORR | GENE | 04:20 | 04:32 | 04:54 | 107 | 412 | 10 | EXT |  | 0.89 | (c)
73343.665 | 0.955 | 0.943 | -10.125 | -10.137 | 2115 | 2165 | 2153 | 38 | 943 | 6787 |  | CORR | CIGR | 06:16 | 06:24 | 06:22 | 23 | 78 | 10 | EXT |  | 0.89 | (c)
73343.827 | 1.117 | 1.086 | -9.963 | -9.994 | 1545 | 1749 | 1751 | 274 | 1086 | 6787 |  | CORR | GENE | 04:44 | 05:17 | 05:17 | 60 | 412 | 13 | EXT |  | 0.89 | (c)
73351.856 | 9.146 | 9.134 | -1.934 | -1.946 | 1923 | 2000 | 2010 | 133 | 1908 | 6787 |  | CORR | CIGR | 05:45 | 05:57 | 05:59 | 38 | 175 | 11 | EXT |  | 0.89 | (c)
73361.922 | 8.132 | 8.096 | -3.308 | -3.344 | -1959 | -1937 | -1935 | 1911 | 3264 | 6788 |  | DENT | GENE | 07:02 | 07:05 | 07:06 | 80 | 48 | 0.2 | N/A | Глубина вмятины: 3 мм (0,2%). Линейка: 8 см в (810 см; 07:05 ч:мин) |  | (c)
73364.697 | 10.907 | 10.884 | -0.533 | -0.556 | 1160 | 1276 | 1284 | 1160 | 507 | 6788 |  | CORR | GENE | 03:25 | 03:44 | 03:45 | 49 | 248 | 10 | EXT |  | 0.89 | (c)
73364.962 | 11.172 | 11.04 | -0.268 | -0.4 | -1514 | -1484 | -1484 | 1453 | 88 | 6788 |  | CORR | GENE | 08:14 | 08:18 | 08:19 | 312 | 61 | 13 | EXT |  | 0.93 | (c)
73366.406 | 1.176 | 1.162 | -0.994 | -1.008 | 403 | 591 | 540 | 403 | 979 | 6789 |  | CORR | CIGR | 03:50 | 04:21 | 04:12 | 29 | 274 | 10 | EXT |  | 0.89 | (c)
73367.492 | 0.092 | 0.054 | -7.618 | -7.656 | 401 | 496 | 562 | 401 | 54 | 6790 |  | CORR | GENE | 03:51 | 04:07 | 04:17 | 64 | 322 | 11 | EXT |  | 0.89 | (c)
73367.829 | 0.429 | 0.406 | -7.281 | -7.304 | 68 | 516 | 357 | 68 | 406 | 6790 |  | CORR | GENE | 02:58 | 04:10 | 03:44 | 134 | 579 | 9 | EXT |  | 0.89 | (c)
73368.08 | 0.68 | 0.596 | -7.03 | -7.114 | 71 | 186 | 429 | 71 | 596 | 6790 |  | CORR | GENE | 02:58 | 03:17 | 03:56 | 126 | 716 | 15 | EXT |  | 0.9 | (c)
73368.797 | 1.397 | 1.369 | -6.313 | -6.341 | 87 | 179 | 362 | 87 | 1369 | 6790 |  | CORR | GENE | 03:01 | 03:15 | 03:45 | 53 | 550 | 11 | EXT |  | 0.89 | (c)
73369.48 | 2.08 | 2.011 | -5.63 | -5.699 | 42 | 170 | 353 | 42 | 2011 | 6790 |  | CORR | GENE | 02:53 | 03:14 | 03:44 | 100 | 623 | 11 | EXT |  | 0.89 | (c)
73370.488 | 3.088 | 3.066 | -4.622 | -4.644 | -201 | -86 | -107 | 13 | 3066 | 6790 |  | CORR | GENE | 02:14 | 02:33 | 02:29 | 64 | 188 | 9 | EXT |  | 0.89 | (c)
73371.76 | 4.36 | 4.332 | -3.35 | -3.378 | -23 | -10 | -10 | 0 | 3320 | 6790 |  | CORR | AXGR | 02:43 | 02:45 | 02:45 | 58 | 26 | 9 | EXT |  | 0.89 | (c)
73372.157 | 4.757 | 4.648 | -2.953 | -3.062 | 154 | 179 | 182 | 154 | 2830 | 6790 |  | CORR | GENE | 03:11 | 03:15 | 03:16 | 232 | 56 | 9 | EXT |  | 0.91 | (c)
73372.443 | 5.043 | 5.001 | -2.667 | -2.709 | 222 | 239 | 242 | 222 | 2611 | 6790 |  | CORR | AXGR | 03:22 | 03:25 | 03:26 | 98 | 38 | 15 | EXT |  | 0.89 | (c)
73389.499 | 2.999 | 2.97 | -0.771 | -0.8 | -1559 | -1449 | -1419 | 672 | 735 | 6792 |  | CORR | GENE | 09:24 | 09:42 | 09:46 | 65 | 279 | 10 | EXT |  | 0.89 | (c)
73389.904 | 3.404 | 3.389 | -0.366 | -0.381 | -1583 | -1519 | -1506 | 648 | 346 | 6792 |  | CORR | CIGR | 09:20 | 09:30 | 09:32 | 35 | 154 | 12 | EXT |  | 0.89 | (c)
73419.053 | 10.813 | 10.766 | -0.717 | -0.764 | 801 | 903 | 914 | 801 | 637 | 6796 |  | CORR | GENE | 02:17 | 02:33 | 02:35 | 127 | 226 | 9 | EXT |  | 0.89 | (c)
73419.895 | 0.125 | 0.088 | -6.885 | -6.922 | 451 | 508 | 550 | 451 | 88 | 6797 |  | CORR | GENE | 01:47 | 01:57 | 02:03 | 55 | 198 | 12 | EXT |  | 0.89 | (c)
73424.388 | 4.618 | 4.603 | -2.392 | -2.407 | 165 | 183 | 178 | 165 | 2374 | 6797 |  | DENT | PITT | 01:01 | 01:04 | 01:03 | 33 | 27 | 0.2 | N/A | Глубина вмятины: 3 мм (0,2%). Линейка: 3 см в (460 см; 01:04 ч:мин) |  | (c)
73438.315 | 0.065 | 0.035 | -11.135 | -11.165 | 775 | 870 | 851 | 775 | 35 | 6799 |  | CORR | GENE | 02:31 | 02:47 | 02:44 | 52 | 153 | 14 | EXT |  | 0.89 | (c)
73444.047 | 5.797 | 5.768 | -5.403 | -5.432 | -1412 | -1377 | -1378 | 818 | 5153 | 6799 |  | CORR | GENE | 08:38 | 08:44 | 08:44 | 279 | 68 | 10 | EXT |  | 0.91 | (c)
73444.263 | 6.013 | 6.003 | -5.187 | -5.197 | -1180 | -1150 | -1144 | 1050 | 5175 | 6799 |  | CORR | CIGR | 09:16 | 09:21 | 09:22 | 22 | 73 | 15 | EXT |  | 0.89 | (c)
73444.342 | 6.092 | 6.061 | -5.108 | -5.139 | 678 | 729 | 745 | 678 | 5095 | 6799 |  | CORR | CIGR | 02:16 | 02:24 | 02:27 | 44 | 135 | 11 | EXT |  | 0.89 | (c)
73444.478 | 6.228 | 6.174 | -4.972 | -5.026 | -1220 | -1183 | -1143 | 1011 | 4942 | 6799 |  | CORR | GENE | 09:10 | 09:15 | 09:22 | 84 | 154 | 15 | EXT |  | 0.89 | (c)
73444.654 | 6.404 | 6.342 | -4.796 | -4.858 | -1256 | -1221 | -1204 | 975 | 4781 | 6799 |  | CORR | GENE | 09:04 | 09:09 | 09:12 | 77 | 105 | 15 | EXT |  | 0.89 | (c)
73444.737 | 6.487 | 6.294 | -4.713 | -4.906 | 506 | 731 | 913 | 506 | 4671 | 6799 |  | CORR | GENE | 01:48 | 02:24 | 02:54 | 235 | 813 | 9 | EXT |  | 0.91 | (c)
73444.904 | 6.654 | 6.562 | -4.546 | -4.638 | -1492 | -1201 | -1293 | 739 | 4475 | 6799 |  | CORR | GENE | 08:26 | 09:13 | 08:58 | 163 | 397 | 10 | EXT |  | 0.9 | (c)
73445.527 | 7.277 | 7.213 | -3.923 | -3.987 | -1551 | -1502 | -1363 | 680 | 3908 | 6799 |  | CORR | GENE | 08:16 | 08:24 | 08:46 | 79 | 376 | 12 | EXT |  | 0.89 | (c)
73445.935 | 7.685 | 7.669 | -3.515 | -3.531 | -1545 | -1509 | -1487 | 685 | 3505 | 6799 |  | CORR | CIGR | 08:17 | 08:23 | 08:26 | 26 | 117 | 12 | EXT |  | 0.89 | (c)
73446.33 | 8.08 | 8.064 | -3.12 | -3.136 | -1548 | -1508 | -1495 | 683 | 3109 | 6799 |  | CORR | CIGR | 08:17 | 08:23 | 08:25 | 27 | 106 | 11 | EXT |  | 0.89 | (c)
73448.754 | 10.504 | 10.37 | -0.696 | -0.83 | 616 | 709 | 1017 | 616 | 683 | 6799 |  | CORR | GENE | 02:06 | 02:21 | 03:11 | 147 | 801 | 10 | EXT |  | 0.9 | (c)
73453.065 | 3.615 | 3.594 | -0.155 | -0.176 | 921 | 962 | 991 | 921 | 140 | 6800 |  | CORR | CIGR | 02:27 | 02:33 | 02:38 | 36 | 141 | 15 | EXT |  | 0.89 | (c)
73453.121 | 3.671 | 3.652 | -0.099 | -0.118 | -1250 | -1030 | -1091 | 932 | 59 | 6800 |  | CORR | GENE | 08:36 | 09:12 | 09:02 | 59 | 318 | 13 | EXT |  | 0.89 | (c)
73453.126 | 3.676 | 3.639 | -0.094 | -0.131 | 1059 | 1113 | 1158 | 973 | 81 | 6800 |  | CORR | CIGR | 02:49 | 02:58 | 03:05 | 50 | 198 | 11 | EXT |  | 0.89 | (c)
73453.865 | 0.645 | 0.603 | -6.305 | -6.347 | -940 | -747 | -735 | 529 | 603 | 6801 |  | CORR | GENE | 09:34 | 10:05 | 10:07 | 86 | 411 | 10 | EXT |  | 0.89 | (c)
73454.092 | 0.872 | 0.826 | -6.078 | -6.124 | 1198 | 1270 | 1349 | 731 | 826 | 6801 |  | CORR | GENE | 03:19 | 03:31 | 03:44 | 158 | 302 | 18 | EXT |  | 0.91 | (c)
73454.286 | 1.066 | 0.965 | -5.884 | -5.985 | 1315 | 1346 | 1335 | 876 | 965 | 6801 |  | CORR | AXGR | 03:38 | 03:43 | 03:41 | 117 | 40 | 15 | EXT |  | 0.9 | (c)
73456.717 | 3.497 | 3.465 | -3.453 | -3.485 | 1244 | 1257 | 1257 | 961 | 3424 | 6801 |  | CORR | AXGR | 03:27 | 03:29 | 03:29 | 61 | 25 | 10 | EXT |  | 0.89 | (c)
73457.917 | 4.697 | 4.615 | -2.253 | -2.335 | 1341 | 1416 | 1618 | 335 | 2227 | 6801 |  | CORR | GENE | 03:42 | 03:54 | 04:27 | 108 | 554 | 17 | EXT | Аномалия находится на упругопластическом изгибе: R=873 D, максимальное растяжение на 11.5 час. | 0.9 | (c)
73458.325 | 5.105 | 5.085 | -1.845 | -1.865 | 1301 | 1302 | 1314 | 904 | 1791 | 6801 |  | CORR | AXGR | 03:36 | 03:36 | 03:38 | 74 | 25 | 11 | EXT | Аномалия находится на упругопластическом изгибе: R=836 D, максимальное растяжение на 11.5 час. | 0.89 | (c)
73458.607 | 5.387 | 5.345 | -1.563 | -1.605 | 1326 | 1432 | 1474 | 608 | 1501 | 6801 |  | CORR | GENE | 03:40 | 03:57 | 04:04 | 104 | 296 | 14 | EXT | Аномалия находится на упругопластическом изгибе: R=801 D, максимальное растяжение на 11.5 час. | 0.9 | (c)
73461.248 | 1.078 | 1.043 | -6.772 | -6.807 | -1231 | -1006 | -1078 | 925 | 1043 | 6802 |  | CORR | GENE | 08:08 | 08:45 | 08:33 | 93 | 306 | 15 | EXT | Аномалия находится на упругопластическом изгибе: R=567 D, максимальное растяжение на 11.4 час. | 0.89 | (c)
73461.648 | 1.478 | 1.375 | -6.372 | -6.475 | -1218 | -1064 | -886 | 555 | 1375 | 6802 |  | CORR | GENE | 08:10 | 08:35 | 09:04 | 128 | 663 | 13 | EXT | Аномалия находится на упругопластическом изгибе: R=551 D, максимальное растяжение на 11.4 час. | 0.9 | (c)
73461.781 | 1.611 | 1.587 | -6.239 | -6.263 | -1198 | -1007 | -1048 | 898 | 1587 | 6802 |  | CORR | GENE | 08:14 | 08:44 | 08:38 | 79 | 300 | 15 | EXT | Аномалия находится на упругопластическом изгибе: R=537 D, максимальное растяжение на 11.4 час. | 0.89 | (c)
73462.054 | 1.884 | 1.85 | -5.966 | -6 | -626 | -578 | -581 | 536 | 1850 | 6802 |  | DENT | GENE | 09:46 | 09:54 | 09:53 | 72 | 90 | 0.2 | N/A | Глубина вмятины: 3 мм (0,2%). Линейка: 7 см в (185 см; 09:54 ч:мин) Аномалия находится на упругопластическом изгибе. |  | (c)
73462.064 | 1.894 | 1.892 | -5.956 | -5.958 | -1360 | -1282 | -1268 | 871 | 1892 | 6802 |  | CORR | CIGR | 07:48 | 08:00 | 08:02 | 34 | 183 | 18 | EXT | Аномалия находится на упругопластическом изгибе: R=524 D, максимальное растяжение на 11.4 час. | 0.89 | (c)
73462.151 | 1.981 | 1.966 | -5.869 | -5.884 | -1153 | -1069 | -1075 | 998 | 1966 | 6802 |  | CORR | CIGR | 08:21 | 08:34 | 08:33 | 27 | 155 | 11 | EXT | Аномалия находится на упругопластическом изгибе: R=524 D, максимальное растяжение на 11.4 час. | 0.89 | (c)
73462.255 | 2.085 | 2.044 | -5.765 | -5.806 | -1509 | -1490 | -1493 | 721 | 2044 | 6802 |  | CORR | AXGR | 07:23 | 07:27 | 07:26 | 221 | 32 | 15 | EXT | Аномалия находится на упругопластическом изгибе: R=513 D, максимальное растяжение на 11.4 час. | 0.92 | (c)
73462.364 | 2.194 | 2.184 | -5.656 | -5.666 | 965 | 1113 | 1072 | 965 | 2184 | 6802 |  | CORR | CIGR | 02:03 | 02:27 | 02:20 | 40 | 214 | 11 | EXT | Аномалия находится на упругопластическом изгибе: R=513 D, максимальное растяжение на 11.4 час. | 0.89 | (c)
73462.408 | 2.238 | 2.119 | -5.612 | -5.731 | -1044 | -807 | -663 | 282 | 2119 | 6802 |  | CORR | GENE | 08:39 | 09:17 | 09:40 | 174 | 762 | 10 | EXT | Аномалия находится на упругопластическом изгибе: R=513 D, максимальное растяжение на 11.4 час. | 0.9 | (c)
73463.282 | 3.112 | 3.046 | -4.738 | -4.804 | -1069 | -820 | -877 | 686 | 3046 | 6802 |  | CORR | GENE | 08:35 | 09:15 | 09:05 | 115 | 383 | 10 | EXT | Аномалия находится на упругопластическом изгибе: R=487 D, максимальное растяжение на 11.2 час. | 0.89 | (c)
73463.655 | 3.485 | 3.458 | -4.365 | -4.392 | -1202 | -990 | -1007 | 812 | 3458 | 6802 |  | CORR | GENE | 08:13 | 08:47 | 08:45 | 74 | 390 | 13 | EXT | Аномалия находится на упругопластическом изгибе: R=487 D, максимальное растяжение на 11.2 час. | 0.89 | (c)
73465.964 | 5.794 | 5.699 | -2.056 | -2.151 | 1602 | 1861 | 1864 | 104 | 1970 | 6802 |  | CORR | GENE | 03:46 | 04:27 | 04:28 | 181 | 525 | 9 | EXT | Аномалия находится на упругопластическом изгибе: R=475 D, максимальное растяжение на 11.4 час. | 0.9 | (c)
73466.185 | 6.015 | 5.974 | -1.835 | -1.876 | 1358 | 1423 | 1401 | 787 | 1637 | 6802 |  | CORR | GENE | 03:06 | 03:17 | 03:13 | 239 | 85 | 11 | EXT | Аномалия находится на упругопластическом изгибе: R=473 D, максимальное растяжение на 11.4 час. | 0.91 | (c)
73466.382 | 6.212 | 6.123 | -1.638 | -1.727 | 1665 | 1697 | 1785 | 326 | 1622 | 6802 |  | CORR | GENE | 03:56 | 04:01 | 04:15 | 105 | 239 | 9 | EXT | Аномалия находится на упругопластическом изгибе: R=475 D, максимальное растяжение на 11.4 час. | 0.89 | (c)
73466.437 | 6.267 | 6.233 | -1.583 | -1.617 | 1294 | 1440 | 1449 | 626 | 1548 | 6802 |  | CORR | GENE | 02:56 | 03:19 | 03:21 | 69 | 311 | 26 | EXT | Аномалия находится на упругопластическом изгибе: R=475 D, максимальное растяжение на 11.4 час. | 0.9 | (c)
73466.493 | 6.323 | 6.316 | -1.527 | -1.534 | -1434 | -1050 | -1184 | 797 | 1450 | 6802 |  | CORR | GENE | 07:36 | 08:38 | 08:16 | 84 | 499 | 14 | EXT | Аномалия находится на упругопластическом изгибе: R=480 D, максимальное растяжение на 11.4 час. | 0.89 | (c)
73467.091 | 6.921 | 6.899 | -0.929 | -0.951 | 1398 | 1623 | 1775 | 78 | 766 | 6802 |  | CORR | GENE | 03:13 | 03:49 | 04:14 | 185 | 754 | 12 | EXT | Аномалия находится на упругопластическом изгибе: R=493 D, максимальное растяжение на 11.4 час. | 0.91 | (c)
73467.297 | 7.127 | 7.103 | -0.723 | -0.747 | 1113 | 1167 | 1170 | 1004 | 711 | 6802 |  | CORR | CIGR | 02:27 | 02:35 | 02:36 | 36 | 113 | 26 | EXT | Аномалия находится на упругопластическом изгибе: R=500 D, максимальное растяжение на 11.4 час. | 0.89 | (c)
73467.527 | 7.357 | 7.299 | -0.493 | -0.551 | 1551 | 1656 | 1872 | 38 | 403 | 6802 |  | CORR | GENE | 03:37 | 03:54 | 04:29 | 148 | 641 | 12 | EXT | Аномалия находится на упругопластическом изгибе: R=507 D, максимальное растяжение на 11.4 час. | 0.9 | (c)
73467.78 | 7.61 | 7.583 | -0.24 | -0.267 | 1479 | 1576 | 1549 | 612 | 225 | 6802 |  | CORR | CIGR | 03:26 | 03:41 | 03:37 | 42 | 139 | 14 | EXT | Аномалия находится на упругопластическом изгибе: R=515 D, максимальное растяжение на 11.4 час. | 0.89 | (c)
73467.835 | 7.665 | 7.551 | -0.185 | -0.299 | 1337 | 1380 | 1374 | 819 | 6 | 6802 |  | CORR | GENE | 03:03 | 03:10 | 03:09 | 293 | 74 | 33 | EXT | Аномалия находится на упругопластическом изгибе: R=515 D, максимальное растяжение на 11.4 час. | 1.02 | (b)
73467.982 | 7.812 | 7.796 | -0.038 | -0.054 | 1625 | 1891 | 1873 | 110 | 14 | 6802 |  | CORR | CIGR | 03:49 | 04:32 | 04:29 | 40 | 495 | 9 | EXT | Аномалия находится на упругопластическом изгибе: R=515 D, максимальное растяжение на 11.4 час. | 0.89 | (c)
73468.022 | 0.002 | 0.002 | -2.918 | -2.918 | 1337 | 1361 | 1360 | 848 | 2 | 6803 |  | CORR | AXGR | 03:06 | 03:10 | 03:10 | 95 | 45 | 18 | EXT | Аномалия находится на упругопластическом изгибе: R=525 D, максимальное растяжение на 11.4 час. | 0.9 | (c)
73468.353 | 0.333 | 0.326 | -2.587 | -2.594 | 1984 | 2105 | 2077 | 60 | 326 | 6803 |  | CORR | CIGR | 04:51 | 05:10 | 05:06 | 35 | 187 | 11 | EXT | Аномалия находится на упругопластическом изгибе: R=538 D, максимальное растяжение на 11.4 час. | 0.89 | (c)
73468.63 | 0.61 | 0.546 | -2.31 | -2.374 | -1537 | -1325 | -1309 | 693 | 546 | 6803 |  | CORR | GENE | 07:22 | 07:57 | 07:59 | 139 | 457 | 10 | EXT | Аномалия находится на упругопластическом изгибе: R=550 D, максимальное растяжение на 11.3 час. | 0.9 | (c)
73468.814 | 0.794 | 0.414 | -2.126 | -2.506 | 1463 | 1523 | 1539 | 617 | 414 | 6803 |  | CORR | GENE | 03:27 | 03:36 | 03:39 | 479 | 150 | 14 | EXT | Аномалия находится на упругопластическом изгибе: R=565 D, максимальное растяжение на 11.3 час. | 0.96 | (c)
73469.264 | 1.244 | 1.23 | -1.676 | -1.69 | 2148 | 2181 | 2189 | 0 | 1230 | 6803 |  | CORR | CIGR | 05:17 | 05:23 | 05:24 | 28 | 82 | 10 | EXT | Аномалия находится на упругопластическом изгибе: R=600 D, максимальное растяжение на 11.3 час. | 0.89 | (c)
73469.495 | 1.475 | 1.249 | -1.445 | -1.671 | 1292 | 1334 | 1358 | 807 | 1249 | 6803 |  | CORR | GENE | 02:59 | 03:06 | 03:10 | 356 | 132 | 14 | EXT | Аномалия находится на упругопластическом изгибе: R=600 D, максимальное растяжение на 11.3 час. | 0.94 | (c)
73470.179 | 2.159 | 2.145 | -0.761 | -0.775 | 1333 | 1372 | 1396 | 772 | 660 | 6803 |  | CORR | GENE | 03:06 | 03:12 | 03:16 | 115 | 125 | 10 | EXT | Аномалия находится на упругопластическом изгибе: R=666 D, максимальное растяжение на 11.3 час. | 0.89 | (c)
73470.226 | 2.206 | 2.108 | -0.714 | -0.812 | -1563 | -1534 | -1311 | 668 | 631 | 6803 |  | CORR | GENE | 07:18 | 07:23 | 07:59 | 181 | 503 | 9 | EXT | Аномалия находится на упругопластическом изгибе: R=666 D, максимальное растяжение на 11.3 час. | 0.9 | (c)
73470.25 | 2.23 | 2.215 | -0.69 | -0.705 | 1581 | 1611 | 1628 | 557 | 675 | 6803 |  | CORR | CIGR | 03:46 | 03:51 | 03:53 | 30 | 93 | 12 | EXT | Аномалия находится на упругопластическом изгибе: R=666 D, максимальное растяжение на 11.3 час. | 0.89 | (c)
73470.308 | 2.288 | 2.272 | -0.632 | -0.648 | 1835 | 1883 | 1878 | 310 | 614 | 6803 |  | CORR | CIGR | 04:27 | 04:34 | 04:34 | 34 | 86 | 13 | EXT | Аномалия находится на упругопластическом изгибе: R=693 D, максимальное растяжение на 11.2 час. | 0.89 | (c)
73470.447 | 2.427 | 2.416 | -0.493 | -0.504 | 1651 | 1671 | 1677 | 527 | 481 | 6803 |  | CORR | CIGR | 03:57 | 04:00 | 04:01 | 23 | 53 | 15 | EXT | Аномалия находится на упругопластическом изгибе: R=693 D, максимальное растяжение на 11.2 час. | 0.89 | (c)
73470.597 | 2.577 | 2.569 | -0.343 | -0.351 | -1694 | -1411 | -1540 | 537 | 284 | 6803 |  | CORR | GENE | 06:57 | 07:43 | 07:22 | 67 | 308 | 10 | EXT | Аномалия находится на упругопластическом изгибе: R=723 D, максимальное растяжение на 11.2 час. | 0.89 | (c)
73471.278 | 0.338 | 0.286 | -10.632 | -10.684 | 1666 | 1838 | 1833 | 230 | 286 | 6804 |  | CORR | GENE | 03:11 | 03:38 | 03:38 | 86 | 335 | 13 | EXT | Аномалия находится на упругопластическом изгибе: R=845 D, максимальное растяжение на 11.1 час. | 0.89 | (c)
73471.486 | 0.546 | 0.521 | -10.424 | -10.449 | 2141 | 2215 | -2224 | 0 | 521 | 6804 |  | CORR | GENE | 04:27 | 04:39 | 04:43 | 51 | 192 | 10 | EXT | Аномалия находится на упругопластическом изгибе: R=845 D, максимальное растяжение на 11.1 час. | 0.89 | (c)
73473.129 | 2.189 | 2.158 | -8.781 | -8.812 | 2073 | 2100 | 2097 | 111 | 2158 | 6804 |  | CORR | AXGR | 04:16 | 04:21 | 04:20 | 330 | 46 | 11 | EXT |  | 0.92 | (c)
73473.202 | 2.262 | 2.17 | -8.708 | -8.8 | 2156 | -2096 | -2188 | 0 | 2170 | 6804 |  | CORR | GENE | 04:30 | 05:03 | 04:49 | 209 | 235 | 10 | EXT |  | 0.91 | (c)
73473.845 | 2.905 | 2.822 | -8.065 | -8.148 | -1224 | -848 | -1006 | 788 | 2822 | 6804 |  | CORR | GENE | 07:24 | 08:25 | 07:59 | 113 | 436 | 11 | EXT |  | 0.89 | (c)
73474.205 | 3.265 | 3.251 | -7.705 | -7.719 | 1915 | 1932 | 1934 | 277 | 3251 | 6804 |  | CORR | PITT | 03:51 | 03:54 | 03:54 | 29 | 39 | 29 | EXT |  | 0.89 | (c)
73475.374 | 4.434 | 4.411 | -6.536 | -6.559 | -1206 | -856 | -927 | 648 | 4411 | 6804 |  | CORR | GENE | 07:27 | 08:24 | 08:12 | 95 | 558 | 12 | EXT |  | 0.89 | (c)
73475.728 | 4.788 | 4.767 | -6.182 | -6.203 | 1586 | 1696 | 1679 | 459 | 4767 | 6804 |  | CORR | CIGR | 02:58 | 03:16 | 03:13 | 37 | 186 | 15 | EXT |  | 0.89 | (c)
73475.734 | 4.794 | 4.76 | -6.176 | -6.21 | -743 | -564 | -545 | 346 | 4760 | 6804 |  | CORR | GENE | 08:42 | 09:11 | 09:14 | 73 | 397 | 10 | EXT |  | 0.89 | (c)
73478.057 | 7.117 | 7.059 | -3.853 | -3.911 | -2186 | -1854 | -1969 | 45 | 3773 | 6804 |  | CORR | GENE | 04:49 | 05:42 | 05:24 | 138 | 434 | 9 | EXT | Аномалия находится на упругопластическом изгибе: R=866 D, максимальное растяжение на 7.3 час. | 0.9 | (c)
73478.327 | 7.387 | 7.335 | -3.583 | -3.635 | -2151 | -1461 | -1643 | 79 | 3456 | 6804 |  | CORR | GENE | 04:55 | 06:46 | 06:17 | 179 | 1016 | 12 | EXT | Аномалия находится на упругопластическом изгибе: R=792 D, максимальное растяжение на 7.1 час. | 0.91 | (c)
73479.282 | 8.342 | 8.329 | -2.628 | -2.641 | 2077 | 2164 | 2139 | 29 | 2609 | 6804 |  | CORR | CIGR | 04:17 | 04:31 | 04:27 | 32 | 124 | 13 | EXT | Аномалия находится на упругопластическом изгибе: R=725 D, максимальное растяжение на 6.8 час. | 0.89 | (c)
73479.573 | 8.633 | 8.384 | -2.337 | -2.586 | -2030 | -1717 | -1195 | 200 | 2287 | 6804 |  | CORR | GENE | 05:14 | 06:05 | 07:29 | 299 | 1671 | 12 | EXT | Аномалия находится на упругопластическом изгибе: R=709 D, максимальное растяжение на 6.7 час. | 0.92 | (c)
73479.672 | 8.732 | 8.684 | -2.238 | -2.286 | -537 | -393 | -439 | 341 | 2130 | 6804 |  | CORR | GENE | 09:15 | 09:38 | 09:31 | 156 | 196 | 15 | EXT | Аномалия находится на упругопластическом изгибе: R=690 D, максимальное растяжение на 6.7 час. | 0.91 | (c)
73479.742 | 8.802 | 8.758 | -2.168 | -2.212 | 1636 | 1758 | 1847 | 173 | 2149 | 6804 |  | CORR | GENE | 03:06 | 03:26 | 03:40 | 63 | 422 | 11 | EXT | Аномалия находится на упругопластическом изгибе: R=690 D, максимальное растяжение на 6.7 час. | 0.89 | (c)
73480.006 | 9.066 | 9 | -1.904 | -1.97 | 1657 | -1850 | -2089 | 0 | 1750 | 6804 |  | CORR | GENE | 03:09 | 05:43 | 05:05 | 220 | 1431 | 12 | EXT | Аномалия находится на упругопластическом изгибе: R=670 D, максимальное растяжение на 6.6 час. | 0.91 | (c)
73480.395 | 9.455 | 9.434 | -1.515 | -1.536 | 1738 | 2156 | 1992 | 0 | 1437 | 6804 |  | CORR | GENE | 03:22 | 04:30 | 04:03 | 99 | 508 | 13 | EXT | Аномалия находится на упругопластическом изгибе: R=634 D, максимальное растяжение на 6.5 час. | 0.89 | (c)
73480.808 | 9.868 | 9.794 | -1.102 | -1.176 | -2141 | -1839 | -1790 | 89 | 1045 | 6804 |  | CORR | GENE | 04:56 | 05:45 | 05:53 | 131 | 702 | 13 | EXT | Аномалия находится на упругопластическом изгибе: R=614 D, максимальное растяжение на 6.4 час. | 0.9 | (c)
73480.848 | 9.908 | 9.624 | -1.062 | -1.346 | 2046 | 2111 | 2132 | 14 | 964 | 6804 |  | CORR | GENE | 04:12 | 04:22 | 04:26 | 382 | 170 | 14 | EXT | Аномалия находится на упругопластическом изгибе: R=594 D, максимальное растяжение на 6.4 час. | 0.95 | (c)
73481.501 | 10.561 | 10.186 | -0.409 | -0.784 | 1819 | -1200 | -1753 | 0 | 243 | 6804 |  | CORR | GENE | 03:35 | 07:28 | 05:59 | 541 | 1779 | 11 | EXT | Аномалия находится на упругопластическом изгибе: R=557 D, максимальное растяжение на 6.3 час. | 0.95 | (c)
73482.004 | 0.094 | 0.025 | -11.396 | -11.465 | -1739 | -651 | -1058 | 377 | 25 | 6805 |  | CORR | GENE | 05:14 | 08:10 | 07:04 | 211 | 1362 | 13 | EXT | Аномалия находится на упругопластическом изгибе: R=520 D, максимальное растяжение на 6.2 час. | 0.91 | (c)
73482.09 | 0.18 | 0.071 | -11.31 | -11.419 | -2205 | -2181 | -2070 | 25 | 71 | 6805 |  | CORR | GENE | 03:59 | 04:03 | 04:21 | 134 | 271 | 12 | EXT | Аномалия находится на упругопластическом изгибе: R=520 D, максимальное растяжение на 6.2 час. | 0.9 | (c)
73482.264 | 0.354 | 0.304 | -11.136 | -11.186 | -1312 | -1259 | -940 | 568 | 304 | 6805 |  | CORR | GENE | 06:23 | 06:32 | 07:23 | 186 | 744 | 11 | EXT | Аномалия находится на упругопластическом изгибе: R=504 D, максимальное растяжение на 6.2 час. | 0.91 | (c)
73482.302 | 0.392 | 0.141 | -11.098 | -11.349 | 2103 | 2172 | 2162 | 9 | 141 | 6805 |  | CORR | GENE | 03:34 | 03:46 | 03:44 | 371 | 119 | 10 | EXT | Аномалия находится на упругопластическом изгибе: R=504 D, максимальное растяжение на 6.2 час. | 0.93 | (c)
73482.448 | 0.538 | 0.518 | -10.952 | -10.972 | 1953 | 2050 | 2021 | 142 | 518 | 6805 |  | CORR | CIGR | 03:10 | 03:26 | 03:21 | 22 | 136 | 11 | EXT | Аномалия находится на упругопластическом изгибе: R=488 D, максимальное растяжение на 6.2 час. | 0.89 | (c)
73482.677 | 0.767 | 0.732 | -10.723 | -10.758 | -1226 | -774 | -906 | 586 | 732 | 6805 |  | CORR | GENE | 06:37 | 07:50 | 07:29 | 122 | 640 | 10 | EXT | Аномалия находится на упругопластическом изгибе: R=473 D, максимальное растяжение на 6.2 час. | 0.89 | (c)
73483.082 | 1.172 | 1.095 | -10.318 | -10.395 | 2111 | 2189 | -2111 | 0 | 1095 | 6805 |  | CORR | GENE | 03:36 | 03:48 | 04:14 | 98 | 479 | 14 | EXT | Аномалия находится на упругопластическом изгибе: R=459 D, максимальное растяжение на 6.2 час. | 0.89 | (c)
73483.22 | 1.31 | 1.212 | -10.18 | -10.278 | -1710 | -1503 | -1343 | 520 | 1212 | 6805 |  | CORR | GENE | 05:19 | 05:53 | 06:18 | 142 | 735 | 13 | EXT | Аномалия находится на упругопластическом изгибе: R=446 D, максимальное растяжение на 6.1 час. | 0.96 | (c)
73483.558 | 1.648 | 1.53 | -9.842 | -9.96 | -1706 | -1220 | -1140 | 524 | 1530 | 6805 |  | CORR | GENE | 05:20 | 06:38 | 06:51 | 215 | 1133 | 10 | EXT | Аномалия находится на упругопластическом изгибе: R=433 D, максимальное растяжение на 6.1 час. | 0.98 | (c)
73483.85 | 1.94 | 1.756 | -9.55 | -9.734 | 2078 | 2200 | 2155 | 0 | 1756 | 6805 |  | CORR | GENE | 03:31 | 03:50 | 03:43 | 513 | 153 | 14 | EXT | Аномалия находится на упругопластическом изгибе: R=422 D, максимальное растяжение на 6.1 час. | 0.96 | (c)
73484.045 | 2.135 | 2.026 | -9.355 | -9.464 | -1806 | -1643 | -1449 | 425 | 2026 | 6805 |  | CORR | GENE | 05:04 | 05:30 | 06:01 | 147 | 714 | 12 | EXT | Аномалия находится на упругопластическом изгибе: R=411 D, максимальное растяжение на 6.1 час. | 0.97 | (c)
73484.419 | 2.509 | 2.279 | -8.981 | -9.211 | -1704 | -1520 | -996 | 287 | 2279 | 6805 |  | CORR | GENE | 05:20 | 05:50 | 07:14 | 269 | 1417 | 10 | EXT | Аномалия находится на упругопластическом изгибе: R=391 D, максимальное растяжение на 6.1 час. | 1.08 | (b)
73484.597 | 2.687 | 2.646 | -8.803 | -8.844 | 234 | 289 | 286 | 234 | 2646 | 6805 |  | DENT | GENE | 10:33 | 10:42 | 10:41 | 155 | 104 | 0.3 | N/A | Глубина вмятины: 4 мм (0,3%). Линейка: 16 см в (265 см; 10:42 ч:мин) Аномалия находится на упругопластическом изгибе. |  | (c)
73484.674 | 2.764 | 2.691 | -8.726 | -8.799 | -1694 | -662 | -989 | 283 | 2691 | 6805 |  | CORR | GENE | 05:22 | 08:08 | 07:16 | 271 | 1411 | 12 | EXT | Аномалия находится на упругопластическом изгибе: R=382 D, максимальное растяжение на 6.1 час. | 0.92 | (c)
73485.033 | 3.123 | 3.069 | -8.367 | -8.421 | -2196 | -2145 | -2058 | 34 | 3069 | 6805 |  | CORR | GENE | 04:01 | 04:09 | 04:23 | 73 | 276 | 10 | EXT | Аномалия находится на упругопластическом изгибе: R=373 D, максимальное растяжение на 6.1 час. | 0.89 | (c)
73485.093 | 3.183 | 3.164 | -8.307 | -8.326 | -117 | -4 | -19 | 0 | 3164 | 6805 |  | CORR | CIGR | 09:36 | 09:54 | 09:52 | 41 | 196 | 11 | EXT | Аномалия находится на упругопластическом изгибе: R=373 D, максимальное растяжение на 6.1 час. | 0.89 | (c)
73485.247 | 3.337 | 3.331 | -8.153 | -8.159 | -1803 | -1658 | -1666 | 427 | 3331 | 6805 |  | CORR | CIGR | 05:04 | 05:28 | 05:26 | 37 | 274 | 11 | EXT | Аномалия находится на упругопластическом изгибе: R=364 D, максимальное растяжение на 6.1 час. | 0.97 | (c)
73485.577 | 3.667 | 3.633 | -7.823 | -7.857 | -1658 | -1209 | -1367 | 572 | 3633 | 6805 |  | CORR | GENE | 05:28 | 06:40 | 06:15 | 131 | 583 | 12 | EXT | Аномалия находится на упругопластическом изгибе: R=357 D, максимальное растяжение на 6.1 час. | 1.04 | (b)
73485.797 | 3.887 | 3.721 | -7.603 | -7.769 | 2150 | 2202 | 2183 | 15 | 3721 | 6805 |  | CORR | GENE | 03:42 | 03:50 | 03:47 | 613 | 66 | 9 | EXT | Аномалия находится на упругопластическом изгибе: R=351 D, максимальное растяжение на 6.1 час. | 0.94 | (c)
73485.923 | 4.013 | 3.941 | -7.477 | -7.549 | -1281 | -974 | -928 | 575 | 3941 | 6805 |  | CORR | GENE | 06:28 | 07:18 | 07:25 | 132 | 705 | 10 | EXT | Аномалия находится на упругопластическом изгибе: R=345 D, максимальное растяжение на 6.1 час. | 0.96 | (c)
73486.053 | 4.143 | 4.113 | -7.347 | -7.377 | -1713 | -1669 | -1600 | 518 | 4113 | 6805 |  | CORR | CIGR | 05:19 | 05:26 | 05:37 | 37 | 226 | 11 | EXT | Аномалия находится на упругопластическом изгибе: R=345 D, максимальное растяжение на 6.1 час. | 0.99 | (c)
73486.465 | 4.555 | 4.426 | -6.935 | -7.064 | -1821 | -1616 | -1385 | 409 | 4426 | 6805 |  | CORR | GENE | 05:01 | 05:34 | 06:12 | 183 | 872 | 9 | EXT | Аномалия находится на упругопластическом изгибе: R=333 D, максимальное растяжение на 6.1 час. | 1.08 | (b)
73486.852 | 4.942 | 4.833 | -6.548 | -6.657 | -2016 | -1621 | -1780 | 214 | 4833 | 6805 |  | CORR | GENE | 04:30 | 05:33 | 05:08 | 269 | 474 | 10 | EXT | Аномалия находится на упругопластическом изгибе: R=327 D, максимальное растяжение на 6.1 час. | 1.09 | (b)
73487.182 | 5.272 | 5.2 | -6.218 | -6.29 | -1388 | -1233 | -1294 | 843 | 5200 | 6805 |  | CORR | GENE | 06:11 | 06:36 | 06:26 | 171 | 189 | 13 | EXT | Аномалия находится на упругопластическом изгибе: R=317 D, максимальное растяжение на 6.1 час. | 1.07 | (b)
73487.34 | 5.43 | 5.145 | -6.06 | -6.345 | -35 | -22 | -18 | 1 | 5145 | 6805 |  | CORR | AXGR | 09:49 | 09:52 | 09:52 | 477 | 34 | 12 | EXT | Аномалия находится на упругопластическом изгибе: R=317 D, максимальное растяжение на 6.1 час. | 0.95 | (c)
73487.987 | 6.077 | 6.029 | -5.413 | -5.461 | -2211 | -2205 | -2202 | 19 | 5336 | 6805 |  | CORR | AXGR | 03:58 | 03:59 | 03:60 | 125 | 19 | 14 | EXT | Аномалия находится на упругопластическом изгибе: R=304 D, максимальное растяжение на 6.1 час. | 0.9 | (c)
73488.131 | 6.221 | 5.785 | -5.269 | -5.705 | -72 | -11 | -34 | 0 | 4708 | 6805 |  | CORR | GENE | 09:44 | 09:53 | 09:50 | 997 | 75 | 15 | EXT | Аномалия находится на упругопластическом изгибе: R=304 D, максимальное растяжение на 6.1 час. | 1 | (b)
73488.478 | 6.568 | 6.552 | -4.922 | -4.938 | 1865 | -2228 | 2122 | 0 | 4881 | 6805 |  | CORR | GENE | 02:56 | 03:56 | 03:38 | 57 | 514 | 11 | EXT | Аномалия находится на упругопластическом изгибе: R=296 D, максимальное растяжение на 6.1 час. | 0.89 | (c)
73489.228 | 7.318 | 7.163 | -4.172 | -4.327 | -1033 | -860 | -824 | 616 | 4129 | 6805 |  | CORR | GENE | 07:08 | 07:36 | 07:42 | 198 | 417 | 10 | EXT | Аномалия находится на упругопластическом изгибе: R=287 D, максимальное растяжение на 6.1 час. | 0.96 | (c)
73489.267 | 7.357 | 7.254 | -4.133 | -4.236 | -40 | -13 | -13 | 0 | 3973 | 6805 |  | CORR | GENE | 09:49 | 09:53 | 09:53 | 263 | 54 | 18 | EXT | Аномалия находится на упругопластическом изгибе: R=287 D, максимальное растяжение на 6.1 час. | 0.94 | (c)
73489.453 | 7.543 | 7.452 | -3.947 | -4.038 | -989 | -875 | -789 | 588 | 3939 | 6805 |  | CORR | GENE | 07:15 | 07:34 | 07:48 | 99 | 401 | 11 | EXT | Аномалия находится на упругопластическом изгибе: R=285 D, максимальное растяжение на 6.1 час. | 0.97 | (c)
73489.764 | 7.854 | 7.65 | -3.636 | -3.84 | -134 | -4 | -63 | 0 | 3569 | 6805 |  | CORR | GENE | 09:33 | 09:55 | 09:45 | 271 | 143 | 12 | EXT | Аномалия находится на упругопластическом изгибе: R=283 D, максимальное растяжение на 6.1 час. | 0.92 | (c)
73489.929 | 8.019 | 7.929 | -3.471 | -3.561 | -1330 | -756 | -815 | 299 | 3319 | 6805 |  | CORR | GENE | 06:20 | 07:53 | 07:44 | 242 | 1031 | 10 | EXT | Аномалия находится на упругопластическом изгибе: R=281 D, максимальное растяжение на 6 час. | 0.94 | (c)
73490.214 | 8.304 | 8.267 | -3.186 | -3.223 | 1486 | 1620 | 1714 | 288 | 3083 | 6805 |  | CORR | GENE | 01:55 | 02:17 | 02:32 | 140 | 457 | 11 | EXT | Аномалия находится на упругопластическом изгибе: R=281 D, максимальное растяжение на 6 час. | 0.9 | (c)
73490.351 | 8.441 | 8.347 | -3.049 | -3.143 | -1085 | -879 | -833 | 582 | 3000 | 6805 |  | CORR | GENE | 07:00 | 07:33 | 07:41 | 143 | 503 | 13 | EXT | Аномалия находится на упругопластическом изгибе: R=281 D, максимальное растяжение на 6 час. | 1 | (c)
73490.446 | 8.536 | 8.519 | -2.954 | -2.971 | -1650 | -1478 | -1539 | 581 | 2886 | 6805 |  | CORR | GENE | 05:29 | 05:57 | 05:47 | 85 | 222 | 10 | EXT | Аномалия находится на упругопластическом изгибе: R=280 D, максимальное растяжение на 6 час. | 1.16 | (b)
73491.685 | 9.775 | 9.692 | -1.715 | -1.798 | -1618 | -1555 | -1395 | 612 | 1691 | 6805 |  | CORR | GENE | 05:34 | 05:44 | 06:10 | 107 | 446 | 10 | EXT | Аномалия находится на упругопластическом изгибе: R=283 D, максимальное растяжение на 6 час. | 1.18 | (b)
73493.117 | 11.207 | 11.191 | -0.283 | -0.299 | 1773 | 1832 | 1826 | 352 | 260 | 6805 |  | CORR | CIGR | 02:41 | 02:51 | 02:50 | 39 | 105 | 13 | EXT | Аномалия находится на упругопластическом изгибе: R=290 D, максимальное растяжение на 5.9 час. | 0.89 | (c)
73493.504 | 0.104 | 0.059 | -11.386 | -11.431 | 572 | 750 | 774 | 572 | 59 | 6806 |  | CORR | GENE | 03:59 | 04:28 | 04:31 | 71 | 404 | 9 | EXT | Аномалия находится на упругопластическом изгибе: R=294 D, максимальное растяжение на 5.9 час. | 0.95 | (c)
73494.064 | 0.664 | 0.643 | -10.826 | -10.847 | 456 | 606 | 598 | 456 | 643 | 6806 |  | CORR | GENE | 03:40 | 04:04 | 04:03 | 55 | 285 | 13 | EXT | Аномалия находится на упругопластическом изгибе: R=298 D, максимальное растяжение на 5.9 час. | 0.89 | (c)
73494.495 | 1.095 | 1.058 | -10.395 | -10.432 | 1423 | 1589 | 1594 | 466 | 1058 | 6806 |  | CORR | GENE | 06:16 | 06:43 | 06:44 | 71 | 342 | 11 | EXT | Аномалия находится на упругопластическом изгибе: R=303 D, максимальное растяжение на 5.9 час. | 1.06 | (b)
73495.142 | 1.742 | 1.725 | -9.748 | -9.765 | 2069 | -2031 | -2173 | 0 | 1725 | 6806 |  | CORR | GENE | 08:00 | 08:59 | 08:36 | 103 | 438 | 10 | EXT | Аномалия находится на упругопластическом изгибе: R=309 D, максимальное растяжение на 5.9 час. | 0.89 | (c)
73495.551 | 2.151 | 2.085 | -9.339 | -9.405 | 1997 | -2080 | -2180 | 0 | 2085 | 6806 |  | CORR | GENE | 07:49 | 08:51 | 08:35 | 147 | 569 | 15 | EXT | Аномалия находится на упругопластическом изгибе: R=314 D, максимальное растяжение на 5.9 час. | 0.9 | (c)
73495.977 | 2.577 | 2.514 | -8.913 | -8.976 | 2051 | -2084 | -2052 | 0 | 2514 | 6806 |  | CORR | GENE | 07:57 | 08:50 | 08:55 | 141 | 717 | 10 | EXT | Аномалия находится на упругопластическом изгибе: R=321 D, максимальное растяжение на 5.8 час. | 0.9 | (c)
73496.296 | 2.896 | 2.868 | -8.594 | -8.622 | -2083 | -1704 | -1859 | 148 | 2868 | 6806 |  | CORR | GENE | 08:50 | 09:51 | 09:26 | 111 | 447 | 9 | EXT | Аномалия находится на упругопластическом изгибе: R=324 D, максимальное растяжение на 5.8 час. | 0.89 | (c)
73496.65 | 3.25 | 3.245 | -8.24 | -8.245 | -1573 | -1462 | -1479 | 657 | 3245 | 6806 |  | CORR | CIGR | 10:12 | 10:31 | 10:28 | 30 | 189 | 14 | EXT | Аномалия находится на упругопластическом изгибе: R=327 D, максимальное растяжение на 5.8 час. | 0.89 | (c)
73497.171 | 3.771 | 3.688 | -7.719 | -7.802 | -2130 | -2074 | -1893 | 101 | 3688 | 6806 |  | CORR | GENE | 08:43 | 08:52 | 09:21 | 95 | 475 | 10 | EXT | Аномалия находится на упругопластическом изгибе: R=336 D, максимальное растяжение на 5.8 час. | 0.89 | (c)
73497.583 | 4.183 | 4.098 | -7.307 | -7.392 | -2122 | -2059 | -1888 | 108 | 4098 | 6806 |  | CORR | GENE | 08:44 | 08:54 | 09:22 | 105 | 469 | 10 | EXT | Аномалия находится на упругопластическом изгибе: R=345 D, максимальное растяжение на 5.8 час. | 0.89 | (c)
73497.636 | 4.236 | 4.209 | -7.254 | -7.281 | 1932 | 2137 | 2091 | 0 | 4209 | 6806 |  | CORR | GENE | 07:38 | 08:11 | 08:04 | 122 | 318 | 10 | EXT | Аномалия находится на упругопластическом изгибе: R=345 D, максимальное растяжение на 5.8 час. | 0.89 | (c)
73498.019 | 4.619 | 4.604 | -6.871 | -6.886 | 1656 | 2209 | 1953 | 0 | 4604 | 6806 |  | CORR | GENE | 06:54 | 08:23 | 07:42 | 124 | 594 | 10 | EXT | Аномалия находится на упругопластическом изгибе: R=352 D, максимальное растяжение на 5.7 час. | 0.89 | (c)
73498.332 | 4.932 | 4.909 | -6.558 | -6.581 | 2153 | 2223 | 2210 | 0 | 4909 | 6806 |  | CORR | CIGR | 08:14 | 08:25 | 08:23 | 34 | 114 | 15 | EXT | Аномалия находится на упругопластическом изгибе: R=354 D, максимальное растяжение на 5.7 час. | 0.89 | (c)
73498.804 | 5.404 | 5.35 | -6.086 | -6.14 | -2140 | -2095 | -1987 | 90 | 5350 | 6806 |  | CORR | GENE | 08:41 | 08:48 | 09:06 | 69 | 307 | 13 | EXT | Аномалия находится на упругопластическом изгибе: R=357 D, максимальное растяжение на 5.7 час. | 0.89 | (c)
73499.669 | 6.269 | 4.986 | -5.221 | -6.504 | 2092 | 2114 | 2177 | 0 | 4986 | 6806 |  | CORR | GENE | 08:04 | 08:08 | 08:18 | 1287 | 170 | 11 | EXT | Аномалия находится на упругопластическом изгибе: R=363 D, максимальное растяжение на 5.6 час. | 0.97 | (c)
73499.747 | 6.347 | 6.311 | -5.143 | -5.179 | 1567 | 1690 | 1713 | 371 | 5109 | 6806 |  | CORR | GENE | 06:39 | 06:59 | 07:03 | 70 | 293 | 9 | EXT | Аномалия находится на упругопластическом изгибе: R=365 D, максимальное растяжение на 5.5 час. | 0.89 | (c)
73500.113 | 6.713 | 6.54 | -4.777 | -4.95 | -48 | -3 | -14 | 0 | 4491 | 6806 |  | CORR | GENE | 02:19 | 02:26 | 02:24 | 459 | 68 | 13 | EXT | Аномалия находится на упругопластическом изгибе: R=367 D, максимальное растяжение на 5.5 час. | 0.95 | (c)
73500.578 | 7.178 | 7.012 | -4.312 | -4.478 | 1532 | 1617 | 2018 | 0 | 4290 | 6806 |  | CORR | GENE | 06:34 | 06:47 | 07:52 | 188 | 971 | 14 | EXT | Аномалия находится на упругопластическом изгибе: R=376 D, максимальное растяжение на 5.4 час. | 0.96 | (c)
73500.891 | 7.491 | 7.355 | -3.999 | -4.135 | 1944 | -2209 | -2201 | 0 | 3950 | 6806 |  | CORR | GENE | 07:40 | 08:30 | 08:31 | 185 | 632 | 12 | EXT | Аномалия находится на упругопластическом изгибе: R=383 D, максимальное растяжение на 5.4 час. | 0.91 | (c)
73502.059 | 8.659 | 8.644 | -2.831 | -2.846 | -2141 | -2087 | -2080 | 90 | 2811 | 6806 |  | CORR | CIGR | 08:41 | 08:50 | 08:51 | 35 | 121 | 11 | EXT | Аномалия находится на упругопластическом изгибе: R=469 D, максимальное растяжение на 4.8 час. | 0.89 | (c)
73503.477 | 10.077 | 9.49 | -1.413 | -2 | -2216 | -2191 | -2186 | 14 | 1301 | 6806 |  | CORR | GENE | 08:29 | 08:33 | 08:34 | 699 | 60 | 10 | EXT | Аномалия находится на упругопластическом изгибе: R=529 D, максимальное растяжение на 3.3 час. | 0.95 | (c)
73503.743 | 10.343 | 10.322 | -1.147 | -1.168 | -304 | -182 | -170 | 35 | 1147 | 6806 |  | CORR | CIGR | 01:37 | 01:57 | 01:59 | 21 | 269 | 14 | EXT | Аномалия находится на упругопластическом изгибе: R=455 D, максимальное растяжение на 2.6 час. | 0.89 | (c)
73503.838 | 10.438 | 10.39 | -1.052 | -1.1 | 1507 | 1560 | 1669 | 399 | 1036 | 6806 |  | CORR | GENE | 06:30 | 06:38 | 06:56 | 64 | 324 | 11 | EXT | Аномалия находится на упругопластическом изгибе: R=455 D, максимальное растяжение на 2.6 час. | 0.89 | (c)
73509.135 | 4.245 | 4.188 | -7.025 | -7.082 | -1360 | -929 | -1041 | 723 | 4188 | 6807 |  | CORR | GENE | 06:00 | 07:10 | 06:52 | 120 | 637 | 13 | EXT | Аномалия находится на отводе. | 0.9 | (c)
73510.201 | 5.311 | 5.3 | -5.959 | -5.97 | -1665 | -1585 | -1561 | 566 | 5300 | 6807 |  | CORR | GENE | 05:11 | 05:24 | 05:28 | 67 | 208 | 10 | EXT | Аномалия находится на отводе. | 0.89 | (c)
73510.421 | 5.531 | 5.499 | -5.739 | -5.771 | -1144 | -950 | -975 | 806 | 5499 | 6807 |  | CORR | GENE | 06:35 | 07:06 | 07:02 | 96 | 338 | 20 | EXT | Аномалия находится на отводе. | 0.9 | (c)
73510.592 | 5.702 | 5.689 | -5.568 | -5.581 | -1628 | -1505 | -1489 | 602 | 5519 | 6807 |  | CORR | GENE | 05:17 | 05:37 | 05:39 | 62 | 278 | 13 | EXT | Аномалия находится на отводе. | 0.89 | (c)
73510.825 | 5.935 | 5.906 | -5.335 | -5.364 | -1405 | -1368 | -1295 | 826 | 5326 | 6807 |  | CORR | CIGR | 05:53 | 05:59 | 06:11 | 38 | 219 | 14 | EXT | Аномалия находится на отводе. | 0.89 | (c)
73511.104 | 6.214 | 6.176 | -5.056 | -5.094 | 2217 | -1908 | -1969 | 0 | 5037 | 6807 |  | CORR | GENE | 03:38 | 04:32 | 04:22 | 57 | 549 | 10 | EXT | Аномалия находится на отводе. | 0.89 | (c)
73511.193 | 6.303 | 6.288 | -4.967 | -4.982 | -1594 | -1244 | -1386 | 637 | 4909 | 6807 |  | CORR | GENE | 05:22 | 06:19 | 05:56 | 73 | 416 | 14 | EXT | Аномалия находится на отводе. | 0.89 | (c)
73511.337 | 6.447 | 6.408 | -4.823 | -4.862 | -1586 | -1475 | -1388 | 644 | 4797 | 6807 |  | CORR | GENE | 05:24 | 05:42 | 05:56 | 65 | 396 | 12 | EXT | Аномалия находится на отводе. | 0.89 | (c)
73512.031 | 7.141 | 7.13 | -4.129 | -4.14 | -2225 | -2102 | -2143 | 6 | 4117 | 6807 |  | CORR | CIGR | 03:41 | 04:01 | 03:54 | 23 | 164 | 14 | EXT | Аномалия находится на отводе. | 0.89 | (c)
73512.28 | 7.39 | 7.382 | -3.88 | -3.888 | -788 | -581 | -661 | 535 | 3835 | 6807 |  | CORR | GENE | 07:33 | 08:06 | 07:53 | 53 | 253 | 15 | EXT | Аномалия находится на отводе. | 0.89 | (c)
73512.393 | 7.503 | 7.457 | -3.767 | -3.813 | -1499 | -1261 | -1237 | 732 | 3729 | 6807 |  | CORR | GENE | 05:38 | 06:16 | 06:20 | 84 | 524 | 13 | EXT | Аномалия находится на отводе. | 0.89 | (c)
73513.233 | 8.343 | 8.328 | -2.927 | -2.942 | -1573 | -1540 | -1531 | 657 | 2918 | 6807 |  | CORR | CIGR | 05:26 | 05:31 | 05:33 | 24 | 85 | 14 | EXT | Аномалия находится на отводе. | 0.89 | (c)
73513.509 | 8.619 | 8.592 | -2.651 | -2.678 | -1676 | -1505 | -1506 | 555 | 2622 | 6807 |  | CORR | GENE | 05:09 | 05:37 | 05:37 | 56 | 338 | 15 | EXT | Аномалия находится на отводе. | 0.89 | (c)
73514.358 | 9.468 | 9.444 | -1.802 | -1.826 | -1792 | -1751 | -1716 | 439 | 1791 | 6807 |  | CORR | CIGR | 04:51 | 04:57 | 05:03 | 35 | 151 | 12 | EXT | Аномалия находится на отводе. | 0.89 | (c)
73514.433 | 9.543 | 9.482 | -1.727 | -1.788 | -1545 | -1416 | -1339 | 686 | 1715 | 6807 |  | CORR | GENE | 05:30 | 05:51 | 06:04 | 73 | 411 | 10 | EXT | Аномалия находится на отводе. | 0.89 | (c)
73515.252 | 10.362 | 10.335 | -0.908 | -0.935 | -1507 | -1460 | -1398 | 723 | 895 | 6807 |  | CORR | CIGR | 05:36 | 05:44 | 05:54 | 40 | 219 | 11 | EXT | Аномалия находится на отводе. | 0.89 | (c)
73515.733 | 10.843 | 10.813 | -0.427 | -0.457 | -1237 | -1164 | -1144 | 993 | 387 | 6807 |  | CORR | GENE | 06:20 | 06:32 | 06:35 | 70 | 185 | 14 | EXT | Аномалия находится на отводе. | 0.89 | (c)
73519.434 | 3.274 | 3.26 | -7.826 | -7.84 | 778 | 920 | 866 | 778 | 3260 | 6808 |  | CORR | CIGR | 04:30 | 04:53 | 04:44 | 45 | 177 | 10 | EXT |  | 0.89 | (c)
73520.337 | 4.177 | 4.11 | -6.923 | -6.99 | -2002 | -1975 | -1971 | 228 | 4110 | 6808 |  | CORR | GENE | 09:01 | 09:05 | 09:06 | 151 | 63 | 11 | EXT |  | 0.9 | (c)
73521.503 | 5.343 | 5.323 | -5.757 | -5.777 | 1690 | 1905 | 1827 | 267 | 5323 | 6808 |  | CORR | GENE | 06:57 | 07:32 | 07:19 | 65 | 273 | 10 | EXT |  | 0.89 | (c)
73522.398 | 6.238 | 6.208 | -4.862 | -4.892 | 1647 | 1802 | 1786 | 306 | 4828 | 6808 |  | CORR | GENE | 06:50 | 07:15 | 07:12 | 64 | 278 | 13 | EXT |  | 0.89 | (c)
73524.031 | 7.871 | 7.857 | -3.229 | -3.243 | 1353 | 1459 | 1433 | 717 | 3205 | 6808 |  | CORR | CIGR | 06:03 | 06:20 | 06:15 | 38 | 160 | 12 | EXT |  | 0.89 | (c)
73525.4 | 9.24 | 9.187 | -1.86 | -1.913 | 1635 | 1985 | 1937 | 0 | 1762 | 6808 |  | CORR | GENE | 06:48 | 07:45 | 07:37 | 151 | 604 | 11 | EXT |  | 0.9 | (c)
73526.219 | 10.059 | 9.976 | -1.041 | -1.124 | 1653 | 1765 | 1920 | 44 | 946 | 6808 |  | CORR | GENE | 06:51 | 07:09 | 07:34 | 178 | 534 | 10 | EXT |  | 0.9 | (c)
73527.735 | 0.475 | 0.347 | -11.005 | -11.133 | 1357 | 1380 | 1381 | 825 | 347 | 6809 |  | CORR | GENE | 02:01 | 02:05 | 02:05 | 198 | 49 | 11 | EXT |  | 0.91 | (c)
73529.397 | 2.137 | 2.123 | -9.343 | -9.357 | -771 | -606 | -611 | 451 | 2123 | 6809 |  | CORR | GENE | 08:18 | 08:44 | 08:44 | 54 | 320 | 15 | EXT | Аномалия находится на упругопластическом изгибе: R=777 D, максимальное растяжение на 1.4 час. | 0.89 | (c)
73532.292 | 5.032 | 4.99 | -6.448 | -6.49 | -432 | -286 | -257 | 81 | 4990 | 6809 |  | CORR | GENE | 09:12 | 09:36 | 09:41 | 89 | 351 | 9 | EXT | Аномалия находится на упругопластическом изгибе: R=542 D, максимальное растяжение на 1.2 час. | 0.89 | (c)
73532.62 | 5.36 | 5.342 | -6.12 | -6.138 | -112 | -42 | -20 | 0 | 5342 | 6809 |  | CORR | GENE | 10:04 | 10:15 | 10:19 | 83 | 185 | 10 | EXT | Аномалия находится на упругопластическом изгибе: R=525 D, максимальное растяжение на 1.2 час. | 0.89 | (c)
73532.695 | 5.435 | 5.41 | -6.045 | -6.07 | 1751 | 1860 | 1976 | 30 | 5410 | 6809 |  | CORR | GENE | 03:05 | 03:22 | 03:41 | 65 | 449 | 10 | EXT | Аномалия находится на упругопластическом изгибе: R=509 D, максимальное растяжение на 1.2 час. | 0.89 | (c)
73535.767 | 8.507 | 8.486 | -2.973 | -2.994 | -670 | -462 | -518 | 366 | 2939 | 6809 |  | CORR | GENE | 08:34 | 09:08 | 08:59 | 55 | 304 | 9 | EXT | Аномалия находится на упругопластическом изгибе: R=430 D, максимальное растяжение на 1 час. | 0.89 | (c)
73536.246 | 8.986 | 8.939 | -2.494 | -2.541 | 1393 | 1544 | 1543 | 538 | 2419 | 6809 |  | CORR | GENE | 02:07 | 02:31 | 02:31 | 122 | 300 | 9 | EXT | Аномалия находится на упругопластическом изгибе: R=436 D, максимальное растяжение на 1 час. | 0.89 | (c)
73537.429 | 10.169 | 10.144 | -1.311 | -1.336 | 1460 | 1805 | 1754 | 183 | 1233 | 6809 |  | CORR | GENE | 02:18 | 03:13 | 03:05 | 103 | 587 | 15 | EXT | Аномалия находится на упругопластическом изгибе: R=451 D, максимальное растяжение на 0.9 час. | 0.9 | (c)
73545.949 | 7.209 | 7.089 | -3.871 | -3.991 | 1292 | 1398 | 1711 | 1292 | 3849 | 6810 |  | CORR | GENE | 03:18 | 03:35 | 04:26 | 142 | 838 | 12 | EXT | Аномалия находится на упругопластическом изгибе: R=505 D, максимальное растяжение на 0.3 час. | 0.9 | (c)
73546.284 | 7.544 | 7.381 | -3.536 | -3.699 | 1318 | 1376 | 1357 | 1318 | 3467 | 6810 |  | CORR | GENE | 03:22 | 03:32 | 03:29 | 232 | 78 | 10 | EXT | Аномалия находится на упругопластическом изгибе: R=517 D, максимальное растяжение на 0.3 час. | 0.91 | (c)
73546.506 | 7.766 | 7.766 | -3.314 | -3.314 | 1308 | 1430 | 1415 | 1308 | 3270 | 6810 |  | CORR | CIGR | 03:21 | 03:40 | 03:38 | 44 | 213 | 12 | EXT | Аномалия находится на упругопластическом изгибе: R=520 D, максимальное растяжение на 0.3 час. | 0.89 | (c)
73547.444 | 8.704 | 8.403 | -2.376 | -2.677 | 1136 | 1184 | 1227 | 1136 | 2221 | 6810 |  | CORR | GENE | 02:53 | 03:01 | 03:08 | 456 | 183 | 14 | EXT | Аномалия находится на упругопластическом изгибе: R=527 D, максимальное растяжение на 0.4 час. | 0.96 | (c)
73547.451 | 8.711 | 8.696 | -2.369 | -2.384 | -1147 | -1109 | -1103 | 1060 | 2354 | 6810 |  | CORR | CIGR | 08:45 | 08:51 | 08:52 | 30 | 87 | 15 | EXT | Аномалия находится на упругопластическом изгибе: R=527 D, максимальное растяжение на 0.4 час. | 0.89 | (c)
73548.02 | 9.28 | 9.26 | -1.8 | -1.82 | 845 | 1004 | 1090 | 845 | 1733 | 6810 |  | CORR | GENE | 02:06 | 02:32 | 02:46 | 87 | 489 | 11 | EXT | Аномалия находится на упругопластическом изгибе: R=536 D, максимальное растяжение на 0.4 час. | 0.89 | (c)
73548.349 | 9.609 | 9.577 | -1.471 | -1.503 | 1194 | 1306 | 1359 | 1194 | 1427 | 6810 |  | CORR | GENE | 03:02 | 03:20 | 03:29 | 76 | 329 | 12 | EXT | Аномалия находится на упругопластическом изгибе: R=541 D, максимальное растяжение на 0.4 час. | 0.89 | (c)
73548.492 | 9.752 | 9.669 | -1.328 | -1.411 | 1383 | 1402 | 1405 | 1383 | 1145 | 6810 |  | CORR | AXGR | 03:33 | 03:36 | 03:36 | 266 | 43 | 10 | EXT | Аномалия находится на упругопластическом изгибе: R=541 D, максимальное растяжение на 0.4 час. | 0.92 | (c)
73549.1 | 10.36 | 9.961 | -0.72 | -1.119 | 1311 | 1352 | 1360 | 1311 | 471 | 6810 |  | CORR | GENE | 03:21 | 03:28 | 03:29 | 648 | 99 | 15 | EXT | Аномалия находится на упругопластическом изгибе: R=565 D, максимальное растяжение на 0.4 час. | 0.98 | (c)
73549.763 | 11.023 | 10.975 | -0.057 | -0.105 | 1314 | 1331 | 1331 | 1314 | 7 | 6810 |  | CORR | AXGR | 03:22 | 03:24 | 03:24 | 98 | 33 | 10 | EXT | Аномалия находится на упругопластическом изгибе: R=578 D, максимальное растяжение на 0.4 час. | 0.89 | (c)
73550.082 | 0.262 | 0.006 | -11.198 | -11.454 | 1380 | 1395 | 1429 | 1380 | 6 | 6811 |  | CORR | GENE | 03:11 | 03:13 | 03:19 | 338 | 97 | 15 | EXT | Аномалия находится на упругопластическом изгибе: R=585 D, максимальное растяжение на 0.4 час. | 0.95 | (c)
73552.892 | 3.072 | 2.869 | -8.388 | -8.591 | 1782 | 1854 | 1837 | 1782 | 2869 | 6811 |  | CORR | GENE | 04:16 | 04:27 | 04:25 | 390 | 110 | 11 | EXT | Аномалия находится на упругопластическом изгибе: R=599 D, максимальное растяжение на 0.4 час. | 0.93 | (c)
73553.745 | 3.925 | 3.717 | -7.535 | -7.743 | 1374 | 1421 | 1409 | 1374 | 3717 | 6811 |  | CORR | GENE | 03:10 | 03:18 | 03:16 | 464 | 69 | 12 | EXT | Аномалия находится на упругопластическом изгибе: R=598 D, максимальное растяжение на 0.3 час. | 0.95 | (c)
73573.711 | 1.291 | 0.951 | -10.149 | -10.489 | 1837 | 1905 | 1890 | 288 | 951 | 6813 |  | CORR | GENE | 03:28 | 03:39 | 03:37 | 624 | 105 | 10 | EXT | Аномалия находится на упругопластическом изгибе: R=696 D, максимальное растяжение на 10.8 час. | 0.94 | (c)
73574.17 | 1.75 | 1.637 | -9.69 | -9.803 | 1700 | 1713 | 1713 | 504 | 1637 | 6813 |  | CORR | AXGR | 03:06 | 03:08 | 03:08 | 162 | 26 | 12 | EXT | Аномалия находится на упругопластическом изгибе: R=710 D, максимальное растяжение на 10.8 час. | 0.9 | (c)
73574.317 | 1.897 | 1.751 | -9.543 | -9.689 | -2119 | -2076 | -2019 | 112 | 1751 | 6813 |  | CORR | GENE | 04:50 | 04:57 | 05:06 | 190 | 199 | 12 | EXT | Аномалия находится на упругопластическом изгибе: R=725 D, максимальное растяжение на 10.8 час. | 0.91 | (c)
73574.526 | 2.106 | 2.094 | -9.334 | -9.346 | 2139 | -2207 | 2212 | 0 | 2094 | 6813 |  | CORR | CIGR | 04:17 | 04:36 | 04:29 | 49 | 145 | 10 | EXT | Аномалия находится на упругопластическом изгибе: R=745 D, максимальное растяжение на 10.8 час. | 0.89 | (c)
73574.907 | 2.487 | 2.461 | -8.953 | -8.979 | 2211 | -2210 | -2192 | 0 | 2461 | 6813 |  | CORR | CIGR | 04:29 | 04:35 | 04:38 | 44 | 116 | 12 | EXT | Аномалия находится на упругопластическом изгибе: R=765 D, максимальное растяжение на 10.8 час. | 0.89 | (c)
73576.661 | 4.241 | 4.118 | -7.199 | -7.322 | 1726 | 2046 | 2049 | 0 | 4118 | 6813 |  | CORR | GENE | 03:10 | 04:02 | 04:03 | 225 | 648 | 12 | EXT | Аномалия находится на упругопластическом изгибе: R=933 D, максимальное растяжение на 10.7 час. | 0.91 | (c)
73576.796 | 4.376 | 4.285 | -7.064 | -7.155 | 2149 | 2181 | 2200 | 0 | 4285 | 6813 |  | CORR | GENE | 04:19 | 04:24 | 04:27 | 633 | 102 | 15 | EXT | Аномалия находится на упругопластическом изгибе: R=952 D, максимальное растяжение на 10.7 час. | 0.98 | (c)
73577.335 | 4.915 | 4.883 | -6.525 | -6.557 | 2028 | 2097 | 2105 | 48 | 4883 | 6813 |  | CORR | GENE | 03:59 | 04:10 | 04:12 | 52 | 155 | 13 | EXT | Аномалия находится на упругопластическом изгибе: R=967 D, максимальное растяжение на 10.7 час. | 0.89 | (c)
73577.938 | 5.518 | 4.995 | -5.922 | -6.445 | 2191 | -2206 | -2226 | 0 | 4995 | 6813 |  | CORR | GENE | 04:26 | 04:36 | 04:33 | 1091 | 89 | 10 | EXT | Аномалия находится на упругопластическом изгибе: R=967 D, максимальное растяжение на 10.6 час. | 0.96 | (c)
73578.791 | 6.371 | 6.338 | -5.069 | -5.102 | 2180 | -2168 | -2196 | 0 | 5043 | 6813 |  | CORR | GENE | 04:24 | 04:42 | 04:38 | 59 | 171 | 10 | EXT | Аномалия находится на упругопластическом изгибе: R=947 D, максимальное растяжение на 10.5 час. | 0.89 | (c)
73579.041 | 6.621 | 6.597 | -4.819 | -4.843 | -2230 | -2169 | -2173 | 0 | 4786 | 6813 |  | CORR | GENE | 04:32 | 04:42 | 04:41 | 57 | 114 | 11 | EXT | Аномалия находится на упругопластическом изгибе: R=939 D, максимальное растяжение на 10.5 час. | 0.89 | (c)
73600.608 | 6.928 | 6.912 | -4.142 | -4.158 | 1335 | 1448 | 1423 | 720 | 4125 | 6815 |  | CORR | CIGR | 03:55 | 04:14 | 04:09 | 33 | 176 | 15 | EXT | Аномалия находится на упругопластическом изгибе: R=714 D, максимальное растяжение на 7.7 час. | 0.89 | (c)
73609.671 | 4.921 | 4.796 | -6.309 | -6.434 | 1193 | 1286 | 1255 | 913 | 4796 | 6816 |  | CORR | GENE | 03:34 | 03:49 | 03:44 | 433 | 124 | 21 | EXT | Аномалия находится на упругопластическом изгибе: R=477 D, максимальное растяжение на 5.2 час. | 0.99 | (c)
73610.51 | 5.76 | 5.477 | -5.47 | -5.753 | 1154 | 1207 | 1236 | 912 | 5209 | 6816 |  | CORR | GENE | 03:28 | 03:36 | 03:41 | 544 | 165 | 15 | EXT | Аномалия находится на упругопластическом изгибе: R=452 D, максимальное растяжение на 5.2 час. | 0.97 | (c)
73612.444 | 7.694 | 7.26 | -3.536 | -3.97 | 1068 | 1213 | 1175 | 950 | 3403 | 6816 |  | CORR | GENE | 03:14 | 03:37 | 03:31 | 567 | 213 | 15 | EXT | Аномалия находится на упругопластическом изгибе: R=426 D, максимальное растяжение на 5.2 час. | 0.97 | (c)
73612.804 | 8.054 | 7.945 | -3.176 | -3.285 | 1125 | 1144 | 1190 | 976 | 2821 | 6816 |  | CORR | GENE | 03:23 | 03:26 | 03:33 | 464 | 129 | 14 | EXT | Аномалия находится на упругопластическом изгибе: R=426 D, максимальное растяжение на 5.3 час. | 0.96 | (c)
73613.594 | 8.844 | 8.797 | -2.386 | -2.433 | 1396 | 1458 | 1447 | 732 | 2370 | 6816 |  | CORR | GENE | 04:07 | 04:17 | 04:15 | 63 | 103 | 10 | EXT | Аномалия находится на упругопластическом изгибе: R=425 D, максимальное растяжение на 5.4 час. | 0.89 | (c)
73614.527 | 9.777 | 9.741 | -1.453 | -1.489 | 1227 | 1263 | 1326 | 806 | 1408 | 6816 |  | CORR | GENE | 03:40 | 03:45 | 03:55 | 81 | 197 | 12 | EXT | Аномалия находится на упругопластическом изгибе: R=426 D, максимальное растяжение на 5.5 час. | 0.89 | (c)
73616.227 | 0.247 | 0.211 | -10.793 | -10.829 | 1542 | 1681 | 1715 | 342 | 211 | 6817 |  | CORR | GENE | 02:42 | 03:05 | 03:10 | 76 | 346 | 10 | EXT | Аномалия находится на упругопластическом изгибе: R=430 D, максимальное растяжение на 5.9 час. | 0.89 | (c)
73618.602 | 2.622 | 2.61 | -8.418 | -8.43 | -2162 | -2081 | -2079 | 68 | 2610 | 6817 |  | CORR | CIGR | 04:44 | 04:58 | 04:58 | 35 | 167 | 14 | EXT | Аномалия находится на упругопластическом изгибе: R=415 D, максимальное растяжение на 6.4 час. | 0.89 | (c)
73620.757 | 4.777 | 4.703 | -6.263 | -6.337 | 1554 | 1963 | 1863 | 59 | 4703 | 6817 |  | CORR | GENE | 02:44 | 03:50 | 03:34 | 264 | 618 | 9 | EXT | Аномалия находится на упругопластическом изгибе: R=407 D, максимальное растяжение на 6.6 час. | 0.91 | (c)
73628.87 | 1.85 | 1.806 | -9.43 | -9.474 | 766 | 1016 | 939 | 766 | 1806 | 6818 |  | CORR | GENE | 03:19 | 03:60 | 03:47 | 75 | 346 | 9 | EXT | Аномалия находится на упругопластическом изгибе: R=639 D, максимальное растяжение на 6.8 час. | 0.89 | (c)
73639.447 | 1.147 | 1.132 | -10.223 | -10.238 | -2093 | -1899 | -1957 | 137 | 1132 | 6819 |  | CORR | GENE | 07:23 | 07:55 | 07:45 | 57 | 272 | 9 | EXT | Аномалия находится на упругопластическом изгибе: R=529 D, максимальное растяжение на 8.5 час. | 0.89 | (c)
73641.365 | 3.065 | 2.967 | -8.305 | -8.403 | -1945 | -1738 | -1600 | 285 | 2967 | 6819 |  | CORR | GENE | 07:47 | 08:21 | 08:43 | 134 | 690 | 10 | EXT | Аномалия находится на упругопластическом изгибе: R=548 D, максимальное растяжение на 8.7 час. | 0.9 | (c)
73641.764 | 3.464 | 3.4 | -7.906 | -7.97 | -1922 | -1738 | -1651 | 308 | 3400 | 6819 |  | CORR | GENE | 07:51 | 08:21 | 08:35 | 89 | 543 | 12 | EXT | Аномалия находится на упругопластическом изгибе: R=552 D, максимальное растяжение на 8.7 час. | 0.89 | (c)
73642.117 | 3.817 | 3.777 | -7.553 | -7.593 | -1947 | -1637 | -1707 | 284 | 3777 | 6819 |  | CORR | GENE | 07:47 | 08:37 | 08:26 | 112 | 480 | 10 | EXT | Аномалия находится на упругопластическом изгибе: R=561 D, максимальное растяжение на 8.8 час. | 0.89 | (c)
73642.556 | 4.256 | 4.222 | -7.114 | -7.148 | -2002 | -1872 | -1847 | 228 | 4222 | 6819 |  | CORR | GENE | 07:38 | 07:59 | 08:03 | 65 | 310 | 10 | EXT | Аномалия находится на упругопластическом изгибе: R=564 D, максимальное растяжение на 8.8 час. | 0.89 | (c)
73642.914 | 4.614 | 4.579 | -6.756 | -6.791 | -1877 | -1747 | -1692 | 353 | 4579 | 6819 |  | CORR | GENE | 07:58 | 08:19 | 08:28 | 64 | 370 | 10 | EXT | Аномалия находится на упругопластическом изгибе: R=566 D, максимальное растяжение на 8.8 час. | 0.89 | (c)
73643.317 | 5.017 | 4.885 | -6.353 | -6.485 | -1798 | -1748 | -1471 | 432 | 4885 | 6819 |  | CORR | GENE | 08:11 | 08:19 | 09:04 | 155 | 655 | 10 | EXT | Аномалия находится на упругопластическом изгибе: R=567 D, максимальное растяжение на 8.8 час. | 0.9 | (c)
73644.53 | 6.23 | 6.073 | -5.14 | -5.297 | -1955 | -1593 | -1632 | 275 | 5041 | 6819 |  | CORR | GENE | 07:46 | 08:44 | 08:38 | 256 | 647 | 10 | EXT | Аномалия находится на упругопластическом изгибе: R=604 D, максимальное растяжение на 8.8 час. | 0.91 | (c)
73644.805 | 6.505 | 6.479 | -4.865 | -4.891 | -1946 | -1458 | -1628 | 285 | 4772 | 6819 |  | CORR | GENE | 07:47 | 09:06 | 08:38 | 119 | 634 | 10 | EXT | Аномалия находится на упругопластическом изгибе: R=616 D, максимальное растяжение на 8.8 час. | 0.89 | (c)
73645.694 | 7.394 | 7.386 | -3.976 | -3.984 | 779 | 1251 | 1080 | 779 | 3935 | 6819 |  | CORR | CIGR | 03:07 | 04:23 | 03:56 | 49 | 603 | 11 | EXT | Аномалия находится на упругопластическом изгибе: R=649 D, максимальное растяжение на 8.8 час. | 0.89 | (c)
73646.817 | 8.517 | 8.491 | -2.853 | -2.879 | -2092 | -1885 | -1938 | 138 | 2812 | 6819 |  | CORR | GENE | 07:23 | 07:57 | 07:48 | 67 | 309 | 9 | EXT | Аномалия находится на упругопластическом изгибе: R=681 D, максимальное растяжение на 8.6 час. | 0.89 | (c)
73646.959 | 8.659 | 8.639 | -2.711 | -2.731 | 915 | 1242 | 1091 | 915 | 2661 | 6819 |  | CORR | GENE | 03:29 | 04:22 | 03:57 | 70 | 352 | 11 | EXT | Аномалия находится на упругопластическом изгибе: R=699 D, максимальное растяжение на 8.5 час. | 0.89 | (c)
73647.848 | 9.548 | 9.535 | -1.822 | -1.835 | -2187 | -2102 | -2114 | 43 | 1813 | 6819 |  | CORR | CIGR | 07:08 | 07:22 | 07:20 | 22 | 146 | 11 | EXT | Аномалия находится на упругопластическом изгибе: R=762 D, максимальное растяжение на 8.3 час. | 0.89 | (c)
73648.995 | 10.695 | 10.662 | -0.675 | -0.708 | -1203 | -1133 | -1046 | 888 | 642 | 6819 |  | CORR | GENE | 09:47 | 09:58 | 10:12 | 66 | 315 | 11 | EXT | Аномалия находится на упругопластическом изгибе: R=891 D, максимальное растяжение на 7.9 час. | 0.89 | (c)
73649.704 | 0.034 | 0.011 | -10.886 | -10.909 | 2154 | -2174 | -2155 | 0 | 11 | 6820 |  | CORR | GENE | 06:58 | 07:19 | 07:23 | 49 | 304 | 11 | EXT | Аномалия находится на упругопластическом изгибе: R=988 D, максимальное растяжение на 7.5 час. | 0.89 | (c)
73658.5 | 8.83 | 8.785 | -2.09 | -2.135 | 1935 | 1966 | 1969 | 226 | 2002 | 6820 |  | DENT | GENE | 06:23 | 06:28 | 06:28 | 133 | 69 | 0.3 | N/A | Глубина вмятины: 4 мм (0,3%). Линейка: 13 см в (879 см; 06:28 ч:мин) |  | (c)
73680.614 | 8.464 | 8.453 | -2.986 | -2.997 | 947 | 996 | 1132 | 914 | 2938 | 6822 |  | CORR | GENE | 04:12 | 04:20 | 04:42 | 59 | 369 | 9 | EXT | Аномалия находится на упругопластическом изгибе: R=531 D, максимальное растяжение на 7 час. | 0.89 | (c)
73682.394 | 10.244 | 10.013 | -1.206 | -1.437 | 2225 | -2224 | -2222 | 0 | 1093 | 6822 |  | LWAN | AXGR | 07:38 | 07:40 | 07:41 | 344 | 29 |  | EXT | Эквивалент потери металла 15%. Аномалия находится на упругопластическом изгибе: R=502 D, максимальное растяжение на 7.3 час. |  | (c)
73684.912 | 1.312 | 1.266 | -9.648 | -9.694 | -1804 | -1230 | -1354 | 427 | 1266 | 6823 |  | CORR | GENE | 07:34 | 09:06 | 08:46 | 170 | 900 | 10 | EXT | Аномалия находится на упругопластическом изгибе: R=458 D, максимальное растяжение на 7.6 час. | 0.9 | (c)
73685.102 | 1.502 | 1.477 | -9.458 | -9.483 | -910 | -829 | -846 | 781 | 1477 | 6823 |  | CORR | CIGR | 09:58 | 10:11 | 10:08 | 40 | 128 | 9 | EXT | Аномалия находится на упругопластическом изгибе: R=458 D, максимальное растяжение на 7.6 час. | 0.89 | (c)
73685.111 | 1.511 | 1.307 | -9.449 | -9.653 | 837 | 994 | 1094 | 837 | 1307 | 6823 |  | CORR | GENE | 02:40 | 03:05 | 03:22 | 238 | 513 | 12 | EXT | Аномалия находится на упругопластическом изгибе: R=458 D, максимальное растяжение на 7.6 час. | 0.91 | (c)
73685.308 | 1.708 | 1.649 | -9.252 | -9.311 | -1493 | -1239 | -1293 | 737 | 1649 | 6823 |  | CORR | GENE | 08:24 | 09:05 | 08:56 | 102 | 401 | 12 | EXT | Аномалия находится на упругопластическом изгибе: R=455 D, максимальное растяжение на 7.7 час. | 0.89 | (c)
73685.68 | 2.08 | 2.065 | -8.88 | -8.895 | -1429 | -1102 | -1237 | 801 | 2065 | 6823 |  | CORR | GENE | 08:34 | 09:27 | 09:05 | 82 | 383 | 11 | EXT | Аномалия находится на упругопластическом изгибе: R=451 D, максимальное растяжение на 7.7 час. | 0.89 | (c)
73685.722 | 2.122 | 2.02 | -8.838 | -8.94 | 684 | 928 | 906 | 684 | 2020 | 6823 |  | CORR | GENE | 02:15 | 02:55 | 02:51 | 208 | 444 | 12 | EXT | Аномалия находится на упругопластическом изгибе: R=451 D, максимальное растяжение на 7.7 час. | 0.91 | (c)
73686.067 | 2.467 | 2.41 | -8.493 | -8.55 | 541 | 705 | 819 | 541 | 2410 | 6823 |  | CORR | GENE | 01:52 | 02:19 | 02:37 | 139 | 556 | 10 | EXT | Аномалия находится на упругопластическом изгибе: R=450 D, максимальное растяжение на 7.7 час. | 0.9 | (c)
73686.109 | 2.509 | 2.482 | -8.451 | -8.478 | -1409 | -1244 | -1252 | 822 | 2482 | 6823 |  | CORR | GENE | 08:38 | 09:04 | 09:03 | 68 | 314 | 10 | EXT | Аномалия находится на упругопластическом изгибе: R=450 D, максимальное растяжение на 7.7 час. | 0.89 | (c)
73689.622 | 6.022 | 5.972 | -4.938 | -4.988 | -1339 | -980 | -1034 | 730 | 4883 | 6823 |  | CORR | GENE | 08:49 | 09:47 | 09:38 | 105 | 609 | 12 | EXT | Аномалия находится на упругопластическом изгибе: R=483 D, максимальное растяжение на 7.3 час. | 0.89 | (c)
73689.82 | 6.22 | 6.165 | -4.74 | -4.795 | 470 | 671 | 685 | 470 | 4698 | 6823 |  | CORR | GENE | 01:41 | 02:13 | 02:16 | 97 | 430 | 10 | EXT | Аномалия находится на упругопластическом изгибе: R=490 D, максимальное растяжение на 7.3 час. | 0.89 | (c)
73690.141 | 6.541 | 6.497 | -4.419 | -4.463 | 374 | 529 | 548 | 374 | 4389 | 6823 |  | CORR | GENE | 01:25 | 01:50 | 01:53 | 74 | 348 | 12 | EXT | Аномалия находится на упругопластическом изгибе: R=498 D, максимальное растяжение на 7.2 час. | 0.89 | (c)
73690.417 | 6.817 | 6.786 | -4.143 | -4.174 | -1179 | -1055 | -1022 | 864 | 4116 | 6823 |  | CORR | GENE | 09:15 | 09:35 | 09:40 | 58 | 316 | 9 | EXT | Аномалия находится на упругопластическом изгибе: R=513 D, максимальное растяжение на 7.1 час. | 0.89 | (c)
73690.892 | 7.292 | 7.252 | -3.668 | -3.708 | 463 | 721 | 711 | 463 | 3620 | 6823 |  | CORR | GENE | 01:40 | 02:21 | 02:20 | 88 | 494 | 11 | EXT | Аномалия находится на упругопластическом изгибе: R=517 D, максимальное растяжение на 7 час. | 0.89 | (c)
73691.199 | 7.599 | 7.572 | -3.361 | -3.388 | -1226 | -985 | -1035 | 843 | 3317 | 6823 |  | CORR | GENE | 09:07 | 09:46 | 09:38 | 71 | 383 | 9 | EXT | Аномалия находится на упругопластическом изгибе: R=516 D, максимальное растяжение на 7 час. | 0.89 | (c)
73691.97 | 8.37 | 8.352 | -2.59 | -2.608 | -1462 | -859 | -1085 | 709 | 2486 | 6823 |  | CORR | GENE | 08:29 | 10:06 | 09:30 | 122 | 753 | 11 | EXT | Аномалия находится на упругопластическом изгибе: R=517 D, максимальное растяжение на 6.9 час. | 0.9 | (c)
73692.455 | 8.855 | 8.809 | -2.105 | -2.151 | -1451 | -1361 | -1284 | 780 | 2084 | 6823 |  | CORR | GENE | 08:31 | 08:45 | 08:58 | 67 | 334 | 9 | EXT | Аномалия находится на упругопластическом изгибе: R=528 D, максимальное растяжение на 6.9 час. | 0.89 | (c)
73692.816 | 9.216 | 9.177 | -1.744 | -1.783 | -1538 | -1154 | -1220 | 692 | 1677 | 6823 |  | CORR | GENE | 08:17 | 09:19 | 09:08 | 106 | 635 | 10 | EXT | Аномалия находится на упругопластическом изгибе: R=537 D, максимальное растяжение на 6.9 час. | 0.89 | (c)
73693.276 | 9.676 | 9.63 | -1.284 | -1.33 | -1776 | -1529 | -1524 | 454 | 1227 | 6823 |  | CORR | GENE | 07:38 | 08:18 | 08:19 | 103 | 505 | 9 | EXT | Аномалия находится на упругопластическом изгибе: R=559 D, максимальное растяжение на 6.9 час. | 0.89 | (c)
73694.036 | 10.436 | 10.234 | -0.524 | -0.726 | -1503 | -1303 | -1285 | 728 | 496 | 6823 |  | CORR | GENE | 08:22 | 08:55 | 08:58 | 230 | 436 | 10 | EXT | Аномалия находится на упругопластическом изгибе: R=609 D, максимальное растяжение на 6.9 час. | 0.91 | (c)
73694.254 | 10.654 | 10.611 | -0.306 | -0.349 | 1271 | 1478 | 1470 | 561 | 292 | 6823 |  | CORR | GENE | 03:50 | 04:23 | 04:22 | 57 | 398 | 11 | EXT | Аномалия находится на упругопластическом изгибе: R=629 D, максимальное растяжение на 6.9 час. | 0.89 | (c)
73694.379 | 10.779 | 10.606 | -0.181 | -0.354 | -1402 | -1171 | -1269 | 828 | 46 | 6823 |  | CORR | GENE | 08:39 | 09:16 | 09:00 | 308 | 266 | 12 | EXT | Аномалия находится на упругопластическом изгибе: R=629 D, максимальное растяжение на 6.9 час. | 0.93 | (c)
73695.448 | 0.888 | 0.62 | -10.232 | -10.5 | 549 | 575 | 573 | 549 | 620 | 6824 |  | CORR | AXGR | 03:26 | 03:30 | 03:30 | 343 | 48 | 14 | EXT | Аномалия находится на упругопластическом изгибе: R=731 D, максимальное растяжение на 7 час. | 0.94 | (c)
73697.48 | 2.92 | 2.868 | -8.2 | -8.252 | -2004 | -1481 | -1650 | 227 | 2868 | 6824 |  | CORR | GENE | 08:34 | 09:58 | 09:31 | 144 | 708 | 11 | EXT |  | 0.9 | (c)
73698.586 | 4.026 | 3.917 | -7.094 | -7.203 | 140 | 521 | 663 | 140 | 3917 | 6824 |  | CORR | GENE | 02:20 | 03:22 | 03:45 | 176 | 1046 | 13 | EXT |  | 0.91 | (c)
73699.322 | 4.762 | 4.731 | -6.358 | -6.389 | 619 | 869 | 862 | 619 | 4731 | 6824 |  | CORR | GENE | 03:37 | 04:18 | 04:17 | 76 | 486 | 12 | EXT |  | 0.89 | (c)
73700.188 | 5.628 | 5.531 | -5.492 | -5.589 | 170 | 300 | 454 | 170 | 5401 | 6824 |  | CORR | GENE | 02:25 | 02:46 | 03:11 | 188 | 568 | 13 | EXT |  | 0.91 | (c)
73700.758 | 6.198 | 6.188 | -4.922 | -4.932 | -240 | 151 | 228 | 0 | 4718 | 6824 |  | CORR | GENE | 01:19 | 02:22 | 02:34 | 214 | 936 | 10 | EXT |  | 0.91 | (c)
73707.256 | 1.576 | 1.469 | -9.559 | -9.666 | 1488 | 1865 | 1802 | 115 | 1469 | 6825 |  | CORR | GENE | 02:22 | 03:23 | 03:12 | 127 | 628 | 12 | EXT |  | 0.9 | (c)
73707.27 | 1.59 | 1.538 | -9.545 | -9.597 | -165 | -113 | -76 | 0 | 1538 | 6825 |  | DENT | GENE | 09:55 | 10:03 | 10:09 | 90 | 179 | 0.2 | N/A | Глубина вмятины: 3 мм (0,2%). Линейка: 9 см в (154 см; 10:03 ч:мин) Аномалия находится вблизи продольного шва. Аномалия находится вблизи дефекта потери металла. |  | (c)
73707.293 | 1.613 | 1.585 | -9.522 | -9.55 | -216 | -94 | -60 | 0 | 1585 | 6825 |  | CORR | GENE | 09:47 | 10:06 | 10:12 | 58 | 313 | 9 | EXT |  | 0.89 | (c)
73707.342 | 1.662 | 1.601 | -9.473 | -9.534 | 223 | 319 | 272 | 223 | 1601 | 6825 |  | CORR | GENE | 10:58 | 11:13 | 11:05 | 81 | 98 | 10 | EXT |  | 0.89 | (c)
73708.022 | 2.342 | 2.154 | -8.793 | -8.981 | 1615 | 1704 | 1701 | 444 | 2154 | 6825 |  | CORR | GENE | 02:42 | 02:57 | 02:56 | 233 | 171 | 20 | EXT |  | 0.94 | (c)
73708.45 | 2.77 | 2.755 | -8.365 | -8.38 | 1609 | 1641 | 1657 | 526 | 2755 | 6825 |  | CORR | CIGR | 02:41 | 02:46 | 02:49 | 28 | 96 | 14 | EXT |  | 0.89 | (c)
73708.745 | 3.065 | 2.997 | -8.07 | -8.138 | 1655 | 1767 | 1930 | 26 | 2997 | 6825 |  | CORR | GENE | 02:49 | 03:07 | 03:33 | 173 | 550 | 11 | EXT |  | 0.9 | (c)
73709.583 | 3.903 | 3.629 | -7.232 | -7.506 | 1077 | 1274 | 1554 | 199 | 3629 | 6825 |  | CORR | GENE | 01:15 | 01:47 | 02:32 | 307 | 955 | 14 | EXT |  | 0.94 | (c)
73710.296 | 4.616 | 4.557 | -6.519 | -6.578 | 1574 | 1810 | 1847 | 110 | 4557 | 6825 |  | CORR | GENE | 02:36 | 03:14 | 03:20 | 108 | 547 | 15 | EXT |  | 0.9 | (c)
73710.373 | 4.693 | 4.667 | -6.442 | -6.468 | 1223 | 1336 | 1331 | 792 | 4667 | 6825 |  | CORR | GENE | 01:39 | 01:57 | 01:56 | 66 | 215 | 14 | EXT |  | 0.89 | (c)
73711.531 | 5.851 | 5.791 | -5.284 | -5.344 | -929 | -266 | -467 | 5 | 5172 | 6825 |  | CORR | GENE | 07:52 | 09:39 | 09:06 | 172 | 924 | 9 | EXT |  | 0.9 | (c)
73712.311 | 6.631 | 6.582 | -4.504 | -4.553 | -736 | -273 | -370 | 5 | 4412 | 6825 |  | CORR | GENE | 08:23 | 09:37 | 09:22 | 141 | 731 | 9 | EXT |  | 0.9 | (c)
73713.14 | 7.46 | 7.362 | -3.675 | -3.773 | -1210 | -562 | -612 | 15 | 3550 | 6825 |  | CORR | GENE | 07:06 | 08:51 | 08:43 | 223 | 1195 | 9 | EXT |  | 0.91 | (c)
73713.592 | 7.912 | 7.812 | -3.223 | -3.323 | 1234 | 1312 | 1601 | 262 | 3207 | 6825 |  | CORR | GENE | 01:41 | 01:53 | 02:40 | 116 | 735 | 11 | EXT |  | 0.89 | (c)
73713.986 | 8.306 | 8.29 | -2.829 | -2.845 | -287 | -240 | -215 | 142 | 2812 | 6825 |  | CORR | CIGR | 09:35 | 09:43 | 09:47 | 33 | 146 | 9 | EXT |  | 0.89 | (c)
73714.769 | 9.089 | 9.02 | -2.046 | -2.115 | 2044 | 2113 | 2142 | 0 | 1965 | 6825 |  | CORR | GENE | 03:51 | 04:03 | 04:07 | 150 | 196 | 9 | EXT |  | 0.9 | (c)
73714.824 | 9.144 | 9.062 | -1.991 | -2.073 | 1484 | 1689 | 1709 | 298 | 1950 | 6825 |  | CORR | GENE | 02:21 | 02:54 | 02:57 | 123 | 449 | 15 | EXT |  | 0.9 | (c)
73715.037 | 9.357 | 9.334 | -1.778 | -1.801 | 1649 | 1943 | 1858 | 163 | 1734 | 6825 |  | CORR | GENE | 02:48 | 03:35 | 03:22 | 67 | 419 | 14 | EXT |  | 0.89 | (c)
73715.601 | 9.921 | 9.904 | -1.214 | -1.231 | 1933 | 2063 | 2016 | 131 | 1202 | 6825 |  | CORR | CIGR | 03:33 | 03:55 | 03:47 | 29 | 167 | 12 | EXT |  | 0.89 | (c)
73715.698 | 10.018 | 9.989 | -1.117 | -1.146 | 1375 | 1549 | 1510 | 585 | 1079 | 6825 |  | CORR | GENE | 02:03 | 02:32 | 02:25 | 67 | 271 | 13 | EXT |  | 0.89 | (c)
73715.823 | 10.143 | 10.116 | -0.992 | -1.019 | -590 | -378 | -444 | 297 | 975 | 6825 |  | CORR | CIGR | 08:46 | 09:21 | 09:10 | 44 | 293 | 15 | EXT |  | 0.89 | (c)
73715.96 | 10.28 | 10.103 | -0.855 | -1.032 | 856 | 1091 | 1427 | 233 | 810 | 6825 |  | CORR | GENE | 00:40 | 01:18 | 02:12 | 222 | 1141 | 10 | EXT |  | 0.91 | (c)
73716.118 | 10.438 | 10.347 | -0.697 | -0.788 | 1765 | 1969 | 2020 | 0 | 655 | 6825 |  | CORR | GENE | 03:06 | 03:39 | 03:48 | 133 | 511 | 9 | EXT |  | 0.89 | (c)
73716.247 | 10.567 | 10.484 | -0.568 | -0.651 | -466 | -158 | -215 | 0 | 532 | 6825 |  | CORR | GENE | 09:06 | 09:56 | 09:47 | 119 | 502 | 10 | EXT |  | 0.89 | (c)
73716.362 | 10.682 | 10.64 | -0.453 | -0.495 | 2118 | 2174 | 2211 | 0 | 434 | 6825 |  | CORR | GENE | 04:03 | 04:13 | 04:18 | 61 | 185 | 10 | EXT |  | 0.89 | (c)
73716.398 | 10.718 | 10.699 | -0.417 | -0.436 | 1822 | 1897 | 1896 | 261 | 411 | 6825 |  | CORR | CIGR | 03:16 | 03:28 | 03:28 | 25 | 148 | 10 | EXT |  | 0.89 | (c)
73716.732 | 11.052 | 11.03 | -0.083 | -0.105 | -356 | -160 | -170 | 0 | 42 | 6825 |  | CORR | GENE | 09:24 | 09:56 | 09:54 | 63 | 373 | 15 | EXT |  | 0.89 | (c)
73729.633 | 0.043 | 0.023 | -10.2 | -10.22 | -377 | -249 | -263 | 150 | 23 | 6828 |  | CORR | CIGR | 08:09 | 08:29 | 08:27 | 38 | 227 | 13 | EXT |  | 0.89 | (c)
73729.815 | 0.225 | 0.199 | -10.018 | -10.044 | -1960 | -1812 | -1815 | 271 | 199 | 6828 |  | CORR | CIGR | 03:53 | 04:17 | 04:17 | 27 | 290 | 14 | EXT |  | 0.89 | (c)
73730.177 | 0.587 | 0.551 | -9.656 | -9.692 | -2151 | -1723 | -1815 | 80 | 551 | 6828 |  | CORR | GENE | 03:22 | 04:31 | 04:17 | 142 | 671 | 12 | EXT |  | 0.9 | (c)
73730.825 | 1.235 | 1.223 | -9.008 | -9.02 | -2094 | -2059 | -2060 | 136 | 1223 | 6828 |  | CORR | CIGR | 03:31 | 03:37 | 03:37 | 24 | 68 | 15 | EXT |  | 0.89 | (c)
73730.993 | 1.403 | 1.326 | -8.84 | -8.917 | 2224 | -2213 | -2204 | 0 | 1326 | 6828 |  | CORR | GENE | 03:08 | 03:12 | 03:14 | 131 | 67 | 15 | EXT |  | 0.9 | (c)
73731.086 | 1.496 | 1.48 | -8.747 | -8.763 | 1904 | 2185 | 2062 | 11 | 1480 | 6828 |  | CORR | GENE | 02:17 | 03:02 | 02:42 | 72 | 316 | 11 | EXT |  | 0.89 | (c)
73734.602 | 5.012 | 4.99 | -5.231 | -5.253 | -121 | -66 | -51 | 0 | 4990 | 6828 |  | CORR | CIGR | 08:50 | 08:59 | 09:01 | 35 | 140 | 12 | EXT |  | 0.89 | (c)
73735.188 | 5.598 | 5.52 | -4.645 | -4.723 | -652 | -508 | -350 | 49 | 4606 | 6828 |  | CORR | GENE | 07:24 | 07:47 | 08:13 | 117 | 603 | 13 | EXT |  | 0.9 | (c)
73771.816 | 9.491 | 0.22 | -1.909 | -11.18 | -11 | 41 | 44 | 0 | 220 | 6831 |  | LWAN | GENE | 08:53 | 09:01 | 09:02 | 10907 | 110 |  | EXT | Эквивалент потери металла 11%. |  | (c)
73775.066 | 1.341 | 1.322 | -10.379 | -10.398 | 1728 | 1759 | 1780 | 1728 | 1322 | 6832 |  | CORR | CIGR | 07:59 | 08:04 | 08:07 | 37 | 103 | 15 | EXT | Аномалия находится на отводе. | 0.89 | (c)
73775.319 | 1.594 | 1.51 | -10.126 | -10.21 | 1429 | 1556 | 1622 | 1429 | 1510 | 6832 |  | DENT | GENE | 07:10 | 07:31 | 07:42 | 157 | 386 | 0.4 | N/A | Глубина вмятины: 5 мм (0,4%). Линейка: 16 см в (151 см; 07:31 ч:мин) Аномалия находится на отводе. |  | (c)
73836.314 | 5.759 | 5.688 | -5.371 | -5.442 | 1915 | 1931 | 1935 | 276 | 5307 | 6838 |  | CORR | AXGR | 05:45 | 05:47 | 05:48 | 135 | 39 | 9 | EXT |  | 0.89 | (c)
73959.783 | 5.138 | 5.116 | -5.842 | -5.864 | -1325 | -1302 | -1304 | 906 | 5116 | 6849 |  | DENT | PITT | 10:17 | 10:21 | 10:20 | 42 | 42 | 0.2 | N/A | Глубина вмятины: 3 мм (0,2%). Линейка: 4 см в (512 см; 10:21 ч:мин) |  | (c)
73964.097 | 9.452 | 9.438 | -1.528 | -1.542 | 1240 | 1288 | 1284 | 903 | 1513 | 6849 |  | CORR | CIGR | 05:11 | 05:19 | 05:18 | 29 | 87 | 10 | EXT |  | 0.89 | (c)
73965.764 | 0.139 | 0.134 | -11.191 | -11.196 | 2024 | 2212 | 2165 | 0 | 134 | 6850 |  | CORR | CIGR | 04:24 | 04:54 | 04:46 | 34 | 281 | 11 | EXT |  | 0.89 | (c)
73966.068 | 0.443 | 0.193 | -10.887 | -11.137 | 2141 | 2188 | 2176 | 19 | 193 | 6850 |  | CORR | GENE | 04:42 | 04:50 | 04:48 | 355 | 70 | 11 | EXT |  | 0.93 | (c)
73969.89 | 4.265 | 4.265 | -7.065 | -7.065 | 1801 | 2154 | 2034 | 0 | 4265 | 6850 |  | CORR | GENE | 03:48 | 04:44 | 04:25 | 76 | 465 | 10 | EXT |  | 0.89 | (c)
73974.082 | 8.457 | 8.376 | -2.873 | -2.954 | 1873 | 2156 | 2079 | 0 | 2842 | 6850 |  | CORR | GENE | 03:59 | 04:45 | 04:32 | 112 | 413 | 9 | EXT |  | 0.89 | (c)
73994.689 | 6.204 | 6.179 | -5.366 | -5.391 | 759 | 783 | 788 | 759 | 5348 | 6852 |  | CORR | PITT | 03:59 | 04:02 | 04:03 | 43 | 57 | 29 | EXT | Аномалия находится на упругопластическом изгибе: R=658 D, максимальное растяжение на 6.1 час. | 0.89 | (c)
74073.417 | 4.352 | 4.308 | -7.128 | -7.172 | -2151 | -1992 | -1995 | 79 | 4308 | 6859 |  | CORR | GENE | 03:47 | 04:12 | 04:12 | 73 | 313 | 9 | EXT |  | 0.89 | (c)
74073.572 | 4.507 | 4.494 | -6.973 | -6.986 | -2014 | -1917 | -1934 | 217 | 4494 | 6859 |  | CORR | CIGR | 04:09 | 04:24 | 04:22 | 25 | 160 | 10 | EXT |  | 0.89 | (c)
74082.039 | 1.494 | 1.46 | -10.026 | -10.06 | -749 | -574 | -595 | 440 | 1460 | 6860 |  | CORR | GENE | 08:26 | 08:54 | 08:51 | 83 | 310 | 11 | EXT |  | 0.89 | (c)
74085.111 | 4.566 | 4.549 | -6.954 | -6.971 | -2131 | -1995 | -2032 | 99 | 4549 | 6860 |  | CORR | GENE | 04:43 | 05:05 | 04:59 | 56 | 199 | 10 | EXT |  | 0.89 | (c)
74086.42 | 5.875 | 5.831 | -5.645 | -5.689 | -1052 | -889 | -859 | 666 | 5614 | 6860 |  | CORR | GENE | 07:37 | 08:03 | 08:08 | 75 | 386 | 9 | EXT |  | 0.89 | (c)
74089.121 | 8.576 | 8.556 | -2.944 | -2.964 | 2122 | 2215 | 2229 | 0 | 2905 | 6860 |  | CORR | GENE | 04:09 | 04:24 | 04:27 | 59 | 215 | 10 | EXT |  | 0.89 | (c)
74089.599 | 9.054 | 9.023 | -2.466 | -2.497 | -1124 | -919 | -955 | 786 | 2425 | 6860 |  | CORR | GENE | 07:25 | 07:58 | 07:53 | 72 | 338 | 10 | EXT |  | 0.89 | (c)
74089.911 | 9.366 | 9.351 | -2.154 | -2.169 | 2045 | 2136 | 2136 | 5 | 2133 | 6860 |  | CORR | CIGR | 03:57 | 04:11 | 04:11 | 36 | 181 | 12 | EXT |  | 0.89 | (c)
74090.015 | 9.47 | 9.435 | -2.05 | -2.085 | -1233 | -1062 | -1041 | 849 | 2003 | 6860 |  | CORR | GENE | 07:08 | 07:35 | 07:39 | 82 | 384 | 11 | EXT |  | 0.89 | (c)
74090.262 | 9.717 | 9.71 | -1.803 | -1.81 | 1924 | 2085 | 2037 | 80 | 1754 | 6860 |  | CORR | GENE | 03:37 | 04:03 | 03:56 | 56 | 227 | 11 | EXT |  | 0.89 | (c)
74091.238 | 10.693 | 10.658 | -0.827 | -0.862 | -1144 | -1144 | -1011 | 877 | 809 | 6860 |  | CORR | GENE | 07:22 | 07:22 | 07:44 | 53 | 267 | 10 | EXT |  | 0.89 | (c)
74091.687 | 11.142 | 11.105 | -0.378 | -0.415 | -1111 | -805 | -941 | 771 | 329 | 6860 |  | CORR | GENE | 07:27 | 08:17 | 07:55 | 86 | 340 | 9 | EXT |  | 0.89 | (c)
74092.154 | 0.089 | 0.055 | -11.121 | -11.155 | -1355 | -727 | -976 | 597 | 55 | 6861 |  | CORR | GENE | 06:24 | 08:06 | 07:25 | 95 | 758 | 14 | EXT |  | 0.89 | (c)
74092.47 | 0.405 | 0.278 | -10.805 | -10.932 | -1217 | -634 | -845 | 474 | 278 | 6861 |  | CORR | GENE | 06:46 | 08:21 | 07:46 | 208 | 743 | 13 | EXT |  | 0.91 | (c)
74092.771 | 0.706 | 0.51 | -10.504 | -10.7 | -1059 | -663 | -753 | 446 | 510 | 6861 |  | CORR | GENE | 07:12 | 08:16 | 08:01 | 258 | 613 | 11 | EXT |  | 0.92 | (c)
74093.184 | 1.119 | 1.11 | -10.091 | -10.1 | -998 | -733 | -847 | 696 | 1110 | 6861 |  | CORR | GENE | 07:22 | 08:05 | 07:46 | 64 | 302 | 11 | EXT |  | 0.89 | (c)
74093.567 | 1.502 | 1.433 | -9.708 | -9.777 | -799 | -556 | -513 | 228 | 1433 | 6861 |  | CORR | GENE | 07:54 | 08:33 | 08:40 | 107 | 571 | 11 | EXT |  | 0.89 | (c)
74093.657 | 1.592 | 1.58 | -9.618 | -9.63 | -761 | -719 | -710 | 658 | 1580 | 6861 |  | CORR | CIGR | 08:00 | 08:07 | 08:08 | 28 | 103 | 12 | EXT |  | 0.89 | (c)
74093.758 | 1.693 | 1.685 | -9.517 | -9.525 | -888 | -697 | -733 | 578 | 1685 | 6861 |  | CORR | CIGR | 07:40 | 08:10 | 08:05 | 35 | 310 | 14 | EXT |  | 0.89 | (c)
74093.977 | 1.912 | 1.857 | -9.298 | -9.353 | -986 | -672 | -793 | 600 | 1857 | 6861 |  | CORR | GENE | 07:24 | 08:14 | 07:55 | 162 | 386 | 12 | EXT |  | 0.9 | (c)
74094.373 | 2.308 | 2.281 | -8.902 | -8.929 | -765 | -673 | -674 | 583 | 2281 | 6861 |  | CORR | CIGR | 07:59 | 08:14 | 08:14 | 42 | 182 | 14 | EXT |  | 0.89 | (c)
74094.765 | 2.7 | 2.65 | -8.51 | -8.56 | -742 | -565 | -516 | 290 | 2650 | 6861 |  | CORR | GENE | 08:03 | 08:32 | 08:40 | 91 | 452 | 15 | EXT |  | 0.89 | (c)
74095.574 | 3.509 | 3.425 | -7.701 | -7.785 | -649 | -573 | -379 | 109 | 3425 | 6861 |  | CORR | GENE | 08:18 | 08:30 | 09:02 | 89 | 540 | 12 | EXT |  | 0.89 | (c)
74095.951 | 3.886 | 3.787 | -7.324 | -7.423 | -964 | -540 | -658 | 352 | 3787 | 6861 |  | CORR | GENE | 07:27 | 08:36 | 08:17 | 252 | 612 | 9 | EXT |  | 0.91 | (c)
74104.03 | 0.755 | 0.736 | -0.725 | -0.744 | -459 | -35 | -198 | 0 | 641 | 6862 |  | CORR | GENE | 08:12 | 09:21 | 08:54 | 103 | 522 | 10 | EXT |  | 0.89 | (c)
74105.553 | 0.798 | 0.784 | -8.252 | -8.266 | 2026 | 2121 | 2120 | 16 | 784 | 6863 |  | CORR | CIGR | 02:54 | 03:09 | 03:09 | 36 | 189 | 11 | EXT |  | 0.89 | (c)
74106.797 | 2.042 | 2.021 | -7.008 | -7.029 | -667 | -389 | -409 | 152 | 2021 | 6863 |  | CORR | GENE | 07:39 | 08:24 | 08:20 | 79 | 515 | 9 | EXT |  | 0.89 | (c)
74107.05 | 2.295 | 2.285 | -6.755 | -6.765 | -661 | -608 | -594 | 527 | 2285 | 6863 |  | CORR | CIGR | 07:40 | 07:48 | 07:51 | 29 | 134 | 10 | EXT |  | 0.89 | (c)
74107.257 | 2.502 | 2.419 | -6.548 | -6.631 | -484 | -340 | -391 | 299 | 2419 | 6863 |  | CORR | GENE | 08:08 | 08:32 | 08:23 | 112 | 185 | 9 | EXT |  | 0.89 | (c)
74108.773 | 4.018 | 3.997 | -5.032 | -5.053 | 220 | 291 | 312 | 220 | 3997 | 6863 |  | CORR | CIGR | 10:02 | 10:13 | 10:17 | 44 | 184 | 10 | EXT |  | 0.89 | (c)
74115.654 | 1.849 | 1.835 | -9.521 | -9.535 | -173 | -16 | -76 | 0 | 1835 | 6864 |  | CORR | CIGR | 09:19 | 09:44 | 09:34 | 46 | 193 | 10 | EXT |  | 0.89 | (c)
74116.07 | 2.265 | 2.249 | -9.105 | -9.121 | -490 | -54 | -238 | 0 | 2249 | 6864 |  | CORR | GENE | 08:27 | 09:38 | 09:08 | 112 | 503 | 9 | EXT |  | 0.89 | (c)
74120.305 | 6.5 | 6.413 | -4.87 | -4.957 | -2213 | -2187 | -2179 | 18 | 4797 | 6864 |  | CORR | GENE | 03:49 | 03:53 | 03:55 | 160 | 68 | 9 | EXT |  | 0.9 | (c)
74120.654 | 6.849 | 6.801 | -4.521 | -4.569 | 2217 | 2225 | 2227 | 0 | 4458 | 6864 |  | CORR | AXGR | 03:44 | 03:45 | 03:46 | 111 | 19 | 11 | EXT |  | 0.89 | (c)
74120.662 | 6.857 | 6.849 | -4.513 | -4.521 | -2182 | -2066 | -1968 | 48 | 4489 | 6864 |  | CORR | CIGR | 03:54 | 04:13 | 04:29 | 32 | 429 | 11 | EXT |  | 0.89 | (c)
74121.068 | 7.263 | 7.195 | -4.107 | -4.175 | -2206 | -2178 | -2128 | 25 | 4102 | 6864 |  | CORR | GENE | 03:50 | 03:55 | 04:03 | 73 | 156 | 14 | EXT |  | 0.89 | (c)
74121.144 | 7.339 | 7.321 | -4.031 | -4.049 | -2029 | -1984 | -1992 | 201 | 4021 | 6864 |  | CORR | CIGR | 04:19 | 04:26 | 04:25 | 28 | 75 | 10 | EXT |  | 0.89 | (c)
74121.876 | 8.071 | 7.986 | -3.299 | -3.384 | -2138 | -2047 | -2077 | 93 | 3086 | 6864 |  | CORR | GENE | 04:01 | 04:16 | 04:11 | 298 | 121 | 17 | EXT |  | 0.94 | (c)
74122.791 | 8.986 | 8.815 | -2.384 | -2.555 | -2205 | -2187 | -2161 | 25 | 2336 | 6864 |  | CORR | GENE | 03:51 | 03:53 | 03:58 | 219 | 89 | 15 | EXT |  | 0.92 | (c)
74123.51 | 9.705 | 9.624 | -1.665 | -1.746 | -2190 | -2144 | -2153 | 40 | 1611 | 6864 |  | CORR | GENE | 03:53 | 04:00 | 03:59 | 135 | 74 | 12 | EXT |  | 0.9 | (c)
74124.261 | 10.456 | 10.41 | -0.914 | -0.96 | -2197 | -2067 | -2123 | 33 | 506 | 6864 |  | CORR | GENE | 03:52 | 04:13 | 04:04 | 454 | 148 | 11 | EXT |  | 0.94 | (c)
74124.905 | 11.1 | 11.085 | -0.27 | -0.285 | -2114 | -2039 | -2026 | 116 | 261 | 6864 |  | CORR | CIGR | 04:05 | 04:17 | 04:19 | 24 | 177 | 11 | EXT |  | 0.89 | (c)
74125.19 | 0.015 | 0.005 | -11.485 | -11.495 | -2082 | -1974 | -1945 | 1808 | 5 | 6865 |  | CORR | CIGR | 03:48 | 04:05 | 04:10 | 34 | 274 | 15 | EXT |  | 0.89 | (c)
74125.213 | 0.038 | 0.021 | -11.462 | -11.479 | 1992 | 2136 | 2148 | 1992 | 21 | 6865 |  | CORR | GENE | 02:45 | 03:09 | 03:11 | 122 | 313 | 14 | EXT |  | 0.9 | (c)
74126.433 | 1.258 | 1.12 | -10.242 | -10.38 | 2117 | 2152 | 2154 | 2117 | 1120 | 6865 |  | CORR | GENE | 03:06 | 03:11 | 03:12 | 310 | 73 | 10 | EXT |  | 0.92 | (c)
74127.986 | 2.811 | 2.726 | -8.689 | -8.774 | -1925 | -1758 | -1820 | 1716 | 2726 | 6865 |  | CORR | GENE | 04:13 | 04:40 | 04:30 | 100 | 209 | 15 | EXT |  | 0.9 | (c)
74138.259 | 1.584 | 1.501 | -9.416 | -9.499 | -828 | -802 | -801 | 774 | 1501 | 6866 |  | DENT | GENE | 11:24 | 11:28 | 11:28 | 123 | 54 | 0.4 | N/A | Глубина вмятины: 5 мм (0,4%). Линейка: 12 см в (150 см; 11:28 ч:мин) |  | (c)
74142.586 | 5.911 | 5.9 | -5.089 | -5.1 | 540 | 602 | 587 | 540 | 5071 | 6866 |  | CORR | CIGR | 03:05 | 03:15 | 03:13 | 29 | 94 | 12 | EXT |  | 0.89 | (c)
74150.637 | 2.962 | 2.919 | -7.888 | -7.931 | 920 | 1002 | 1053 | 920 | 2919 | 6867 |  | CORR | GENE | 03:04 | 03:17 | 03:25 | 61 | 266 | 10 | EXT |  | 0.89 | (c)
74152.23 | 4.555 | 4.463 | -6.295 | -6.387 | 955 | 1115 | 1280 | 626 | 4463 | 6867 |  | CORR | GENE | 03:09 | 03:35 | 04:02 | 120 | 649 | 10 | EXT |  | 0.89 | (c)
74152.682 | 5.007 | 4.881 | -5.843 | -5.969 | 928 | 1372 | 1358 | 442 | 4881 | 6867 |  | CORR | GENE | 03:05 | 04:17 | 04:15 | 201 | 860 | 10 | EXT |  | 0.9 | (c)
74154.07 | 6.395 | 6.212 | -4.455 | -4.638 | 1157 | 1285 | 1263 | 862 | 4352 | 6867 |  | CORR | GENE | 03:42 | 04:03 | 03:59 | 286 | 211 | 18 | EXT |  | 0.94 | (c)
74154.287 | 6.612 | 6.563 | -4.238 | -4.287 | 1250 | 1454 | 1540 | 401 | 4195 | 6867 |  | CORR | GENE | 03:57 | 04:30 | 04:44 | 92 | 579 | 10 | EXT |  | 0.89 | (c)
74154.658 | 6.983 | 6.69 | -3.867 | -4.16 | 1200 | 1421 | 1331 | 768 | 3366 | 6867 |  | CORR | GENE | 03:49 | 04:25 | 04:10 | 794 | 263 | 9 | EXT |  | 0.94 | (c)
74155.268 | 7.593 | 7.583 | -3.257 | -3.267 | -2091 | -1766 | -1910 | 139 | 3196 | 6867 |  | CORR | GENE | 06:58 | 07:50 | 07:27 | 71 | 364 | 10 | EXT |  | 0.89 | (c)
74155.961 | 8.286 | 8.268 | -2.564 | -2.582 | 957 | 1097 | 1085 | 957 | 2528 | 6867 |  | CORR | GENE | 03:10 | 03:32 | 03:30 | 54 | 256 | 12 | EXT |  | 0.89 | (c)
74156.386 | 8.711 | 8.697 | -2.139 | -2.153 | 1379 | 1506 | 1477 | 656 | 2122 | 6867 |  | CORR | CIGR | 04:18 | 04:38 | 04:34 | 31 | 195 | 10 | EXT |  | 0.89 | (c)
74156.705 | 9.03 | 8.965 | -1.82 | -1.885 | 1295 | 1511 | 1509 | 507 | 1730 | 6867 |  | CORR | GENE | 04:04 | 04:39 | 04:39 | 155 | 428 | 12 | EXT |  | 0.9 | (c)
74157.039 | 9.364 | 9.345 | -1.486 | -1.505 | 1061 | 1370 | 1245 | 801 | 1441 | 6867 |  | CORR | GENE | 03:27 | 04:16 | 03:56 | 64 | 368 | 15 | EXT |  | 0.89 | (c)
74157.503 | 9.828 | 9.734 | -1.022 | -1.116 | 905 | 1512 | 1431 | 274 | 893 | 6867 |  | CORR | GENE | 03:01 | 04:39 | 04:26 | 223 | 1052 | 9 | EXT |  | 0.91 | (c)
74157.523 | 9.848 | 9.461 | -1.002 | -1.389 | 2219 | -2191 | -2202 | 0 | 135 | 6867 |  | CORR | GENE | 06:33 | 06:42 | 06:40 | 1254 | 81 | 12 | EXT |  | 0.98 | (c)
74160.796 | 2.271 | 2.253 | -9.159 | -9.177 | 1342 | 1433 | 1409 | 754 | 2253 | 6868 |  | CORR | GENE | 02:25 | 02:40 | 02:36 | 57 | 135 | 10 | EXT |  | 0.89 | (c)
74162.735 | 4.21 | 4.167 | -7.22 | -7.263 | 1422 | 1570 | 1651 | 352 | 4167 | 6868 |  | CORR | GENE | 02:38 | 03:02 | 03:15 | 69 | 457 | 10 | EXT |  | 0.89 | (c)
74164.834 | 6.309 | 6.22 | -5.121 | -5.21 | 1407 | 1574 | 1569 | 500 | 5090 | 6868 |  | CORR | GENE | 02:35 | 03:02 | 03:02 | 120 | 323 | 11 | EXT |  | 0.89 | (c)
74166.539 | 8.014 | 7.854 | -3.416 | -3.576 | -1353 | -1350 | -902 | 452 | 3409 | 6868 |  | CORR | GENE | 07:10 | 07:11 | 08:23 | 167 | 901 | 10 | EXT |  | 0.9 | (c)
74166.932 | 8.407 | 8.307 | -3.023 | -3.123 | -1268 | -1185 | -991 | 715 | 3020 | 6868 |  | CORR | GENE | 07:24 | 07:37 | 08:08 | 103 | 553 | 10 | EXT |  | 0.89 | (c)
74167.575 | 9.05 | 8.975 | -2.38 | -2.455 | 1653 | 1863 | 1790 | 304 | 2266 | 6868 |  | CORR | GENE | 03:15 | 03:49 | 03:37 | 189 | 274 | 10 | EXT |  | 0.9 | (c)
74167.797 | 9.272 | 9.16 | -2.158 | -2.27 | -1574 | -1369 | -1275 | 657 | 2146 | 6868 |  | CORR | GENE | 06:34 | 07:07 | 07:23 | 124 | 597 | 12 | EXT |  | 0.9 | (c)
74167.978 | 9.453 | 9.319 | -1.977 | -2.111 | 1370 | 1978 | 1782 | 37 | 1856 | 6868 |  | CORR | GENE | 02:29 | 04:08 | 03:36 | 255 | 824 | 15 | EXT |  | 0.93 | (c)
74168.076 | 9.551 | 9.484 | -1.879 | -1.946 | -1494 | -976 | -1064 | 633 | 1770 | 6868 |  | CORR | GENE | 06:47 | 08:11 | 07:57 | 176 | 861 | 9 | EXT |  | 0.9 | (c)
74168.362 | 9.837 | 9.764 | -1.593 | -1.666 | 1790 | 1968 | 2049 | 0 | 1564 | 6868 |  | CORR | GENE | 03:37 | 04:06 | 04:19 | 102 | 519 | 10 | EXT |  | 0.89 | (c)
74168.651 | 10.126 | 10.109 | -1.304 | -1.321 | 1450 | 2145 | 1817 | 46 | 1126 | 6868 |  | CORR | GENE | 02:42 | 04:35 | 03:42 | 195 | 735 | 10 | EXT |  | 0.9 | (c)
74170.064 | 0.109 | 0.093 | -11.321 | -11.337 | -1861 | -1567 | -1652 | 369 | 93 | 6869 |  | CORR | GENE | 08:28 | 09:15 | 09:02 | 78 | 419 | 12 | EXT |  | 0.89 | (c)
74170.493 | 0.538 | 0.527 | -10.892 | -10.903 | -1826 | -1662 | -1703 | 404 | 527 | 6869 |  | CORR | GENE | 08:34 | 09:00 | 08:53 | 51 | 247 | 10 | EXT |  | 0.89 | (c)
74172.676 | 2.721 | 2.643 | -8.709 | -8.787 | 714 | 729 | 734 | 714 | 2643 | 6869 |  | CORR | AXGR | 03:24 | 03:26 | 03:27 | 137 | 41 | 10 | EXT |  | 0.9 | (c)
74178.574 | 8.619 | 8.6 | -2.811 | -2.83 | -1613 | -1456 | -1491 | 618 | 2771 | 6869 |  | CORR | GENE | 09:08 | 09:33 | 09:28 | 59 | 243 | 9 | EXT |  | 0.89 | (c)
74180.02 | 10.065 | 10.053 | -1.365 | -1.377 | -1894 | -1816 | -1819 | 337 | 1350 | 6869 |  | CORR | CIGR | 08:23 | 08:35 | 08:35 | 27 | 150 | 9 | EXT |  | 0.89 | (c)
74180.719 | 10.764 | 10.741 | -0.666 | -0.689 | -2129 | -2085 | -2040 | 101 | 643 | 6869 |  | CORR | CIGR | 07:45 | 07:52 | 07:59 | 46 | 178 | 9 | EXT |  | 0.89 | (c)
74181.378 | 11.423 | 11.306 | -0.007 | -0.124 | 920 | 950 | 935 | 920 | 7 | 6869 |  | CORR | AXGR | 03:57 | 04:02 | 03:59 | 117 | 31 | 13 | EXT |  | 0.9 | (c)
74181.45 | 0.065 | 0.035 | -11.285 | -11.315 | -1976 | -1780 | -1835 | 254 | 35 | 6870 |  | CORR | GENE | 08:27 | 08:59 | 08:50 | 68 | 282 | 12 | EXT |  | 0.89 | (c)
74183.47 | 2.085 | 2.048 | -9.265 | -9.302 | -2046 | -1790 | -1805 | 184 | 2048 | 6870 |  | CORR | GENE | 08:16 | 08:57 | 08:55 | 86 | 482 | 12 | EXT |  | 0.89 | (c)
74183.874 | 2.489 | 2.426 | -8.861 | -8.924 | -1881 | -1757 | -1664 | 349 | 2426 | 6870 |  | CORR | GENE | 08:42 | 09:02 | 09:17 | 80 | 434 | 14 | EXT |  | 0.89 | (c)
74184.282 | 2.897 | 2.864 | -8.453 | -8.486 | -2058 | -1734 | -1858 | 172 | 2864 | 6870 |  | CORR | GENE | 08:14 | 09:06 | 08:46 | 78 | 401 | 12 | EXT |  | 0.89 | (c)
74185.036 | 3.651 | 3.624 | -7.699 | -7.726 | -1938 | -1481 | -1693 | 292 | 3624 | 6870 |  | CORR | GENE | 08:33 | 09:47 | 09:13 | 117 | 491 | 10 | EXT |  | 0.89 | (c)
74186.279 | 4.894 | 4.853 | -6.456 | -6.497 | -2030 | -1621 | -1747 | 200 | 4853 | 6870 |  | CORR | GENE | 08:18 | 09:24 | 09:04 | 104 | 567 | 10 | EXT |  | 0.89 | (c)
74186.738 | 5.353 | 5.241 | -5.997 | -6.109 | -2059 | -1902 | -1741 | 171 | 5241 | 6870 |  | CORR | GENE | 08:14 | 08:39 | 09:05 | 125 | 636 | 12 | EXT |  | 0.9 | (c)
74187.136 | 5.751 | 5.697 | -5.599 | -5.653 | -2087 | -1903 | -1865 | 143 | 5572 | 6870 |  | CORR | GENE | 08:09 | 08:39 | 08:45 | 81 | 444 | 11 | EXT |  | 0.89 | (c)
74187.559 | 6.174 | 6.146 | -5.176 | -5.204 | -2129 | -1985 | -2000 | 101 | 5096 | 6870 |  | CORR | GENE | 08:02 | 08:26 | 08:23 | 108 | 258 | 10 | EXT |  | 0.89 | (c)
74187.93 | 6.545 | 6.532 | -4.805 | -4.818 | -2020 | -1824 | -1910 | 210 | 4771 | 6870 |  | CORR | CIGR | 08:20 | 08:52 | 08:38 | 47 | 221 | 12 | EXT |  | 0.89 | (c)
74188.709 | 7.324 | 7.29 | -4.026 | -4.06 | -2024 | -1638 | -1773 | 206 | 3974 | 6870 |  | CORR | GENE | 08:19 | 09:22 | 08:60 | 86 | 502 | 11 | EXT |  | 0.89 | (c)
74189.468 | 8.083 | 8.055 | -3.267 | -3.295 | 880 | 985 | 987 | 880 | 3232 | 6870 |  | CORR | GENE | 04:08 | 04:25 | 04:25 | 63 | 213 | 13 | EXT |  | 0.89 | (c)
74190.014 | 8.629 | 8.564 | -2.721 | -2.786 | -2177 | -2069 | -1971 | 53 | 2710 | 6870 |  | CORR | GENE | 07:55 | 08:12 | 08:28 | 76 | 412 | 14 | EXT |  | 0.89 | (c)
74190.383 | 8.998 | 8.893 | -2.352 | -2.457 | -2147 | -1778 | -1832 | 83 | 2201 | 6870 |  | CORR | GENE | 07:59 | 08:59 | 08:50 | 256 | 631 | 11 | EXT |  | 0.91 | (c)
74190.787 | 9.402 | 9.31 | -1.948 | -2.04 | -2126 | -1869 | -1803 | 104 | 1916 | 6870 |  | CORR | GENE | 08:03 | 08:44 | 08:55 | 124 | 647 | 15 | EXT |  | 0.9 | (c)
74191.197 | 9.812 | 9.718 | -1.538 | -1.632 | -2131 | -1904 | -1868 | 99 | 1503 | 6870 |  | CORR | GENE | 08:02 | 08:39 | 08:44 | 129 | 526 | 11 | EXT |  | 0.9 | (c)
74191.638 | 10.253 | 10.206 | -1.097 | -1.144 | -2149 | -2064 | -2020 | 81 | 1097 | 6870 |  | CORR | CIGR | 07:59 | 08:13 | 08:20 | 47 | 259 | 10 | EXT |  | 0.89 | (c)
74191.807 | 10.422 | 10.319 | -0.928 | -1.031 | -2222 | -2210 | -2208 | 8 | 813 | 6870 |  | CORR | AXGR | 07:47 | 07:49 | 07:50 | 218 | 29 | 13 | EXT |  | 0.91 | (c)
74192.839 | 0.104 | 0.05 | -10.486 | -10.54 | 787 | 805 | 810 | 787 | 50 | 6871 |  | DENT | PITT | 00:01 | 00:04 | 00:05 | 91 | 47 | 0.2 | N/A | Глубина вмятины: 3 мм (0,2%). Линейка: 9 см в (5 см; 00:04 ч:мин) Аномалия находится вблизи кольцевого сварного шва. Аномалия находится вблизи дефекта потери металла. |  | (b)
74192.84 | 0.105 | 0.057 | -10.485 | -10.533 | 763 | 805 | 823 | 763 | 57 | 6871 |  | GOUG | GENE | 11:57 | 00:04 | 00:07 | 1050 | 121 | 7 | EXT | Зона задиров. |  | (b)
74212.795 | 9.47 | 9.43 | -1.6 | -1.64 | -1730 | -1642 | -1606 | 1481 | 1579 | 6872 |  | CORR | GENE | 06:59 | 07:13 | 07:19 | 61 | 249 | 9 | EXT |  | 0.89 | (c)
74214.34 | 11.015 | 10.948 | -0.055 | -0.122 | -1449 | -1383 | -1235 | 1022 | 10 | 6872 |  | CORR | GENE | 07:44 | 07:55 | 08:18 | 112 | 427 | 12 | EXT |  | 0.9 | (c)
74216.771 | 2.376 | 2.135 | -7.254 | -7.495 | 748 | 798 | 790 | 748 | 2135 | 6873 | Дефект проката | MIAN | GENE | 03:13 | 03:21 | 03:20 | 468 | 85 |  | INT | Дефект проката Эквивалент потери металла 12%. |  | (c)
74220.862 | 6.467 | 5.976 | -3.163 | -3.654 | -2217 | -2201 | -2205 | 14 | 3098 | 6873 |  | CORR | AXGR | 07:15 | 07:18 | 07:17 | 556 | 23 | 10 | EXT |  | 0.94 | (c)
74233.691 | 9.666 | 9.558 | -1.674 | -1.782 | -2211 | -2196 | -2189 | 19 | 1270 | 6874 |  | CORR | AXGR | 07:18 | 07:20 | 07:22 | 512 | 45 | 10 | EXT |  | 0.94 | (c)
74245.186 | 9.821 | 9.797 | -1.359 | -1.383 | -709 | -669 | -663 | 617 | 1359 | 6875 |  | CORR | CIGR | 01:05 | 01:12 | 01:13 | 24 | 92 | 13 | EXT |  | 0.89 | (c)
74255.854 | 9.309 | 9.283 | -2.101 | -2.127 | 2229 | -2164 | -2165 | 0 | 2084 | 6876 |  | CORR | CIGR | 03:08 | 03:19 | 03:19 | 43 | 133 | 15 | EXT |  | 0.89 | (c)
74255.933 | 9.388 | 9.339 | -2.022 | -2.071 | -2127 | -2078 | -2038 | 104 | 2001 | 6876 |  | CORR | GENE | 03:25 | 03:33 | 03:40 | 70 | 177 | 12 | EXT |  | 0.89 | (c)
74256.278 | 9.733 | 9.435 | -1.677 | -1.975 | -1228 | -1097 | -1117 | 1003 | 1632 | 6876 |  | DENT | GENE | 05:51 | 06:12 | 06:08 | 343 | 221 | 0.3 | N/A | Глубина вмятины: 4 мм (0,3%). Линейка: 34 см в (944 см; 06:12 ч:мин) |  | (c)
74256.99 | 10.445 | 10.388 | -0.965 | -1.022 | -1307 | -1259 | -1236 | 923 | 751 | 6876 |  | DENT | GENE | 05:38 | 05:46 | 05:49 | 271 | 143 | 0.4 | N/A | Глубина вмятины: 6 мм (0,4%). Линейка: 27 см в (1039 см; 05:46 ч:мин) |  | (c)
74258.082 | 0.127 | 0.031 | -11.213 | -11.309 | 1519 | 1645 | 1667 | 416 | 31 | 6877 |  | DENT | GENE | 05:42 | 06:03 | 06:06 | 137 | 296 | 0.3 | N/A | Глубина вмятины: 4 мм (0,3%). Линейка: 14 см в (3 см; 06:03 ч:мин) Аномалия находится вблизи кольцевого сварного шва. |  | (c)
74259.659 | 1.704 | 1.681 | -9.636 | -9.659 | 652 | 715 | 759 | 652 | 1681 | 6877 |  | CORR | GENE | 03:22 | 03:33 | 03:40 | 55 | 213 | 10 | EXT |  | 0.89 | (c)
74259.865 | 1.91 | 1.813 | -9.43 | -9.527 | 894 | 924 | 953 | 894 | 1813 | 6877 |  | CORR | GENE | 04:01 | 04:06 | 04:11 | 370 | 118 | 15 | EXT |  | 0.95 | (c)
74260.308 | 2.353 | 2.22 | -8.987 | -9.12 | 962 | 1042 | 1010 | 962 | 2220 | 6877 |  | CORR | GENE | 04:12 | 04:25 | 04:20 | 454 | 97 | 15 | EXT |  | 0.96 | (c)
74260.758 | 2.803 | 2.763 | -8.537 | -8.577 | 791 | 883 | 844 | 791 | 2763 | 6877 |  | CORR | GENE | 03:45 | 03:60 | 03:53 | 237 | 107 | 11 | EXT |  | 0.91 | (c)
74263.926 | 5.971 | 5.947 | -5.369 | -5.393 | 922 | 1073 | 1036 | 922 | 5336 | 6877 |  | CORR | GENE | 04:06 | 04:30 | 04:24 | 57 | 227 | 10 | EXT |  | 0.89 | (c)
74265.161 | 7.206 | 7.131 | -4.134 | -4.209 | 763 | 946 | 889 | 763 | 3879 | 6877 |  | CORR | GENE | 03:40 | 04:10 | 04:01 | 330 | 252 | 9 | EXT |  | 0.92 | (c)
74266.073 | 8.118 | 7.686 | -3.222 | -3.654 | 792 | 920 | 905 | 792 | 2763 | 6877 |  | CORR | GENE | 03:45 | 04:06 | 04:03 | 891 | 226 | 15 | EXT |  | 1 | (c)
74266.774 | 8.819 | 8.784 | -2.521 | -2.556 | 830 | 861 | 958 | 830 | 2513 | 6877 |  | CORR | CIGR | 03:51 | 03:56 | 04:12 | 43 | 256 | 12 | EXT |  | 0.89 | (c)
74266.848 | 8.893 | 8.844 | -2.447 | -2.496 | 1085 | 1185 | 1169 | 977 | 2415 | 6877 |  | CORR | GENE | 04:32 | 04:48 | 04:46 | 81 | 169 | 11 | EXT |  | 0.89 | (c)
74266.968 | 9.013 | 9.003 | -2.327 | -2.337 | 911 | 990 | 973 | 911 | 2312 | 6877 |  | CORR | CIGR | 04:04 | 04:17 | 04:14 | 25 | 124 | 11 | EXT |  | 0.89 | (c)
74267.05 | 9.095 | 9.079 | -2.245 | -2.261 | 694 | 771 | 768 | 694 | 2239 | 6877 |  | CORR | CIGR | 03:29 | 03:42 | 03:41 | 22 | 147 | 12 | EXT |  | 0.89 | (c)
74267.266 | 9.311 | 9.264 | -2.029 | -2.076 | 486 | 597 | 601 | 486 | 1979 | 6877 |  | CORR | GENE | 02:56 | 03:13 | 03:14 | 97 | 230 | 9 | EXT |  | 0.89 | (c)
74267.564 | 9.609 | 9.583 | -1.731 | -1.757 | 887 | 914 | 973 | 887 | 1718 | 6877 |  | CORR | CIGR | 04:00 | 04:05 | 04:14 | 39 | 172 | 14 | EXT |  | 0.89 | (c)
74267.664 | 9.709 | 9.677 | -1.631 | -1.663 | 1043 | 1070 | 1064 | 1043 | 1571 | 6877 |  | CORR | AXGR | 04:26 | 04:30 | 04:29 | 92 | 42 | 11 | EXT |  | 0.89 | (c)
74267.948 | 9.993 | 9.938 | -1.347 | -1.402 | 898 | 926 | 924 | 898 | 1283 | 6877 |  | CORR | GENE | 04:02 | 04:07 | 04:06 | 119 | 53 | 12 | EXT |  | 0.9 | (c)
74268.768 | 10.813 | 10.731 | -0.527 | -0.609 | 816 | 820 | 842 | 816 | 418 | 6877 |  | CORR | GENE | 03:49 | 03:49 | 03:53 | 191 | 51 | 10 | EXT |  | 0.9 | (c)
74305.455 | 2.81 | 2.755 | -8.49 | -8.545 | 1149 | 1305 | 1360 | 660 | 2755 | 6881 |  | CORR | GENE | 06:03 | 06:28 | 06:37 | 100 | 422 | 12 | EXT |  | 0.89 | (c)
74305.721 | 3.076 | 3.021 | -8.224 | -8.279 | 605 | 724 | 892 | 605 | 3021 | 6881 |  | CORR | GENE | 04:36 | 04:55 | 05:22 | 248 | 573 | 19 | EXT |  | 0.94 | (c)
74387.314 | 5.099 | 5.054 | -6.331 | -6.376 | 1845 | -2051 | -2215 | 0 | 5054 | 6888 |  | CORR | GENE | 03:07 | 04:39 | 04:12 | 210 | 803 | 10 | EXT |  | 0.91 | (c)
74388.668 | 6.453 | 6.327 | -4.977 | -5.103 | -833 | -607 | -397 | 0 | 4919 | 6888 |  | CORR | GENE | 07:55 | 08:32 | 09:05 | 184 | 872 | 10 | EXT |  | 0.9 | (c)
74393.72 | 0.075 | 0.04 | -11.165 | -11.2 | -1637 | -1308 | -1397 | 594 | 40 | 6889 |  | CORR | GENE | 06:03 | 06:56 | 06:41 | 103 | 479 | 12 | EXT |  | 0.89 | (c)
74397.669 | 4.024 | 4.017 | -7.216 | -7.223 | 1656 | 1805 | 1767 | 353 | 4017 | 6889 |  | CORR | CIGR | 02:54 | 03:18 | 03:12 | 24 | 221 | 15 | EXT |  | 0.89 | (c)
74405.609 | 0.724 | 0.694 | -10.446 | -10.476 | 93 | 226 | 207 | 93 | 694 | 6890 |  | CORR | CIGR | 09:19 | 09:41 | 09:37 | 40 | 228 | 10 | EXT |  | 0.89 | (c)
74408.205 | 3.32 | 3.122 | -7.85 | -8.048 | -2201 | -2187 | -2183 | 30 | 3122 | 6890 |  | LWAN | AXGR | 03:09 | 03:11 | 03:12 | 382 | 36 |  | INT | Эквивалент потери металла 13%. |  | (c)
74408.912 | 4.027 | 3.769 | -7.143 | -7.401 | -2195 | -2186 | -2181 | 36 | 3769 | 6890 |  | LWAN | AXGR | 03:10 | 03:11 | 03:12 | 314 | 27 |  | INT | Эквивалент потери металла 10%. |  | (c)
74429.359 | 1.814 | 1.801 | -9.376 | -9.389 | 901 | 930 | 938 | 901 | 1801 | 6892 |  | CORR | CIGR | 03:26 | 03:30 | 03:32 | 32 | 73 | 15 | EXT |  | 0.89 | (c)
74435.415 | 7.87 | 7.858 | -3.32 | -3.332 | -1811 | -1588 | -1659 | 419 | 3274 | 6892 |  | CORR | GENE | 08:08 | 08:44 | 08:32 | 58 | 305 | 9 | EXT |  | 0.89 | (c)
74465.048 | 3.693 | 3.678 | -7.647 | -7.662 | 619 | 986 | 823 | 619 | 3678 | 6895 |  | CORR | GENE | 03:35 | 04:34 | 04:08 | 115 | 407 | 10 | EXT |  | 0.89 | (c)
74465.367 | 4.012 | 3.946 | -7.328 | -7.394 | 511 | 989 | 946 | 511 | 3946 | 6895 |  | CORR | GENE | 03:18 | 04:35 | 04:28 | 130 | 870 | 10 | EXT |  | 0.9 | (c)
74467.003 | 5.648 | 5.628 | -5.692 | -5.712 | 443 | 826 | 679 | 443 | 5617 | 6895 |  | CORR | GENE | 03:07 | 04:08 | 03:45 | 95 | 472 | 9 | EXT |  | 0.89 | (c)
74468.241 | 6.886 | 6.836 | -4.454 | -4.504 | 610 | 1087 | 893 | 610 | 4359 | 6895 |  | CORR | GENE | 03:34 | 04:51 | 04:19 | 145 | 566 | 9 | EXT |  | 0.9 | (c)
74473.729 | 1.034 | 0.878 | -10.346 | -10.502 | 2221 | -2221 | -2203 | 0 | 878 | 6896 |  | LWAN | GENE | 06:45 | 06:47 | 06:50 | 318 | 72 |  | EXT | Эквивалент потери металла 11%. |  | (c)
74473.78 | 1.085 | 1.028 | -10.295 | -10.352 | 702 | 1220 | 1136 | 661 | 1028 | 6896 |  | CORR | GENE | 02:39 | 04:03 | 03:49 | 153 | 867 | 9 | EXT |  | 0.9 | (c)
74491.006 | 6.931 | 6.859 | -4.419 | -4.491 | -2098 | -2007 | -1965 | 133 | 4369 | 6897 |  | CORR | GENE | 04:34 | 04:48 | 04:55 | 122 | 265 | 9 | EXT |  | 0.89 | (c)
74493.306 | 9.231 | 9.193 | -2.119 | -2.157 | 1904 | 2222 | 2090 | 0 | 2106 | 6897 |  | CORR | GENE | 03:20 | 04:11 | 03:50 | 51 | 373 | 10 | EXT |  | 0.89 | (c)
74494.459 | 10.384 | 10.37 | -0.966 | -0.98 | 1892 | 2052 | 1996 | 130 | 936 | 6897 |  | CORR | CIGR | 03:18 | 03:44 | 03:35 | 44 | 209 | 10 | EXT |  | 0.89 | (c)
74495.432 | 0.007 | 0.002 | -11.343 | -11.348 | 310 | 501 | 506 | 310 | 2 | 6898 |  | CORR | GENE | 03:15 | 03:46 | 03:46 | 82 | 392 | 15 | EXT |  | 0.89 | (c)
74499.748 | 4.323 | 4.31 | -7.027 | -7.04 | 420 | 562 | 556 | 420 | 4310 | 6898 |  | CORR | GENE | 03:32 | 03:55 | 03:54 | 56 | 272 | 11 | EXT |  | 0.89 | (c)
74505.296 | 9.871 | 9.85 | -1.479 | -1.5 | 507 | 600 | 613 | 507 | 1454 | 6898 |  | CORR | CIGR | 03:46 | 04:01 | 04:04 | 46 | 212 | 15 | EXT |  | 0.89 | (c)
74511.417 | 4.642 | 4.627 | -6.808 | -6.823 | 676 | 788 | 816 | 676 | 4627 | 6899 |  | CORR | CIGR | 03:47 | 04:05 | 04:09 | 44 | 279 | 15 | EXT |  | 0.89 | (c)
74520.684 | 2.459 | 2.439 | -9.061 | -9.081 | 2105 | 2191 | 2197 | 0 | 2439 | 6900 |  | CORR | CIGR | 06:56 | 07:10 | 07:11 | 35 | 185 | 10 | EXT |  | 0.89 | (c)
74520.755 | 2.53 | 2.503 | -8.99 | -9.017 | 1374 | 1719 | 1641 | 322 | 2503 | 6900 |  | CORR | GENE | 04:58 | 05:53 | 05:41 | 100 | 534 | 13 | EXT |  | 0.89 | (c)
74521.26 | 3.035 | 2.86 | -8.485 | -8.66 | 1115 | 1215 | 1499 | 348 | 2860 | 6900 |  | CORR | GENE | 04:16 | 04:32 | 05:18 | 205 | 768 | 11 | EXT |  | 0.91 | (c)
74521.339 | 3.114 | 3.081 | -8.406 | -8.439 | 2168 | -2080 | -2170 | 0 | 3081 | 6900 |  | CORR | GENE | 07:06 | 07:40 | 07:26 | 74 | 246 | 10 | EXT |  | 0.89 | (c)
74521.357 | 3.132 | 3.107 | -8.388 | -8.413 | 1217 | 1329 | 1330 | 787 | 3107 | 6900 |  | CORR | CIGR | 04:32 | 04:51 | 04:51 | 47 | 226 | 13 | EXT |  | 0.89 | (c)
74521.499 | 3.274 | 3.244 | -8.246 | -8.276 | 1047 | 1120 | 1144 | 989 | 3244 | 6900 |  | CORR | CIGR | 04:05 | 04:17 | 04:21 | 49 | 194 | 15 | EXT |  | 0.89 | (c)
74522.008 | 3.783 | 3.77 | -7.737 | -7.75 | 1170 | 1229 | 1218 | 964 | 3770 | 6900 |  | CORR | CIGR | 04:25 | 04:34 | 04:33 | 28 | 97 | 13 | EXT |  | 0.89 | (c)
74522.048 | 3.823 | 3.739 | -7.697 | -7.781 | 1685 | 1731 | 1879 | 157 | 3739 | 6900 |  | CORR | GENE | 05:48 | 05:55 | 06:19 | 153 | 388 | 11 | EXT |  | 0.9 | (c)
74522.428 | 4.203 | 4.16 | -7.317 | -7.36 | 1018 | 1139 | 1241 | 767 | 4160 | 6900 |  | CORR | GENE | 04:00 | 04:20 | 04:36 | 64 | 446 | 12 | EXT |  | 0.89 | (c)
74522.823 | 4.598 | 4.558 | -6.922 | -6.962 | 986 | 1181 | 1213 | 790 | 4558 | 6900 |  | CORR | GENE | 03:55 | 04:27 | 04:32 | 70 | 455 | 15 | EXT |  | 0.89 | (c)
74523.119 | 4.894 | 4.835 | -6.626 | -6.685 | 1698 | 1736 | 1891 | 147 | 4835 | 6900 |  | CORR | GENE | 05:50 | 05:56 | 06:21 | 75 | 385 | 9 | EXT |  | 0.89 | (c)
74523.218 | 4.993 | 4.921 | -6.527 | -6.599 | 1102 | 1144 | 1357 | 619 | 4921 | 6900 |  | CORR | GENE | 04:14 | 04:21 | 04:55 | 85 | 510 | 15 | EXT |  | 0.89 | (c)
74524.638 | 6.413 | 6.398 | -5.107 | -5.122 | -2149 | -2106 | -2092 | 82 | 5094 | 6900 |  | CORR | CIGR | 07:29 | 07:36 | 07:38 | 28 | 113 | 10 | EXT |  | 0.89 | (c)
74525.896 | 7.671 | 7.385 | -3.849 | -4.135 | 2179 | 2227 | 2216 | 0 | 3640 | 6900 |  | CORR | GENE | 07:08 | 07:15 | 07:14 | 495 | 74 | 9 | EXT |  | 0.93 | (c)
74527.423 | 9.198 | 9.185 | -2.322 | -2.335 | -2124 | -2059 | -2065 | 107 | 2310 | 6900 |  | CORR | CIGR | 07:33 | 07:44 | 07:43 | 25 | 117 | 12 | EXT |  | 0.89 | (c)
74529.042 | 10.817 | 9.62 | -0.703 | -1.9 | -2199 | -2167 | -2157 | 32 | 119 | 6900 |  | CORR | GENE | 07:21 | 07:26 | 07:28 | 1781 | 82 | 12 | EXT |  | 0.99 | (c)
74529.494 | 11.269 | 11.206 | -0.251 | -0.314 | 1232 | 1530 | 1565 | 333 | 191 | 6900 |  | CORR | GENE | 04:35 | 05:23 | 05:29 | 123 | 666 | 9 | EXT |  | 0.89 | (c)
74529.872 | 0.127 | 0.064 | -11.493 | -11.556 | 1705 | 1795 | 1992 | 0 | 64 | 6901 |  | CORR | GENE | 03:37 | 03:52 | 04:24 | 75 | 574 | 13 | EXT |  | 0.89 | (c)
74532.611 | 2.866 | 2.838 | -8.754 | -8.782 | 1922 | 2074 | 2046 | 60 | 2838 | 6901 |  | CORR | CIGR | 04:12 | 04:37 | 04:33 | 43 | 249 | 10 | EXT |  | 0.89 | (c)
74534.006 | 4.261 | 4.242 | -7.359 | -7.378 | 1397 | 1504 | 1484 | 660 | 4242 | 6901 |  | CORR | CIGR | 02:48 | 03:05 | 03:02 | 36 | 174 | 12 | EXT |  | 0.89 | (c)
74534.02 | 4.275 | 4.23 | -7.345 | -7.39 | 1712 | 2060 | 1981 | 0 | 4230 | 6901 |  | CORR | GENE | 03:39 | 04:35 | 04:22 | 95 | 538 | 11 | EXT |  | 0.89 | (c)
74534.322 | 4.577 | 4.529 | -7.043 | -7.091 | 1616 | 2058 | 1968 | 0 | 4529 | 6901 |  | CORR | GENE | 03:23 | 04:34 | 04:20 | 132 | 704 | 9 | EXT |  | 0.89 | (c)
74535.06 | 5.315 | 5.26 | -6.305 | -6.36 | 1616 | 1920 | 1988 | 0 | 5260 | 6901 |  | CORR | GENE | 03:23 | 04:12 | 04:23 | 177 | 745 | 10 | EXT |  | 0.9 | (c)
74536.506 | 6.761 | 6.682 | -4.859 | -4.938 | 1767 | 1966 | 2040 | 0 | 4828 | 6901 |  | CORR | GENE | 03:47 | 04:19 | 04:31 | 110 | 544 | 9 | EXT |  | 0.89 | (c)
74536.661 | 6.916 | 6.901 | -4.704 | -4.719 | 2018 | 2193 | 2144 | 0 | 4669 | 6901 |  | CORR | CIGR | 04:28 | 04:56 | 04:48 | 50 | 253 | 10 | EXT |  | 0.89 | (c)
74537.476 | 7.731 | 7.636 | -3.889 | -3.984 | 1674 | 1966 | 2092 | 0 | 3833 | 6901 |  | CORR | GENE | 03:32 | 04:20 | 04:40 | 151 | 837 | 9 | EXT |  | 0.9 | (c)
74537.83 | 8.085 | 8.059 | -3.535 | -3.561 | 1616 | 1704 | 1736 | 374 | 3524 | 6901 |  | CORR | CIGR | 03:23 | 03:37 | 03:42 | 37 | 241 | 10 | EXT |  | 0.89 | (c)
74539.055 | 9.31 | 9.28 | -2.31 | -2.34 | 1542 | 1953 | 1868 | 36 | 2239 | 6901 |  | CORR | GENE | 03:11 | 04:17 | 04:04 | 101 | 653 | 11 | EXT |  | 0.89 | (c)
74543.022 | 1.657 | 1.547 | -9.733 | -9.843 | 1778 | 1995 | 2068 | 0 | 1547 | 6902 |  | CORR | GENE | 03:15 | 03:50 | 04:01 | 150 | 578 | 15 | EXT |  | 0.9 | (c)
74543.247 | 1.882 | 1.828 | -9.508 | -9.562 | 2209 | -2047 | -2141 | 0 | 1828 | 6902 |  | CORR | GENE | 04:24 | 04:57 | 04:42 | 341 | 223 | 12 | EXT |  | 0.93 | (c)
74543.7 | 2.335 | 2.252 | -9.055 | -9.138 | 2094 | 2103 | 2113 | 99 | 2252 | 6902 |  | CORR | AXGR | 04:05 | 04:07 | 04:09 | 195 | 38 | 10 | EXT |  | 0.9 | (c)
74543.85 | 2.485 | 2.466 | -8.905 | -8.924 | -2193 | -2138 | -2145 | 38 | 2466 | 6902 |  | CORR | GENE | 04:34 | 04:42 | 04:41 | 151 | 96 | 15 | EXT |  | 0.9 | (c)
74544.72 | 3.355 | 3.318 | -8.035 | -8.072 | 2223 | -2216 | -2219 | 0 | 3318 | 6902 |  | CORR | AXGR | 04:26 | 04:30 | 04:29 | 88 | 38 | 10 | EXT |  | 0.89 | (c)
74546.104 | 4.739 | 4.11 | -6.651 | -7.28 | 2186 | 2196 | 2207 | 2 | 4110 | 6902 |  | CORR | AXGR | 04:20 | 04:22 | 04:24 | 1058 | 43 | 9 | EXT |  | 0.95 | (c)
74550.551 | 9.186 | 9.072 | -2.204 | -2.318 | -2210 | -2205 | -2193 | 21 | 2164 | 6902 |  | CORR | AXGR | 04:31 | 04:32 | 04:34 | 154 | 33 | 9 | EXT |  | 0.9 | (c)
74551.343 | 9.978 | 9.911 | -1.412 | -1.479 | 1852 | 2007 | 2080 | 0 | 1380 | 6902 |  | CORR | GENE | 03:26 | 03:51 | 04:03 | 99 | 456 | 9 | EXT |  | 0.89 | (c)
74563.095 | 10.34 | 10.328 | -1.1 | -1.112 | 732 | 793 | 792 | 732 | 1087 | 6903 |  | CORR | CIGR | 03:24 | 03:34 | 03:34 | 25 | 120 | 12 | EXT |  | 0.89 | (c)
74579.07 | 3.785 | 3.77 | -7.665 | -7.68 | 1120 | 1237 | 1226 | 898 | 3770 | 6905 |  | CORR | CIGR | 04:06 | 04:25 | 04:23 | 44 | 213 | 9 | EXT |  | 0.89 | (c)
74582.192 | 6.907 | 6.861 | -4.543 | -4.589 | 682 | 876 | 850 | 682 | 4523 | 6905 |  | CORR | GENE | 02:55 | 03:27 | 03:23 | 66 | 336 | 10 | EXT |  | 0.89 | (c)
74582.52 | 7.235 | 7.147 | -4.215 | -4.303 | 2117 | -2148 | -2138 | 0 | 4168 | 6905 |  | CORR | GENE | 06:47 | 07:19 | 07:20 | 135 | 411 | 10 | EXT |  | 0.9 | (c)
74582.735 | 7.45 | 7.422 | -4 | -4.028 | 1384 | 1724 | 1594 | 426 | 3972 | 6905 |  | CORR | GENE | 04:49 | 05:44 | 05:23 | 56 | 421 | 9 | EXT |  | 0.89 | (c)
74586.803 | 0.068 | 0.034 | -11.522 | -11.556 | -2040 | -815 | -949 | 0 | 34 | 6906 |  | CORR | GENE | 04:16 | 07:34 | 07:12 | 106 | 2182 | 10 | EXT |  | 0.89 | (c)
74588.043 | 1.308 | 1.229 | -10.282 | -10.361 | -2190 | -2105 | -2113 | 41 | 1229 | 6906 |  | CORR | GENE | 03:52 | 04:05 | 04:04 | 115 | 154 | 16 | EXT |  | 0.9 | (c)
74589.139 | 2.404 | 2.342 | -9.186 | -9.248 | 2197 | 2224 | 2217 | 0 | 2342 | 6906 |  | CORR | AXGR | 03:40 | 03:44 | 03:43 | 292 | 41 | 25 | EXT |  | 0.98 | (c)
74589.96 | 3.225 | 3.11 | -8.365 | -8.48 | -2205 | -2178 | -2184 | 26 | 3110 | 6906 |  | CORR | AXGR | 03:49 | 03:54 | 03:53 | 181 | 40 | 9 | EXT |  | 0.9 | (c)
74590.349 | 3.614 | 3.602 | -7.976 | -7.988 | -2090 | -2031 | -2001 | 140 | 3602 | 6906 |  | CORR | CIGR | 04:08 | 04:17 | 04:22 | 18 | 179 | 12 | EXT |  | 0.89 | (c)
74591.186 | 4.451 | 4.426 | -7.139 | -7.164 | -961 | -898 | -897 | 832 | 4426 | 6906 |  | CORR | CIGR | 07:10 | 07:20 | 07:21 | 25 | 129 | 11 | EXT |  | 0.89 | (c)
74592.016 | 5.281 | 5.13 | -6.309 | -6.46 | 2098 | 2119 | 2125 | 77 | 5130 | 6906 |  | CORR | GENE | 03:24 | 03:27 | 03:28 | 243 | 56 | 11 | EXT |  | 0.91 | (c)
74593.322 | 6.587 | 6.389 | -5.003 | -5.201 | 2066 | 2161 | 2121 | 56 | 4974 | 6906 |  | CORR | GENE | 03:19 | 03:34 | 03:28 | 227 | 108 | 9 | EXT |  | 0.91 | (c)
74594.269 | 7.534 | 7.412 | -4.056 | -4.178 | -2167 | -2061 | -2103 | 64 | 3951 | 6906 |  | CORR | GENE | 03:56 | 04:13 | 04:06 | 227 | 127 | 14 | EXT |  | 0.92 | (c)
74595.04 | 8.305 | 8.283 | -3.285 | -3.307 | -2148 | -2097 | -2090 | 83 | 3182 | 6906 |  | CORR | GENE | 03:59 | 04:07 | 04:08 | 125 | 115 | 13 | EXT |  | 0.9 | (c)
74595.614 | 8.879 | 8.817 | -2.711 | -2.773 | 2216 | 2228 | -2211 | 0 | 2523 | 6906 |  | CORR | GENE | 03:43 | 03:45 | 03:48 | 250 | 68 | 15 | EXT |  | 0.93 | (c)
74596.894 | 10.159 | 10.127 | -1.431 | -1.463 | 1907 | 2011 | 2003 | 132 | 1422 | 6906 |  | CORR | CIGR | 02:53 | 03:10 | 03:09 | 41 | 192 | 11 | EXT |  | 0.89 | (c)
74597.058 | 10.323 | 10.245 | -1.267 | -1.345 | -2105 | -2105 | -2069 | 125 | 1036 | 6906 |  | CORR | GENE | 04:05 | 04:05 | 04:11 | 309 | 73 | 10 | EXT |  | 0.92 | (c)
74598.31 | 11.575 | 11.501 | -0.015 | -0.089 | -2098 | -1796 | -1802 | 132 | 13 | 6906 |  | CORR | GENE | 04:07 | 04:55 | 04:54 | 76 | 592 | 15 | EXT |  | 0.89 | (c)
74600.591 | 2.266 | 2.208 | -9.274 | -9.332 | 781 | 847 | 1118 | 776 | 2208 | 6907 |  | CORR | GENE | 03:49 | 03:60 | 04:43 | 137 | 673 | 10 | EXT |  | 0.9 | (c)
74604.133 | 5.808 | 5.791 | -5.732 | -5.749 | -2051 | -2000 | -1973 | 180 | 5714 | 6907 |  | CORR | CIGR | 08:12 | 08:20 | 08:24 | 35 | 155 | 10 | EXT |  | 0.89 | (c)
74605.231 | 6.906 | 6.881 | -4.634 | -4.659 | -2074 | -2024 | -1988 | 156 | 4617 | 6907 |  | CORR | CIGR | 08:08 | 08:16 | 08:22 | 42 | 173 | 9 | EXT |  | 0.89 | (c)
74606.93 | 8.605 | 8.528 | -2.935 | -3.012 | 1676 | 1981 | 2009 | 0 | 2848 | 6907 |  | CORR | GENE | 06:13 | 07:03 | 07:07 | 164 | 665 | 9 | EXT |  | 0.9 | (c)
74607.917 | 9.592 | 9.574 | -1.948 | -1.966 | 990 | 1091 | 1087 | 990 | 1927 | 6907 |  | CORR | CIGR | 04:23 | 04:39 | 04:38 | 39 | 194 | 10 | EXT |  | 0.89 | (c)
74608.418 | 10.093 | 9.97 | -1.447 | -1.57 | 1426 | 1706 | 1812 | 31 | 1343 | 6907 |  | CORR | GENE | 05:33 | 06:18 | 06:35 | 227 | 773 | 10 | EXT |  | 0.91 | (c)
74608.567 | 10.242 | 10.173 | -1.298 | -1.367 | 636 | 902 | 896 | 636 | 1243 | 6907 |  | CORR | GENE | 03:26 | 04:08 | 04:08 | 124 | 520 | 11 | EXT |  | 0.9 | (c)
74609.19 | 10.865 | 10.692 | -0.675 | -0.848 | 953 | 1375 | 1572 | 39 | 614 | 6907 |  | CORR | GENE | 04:17 | 05:25 | 05:57 | 234 | 1238 | 10 | EXT |  | 0.91 | (c)
74621.064 | 0.829 | 0.814 | -10.661 | -10.676 | -2078 | -2001 | -2016 | 152 | 814 | 6909 |  | CORR | CIGR | 05:50 | 06:02 | 06:00 | 28 | 126 | 13 | EXT | Аномалия находится на отводе. | 0.89 | (c)
74622.374 | 2.139 | 2.065 | -9.351 | -9.425 | -2180 | -2009 | -1931 | 50 | 2065 | 6909 |  | CORR | GENE | 05:33 | 06:01 | 06:14 | 160 | 499 | 10 | EXT | Аномалия находится на отводе. | 0.9 | (c)
74623.299 | 3.064 | 3.051 | -8.426 | -8.439 | -2104 | -2020 | -2048 | 127 | 3051 | 6909 |  | CORR | CIGR | 05:46 | 05:59 | 05:55 | 36 | 112 | 10 | EXT | Аномалия находится на отводе. | 0.89 | (c)
74624.891 | 4.656 | 4.598 | -6.834 | -6.892 | 2195 | -2224 | -2231 | 0 | 4598 | 6909 |  | CORR | GENE | 05:20 | 05:26 | 05:25 | 229 | 71 | 10 | EXT | Аномалия находится на отводе. | 0.91 | (c)
74625.169 | 4.934 | 4.919 | -6.556 | -6.571 | -1999 | -1769 | -1866 | 232 | 4919 | 6909 |  | CORR | GENE | 06:03 | 06:40 | 06:24 | 55 | 266 | 12 | EXT | Аномалия находится на отводе. | 0.89 | (c)
74625.278 | 5.043 | 4.919 | -6.447 | -6.571 | 2166 | 2180 | 2187 | 22 | 4919 | 6909 |  | CORR | AXGR | 05:15 | 05:17 | 05:18 | 331 | 43 | 14 | EXT | Аномалия находится на отводе. | 0.94 | (c)
74625.384 | 5.149 | 5.09 | -6.341 | -6.4 | -2195 | -2121 | -1969 | 35 | 5090 | 6909 |  | CORR | GENE | 05:31 | 05:43 | 06:08 | 120 | 452 | 12 | EXT | Аномалия находится на отводе. | 0.9 | (c)
74625.723 | 5.488 | 5.281 | -6.002 | -6.209 | -2226 | -2164 | -1960 | 4 | 5281 | 6909 |  | CORR | GENE | 05:26 | 05:36 | 06:09 | 329 | 533 | 13 | EXT | Аномалия находится на отводе. | 0.93 | (c)
74625.744 | 5.509 | 5.378 | -5.981 | -6.112 | 2161 | 2175 | 2190 | 13 | 5378 | 6909 |  | CORR | GENE | 05:14 | 05:16 | 05:19 | 227 | 57 | 13 | EXT | Аномалия находится на отводе. | 0.92 | (c)
74626.419 | 6.184 | 6.172 | -5.306 | -5.318 | -2202 | -2041 | -2095 | 28 | 5288 | 6909 |  | CORR | CIGR | 05:30 | 05:56 | 05:47 | 30 | 215 | 12 | EXT | Аномалия находится на отводе. | 0.89 | (c)
74628.07 | 7.835 | 7.768 | -3.655 | -3.722 | -2217 | -2026 | -1903 | 13 | 3568 | 6909 |  | CORR | GENE | 05:27 | 05:58 | 06:18 | 154 | 630 | 10 | EXT | Аномалия находится на отводе. | 0.9 | (c)
74629.839 | 9.604 | 9.56 | -1.886 | -1.93 | -2157 | -1853 | -1900 | 73 | 1839 | 6909 |  | CORR | GENE | 05:37 | 06:26 | 06:19 | 91 | 515 | 11 | EXT | Аномалия находится на отводе. | 0.89 | (c)
74630.056 | 9.821 | 9.487 | -1.669 | -2.003 | -1467 | -1400 | -1418 | 764 | 1485 | 6909 | Дефект проката | MIAN | GENE | 07:29 | 07:39 | 07:36 | 518 | 97 |  | INT | Дефект проката Эквивалент потери металла 7%. Аномалия находится на отводе. |  | (c)
74630.735 | 10.5 | 10.453 | -0.99 | -1.037 | -2070 | -1791 | -1854 | 161 | 896 | 6909 |  | CORR | GENE | 05:51 | 06:36 | 06:26 | 141 | 432 | 9 | EXT | Аномалия находится на отводе. | 0.9 | (c)
74632.619 | 0.894 | 0.817 | -10.266 | -10.343 | -1252 | -1034 | -1045 | 838 | 817 | 6910 |  | CORR | GENE | 07:16 | 07:51 | 07:49 | 95 | 414 | 10 | EXT | Аномалия находится на отводе. | 0.89 | (c)
74633.287 | 1.562 | 1.536 | -9.598 | -9.624 | -2002 | -1797 | -1784 | 229 | 1536 | 6910 |  | CORR | GENE | 05:15 | 05:48 | 05:50 | 129 | 435 | 9 | EXT | Аномалия находится на отводе. | 0.89 | (c)
74643.869 | 0.984 | 0.079 | -10.406 | -11.311 | 1335 | 1467 | 1475 | 616 | 79 | 6911 | Дефект проката | MIAN | GENE | 01:08 | 01:30 | 01:31 | 1325 | 280 |  | INT | Дефект проката Эквивалент потери металла 9%. |  | (c)
74645.452 | 2.567 | 1.723 | -8.823 | -9.667 | 1447 | 1558 | 1541 | 596 | 1723 | 6911 | Дефект проката | MIAN | GENE | 01:26 | 01:44 | 01:41 | 1558 | 187 |  | INT | Дефект проката Эквивалент потери металла 11%. |  | (c)
74773.914 | 6.709 | 6.316 | -4.901 | -5.294 | -1317 | -1173 | -1239 | 913 | 4528 | 6922 |  | CORR | GENE | 07:53 | 08:17 | 08:06 | 766 | 156 | 11 | EXT |  | 0.96 | (c)
74779.961 | 1.146 | 1.126 | -10.474 | -10.494 | -2164 | -2098 | -1975 | 66 | 1126 | 6923 |  | CORR | GENE | 06:18 | 06:29 | 06:49 | 58 | 379 | 9 | EXT |  | 0.89 | (c)
74780.243 | 1.428 | 1.401 | -10.192 | -10.219 | -1609 | -1561 | -1541 | 621 | 1401 | 6923 |  | CORR | CIGR | 07:48 | 07:56 | 07:59 | 40 | 137 | 11 | EXT |  | 0.89 | (c)
74822.375 | 9.03 | 8.992 | -2.27 | -2.308 | -2124 | -2061 | -2068 | 106 | 2242 | 6926 |  | ARTD | GENE | 04:01 | 04:11 | 04:10 | 66 | 113 |  | EXT | Эквивалент потери металла 14%. |  | (c)
74850.234 | 3.149 | 3.005 | -8.221 | -8.365 | -1257 | -1205 | -1179 | 974 | 3005 | 6929 |  | CORR | GENE | 05:47 | 05:55 | 05:59 | 373 | 155 | 20 | EXT |  | 0.98 | (c)
74850.541 | 3.456 | 3.415 | -7.914 | -7.955 | -1838 | -1808 | -1812 | 393 | 3415 | 6929 |  | CORR | GENE | 04:13 | 04:18 | 04:17 | 104 | 52 | 9 | EXT |  | 0.89 | (c)
74852.343 | 5.258 | 5.253 | -6.112 | -6.117 | -879 | -819 | -832 | 786 | 5253 | 6929 |  | CORR | CIGR | 06:48 | 06:57 | 06:55 | 25 | 93 | 11 | EXT |  | 0.89 | (c)
74883.656 | 2.701 | 2.684 | -8.869 | -8.886 | -1495 | -1392 | -1380 | 735 | 2684 | 6932 |  | CORR | CIGR | 07:13 | 07:29 | 07:31 | 31 | 231 | 12 | EXT |  | 0.89 | (c)
74884.591 | 3.636 | 3.385 | -7.934 | -8.185 | -1730 | -1321 | -1283 | 500 | 3385 | 6932 |  | CORR | GENE | 06:35 | 07:41 | 07:47 | 303 | 894 | 9 | EXT |  | 0.91 | (c)
74885.262 | 4.307 | 4.236 | -7.263 | -7.334 | -1673 | -1355 | -1252 | 558 | 4236 | 6932 |  | CORR | GENE | 06:44 | 07:35 | 07:52 | 145 | 841 | 11 | EXT |  | 0.9 | (c)
74885.945 | 4.99 | 4.968 | -6.58 | -6.602 | -1577 | -487 | -1032 | 487 | 4968 | 6932 |  | CORR | GENE | 06:60 | 09:56 | 08:28 | 196 | 1090 | 13 | EXT |  | 0.91 | (c)
74886.781 | 5.826 | 5.771 | -5.744 | -5.799 | -1374 | -749 | -947 | 520 | 5612 | 6932 |  | CORR | GENE | 07:32 | 09:13 | 08:41 | 187 | 854 | 10 | EXT |  | 0.9 | (c)
74887.712 | 6.757 | 6.632 | -4.813 | -4.938 | -1664 | -1557 | -1262 | 567 | 4791 | 6932 |  | CORR | GENE | 06:46 | 07:03 | 07:50 | 147 | 804 | 10 | EXT |  | 0.9 | (c)
74888.068 | 7.113 | 7.088 | -4.457 | -4.482 | 1266 | 1534 | 1426 | 645 | 4372 | 6932 |  | CORR | GENE | 02:38 | 03:22 | 03:04 | 110 | 320 | 10 | EXT |  | 0.89 | (c)
74889.267 | 8.312 | 8.274 | -3.258 | -3.296 | -1589 | -1459 | -1395 | 642 | 3221 | 6932 |  | CORR | GENE | 06:58 | 07:19 | 07:29 | 75 | 387 | 10 | EXT |  | 0.89 | (c)
74960.096 | 0.491 | 0.471 | -10.959 | -10.979 | 2026 | 2067 | 2109 | 40 | 471 | 6939 |  | CORR | CIGR | 02:42 | 02:49 | 02:56 | 34 | 164 | 15 | EXT | Аномалия находится на отводе. | 0.89 | (c)
74964.452 | 4.847 | 4.816 | -6.603 | -6.634 | -1998 | -1834 | -1819 | 233 | 4816 | 6939 |  | CORR | GENE | 03:53 | 04:19 | 04:22 | 59 | 357 | 10 | EXT | Аномалия находится на отводе. | 0.89 | (c)
74980.625 | 9.57 | 9.526 | -1.96 | -2.004 | -2136 | -1908 | -1980 | 94 | 1927 | 6940 |  | CORR | GENE | 05:06 | 05:43 | 05:31 | 77 | 312 | 11 | EXT |  | 0.89 | (c)
74990.804 | 8.219 | 8.108 | -3.021 | -3.132 | 537 | 612 | 637 | 537 | 2961 | 6941 |  | DENT | GENE | 00:00 | 00:12 | 00:17 | 171 | 199 | 0.3 | N/A | Глубина вмятины: 4 мм (0,3%). Линейка: 17 см в (811 см; 00:12 ч:мин) |  | (c)
74992.878 | 10.293 | 10.258 | -0.947 | -0.982 | 1886 | 1977 | 2015 | 86 | 932 | 6941 |  | CORR | CIGR | 03:38 | 03:53 | 03:59 | 50 | 258 | 12 | EXT |  | 0.89 | (c)
74998.489 | 4.664 | 4.579 | -6.676 | -6.761 | 1925 | -2127 | -2111 | 0 | 4579 | 6942 |  | CORR | GENE | 06:13 | 07:19 | 07:22 | 230 | 852 | 10 | EXT |  | 0.91 | (c)
75028.619 | 0.854 | 0.826 | -10.586 | -10.614 | -1271 | -1179 | -1161 | 960 | 826 | 6945 |  | CORR | CIGR | 07:45 | 08:00 | 08:03 | 50 | 220 | 10 | EXT |  | 0.89 | (c)
75032.284 | 4.519 | 4.508 | -6.921 | -6.932 | 1901 | 1940 | 1939 | 254 | 4508 | 6945 |  | CORR | CIGR | 04:17 | 04:24 | 04:23 | 22 | 75 | 10 | EXT |  | 0.89 | (c)
75033.404 | 5.639 | 5.623 | -5.801 | -5.817 | 1667 | 1747 | 1727 | 444 | 5623 | 6945 |  | CORR | CIGR | 03:40 | 03:53 | 03:49 | 24 | 119 | 11 | EXT |  | 0.89 | (c)
75033.666 | 5.901 | 5.856 | -5.539 | -5.584 | 1443 | 1623 | 1598 | 477 | 5509 | 6945 |  | CORR | GENE | 03:04 | 03:32 | 03:29 | 75 | 310 | 12 | EXT |  | 0.89 | (c)
75034.423 | 6.658 | 6.622 | -4.782 | -4.818 | 1803 | 1837 | 1891 | 251 | 4770 | 6945 |  | CORR | CIGR | 04:01 | 04:07 | 04:16 | 48 | 177 | 9 | EXT |  | 0.89 | (c)
75041.843 | 2.638 | 2.614 | -8.492 | -8.516 | 573 | 717 | 717 | 573 | 2614 | 6946 |  | CORR | GENE | 02:39 | 03:02 | 03:02 | 57 | 288 | 12 | EXT |  | 0.89 | (c)
75045.023 | 5.818 | 5.802 | -5.312 | -5.328 | 875 | 957 | 933 | 875 | 5304 | 6946 |  | CORR | CIGR | 03:28 | 03:41 | 03:37 | 24 | 116 | 10 | EXT |  | 0.89 | (c)
75046.598 | 7.393 | 7.15 | -3.737 | -3.98 | 935 | 997 | 1035 | 935 | 3618 | 6946 |  | CORR | GENE | 03:37 | 03:47 | 03:53 | 362 | 201 | 20 | EXT |  | 0.97 | (c)
75071.667 | 9.962 | 9.934 | -1.328 | -1.356 | 946 | 1049 | 1030 | 946 | 1308 | 6948 |  | CORR | CIGR | 04:34 | 04:51 | 04:48 | 48 | 169 | 13 | EXT |  | 0.89 | (c)
75073.63 | 0.635 | 0.449 | -10.535 | -10.721 | 1402 | 1656 | 1818 | 0 | 449 | 6949 |  | CORR | GENE | 04:06 | 04:47 | 05:13 | 201 | 832 | 10 | EXT |  | 0.9 | (c)
75099.61 | 4.375 | 4.344 | -7.015 | -7.046 | 1641 | 1865 | 1786 | 301 | 4344 | 6951 |  | CORR | GENE | 02:51 | 03:27 | 03:14 | 118 | 288 | 11 | EXT |  | 0.89 | (c)
75115.378 | 8.753 | 8.682 | -2.787 | -2.858 | 1687 | 2160 | 2026 | 0 | 2682 | 6952 |  | CORR | GENE | 07:14 | 08:30 | 08:09 | 176 | 678 | 10 | EXT |  | 0.9 | (c)
75116.187 | 9.562 | 9.546 | -1.978 | -1.994 | 1878 | 2179 | 2059 | 0 | 1912 | 6952 |  | CORR | GENE | 07:45 | 08:33 | 08:14 | 82 | 363 | 15 | EXT |  | 0.89 | (c)
75116.275 | 9.65 | 9.597 | -1.89 | -1.943 | 1437 | 1729 | 1633 | 403 | 1833 | 6952 |  | CORR | GENE | 06:34 | 07:21 | 07:05 | 110 | 390 | 34 | EXT |  | 0.92 | (c)
75116.306 | 9.681 | 9.592 | -1.859 | -1.948 | 715 | 1089 | 981 | 715 | 1840 | 6952 |  | CORR | GENE | 04:37 | 05:37 | 05:20 | 108 | 532 | 9 | EXT |  | 0.89 | (c)
75119.224 | 1.059 | 1.027 | -10.291 | -10.323 | -1604 | -1540 | -1568 | 627 | 1027 | 6953 |  | CORR | GENE | 08:01 | 08:12 | 08:07 | 217 | 70 | 9 | EXT |  | 0.9 | (c)
75119.69 | 1.525 | 1.32 | -9.825 | -10.03 | -1659 | -1633 | -1631 | 571 | 1320 | 6953 |  | CORR | GENE | 07:52 | 07:57 | 07:57 | 552 | 57 | 16 | EXT |  | 0.98 | (c)
75120.119 | 1.954 | 1.944 | -9.396 | -9.406 | -1612 | -1599 | -1576 | 619 | 1944 | 6953 |  | CORR | CIGR | 08:00 | 08:02 | 08:06 | 23 | 70 | 10 | EXT |  | 0.89 | (c)
75120.32 | 2.155 | 1.971 | -9.195 | -9.379 | -1835 | -1738 | -1759 | 396 | 1971 | 6953 |  | CORR | GENE | 07:24 | 07:40 | 07:36 | 302 | 152 | 15 | EXT |  | 0.94 | (c)
75295.98 | 8.335 | 8.307 | -2.855 | -2.883 | -139 | -17 | -72 | 4 | 2336 | 6968 |  | LWAN | GENE | 08:45 | 09:05 | 08:56 | 547 | 136 |  | INT | Эквивалент потери металла 13%. |  | (c)
75381.528 | 3.753 | 3.672 | -7.397 | -7.478 | 2112 | 2136 | 2136 | 70 | 3672 | 6976 |  | CORR | AXGR | 04:43 | 04:47 | 04:47 | 173 | 49 | 10 | EXT |  | 0.9 | (c)
75402.513 | 2.288 | 2.254 | -8.952 | -8.986 | 751 | 785 | 772 | 751 | 2254 | 6978 |  | CORR | AXGR | 03:50 | 03:55 | 03:53 | 201 | 42 | 15 | EXT |  | 0.92 | (c)
75410.884 | 10.659 | 10.471 | -0.581 | -0.769 | 2131 | 2154 | 2155 | 51 | 401 | 6978 |  | CORR | AXGR | 07:33 | 07:36 | 07:36 | 368 | 49 | 10 | EXT |  | 0.93 | (c)
75411.448 | 11.223 | 11.201 | -0.017 | -0.039 | -2152 | -2095 | -2061 | 79 | 9 | 6978 |  | CORR | CIGR | 08:01 | 08:11 | 08:16 | 30 | 181 | 14 | EXT |  | 0.89 | (c)
75411.465 | 0 | -0.028 | -11.18 | -11.208 | 1117 | 1341 | 1272 | 804 |  | 6979 | Нарушение формы кольцевого шва | GWAN |  | 00:22 | 00:58 | 00:47 | 0 | 309 |  | EXT | Нарушение формы кольцевого шва |  | (c)
75420.492 | 9.027 | 8.939 | -2.153 | -2.241 | -1955 | -822 | -1300 | 276 | 1974 | 6979 |  | CORR | GENE | 04:06 | 07:09 | 05:52 | 267 | 1310 | 13 | EXT |  | 0.92 | (c)
75456.806 | 11.251 | 10.845 | -0.199 | -0.605 | 841 | 886 | 912 | 841 | 129 | 6982 | Металлургический дефект | MIAN | GENE | 05:10 | 05:17 | 05:21 | 476 | 142 |  | INT | Металлургический дефект Эквивалент потери металла 7%. |  | (c)
75498.283 | 7.158 | 7.047 | -4.082 | -4.193 | 2047 | 2091 | 2077 | 125 | 3894 | 6986 |  | CORR | GENE | 04:19 | 04:26 | 04:24 | 299 | 59 | 15 | EXT |  | 0.94 | (c)
75500.632 | 9.507 | 9.459 | -1.733 | -1.781 | 2012 | 2036 | 2031 | 181 | 1463 | 6986 |  | CORR | AXGR | 04:14 | 04:18 | 04:17 | 318 | 38 | 9 | EXT |  | 0.92 | (c)
75502.594 | 0.229 | 0.066 | -10.851 | -11.014 | 1814 | 1884 | 1879 | 285 | 66 | 6987 |  | CORR | GENE | 03:55 | 04:06 | 04:06 | 786 | 131 | 15 | EXT |  | 0.99 | (c)
75503.616 | 1.251 | 0.932 | -9.829 | -10.148 | -1430 | -1401 | -1386 | 801 | 932 | 6987 |  | CORR | GENE | 07:12 | 07:16 | 07:19 | 615 | 87 | 13 | EXT |  | 0.96 | (c)
75516.933 | 3.488 | 3.482 | -7.682 | -7.688 | 2179 | 2195 | 2194 | 22 | 3482 | 6988 |  | LWAN | CISL | 08:15 | 08:17 | 08:17 | 14 | 30 |  | INT | Эквивалент потери металла 10%. |  | (c)
75535.885 | 0 | -0.022 | -10.97 | -10.992 | -727 | -442 | -369 | 12 |  | 6990 | Нарушение формы кольцевого шва | GWAN |  | 08:45 | 09:31 | 09:43 | 0 | 716 |  | EXT | Нарушение формы кольцевого шва Аномалия находится на отводе. |  | (c)
75570.701 | 1.156 | 1.013 | -10.034 | -10.177 | -1788 | -1459 | -1550 | 442 | 1013 | 6993 |  | DENT | GENE | 05:18 | 06:12 | 05:57 | 570 | 476 | 0.6 | N/A | Глубина вмятины: 8 мм (0,6%). Линейка: 57 см в (101 см; 06:12 ч:мин) |  | (c)
75655.369 | 7.624 | 7.577 | -3.086 | -3.133 | 895 | 1363 | 1260 | 606 | 3000 | 7000 |  | CORR | GENE | 04:31 | 05:46 | 05:30 | 133 | 730 | 10 | EXT |  | 0.9 | (c)
75669.575 | 0 | -0.034 | -11.29 | -11.324 | -2031 | -1734 | -1813 | 200 |  | 7002 | Нарушение формы кольцевого шва | GWAN |  | 07:26 | 08:14 | 08:01 | 0 | 436 |  | EXT | Нарушение формы кольцевого шва |  | (c)
75683.586 | 2.721 | 2.689 | -8.789 | -8.821 | 673 | 921 | 869 | 673 | 2689 | 7003 |  | CORR | GENE | 03:23 | 04:03 | 03:55 | 81 | 393 | 10 | EXT |  | 0.89 | (c)
75704.978 | 1.423 | 1.309 | -10.047 | -10.161 | 650 | 704 | 689 | 650 | 1309 | 7005 | Металлургический дефект | MIAN | GENE | 04:35 | 04:44 | 04:42 | 321 | 77 |  | INT | Металлургический дефект Эквивалент потери металла 10%. |  | (c)
75713.336 | 9.781 | 9.779 | -1.689 | -1.691 | 288 | 390 | 371 | 288 | 1673 | 7005 |  | CORR | CIGR | 03:37 | 03:53 | 03:50 | 18 | 166 | 13 | EXT |  | 0.89 | (c)
75713.896 | 10.341 | 10.315 | -1.129 | -1.155 | 561 | 680 | 685 | 561 | 1103 | 7005 |  | CORR | GENE | 04:21 | 04:40 | 04:41 | 52 | 248 | 10 | EXT |  | 0.89 | (c)
75763.216 | 2.451 | 2.156 | -9.119 | -9.414 | 2184 | -2225 | 2216 | 0 | 2156 | 7010 |  | LWAN | GENE | 06:48 | 06:56 | 06:53 | 535 | 64 |  | INT | Эквивалент потери металла 11%. |  | (c)
75833.902 | 5.007 | 5.005 | -5.733 | -5.735 | 1844 | 1971 | 1915 | 244 | 5005 | 7016 |  | CORR | CIGR | 04:33 | 04:54 | 04:45 | 26 | 142 | 11 | EXT |  | 0.89 | (c)
75840.753 | 1.118 | 1.065 | -10.412 | -10.465 | -1793 | -1640 | -1667 | 437 | 1065 | 7017 |  | CORR | GENE | 04:40 | 05:04 | 05:00 | 67 | 252 | 12 | EXT |  | 0.89 | (c)
75897.349 | 11.484 | 11.469 | -0.056 | -0.071 | -2230 | -2116 | -2124 | 0 | 37 | 7021 | Металлургический дефект | MIAN | CIGR | 06:52 | 07:10 | 07:09 | 34 | 211 |  | INT | Металлургический дефект Эквивалент потери металла 10%. Аномалия находится в зоне сварного шва. |  | (c)
75988.455 | 0 | 0 | -11.36 | -11.36 | 1846 | 2110 | 2081 | 0 | 0 | 7030 | Смещение кромок | GWAN |  | 05:29 | 06:11 | 06:07 | 0 | 469 | 15 | EXT | Смещение кромок Наружу Величина смещения - 2.4 мм. |  | (c)
76152.521 | 5.776 | 5.589 | -5.624 | -5.811 | 530 | 732 | 682 | 530 | 5551 | 7044 |  | CORR | GENE | 04:09 | 04:42 | 04:34 | 260 | 303 | 10 | EXT | Аномалия находится на отводе. | 0.91 | (c)
76169.655 | 0 | 0 | -11.3 | -11.3 | -5 | 91 | 173 | 0 | 0 | 7046 | Смещение кромок | GWAN |  | 01:35 | 01:51 | 02:04 | 0 | 357 | 25 | EXT | Смещение кромок Наружу Величина смещения - 4.2 мм. Аномалия находится на упругопластическом изгибе: R=563 D, максимальное растяжение на 7.2 час. |  | (c)
76169.655 | 0 | 0 | -11.3 | -11.3 | 610 | 929 | 900 | 610 | 0 | 7046 | Смещение кромок | GWAN |  | 03:14 | 04:06 | 04:01 | 0 | 581 | 20 | EXT | Смещение кромок Наружу Величина смещения - 3.3 мм. Аномалия находится на упругопластическом изгибе: R=563 D, максимальное растяжение на 7.2 час. |  | (c)
76169.655 | 0 | -0.017 | -11.3 | -11.317 | 1323 | 1464 | 1495 | 563 |  | 7046 | Нарушение формы кольцевого шва | GWAN |  | 05:10 | 05:32 | 05:37 | 0 | 344 |  | EXT | Нарушение формы кольцевого шва Аномалия находится на упругопластическом изгибе: R=563 D, максимальное растяжение на 7.2 час. |  | (c)
76203.745 | 0 | 0 | -11.49 | -11.49 | -1652 | -1512 | -1445 | 579 | 0 | 7049 | Смещение кромок | GWAN |  | 05:31 | 05:53 | 06:04 | 0 | 415 | 16 | EXT | Смещение кромок Наружу Величина смещения - 2.7 мм. |  | (c)
76315.053 | 8.058 | 7.975 | -3.572 | -3.655 | -658 | -658 | -646 | 634 | 3455 | 7058 |  | CORR | AXGR | 03:47 | 03:47 | 03:49 | 200 | 24 | 11 | EXT | Аномалия находится на упругопластическом изгибе: R=869 D, максимальное растяжение на 5.9 час. | 0.91 | (c)
76315.255 | 8.26 | 8.231 | -3.37 | -3.399 | -831 | -743 | -733 | 635 | 3234 | 7058 |  | CORR | GENE | 03:19 | 03:33 | 03:34 | 165 | 197 | 11 | EXT | Аномалия находится на упругопластическом изгибе: R=888 D, максимальное растяжение на 5.9 час. | 0.9 | (c)
76322.139 | 3.514 | 3.499 | -7.936 | -7.951 | -1721 | -1709 | -1690 | 510 | 3499 | 7059 |  | CORR | CIGR | 04:41 | 04:43 | 04:46 | 22 | 61 | 12 | EXT |  | 0.89 | (c)
76344.552 | 2.997 | 2.969 | -8.383 | -8.411 | 1401 | 1448 | 1500 | 631 | 2969 | 7061 |  | CORR | CIGR | 03:52 | 04:00 | 04:09 | 42 | 199 | 13 | EXT |  | 0.89 | (c)
76351.989 | 10.434 | 10.429 | -0.946 | -0.951 | 2085 | 2131 | 2137 | 42 | 927 | 7061 |  | CORR | CIGR | 05:43 | 05:50 | 05:51 | 24 | 103 | 15 | EXT |  | 0.89 | (c)
76352.935 | 0 | -0.026 | -10.95 | -10.976 | 1999 | 2182 | 2122 | 0 |  | 7062 | Нарушение формы кольцевого шва | GWAN |  | 07:18 | 07:47 | 07:37 | 0 | 246 |  | EXT | Нарушение формы кольцевого шва |  | (c)
76353.116 | 0.181 | 0.173 | -10.769 | -10.777 | 2081 | 2184 | 2158 | 0 | 173 | 7062 |  | CORR | CIGR | 07:31 | 07:48 | 07:43 | 31 | 153 | 15 | EXT |  | 0.89 | (c)
76353.42 | 0.485 | 0.466 | -10.465 | -10.484 | 2078 | 2180 | 2147 | 15 | 466 | 7062 |  | CORR | CIGR | 07:30 | 07:47 | 07:42 | 40 | 137 | 16 | EXT |  | 0.89 | (c)
76353.525 | 0.59 | 0.583 | -10.36 | -10.367 | 2076 | 2180 | 2142 | 22 | 583 | 7062 |  | CORR | CIGR | 07:30 | 07:47 | 07:41 | 34 | 132 | 12 | EXT |  | 0.89 | (c)
76355.639 | 2.704 | 2.69 | -8.246 | -8.26 | 634 | 761 | 743 | 634 | 2690 | 7062 |  | CORR | GENE | 03:37 | 03:58 | 03:55 | 53 | 217 | 10 | EXT |  | 0.89 | (c)
76355.749 | 2.814 | 2.8 | -8.136 | -8.15 | 817 | 909 | 902 | 817 | 2800 | 7062 |  | CORR | CIGR | 04:07 | 04:22 | 04:21 | 35 | 169 | 12 | EXT |  | 0.89 | (c)
76356.159 | 3.224 | 3.157 | -7.726 | -7.793 | 625 | 755 | 775 | 625 | 3157 | 7062 |  | CORR | GENE | 03:36 | 03:57 | 04:00 | 84 | 300 | 11 | EXT |  | 0.89 | (c)
76356.465 | 3.53 | 3.527 | -7.42 | -7.423 | 1560 | 1636 | 1628 | 534 | 3527 | 7062 |  | CORR | CIGR | 06:07 | 06:19 | 06:18 | 29 | 136 | 16 | EXT |  | 0.89 | (c)
76380.975 | 5.95 | 5.935 | -5.43 | -5.445 | 813 | 1279 | 1089 | 813 | 5318 | 7064 |  | CORR | GENE | 04:59 | 06:14 | 05:43 | 127 | 553 | 12 | EXT |  | 0.9 | (c)
76415.446 | 7.221 | 7.198 | -3.559 | -3.582 | -1143 | -1036 | -1054 | 965 | 3538 | 7067 |  | CORR | CIGR | 06:42 | 06:59 | 06:56 | 44 | 178 | 13 | EXT | Аномалия находится на отводе. | 0.89 | (c)
76418.89 | 10.665 | 10.64 | -0.115 | -0.14 | -1011 | -949 | -914 | 816 | 99 | 7067 |  | CORR | CIGR | 07:03 | 07:13 | 07:19 | 41 | 196 | 12 | EXT | Аномалия находится на отводе. | 0.89 | (c)
76419.837 | 0.832 | 0.813 | -9.958 | -9.977 | -2113 | -2034 | -2024 | 117 | 813 | 7068 |  | CORR | CIGR | 04:31 | 04:44 | 04:46 | 34 | 178 | 12 | EXT |  | 0.89 | (c)
76426.737 | 7.732 | 7.708 | -3.058 | -3.082 | 2148 | -2181 | -2209 | 0 | 3036 | 7068 |  | CORR | CIGR | 03:59 | 04:20 | 04:16 | 46 | 208 | 11 | EXT |  | 0.89 | (c)
76433.132 | 3.337 | 3.321 | -7.753 | -7.769 | -1379 | -1309 | -1308 | 852 | 3321 | 7069 |  | CORR | CIGR | 06:12 | 06:23 | 06:23 | 25 | 141 | 8 | EXT |  | 0.89 | (c)
76433.862 | 4.067 | 4.028 | -7.023 | -7.062 | -1130 | -1036 | -988 | 846 | 4028 | 7069 |  | CORR | GENE | 06:52 | 07:07 | 07:15 | 52 | 284 | 11 | EXT |  | 0.89 | (c)
76434.639 | 4.844 | 4.763 | -6.246 | -6.327 | -1110 | -1010 | -1013 | 915 | 4763 | 7069 |  | CORR | GENE | 06:55 | 07:11 | 07:11 | 98 | 195 | 10 | EXT |  | 0.89 | (c)
76451.274 | 10.389 | 10.331 | -0.451 | -0.509 | 1282 | 1766 | 1661 | 191 | 371 | 7070 |  | CORR | GENE | 03:50 | 05:08 | 04:51 | 138 | 757 | 11 | EXT |  | 0.9 | (c)
76451.584 | 10.699 | 10.674 | -0.141 | -0.166 | -2178 | -2118 | -2078 | 52 | 114 | 7070 |  | CORR | GENE | 06:32 | 06:41 | 06:48 | 52 | 200 | 10 | EXT |  | 0.89 | (c)
76451.783 | 0.058 | 0.034 | -11.102 | -11.126 | 1636 | 1950 | 1954 | 0 | 34 | 7071 |  | CORR | GENE | 06:31 | 07:22 | 07:23 | 149 | 636 | 12 | EXT |  | 0.9 | (c)
76458.268 | 6.543 | 6.497 | -4.617 | -4.663 | 1262 | 1558 | 1521 | 451 | 4561 | 7071 |  | CORR | GENE | 05:31 | 06:19 | 06:13 | 102 | 518 | 10 | EXT |  | 0.89 | (c)
76460.742 | 9.017 | 8.997 | -2.143 | -2.163 | 703 | 839 | 797 | 703 | 2126 | 7071 |  | CORR | CIGR | 04:01 | 04:23 | 04:16 | 37 | 187 | 12 | EXT |  | 0.89 | (c)
76461.859 | 10.134 | 10.019 | -1.026 | -1.141 | 1566 | 1648 | 1626 | 544 | 801 | 7071 |  | CORR | GENE | 06:20 | 06:33 | 06:30 | 340 | 120 | 14 | EXT |  | 0.94 | (c)
76468.402 | 5.517 | 5.497 | -5.623 | -5.643 | 1932 | 2002 | 2014 | 135 | 5497 | 7072 |  | CORR | CIGR | 06:39 | 06:51 | 06:53 | 37 | 164 | 11 | EXT |  | 0.89 | (c)
76529.452 | 9.747 | 9.697 | -1.483 | -1.533 | 1121 | 1248 | 1279 | 794 | 1432 | 7077 |  | CORR | GENE | 03:55 | 04:15 | 04:20 | 101 | 315 | 10 | EXT |  | 0.89 | (c)
76530.949 | 0.014 | 0.003 | -6.696 | -6.707 | -1620 | -931 | -1149 | 610 | 3 | 7078 |  | CORR | GENE | 08:40 | 10:31 | 09:56 | 111 | 943 | 14 | EXT |  | 0.9 | (c)
76539.365 | 1.72 | 1.58 | -2.45 | -2.59 | 1111 | 1236 | 1180 | 981 | 1580 | 7079 |  | CORR | GENE | 04:07 | 04:27 | 04:18 | 377 | 138 | 14 | EXT |  | 0.94 | (c)
76543.951 | 2.136 | 1.512 | -9.284 | -9.908 | -1738 | -1563 | -1616 | 492 | 1512 | 7080 |  | CORR | GENE | 04:58 | 05:26 | 05:18 | 661 | 245 | 13 | EXT |  | 0.97 | (c)
76554.952 | 1.717 | 1.693 | -9.753 | -9.777 | -2021 | -1924 | -1918 | 210 | 1693 | 7081 |  | CORR | CIGR | 07:20 | 07:35 | 07:36 | 42 | 206 | 10 | EXT |  | 0.89 | (c)
76567.181 | 2.476 | 2.462 | -8.924 | -8.938 | 176 | 255 | 260 | 176 | 2462 | 7082 |  | CORR | CIGR | 03:03 | 03:15 | 03:16 | 29 | 169 | 12 | EXT |  | 0.89 | (c)
76567.719 | 3.014 | 2.759 | -8.386 | -8.641 | 1552 | 1970 | 1816 | 150 | 2759 | 7082 |  | CORR | GENE | 06:45 | 07:52 | 07:27 | 334 | 529 | 10 | EXT |  | 0.92 | (c)
76568.502 | 3.797 | 3.734 | -7.603 | -7.666 | 421 | 739 | 723 | 421 | 3734 | 7082 |  | CORR | GENE | 03:42 | 04:33 | 04:31 | 130 | 603 | 10 | EXT |  | 0.9 | (c)
76570.505 | 5.8 | 5.785 | -5.6 | -5.615 | 568 | 652 | 644 | 568 | 5583 | 7082 |  | CORR | CIGR | 04:06 | 04:19 | 04:18 | 32 | 152 | 10 | EXT |  | 0.89 | (c)
76570.646 | 5.941 | 5.928 | -5.459 | -5.472 | 677 | 763 | 745 | 677 | 5437 | 7082 |  | CORR | CIGR | 04:23 | 04:37 | 04:34 | 35 | 135 | 13 | EXT |  | 0.89 | (c)
76572.326 | 7.621 | 7.604 | -3.779 | -3.796 | 347 | 431 | 407 | 347 | 3770 | 7082 |  | CORR | CIGR | 03:30 | 03:44 | 03:40 | 26 | 120 | 11 | EXT |  | 0.89 | (c)
76572.817 | 8.112 | 8.075 | -3.288 | -3.325 | 262 | 373 | 557 | 262 | 3276 | 7082 |  | CORR | GENE | 03:16 | 03:34 | 04:04 | 49 | 590 | 13 | EXT |  | 0.89 | (c)
76573.942 | 9.237 | 9.213 | -2.163 | -2.187 | 510 | 593 | 651 | 510 | 2135 | 7082 |  | CORR | GENE | 03:57 | 04:10 | 04:19 | 52 | 281 | 11 | EXT |  | 0.89 | (c)
76574.6 | 9.895 | 9.776 | -1.505 | -1.624 | 290 | 296 | 304 | 290 | 1441 | 7082 |  | CORR | AXGR | 03:21 | 03:22 | 03:23 | 183 | 27 | 21 | EXT |  | 0.93 | (c)
76575.173 | 10.468 | 10.454 | -0.932 | -0.946 | 228 | 281 | 317 | 228 | 911 | 7082 |  | CORR | CIGR | 03:11 | 03:19 | 03:25 | 35 | 178 | 14 | EXT |  | 0.89 | (c)
76575.352 | 10.647 | 10.569 | -0.753 | -0.831 | 363 | 365 | 373 | 363 | 687 | 7082 |  | CORR | AXGR | 03:33 | 03:33 | 03:34 | 144 | 19 | 14 | EXT |  | 0.9 | (c)
76576.105 | 0 | -0.028 | -11 | -11.028 | 2173 | -1809 | -1973 | 0 |  | 7083 | Нарушение формы кольцевого шва | GWAN |  | 03:00 | 04:18 | 03:51 | 0 | 629 |  | EXT | Нарушение формы кольцевого шва |  | (c)
76576.673 | 0.568 | 0.55 | -10.432 | -10.45 | -2131 | -2058 | -2069 | 99 | 550 | 7083 |  | CORR | CIGR | 03:26 | 03:37 | 03:36 | 34 | 125 | 12 | EXT |  | 0.89 | (c)
76579.198 | 3.093 | 3.085 | -7.907 | -7.915 | -1973 | -1898 | -1891 | 257 | 3085 | 7083 |  | CORR | CIGR | 03:51 | 04:03 | 04:04 | 31 | 164 | 18 | EXT |  | 0.89 | (c)
76579.345 | 3.24 | 3.23 | -7.76 | -7.77 | -1616 | -1577 | -1577 | 614 | 3230 | 7083 |  | CORR | CIGR | 04:49 | 04:55 | 04:55 | 25 | 79 | 11 | EXT |  | 0.89 | (c)
76580.934 | 4.829 | 4.822 | -6.171 | -6.178 | -1768 | -1710 | -1723 | 462 | 4822 | 7083 |  | CORR | CIGR | 04:24 | 04:34 | 04:32 | 25 | 91 | 11 | EXT |  | 0.89 | (c)
76581.836 | 5.731 | 5.694 | -5.269 | -5.306 | -1545 | -1451 | -1337 | 685 | 5248 | 7083 |  | CORR | GENE | 05:00 | 05:15 | 05:34 | 58 | 416 | 10 | EXT |  | 0.89 | (c)
76581.923 | 5.818 | 5.799 | -5.182 | -5.201 | -2102 | -1973 | -1989 | 129 | 5155 | 7083 |  | CORR | CIGR | 03:30 | 03:51 | 03:49 | 46 | 226 | 12 | EXT |  | 0.89 | (c)
76585.492 | 9.387 | 9.341 | -1.613 | -1.659 | -1296 | -1253 | -1160 | 934 | 1603 | 7083 |  | CORR | GENE | 05:40 | 05:47 | 06:02 | 56 | 272 | 11 | EXT |  | 0.89 | (c)
76585.556 | 9.451 | 9.442 | -1.549 | -1.558 | -1654 | -1603 | -1593 | 576 | 1538 | 7083 |  | CORR | CIGR | 04:43 | 04:51 | 04:52 | 20 | 122 | 15 | EXT |  | 0.89 | (c)
76585.992 | 9.887 | 9.862 | -1.113 | -1.138 | -370 | -103 | -232 | 94 | 1112 | 7083 |  | CORR | CIGR | 08:10 | 08:53 | 08:32 | 26 | 276 | 11 | EXT |  | 0.89 | (c)
76586.118 | 10.013 | 10.005 | -0.987 | -0.995 | -1634 | -1603 | -1592 | 596 | 969 | 7083 |  | CORR | CIGR | 04:46 | 04:51 | 04:53 | 26 | 84 | 10 | EXT |  | 0.89 | (c)
76587.202 | 0.097 | 0.083 | -11.313 | -11.327 | 1127 | 1192 | 1284 | 790 | 83 | 7084 |  | CORR | GENE | 02:52 | 03:02 | 03:17 | 64 | 314 | 10 | EXT |  | 0.89 | (c)
76594.823 | 7.718 | 7.704 | -3.692 | -3.706 | -1546 | -1342 | -1413 | 684 | 3645 | 7084 |  | CORR | GENE | 07:40 | 08:13 | 08:02 | 61 | 266 | 10 | EXT |  | 0.89 | (c)
76595.197 | 8.092 | 8.074 | -3.318 | -3.336 | -1312 | -1154 | -1192 | 918 | 3277 | 7084 |  | CORR | GENE | 08:18 | 08:44 | 08:38 | 59 | 241 | 11 | EXT |  | 0.89 | (c)
76595.575 | 8.47 | 8.427 | -2.94 | -2.983 | 1758 | 1835 | 1862 | 265 | 2931 | 7084 |  | CORR | GENE | 04:34 | 04:46 | 04:51 | 52 | 208 | 10 | EXT |  | 0.89 | (c)
76598.515 | 0 | -0.022 | -10.99 | -11.012 | 1067 | 1912 | 2131 | 0 |  | 7085 | Нарушение формы кольцевого шва | GWAN |  | 03:06 | 05:22 | 05:57 | 0 | 2127 |  | EXT | Нарушение формы кольцевого шва |  | (c)
76643.58 | 0.145 | 0.13 | -11.295 | -11.31 | 329 | 612 | 552 | 329 | 130 | 7089 |  | CORR | GENE | 02:28 | 03:14 | 03:04 | 87 | 446 | 12 | EXT |  | 0.89 | (c)
76645.061 | 1.626 | 1.613 | -9.814 | -9.827 | 869 | 923 | 960 | 869 | 1613 | 7089 |  | CORR | CIGR | 03:55 | 04:04 | 04:10 | 33 | 183 | 12 | EXT |  | 0.89 | (c)
76676.722 | 11.217 | 11.141 | -0.113 | -0.189 | -1615 | -1543 | -1398 | 616 | 113 | 7091 |  | CORR | GENE | 06:31 | 06:42 | 07:06 | 76 | 434 | 13 | EXT |  | 0.89 | (c)
76677.166 | 0.331 | 0.284 | -11.049 | -11.096 | 1154 | 1626 | 1519 | 345 | 284 | 7092 |  | CORR | GENE | 06:01 | 07:18 | 07:00 | 134 | 731 | 33 | EXT |  | 0.93 | (c)
76681.334 | 4.499 | 4.38 | -6.881 | -7 | 474 | 535 | 513 | 474 | 4380 | 7092 |  | CORR | GENE | 04:12 | 04:22 | 04:18 | 192 | 78 | 9 | EXT |  | 0.9 | (c)
76684.399 | 7.564 | 7.55 | -3.816 | -3.83 | 639 | 640 | 655 | 639 | 3493 | 7092 |  | CORR | AXGR | 04:38 | 04:38 | 04:41 | 337 | 32 | 10 | EXT |  | 0.92 | (c)
76757.056 | 4.071 | 4.061 | -5.829 | -5.839 | 2129 | 2151 | 2173 | 2129 | 4061 | 7099 |  | GOUG | CIGR | 06:14 | 06:18 | 06:21 | 27 | 88 | 10 | EXT | Задир. |  | (c)
76757.344 | 4.359 | 4.336 | -5.541 | -5.564 | 2115 | 2180 | 2167 | 2115 | 4336 | 7099 |  | GOUG | CIGR | 06:12 | 06:22 | 06:20 | 41 | 104 | 10 | EXT | Задир. |  | (c)
77436.045 | 0 | 0 | -8.26 | -8.26 | 435 | 660 | 648 | 435 | 0 | 7162 | Смещение кромок | GWAN |  | 02:22 | 02:58 | 02:56 | 0 | 427 | 17 | EXT | Смещение кромок Вовнутрь Величина смещения - 2.9 мм. |  | (c)
77444.305 | 0 | -0.052 | -2.64 | -2.692 | -508 | 503 | 66 | 508 |  | 7163 | Нарушение формы кольцевого шва | GWAN |  | 11:51 | 02:34 | 01:23 | 0 | 1147 |  | EXT | Нарушение формы кольцевого шва |  | (c)
77672.445 | 0 | -0.024 | -11.11 | -11.134 | 1525 | 1620 | 1676 | 402 |  | 7184 | Нарушение формы кольцевого шва | GWAN |  | 03:12 | 03:27 | 03:36 | 0 | 303 |  | EXT | Нарушение формы кольцевого шва |  | (c)
77712.898 | 6.333 | 6.004 | -5.217 | -5.546 | -426 | -299 | -327 | 229 | 5108 | 7187 |  | GOUG | GENE | 09:22 | 09:42 | 09:37 | 438 | 197 | 10 | EXT | Задир. |  | (c)
77713.309 | 6.744 | 6.636 | -4.806 | -4.914 | -682 | -676 | -498 | 314 | 4438 | 7187 |  | GOUG | GENE | 08:40 | 08:41 | 09:10 | 476 | 368 | 10 | EXT | Задир. |  | (c)
77721.964 | 3.849 | 3.836 | -7.791 | -7.804 | 838 | 1096 | 1030 | 838 | 3836 | 7188 |  | ARTD | CIGR | 07:58 | 08:40 | 08:29 | 27 | 384 |  | EXT | Эквивалент потери металла 10%. |  | (c)
77762.222 | 9.797 | 9.647 | -1.753 | -1.903 | -1619 | -1580 | -1567 | 611 | 1445 | 7191 |  | CORR | GENE | 06:46 | 06:52 | 06:54 | 458 | 105 | 10 | EXT |  | 0.93 | (c)
77762.619 | 10.194 | 10.175 | -1.356 | -1.375 | -1565 | -1504 | -1507 | 665 | 1334 | 7191 |  | CORR | CIGR | 06:54 | 07:04 | 07:04 | 41 | 117 | 12 | EXT |  | 0.89 | (c)
77881.384 | 4.919 | 4.912 | -6.641 | -6.648 | -1419 | -1378 | -1336 | 1254 | 4912 | 7202 | Металлургический дефект | MIAN | CIGR | 10:56 | 11:03 | 11:09 | 32 | 166 |  | EXT | Металлургический дефект Эквивалент потери металла 10%. |  | (c)
77889.656 | 1.631 | 1.469 | -9.479 | -9.641 | 2158 | 2174 | 2180 | 29 | 1469 | 7203 |  | LWAN | AXGR | 03:32 | 03:34 | 03:35 | 419 | 44 |  | EXT | Эквивалент потери металла 10%. |  | (c)
77954.56 | 9.895 | 9.722 | -0.735 | -0.908 | -2171 | -2150 | -2148 | 60 | 331 | 7208 |  | ARTD | AXGR | 06:32 | 06:35 | 06:35 | 577 | 45 |  | EXT | Эквивалент потери металла 10%. |  | (c)
77970.887 | 4.082 | 3.981 | -6.858 | -6.959 | 494 | 507 | 505 | 494 | 3981 | 7210 | Металлургический дефект | MIAN | AXGR | 11:52 | 11:54 | 11:54 | 149 | 22 |  | EXT | Металлургический дефект Эквивалент потери металла 10%. |  | (c)
77983.042 | 5.297 | 5.206 | -3.293 | -3.384 | 1203 | 1297 | 1285 | 863 | 3209 | 7211 |  | DENT | GENE | 04:43 | 04:58 | 04:56 | 175 | 164 | 0.8 | N/A | Глубина вмятины: 12 мм (0,8%). Линейка: 18 см в (521 см; 04:58 ч:мин) Аномалия находится на упругопластическом изгибе. |  | (c)
77983.046 | 5.301 | 5.209 | -3.289 | -3.381 | 1033 | 1077 | 1116 | 1032 | 3213 | 7211 |  | DENT | GENE | 04:16 | 04:23 | 04:29 | 168 | 166 | 0.9 | N/A | Глубина вмятины: 13 мм (0,9%). Линейка: 17 см в (521 см; 04:23 ч:мин) Аномалия находится на упругопластическом изгибе. |  | (c)
77983.838 | 6.093 | 6.093 | -2.497 | -2.497 | 1071 | 1078 | 1082 | 1071 | 2361 | 7211 |  | GOUG | AXGR | 04:22 | 04:23 | 04:24 | 136 | 22 | 10 | EXT | Задир. Аномалия находится на упругопластическом изгибе: R=429 D, максимальное растяжение на 11.6 час. |  | (c)
77991.054 | 3.039 | 3.039 | -7.671 | -7.671 | -60 | -43 | -38 | 16 | 3039 | 7213 |  | LWAN | AXGR | 10:53 | 10:55 | 10:56 | 195 | 44 |  | EXT | Эквивалент потери металла 14%. Аномалия находится на упругопластическом изгибе: R=473 D, максимальное растяжение на 10.7 час. |  | (c)
78065.835 | 0 | -0.04 | -11.05 | -11.09 | 557 | 727 | 782 | 557 |  | 7220 | Нарушение формы кольцевого шва | GWAN |  | 03:21 | 03:49 | 03:58 | 0 | 450 |  | EXT | Нарушение формы кольцевого шва Аномалия находится на упругопластическом изгибе: R=417 D, максимальное растяжение на 6 час. |  | (c)
78065.835 | 0 | -0.031 | -11.05 | -11.081 | 1296 | 1355 | 1398 | 730 |  | 7220 | Нарушение формы кольцевого шва | GWAN |  | 05:21 | 05:30 | 05:37 | 0 | 205 |  | EXT | Нарушение формы кольцевого шва Аномалия находится на упругопластическом изгибе: R=417 D, максимальное растяжение на 6 час. |  | (c)
78076.056 | 10.221 | 10.181 | -0.829 | -0.869 | -1740 | -1689 | -1678 | 490 | 426 | 7220 |  | CORR | GENE | 09:11 | 09:19 | 09:21 | 443 | 124 | 10 | EXT | Аномалия находится на упругопластическом изгибе: R=428 D, максимальное растяжение на 6.3 час. | 0.93 | (c)
78087.935 | 0 | -0.031 | -11.26 | -11.291 | 397 | 625 | 549 | 397 |  | 7222 | Нарушение формы кольцевого шва | GWAN |  | 03:31 | 04:08 | 03:56 | 0 | 303 |  | EXT | Нарушение формы кольцевого шва Аномалия находится на упругопластическом изгибе: R=577 D, максимальное растяжение на 6.6 час. |  | (c)
78121.185 | 0 | -0.028 | -11.3 | -11.328 | -1328 | -1025 | -897 | 467 |  | 7225 | Нарушение формы кольцевого шва | GWAN |  | 08:11 | 08:60 | 09:20 | 0 | 861 |  | EXT | Нарушение формы кольцевого шва |  | (c)
78148.897 | 5.682 | 5.663 | -5.578 | -5.597 | 1669 | 1830 | 1822 | 256 | 5321 | 7227 |  | CORR | GENE | 01:51 | 02:17 | 02:16 | 276 | 305 | 10 | EXT |  | 0.91 | (c)
78149.664 | 6.449 | 6.421 | -4.811 | -4.839 | 1528 | 1822 | 1776 | 206 | 4733 | 7227 |  | CORR | GENE | 01:28 | 02:16 | 02:08 | 106 | 496 | 12 | EXT |  | 0.89 | (c)
78432.67 | 6.585 | 6.559 | -4.615 | -4.641 | -153 | 51 | -21 | 0 | 4601 | 7253 |  | CORR | CIGR | 08:49 | 09:22 | 09:11 | 40 | 266 | 11 | EXT |  | 0.89 | (c)
78443.043 | 5.758 | 5.602 | -5.682 | -5.838 | 1744 | 1787 | 1768 | 438 | 5602 | 7254 |  | CORR | AXGR | 06:26 | 06:33 | 06:30 | 175 | 48 | 11 | EXT |  | 0.9 | (c)
78477.488 | 5.673 | 5.612 | -5.797 | -5.858 | 159 | 171 | 173 | 159 | 5612 | 7257 |  | CORR | AXGR | 02:37 | 02:39 | 02:39 | 122 | 27 | 21 | EXT |  | 0.91 | (c)
78514.452 | 7.947 | 7.93 | -3.733 | -3.75 | 2020 | 2112 | 2116 | 19 | 3725 | 7260 |  | CORR | CIGR | 03:49 | 04:04 | 04:04 | 25 | 191 | 10 | EXT |  | 0.89 | (c)
78515.361 | 8.856 | 8.832 | -2.824 | -2.848 | 2043 | 2134 | 2108 | 57 | 2777 | 7260 |  | CORR | GENE | 03:53 | 04:07 | 04:03 | 71 | 130 | 11 | EXT |  | 0.89 | (c)
78515.384 | 8.879 | 8.86 | -2.801 | -2.82 | 2194 | -2140 | -2160 | 0 | 2784 | 7260 |  | CORR | CIGR | 04:17 | 04:37 | 04:34 | 36 | 213 | 13 | EXT |  | 0.89 | (c)
78516.561 | 10.056 | 10.043 | -1.624 | -1.637 | 2190 | -2221 | -2226 | 0 | 1608 | 7260 |  | CORR | CIGR | 04:16 | 04:24 | 04:24 | 29 | 91 | 12 | EXT |  | 0.89 | (c)
78518.112 | 11.607 | 11.501 | -0.073 | -0.179 | 2087 | -2097 | -2182 | 0 | 53 | 7260 |  | CORR | GENE | 03:60 | 04:44 | 04:31 | 126 | 384 | 11 | EXT |  | 0.9 | (c)
78518.138 | 11.633 | 11.566 | -0.047 | -0.114 | -1387 | -1309 | -1188 | 843 | 23 | 7260 |  | CORR | GENE | 06:39 | 06:52 | 07:11 | 91 | 399 | 10 | EXT |  | 0.89 | (c)
78518.157 | 11.652 | 11.611 | -0.028 | -0.069 | -890 | -606 | -739 | 588 | 25 | 7260 |  | CORR | CIGR | 07:59 | 08:45 | 08:24 | 44 | 302 | 10 | EXT |  | 0.89 | (c)
78518.396 | 0.211 | 0.134 | -11.309 | -11.386 | 1712 | 2140 | 2214 | 0 | 134 | 7261 |  | CORR | GENE | 06:06 | 07:15 | 07:27 | 150 | 1005 | 12 | EXT |  | 0.9 | (c)
78518.587 | 0.402 | 0.346 | -11.118 | -11.174 | 668 | 1157 | 1100 | 668 | 346 | 7261 |  | CORR | GENE | 03:17 | 04:36 | 04:27 | 172 | 865 | 10 | EXT |  | 0.9 | (c)
78519.098 | 0.913 | 0.877 | -10.607 | -10.643 | 677 | 845 | 799 | 677 | 877 | 7261 |  | CORR | GENE | 03:19 | 03:46 | 03:38 | 71 | 244 | 11 | EXT |  | 0.89 | (c)
78519.127 | 0.942 | 0.921 | -10.578 | -10.599 | -2102 | -2040 | -2030 | 129 | 921 | 7261 |  | CORR | CIGR | 07:50 | 08:00 | 08:02 | 30 | 144 | 11 | EXT |  | 0.89 | (c)
78520.476 | 2.291 | 1.847 | -9.229 | -9.673 | -2217 | -2212 | -2165 | 14 | 1847 | 7261 |  | CORR | GENE | 07:32 | 07:32 | 07:40 | 736 | 102 | 15 | EXT |  | 0.99 | (c)
78524.393 | 6.208 | 6.189 | -5.312 | -5.331 | 2133 | 2217 | 2187 | 0 | 5284 | 7261 |  | CORR | CIGR | 07:14 | 07:27 | 07:22 | 47 | 108 | 13 | EXT |  | 0.89 | (c)
78529.831 | 0.126 | 0.114 | -11.434 | -11.446 | -101 | -18 | -7 | 0 | 114 | 7262 |  | CORR | GENE | 01:05 | 01:18 | 01:20 | 61 | 187 | 13 | EXT |  | 0.89 | (c)
78533.656 | 3.951 | 3.929 | -7.609 | -7.631 | 911 | 1073 | 1123 | 896 | 3929 | 7262 |  | CORR | GENE | 03:48 | 04:14 | 04:22 | 60 | 423 | 10 | EXT |  | 0.89 | (c)
78533.913 | 4.208 | 4.186 | -7.352 | -7.374 | -2122 | -2006 | -2024 | 109 | 4186 | 7262 |  | CORR | CIGR | 07:39 | 07:57 | 07:54 | 45 | 196 | 13 | EXT |  | 0.89 | (c)
78535.358 | 5.653 | 5.642 | -5.907 | -5.918 | -2164 | -2089 | -2076 | 67 | 5642 | 7262 |  | CORR | CIGR | 07:32 | 07:44 | 07:46 | 33 | 176 | 10 | EXT |  | 0.89 | (c)
78579.365 | 4.56 | 4.518 | -6.74 | -6.782 | -1101 | -1012 | -984 | 867 | 4518 | 7266 |  | CORR | GENE | 06:46 | 07:00 | 07:05 | 55 | 234 | 10 | EXT |  | 0.89 | (c)
78580.161 | 5.356 | 5.235 | -5.944 | -6.065 | -1014 | -989 | -1002 | 989 | 5235 | 7266 |  | CORR | AXGR | 07:00 | 07:04 | 07:02 | 127 | 25 | 12 | EXT |  | 0.9 | (c)
78583.598 | 8.793 | 8.692 | -2.507 | -2.608 | -1090 | -1079 | -1079 | 1068 | 2447 | 7266 |  | CORR | AXGR | 06:48 | 06:50 | 06:50 | 161 | 22 | 12 | EXT |  | 0.9 | (c)
78592.232 | 6.127 | 6.127 | -5.423 | -5.423 | 1658 | 1847 | 1810 | 268 | 5334 | 7267 |  | CORR | GENE | 03:22 | 03:52 | 03:46 | 89 | 304 | 18 | EXT |  | 0.9 | (c)
78620.395 | 0 | -0.029 | -11.55 | -11.579 | -1585 | -1447 | -1485 | 646 |  | 7270 | Нарушение формы кольцевого шва | GWAN |  | 05:53 | 06:15 | 06:09 | 0 | 199 |  | EXT | Нарушение формы кольцевого шва |  | (c)
78620.395 | 0 | -0.058 | -11.55 | -11.608 | -831 | -610 | -589 | 347 |  | 7270 | Нарушение формы кольцевого шва | GWAN |  | 07:54 | 08:30 | 08:33 | 0 | 484 |  | EXT | Нарушение формы кольцевого шва |  | (c)
78654.275 | 10.75 | 10.518 | -0.25 | -0.482 | -1982 | -1946 | -1964 | 249 | 243 | 7272 |  | CORR | AXGR | 06:59 | 07:05 | 07:02 | 239 | 36 | 10 | EXT |  | 0.91 | (c)
78654.525 | 0 | -0.034 | -11.33 | -11.364 | -910 | -125 | -317 | 0 |  | 7273 | Нарушение формы кольцевого шва | GWAN |  | 09:22 | 11:29 | 10:58 | 0 | 1186 |  | EXT | Нарушение формы кольцевого шва |  | (c)
78655.924 | 1.399 | 1.26 | -9.931 | -10.07 | 1310 | 1336 | 1334 | 873 | 1260 | 7273 |  | CORR | AXGR | 03:20 | 03:24 | 03:24 | 235 | 48 | 22 | EXT |  | 0.95 | (c)
78655.926 | 1.401 | 1.324 | -9.929 | -10.006 | 1432 | 1454 | 1445 | 772 | 1324 | 7273 |  | CORR | AXGR | 03:40 | 03:43 | 03:42 | 142 | 26 | 15 | EXT |  | 0.9 | (c)
78656.595 | 2.07 | 2.055 | -9.26 | -9.275 | -1936 | -1755 | -1810 | 295 | 2055 | 7273 |  | CORR | CIGR | 06:36 | 07:06 | 06:57 | 40 | 252 | 11 | EXT |  | 0.89 | (c)
78657.522 | 2.997 | 2.951 | -8.333 | -8.379 | 2057 | 2160 | -2193 | 0 | 2951 | 7273 |  | CORR | GENE | 05:21 | 05:37 | 05:55 | 66 | 422 | 10 | EXT |  | 0.89 | (c)
78657.974 | 3.449 | 3.43 | -7.881 | -7.9 | 1581 | 1975 | 1849 | 113 | 3430 | 7273 |  | CORR | GENE | 04:04 | 05:08 | 04:47 | 103 | 536 | 10 | EXT |  | 0.89 | (c)
78661.051 | 6.526 | 6.507 | -4.804 | -4.823 | 1400 | 1512 | 1492 | 646 | 4788 | 7273 |  | CORR | CIGR | 03:35 | 03:53 | 03:50 | 35 | 184 | 12 | EXT |  | 0.89 | (c)
78665.338 | 10.813 | 10.798 | -0.517 | -0.532 | 1039 | 1469 | 1265 | 740 | 446 | 7273 |  | CORR | GENE | 02:37 | 03:46 | 03:13 | 86 | 451 | 15 | EXT |  | 0.89 | (c)
78669.242 | 3.387 | 3.374 | -7.633 | -7.646 | -1201 | -1153 | -1139 | 1030 | 3374 | 7274 |  | CORR | CIGR | 08:25 | 08:33 | 08:35 | 30 | 123 | 10 | EXT |  | 0.89 | (c)
78672.432 | 6.577 | 6.557 | -4.443 | -4.463 | -1962 | -1853 | -1861 | 269 | 4424 | 7274 |  | CORR | CIGR | 06:22 | 06:40 | 06:38 | 39 | 201 | 15 | EXT |  | 0.89 | (c)
78673.39 | 7.535 | 7.436 | -3.485 | -3.584 | 1525 | 1597 | 1825 | 105 | 3464 | 7274 |  | CORR | GENE | 03:45 | 03:56 | 04:33 | 120 | 601 | 11 | EXT |  | 0.89 | (c)
78673.752 | 7.897 | 7.834 | -3.123 | -3.186 | -1171 | -1140 | -1126 | 1060 | 3043 | 7274 |  | ARTD | GENE | 08:30 | 08:35 | 08:37 | 143 | 91 |  | EXT | Наплавка. |  | (c)
78675.441 | 9.586 | 9.553 | -1.434 | -1.467 | 1761 | -1819 | -2218 | 0 | 1272 | 7274 |  | CORR | GENE | 04:23 | 06:45 | 05:41 | 195 | 964 | 10 | EXT |  | 0.9 | (c)
78675.881 | 10.026 | 10.018 | -0.994 | -1.002 | -2159 | -2113 | -2081 | 72 | 975 | 7274 |  | CORR | CIGR | 05:50 | 05:58 | 06:03 | 27 | 155 | 11 | EXT |  | 0.89 | (c)
78675.919 | 10.064 | 10.041 | -0.956 | -0.979 | 1672 | 1757 | 1784 | 335 | 941 | 7274 |  | CORR | CIGR | 04:09 | 04:22 | 04:27 | 38 | 223 | 10 | EXT |  | 0.89 | (c)
78676.686 | 10.831 | 10.831 | -0.189 | -0.189 | 1924 | -2211 | 2121 | 0 | 154 | 7274 |  | CORR | CIGR | 04:49 | 05:42 | 05:21 | 35 | 394 | 11 | EXT |  | 0.89 | (c)
78677.688 | 0.813 | 0.784 | -10.227 | -10.256 | 1405 | 1529 | 1527 | 581 | 784 | 7275 |  | CORR | GENE | 02:47 | 03:07 | 03:07 | 53 | 245 | 14 | EXT |  | 0.89 | (c)
78680.657 | 3.782 | 3.782 | -7.258 | -7.258 | 2016 | 2191 | 2152 | 0 | 3782 | 7275 |  | CORR | CIGR | 04:26 | 04:54 | 04:48 | 24 | 272 | 10 | EXT |  | 0.89 | (c)
78683.69 | 6.815 | 6.775 | -4.225 | -4.265 | 1883 | 1883 | 1895 | 323 | 4014 | 7275 |  | CORR | AXGR | 04:04 | 04:04 | 04:06 | 251 | 25 | 10 | EXT |  | 0.91 | (c)
78685.584 | 8.709 | 8.515 | -2.331 | -2.525 | 2012 | 2090 | 2051 | 140 | 2287 | 7275 |  | CORR | GENE | 04:25 | 04:38 | 04:31 | 238 | 79 | 10 | EXT |  | 0.91 | (c)
78762.883 | 6.778 | 6.716 | -4.692 | -4.754 | 304 | 325 | 315 | 304 | 4581 | 7282 |  | CORR | AXGR | 00:20 | 00:24 | 00:22 | 173 | 21 | 10 | EXT |  | 0.9 | (c)
78798.702 | 8.597 | 8.585 | -2.763 | -2.775 | -934 | -880 | -881 | 829 | 2746 | 7285 |  | CORR | CIGR | 08:05 | 08:14 | 08:14 | 29 | 105 | 11 | EXT |  | 0.89 | (c)
78816.967 | 4.072 | 3.926 | -7.498 | -7.644 | -1308 | -1261 | -1259 | 923 | 3926 | 7287 |  | CORR | GENE | 07:36 | 07:43 | 07:44 | 1169 | 97 | 10 | EXT |  | 0.96 | (c)
78817.104 | 4.209 | 3.945 | -7.361 | -7.625 | 1691 | 1706 | 1710 | 501 | 3945 | 7287 |  | CORR | AXGR | 03:40 | 03:42 | 03:43 | 375 | 39 | 14 | EXT |  | 0.94 | (c)
78834.674 | 6.919 | 6.894 | -0.861 | -0.886 | -1495 | -1293 | -1336 | 735 | 832 | 7289 |  | CORR | GENE | 05:14 | 05:47 | 05:40 | 54 | 318 | 10 | EXT |  | 0.89 | (c)
78834.816 | 7.061 | 7.061 | -0.719 | -0.719 | -1586 | -1562 | -1438 | 645 | 664 | 7289 |  | CORR | GENE | 04:60 | 05:04 | 05:24 | 55 | 296 | 11 | EXT |  | 0.89 | (c)
78836.471 | 0.936 | 0.896 | -10.514 | -10.554 | -2064 | -1931 | -1903 | 167 | 896 | 7290 |  | CORR | GENE | 07:20 | 07:41 | 07:46 | 86 | 321 | 10 | EXT |  | 0.89 | (c)
78838.298 | 2.763 | 2.747 | -8.687 | -8.703 | 991 | 1515 | 1297 | 627 | 2747 | 7290 |  | CORR | GENE | 03:33 | 04:57 | 04:22 | 108 | 613 | 14 | EXT |  | 0.9 | (c)
78839.115 | 3.58 | 3.502 | -7.87 | -7.948 | 1628 | 1765 | 1786 | 286 | 3502 | 7290 |  | CORR | GENE | 05:15 | 05:38 | 05:41 | 118 | 317 | 14 | EXT |  | 0.9 | (c)
78839.181 | 3.646 | 3.63 | -7.804 | -7.82 | 1177 | 1506 | 1378 | 651 | 3630 | 7290 |  | CORR | GENE | 04:03 | 04:56 | 04:35 | 52 | 403 | 15 | EXT |  | 0.89 | (c)
78839.254 | 3.719 | 3.651 | -7.731 | -7.799 | 1062 | 1091 | 1084 | 1062 | 3651 | 7290 |  | CORR | AXGR | 03:44 | 03:49 | 03:48 | 157 | 44 | 10 | EXT |  | 0.9 | (c)
78839.563 | 4.028 | 3.965 | -7.422 | -7.485 | 1611 | 1758 | 1796 | 249 | 3965 | 7290 |  | CORR | GENE | 05:13 | 05:36 | 05:43 | 88 | 370 | 10 | EXT |  | 0.89 | (c)
78839.831 | 4.296 | 4.278 | -7.154 | -7.172 | 1188 | 1259 | 1296 | 826 | 4278 | 7290 |  | CORR | CIGR | 04:04 | 04:16 | 04:22 | 37 | 217 | 11 | EXT |  | 0.89 | (c)
78840.608 | 5.073 | 4.992 | -6.377 | -6.458 | 1658 | 1791 | 1949 | 0 | 4992 | 7290 |  | CORR | GENE | 05:20 | 05:42 | 06:07 | 119 | 583 | 11 | EXT |  | 0.89 | (c)
78840.712 | 5.177 | 5.113 | -6.273 | -6.337 | 1220 | 1457 | 1466 | 518 | 5113 | 7290 |  | CORR | GENE | 04:10 | 04:48 | 04:49 | 102 | 493 | 11 | EXT |  | 0.89 | (c)
78840.992 | 5.457 | 5.367 | -5.993 | -6.083 | 1222 | 1253 | 1253 | 947 | 5367 | 7290 |  | CORR | GENE | 04:10 | 04:15 | 04:15 | 169 | 62 | 15 | EXT |  | 0.91 | (c)
78841.51 | 5.975 | 5.961 | -5.475 | -5.489 | 1236 | 1322 | 1313 | 841 | 5454 | 7290 |  | CORR | CIGR | 04:12 | 04:26 | 04:25 | 35 | 154 | 10 | EXT |  | 0.89 | (c)
78841.719 | 6.184 | 6.102 | -5.266 | -5.348 | 1663 | 1981 | 1886 | 121 | 5266 | 7290 |  | CORR | GENE | 05:21 | 06:12 | 05:57 | 82 | 447 | 12 | EXT |  | 0.89 | (c)
78841.796 | 6.261 | 6.234 | -5.189 | -5.216 | 1727 | 2077 | 1993 | 0 | 5133 | 7290 |  | CORR | GENE | 05:31 | 06:28 | 06:14 | 83 | 532 | 10 | EXT |  | 0.89 | (c)
78843.002 | 7.467 | 7.447 | -3.983 | -4.003 | -2063 | -1977 | -1981 | 167 | 3960 | 7290 |  | CORR | CIGR | 07:20 | 07:34 | 07:33 | 43 | 165 | 10 | EXT |  | 0.89 | (c)
78843.289 | 7.754 | 7.734 | -3.696 | -3.716 | -2214 | -2023 | -2090 | 17 | 3660 | 7290 |  | CORR | GENE | 06:55 | 07:26 | 07:15 | 56 | 248 | 11 | EXT |  | 0.89 | (c)
78843.503 | 7.968 | 7.868 | -3.482 | -3.582 | 921 | 1018 | 1396 | 360 | 3470 | 7290 |  | CORR | GENE | 03:21 | 03:37 | 04:38 | 112 | 950 | 14 | EXT |  | 0.9 | (c)
78843.614 | 8.079 | 8.067 | -3.371 | -3.383 | -1574 | -1506 | -1515 | 657 | 3352 | 7290 |  | CORR | CIGR | 08:39 | 08:50 | 08:48 | 31 | 118 | 10 | EXT |  | 0.89 | (c)
78843.818 | 8.283 | 8.205 | -3.167 | -3.245 | 1097 | 1947 | 1636 | 55 | 3045 | 7290 |  | CORR | GENE | 03:50 | 06:07 | 05:17 | 200 | 1079 | 14 | EXT |  | 0.91 | (c)
78843.921 | 8.386 | 8.337 | -3.064 | -3.113 | 2207 | -2156 | -2141 | 0 | 3032 | 7290 |  | CORR | GENE | 06:49 | 07:05 | 07:07 | 81 | 228 | 12 | EXT |  | 0.89 | (c)
78844.004 | 8.469 | 8.288 | -2.981 | -3.162 | 2065 | 2107 | 2107 | 81 | 2796 | 7290 |  | LWAN | GENE | 06:26 | 06:33 | 06:33 | 366 | 85 |  | EXT | Эквивалент потери металла 10%. |  | (c)
78844.162 | 8.627 | 8.613 | -2.823 | -2.837 | 2130 | -2208 | 2213 | 0 | 2797 | 7290 |  | CORR | CIGR | 06:36 | 06:56 | 06:50 | 40 | 167 | 11 | EXT |  | 0.89 | (c)
78844.789 | 9.254 | 9.233 | -2.196 | -2.217 | 1061 | 1174 | 1145 | 1002 | 2176 | 7290 |  | CORR | CIGR | 03:44 | 04:02 | 03:57 | 41 | 168 | 10 | EXT |  | 0.89 | (c)
78844.912 | 9.377 | 9.355 | -2.073 | -2.095 | 1966 | 2071 | 2073 | 51 | 2061 | 7290 |  | CORR | CIGR | 06:10 | 06:27 | 06:27 | 34 | 214 | 10 | EXT |  | 0.89 | (c)
78845.269 | 9.734 | 9.668 | -1.716 | -1.782 | 888 | 1278 | 1133 | 853 | 1694 | 7290 |  | CORR | GENE | 03:16 | 04:19 | 03:56 | 88 | 490 | 12 | EXT |  | 0.89 | (c)
78845.745 | 10.21 | 10.111 | -1.24 | -1.339 | -2124 | -2048 | -2000 | 106 | 1103 | 7290 |  | CORR | GENE | 07:10 | 07:22 | 07:30 | 236 | 248 | 15 | EXT |  | 0.92 | (c)
78845.765 | 10.23 | 10.211 | -1.22 | -1.239 | 1973 | 2151 | 2094 | 16 | 1190 | 7290 |  | CORR | CIGR | 06:11 | 06:40 | 06:31 | 49 | 242 | 15 | EXT |  | 0.89 | (c)
78845.885 | 10.35 | 10.34 | -1.1 | -1.11 | 1615 | 1741 | 1773 | 299 | 991 | 7290 |  | CORR | GENE | 05:13 | 05:34 | 05:39 | 119 | 316 | 11 | EXT |  | 0.89 | (c)
78845.969 | 10.434 | 10.369 | -1.016 | -1.081 | 1981 | 2091 | 2158 | 0 | 955 | 7290 |  | CORR | GENE | 06:12 | 06:30 | 06:41 | 126 | 354 | 13 | EXT |  | 0.9 | (c)
78846.558 | 11.023 | 11.013 | -0.427 | -0.437 | 779 | 826 | 836 | 779 | 394 | 7290 |  | CORR | CIGR | 02:58 | 03:06 | 03:08 | 43 | 113 | 13 | EXT |  | 0.89 | (c)
78846.772 | 11.237 | 11.188 | -0.213 | -0.262 | 806 | 850 | 852 | 806 | 197 | 7290 |  | CORR | GENE | 03:03 | 03:10 | 03:10 | 65 | 92 | 10 | EXT |  | 0.89 | (c)
78848.236 | 1.251 | 1.156 | -10.109 | -10.204 | -2142 | -2142 | -2131 | 88 | 1156 | 7291 |  | CORR | AXGR | 03:42 | 03:42 | 03:44 | 95 | 22 | 11 | EXT |  | 0.89 | (c)
78848.251 | 1.266 | 1.241 | -10.094 | -10.119 | 2046 | 2197 | 2174 | 0 | 1241 | 7291 |  | CORR | CIGR | 02:58 | 03:22 | 03:18 | 43 | 256 | 10 | EXT |  | 0.89 | (c)
78848.508 | 1.523 | 1.309 | -9.837 | -10.051 | -2216 | -2206 | -2177 | 15 | 1309 | 7291 |  | CORR | GENE | 03:30 | 03:31 | 03:36 | 466 | 78 | 16 | EXT |  | 0.97 | (c)
78849.305 | 2.32 | 2.287 | -9.04 | -9.073 | -1077 | -998 | -967 | 856 | 2287 | 7291 |  | CORR | CIGR | 06:34 | 06:46 | 06:51 | 47 | 221 | 10 | EXT |  | 0.89 | (c)
78849.689 | 2.704 | 2.179 | -8.656 | -9.181 | -2197 | -2138 | -2147 | 34 | 2179 | 7291 |  | CORR | GENE | 03:33 | 03:42 | 03:41 | 776 | 100 | 12 | EXT |  | 0.97 | (c)
78850.125 | 3.14 | 3.112 | -8.22 | -8.248 | 2048 | 2202 | 2169 | 0 | 3112 | 7291 |  | CORR | CIGR | 02:58 | 03:23 | 03:18 | 29 | 242 | 10 | EXT |  | 0.89 | (c)
78850.159 | 3.174 | 3.127 | -8.186 | -8.233 | -1187 | -1086 | -997 | 806 | 3127 | 7291 |  | CORR | GENE | 06:16 | 06:32 | 06:47 | 78 | 381 | 13 | EXT |  | 0.89 | (c)
78850.169 | 3.184 | 3.159 | -8.176 | -8.201 | -2026 | -1832 | -1907 | 204 | 3159 | 7291 |  | CORR | CIGR | 04:00 | 04:32 | 04:20 | 40 | 238 | 11 | EXT |  | 0.89 | (c)
78850.203 | 3.218 | 3.212 | -8.142 | -8.148 | -1531 | -1321 | -1415 | 699 | 3212 | 7291 |  | CORR | CIGR | 05:20 | 05:54 | 05:39 | 48 | 233 | 13 | EXT |  | 0.89 | (c)
78850.22 | 3.235 | 3.222 | -8.125 | -8.138 | 1533 | 1626 | 1601 | 561 | 3222 | 7291 |  | CORR | CIGR | 01:35 | 01:50 | 01:46 | 42 | 137 | 12 | EXT |  | 0.89 | (c)
78850.793 | 3.808 | 3.781 | -7.552 | -7.579 | 2114 | -2192 | -2200 | 0 | 3781 | 7291 |  | CORR | GENE | 03:09 | 03:34 | 03:32 | 58 | 295 | 11 | EXT |  | 0.89 | (c)
78850.794 | 3.809 | 3.742 | -7.551 | -7.618 | 2056 | 2066 | 2076 | 133 | 3742 | 7291 |  | CORR | AXGR | 02:59 | 03:01 | 03:03 | 238 | 42 | 12 | EXT |  | 0.91 | (c)
78855.96 | 8.975 | 8.966 | -2.385 | -2.394 | -206 | 22 | -58 | 0 | 2344 | 7291 |  | CORR | CIGR | 08:54 | 09:31 | 09:18 | 50 | 297 | 10 | EXT |  | 0.89 | (c)
78856.614 | 9.629 | 9.616 | -1.731 | -1.744 | -338 | 15 | -135 | 0 | 1635 | 7291 |  | CORR | GENE | 08:33 | 09:30 | 09:06 | 109 | 407 | 10 | EXT |  | 0.89 | (c)
78858.345 | 0 | -0.02 | -11.44 | -11.46 | 1958 | 2055 | 2122 | 0 |  | 7292 | Нарушение формы кольцевого шва | GWAN |  | 03:44 | 03:60 | 04:11 | 0 | 328 |  | EXT | Нарушение формы кольцевого шва |  | (c)
78859.136 | 0.791 | 0.771 | -10.649 | -10.669 | 1786 | 1972 | 1894 | 229 | 771 | 7292 |  | CORR | GENE | 03:16 | 03:46 | 03:34 | 57 | 216 | 12 | EXT |  | 0.89 | (c)
78859.458 | 1.113 | 1.078 | -10.327 | -10.362 | -864 | -768 | -735 | 606 | 1078 | 7292 |  | CORR | GENE | 08:09 | 08:24 | 08:29 | 52 | 258 | 15 | EXT |  | 0.89 | (c)
78861.095 | 2.75 | 2.74 | -8.69 | -8.7 | 1843 | 1917 | 1890 | 293 | 2740 | 7292 |  | CORR | CIGR | 03:25 | 03:38 | 03:33 | 26 | 95 | 10 | EXT |  | 0.89 | (c)
78861.382 | 3.037 | 3.023 | -8.403 | -8.417 | 1926 | 1999 | 1976 | 204 | 3023 | 7292 |  | CORR | CIGR | 03:39 | 03:51 | 03:47 | 24 | 101 | 13 | EXT |  | 0.89 | (c)
78863.03 | 4.685 | 4.676 | -6.755 | -6.764 | 1771 | 1838 | 1822 | 357 | 4676 | 7292 |  | CORR | CIGR | 03:14 | 03:25 | 03:22 | 24 | 103 | 13 | EXT |  | 0.89 | (c)
78863.063 | 4.718 | 4.707 | -6.722 | -6.733 | -874 | -787 | -807 | 740 | 4707 | 7292 |  | CORR | CIGR | 08:07 | 08:21 | 08:18 | 28 | 134 | 12 | EXT |  | 0.89 | (c)
78867.845 | 9.5 | 9.379 | -1.94 | -2.061 | 1906 | 1914 | 1922 | 293 | 1884 | 7292 |  | CORR | AXGR | 03:36 | 03:37 | 03:38 | 177 | 32 | 10 | EXT |  | 0.9 | (c)
78868.409 | 10.064 | 10.022 | -1.376 | -1.418 | 1364 | 1465 | 1498 | 598 | 1359 | 7292 |  | CORR | GENE | 02:08 | 02:25 | 02:30 | 59 | 269 | 12 | EXT |  | 0.89 | (c)
78869.785 | 0 | -0.029 | -11.49 | -11.519 | 807 | 1131 | 1008 | 807 |  | 7293 | Коррозия на шве | GWAN | GENE | 02:43 | 03:36 | 03:16 | 60 | 402 | 11 | N/A | Коррозия на шве |  | (c)
78870.154 | 0.369 | 0.357 | -11.121 | -11.133 | 1005 | 1096 | 1077 | 1005 | 357 | 7293 |  | CORR | CIGR | 03:15 | 03:30 | 03:27 | 22 | 144 | 11 | EXT |  | 0.89 | (c)
78870.207 | 0.422 | 0.383 | -11.068 | -11.107 | 545 | 773 | 736 | 545 | 383 | 7293 |  | CORR | CIGR | 02:01 | 02:38 | 02:32 | 39 | 382 | 12 | EXT |  | 0.89 | (c)
78870.737 | 0.952 | 0.922 | -10.538 | -10.568 | 1093 | 1319 | 1268 | 788 | 922 | 7293 |  | CORR | CIGR | 03:29 | 04:06 | 03:58 | 46 | 349 | 12 | EXT |  | 0.89 | (c)
78872.049 | 2.264 | 2.25 | -9.226 | -9.24 | 1762 | 1877 | 1864 | 265 | 2250 | 7293 |  | CORR | CIGR | 05:17 | 05:36 | 05:34 | 36 | 203 | 12 | EXT |  | 0.89 | (c)
78874.997 | 5.212 | 5.185 | -6.278 | -6.305 | 792 | 875 | 945 | 792 | 5185 | 7293 |  | CORR | CIGR | 02:41 | 02:54 | 03:06 | 32 | 306 | 11 | EXT |  | 0.89 | (c)
78875.266 | 5.481 | 5.368 | -6.009 | -6.122 | 600 | 1149 | 965 | 600 | 5368 | 7293 |  | CORR | GENE | 02:10 | 03:38 | 03:09 | 188 | 730 | 25 | EXT |  | 0.94 | (c)
78875.455 | 5.67 | 5.592 | -5.82 | -5.898 | 513 | 758 | 849 | 513 | 5592 | 7293 |  | CORR | GENE | 01:56 | 02:35 | 02:50 | 202 | 672 | 14 | EXT |  | 0.91 | (c)
78876.068 | 6.283 | 6.171 | -5.207 | -5.319 | 1404 | 1492 | 1655 | 324 | 5037 | 7293 |  | CORR | GENE | 04:20 | 04:34 | 05:00 | 282 | 502 | 12 | EXT |  | 0.92 | (c)
78877.114 | 7.329 | 7.299 | -4.161 | -4.191 | 1280 | 1281 | 1294 | 923 | 4080 | 7293 |  | CORR | AXGR | 03:60 | 03:60 | 04:02 | 111 | 27 | 12 | EXT |  | 0.89 | (c)
78877.422 | 7.637 | 7.623 | -3.853 | -3.867 | 1157 | 1290 | 1257 | 874 | 3802 | 7293 |  | CORR | GENE | 03:40 | 04:01 | 03:56 | 65 | 200 | 14 | EXT |  | 0.89 | (c)
78878.566 | 8.781 | 8.698 | -2.709 | -2.792 | 1793 | 1891 | 2023 | 0 | 2698 | 7293 |  | CORR | GENE | 05:22 | 05:38 | 05:60 | 94 | 460 | 10 | EXT |  | 0.89 | (c)
78880.858 | 11.073 | 9.968 | -0.417 | -1.522 | 1086 | 1213 | 1203 | 910 | 69 | 7293 |  | CORR | GENE | 03:28 | 03:49 | 03:47 | 1453 | 234 | 13 | EXT |  | 0.99 | (c)
78881.412 | 0.137 | 0.043 | -11.033 | -11.127 | 2224 | -2145 | -2190 | 0 | 43 | 7294 |  | CORR | GENE | 03:17 | 03:31 | 03:24 | 478 | 94 | 11 | EXT |  | 0.94 | (c)
78883.726 | 2.451 | 1.552 | -8.719 | -9.618 | 2180 | 2206 | 2227 | 0 | 1552 | 7294 |  | CORR | GENE | 03:09 | 03:14 | 03:17 | 1178 | 93 | 12 | EXT |  | 0.98 | (c)
78884.99 | 3.715 | 3.144 | -7.455 | -8.026 | 2136 | 2148 | 2184 | 0 | 3144 | 7294 |  | CORR | GENE | 03:02 | 03:04 | 03:10 | 687 | 97 | 10 | EXT |  | 0.95 | (c)
78889.09 | 7.815 | 7.738 | -3.355 | -3.432 | -2161 | -2161 | -2147 | 70 | 3225 | 7294 |  | CORR | AXGR | 03:29 | 03:29 | 03:31 | 207 | 28 | 14 | EXT |  | 0.91 | (c)
78890.819 | 9.544 | 9.363 | -1.626 | -1.807 | 2146 | 2160 | 2172 | 32 | 1316 | 7294 |  | CORR | GENE | 03:04 | 03:06 | 03:08 | 491 | 52 | 10 | EXT |  | 0.94 | (c)
78891.227 | 9.952 | 9.906 | -1.218 | -1.264 | -2077 | -2021 | -2001 | 154 | 1135 | 7294 |  | CORR | GENE | 03:42 | 03:51 | 03:55 | 129 | 152 | 11 | EXT |  | 0.9 | (c)
78891.366 | 10.091 | 9.927 | -1.079 | -1.243 | 2169 | 2179 | 2185 | 29 | 970 | 7294 |  | CORR | AXGR | 03:08 | 03:09 | 03:10 | 273 | 32 | 15 | EXT |  | 0.93 | (c)
78892.198 | 10.923 | 10.873 | -0.247 | -0.297 | 2226 | -2213 | -2217 | 0 | 197 | 7294 |  | CORR | AXGR | 03:17 | 03:20 | 03:20 | 100 | 36 | 10 | EXT |  | 0.89 | (c)
78892.33 | 11.055 | 11.036 | -0.115 | -0.134 | -2202 | -2193 | -2196 | 29 | 51 | 7294 |  | CORR | AXSL | 03:22 | 03:24 | 03:23 | 83 | 12 | 10 | EXT |  | 0.89 | (c)
78892.406 | 11.131 | 10.724 | -0.039 | -0.446 | -706 | -542 | -581 | 455 | 8 | 7294 |  | CORR | GENE | 07:24 | 07:50 | 07:44 | 438 | 251 | 12 | EXT |  | 0.94 | (c)
78892.409 | 11.134 | 11.019 | -0.036 | -0.151 | -1148 | -1003 | -1000 | 852 | 18 | 7294 |  | CORR | GENE | 06:12 | 06:36 | 06:36 | 133 | 296 | 22 | EXT |  | 0.91 | (c)
78892.427 | 11.152 | 11.141 | -0.018 | -0.029 | -2156 | -2034 | -2053 | 75 | 10 | 7294 |  | CORR | CIGR | 03:30 | 03:49 | 03:46 | 19 | 205 | 14 | EXT |  | 0.89 | (c)
78892.463 | 0.018 | 0.016 | -10.752 | -10.754 | -1116 | -878 | -809 | 502 | 16 | 7295 |  | CORR | GENE | 04:58 | 05:36 | 05:48 | 62 | 614 | 15 | EXT |  | 0.89 | (c)
78892.565 | 0.12 | 0.093 | -10.65 | -10.677 | -3 | 106 | 103 | 0 | 93 | 7295 |  | CORR | GENE | 07:58 | 08:15 | 08:15 | 102 | 211 | 10 | EXT |  | 0.89 | (c)
78892.697 | 0.252 | 0.232 | -10.518 | -10.538 | -273 | -216 | -218 | 163 | 232 | 7295 |  | CORR | CIGR | 07:14 | 07:23 | 07:23 | 46 | 110 | 10 | EXT |  | 0.89 | (c)
78892.734 | 0.289 | 0.264 | -10.481 | -10.506 | -950 | -842 | -858 | 767 | 264 | 7295 |  | CORR | GENE | 05:25 | 05:42 | 05:40 | 48 | 182 | 10 | EXT |  | 0.89 | (c)
78893.03 | 0.585 | 0.571 | -10.185 | -10.199 | -880 | -782 | -756 | 632 | 571 | 7295 |  | CORR | GENE | 05:36 | 05:52 | 05:56 | 50 | 248 | 11 | EXT |  | 0.89 | (c)
78893.21 | 0.765 | 0.752 | -10.005 | -10.018 | 123 | 186 | 194 | 123 | 752 | 7295 |  | CORR | CIGR | 08:18 | 08:28 | 08:30 | 24 | 143 | 11 | EXT |  | 0.89 | (c)
78894.811 | 2.366 | 2.365 | -8.404 | -8.405 | -1803 | -1505 | -1640 | 1477 | 2365 | 7295 |  | CORR | CIGR | 03:07 | 03:55 | 03:34 | 47 | 326 | 13 | EXT |  | 0.89 | (c)
78895.713 | 3.268 | 3.262 | -7.502 | -7.508 | 138 | 243 | 213 | 138 | 3262 | 7295 |  | CORR | CIGR | 08:20 | 08:37 | 08:33 | 25 | 151 | 10 | EXT |  | 0.89 | (c)
78898.316 | 5.871 | 5.491 | -4.899 | -5.279 | -113 | -76 | -84 | 55 | 4710 | 7295 |  | CORR | GENE | 07:40 | 07:46 | 07:45 | 569 | 58 | 11 | EXT |  | 0.95 | (c)
78900.245 | 7.8 | 7.764 | -2.97 | -3.006 | -1705 | -1596 | -1526 | 1346 | 2929 | 7295 |  | CORR | GENE | 03:23 | 03:41 | 03:52 | 77 | 359 | 11 | EXT |  | 0.89 | (c)
78900.723 | 8.278 | 8.243 | -2.492 | -2.527 | -1661 | -1549 | -1563 | 1466 | 2479 | 7295 |  | CORR | GENE | 03:30 | 03:48 | 03:46 | 48 | 195 | 13 | EXT |  | 0.89 | (c)
78900.764 | 8.319 | 8.292 | -2.451 | -2.478 | 279 | 511 | 396 | 279 | 2424 | 7295 |  | CORR | GENE | 08:43 | 09:21 | 09:02 | 54 | 235 | 10 | EXT |  | 0.89 | (c)
78901.346 | 8.901 | 8.777 | -1.869 | -1.993 | -1676 | -1574 | -1446 | 1216 | 1852 | 7295 |  | CORR | GENE | 03:28 | 03:44 | 04:05 | 141 | 460 | 11 | EXT |  | 0.9 | (c)
78901.47 | 9.025 | 8.985 | -1.745 | -1.785 | -310 | -188 | -154 | 0 | 1725 | 7295 |  | CORR | GENE | 07:08 | 07:28 | 07:33 | 60 | 313 | 11 | EXT |  | 0.89 | (c)
78903.563 | 0.348 | 0.319 | -10.562 | -10.591 | 77 | 314 | 312 | 77 | 319 | 7296 |  | CORR | GENE | 01:44 | 02:22 | 02:22 | 73 | 471 | 10 | EXT |  | 0.89 | (c)
78906.692 | 3.477 | 3.331 | -7.433 | -7.579 | 1057 | 1082 | 1078 | 1057 | 3331 | 7296 |  | CORR | AXGR | 04:22 | 04:26 | 04:25 | 230 | 43 | 15 | EXT |  | 0.92 | (c)
78907.715 | 4.5 | 4.435 | -6.41 | -6.475 | 2196 | -2150 | -1989 | 0 | 4435 | 7296 |  | CORR | GENE | 07:26 | 07:45 | 08:11 | 130 | 554 | 11 | EXT |  | 0.9 | (c)
78908.767 | 5.552 | 5.53 | -5.358 | -5.38 | 88 | 205 | 172 | 88 | 5337 | 7296 |  | CORR | CIGR | 01:46 | 02:05 | 01:59 | 43 | 167 | 10 | EXT |  | 0.89 | (c)
78909.058 | 5.843 | 5.82 | -5.067 | -5.09 | 98 | 285 | 253 | 98 | 5042 | 7296 |  | CORR | GENE | 01:47 | 02:17 | 02:12 | 48 | 310 | 14 | EXT |  | 0.89 | (c)
78910.84 | 7.625 | 7.54 | -3.285 | -3.37 | 490 | 552 | 525 | 490 | 2832 | 7296 |  | CORR | GENE | 02:51 | 03:01 | 02:56 | 538 | 70 | 10 | EXT |  | 0.94 | (c)
78910.921 | 7.706 | 7.683 | -3.204 | -3.227 | 2080 | 2215 | -2153 | 0 | 3181 | 7296 |  | CORR | CIGR | 07:07 | 07:29 | 07:44 | 46 | 455 | 10 | EXT |  | 0.89 | (c)
78911.301 | 8.086 | 8.064 | -2.824 | -2.846 | 629 | 707 | 751 | 629 | 2797 | 7296 |  | CORR | GENE | 03:13 | 03:26 | 03:33 | 49 | 242 | 10 | EXT |  | 0.89 | (c)
78915.136 | 1.011 | 0.993 | -10.519 | -10.537 | 1903 | 2192 | 2083 | 0 | 993 | 7297 |  | CORR | GENE | 07:52 | 08:39 | 08:21 | 84 | 359 | 10 | EXT |  | 0.89 | (c)
78918.202 | 4.077 | 4.07 | -7.453 | -7.46 | 34 | 139 | 170 | 34 | 4070 | 7297 |  | CORR | CIGR | 02:51 | 03:08 | 03:13 | 26 | 272 | 12 | EXT |  | 0.89 | (c)
78924.755 | 10.63 | 10.614 | -0.9 | -0.916 | 1169 | 1327 | 1282 | 836 | 860 | 7297 |  | CORR | GENE | 05:54 | 06:19 | 06:12 | 56 | 225 | 10 | EXT |  | 0.89 | (c)
78925.304 | 11.179 | 11.163 | -0.351 | -0.367 | 240 | 344 | 432 | 240 | 55 | 7297 |  | CORR | GENE | 03:24 | 03:41 | 03:55 | 312 | 384 | 15 | EXT |  | 0.94 | (c)
78925.353 | 11.228 | 11.147 | -0.302 | -0.383 | -2047 | -1893 | -1947 | 183 | 278 | 7297 |  | CORR | GENE | 09:15 | 09:39 | 09:31 | 105 | 201 | 11 | EXT |  | 0.89 | (c)
78925.618 | 11.493 | 11.394 | -0.037 | -0.136 | 852 | 1118 | 1229 | 624 | 16 | 7297 |  | CORR | GENE | 05:03 | 05:45 | 06:03 | 120 | 754 | 12 | EXT |  | 0.9 | (c)
78926.767 | 1.112 | 1.075 | -10.118 | -10.155 | 357 | 477 | 454 | 357 | 1075 | 7298 |  | CORR | CIGR | 02:19 | 02:39 | 02:35 | 49 | 195 | 13 | EXT |  | 0.89 | (c)
78927.571 | 1.916 | 1.885 | -9.314 | -9.345 | 449 | 543 | 514 | 449 | 1885 | 7298 |  | CORR | CIGR | 02:34 | 02:50 | 02:45 | 38 | 130 | 11 | EXT |  | 0.89 | (c)
78929.613 | 3.958 | 3.722 | -7.272 | -7.508 | 372 | 408 | 531 | 372 | 3722 | 7298 |  | CORR | GENE | 02:22 | 02:28 | 02:48 | 498 | 319 | 11 | EXT |  | 0.94 | (c)
78930.173 | 4.518 | 4.448 | -6.712 | -6.782 | 116 | 596 | 362 | 116 | 4448 | 7298 |  | CORR | GENE | 01:41 | 02:58 | 02:20 | 75 | 492 | 13 | EXT |  | 0.89 | (c)
78930.523 | 4.868 | 4.848 | -6.362 | -6.382 | 727 | 833 | 832 | 727 | 4848 | 7298 |  | CORR | CIGR | 03:19 | 03:36 | 03:36 | 43 | 211 | 12 | EXT |  | 0.89 | (c)
78933.189 | 7.534 | 7.501 | -3.696 | -3.729 | -1915 | -1826 | -1784 | 316 | 3676 | 7298 |  | CORR | GENE | 08:13 | 08:27 | 08:34 | 53 | 261 | 10 | EXT |  | 0.89 | (c)
78933.202 | 7.547 | 7.506 | -3.683 | -3.724 | 33 | 147 | 284 | 33 | 3614 | 7298 |  | CORR | GENE | 01:27 | 01:46 | 02:08 | 110 | 502 | 11 | EXT |  | 0.89 | (c)
78934.207 | 8.552 | 8.54 | -2.678 | -2.69 | 153 | 759 | 566 | 153 | 2546 | 7298 |  | CORR | GENE | 01:47 | 03:24 | 02:53 | 144 | 826 | 10 | EXT |  | 0.9 | (c)
78935.048 | 9.393 | 9.375 | -1.837 | -1.855 | 868 | 1035 | 989 | 868 | 1806 | 7298 |  | CORR | CIGR | 03:42 | 04:09 | 04:02 | 49 | 242 | 14 | EXT |  | 0.89 | (c)
78936.096 | 10.441 | 10.441 | -0.789 | -0.789 | 550 | 573 | 603 | 550 | 764 | 7298 |  | CORR | CIGR | 02:51 | 02:54 | 02:59 | 25 | 106 | 11 | EXT |  | 0.89 | (c)
78936.973 | 0.088 | 0.044 | -11.452 | -11.496 | 870 | 985 | 1010 | 870 | 44 | 7299 |  | CORR | GENE | 03:10 | 03:29 | 03:33 | 65 | 280 | 10 | EXT |  | 0.89 | (c)
78937.029 | 0.144 | 0.121 | -11.396 | -11.419 | -1744 | -1552 | -1595 | 486 | 121 | 7299 |  | CORR | GENE | 08:08 | 08:39 | 08:32 | 69 | 298 | 10 | EXT |  | 0.89 | (c)
78937.764 | 0.879 | 0.84 | -10.661 | -10.7 | 1040 | 1277 | 1199 | 873 | 840 | 7299 |  | CORR | GENE | 03:38 | 04:16 | 04:03 | 84 | 318 | 12 | EXT |  | 0.89 | (c)
78938.589 | 1.704 | 1.704 | -9.836 | -9.836 | 710 | 753 | 1052 | 710 | 1704 | 7299 |  | CORR | GENE | 02:44 | 02:51 | 03:40 | 91 | 684 | 36 | EXT |  | 0.91 | (c)
78938.753 | 1.868 | 1.69 | -9.672 | -9.85 | 508 | 564 | 558 | 508 | 1690 | 7299 |  | CORR | GENE | 02:12 | 02:21 | 02:20 | 387 | 100 | 12 | EXT |  | 0.94 | (c)
78939.114 | 2.229 | 2.216 | -9.311 | -9.324 | 693 | 745 | 889 | 693 | 2216 | 7299 |  | CORR | GENE | 02:42 | 02:50 | 03:13 | 149 | 393 | 13 | EXT |  | 0.9 | (c)
78939.27 | 2.385 | 2.381 | -9.155 | -9.159 | 781 | 1016 | 936 | 781 | 2381 | 7299 |  | CORR | GENE | 02:56 | 03:34 | 03:21 | 89 | 310 | 10 | EXT |  | 0.89 | (c)
78940.485 | 3.6 | 3.174 | -7.94 | -8.366 | 2225 | -2200 | -2169 | 0 | 3174 | 7299 |  | CORR | GENE | 06:49 | 06:55 | 06:60 | 734 | 134 | 11 | EXT |  | 0.96 | (c)
78940.756 | 3.871 | 3.754 | -7.669 | -7.786 | 2109 | 2187 | 2152 | 35 | 3754 | 7299 |  | CORR | GENE | 06:30 | 06:43 | 06:37 | 1027 | 86 | 14 | EXT |  | 0.99 | (c)
78941.1 | 4.215 | 4.215 | -7.325 | -7.325 | 990 | 1114 | 1158 | 904 | 4215 | 7299 |  | CORR | GENE | 03:30 | 03:50 | 03:57 | 75 | 337 | 10 | EXT |  | 0.89 | (c)
78942.494 | 5.609 | 5.59 | -5.931 | -5.95 | 750 | 1027 | 930 | 750 | 5590 | 7299 |  | CORR | CIGR | 02:51 | 03:36 | 03:20 | 45 | 360 | 13 | EXT |  | 0.89 | (c)
78943.338 | 6.453 | 6.424 | -5.087 | -5.116 | 704 | 880 | 886 | 704 | 5052 | 7299 |  | CORR | GENE | 02:44 | 03:12 | 03:13 | 64 | 362 | 10 | EXT |  | 0.89 | (c)
78943.435 | 6.55 | 6.522 | -4.99 | -5.018 | -2102 | -1992 | -1996 | 128 | 4956 | 7299 |  | CORR | GENE | 07:11 | 07:28 | 07:28 | 62 | 212 | 12 | EXT |  | 0.89 | (c)
78943.802 | 6.917 | 6.896 | -4.623 | -4.644 | -1586 | -1554 | -1506 | 644 | 4610 | 7299 |  | CORR | CIGR | 08:34 | 08:39 | 08:47 | 34 | 160 | 10 | EXT |  | 0.89 | (c)
78944.251 | 7.366 | 7.337 | -4.174 | -4.203 | 516 | 592 | 627 | 516 | 4147 | 7299 |  | CORR | GENE | 02:13 | 02:25 | 02:31 | 56 | 221 | 10 | EXT |  | 0.89 | (c)
78944.279 | 7.394 | 7.366 | -4.146 | -4.174 | -1965 | -1801 | -1800 | 265 | 4114 | 7299 |  | CORR | GENE | 07:33 | 07:59 | 07:59 | 60 | 331 | 11 | EXT |  | 0.89 | (c)
78944.578 | 7.693 | 7.655 | -3.847 | -3.885 | -1385 | -1168 | -1162 | 845 | 3797 | 7299 |  | CORR | GENE | 09:06 | 09:41 | 09:42 | 88 | 447 | 10 | EXT |  | 0.89 | (c)
78946.63 | 9.745 | 9.728 | -1.795 | -1.812 | 1981 | -2202 | 2212 | 0 | 1739 | 7299 |  | CORR | GENE | 06:10 | 06:55 | 06:47 | 73 | 462 | 10 | EXT |  | 0.89 | (c)
78946.869 | 9.984 | 9.952 | -1.556 | -1.588 | 585 | 668 | 769 | 585 | 1512 | 7299 |  | CORR | GENE | 02:24 | 02:38 | 02:54 | 76 | 369 | 12 | EXT |  | 0.89 | (c)
78947.912 | 11.027 | 11.012 | -0.513 | -0.528 | 1114 | 1273 | 1244 | 857 | 486 | 7299 |  | CORR | CIGR | 03:50 | 04:15 | 04:11 | 42 | 260 | 12 | EXT |  | 0.89 | (c)
78948.878 | 0.453 | 0.039 | -10.837 | -11.251 | 1909 | 2093 | 2026 | 88 | 39 | 7300 |  | CORR | GENE | 03:37 | 04:07 | 03:56 | 967 | 234 | 13 | EXT |  | 0.98 | (c)
78951.625 | 3.2 | 2.621 | -8.09 | -8.669 | 1906 | 1926 | 1928 | 280 | 2621 | 7300 |  | CORR | AXGR | 03:36 | 03:40 | 03:40 | 579 | 44 | 14 | EXT |  | 0.97 | (c)
78951.7 | 3.275 | 3.274 | -8.015 | -8.016 | 1857 | 1929 | 1913 | 261 | 3274 | 7300 |  | CORR | CIGR | 03:29 | 03:40 | 03:38 | 26 | 112 | 13 | EXT |  | 0.89 | (c)
78951.883 | 3.458 | 3.403 | -7.832 | -7.887 | -1227 | -1220 | -1215 | 1004 | 3403 | 7300 |  | CORR | AXGR | 07:11 | 07:12 | 07:13 | 108 | 24 | 14 | EXT |  | 0.9 | (c)
78951.924 | 3.499 | 3.459 | -7.791 | -7.831 | 1638 | 1706 | 1734 | 400 | 3459 | 7300 |  | CORR | GENE | 02:53 | 03:04 | 03:09 | 63 | 192 | 13 | EXT |  | 0.89 | (c)
78953.616 | 5.191 | 5.191 | -6.099 | -6.099 | -1320 | -1230 | -1248 | 911 | 5191 | 7300 |  | CORR | CIGR | 06:56 | 07:10 | 07:07 | 26 | 144 | 13 | EXT |  | 0.89 | (c)
78956.357 | 7.932 | 7.916 | -3.358 | -3.374 | 1837 | 1942 | 1926 | 216 | 3316 | 7300 |  | CORR | GENE | 03:25 | 03:42 | 03:40 | 58 | 177 | 10 | EXT |  | 0.89 | (c)
78957.531 | 9.106 | 9.104 | -2.184 | -2.186 | 2104 | 2169 | 2166 | 2 | 2162 | 7300 |  | CORR | CIGR | 04:08 | 04:19 | 04:18 | 24 | 124 | 15 | EXT |  | 0.89 | (c)
78957.562 | 9.137 | 9.137 | -2.153 | -2.153 | 2037 | 2037 | 2056 | 156 | 2024 | 7300 |  | CORR | AXGR | 03:58 | 03:58 | 04:01 | 129 | 37 | 13 | EXT |  | 0.9 | (c)
78957.971 | 9.546 | 9.446 | -1.744 | -1.844 | -885 | -774 | -795 | 705 | 1730 | 7300 |  | CORR | GENE | 08:06 | 08:24 | 08:21 | 114 | 179 | 14 | EXT |  | 0.9 | (c)
78959.991 | 0.276 | 0.133 | -11.024 | -11.167 | 1669 | 1686 | 1713 | 474 | 133 | 7301 |  | CORR | GENE | 03:12 | 03:15 | 03:19 | 647 | 87 | 12 | EXT |  | 0.96 | (c)
78965.145 | 5.43 | 5.413 | -5.87 | -5.887 | 1539 | 1644 | 1638 | 494 | 5413 | 7301 |  | CORR | CIGR | 02:51 | 03:08 | 03:07 | 34 | 197 | 12 | EXT |  | 0.89 | (c)
78967.05 | 7.335 | 7.21 | -3.965 | -4.09 | 1870 | 1878 | 1928 | 245 | 3792 | 7301 |  | CORR | GENE | 03:44 | 03:46 | 03:54 | 298 | 115 | 10 | EXT |  | 0.92 | (c)
78989.058 | 6.773 | 6.746 | -4.557 | -4.584 | 2069 | 2157 | 2138 | 23 | 4544 | 7303 |  | CORR | CIGR | 08:07 | 08:21 | 08:18 | 40 | 139 | 15 | EXT |  | 0.89 | (c)
78992.33 | 10.045 | 9.993 | -1.285 | -1.337 | 311 | 388 | 400 | 311 | 1273 | 7303 |  | CORR | GENE | 03:23 | 03:35 | 03:37 | 64 | 178 | 13 | EXT |  | 0.89 | (c)
79015.46 | 10.515 | 10.492 | -0.685 | -0.708 | 1307 | 1604 | 1514 | 509 | 572 | 7305 |  | CORR | GENE | 05:54 | 06:42 | 06:28 | 136 | 415 | 11 | EXT |  | 0.9 | (c)
79018.178 | 2.033 | 1.994 | -9.087 | -9.126 | 511 | 626 | 607 | 511 | 1994 | 7306 |  | CORR | GENE | 04:14 | 04:33 | 04:30 | 81 | 192 | 11 | EXT |  | 0.89 | (c)
79020.658 | 4.513 | 4.504 | -6.607 | -6.616 | 242 | 321 | 332 | 242 | 4504 | 7306 |  | CORR | CIGR | 03:31 | 03:44 | 03:45 | 27 | 179 | 15 | EXT |  | 0.89 | (c)
79024.049 | 7.904 | 7.871 | -3.216 | -3.249 | -328 | -141 | -147 | 0 | 3186 | 7306 |  | CORR | GENE | 01:59 | 02:29 | 02:28 | 63 | 362 | 10 | EXT |  | 0.89 | (c)
79027.265 | 0 | -0.039 | -11.41 | -11.449 | -276 | 13 | 228 | 0 |  | 7307 | Нарушение формы кольцевого шва | GWAN |  | 00:49 | 01:36 | 02:10 | 0 | 1008 |  | EXT | Нарушение формы кольцевого шва |  | (c)
79027.528 | 0.263 | 0.235 | -11.147 | -11.175 | 1232 | 1359 | 1372 | 717 | 235 | 7307 |  | CORR | GENE | 04:52 | 05:13 | 05:15 | 58 | 281 | 10 | EXT |  | 0.89 | (c)
79027.69 | 0.425 | 0.403 | -10.985 | -11.007 | 404 | 560 | 519 | 404 | 403 | 7307 |  | CORR | GENE | 02:39 | 03:04 | 02:57 | 57 | 229 | 10 | EXT |  | 0.89 | (c)
79033.484 | 6.219 | 6.19 | -5.191 | -5.22 | 123 | 196 | 196 | 123 | 5190 | 7307 |  | CORR | CIGR | 01:53 | 02:05 | 02:05 | 30 | 145 | 10 | EXT |  | 0.89 | (c)
79038.675 | 0 | -0.049 | -11.41 | -11.459 | -1388 | -1311 | -1061 | 733 |  | 7308 | Нарушение формы кольцевого шва | GWAN |  | 09:04 | 09:16 | 09:57 | 0 | 655 |  | EXT | Нарушение формы кольцевого шва |  | (c)
79043.406 | 4.731 | 4.728 | -6.679 | -6.682 | 717 | 888 | 873 | 717 | 4728 | 7308 |  | CORR | CIGR | 02:44 | 03:11 | 03:09 | 35 | 312 | 11 | EXT |  | 0.89 | (c)
79043.482 | 4.807 | 4.802 | -6.603 | -6.608 | 1015 | 1076 | 1082 | 1015 | 4802 | 7308 |  | CORR | CIGR | 03:32 | 03:42 | 03:43 | 24 | 134 | 10 | EXT |  | 0.89 | (c)
79045.469 | 6.794 | 6.582 | -4.616 | -4.828 | 907 | 934 | 963 | 907 | 4465 | 7308 |  | CORR | GENE | 03:14 | 03:19 | 03:24 | 363 | 113 | 13 | EXT |  | 0.94 | (c)
79045.935 | 7.26 | 7.238 | -4.15 | -4.172 | 775 | 918 | 909 | 775 | 3703 | 7308 |  | CORR | GENE | 02:53 | 03:16 | 03:15 | 469 | 269 | 11 | EXT |  | 0.94 | (c)
79046.781 | 8.106 | 7.858 | -3.304 | -3.552 | 2143 | 2207 | 2186 | 1 | 3137 | 7308 |  | LWAN | GENE | 06:34 | 06:44 | 06:41 | 415 | 86 |  | EXT | Эквивалент потери металла 11%. |  | (c)
79047.098 | 8.423 | 8.403 | -2.987 | -3.007 | 1971 | 2086 | 2081 | 39 | 2967 | 7308 |  | CORR | CIGR | 06:06 | 06:25 | 06:24 | 40 | 221 | 15 | EXT |  | 0.89 | (c)
79053.475 | 3.39 | 3.231 | -7.43 | -7.589 | -80 | -57 | -57 | 35 | 3231 | 7309 |  | CORR | AXGR | 09:05 | 09:08 | 09:08 | 274 | 45 | 11 | EXT |  | 0.92 | (c)
79060.236 | 10.151 | 10.125 | -0.669 | -0.695 | 2069 | 2137 | 2140 | 20 | 658 | 7309 |  | CORR | CIGR | 02:52 | 03:03 | 03:03 | 37 | 141 | 13 | EXT |  | 0.89 | (c)
79061.671 | 0.766 | 0.736 | -10.434 | -10.464 | 933 | 998 | 1005 | 933 | 736 | 7310 |  | CORR | CIGR | 04:40 | 04:50 | 04:51 | 49 | 144 | 13 | EXT |  | 0.89 | (c)
79063.508 | 2.603 | 2.539 | -8.597 | -8.661 | 458 | 798 | 713 | 458 | 2539 | 7310 |  | CORR | GENE | 03:23 | 04:18 | 04:04 | 150 | 510 | 15 | EXT |  | 0.9 | (c)
79063.742 | 2.837 | 2.814 | -8.363 | -8.386 | 110 | 211 | 203 | 110 | 2814 | 7310 |  | CORR | CIGR | 02:27 | 02:43 | 02:42 | 45 | 186 | 11 | EXT |  | 0.89 | (c)
79063.959 | 3.054 | 3.047 | -8.146 | -8.153 | -1846 | -1557 | -1683 | 385 | 3047 | 7310 |  | CORR | GENE | 09:11 | 09:58 | 09:37 | 87 | 325 | 10 | EXT |  | 0.89 | (c)
79064.057 | 3.152 | 3.112 | -8.048 | -8.088 | 227 | 277 | 360 | 227 | 3112 | 7310 |  | CORR | CIGR | 02:46 | 02:54 | 03:07 | 53 | 265 | 14 | EXT |  | 0.89 | (c)
79064.244 | 3.339 | 3.323 | -7.861 | -7.877 | 168 | 354 | 309 | 168 | 3323 | 7310 |  | CORR | CIGR | 02:36 | 03:06 | 02:59 | 40 | 281 | 14 | EXT |  | 0.89 | (c)
79064.657 | 3.752 | 3.589 | -7.448 | -7.611 | 148 | 323 | 605 | 148 | 3589 | 7310 |  | CORR | GENE | 02:33 | 03:01 | 03:47 | 204 | 914 | 10 | EXT |  | 0.9 | (c)
79065.137 | 4.232 | 4.217 | -6.968 | -6.983 | 628 | 713 | 722 | 628 | 4217 | 7310 |  | CORR | CIGR | 03:50 | 04:04 | 04:05 | 32 | 188 | 13 | EXT |  | 0.89 | (c)
79065.628 | 4.723 | 4.702 | -6.477 | -6.498 | -2048 | -1787 | -1870 | 182 | 4702 | 7310 |  | CORR | CIGR | 08:38 | 09:20 | 09:07 | 56 | 357 | 10 | EXT |  | 0.89 | (c)
79066.039 | 5.134 | 5.06 | -6.066 | -6.14 | 322 | 544 | 560 | 322 | 5060 | 7310 |  | CORR | GENE | 03:01 | 03:37 | 03:39 | 114 | 475 | 10 | EXT |  | 0.89 | (c)
79066.326 | 5.421 | 5.399 | -5.779 | -5.801 | 694 | 695 | 708 | 694 | 5399 | 7310 |  | CORR | AXGR | 04:01 | 04:01 | 04:03 | 151 | 27 | 10 | EXT |  | 0.9 | (c)
79067.59 | 6.685 | 6.673 | -4.515 | -4.527 | 684 | 689 | 705 | 684 | 4391 | 7310 |  | CORR | AXGR | 03:59 | 04:00 | 04:03 | 136 | 41 | 13 | EXT |  | 0.9 | (c)
79070.055 | 9.15 | 9.109 | -2.05 | -2.091 | 171 | 214 | 289 | 171 | 2025 | 7310 |  | CORR | GENE | 02:37 | 02:43 | 02:56 | 66 | 235 | 10 | EXT |  | 0.89 | (c)
79071.265 | 10.36 | 10.35 | -0.84 | -0.85 | -1972 | -1614 | -1749 | 258 | 779 | 7310 |  | CORR | GENE | 08:51 | 09:48 | 09:27 | 71 | 446 | 10 | EXT |  | 0.89 | (c)
79071.297 | 10.392 | 10.369 | -0.808 | -0.831 | 138 | 282 | 337 | 138 | 779 | 7310 |  | CORR | CIGR | 02:31 | 02:54 | 03:03 | 52 | 397 | 14 | EXT |  | 0.89 | (c)
79076.131 | 4.026 | 4.014 | -7.114 | -7.126 | 115 | 266 | 218 | 115 | 4014 | 7311 |  | CORR | CIGR | 02:55 | 03:20 | 03:12 | 38 | 206 | 10 | EXT |  | 0.89 | (c)
79079.672 | 7.567 | 7.521 | -3.573 | -3.619 | 203 | 266 | 360 | 203 | 3550 | 7311 |  | CORR | GENE | 03:10 | 03:20 | 03:35 | 69 | 314 | 11 | EXT |  | 0.89 | (c)
79086.918 | 3.673 | 3.613 | -7.747 | -7.807 | 582 | 712 | 694 | 582 | 3613 | 7312 |  | ARTD | GENE | 03:46 | 04:07 | 04:04 | 256 | 223 |  | EXT | Наплавка. |  | (c)
79087.788 | 4.543 | 4.508 | -6.877 | -6.912 | 736 | 858 | 873 | 736 | 4508 | 7312 |  | CORR | CIGR | 04:11 | 04:30 | 04:33 | 54 | 275 | 14 | EXT |  | 0.89 | (c)
79089.375 | 6.13 | 6.092 | -5.29 | -5.328 | 352 | 380 | 392 | 352 | 5226 | 7312 |  | ARTD | GENE | 03:09 | 03:13 | 03:15 | 102 | 80 |  | EXT | Наплавка. |  | (c)
79090.987 | 7.742 | 7.72 | -3.678 | -3.7 | 822 | 934 | 924 | 822 | 3658 | 7312 |  | CORR | CIGR | 04:25 | 04:43 | 04:41 | 42 | 205 | 13 | EXT |  | 0.89 | (c)
79091.092 | 7.847 | 7.834 | -3.573 | -3.586 | 248 | 352 | 321 | 248 | 3551 | 7312 |  | CORR | CIGR | 02:52 | 03:09 | 03:04 | 35 | 146 | 12 | EXT |  | 0.89 | (c)
79091.846 | 8.601 | 8.59 | -2.819 | -2.83 | 906 | 980 | 965 | 906 | 2809 | 7312 |  | CORR | CIGR | 04:38 | 04:50 | 04:48 | 21 | 119 | 10 | EXT |  | 0.89 | (c)
79091.897 | 8.652 | 8.637 | -2.768 | -2.783 | -1815 | -1510 | -1640 | 415 | 2699 | 7312 |  | CORR | GENE | 09:19 | 10:08 | 09:47 | 84 | 352 | 10 | EXT |  | 0.89 | (c)
79094.665 | 0 | -0.031 | -11.26 | -11.291 | 1739 | 2001 | 2025 | 0 |  | 7313 | Нарушение формы кольцевого шва | GWAN |  | 04:21 | 05:03 | 05:07 | 0 | 571 |  | EXT | Нарушение формы кольцевого шва |  | (c)
79103.965 | 9.3 | 8.389 | -1.96 | -2.871 | 1600 | 2094 | 1903 | 24 | 1753 | 7313 |  | ARTD | GENE | 03:59 | 05:18 | 04:48 | 1118 | 607 |  | EXT | Вышлифовка глубиной 12%. |  | (c)
79106.023 | 0.098 | 0.068 | -10.942 | -10.972 | -209 | 41 | 168 | 0 | 68 | 7314 |  | CORR | GENE | 02:13 | 02:54 | 03:14 | 65 | 755 | 12 | EXT |  | 0.89 | (c)
79107.472 | 1.547 | 1.473 | -9.493 | -9.567 | 840 | 874 | 873 | 840 | 1473 | 7314 |  | CORR | GENE | 05:02 | 05:08 | 05:08 | 159 | 66 | 11 | EXT |  | 0.9 | (c)
79107.511 | 1.586 | 1.566 | -9.454 | -9.474 | 909 | 949 | 1009 | 909 | 1566 | 7314 |  | CORR | CIGR | 05:14 | 05:20 | 05:30 | 40 | 199 | 9 | EXT |  | 0.89 | (c)
79109.12 | 3.195 | 3.181 | -7.845 | -7.859 | -412 | -317 | -340 | 268 | 3181 | 7314 |  | CORR | CIGR | 01:40 | 01:56 | 01:52 | 27 | 144 | 11 | EXT |  | 0.89 | (c)
79113.233 | 7.308 | 7.288 | -3.732 | -3.752 | -368 | -75 | -145 | 0 | 3652 | 7314 |  | CORR | GENE | 01:47 | 02:35 | 02:23 | 100 | 446 | 10 | EXT |  | 0.89 | (c)
79115.107 | 9.182 | 9.154 | -1.858 | -1.886 | 1136 | 1279 | 1247 | 872 | 1841 | 7314 |  | CORR | CIGR | 05:50 | 06:13 | 06:08 | 45 | 223 | 10 | EXT |  | 0.89 | (c)
79116.405 | 10.48 | 10.45 | -0.56 | -0.59 | 799 | 1012 | 984 | 799 | 511 | 7314 |  | CORR | GENE | 04:56 | 05:30 | 05:26 | 79 | 370 | 13 | EXT |  | 0.89 | (c)
79137.216 | 8.931 | 8.884 | -2.509 | -2.556 | 947 | 1167 | 1108 | 947 | 2476 | 7316 |  | CORR | GENE | 03:30 | 04:05 | 03:56 | 80 | 322 | 10 | EXT |  | 0.89 | (c)
79137.521 | 9.236 | 9.208 | -2.204 | -2.232 | 1089 | 1306 | 1261 | 798 | 2168 | 7316 |  | CORR | GENE | 03:53 | 04:28 | 04:21 | 64 | 343 | 10 | EXT |  | 0.89 | (c)
79137.735 | 9.45 | 9.429 | -1.99 | -2.011 | 1148 | 1247 | 1306 | 767 | 1966 | 7316 |  | CORR | CIGR | 04:02 | 04:18 | 04:28 | 45 | 315 | 10 | EXT |  | 0.89 | (c)
79138.003 | 9.718 | 9.708 | -1.722 | -1.732 | 971 | 1047 | 1043 | 971 | 1679 | 7316 |  | CORR | CIGR | 03:34 | 03:46 | 03:45 | 53 | 144 | 10 | EXT |  | 0.89 | (c)
79138.394 | 10.109 | 10.081 | -1.331 | -1.359 | 1078 | 1302 | 1292 | 724 | 1266 | 7316 |  | CORR | GENE | 03:51 | 04:27 | 04:26 | 93 | 429 | 10 | EXT |  | 0.89 | (c)
79140.027 | 0.302 | 0.199 | -11.138 | -11.241 | -2078 | -1933 | -1829 | 152 | 199 | 7317 |  | CORR | GENE | 03:44 | 04:07 | 04:24 | 127 | 498 | 12 | EXT |  | 0.9 | (c)
79140.078 | 0.353 | 0.341 | -11.087 | -11.099 | -2223 | -2111 | -2153 | 7 | 341 | 7317 |  | CORR | CIGR | 03:20 | 03:39 | 03:32 | 20 | 141 | 13 | EXT |  | 0.89 | (c)
79140.698 | 0.973 | 0.95 | -10.467 | -10.49 | -1190 | -1103 | -1097 | 1003 | 950 | 7317 |  | CORR | CIGR | 06:07 | 06:21 | 06:22 | 38 | 187 | 10 | EXT |  | 0.89 | (c)
79141.348 | 1.623 | 1.599 | -9.817 | -9.841 | 2090 | 2180 | 2172 | 0 | 1599 | 7317 |  | CORR | CIGR | 02:57 | 03:11 | 03:10 | 43 | 164 | 11 | EXT |  | 0.89 | (c)
79141.536 | 1.811 | 1.582 | -9.629 | -9.858 | 2167 | 2169 | 2180 | 37 | 1582 | 7317 |  | CORR | AXGR | 03:09 | 03:09 | 03:11 | 367 | 27 | 13 | EXT |  | 0.94 | (c)
79141.892 | 2.167 | 2.155 | -9.273 | -9.285 | -2116 | -1989 | -2015 | 114 | 2155 | 7317 |  | CORR | CIGR | 03:38 | 03:58 | 03:54 | 38 | 204 | 12 | EXT |  | 0.89 | (c)
79142.169 | 2.444 | 2.297 | -8.996 | -9.143 | 2173 | 2195 | 2188 | 28 | 2297 | 7317 |  | CORR | AXGR | 03:10 | 03:14 | 03:12 | 204 | 30 | 14 | EXT |  | 0.91 | (c)
79144.16 | 4.435 | 4.364 | -7.005 | -7.076 | -2169 | -2065 | -2106 | 62 | 4364 | 7317 |  | CORR | GENE | 03:29 | 03:46 | 03:39 | 400 | 125 | 14 | EXT |  | 0.95 | (c)
79157.717 | 6.552 | 6.536 | -4.718 | -4.734 | 1771 | 1982 | 1919 | 164 | 4661 | 7318 |  | CORR | GENE | 04:05 | 04:39 | 04:29 | 73 | 295 | 10 | EXT |  | 0.89 | (c)
79162.864 | 0.429 | 0.401 | -10.611 | -10.639 | 1221 | 1351 | 1343 | 765 | 401 | 7319 |  | CORR | GENE | 03:17 | 03:38 | 03:36 | 58 | 245 | 11 | EXT |  | 0.89 | (c)
79166.852 | 4.417 | 4.248 | -6.623 | -6.792 | -578 | -470 | -439 | 301 | 4248 | 7319 |  | CORR | GENE | 10:26 | 10:44 | 10:49 | 235 | 277 | 12 | EXT |  | 0.91 | (c)
79168.504 | 6.069 | 6.049 | -4.971 | -4.991 | 1164 | 1274 | 1257 | 880 | 4894 | 7319 |  | CORR | GENE | 03:08 | 03:25 | 03:23 | 97 | 186 | 14 | EXT |  | 0.89 | (c)
79168.663 | 6.228 | 6.218 | -4.812 | -4.822 | 548 | 673 | 632 | 548 | 4778 | 7319 |  | CORR | CIGR | 01:28 | 01:48 | 01:42 | 44 | 167 | 15 | EXT |  | 0.89 | (c)
79175.682 | 2.207 | 2.063 | -8.633 | -8.777 | 361 | 381 | 383 | 361 | 2063 | 7320 |  | CORR | AXGR | 03:31 | 03:34 | 03:34 | 209 | 43 | 15 | EXT |  | 0.92 | (c)
79177.429 | 3.954 | 3.838 | -6.886 | -7.002 | 361 | 376 | 383 | 361 | 3838 | 7320 |  | CORR | AXGR | 03:31 | 03:33 | 03:34 | 292 | 45 | 13 | EXT |  | 0.93 | (c)
79192.916 | 8.601 | 8.515 | -2.179 | -2.265 | 1398 | 1419 | 1422 | 785 | 2078 | 7321 |  | CORR | AXGR | 04:22 | 04:25 | 04:26 | 187 | 47 | 12 | EXT |  | 0.91 | (c)
79194.159 | 9.844 | 9.73 | -0.936 | -1.05 | 2116 | 2186 | -2163 | 0 | 571 | 7321 |  | CORR | GENE | 06:18 | 06:29 | 06:47 | 479 | 364 | 12 | EXT |  | 0.94 | (c)
79197.191 | 2.096 | 2.057 | -9.334 | -9.373 | -2031 | -1941 | -1892 | 199 | 2057 | 7322 |  | CORR | GENE | 05:11 | 05:26 | 05:34 | 58 | 279 | 10 | EXT |  | 0.89 | (c)
79198.941 | 3.846 | 3.829 | -7.584 | -7.601 | 2144 | -2196 | -2205 | 0 | 3829 | 7322 |  | CORR | CIGR | 04:25 | 04:45 | 04:44 | 47 | 225 | 10 | EXT |  | 0.89 | (c)
79199.184 | 4.089 | 4.039 | -7.341 | -7.391 | 1947 | -2198 | 2227 | 0 | 4039 | 7322 |  | CORR | GENE | 03:54 | 04:45 | 04:39 | 114 | 560 | 11 | EXT |  | 0.89 | (c)
79202.215 | 7.12 | 7.085 | -4.31 | -4.345 | -1764 | -1558 | -1623 | 466 | 4288 | 7322 |  | CORR | GENE | 05:55 | 06:28 | 06:17 | 57 | 283 | 10 | EXT |  | 0.89 | (c)
79206.438 | 11.343 | 11.141 | -0.087 | -0.289 | -1525 | -1500 | -1502 | 706 | 6 | 7322 |  | ARTD | AXGR | 06:33 | 06:37 | 06:37 | 283 | 44 |  | EXT | Эквивалент потери металла 10%. |  | (c)
79210.834 | 4.309 | 4.257 | -7.141 | -7.193 | 1285 | 1343 | 1324 | 868 | 4257 | 7323 |  | CORR | GENE | 03:21 | 03:30 | 03:27 | 166 | 77 | 13 | EXT |  | 0.9 | (c)
79221.371 | 3.396 | 3.372 | -7.974 | -7.998 | 1265 | 1429 | 1459 | 578 | 3372 | 7324 |  | CORR | CIGR | 02:45 | 03:11 | 03:16 | 46 | 387 | 12 | EXT |  | 0.89 | (c)
79221.392 | 3.417 | 3.343 | -7.953 | -8.027 | 1214 | 1228 | 1235 | 974 | 3343 | 7324 |  | CORR | AXGR | 02:36 | 02:39 | 02:40 | 146 | 42 | 13 | EXT |  | 0.9 | (c)
79221.494 | 3.519 | 3.492 | -7.851 | -7.878 | 1320 | 1429 | 1393 | 764 | 3492 | 7324 |  | CORR | GENE | 02:54 | 03:11 | 03:05 | 60 | 146 | 15 | EXT |  | 0.89 | (c)
79222.32 | 4.345 | 4.314 | -7.025 | -7.056 | 2132 | -2198 | -2157 | 0 | 4314 | 7324 |  | CORR | GENE | 05:04 | 05:26 | 05:32 | 61 | 345 | 10 | EXT |  | 0.89 | (c)
79225.23 | 7.255 | 7.228 | -4.115 | -4.142 | 2104 | 2209 | 2177 | 0 | 4105 | 7324 |  | CORR | CIGR | 05:00 | 05:17 | 05:12 | 37 | 145 | 12 | EXT |  | 0.89 | (c)
79226.233 | 8.258 | 8.216 | -3.112 | -3.154 | 2063 | 2199 | 2187 | 0 | 3104 | 7324 |  | CORR | CIGR | 04:53 | 05:15 | 05:13 | 50 | 247 | 13 | EXT |  | 0.89 | (c)
79226.296 | 8.321 | 8.256 | -3.049 | -3.114 | 1461 | 1743 | 1658 | 376 | 2990 | 7324 |  | CORR | GENE | 03:16 | 04:02 | 03:48 | 124 | 393 | 12 | EXT |  | 0.9 | (c)
79226.379 | 8.404 | 8.356 | -2.966 | -3.014 | 1872 | 2101 | 2034 | 34 | 2936 | 7324 |  | CORR | GENE | 04:23 | 04:59 | 04:49 | 78 | 324 | 12 | EXT |  | 0.89 | (c)
79226.647 | 8.672 | 8.65 | -2.698 | -2.72 | 1293 | 1386 | 1354 | 816 | 2695 | 7324 |  | CORR | CIGR | 02:49 | 03:04 | 02:59 | 25 | 121 | 10 | EXT |  | 0.89 | (c)
79226.677 | 8.702 | 8.674 | -2.668 | -2.696 | 1964 | 2146 | 2104 | 0 | 2636 | 7324 |  | CORR | GENE | 04:37 | 05:07 | 04:60 | 60 | 279 | 13 | EXT |  | 0.89 | (c)
79226.803 | 8.828 | 8.796 | -2.542 | -2.574 | 1608 | 1729 | 1689 | 460 | 2520 | 7324 |  | CORR | CIGR | 03:40 | 03:59 | 03:53 | 54 | 163 | 12 | EXT |  | 0.89 | (c)
79227.218 | 9.243 | 9.229 | -2.127 | -2.141 | 1971 | 2132 | 2094 | 14 | 2082 | 7324 |  | CORR | GENE | 04:39 | 05:05 | 04:58 | 59 | 245 | 11 | EXT |  | 0.89 | (c)
79231.618 | 2.273 | 1.84 | -8.927 | -9.36 | 1284 | 1513 | 1420 | 675 | 1840 | 7325 |  | CORR | GENE | 03:24 | 04:01 | 03:46 | 799 | 271 | 15 | EXT |  | 0.99 | (c)
79233.17 | 3.825 | 3.825 | -7.375 | -7.375 | 1461 | 1462 | 1486 | 720 | 3825 | 7325 |  | CORR | AXGR | 03:53 | 03:53 | 03:57 | 561 | 49 | 10 | EXT |  | 0.94 | (c)
79233.482 | 4.137 | 3.91 | -7.063 | -7.29 | 1541 | 1722 | 1744 | 283 | 3910 | 7325 |  | CORR | GENE | 04:05 | 04:35 | 04:38 | 338 | 406 | 14 | EXT |  | 0.94 | (c)
79234.219 | 4.874 | 4.843 | -6.326 | -6.357 | 1397 | 1494 | 1495 | 637 | 4843 | 7325 |  | CORR | GENE | 03:42 | 03:58 | 03:58 | 57 | 196 | 11 | EXT |  | 0.89 | (c)
79234.346 | 5.001 | 4.954 | -6.199 | -6.246 | 1687 | 1870 | 1817 | 283 | 4954 | 7325 |  | CORR | GENE | 04:29 | 04:59 | 04:50 | 183 | 260 | 14 | EXT |  | 0.91 | (c)
79234.813 | 5.468 | 5.44 | -5.732 | -5.76 | 1704 | 1855 | 1852 | 229 | 5440 | 7325 |  | CORR | GENE | 04:32 | 04:56 | 04:56 | 71 | 297 | 11 | EXT |  | 0.89 | (c)
79236.385 | 7.04 | 7.033 | -4.16 | -4.167 | -1000 | -910 | -920 | 841 | 4130 | 7325 |  | CORR | CIGR | 09:15 | 09:30 | 09:28 | 37 | 159 | 16 | EXT |  | 0.89 | (c)
79236.622 | 7.277 | 7.241 | -3.923 | -3.959 | 1201 | 1352 | 1362 | 708 | 3881 | 7325 |  | CORR | GENE | 03:11 | 03:35 | 03:37 | 78 | 321 | 15 | EXT |  | 0.89 | (c)
79240.589 | 0.044 | 0.012 | -11.146 | -11.178 | -1494 | -1407 | -1368 | 737 | 12 | 7326 |  | CORR | GENE | 08:46 | 09:00 | 09:07 | 59 | 251 | 12 | EXT |  | 0.89 | (c)
79240.592 | 0.047 | 0.025 | -11.143 | -11.165 | 702 | 822 | 879 | 702 | 25 | 7326 |  | CORR | GENE | 02:41 | 03:00 | 03:09 | 67 | 354 | 13 | EXT |  | 0.89 | (c)
79241.427 | 0.882 | 0.279 | -10.308 | -10.911 | 802 | 911 | 901 | 802 | 279 | 7326 |  | CORR | GENE | 02:57 | 03:14 | 03:13 | 998 | 198 | 11 | EXT |  | 0.97 | (c)
79241.954 | 1.409 | 1.358 | -9.781 | -9.832 | 590 | 741 | 753 | 590 | 1358 | 7326 |  | CORR | GENE | 02:23 | 02:47 | 02:49 | 84 | 325 | 12 | EXT |  | 0.89 | (c)
79247.136 | 6.591 | 6.565 | -4.599 | -4.625 | -1765 | -1667 | -1629 | 466 | 4473 | 7326 |  | CORR | GENE | 08:03 | 08:18 | 08:25 | 152 | 272 | 13 | EXT |  | 0.9 | (c)
79247.666 | 7.121 | 7.093 | -4.069 | -4.097 | -1589 | -1463 | -1513 | 642 | 4052 | 7326 |  | CORR | CIGR | 08:31 | 08:51 | 08:43 | 45 | 152 | 15 | EXT |  | 0.89 | (c)
79248.349 | 7.804 | 7.477 | -3.386 | -3.713 | -2056 | -1871 | -1925 | 174 | 3104 | 7326 |  | CORR | GENE | 07:16 | 07:45 | 07:37 | 609 | 263 | 14 | EXT |  | 0.97 | (c)
79248.953 | 8.408 | 8.38 | -2.782 | -2.81 | -1672 | -1596 | -1584 | 558 | 2758 | 7326 |  | CORR | CIGR | 08:17 | 08:30 | 08:32 | 52 | 177 | 15 | EXT |  | 0.89 | (c)
79249.145 | 8.6 | 8.581 | -2.59 | -2.609 | 780 | 1321 | 1068 | 780 | 2520 | 7326 |  | CORR | GENE | 02:53 | 04:21 | 03:40 | 89 | 575 | 12 | EXT |  | 0.89 | (c)
79249.345 | 8.8 | 8.785 | -2.39 | -2.405 | -2176 | -2068 | -2065 | 54 | 2376 | 7326 |  | CORR | CIGR | 06:56 | 07:14 | 07:14 | 29 | 222 | 10 | EXT |  | 0.89 | (c)
79249.388 | 8.843 | 8.827 | -2.347 | -2.363 | -1563 | -1477 | -1461 | 668 | 2316 | 7326 |  | CORR | CIGR | 08:35 | 08:49 | 08:52 | 47 | 204 | 11 | EXT |  | 0.89 | (c)
79249.458 | 8.913 | 8.893 | -2.277 | -2.297 | -1224 | -1061 | -1119 | 1007 | 2247 | 7326 |  | CORR | CIGR | 09:30 | 09:56 | 09:47 | 50 | 209 | 11 | EXT |  | 0.89 | (c)
79250.013 | 9.468 | 9.439 | -1.722 | -1.751 | 587 | 1067 | 907 | 587 | 1643 | 7326 |  | CORR | GENE | 02:22 | 03:40 | 03:14 | 108 | 639 | 12 | EXT |  | 0.89 | (c)
79250.769 | 10.224 | 10.184 | -0.966 | -1.006 | 861 | 985 | 985 | 861 | 944 | 7326 |  | CORR | GENE | 03:06 | 03:26 | 03:26 | 62 | 248 | 12 | EXT |  | 0.89 | (c)
79251.015 | 10.47 | 10.237 | -0.72 | -0.953 | 881 | 933 | 948 | 881 | 393 | 7326 |  | CORR | GENE | 03:10 | 03:18 | 03:20 | 560 | 133 | 10 | EXT |  | 0.94 | (c)
79251.475 | 10.93 | 10.832 | -0.26 | -0.358 | 943 | 1045 | 1009 | 943 | 6 | 7326 |  | CORR | GENE | 03:20 | 03:36 | 03:30 | 352 | 133 | 10 | EXT |  | 0.92 | (c)
79251.77 | 0.035 | 0.001 | -10.975 | -11.009 | 737 | 839 | 804 | 737 | 1 | 7327 |  | CORR | GENE | 03:06 | 03:23 | 03:17 | 209 | 133 | 10 | EXT |  | 0.9 | (c)
79252.062 | 0.327 | 0.31 | -10.683 | -10.7 | 608 | 1140 | 922 | 608 | 310 | 7327 |  | CORR | GENE | 02:45 | 04:11 | 03:36 | 166 | 629 | 12 | EXT |  | 0.9 | (c)
79255.22 | 3.485 | 3.473 | -7.525 | -7.537 | 449 | 635 | 562 | 449 | 3473 | 7327 |  | CORR | CIGR | 02:20 | 02:50 | 02:38 | 55 | 226 | 11 | EXT |  | 0.89 | (c)
79259.372 | 7.637 | 7.612 | -3.373 | -3.398 | 943 | 982 | 1069 | 943 | 3351 | 7327 |  | CORR | CIGR | 03:40 | 03:46 | 03:60 | 47 | 252 | 14 | EXT |  | 0.89 | (c)
79259.713 | 7.978 | 7.719 | -3.032 | -3.291 | 943 | 971 | 986 | 943 | 2996 | 7327 |  | CORR | GENE | 03:40 | 03:44 | 03:46 | 295 | 85 | 9 | EXT |  | 0.91 | (c)
79259.805 | 8.07 | 8.026 | -2.94 | -2.984 | 903 | 979 | 1003 | 903 | 2935 | 7327 |  | CORR | CIGR | 03:33 | 03:45 | 03:49 | 49 | 201 | 10 | EXT |  | 0.89 | (c)
79260.489 | 8.754 | 8.558 | -2.256 | -2.452 | 632 | 658 | 657 | 632 | 2126 | 7327 |  | CORR | AXGR | 02:49 | 02:54 | 02:53 | 326 | 50 | 13 | EXT |  | 0.93 | (c)
79261.574 | 9.839 | 9.695 | -1.171 | -1.315 | 564 | 588 | 597 | 564 | 1010 | 7327 |  | CORR | GENE | 02:38 | 02:42 | 02:44 | 305 | 66 | 13 | EXT |  | 0.93 | (c)
79261.793 | 10.058 | 9.884 | -0.952 | -1.126 | -2149 | -2078 | -2097 | 81 | 820 | 7327 |  | CORR | GENE | 07:20 | 07:32 | 07:29 | 306 | 105 | 10 | EXT |  | 0.92 | (c)
79261.992 | 10.257 | 10.224 | -0.753 | -0.786 | 2028 | 2166 | 2155 | 0 | 647 | 7327 |  | CORR | GENE | 06:35 | 06:57 | 06:55 | 139 | 254 | 11 | EXT |  | 0.9 | (c)
79262.228 | 10.493 | 10.295 | -0.517 | -0.715 | 1838 | 1892 | 1897 | 274 | 400 | 7327 |  | CORR | GENE | 06:04 | 06:13 | 06:14 | 315 | 118 | 12 | EXT |  | 0.92 | (c)
79262.295 | 10.56 | 10.509 | -0.45 | -0.501 | 1933 | 2007 | 2094 | 0 | 443 | 7327 |  | CORR | GENE | 06:19 | 06:31 | 06:45 | 58 | 323 | 11 | EXT |  | 0.89 | (c)
79275.423 | 1.278 | 1.258 | -10.262 | -10.282 | 1271 | 1417 | 1367 | 767 | 1258 | 7329 |  | CORR | CIGR | 01:12 | 01:36 | 01:28 | 47 | 192 | 12 | EXT |  | 0.89 | (c)
79281.003 | 6.858 | 6.825 | -4.682 | -4.715 | -698 | -577 | -587 | 476 | 4649 | 7329 |  | CORR | GENE | 07:55 | 08:14 | 08:12 | 66 | 222 | 14 | EXT |  | 0.89 | (c)
79281.188 | 7.043 | 6.861 | -4.497 | -4.679 | 1461 | 2204 | 1922 | 0 | 4486 | 7329 |  | CORR | GENE | 01:43 | 03:43 | 02:57 | 193 | 923 | 10 | EXT |  | 0.9 | (c)
79281.599 | 7.454 | 7.323 | -4.086 | -4.217 | -941 | -741 | -676 | 411 | 4064 | 7329 |  | CORR | GENE | 07:15 | 07:48 | 07:58 | 153 | 530 | 12 | EXT |  | 0.9 | (c)
79281.759 | 7.614 | 7.605 | -3.926 | -3.935 | -2178 | -2160 | -2156 | 53 | 3570 | 7329 |  | CORR | AXGR | 03:56 | 03:59 | 03:59 | 365 | 43 | 11 | EXT |  | 0.93 | (c)
79282.8 | 8.655 | 8.628 | -2.885 | -2.912 | 1532 | 1618 | 1678 | 406 | 2854 | 7329 |  | CORR | GENE | 01:54 | 02:08 | 02:18 | 58 | 293 | 12 | EXT |  | 0.89 | (c)
79282.866 | 8.721 | 8.695 | -2.819 | -2.845 | -1230 | -1173 | -1164 | 1000 | 2805 | 7329 |  | CORR | CIGR | 06:29 | 06:38 | 06:39 | 40 | 133 | 13 | EXT |  | 0.89 | (c)
79283.052 | 8.907 | 8.64 | -2.633 | -2.9 | 1395 | 1455 | 1474 | 677 | 2498 | 7329 |  | ARTD | GENE | 01:32 | 01:42 | 01:45 | 402 | 159 |  | EXT | Вышлифовка глубиной 10%. |  | (c)
79283.465 | 9.32 | 9.137 | -2.22 | -2.403 | -1543 | -1513 | -1503 | 688 | 1921 | 7329 |  | CORR | GENE | 05:38 | 05:43 | 05:45 | 482 | 79 | 11 | EXT |  | 0.94 | (c)
79284.247 | 10.102 | 9.999 | -1.438 | -1.541 | -1726 | -1645 | -1667 | 505 | 1318 | 7329 |  | CORR | GENE | 05:09 | 05:22 | 05:18 | 223 | 117 | 14 | EXT |  | 0.92 | (c)
79284.374 | 10.229 | 10.199 | -1.311 | -1.341 | -1665 | -1587 | -1562 | 565 | 1285 | 7329 |  | ARTD | GENE | 05:18 | 05:31 | 05:35 | 56 | 206 |  | EXT | Вышлифовка глубиной 10%. |  | (c)
79284.478 | 10.333 | 10.31 | -1.207 | -1.23 | -1435 | -1365 | -1345 | 795 | 1184 | 7329 |  | CORR | CIGR | 05:55 | 06:07 | 06:10 | 46 | 181 | 10 | EXT |  | 0.89 | (c)
79284.697 | 10.552 | 10.512 | -0.988 | -1.028 | -1779 | -1705 | -1695 | 451 | 973 | 7329 |  | CORR | GENE | 04:60 | 05:12 | 05:14 | 55 | 169 | 10 | EXT |  | 0.89 | (c)
79285.264 | 11.119 | 11.098 | -0.421 | -0.442 | -1471 | -1340 | -1331 | 760 | 387 | 7329 |  | CORR | GENE | 05:50 | 06:11 | 06:12 | 55 | 280 | 10 | EXT |  | 0.89 | (c)
79285.886 | 0.201 | 0.155 | -11.259 | -11.305 | 1230 | 1398 | 1560 | 341 | 155 | 7330 |  | CORR | GENE | 04:44 | 05:12 | 05:38 | 166 | 659 | 11 | EXT |  | 0.9 | (c)
79286.461 | 0.776 | 0.664 | -10.684 | -10.796 | 638 | 693 | 762 | 638 | 664 | 7330 |  | CORR | GENE | 03:09 | 03:18 | 03:29 | 229 | 248 | 12 | EXT |  | 0.91 | (c)
79288.731 | 3.046 | 3.034 | -8.414 | -8.426 | -1846 | -1761 | -1784 | 384 | 3034 | 7330 |  | CORR | CIGR | 08:28 | 08:42 | 08:38 | 32 | 126 | 10 | EXT |  | 0.89 | (c)
79289.968 | 4.283 | 4.255 | -7.177 | -7.205 | -2109 | -1903 | -1975 | 122 | 4255 | 7330 |  | CORR | GENE | 07:45 | 08:19 | 08:07 | 51 | 268 | 10 | EXT |  | 0.89 | (c)
79289.969 | 4.284 | 4.225 | -7.176 | -7.235 | 500 | 609 | 593 | 500 | 4225 | 7330 |  | CORR | GENE | 02:47 | 03:04 | 03:02 | 89 | 186 | 13 | EXT |  | 0.89 | (c)
79291.634 | 5.949 | 5.895 | -5.511 | -5.565 | -167 | 96 | 117 | 0 | 5372 | 7330 |  | CORR | GENE | 00:59 | 01:41 | 01:45 | 193 | 567 | 15 | EXT |  | 0.91 | (c)
79292.077 | 6.392 | 6.232 | -5.068 | -5.228 | 538 | 719 | 1023 | 538 | 5051 | 7330 |  | CORR | GENE | 02:53 | 03:22 | 04:11 | 177 | 969 | 10 | EXT |  | 0.9 | (c)
79294.313 | 8.628 | 8.598 | -2.832 | -2.862 | 451 | 569 | 696 | 451 | 2815 | 7330 |  | CORR | CIGR | 02:39 | 02:58 | 03:18 | 47 | 490 | 15 | EXT |  | 0.89 | (c)
79295.051 | 9.366 | 9.268 | -2.094 | -2.192 | 860 | 872 | 884 | 860 | 2057 | 7330 |  | CORR | AXGR | 03:45 | 03:47 | 03:49 | 135 | 48 | 15 | EXT |  | 0.9 | (c)
79295.806 | 10.121 | 10.11 | -1.339 | -1.35 | 1484 | 1494 | 1575 | 564 | 1317 | 7330 |  | CORR | CIGR | 05:25 | 05:27 | 05:40 | 33 | 182 | 10 | EXT |  | 0.89 | (c)
79298.088 | 0.943 | 0.921 | -8.037 | -8.059 | 351 | 439 | 437 | 351 | 921 | 7331 |  | CORR | CIGR | 03:16 | 03:30 | 03:30 | 26 | 172 | 11 | EXT |  | 0.89 | (c)
79298.894 | 1.749 | 1.729 | -7.231 | -7.251 | 95 | 166 | 245 | 95 | 1729 | 7331 |  | CORR | GENE | 02:35 | 02:46 | 02:59 | 84 | 299 | 25 | EXT |  | 0.9 | (c)
79299.047 | 1.902 | 1.866 | -7.078 | -7.114 | 168 | 292 | 300 | 168 | 1866 | 7331 |  | CORR | GENE | 02:47 | 03:07 | 03:08 | 61 | 264 | 11 | EXT |  | 0.89 | (c)
79299.075 | 1.93 | 1.905 | -7.05 | -7.075 | 1519 | 1679 | 1640 | 1519 | 1905 | 7331 |  | CORR | CIGR | 06:25 | 06:51 | 06:44 | 44 | 241 | 13 | EXT |  | 0.89 | (c)
79299.138 | 1.993 | 1.98 | -6.987 | -7 | 1535 | 1705 | 1660 | 1535 | 1980 | 7331 |  | CORR | GENE | 06:27 | 06:55 | 06:48 | 62 | 250 | 15 | EXT |  | 0.89 | (c)
79304.722 | 7.577 | 7.308 | -1.403 | -1.672 | 718 | 724 | 730 | 718 | 1403 | 7331 |  | CORR | AXGR | 04:15 | 04:16 | 04:17 | 269 | 24 | 10 | EXT |  | 0.92 | (c)
79305.471 | 8.326 | 7.939 | -0.654 | -1.041 | 607 | 630 | 633 | 607 | 508 | 7331 |  | CORR | GENE | 03:58 | 04:01 | 04:02 | 533 | 53 | 9 | EXT |  | 0.94 | (c)
79305.952 | 8.807 | 8.784 | -0.173 | -0.196 | 450 | 521 | 538 | 450 | 164 | 7331 |  | CORR | CIGR | 03:32 | 03:44 | 03:46 | 32 | 175 | 11 | EXT |  | 0.89 | (c)
79306.114 | 8.969 | 8.956 | -0.011 | -0.024 | 831 | 974 | 914 | 831 | 5 | 7331 |  | CORR | CIGR | 04:34 | 04:57 | 04:47 | 19 | 166 | 12 | EXT |  | 0.89 | (c)
79325.635 | 8.13 | 8.1 | -2.83 | -2.86 | -475 | -161 | -305 | 135 | 2807 | 7333 |  | CORR | GENE | 03:21 | 04:12 | 03:49 | 53 | 340 | 11 | EXT |  | 0.89 | (c)
79326.464 | 8.959 | 8.907 | -2.001 | -2.053 | -713 | -177 | -371 | 30 | 1906 | 7333 |  | CORR | GENE | 02:43 | 04:09 | 03:38 | 147 | 683 | 13 | EXT |  | 0.9 | (c)
79327.633 | 10.128 | 10.108 | -0.832 | -0.852 | -290 | -194 | -211 | 132 | 830 | 7333 |  | CORR | CIGR | 03:51 | 04:06 | 04:04 | 22 | 158 | 10 | EXT |  | 0.89 | (c)
79327.989 | 10.484 | 10.465 | -0.476 | -0.495 | -401 | -317 | -338 | 275 | 453 | 7333 |  | CORR | CIGR | 03:33 | 03:46 | 03:43 | 42 | 126 | 10 | EXT |  | 0.89 | (c)
79328.465 | 0 | -0.022 | -11.33 | -11.352 | -2032 | -533 | -1133 | 233 |  | 7334 | Нарушение формы кольцевого шва | GWAN |  | 02:43 | 06:45 | 05:08 | 0 | 1800 |  | EXT | Нарушение формы кольцевого шва |  | (c)
79348.166 | 8.371 | 8.328 | -2.559 | -2.602 | 1792 | 1879 | 1913 | 197 | 2545 | 7335 |  | CORR | GENE | 02:09 | 02:23 | 02:28 | 57 | 241 | 10 | EXT |  | 0.89 | (c)
79353.16 | 2.435 | 2.265 | -9.135 | -9.305 | 1223 | 1233 | 1243 | 1223 | 2265 | 7336 |  | CORR | AXGR | 03:47 | 03:48 | 03:50 | 243 | 41 | 16 | EXT |  | 0.93 | (c)
79356.515 | 5.79 | 5.768 | -5.78 | -5.802 | 1688 | 1891 | 1847 | 1688 | 5746 | 7336 |  | CORR | CIGR | 05:02 | 05:35 | 05:28 | 56 | 319 | 14 | EXT |  | 0.89 | (c)
79357.024 | 6.299 | 6.205 | -5.271 | -5.365 | 1429 | 1556 | 1718 | 1429 | 5253 | 7336 |  | CORR | GENE | 04:20 | 04:41 | 05:07 | 112 | 578 | 12 | EXT |  | 0.9 | (c)
79357.134 | 6.409 | 6.291 | -5.161 | -5.279 | 942 | 976 | 972 | 942 | 5021 | 7336 |  | CORR | GENE | 03:01 | 03:07 | 03:06 | 258 | 60 | 14 | EXT |  | 0.92 | (c)
79357.381 | 6.656 | 6.622 | -4.914 | -4.948 | 1362 | 1865 | 1692 | 1362 | 4838 | 7336 |  | CORR | GENE | 04:09 | 05:30 | 05:03 | 110 | 659 | 15 | EXT |  | 0.9 | (c)
79357.928 | 7.203 | 7.063 | -4.367 | -4.507 | 1152 | 1273 | 1573 | 1152 | 4344 | 7336 |  | CORR | GENE | 03:35 | 03:55 | 04:43 | 163 | 842 | 14 | EXT |  | 0.91 | (c)
79357.952 | 7.227 | 7.227 | -4.343 | -4.343 | 1519 | 1691 | 1660 | 1519 | 4315 | 7336 |  | CORR | CIGR | 04:35 | 05:02 | 04:57 | 28 | 283 | 15 | EXT |  | 0.89 | (c)
79360.761 | 10.036 | 10.023 | -1.534 | -1.547 | 1048 | 1233 | 1179 | 1048 | 1469 | 7336 |  | CORR | GENE | 03:19 | 03:48 | 03:40 | 78 | 262 | 11 | EXT |  | 0.89 | (c)
79362.233 | 11.508 | 11.317 | -0.062 | -0.253 | 1031 | 1182 | 1139 | 1031 | 20 | 7336 |  | CORR | GENE | 03:16 | 03:40 | 03:33 | 233 | 217 | 10 | EXT |  | 0.91 | (c)
79375.21 | 1.505 | 1.19 | -9.635 | -9.95 | 1179 | 1222 | 1218 | 973 | 1190 | 7338 |  | CORR | GENE | 04:10 | 04:17 | 04:17 | 1623 | 78 | 11 | EXT |  | 0.98 | (c)
79377.793 | 4.088 | 4.046 | -7.052 | -7.094 | 1372 | 1518 | 1528 | 547 | 4046 | 7338 |  | CORR | GENE | 04:41 | 05:05 | 05:06 | 74 | 312 | 10 | EXT |  | 0.89 | (c)
79378.269 | 4.564 | 4.534 | -6.576 | -6.606 | 1048 | 1226 | 1185 | 909 | 4534 | 7338 |  | CORR | CIGR | 03:49 | 04:18 | 04:11 | 47 | 273 | 11 | EXT |  | 0.89 | (c)
79378.502 | 4.797 | 4.777 | -6.343 | -6.363 | 1037 | 1184 | 1145 | 977 | 4777 | 7338 |  | CORR | GENE | 03:47 | 04:11 | 04:05 | 59 | 217 | 11 | EXT |  | 0.89 | (c)
79378.806 | 5.101 | 5.078 | -6.039 | -6.062 | 771 | 863 | 860 | 771 | 5078 | 7338 |  | CORR | GENE | 03:04 | 03:19 | 03:19 | 62 | 178 | 10 | EXT |  | 0.89 | (c)
79379.391 | 5.686 | 5.619 | -5.454 | -5.521 | -1254 | -1133 | -1143 | 977 | 5356 | 7338 | Дефект проката | MIAN | GENE | 09:38 | 09:57 | 09:56 | 165 | 223 |  | INT | Дефект проката Эквивалент потери металла 11%. |  | (c)
79381.769 | 8.064 | 8.014 | -3.076 | -3.126 | 470 | 631 | 710 | 470 | 3062 | 7338 |  | CORR | GENE | 02:16 | 02:42 | 02:55 | 64 | 481 | 11 | EXT |  | 0.89 | (c)
79383.379 | 9.674 | 9.667 | -1.466 | -1.473 | 2073 | 2155 | 2140 | 24 | 1447 | 7338 |  | CORR | CIGR | 06:34 | 06:48 | 06:45 | 26 | 134 | 11 | EXT |  | 0.89 | (c)
79383.741 | 10.036 | 10.023 | -1.104 | -1.117 | -2041 | -1930 | -1957 | 189 | 1089 | 7338 |  | CORR | CIGR | 07:30 | 07:48 | 07:44 | 28 | 169 | 11 | EXT |  | 0.89 | (c)
79383.99 | 10.285 | 10.282 | -0.855 | -0.858 | 2047 | 2183 | -2221 | 0 | 796 | 7338 |  | CORR | GENE | 06:30 | 06:52 | 07:01 | 62 | 386 | 11 | EXT |  | 0.89 | (c)
79399.445 | 3.43 | 3.409 | -7.69 | -7.711 | -1986 | -1828 | -1805 | 245 | 3409 | 7340 |  | CORR | CIGR | 03:42 | 04:07 | 04:11 | 40 | 362 | 11 | EXT |  | 0.89 | (c)
79401.583 | 5.568 | 5.509 | -5.552 | -5.611 | -2137 | -1885 | -1814 | 93 | 5473 | 7340 |  | CORR | GENE | 03:17 | 03:58 | 04:10 | 138 | 647 | 10 | EXT |  | 0.9 | (c)
79402.066 | 6.051 | 6.039 | -5.069 | -5.081 | -2039 | -1969 | -1937 | 192 | 5049 | 7340 |  | CORR | CIGR | 03:33 | 03:45 | 03:50 | 32 | 203 | 12 | EXT |  | 0.89 | (c)
79417.068 | 9.933 | 9.768 | -1.407 | -1.572 | 184 | 200 | 222 | 184 | 1268 | 7341 |  | CORR | GENE | 04:44 | 04:46 | 04:50 | 304 | 77 | 10 | EXT |  | 0.92 | (c)
79422.357 | 3.882 | 3.874 | -6.368 | -6.376 | -2044 | -1970 | -1980 | 1915 | 3874 | 7342 |  | CORR | CIGR | 04:37 | 04:49 | 04:47 | 24 | 129 | 10 | EXT |  | 0.89 | (c)
79422.553 | 4.078 | 4.055 | -6.172 | -6.195 | -2012 | -1943 | -1954 | 1896 | 4055 | 7342 |  | CORR | CIGR | 04:42 | 04:53 | 04:52 | 42 | 116 | 11 | EXT |  | 0.89 | (c)
79423.024 | 4.549 | 4.281 | -5.701 | -5.969 | -1976 | -1924 | -1863 | 1749 | 4281 | 7342 |  | CORR | GENE | 04:48 | 04:56 | 05:06 | 283 | 226 | 10 | EXT |  | 0.92 | (c)
79429.988 | 1.263 | 1.175 | -5.557 | -5.645 | 1121 | 1180 | 1167 | 1018 | 1175 | 7343 |  | CORR | GENE | 04:58 | 05:08 | 05:06 | 210 | 92 | 10 | EXT |  | 0.91 | (c)
79433.628 | 4.903 | 4.629 | -1.917 | -2.191 | 1065 | 1190 | 1156 | 983 | 909 | 7343 |  | CORR | GENE | 04:49 | 05:09 | 05:04 | 1282 | 183 | 10 | EXT |  | 0.96 | (c)
79434.728 | 6.003 | 5.97 | -0.817 | -0.85 | 937 | 1055 | 1068 | 937 | 784 | 7343 |  | CORR | GENE | 04:29 | 04:48 | 04:50 | 66 | 262 | 10 | EXT |  | 0.89 | (c)
79435.545 | 0 | -0.014 | -3.02 | -3.034 | 1036 | 1390 | 1328 | 610 |  | 7344 | Нарушение формы кольцевого шва | GWAN |  | 00:49 | 01:46 | 01:36 | 0 | 585 |  | EXT | Нарушение формы кольцевого шва |  | (c)
79438.565 | 0 | -0.034 | -11.63 | -11.664 | 1010 | 1571 | 1551 | 138 |  | 7345 | Нарушение формы кольцевого шва | GWAN |  | 02:35 | 04:05 | 04:02 | 0 | 1083 |  | EXT | Нарушение формы кольцевого шва |  | (c)
79453.701 | 1.946 | 1.753 | -8.924 | -9.117 | 1201 | 1222 | 1258 | 916 | 1753 | 7347 |  | CORR | GENE | 03:16 | 03:19 | 03:25 | 411 | 114 | 11 | EXT | Аномалия находится на упругопластическом изгибе: R=526 D, максимальное растяжение на 1.6 час. | 0.93 | (c)
79453.901 | 2.146 | 2.118 | -8.724 | -8.752 | 1351 | 1389 | 1408 | 765 | 2118 | 7347 |  | CORR | GENE | 03:40 | 03:46 | 03:49 | 70 | 115 | 10 | EXT | Аномалия находится на упругопластическом изгибе: R=528 D, максимальное растяжение на 1.6 час. | 0.89 | (c)
79453.982 | 2.227 | 2.204 | -8.643 | -8.666 | 1398 | 1478 | 1457 | 715 | 2204 | 7347 |  | CORR | CIGR | 03:48 | 04:00 | 03:57 | 36 | 118 | 10 | EXT | Аномалия находится на упругопластическом изгибе: R=528 D, максимальное растяжение на 1.6 час. | 0.89 | (c)
79454.236 | 2.481 | 2.468 | -8.389 | -8.402 | 1526 | 1617 | 1590 | 577 | 2468 | 7347 |  | CORR | CIGR | 04:08 | 04:23 | 04:19 | 39 | 128 | 11 | EXT | Аномалия находится на упругопластическом изгибе: R=531 D, максимальное растяжение на 1.6 час. | 0.89 | (c)
79454.776 | 3.021 | 3.003 | -7.849 | -7.867 | 1241 | 1287 | 1328 | 815 | 3003 | 7347 |  | CORR | CIGR | 03:22 | 03:30 | 03:36 | 30 | 175 | 12 | EXT | Аномалия находится на упругопластическом изгибе: R=543 D, максимальное растяжение на 1.7 час. | 0.89 | (c)
79458.679 | 6.924 | 6.895 | -3.946 | -3.975 | 1030 | 1170 | 1267 | 727 | 3857 | 7347 |  | CORR | GENE | 02:48 | 03:11 | 03:26 | 118 | 473 | 11 | EXT | Аномалия находится на упругопластическом изгибе: R=533 D, максимальное растяжение на 2.1 час. | 0.89 | (c)
79494.026 | 8.421 | 8.4 | -3.269 | -3.29 | -1258 | -1166 | -1187 | 1116 | 3259 | 7350 |  | CORR | CIGR | 04:27 | 04:42 | 04:39 | 31 | 142 | 11 | EXT | Аномалия находится на упругопластическом изгибе: R=696 D, максимальное растяжение на 5.7 час. | 0.89 | (c)
79494.237 | 8.632 | 8.62 | -3.058 | -3.07 | -1252 | -1167 | -1194 | 1136 | 3053 | 7350 |  | CORR | CIGR | 04:28 | 04:42 | 04:38 | 17 | 116 | 10 | EXT | Аномалия находится на упругопластическом изгибе: R=696 D, максимальное растяжение на 5.7 час. | 0.89 | (c)
79507.57 | 10.275 | 10.059 | -0.975 | -1.191 | 540 | 603 | 593 | 540 | 755 | 7351 |  | CORR | GENE | 04:10 | 04:20 | 04:19 | 436 | 106 | 11 | EXT | Аномалия находится на упругопластическом изгибе: R=479 D, максимальное растяжение на 5.7 час. | 0.94 | (c)
79508.471 | 11.176 | 11.045 | -0.074 | -0.205 | 504 | 569 | 600 | 504 | 5 | 7351 |  | CORR | GENE | 04:04 | 04:15 | 04:20 | 200 | 192 | 11 | EXT | Аномалия находится на упругопластическом изгибе: R=477 D, максимальное растяжение на 5.6 час. | 0.91 | (c)
79508.906 | 0.361 | 0.058 | -10.659 | -10.962 | 1442 | 1555 | 1533 | 607 | 58 | 7352 |  | CORR | GENE | 03:53 | 04:11 | 04:08 | 2308 | 181 | 10 | EXT | Аномалия находится на упругопластическом изгибе: R=480 D, максимальное растяжение на 5.5 час. | 0.97 | (c)
79512.346 | 3.801 | 3.781 | -7.219 | -7.239 | 1512 | 1625 | 1592 | 559 | 3781 | 7352 |  | CORR | CIGR | 04:04 | 04:23 | 04:17 | 37 | 160 | 15 | EXT | Аномалия находится на упругопластическом изгибе: R=545 D, максимальное растяжение на 5.2 час. | 0.89 | (c)
79514.332 | 5.787 | 5.772 | -5.233 | -5.248 | 1281 | 1333 | 1333 | 846 | 5215 | 7352 |  | CORR | CIGR | 03:27 | 03:35 | 03:35 | 33 | 104 | 12 | EXT | Аномалия находится на упругопластическом изгибе: R=590 D, максимальное растяжение на 5.1 час. | 0.89 | (c)
79517.933 | 9.388 | 9.372 | -1.632 | -1.648 | 1415 | 1505 | 1498 | 650 | 1596 | 7352 |  | CORR | GENE | 03:49 | 04:03 | 04:02 | 52 | 165 | 10 | EXT |  | 0.89 | (c)
79517.939 | 9.394 | 9.311 | -1.626 | -1.709 | 1361 | 1376 | 1378 | 835 | 1538 | 7352 |  | CORR | AXGR | 03:40 | 03:42 | 03:43 | 171 | 34 | 16 | EXT |  | 0.91 | (c)
79518.318 | 9.773 | 9.741 | -1.247 | -1.279 | 1571 | 1571 | 1612 | 577 | 1112 | 7352 |  | CORR | GENE | 04:14 | 04:14 | 04:20 | 167 | 83 | 10 | EXT |  | 0.9 | (c)
79518.595 | 10.05 | 10.009 | -0.97 | -1.011 | 1407 | 1532 | 1588 | 462 | 918 | 7352 |  | CORR | GENE | 03:47 | 04:08 | 04:16 | 93 | 362 | 14 | EXT |  | 0.89 | (c)
79518.982 | 10.437 | 10.238 | -0.583 | -0.782 | 1615 | 1615 | 1654 | 537 | 100 | 7352 |  | CORR | GENE | 04:21 | 04:21 | 04:27 | 682 | 79 | 12 | EXT |  | 0.96 | (c)
79519.173 | 10.628 | 10.612 | -0.392 | -0.408 | 1353 | 1525 | 1489 | 605 | 281 | 7352 |  | CORR | GENE | 03:39 | 04:06 | 04:01 | 127 | 273 | 11 | EXT |  | 0.9 | (c)
79519.538 | 10.993 | 10.901 | -0.027 | -0.119 | 1323 | 1609 | 1506 | 542 | 11 | 7352 |  | CORR | GENE | 03:34 | 04:20 | 04:03 | 108 | 366 | 15 | EXT |  | 0.9 | (c)
79519.643 | 0.078 | 0.034 | -11.572 | -11.616 | 1939 | 2196 | 2156 | 1939 | 34 | 7353 |  | CORR | GENE | 03:34 | 04:16 | 04:10 | 93 | 434 | 15 | EXT |  | 0.9 | (c)
79522.388 | 2.823 | 2.505 | -8.827 | -9.145 | -2218 | -2165 | -2182 | 2146 | 2505 | 7353 |  | CORR | GENE | 04:24 | 04:32 | 04:29 | 372 | 72 | 17 | EXT |  | 0.96 | (c)
79523.09 | 3.525 | 3.192 | -8.125 | -8.458 | 2210 | -2220 | -2222 | 2193 | 3192 | 7353 |  | CORR | GENE | 04:18 | 04:23 | 04:23 | 548 | 58 | 14 | EXT |  | 0.97 | (c)
79524.53 | 4.965 | 4.961 | -6.685 | -6.689 | -2186 | -2089 | -2112 | 2038 | 4961 | 7353 |  | CORR | CIGR | 04:29 | 04:44 | 04:41 | 38 | 148 | 12 | EXT |  | 0.89 | (c)
79525.318 | 5.753 | 5.751 | -5.897 | -5.899 | 2189 | -2217 | -2225 | 2179 | 5751 | 7353 |  | CORR | CIGR | 04:15 | 04:24 | 04:22 | 29 | 93 | 13 | EXT |  | 0.89 | (c)
79531.215 | 0 | -0.033 | -11.49 | -11.523 | 1777 | 1968 | 2025 | 0 |  | 7354 | Коррозия на шве | GWAN | GENE | 03:49 | 04:20 | 04:29 | 57 | 497 | 47 | EXT | Коррозия на шве |  | (c)
79531.559 | 0.344 | 0.328 | -11.146 | -11.162 | 1820 | 1874 | 1856 | 338 | 328 | 7354 |  | CORR | CIGR | 03:56 | 04:05 | 04:02 | 20 | 72 | 11 | EXT |  | 0.89 | (c)
79533.197 | 1.982 | 1.956 | -9.508 | -9.534 | 1913 | 1980 | 2032 | 80 | 1956 | 7354 |  | CORR | CIGR | 04:11 | 04:22 | 04:30 | 38 | 237 | 11 | EXT |  | 0.89 | (c)
79533.366 | 2.151 | 2.144 | -9.339 | -9.346 | 2029 | 2091 | 2065 | 129 | 2144 | 7354 |  | CORR | CIGR | 04:30 | 04:40 | 04:36 | 18 | 72 | 11 | EXT |  | 0.89 | (c)
79533.721 | 2.506 | 2.479 | -8.984 | -9.011 | 1846 | 1970 | 1964 | 149 | 2479 | 7354 |  | CORR | GENE | 04:00 | 04:20 | 04:19 | 56 | 235 | 11 | EXT |  | 0.89 | (c)
79534.124 | 2.909 | 2.77 | -8.581 | -8.72 | 1902 | 2121 | 2026 | 80 | 2770 | 7354 |  | CORR | GENE | 04:09 | 04:44 | 04:29 | 231 | 248 | 13 | EXT |  | 0.92 | (c)
79534.3 | 3.085 | 3.078 | -8.405 | -8.412 | 1943 | 2028 | 2020 | 133 | 3078 | 7354 |  | CORR | CIGR | 04:16 | 04:30 | 04:28 | 20 | 154 | 11 | EXT |  | 0.89 | (c)
79534.592 | 3.377 | 3.31 | -8.113 | -8.18 | 1914 | 2090 | 2012 | 120 | 3310 | 7354 |  | CORR | GENE | 04:11 | 04:39 | 04:27 | 89 | 196 | 12 | EXT |  | 0.89 | (c)
79535.385 | 4.17 | 3.645 | -7.32 | -7.845 | 1983 | 2004 | 2044 | 126 | 3645 | 7354 |  | CORR | GENE | 04:22 | 04:26 | 04:32 | 637 | 121 | 12 | EXT |  | 0.96 | (c)
79536.287 | 5.072 | 5.015 | -6.418 | -6.475 | 1965 | 2090 | 2058 | 80 | 5015 | 7354 |  | CORR | GENE | 04:19 | 04:39 | 04:34 | 81 | 186 | 15 | EXT |  | 0.89 | (c)
79536.294 | 5.079 | 5.041 | -6.411 | -6.449 | -1239 | -1130 | -1101 | 963 | 5041 | 7354 |  | CORR | GENE | 07:42 | 07:60 | 08:04 | 60 | 276 | 10 | EXT |  | 0.89 | (c)
79536.672 | 5.457 | 5.454 | -6.033 | -6.036 | 2012 | 2113 | 2079 | 85 | 5454 | 7354 |  | CORR | CIGR | 04:27 | 04:43 | 04:38 | 24 | 133 | 14 | EXT |  | 0.89 | (c)
79536.777 | 5.562 | 5.562 | -5.928 | -5.928 | 1970 | 2064 | 2054 | 92 | 5562 | 7354 |  | CORR | CIGR | 04:20 | 04:35 | 04:34 | 20 | 168 | 12 | EXT |  | 0.89 | (c)
79536.816 | 5.601 | 5.595 | -5.889 | -5.895 | 1989 | 2063 | 2063 | 93 | 5595 | 7354 |  | CORR | CIGR | 04:23 | 04:35 | 04:35 | 23 | 148 | 11 | EXT |  | 0.89 | (c)
79537.158 | 5.943 | 5.749 | -5.547 | -5.741 | 1784 | 1802 | 1818 | 379 | 5487 | 7354 |  | CORR | GENE | 03:50 | 03:53 | 03:56 | 254 | 67 | 10 | EXT |  | 0.91 | (c)
79537.641 | 6.426 | 6.412 | -5.064 | -5.078 | 1866 | 1957 | 1952 | 192 | 5048 | 7354 |  | CORR | CIGR | 04:03 | 04:18 | 04:17 | 30 | 173 | 12 | EXT |  | 0.89 | (c)
79537.877 | 6.662 | 6.656 | -4.828 | -4.834 | 1907 | 1989 | 1966 | 205 | 4810 | 7354 |  | CORR | CIGR | 04:10 | 04:23 | 04:20 | 24 | 118 | 12 | EXT |  | 0.89 | (c)
79537.972 | 6.757 | 6.74 | -4.733 | -4.75 | 1909 | 2077 | 2001 | 137 | 4715 | 7354 |  | CORR | CIGR | 04:10 | 04:37 | 04:25 | 35 | 184 | 11 | EXT |  | 0.89 | (c)
79551.062 | 8.357 | 8.357 | -3.173 | -3.173 | 1100 | 1228 | 1225 | 881 | 3156 | 7355 |  | CORR | CIGR | 04:12 | 04:33 | 04:32 | 17 | 250 | 14 | EXT |  | 0.89 | (c)
79551.346 | 8.641 | 8.048 | -2.889 | -3.482 | -1341 | -1274 | -1258 | 889 | 2174 | 7355 | Дефект проката | MIAN | GENE | 09:38 | 09:49 | 09:52 | 1308 | 166 |  | INT | Дефект проката Эквивалент потери металла 11%. |  | (c)
79553.855 | 11.15 | 11.131 | -0.38 | -0.399 | 1077 | 1214 | 1206 | 896 | 335 | 7355 |  | CORR | GENE | 04:09 | 04:31 | 04:29 | 64 | 257 | 11 | EXT |  | 0.89 | (c)
79554.146 | 11.441 | 10.205 | -0.089 | -1.325 | -1540 | -1503 | -1481 | 690 | 71 | 7355 | Дефект проката | MIAN | GENE | 09:06 | 09:12 | 09:16 | 1254 | 118 |  | INT | Дефект проката Эквивалент потери металла 12%. |  | (c)
79557.799 | 3.564 | 3.532 | -7.606 | -7.638 | -2015 | -1821 | -1860 | 216 | 3532 | 7356 |  | CORR | GENE | 04:05 | 04:36 | 04:30 | 89 | 309 | 10 | EXT |  | 0.89 | (c)
79557.908 | 3.673 | 3.673 | -7.497 | -7.497 | -2047 | -1978 | -1955 | 183 | 3673 | 7356 |  | CORR | GENE | 03:60 | 04:11 | 04:15 | 60 | 184 | 14 | EXT |  | 0.89 | (c)
79558.26 | 4.025 | 4.003 | -7.145 | -7.167 | -2135 | -2058 | -2057 | 95 | 4003 | 7356 |  | CORR | CIGR | 03:45 | 03:58 | 03:58 | 46 | 157 | 12 | EXT |  | 0.89 | (c)
79560.524 | 6.289 | 6.279 | -4.881 | -4.891 | -2004 | -1941 | -1936 | 226 | 4868 | 7356 |  | CORR | CIGR | 04:07 | 04:17 | 04:18 | 23 | 137 | 11 | EXT |  | 0.89 | (c)
79560.565 | 6.33 | 6.306 | -4.84 | -4.864 | 2213 | -2191 | -2153 | 0 | 4827 | 7356 |  | CORR | CIGR | 03:27 | 03:37 | 03:43 | 37 | 191 | 10 | EXT |  | 0.89 | (c)
79561.991 | 7.756 | 7.749 | -3.414 | -3.421 | -1865 | -1755 | -1761 | 365 | 3381 | 7356 |  | CORR | CIGR | 04:29 | 04:47 | 04:46 | 40 | 209 | 11 | EXT |  | 0.89 | (c)
79565.405 | 0 | -0.029 | -10.94 | -10.969 | -1552 | -1368 | -1282 | 679 |  | 7357 | Нарушение формы кольцевого шва | GWAN |  | 09:09 | 09:39 | 09:53 | 0 | 538 |  | EXT | Нарушение формы кольцевого шва |  | (c)
79566.497 | 1.092 | 1.091 | -9.848 | -9.849 | 1052 | 1116 | 1105 | 1052 | 1091 | 7357 |  | CORR | CIGR | 04:10 | 04:20 | 04:18 | 39 | 106 | 11 | EXT |  | 0.89 | (c)
79568.91 | 3.505 | 3.489 | -7.435 | -7.451 | 937 | 1045 | 1022 | 937 | 3489 | 7357 |  | CORR | CIGR | 03:51 | 04:08 | 04:05 | 49 | 169 | 10 | EXT |  | 0.89 | (c)
79570.609 | 5.204 | 5.18 | -5.736 | -5.76 | -2168 | -2111 | -2008 | 62 | 5180 | 7357 |  | CORR | CIGR | 07:30 | 07:39 | 07:56 | 45 | 321 | 13 | EXT |  | 0.89 | (c)
79570.624 | 5.219 | 5.183 | -5.721 | -5.757 | 854 | 1167 | 1043 | 854 | 5183 | 7357 |  | CORR | GENE | 03:38 | 04:28 | 04:08 | 60 | 377 | 10 | EXT |  | 0.89 | (c)
79573.144 | 7.739 | 7.724 | -3.201 | -3.216 | 2228 | -2193 | -2185 | 0 | 3183 | 7357 |  | CORR | CIGR | 07:19 | 07:26 | 07:27 | 33 | 96 | 13 | EXT |  | 0.89 | (c)
79574.045 | 8.64 | 8.62 | -2.3 | -2.32 | -1715 | -1651 | -1629 | 515 | 2291 | 7357 |  | CORR | CIGR | 08:43 | 08:53 | 08:57 | 29 | 172 | 10 | EXT |  | 0.89 | (c)
79575.614 | 10.209 | 10.187 | -0.731 | -0.753 | 406 | 499 | 473 | 406 | 710 | 7357 |  | CORR | CIGR | 02:25 | 02:40 | 02:36 | 43 | 135 | 11 | EXT |  | 0.89 | (c)
79576.302 | 10.897 | 10.628 | -0.043 | -0.312 | 424 | 469 | 481 | 424 | 11 | 7357 |  | CORR | GENE | 02:28 | 02:35 | 02:37 | 301 | 115 | 15 | EXT |  | 0.94 | (c)
79578.192 | 1.847 | 1.839 | -9.243 | -9.251 | 899 | 900 | 924 | 899 | 1839 | 7358 |  | CORR | AXGR | 02:39 | 02:39 | 02:43 | 117 | 50 | 11 | EXT |  | 0.89 | (c)
79580.3 | 3.955 | 3.944 | -7.135 | -7.146 | -1476 | -1384 | -1408 | 755 | 3944 | 7358 |  | CORR | CIGR | 08:16 | 08:31 | 08:27 | 24 | 135 | 10 | EXT |  | 0.89 | (c)
79580.34 | 3.995 | 3.981 | -7.095 | -7.109 | 1580 | 1944 | 1858 | 95 | 3981 | 7358 |  | CORR | GENE | 04:29 | 05:28 | 05:14 | 217 | 555 | 15 | EXT |  | 0.92 | (c)
79580.672 | 4.327 | 4.32 | -6.763 | -6.77 | 2185 | -2202 | -2171 | 0 | 4320 | 7358 |  | CORR | CIGR | 06:07 | 06:19 | 06:24 | 31 | 209 | 12 | EXT |  | 0.89 | (c)
79581.945 | 5.6 | 5.586 | -5.49 | -5.504 | -1552 | -1310 | -1410 | 679 | 5438 | 7358 |  | CORR | GENE | 08:04 | 08:43 | 08:27 | 66 | 283 | 12 | EXT |  | 0.89 | (c)
79582.036 | 5.691 | 5.658 | -5.399 | -5.432 | 1049 | 1199 | 1244 | 792 | 5372 | 7358 |  | CORR | GENE | 03:04 | 03:28 | 03:35 | 60 | 389 | 12 | EXT |  | 0.89 | (c)
79587.579 | 0.144 | 0.121 | -11.266 | -11.289 | 186 | 281 | 324 | 186 | 121 | 7359 |  | CORR | CIGR | 02:37 | 02:53 | 02:60 | 43 | 276 | 11 | EXT |  | 0.89 | (c)
79588.001 | 0.566 | 0.551 | -10.844 | -10.859 | 1857 | -2116 | 2192 | 0 | 551 | 7359 |  | CORR | GENE | 07:07 | 08:26 | 08:01 | 101 | 670 | 12 | EXT |  | 0.89 | (c)
79588.245 | 0.81 | 0.8 | -10.6 | -10.61 | 1828 | 1896 | 1917 | 224 | 800 | 7359 |  | CORR | CIGR | 07:02 | 07:13 | 07:17 | 35 | 178 | 12 | EXT |  | 0.89 | (c)
79588.275 | 0.84 | 0.624 | -10.57 | -10.786 | 468 | 813 | 682 | 468 | 624 | 7359 |  | CORR | GENE | 03:23 | 04:18 | 03:57 | 298 | 429 | 11 | EXT |  | 0.92 | (c)
79588.406 | 0.971 | 0.958 | -10.439 | -10.452 | 343 | 438 | 414 | 343 | 958 | 7359 |  | CORR | CIGR | 03:03 | 03:18 | 03:14 | 27 | 143 | 12 | EXT |  | 0.89 | (c)
79588.45 | 1.015 | 0.992 | -10.395 | -10.418 | 1455 | 1602 | 1681 | 323 | 992 | 7359 |  | CORR | GENE | 06:02 | 06:26 | 06:39 | 87 | 452 | 11 | EXT |  | 0.89 | (c)
79589.256 | 1.821 | 1.809 | -9.589 | -9.601 | 410 | 564 | 512 | 410 | 1809 | 7359 |  | CORR | CIGR | 03:13 | 03:38 | 03:30 | 43 | 204 | 20 | EXT |  | 0.89 | (c)
79589.31 | 1.875 | 1.78 | -9.535 | -9.63 | 363 | 395 | 393 | 363 | 1780 | 7359 |  | CORR | GENE | 03:06 | 03:11 | 03:11 | 201 | 60 | 10 | EXT |  | 0.9 | (c)
79589.615 | 2.18 | 2.145 | -9.23 | -9.265 | 1555 | 1822 | 1757 | 271 | 2145 | 7359 |  | CORR | GENE | 06:18 | 07:01 | 06:51 | 260 | 404 | 11 | EXT |  | 0.92 | (c)
79589.642 | 2.207 | 2.192 | -9.203 | -9.218 | 2030 | 2161 | 2117 | 27 | 2192 | 7359 |  | CORR | CIGR | 07:35 | 07:56 | 07:49 | 45 | 174 | 10 | EXT |  | 0.89 | (c)
79589.718 | 2.283 | 2.079 | -9.127 | -9.331 | 2207 | -2101 | -2149 | 0 | 2079 | 7359 |  | ARTD | GENE | 08:03 | 08:28 | 08:20 | 1241 | 209 |  | EXT | Вышлифовка глубиной 12%. |  | (c)
79590.1 | 2.665 | 2.558 | -8.745 | -8.852 | 527 | 587 | 778 | 527 | 2558 | 7359 |  | CORR | GENE | 03:32 | 03:42 | 04:13 | 133 | 502 | 13 | EXT |  | 0.9 | (c)
79590.282 | 2.847 | 2.83 | -8.563 | -8.58 | -1894 | -1817 | -1779 | 337 | 2830 | 7359 |  | CORR | CIGR | 09:02 | 09:14 | 09:20 | 47 | 230 | 14 | EXT |  | 0.89 | (c)
79590.631 | 3.196 | 3.18 | -8.214 | -8.23 | 1736 | 2090 | 1945 | 76 | 3180 | 7359 |  | CORR | GENE | 06:47 | 07:45 | 07:21 | 109 | 419 | 10 | EXT |  | 0.89 | (c)
79591.727 | 4.292 | 4.171 | -7.118 | -7.239 | 685 | 796 | 936 | 685 | 4171 | 7359 |  | CORR | GENE | 03:58 | 04:16 | 04:38 | 161 | 502 | 10 | EXT |  | 0.9 | (c)
79592.437 | 5.002 | 5.002 | -6.408 | -6.408 | -2164 | -2061 | -2047 | 67 | 5002 | 7359 |  | CORR | CIGR | 08:18 | 08:35 | 08:37 | 29 | 234 | 14 | EXT |  | 0.89 | (c)
79592.751 | 5.316 | 4.986 | -6.094 | -6.424 | 150 | 156 | 226 | 150 | 4986 | 7359 |  | CORR | GENE | 02:31 | 02:32 | 02:44 | 416 | 153 | 11 | EXT |  | 0.93 | (c)
79593.166 | 5.731 | 5.726 | -5.679 | -5.684 | 764 | 954 | 864 | 764 | 5648 | 7359 |  | CORR | CIGR | 04:10 | 04:41 | 04:27 | 36 | 201 | 11 | EXT |  | 0.89 | (c)
79593.217 | 5.782 | 5.764 | -5.628 | -5.646 | 1456 | 1791 | 1766 | 154 | 5451 | 7359 |  | CORR | GENE | 06:02 | 06:56 | 06:52 | 195 | 621 | 12 | EXT |  | 0.91 | (c)
79593.28 | 5.845 | 5.805 | -5.565 | -5.605 | 65 | 224 | 197 | 65 | 5496 | 7359 |  | CORR | GENE | 02:18 | 02:43 | 02:39 | 109 | 264 | 19 | EXT |  | 0.9 | (c)
79593.553 | 6.118 | 5.901 | -5.292 | -5.509 | 403 | 527 | 911 | 403 | 5250 | 7359 |  | CORR | GENE | 03:12 | 03:32 | 04:34 | 259 | 1016 | 13 | EXT |  | 0.92 | (c)
79594.415 | 6.98 | 6.968 | -4.43 | -4.442 | 98 | 212 | 262 | 98 | 4348 | 7359 |  | CORR | GENE | 02:23 | 02:41 | 02:50 | 94 | 328 | 11 | EXT |  | 0.89 | (c)
79594.783 | 7.348 | 6.353 | -4.062 | -5.057 | 2145 | 2158 | 2177 | 21 | 3365 | 7359 |  | CORR | GENE | 07:53 | 07:56 | 07:59 | 1692 | 65 | 10 | EXT |  | 0.97 | (c)
79595.293 | 7.858 | 7.848 | -3.552 | -3.562 | 235 | 364 | 340 | 235 | 3517 | 7359 |  | CORR | CIGR | 02:45 | 03:06 | 03:02 | 45 | 210 | 15 | EXT |  | 0.89 | (c)
79595.672 | 8.237 | 8.205 | -3.173 | -3.205 | 1949 | 2041 | 2077 | 25 | 3158 | 7359 |  | CORR | CIGR | 07:22 | 07:37 | 07:42 | 47 | 257 | 13 | EXT |  | 0.89 | (c)
79596.022 | 8.587 | 8.449 | -2.823 | -2.961 | 520 | 520 | 565 | 520 | 2795 | 7359 |  | CORR | GENE | 03:31 | 03:31 | 03:38 | 166 | 91 | 13 | EXT |  | 0.9 | (c)
79596.057 | 8.622 | 8.514 | -2.788 | -2.896 | 634 | 795 | 829 | 634 | 2752 | 7359 |  | CORR | GENE | 03:50 | 04:15 | 04:21 | 144 | 391 | 26 | EXT |  | 0.92 | (c)
79596.282 | 8.847 | 8.811 | -2.563 | -2.599 | 36 | 94 | 114 | 36 | 2538 | 7359 |  | CORR | GENE | 02:13 | 02:22 | 02:26 | 61 | 157 | 22 | EXT |  | 0.89 | (c)
79596.534 | 9.099 | 9.072 | -2.311 | -2.338 | -1959 | -1798 | -1869 | 271 | 2304 | 7359 |  | CORR | CIGR | 08:51 | 09:17 | 09:06 | 34 | 180 | 13 | EXT |  | 0.89 | (c)
79596.649 | 9.214 | 9.196 | -2.196 | -2.214 | -1731 | -1641 | -1650 | 500 | 2174 | 7359 |  | CORR | CIGR | 09:28 | 09:42 | 09:41 | 40 | 163 | 13 | EXT |  | 0.89 | (c)
79596.952 | 9.517 | 9.497 | -1.893 | -1.913 | 509 | 589 | 579 | 509 | 1880 | 7359 |  | CORR | CIGR | 03:29 | 03:42 | 03:41 | 33 | 141 | 10 | EXT |  | 0.89 | (c)
79597.171 | 9.736 | 9.72 | -1.674 | -1.69 | -2180 | -2129 | -2102 | 50 | 1648 | 7359 |  | CORR | CIGR | 08:15 | 08:24 | 08:28 | 42 | 157 | 11 | EXT |  | 0.89 | (c)
79597.71 | 10.275 | 10.15 | -1.135 | -1.26 | 1844 | 1867 | 1855 | 364 | 1103 | 7359 |  | CORR | AXGR | 07:05 | 07:08 | 07:07 | 157 | 23 | 10 | EXT |  | 0.9 | (c)
79597.81 | 10.375 | 10.323 | -1.035 | -1.087 | 540 | 638 | 709 | 540 | 1009 | 7359 |  | CORR | GENE | 03:34 | 03:50 | 04:02 | 78 | 337 | 10 | EXT |  | 0.89 | (c)
79598.3 | 10.865 | 10.821 | -0.545 | -0.589 | 2203 | -2136 | -2111 | 0 | 530 | 7359 |  | CORR | GENE | 08:03 | 08:23 | 08:27 | 59 | 295 | 13 | EXT |  | 0.89 | (c)
79598.441 | 11.006 | 10.989 | -0.404 | -0.421 | -2060 | -1993 | -1996 | 170 | 389 | 7359 |  | CORR | CIGR | 08:35 | 08:46 | 08:45 | 32 | 128 | 14 | EXT |  | 0.89 | (c)
79598.637 | 11.202 | 11.166 | -0.208 | -0.244 | 588 | 771 | 767 | 588 | 177 | 7359 |  | CORR | GENE | 03:42 | 04:12 | 04:11 | 67 | 359 | 12 | EXT |  | 0.89 | (c)
79599.419 | 0.574 | 0.539 | -10.686 | -10.721 | 1542 | 1871 | 1828 | 117 | 539 | 7360 |  | CORR | GENE | 04:06 | 04:59 | 04:52 | 87 | 572 | 10 | EXT |  | 0.89 | (c)
79600.035 | 1.19 | 1.161 | -10.07 | -10.099 | -2067 | -1372 | -1527 | 163 | 1161 | 7360 |  | CORR | GENE | 06:23 | 08:15 | 07:50 | 172 | 1081 | 11 | EXT |  | 0.9 | (c)
79600.587 | 1.742 | 1.705 | -9.518 | -9.555 | -1706 | -1287 | -1410 | 524 | 1705 | 7360 |  | CORR | GENE | 07:21 | 08:29 | 08:09 | 100 | 593 | 17 | EXT |  | 0.9 | (c)
79600.891 | 2.046 | 2.035 | -9.214 | -9.225 | -1312 | -1048 | -1147 | 919 | 2035 | 7360 |  | CORR | GENE | 08:25 | 09:07 | 08:52 | 54 | 330 | 10 | EXT |  | 0.89 | (c)
79601.525 | 2.68 | 2.673 | -8.58 | -8.587 | -1101 | -1026 | -1041 | 981 | 2673 | 7360 |  | CORR | CIGR | 08:59 | 09:11 | 09:09 | 19 | 120 | 13 | EXT |  | 0.89 | (c)
79601.734 | 2.889 | 2.875 | -8.371 | -8.385 | -1376 | -1257 | -1308 | 854 | 2875 | 7360 |  | CORR | CIGR | 08:15 | 08:34 | 08:25 | 23 | 136 | 11 | EXT |  | 0.89 | (c)
79602.489 | 3.644 | 3.626 | -7.616 | -7.634 | -1354 | -1118 | -1219 | 876 | 3626 | 7360 |  | CORR | CIGR | 08:18 | 08:56 | 08:40 | 39 | 271 | 10 | EXT |  | 0.89 | (c)
79602.564 | 3.719 | 3.668 | -7.541 | -7.592 | -1048 | -1048 | -1026 | 1004 | 3668 | 7360 |  | CORR | AXGR | 09:07 | 09:07 | 09:11 | 163 | 44 | 11 | EXT |  | 0.9 | (c)
79603.089 | 4.244 | 3.83 | -7.016 | -7.43 | 815 | 1071 | 992 | 815 | 3830 | 7360 |  | CORR | GENE | 02:08 | 02:49 | 02:37 | 507 | 355 | 11 | EXT |  | 0.94 | (c)
79607.53 | 8.685 | 8.666 | -2.575 | -2.594 | -1439 | -1198 | -1276 | 791 | 2475 | 7360 |  | CORR | GENE | 08:04 | 08:43 | 08:31 | 119 | 327 | 10 | EXT |  | 0.89 | (c)
79607.905 | 9.06 | 9.036 | -2.2 | -2.224 | -1192 | -1038 | -1083 | 973 | 2146 | 7360 |  | CORR | GENE | 08:44 | 09:09 | 09:02 | 78 | 219 | 11 | EXT |  | 0.89 | (c)
79609.993 | 11.148 | 11.094 | -0.112 | -0.166 | 1431 | 1549 | 1605 | 451 | 87 | 7360 |  | CORR | GENE | 03:48 | 04:07 | 04:16 | 79 | 348 | 10 | EXT |  | 0.89 | (c)
79611.254 | 1.149 | 1.136 | -10.431 | -10.444 | 1286 | 1492 | 1406 | 705 | 1136 | 7361 |  | CORR | GENE | 03:38 | 04:11 | 03:57 | 52 | 239 | 10 | EXT |  | 0.89 | (c)
79615.782 | 5.677 | 5.646 | -5.903 | -5.934 | 963 | 1069 | 1066 | 963 | 5646 | 7361 |  | CORR | GENE | 02:45 | 03:02 | 03:02 | 64 | 206 | 11 | EXT |  | 0.89 | (c)
79616.291 | 6.186 | 5.961 | -5.394 | -5.619 | 1271 | 1298 | 1293 | 915 | 5219 | 7361 |  | CORR | AXGR | 03:35 | 03:39 | 03:39 | 400 | 44 | 14 | EXT |  | 0.95 | (c)
79616.993 | 6.888 | 6.789 | -4.692 | -4.791 | -1846 | -1779 | -1794 | 384 | 4587 | 7361 |  | CORR | GENE | 07:12 | 07:23 | 07:20 | 204 | 103 | 23 | EXT |  | 0.94 | (c)
79617.53 | 7.425 | 7.308 | -4.155 | -4.272 | -1986 | -1767 | -1865 | 244 | 3668 | 7361 |  | CORR | GENE | 06:49 | 07:25 | 07:09 | 604 | 243 | 9 | EXT |  | 0.94 | (c)
79617.585 | 7.48 | 7.454 | -4.1 | -4.126 | -1725 | -1596 | -1595 | 506 | 4062 | 7361 |  | CORR | GENE | 07:32 | 07:52 | 07:53 | 64 | 260 | 13 | EXT |  | 0.89 | (c)
79617.951 | 7.846 | 7.825 | -3.734 | -3.755 | 1507 | 1629 | 1580 | 577 | 3727 | 7361 |  | CORR | CIGR | 04:13 | 04:33 | 04:25 | 28 | 146 | 11 | EXT |  | 0.89 | (c)
79618.395 | 8.29 | 8.274 | -3.29 | -3.306 | -1719 | -1637 | -1637 | 512 | 3271 | 7361 |  | CORR | CIGR | 07:33 | 07:46 | 07:46 | 35 | 163 | 14 | EXT |  | 0.89 | (c)
79618.738 | 8.633 | 8.49 | -2.947 | -3.09 | -2060 | -2034 | -2035 | 171 | 2827 | 7361 |  | CORR | AXGR | 06:38 | 06:42 | 06:42 | 263 | 49 | 12 | EXT |  | 0.92 | (c)
79619.628 | 9.523 | 9.044 | -2.057 | -2.536 | -2073 | -1978 | -1982 | 157 | 1982 | 7361 |  | CORR | GENE | 06:35 | 06:51 | 06:50 | 554 | 183 | 11 | EXT |  | 0.95 | (c)
79621.098 | 10.993 | 10.956 | -0.587 | -0.624 | -1784 | -1690 | -1666 | 446 | 569 | 7361 |  | CORR | GENE | 07:22 | 07:37 | 07:41 | 55 | 237 | 11 | EXT |  | 0.89 | (c)
79621.685 | 0 | -0.04 | -11.18 | -11.22 | 192 | 676 | 1033 | 192 |  | 7362 | Нарушение формы кольцевого шва | GWAN |  | 01:16 | 02:34 | 03:32 | 0 | 1682 |  | EXT | Нарушение формы кольцевого шва |  | (c)
79621.685 | 0 | -0.045 | -11.18 | -11.225 | -1498 | -845 | -1114 | 729 |  | 7362 | Нарушение формы кольцевого шва | GWAN |  | 08:43 | 10:28 | 09:45 | 0 | 769 |  | EXT | Нарушение формы кольцевого шва |  | (c)
79622.67 | 0.985 | 0.9 | -10.195 | -10.28 | -1651 | -1360 | -1444 | 579 | 900 | 7362 |  | CORR | GENE | 08:18 | 09:05 | 08:52 | 287 | 415 | 12 | EXT |  | 0.92 | (c)
79624.349 | 2.664 | 2.601 | -8.516 | -8.579 | -1831 | -1719 | -1620 | 400 | 2601 | 7362 |  | CORR | GENE | 07:49 | 08:07 | 08:23 | 84 | 421 | 9 | EXT |  | 0.89 | (c)
79626.112 | 4.427 | 4.354 | -6.753 | -6.826 | -1882 | -1546 | -1677 | 348 | 4354 | 7362 |  | CORR | GENE | 07:41 | 08:35 | 08:14 | 95 | 410 | 10 | EXT |  | 0.89 | (c)
79626.326 | 4.641 | 4.63 | -6.539 | -6.55 | -1750 | -1543 | -1567 | 480 | 4630 | 7362 |  | CORR | GENE | 08:02 | 08:36 | 08:32 | 113 | 366 | 11 | EXT |  | 0.89 | (c)
79626.885 | 5.2 | 5.189 | -5.98 | -5.991 | -1688 | -1444 | -1544 | 543 | 5189 | 7362 |  | CORR | GENE | 08:12 | 08:52 | 08:36 | 63 | 287 | 10 | EXT |  | 0.89 | (c)
79628.556 | 6.871 | 6.854 | -4.309 | -4.326 | -1376 | -1332 | -1309 | 854 | 4295 | 7362 |  | CORR | CIGR | 09:03 | 09:10 | 09:13 | 31 | 134 | 13 | EXT |  | 0.89 | (c)
79628.704 | 7.019 | 6.996 | -4.161 | -4.184 | -1648 | -1395 | -1438 | 582 | 4080 | 7362 |  | CORR | GENE | 08:19 | 08:60 | 08:53 | 104 | 420 | 11 | EXT |  | 0.89 | (c)
79629.485 | 7.8 | 7.779 | -3.38 | -3.401 | -1731 | -1591 | -1647 | 499 | 3369 | 7362 |  | CORR | CIGR | 08:05 | 08:28 | 08:19 | 32 | 169 | 12 | EXT |  | 0.89 | (c)
79629.899 | 8.214 | 8.19 | -2.966 | -2.99 | -1793 | -1725 | -1722 | 437 | 2966 | 7362 |  | CORR | CIGR | 07:55 | 08:06 | 08:07 | 24 | 143 | 11 | EXT |  | 0.89 | (c)
79630.407 | 8.722 | 8.695 | -2.458 | -2.485 | -1596 | -1459 | -1499 | 634 | 2452 | 7362 |  | CORR | CIGR | 08:27 | 08:49 | 08:43 | 33 | 195 | 14 | EXT |  | 0.89 | (c)
79630.614 | 8.929 | 8.908 | -2.251 | -2.272 | -1664 | -1597 | -1589 | 567 | 2231 | 7362 |  | CORR | CIGR | 08:16 | 08:27 | 08:28 | 41 | 150 | 11 | EXT |  | 0.89 | (c)
79631.399 | 9.714 | 9.675 | -1.466 | -1.505 | 1416 | 1569 | 1626 | 395 | 1355 | 7362 |  | CORR | GENE | 04:33 | 04:58 | 05:07 | 150 | 420 | 12 | EXT |  | 0.9 | (c)
79631.75 | 10.065 | 10.034 | -1.115 | -1.146 | 1789 | 1883 | 1888 | 244 | 1110 | 7362 |  | CORR | CIGR | 05:33 | 05:49 | 05:49 | 36 | 198 | 10 | EXT |  | 0.89 | (c)
79632.349 | 10.664 | 10.596 | -0.516 | -0.584 | 1607 | 1775 | 1843 | 151 | 496 | 7362 |  | CORR | GENE | 05:04 | 05:31 | 05:42 | 88 | 472 | 14 | EXT |  | 0.89 | (c)
79632.508 | 10.823 | 10.784 | -0.357 | -0.396 | 1675 | 1895 | 1880 | 146 | 339 | 7362 |  | CORR | GENE | 05:15 | 05:51 | 05:48 | 57 | 409 | 13 | EXT |  | 0.89 | (c)
79632.865 | 0 | -0.016 | -11.08 | -11.096 | 584 | 1488 | 1806 | 0 |  | 7363 | Нарушение формы кольцевого шва | GWAN |  | 03:16 | 05:41 | 06:33 | 0 | 2444 |  | EXT | Нарушение формы кольцевого шва |  | (c)
79633.755 | 0.89 | 0.808 | -10.19 | -10.272 | -2111 | -1726 | -1910 | 120 | 808 | 7363 |  | CORR | GENE | 08:01 | 09:03 | 08:33 | 84 | 401 | 10 | EXT |  | 0.89 | (c)
79634.852 | 1.987 | 1.942 | -9.093 | -9.138 | 597 | 962 | 909 | 597 | 1942 | 7363 |  | CORR | GENE | 03:18 | 04:17 | 04:08 | 110 | 624 | 14 | EXT |  | 0.9 | (c)
79635.118 | 2.253 | 2.224 | -8.827 | -8.856 | 1355 | 1782 | 1671 | 245 | 2224 | 7363 |  | CORR | GENE | 05:20 | 06:29 | 06:11 | 93 | 631 | 11 | EXT |  | 0.89 | (c)
79637.089 | 4.224 | 4.213 | -6.856 | -6.867 | -2100 | -2004 | -2020 | 131 | 4213 | 7363 |  | CORR | CIGR | 08:02 | 08:18 | 08:15 | 38 | 160 | 14 | EXT |  | 0.89 | (c)
79638.032 | 5.167 | 4.962 | -5.913 | -6.118 | -2025 | -1925 | -1955 | 205 | 4930 | 7363 |  | CORR | GENE | 08:14 | 08:31 | 08:26 | 1188 | 140 | 11 | EXT |  | 0.97 | (c)
79639.537 | 6.672 | 6.455 | -4.408 | -4.625 | 685 | 937 | 936 | 685 | 4352 | 7363 |  | ARTD | GENE | 03:32 | 04:13 | 04:12 | 273 | 503 |  | EXT | Вышлифовка глубиной 23%. |  | (c)
79640.744 | 7.879 | 7.858 | -3.201 | -3.222 | 2127 | 2163 | 2206 | 0 | 3187 | 7363 |  | CORR | CIGR | 07:25 | 07:30 | 07:37 | 35 | 158 | 14 | EXT |  | 0.89 | (c)
79640.788 | 7.923 | 7.847 | -3.157 | -3.233 | 1997 | 2023 | 2022 | 183 | 3015 | 7363 |  | CORR | AXGR | 07:04 | 07:08 | 07:08 | 218 | 51 | 12 | EXT |  | 0.91 | (c)
79641.006 | 8.141 | 8.128 | -2.939 | -2.952 | 2114 | -2228 | 2182 | 0 | 2922 | 7363 |  | CORR | CIGR | 07:23 | 07:42 | 07:34 | 30 | 136 | 10 | EXT |  | 0.89 | (c)
79641.089 | 8.224 | 8.217 | -2.856 | -2.863 | 2118 | 2160 | 2189 | 0 | 2828 | 7363 |  | CORR | CIGR | 07:23 | 07:30 | 07:35 | 35 | 141 | 10 | EXT |  | 0.89 | (c)
79641.97 | 9.105 | 9.066 | -1.975 | -2.014 | 631 | 746 | 773 | 631 | 1945 | 7363 |  | CORR | GENE | 03:23 | 03:42 | 03:46 | 69 | 284 | 11 | EXT |  | 0.89 | (c)
79642.946 | 10.081 | 9.996 | -0.999 | -1.084 | 658 | 909 | 888 | 658 | 959 | 7363 |  | CORR | GENE | 03:27 | 04:08 | 04:05 | 125 | 461 | 13 | EXT |  | 0.9 | (c)
79643.013 | 10.148 | 10.1 | -0.932 | -0.98 | 2085 | 2151 | 2190 | 0 | 926 | 7363 |  | CORR | CIGR | 07:18 | 07:28 | 07:35 | 54 | 209 | 11 | EXT |  | 0.89 | (c)
79643.219 | 10.354 | 10.311 | -0.726 | -0.769 | 620 | 740 | 773 | 620 | 693 | 7363 |  | CORR | GENE | 03:21 | 03:41 | 03:46 | 76 | 307 | 12 | EXT |  | 0.89 | (c)
79643.773 | 10.908 | 10.865 | -0.172 | -0.215 | -2222 | -2047 | -2065 | 8 | 94 | 7363 |  | CORR | GENE | 07:43 | 08:11 | 08:08 | 121 | 316 | 10 | EXT |  | 0.89 | (c)
79643.873 | 11.008 | 11.008 | -0.072 | -0.072 | 2069 | 2143 | 2175 | 0 | 20 | 7363 |  | CORR | CIGR | 07:15 | 07:27 | 07:32 | 52 | 211 | 13 | EXT |  | 0.89 | (c)
79643.965 | 0.02 | 0.017 | -11.13 | -11.133 | -1586 | -1534 | -1453 | 645 | 17 | 7364 |  | CORR | CIGR | 07:21 | 07:29 | 07:42 | 25 | 266 | 13 | EXT |  | 0.89 | (c)
79644.165 | 0.22 | 0.15 | -10.93 | -11 | -1525 | -1441 | -1397 | 706 | 150 | 7364 |  | CORR | GENE | 07:31 | 07:44 | 07:51 | 120 | 255 | 14 | EXT |  | 0.9 | (c)
79644.347 | 0.402 | 0.101 | -10.748 | -11.049 | -1679 | -1647 | -1604 | 552 | 101 | 7364 |  | CORR | GENE | 07:06 | 07:11 | 07:18 | 1132 | 150 | 12 | EXT |  | 0.98 | (c)
79644.648 | 0.703 | 0.685 | -10.447 | -10.465 | -1462 | -1283 | -1335 | 769 | 685 | 7364 |  | CORR | GENE | 07:41 | 08:10 | 08:01 | 69 | 254 | 10 | EXT |  | 0.89 | (c)
79645.64 | 1.695 | 1.543 | -9.455 | -9.607 | 1309 | 1360 | 1373 | 793 | 1543 | 7364 |  | CORR | GENE | 03:08 | 03:16 | 03:18 | 351 | 128 | 10 | EXT |  | 0.92 | (c)
79647.763 | 3.818 | 3.622 | -7.332 | -7.528 | 1394 | 1434 | 1440 | 745 | 3622 | 7364 |  | CORR | GENE | 03:22 | 03:28 | 03:29 | 349 | 92 | 15 | EXT |  | 0.94 | (c)
79649.325 | 5.38 | 5.243 | -5.77 | -5.907 | 1456 | 1487 | 1479 | 729 | 5243 | 7364 |  | CORR | AXGR | 03:32 | 03:37 | 03:35 | 179 | 46 | 13 | EXT |  | 0.91 | (c)
79651.811 | 7.866 | 7.833 | -3.284 | -3.317 | 1427 | 1557 | 1598 | 461 | 3250 | 7364 |  | CORR | GENE | 03:27 | 03:48 | 03:55 | 67 | 342 | 14 | EXT |  | 0.89 | (c)
79651.947 | 8.002 | 7.965 | -3.148 | -3.185 | 1468 | 1774 | 1728 | 243 | 3083 | 7364 |  | CORR | GENE | 03:34 | 04:23 | 04:16 | 102 | 519 | 12 | EXT |  | 0.89 | (c)
79652.348 | 8.403 | 8.367 | -2.747 | -2.783 | 1144 | 1330 | 1310 | 755 | 2716 | 7364 |  | CORR | GENE | 02:41 | 03:11 | 03:08 | 67 | 331 | 15 | EXT |  | 0.89 | (c)
79652.756 | 8.811 | 8.734 | -2.339 | -2.416 | 1157 | 1326 | 1401 | 585 | 2311 | 7364 |  | CORR | GENE | 02:43 | 03:11 | 03:23 | 105 | 489 | 11 | EXT |  | 0.89 | (c)
79653.306 | 9.361 | 9.306 | -1.789 | -1.844 | 1373 | 1528 | 1552 | 499 | 1749 | 7364 |  | CORR | GENE | 03:18 | 03:43 | 03:47 | 95 | 358 | 11 | EXT |  | 0.89 | (c)
79653.552 | 9.607 | 9.584 | -1.543 | -1.566 | 1494 | 1640 | 1635 | 455 | 1498 | 7364 |  | CORR | GENE | 03:38 | 04:01 | 04:01 | 68 | 281 | 13 | EXT |  | 0.89 | (c)
79653.687 | 9.742 | 9.726 | -1.408 | -1.424 | 1740 | 1841 | 1823 | 325 | 1383 | 7364 |  | CORR | CIGR | 04:18 | 04:34 | 04:31 | 41 | 165 | 13 | EXT |  | 0.89 | (c)
79653.743 | 9.798 | 9.781 | -1.352 | -1.369 | 1402 | 1529 | 1526 | 581 | 1340 | 7364 |  | CORR | CIGR | 03:23 | 03:43 | 03:43 | 29 | 247 | 10 | EXT |  | 0.89 | (c)
79658.957 | 3.862 | 3.847 | -7.518 | -7.533 | 980 | 1072 | 1073 | 980 | 3847 | 7365 |  | CORR | CIGR | 03:27 | 03:42 | 03:42 | 37 | 186 | 13 | EXT |  | 0.89 | (c)
79659.281 | 4.186 | 4.177 | -7.194 | -7.203 | -1550 | -1491 | -1495 | 680 | 4177 | 7365 |  | CORR | CIGR | 08:39 | 08:48 | 08:48 | 25 | 111 | 12 | EXT |  | 0.89 | (c)
79662.83 | 7.735 | 7.715 | -3.645 | -3.665 | -1287 | -1137 | -1151 | 943 | 3608 | 7365 |  | CORR | GENE | 09:21 | 09:46 | 09:43 | 57 | 273 | 10 | EXT |  | 0.89 | (c)
79663.994 | 8.899 | 8.809 | -2.481 | -2.571 | 712 | 814 | 1046 | 712 | 2448 | 7365 |  | CORR | GENE | 02:44 | 03:00 | 03:38 | 123 | 668 | 13 | EXT |  | 0.9 | (c)
79664.575 | 9.48 | 9.462 | -1.9 | -1.918 | 774 | 982 | 943 | 774 | 1870 | 7365 |  | CORR | CIGR | 02:54 | 03:28 | 03:21 | 48 | 338 | 11 | EXT |  | 0.89 | (c)
79664.578 | 9.483 | 9.457 | -1.897 | -1.923 | 2030 | -2056 | -2162 | 0 | 1850 | 7365 |  | CORR | GENE | 06:17 | 07:17 | 07:00 | 73 | 538 | 10 | EXT |  | 0.89 | (c)
79666.319 | 11.224 | 11.202 | -0.156 | -0.178 | 858 | 967 | 1020 | 858 | 65 | 7365 |  | CORR | GENE | 03:08 | 03:25 | 03:34 | 113 | 322 | 10 | EXT |  | 0.89 | (c)
79666.475 | 0 | -0.029 | -10.8 | -10.829 | -1887 | -1275 | -1472 | 344 |  | 7366 | Нарушение формы кольцевого шва | GWAN |  | 04:38 | 06:17 | 05:45 | 0 | 829 |  | EXT | Нарушение формы кольцевого шва |  | (c)
79666.475 | 0 | -0.047 | -10.8 | -10.847 | -353 | 270 | 58 | 0 |  | 7366 | Нарушение формы кольцевого шва | GWAN |  | 08:46 | 10:26 | 09:52 | 0 | 823 |  | EXT | Нарушение формы кольцевого шва |  | (c)
79668.744 | 2.269 | 2.096 | -8.531 | -8.704 | 35 | 63 | 69 | 35 | 2096 | 7366 |  | CORR | GENE | 09:48 | 09:53 | 09:54 | 305 | 69 | 10 | EXT |  | 0.92 | (c)
79668.777 | 2.302 | 2.258 | -8.498 | -8.542 | -32 | 7 | -7 | 0 | 2258 | 7366 |  | LWAN | AXGR | 09:38 | 09:44 | 09:42 | 156 | 51 |  | EXT | Эквивалент потери металла 10%. |  | (c)
79668.813 | 2.338 | 2.298 | -8.462 | -8.502 | -409 | -306 | -282 | 155 | 2298 | 7366 |  | CORR | GENE | 08:37 | 08:53 | 08:57 | 57 | 254 | 12 | EXT |  | 0.89 | (c)
79668.901 | 2.426 | 2.372 | -8.374 | -8.428 | -1069 | -731 | -805 | 542 | 2372 | 7366 |  | CORR | GENE | 06:50 | 07:45 | 07:33 | 100 | 527 | 11 | EXT |  | 0.89 | (c)
79669.025 | 2.55 | 2.435 | -8.25 | -8.365 | -531 | -494 | -273 | 15 | 2435 | 7366 |  | CORR | GENE | 08:17 | 08:23 | 08:59 | 135 | 516 | 14 | EXT |  | 0.9 | (c)
79669.622 | 3.147 | 3.125 | -7.653 | -7.675 | 2108 | -2193 | 2216 | 0 | 3125 | 7366 |  | CORR | CIGR | 03:23 | 03:49 | 03:40 | 53 | 216 | 14 | EXT |  | 0.89 | (c)
79670.529 | 4.054 | 4.008 | -6.746 | -6.792 | 1980 | 2187 | 2151 | 0 | 4008 | 7366 |  | CORR | GENE | 03:02 | 03:36 | 03:30 | 72 | 341 | 10 | EXT |  | 0.89 | (c)
79670.751 | 4.276 | 4.234 | -6.524 | -6.566 | 1851 | 2100 | 2115 | 0 | 4234 | 7366 |  | CORR | GENE | 02:41 | 03:22 | 03:24 | 103 | 527 | 10 | EXT |  | 0.89 | (c)
79670.984 | 4.509 | 4.467 | -6.291 | -6.333 | -1973 | -1723 | -1731 | 257 | 4467 | 7366 |  | CORR | GENE | 04:24 | 05:05 | 05:03 | 94 | 486 | 13 | EXT |  | 0.89 | (c)
79671.02 | 4.545 | 4.515 | -6.255 | -6.285 | 171 | 233 | 266 | 171 | 4515 | 7366 |  | CORR | CIGR | 10:10 | 10:20 | 10:26 | 37 | 189 | 15 | EXT |  | 0.89 | (c)
79671.729 | 5.254 | 5.04 | -5.546 | -5.76 | -2199 | -1947 | -1823 | 32 | 5040 | 7366 |  | CORR | GENE | 03:48 | 04:28 | 04:48 | 296 | 751 | 15 | EXT |  | 0.93 | (c)
79674.624 | 8.149 | 5.415 | -2.651 | -5.385 | 1699 | -2182 | 2208 | 0 | 1981 | 7366 |  | ARTD | GENE | 02:17 | 03:51 | 03:39 | 3404 | 1019 |  | EXT | Наплавка/вышлифовка 17%. |  | (c)
79677.125 | 10.65 | 10.629 | -0.15 | -0.171 | 1784 | 2133 | 2001 | 12 | 115 | 7366 |  | CORR | CIGR | 02:31 | 03:27 | 03:06 | 56 | 434 | 10 | EXT |  | 0.89 | (c)
79677.611 | 0.336 | 0.323 | -9.754 | -9.767 | 1363 | 1406 | 1412 | 769 | 323 | 7367 |  | CORR | CIGR | 03:40 | 03:47 | 03:48 | 21 | 99 | 12 | EXT |  | 0.89 | (c)
79684.042 | 6.767 | 6.76 | -3.323 | -3.33 | 1350 | 1412 | 1408 | 764 | 3309 | 7367 |  | CORR | CIGR | 03:38 | 03:48 | 03:47 | 21 | 117 | 10 | EXT |  | 0.89 | (c)
79684.882 | 7.607 | 7.509 | -2.483 | -2.581 | 1281 | 1329 | 1313 | 886 | 2244 | 7367 |  | CORR | GENE | 03:27 | 03:35 | 03:32 | 337 | 64 | 11 | EXT |  | 0.92 | (c)
79685.272 | 7.997 | 7.981 | -2.093 | -2.109 | 1211 | 1279 | 1286 | 870 | 2084 | 7367 |  | CORR | CIGR | 03:16 | 03:27 | 03:28 | 25 | 150 | 13 | EXT |  | 0.89 | (c)
79685.637 | 8.362 | 8.258 | -1.728 | -1.832 | 1307 | 1336 | 1330 | 878 | 1639 | 7367 |  | CORR | AXGR | 03:31 | 03:36 | 03:35 | 193 | 45 | 15 | EXT |  | 0.91 | (c)
79685.718 | 8.443 | 8.435 | -1.647 | -1.655 | 757 | 918 | 913 | 757 | 1624 | 7367 |  | CORR | CIGR | 02:02 | 02:28 | 02:28 | 31 | 313 | 11 | EXT |  | 0.89 | (c)
79685.806 | 8.531 | 8.515 | -1.559 | -1.575 | 1211 | 1326 | 1309 | 824 | 1531 | 7367 |  | CORR | CIGR | 03:16 | 03:34 | 03:31 | 44 | 195 | 13 | EXT |  | 0.89 | (c)
79686.048 | 8.773 | 8.749 | -1.317 | -1.341 | 1317 | 1395 | 1395 | 758 | 1296 | 7367 |  | CORR | CIGR | 03:33 | 03:45 | 03:45 | 45 | 156 | 14 | EXT |  | 0.89 | (c)
79686.888 | 9.613 | 9.584 | -0.477 | -0.506 | 1028 | 1165 | 1181 | 897 | 449 | 7367 |  | CORR | GENE | 02:46 | 03:08 | 03:11 | 57 | 306 | 12 | EXT |  | 0.89 | (c)
79687.159 | 9.884 | 9.253 | -0.206 | -0.837 | 1168 | 1225 | 1217 | 964 | 89 | 7367 |  | CORR | GENE | 03:09 | 03:18 | 03:17 | 748 | 99 | 11 | EXT |  | 0.96 | (c)
79687.337 | 10.062 | 9.936 | -0.028 | -0.154 | 1285 | 1300 | 1306 | 905 | 8 | 7367 |  | CORR | AXGR | 03:28 | 03:30 | 03:31 | 146 | 41 | 11 | EXT |  | 0.9 | (c)
79687.451 | 0.086 | 0.066 | -11.184 | -11.204 | 243 | 470 | 370 | 243 | 66 | 7368 |  | CORR | GENE | 02:48 | 03:25 | 03:09 | 768 | 253 | 13 | EXT |  | 0.97 | (c)
79687.566 | 0.201 | 0.124 | -11.069 | -11.146 | 533 | 537 | 631 | 533 | 124 | 7368 |  | CORR | GENE | 03:35 | 03:36 | 03:51 | 92 | 197 | 11 | EXT |  | 0.89 | (c)
79687.956 | 0.591 | 0.571 | -10.679 | -10.699 | 1124 | 1223 | 1188 | 980 | 571 | 7368 |  | CORR | CIGR | 05:11 | 05:26 | 05:21 | 39 | 127 | 11 | EXT |  | 0.89 | (c)
79688.843 | 1.478 | 0.971 | -9.792 | -10.299 | 259 | 319 | 326 | 259 | 971 | 7368 |  | CORR | GENE | 02:51 | 03:01 | 03:02 | 686 | 135 | 11 | EXT |  | 0.95 | (c)
79689.627 | 2.262 | 2.234 | -9.008 | -9.036 | 622 | 709 | 847 | 622 | 2234 | 7368 |  | CORR | CIGR | 03:50 | 04:03 | 04:26 | 39 | 450 | 10 | EXT |  | 0.89 | (c)
79689.761 | 2.396 | 1.865 | -8.874 | -9.405 | 403 | 443 | 477 | 403 | 1865 | 7368 |  | CORR | GENE | 03:14 | 03:21 | 03:26 | 644 | 148 | 11 | EXT |  | 0.95 | (c)
79690.9 | 3.535 | 3.518 | -7.735 | -7.752 | 429 | 494 | 510 | 429 | 3518 | 7368 |  | CORR | CIGR | 03:18 | 03:29 | 03:31 | 41 | 162 | 12 | EXT |  | 0.89 | (c)
79691.825 | 4.46 | 4.425 | -6.81 | -6.845 | 2067 | 2116 | 2187 | 0 | 4425 | 7368 |  | CORR | CIGR | 07:43 | 07:51 | 08:02 | 48 | 240 | 13 | EXT |  | 0.89 | (c)
79692.935 | 5.57 | 5.495 | -5.7 | -5.775 | 279 | 286 | 298 | 279 | 5495 | 7368 |  | CORR | AXGR | 02:54 | 02:55 | 02:57 | 136 | 38 | 15 | EXT |  | 0.9 | (c)
79693.752 | 6.387 | 6.378 | -4.883 | -4.892 | 217 | 314 | 300 | 217 | 4858 | 7368 |  | CORR | CIGR | 02:44 | 02:60 | 02:57 | 34 | 165 | 15 | EXT |  | 0.89 | (c)
79694.853 | 7.488 | 7.48 | -3.782 | -3.79 | -1463 | -1345 | -1382 | 768 | 3758 | 7368 |  | CORR | CIGR | 10:13 | 10:32 | 10:26 | 32 | 162 | 12 | EXT |  | 0.89 | (c)
79695.334 | 7.969 | 7.955 | -3.301 | -3.315 | 295 | 459 | 438 | 295 | 3271 | 7368 |  | CORR | CIGR | 02:57 | 03:23 | 03:20 | 44 | 286 | 12 | EXT |  | 0.89 | (c)
79696.871 | 9.506 | 9.488 | -1.764 | -1.782 | 762 | 864 | 838 | 762 | 1742 | 7368 |  | CORR | CIGR | 04:12 | 04:29 | 04:24 | 40 | 152 | 11 | EXT |  | 0.89 | (c)
79697.561 | 10.196 | 10.174 | -1.074 | -1.096 | 50 | 153 | 154 | 50 | 1046 | 7368 |  | CORR | CIGR | 02:17 | 02:34 | 02:34 | 50 | 208 | 13 | EXT |  | 0.89 | (c)
79697.974 | 10.609 | 10.571 | -0.661 | -0.699 | 483 | 637 | 677 | 483 | 639 | 7368 |  | CORR | GENE | 03:27 | 03:52 | 03:58 | 60 | 387 | 10 | EXT |  | 0.89 | (c)
79698.474 | 11.109 | 11.082 | -0.161 | -0.188 | 645 | 847 | 827 | 645 | 134 | 7368 |  | CORR | CIGR | 03:53 | 04:26 | 04:23 | 54 | 363 | 12 | EXT |  | 0.89 | (c)
79698.51 | 11.145 | 10.758 | -0.125 | -0.512 | 503 | 558 | 542 | 503 | 92 | 7368 |  | CORR | GENE | 03:30 | 03:39 | 03:37 | 420 | 77 | 13 | EXT |  | 0.94 | (c)
79698.884 | 0.249 | 0.018 | -10.881 | -11.112 | -324 | -174 | -182 | 41 | 18 | 7369 |  | CORR | GENE | 03:13 | 03:38 | 03:36 | 525 | 284 | 12 | EXT |  | 0.95 | (c)
79701.231 | 2.596 | 2.575 | -8.534 | -8.555 | -517 | -265 | -316 | 115 | 2575 | 7369 |  | CORR | GENE | 02:42 | 03:23 | 03:15 | 75 | 402 | 10 | EXT |  | 0.89 | (c)
79702.188 | 3.553 | 3.491 | -7.577 | -7.639 | -522 | -460 | -333 | 144 | 3491 | 7369 |  | CORR | GENE | 02:42 | 02:52 | 03:12 | 84 | 378 | 15 | EXT |  | 0.89 | (c)
79702.646 | 4.011 | 3.702 | -7.119 | -7.428 | -207 | -120 | -148 | 90 | 3702 | 7369 |  | CORR | GENE | 03:32 | 03:46 | 03:42 | 619 | 117 | 10 | EXT |  | 0.94 | (c)
79702.969 | 4.334 | 4.324 | -6.796 | -6.806 | -453 | -312 | -357 | 262 | 4324 | 7369 |  | CORR | CIGR | 02:53 | 03:15 | 03:08 | 26 | 191 | 11 | EXT |  | 0.89 | (c)
79703.284 | 4.649 | 4.213 | -6.481 | -6.917 | -46 | 5 | 25 | 0 | 4213 | 7369 |  | CORR | GENE | 03:58 | 04:07 | 04:10 | 995 | 143 | 13 | EXT |  | 0.98 | (c)
79703.313 | 4.678 | 4.585 | -6.452 | -6.545 | -201 | -189 | -138 | 75 | 4585 | 7369 |  | CORR | GENE | 03:33 | 03:35 | 03:44 | 1012 | 126 | 12 | EXT |  | 0.98 | (c)
79704.038 | 5.403 | 5.368 | -5.727 | -5.762 | -463 | -338 | -351 | 240 | 5368 | 7369 |  | CORR | GENE | 02:51 | 03:11 | 03:09 | 68 | 223 | 12 | EXT |  | 0.89 | (c)
79704.51 | 5.875 | 5.86 | -5.255 | -5.27 | -332 | -164 | -221 | 111 | 5221 | 7369 |  | CORR | CIGR | 03:12 | 03:39 | 03:30 | 49 | 221 | 14 | EXT |  | 0.89 | (c)
79716.128 | 6.363 | 6.309 | -5.007 | -5.061 | 298 | 845 | 660 | 298 | 4885 | 7370 |  | CORR | GENE | 02:10 | 03:38 | 03:09 | 176 | 724 | 12 | EXT |  | 0.91 | (c)
79716.129 | 6.364 | 6.275 | -5.006 | -5.095 | -2018 | -1842 | -1654 | 1291 | 4971 | 7370 |  | CORR | GENE | 07:56 | 08:25 | 08:55 | 124 | 727 | 13 | EXT |  | 0.9 | (c)
79716.166 | 6.401 | 6.368 | -4.969 | -5.002 | 1079 | 2048 | 1757 | 1079 | 4887 | 7370 |  | CORR | GENE | 04:16 | 06:53 | 06:06 | 115 | 1354 | 12 | EXT |  | 0.9 | (c)
79716.524 | 6.759 | 6.735 | -4.611 | -4.635 | -2035 | -1984 | -1950 | 1866 | 4593 | 7370 |  | CORR | CIGR | 07:54 | 08:02 | 08:07 | 42 | 170 | 10 | EXT |  | 0.89 | (c)
79717.047 | 7.282 | 7.257 | -4.088 | -4.113 | 430 | 580 | 565 | 430 | 4050 | 7370 |  | CORR | GENE | 02:31 | 02:56 | 02:53 | 63 | 270 | 10 | EXT |  | 0.89 | (c)
79718.807 | 9.042 | 9.012 | -2.328 | -2.358 | 174 | 689 | 526 | 174 | 2159 | 7370 |  | CORR | GENE | 01:50 | 03:13 | 02:47 | 199 | 703 | 11 | EXT |  | 0.91 | (c)
79734.721 | 2.116 | 2.08 | -9.324 | -9.36 | 1805 | 1866 | 1916 | 203 | 2080 | 7372 |  | CORR | CIGR | 03:06 | 03:16 | 03:24 | 36 | 223 | 12 | EXT |  | 0.89 | (c)
79736.281 | 3.676 | 3.661 | -7.764 | -7.779 | -270 | -110 | -131 | 0 | 3661 | 7372 |  | CORR | CIGR | 09:31 | 09:57 | 09:53 | 45 | 277 | 11 | EXT |  | 0.89 | (c)
79736.891 | 4.286 | 4.267 | -7.154 | -7.173 | 1724 | 1830 | 1824 | 307 | 4267 | 7372 |  | CORR | CIGR | 02:53 | 03:10 | 03:09 | 19 | 200 | 13 | EXT |  | 0.89 | (c)
79738.884 | 6.279 | 6.232 | -5.161 | -5.208 | 1153 | 1295 | 1276 | 831 | 5104 | 7372 |  | CORR | GENE | 01:21 | 01:44 | 01:41 | 104 | 247 | 11 | EXT |  | 0.89 | (c)
79744.084 | 0.039 | 0.039 | -11.061 | -11.061 | -958 | -955 | -923 | 889 | 39 | 7373 |  | CORR | GENE | 08:33 | 08:33 | 08:38 | 469 | 69 | 12 | EXT |  | 0.94 | (c)
79744.281 | 0.236 | 0.176 | -10.864 | -10.924 | 1334 | 1615 | 1573 | 417 | 176 | 7373 |  | CORR | GENE | 02:43 | 03:28 | 03:21 | 95 | 480 | 11 | EXT |  | 0.89 | (c)
79744.747 | 0.702 | 0.67 | -10.398 | -10.43 | -896 | -803 | -765 | 633 | 670 | 7373 |  | CORR | GENE | 08:43 | 08:58 | 09:04 | 73 | 263 | 14 | EXT |  | 0.89 | (c)
79745.285 | 1.24 | 1.204 | -9.86 | -9.896 | 1540 | 1703 | 1726 | 318 | 1204 | 7373 |  | CORR | CIGR | 03:16 | 03:42 | 03:46 | 53 | 372 | 11 | EXT |  | 0.89 | (c)
79745.715 | 1.67 | 1.648 | -9.43 | -9.452 | 1337 | 1513 | 1465 | 638 | 1648 | 7373 |  | CORR | CIGR | 02:43 | 03:12 | 03:04 | 53 | 255 | 14 | EXT |  | 0.89 | (c)
79745.967 | 1.922 | 1.895 | -9.178 | -9.205 | 1185 | 1291 | 1280 | 855 | 1895 | 7373 |  | CORR | CIGR | 02:19 | 02:36 | 02:34 | 44 | 190 | 11 | EXT |  | 0.89 | (c)
79749.34 | 5.295 | 5.275 | -5.805 | -5.825 | 1233 | 1828 | 1711 | 42 | 5275 | 7373 |  | CORR | GENE | 02:26 | 04:02 | 03:43 | 64 | 955 | 10 | EXT |  | 0.89 | (c)
79750.626 | 6.581 | 6.429 | -4.519 | -4.671 | 1626 | 1635 | 1693 | 470 | 4402 | 7373 |  | CORR | GENE | 03:30 | 03:31 | 03:41 | 269 | 134 | 12 | EXT |  | 0.92 | (c)
79750.773 | 6.728 | 6.703 | -4.372 | -4.397 | 1567 | 1703 | 1658 | 482 | 4372 | 7373 |  | CORR | CIGR | 03:20 | 03:42 | 03:35 | 25 | 181 | 10 | EXT |  | 0.89 | (c)
79750.816 | 6.771 | 6.735 | -4.329 | -4.365 | 2011 | 2209 | 2147 | 0 | 4288 | 7373 |  | CORR | GENE | 04:32 | 05:04 | 04:54 | 77 | 270 | 13 | EXT |  | 0.89 | (c)
79750.873 | 6.828 | 6.799 | -4.272 | -4.301 | 1598 | 1812 | 1765 | 299 | 4252 | 7373 |  | CORR | CIGR | 03:25 | 03:60 | 03:52 | 49 | 333 | 13 | EXT |  | 0.89 | (c)
79751.303 | 7.258 | 7.239 | -3.842 | -3.861 | 1706 | 1716 | 1759 | 418 | 3828 | 7373 |  | CORR | CIGR | 03:43 | 03:44 | 03:51 | 33 | 107 | 15 | EXT |  | 0.89 | (c)
79751.444 | 7.399 | 7.37 | -3.701 | -3.73 | 1266 | 1384 | 1379 | 739 | 3636 | 7373 |  | CORR | GENE | 02:32 | 02:51 | 02:50 | 94 | 225 | 10 | EXT |  | 0.89 | (c)
79751.546 | 7.501 | 7.244 | -3.599 | -3.856 | 1503 | 1604 | 1602 | 528 | 3451 | 7373 |  | CORR | GENE | 03:10 | 03:26 | 03:26 | 405 | 200 | 18 | EXT |  | 0.97 | (c)
79751.608 | 7.563 | 7.563 | -3.537 | -3.537 | 1333 | 1377 | 1356 | 851 | 3359 | 7373 |  | CORR | AXGR | 02:43 | 02:50 | 02:46 | 178 | 46 | 11 | EXT |  | 0.9 | (c)
79752.296 | 8.251 | 8.22 | -2.849 | -2.88 | 1557 | 1797 | 1797 | 194 | 2597 | 7373 |  | CORR | GENE | 03:19 | 03:57 | 03:57 | 283 | 479 | 11 | EXT |  | 0.92 | (c)
79753.343 | 9.298 | 9.228 | -1.802 | -1.872 | 1570 | 1676 | 1797 | 207 | 1797 | 7373 |  | CORR | GENE | 03:21 | 03:38 | 03:57 | 75 | 453 | 13 | EXT |  | 0.89 | (c)
79753.712 | 9.667 | 9.575 | -1.433 | -1.525 | 1916 | 1940 | 1974 | 199 | 1165 | 7373 |  | CORR | GENE | 04:17 | 04:21 | 04:26 | 360 | 115 | 10 | EXT |  | 0.92 | (c)
79754.095 | 10.05 | 10.022 | -1.05 | -1.078 | 1771 | 2073 | 1949 | 103 | 1000 | 7373 |  | CORR | GENE | 03:53 | 04:42 | 04:22 | 78 | 356 | 13 | EXT |  | 0.89 | (c)
79754.99 | 10.945 | 10.908 | -0.155 | -0.192 | 1570 | 1657 | 1717 | 367 | 146 | 7373 |  | CORR | CIGR | 03:21 | 03:35 | 03:44 | 46 | 293 | 14 | EXT |  | 0.89 | (c)
79755.423 | 0.278 | 0.252 | -9.142 | -9.168 | -1429 | -1174 | -1262 | 1094 | 252 | 7374 |  | CORR | CIGR | 08:23 | 09:04 | 08:50 | 47 | 335 | 15 | EXT |  | 0.89 | (c)
79755.434 | 0.289 | 0.115 | -9.131 | -9.305 | 1361 | 1503 | 1467 | 1361 | 115 | 7374 |  | CORR | GENE | 03:53 | 04:16 | 04:10 | 431 | 211 | 12 | EXT |  | 0.94 | (c)
79755.752 | 0.607 | 0.562 | -8.813 | -8.858 | 1385 | 1511 | 1552 | 1385 | 562 | 7374 |  | CORR | GENE | 03:57 | 04:18 | 04:24 | 72 | 335 | 12 | EXT |  | 0.89 | (c)
79756.091 | 0.946 | 0.913 | -8.474 | -8.507 | -1603 | -1460 | -1473 | 1342 | 913 | 7374 |  | CORR | GENE | 07:55 | 08:18 | 08:16 | 60 | 261 | 10 | EXT |  | 0.89 | (c)
79756.137 | 0.992 | 0.908 | -8.428 | -8.512 | 1358 | 1518 | 1459 | 1358 | 908 | 7374 |  | CORR | GENE | 03:53 | 04:19 | 04:09 | 399 | 203 | 10 | EXT |  | 0.93 | (c)
79756.502 | 1.357 | 1.325 | -8.063 | -8.095 | 1297 | 1727 | 1522 | 1297 | 1325 | 7374 |  | CORR | GENE | 03:43 | 04:52 | 04:19 | 134 | 451 | 10 | EXT |  | 0.9 | (c)
79757.395 | 2.25 | 2.206 | -7.17 | -7.214 | 1319 | 1488 | 1468 | 1319 | 2206 | 7374 |  | CORR | GENE | 03:47 | 04:14 | 04:11 | 68 | 298 | 13 | EXT |  | 0.89 | (c)
79758.818 | 3.673 | 3.651 | -5.747 | -5.769 | -1868 | -1773 | -1771 | 1673 | 3651 | 7374 |  | CORR | CIGR | 07:12 | 07:28 | 07:28 | 42 | 195 | 14 | EXT |  | 0.89 | (c)
79758.889 | 3.744 | 3.702 | -5.676 | -5.718 | 663 | 785 | 806 | 663 | 3702 | 7374 |  | CORR | GENE | 02:01 | 02:20 | 02:24 | 112 | 285 | 12 | EXT |  | 0.9 | (c)
79759.862 | 4.717 | 4.662 | -4.703 | -4.758 | 1221 | 1409 | 1439 | 1221 | 4662 | 7374 |  | CORR | GENE | 03:31 | 04:01 | 04:06 | 93 | 437 | 11 | EXT |  | 0.89 | (c)
79761.148 | 6.003 | 5.977 | -3.417 | -3.443 | -1225 | -1114 | -1139 | 1054 | 3402 | 7374 |  | CORR | CIGR | 08:56 | 09:14 | 09:10 | 41 | 171 | 10 | EXT |  | 0.89 | (c)
79763.608 | 8.463 | 8.435 | -0.957 | -0.985 | -1263 | -1151 | -1164 | 1065 | 952 | 7374 |  | CORR | CIGR | 08:50 | 09:08 | 09:06 | 33 | 198 | 13 | EXT |  | 0.89 | (c)
79764.565 | 0 | -0.025 | -11.09 | -11.115 | 1547 | 1660 | 1698 | 381 |  | 7375 | Нарушение формы кольцевого шва | GWAN |  | 03:30 | 03:48 | 03:55 | 0 | 303 |  | EXT | Нарушение формы кольцевого шва |  | (c)
79764.906 | 0.341 | 0.31 | -10.749 | -10.78 | -1207 | -1094 | -1101 | 995 | 310 | 7375 |  | CORR | CIGR | 08:06 | 08:24 | 08:23 | 47 | 212 | 13 | EXT |  | 0.89 | (c)
79765.114 | 0.549 | 0.524 | -10.541 | -10.566 | -1492 | -1390 | -1357 | 738 | 524 | 7375 |  | CORR | CIGR | 07:20 | 07:36 | 07:41 | 56 | 272 | 15 | EXT |  | 0.89 | (c)
79773.692 | 9.127 | 9.047 | -1.963 | -2.043 | 1249 | 1249 | 1269 | 942 | 1891 | 7375 |  | CORR | AXGR | 02:42 | 02:42 | 02:45 | 152 | 39 | 13 | EXT |  | 0.9 | (c)
79775.641 | 11.076 | 11.036 | -0.014 | -0.054 | 1920 | 1924 | 2035 | 81 | 11 | 7375 |  | CORR | CIGR | 04:30 | 04:31 | 04:49 | 43 | 229 | 10 | EXT |  | 0.89 | (c)
79779.302 | 3.647 | 3.445 | -7.783 | -7.985 | 1005 | 1042 | 1048 | 1005 | 3445 | 7376 |  | CORR | GENE | 02:47 | 02:53 | 02:54 | 326 | 86 | 10 | EXT |  | 0.92 | (c)
79779.843 | 4.188 | 4.161 | -7.242 | -7.269 | -1552 | -1403 | -1434 | 679 | 4161 | 7376 |  | CORR | CIGR | 07:55 | 08:19 | 08:14 | 48 | 236 | 10 | EXT |  | 0.89 | (c)
79780.597 | 4.942 | 4.889 | -6.488 | -6.541 | 862 | 1024 | 1098 | 862 | 4889 | 7376 |  | CORR | GENE | 02:24 | 02:51 | 03:02 | 86 | 472 | 14 | EXT |  | 0.89 | (c)
79780.768 | 5.113 | 5.04 | -6.317 | -6.39 | 1036 | 1297 | 1244 | 780 | 5040 | 7376 |  | CORR | GENE | 02:53 | 03:35 | 03:26 | 94 | 414 | 14 | EXT |  | 0.89 | (c)
79782.681 | 7.026 | 6.733 | -4.404 | -4.697 | 1471 | 1505 | 1507 | 688 | 4220 | 7376 |  | ARTD | GENE | 04:03 | 04:08 | 04:08 | 477 | 71 |  | EXT | Вышлифовка глубиной 10%. |  | (c)
79783.243 | 7.588 | 7.476 | -3.842 | -3.954 | 1611 | 1634 | 1634 | 573 | 3714 | 7376 |  | ARTD | AXGR | 04:25 | 04:29 | 04:29 | 240 | 47 |  | EXT | Вышлифовка глубиной 10%. |  | (c)
79783.863 | 8.208 | 8.183 | -3.222 | -3.247 | -1386 | -1291 | -1293 | 845 | 3196 | 7376 |  | CORR | CIGR | 08:22 | 08:37 | 08:37 | 51 | 186 | 12 | EXT |  | 0.89 | (c)
79785.885 | 10.23 | 9.9 | -1.2 | -1.53 | 706 | 719 | 765 | 706 | 1151 | 7376 |  | CORR | GENE | 01:59 | 02:01 | 02:09 | 379 | 118 | 11 | EXT |  | 0.93 | (c)
79786.85 | 11.195 | 10.949 | -0.235 | -0.481 | 1084 | 1189 | 1137 | 1041 | 144 | 7376 |  | CORR | GENE | 03:00 | 03:17 | 03:09 | 337 | 105 | 11 | EXT |  | 0.92 | (c)
79786.983 | 11.328 | 11.282 | -0.102 | -0.148 | -1679 | -1541 | -1549 | 552 | 81 | 7376 |  | CORR | GENE | 07:34 | 07:57 | 07:55 | 67 | 260 | 15 | EXT |  | 0.89 | (c)
79790.609 | 3.524 | 3.502 | -7.276 | -7.298 | -2070 | -1975 | -1999 | 160 | 3502 | 7377 |  | CORR | CIGR | 05:01 | 05:17 | 05:13 | 27 | 143 | 13 | EXT |  | 0.89 | (c)
79794.489 | 7.404 | 7.388 | -3.396 | -3.412 | -1019 | -923 | -951 | 882 | 3389 | 7377 |  | CORR | CIGR | 07:51 | 08:07 | 08:02 | 23 | 137 | 12 | EXT |  | 0.89 | (c)
79794.879 | 7.794 | 7.715 | -3.006 | -3.085 | -924 | -907 | -905 | 886 | 2901 | 7377 |  | CORR | AXGR | 08:06 | 08:09 | 08:10 | 184 | 38 | 11 | EXT |  | 0.9 | (c)
79795.007 | 7.922 | 7.816 | -2.878 | -2.984 | 1958 | 2013 | 2037 | 114 | 2824 | 7377 |  | CORR | GENE | 03:52 | 04:01 | 04:04 | 160 | 158 | 15 | EXT |  | 0.91 | (c)
79797.885 | 0 | -0.026 | -11.24 | -11.266 | 1860 | -2189 | 2164 | 0 |  | 7378 | Нарушение формы кольцевого шва | GWAN |  | 04:39 | 05:46 | 05:28 | 0 | 608 |  | EXT | Нарушение формы кольцевого шва |  | (c)
79801.021 | 3.136 | 2.842 | -8.104 | -8.398 | 2178 | 2199 | 2215 | 0 | 2842 | 7378 |  | LWAN | GENE | 05:31 | 05:34 | 05:37 | 379 | 73 |  | EXT | Эквивалент потери металла 14%. |  | (c)
79808.77 | 10.885 | 10.854 | -0.355 | -0.386 | 1548 | 1733 | 1691 | 396 | 312 | 7378 |  | CORR | GENE | 03:49 | 04:19 | 04:12 | 74 | 287 | 11 | EXT |  | 0.89 | (c)
79811.767 | 2.642 | 2.63 | -8.858 | -8.87 | -2183 | -2094 | -2113 | 48 | 2630 | 7379 |  | CORR | CIGR | 07:27 | 07:42 | 07:38 | 43 | 140 | 12 | EXT |  | 0.89 | (c)
79811.989 | 2.864 | 2.842 | -8.636 | -8.658 | 922 | 1123 | 1038 | 922 | 2842 | 7379 |  | CORR | CIGR | 03:48 | 04:21 | 04:07 | 42 | 233 | 12 | EXT |  | 0.89 | (c)
79812.337 | 3.212 | 3.174 | -8.288 | -8.326 | 1116 | 1134 | 1151 | 1045 | 3174 | 7379 |  | CORR | GENE | 04:20 | 04:23 | 04:25 | 301 | 70 | 15 | EXT |  | 0.93 | (c)
79813.588 | 4.463 | 4.377 | -7.037 | -7.123 | 1125 | 1184 | 1180 | 994 | 4377 | 7379 |  | CORR | GENE | 04:21 | 04:30 | 04:30 | 112 | 111 | 14 | EXT |  | 0.9 | (c)
79825.245 | 4.62 | 4.288 | -6.58 | -6.912 | 1186 | 1368 | 1337 | 742 | 4288 | 7380 |  | ARTD | GENE | 02:46 | 03:15 | 03:10 | 504 | 302 |  | EXT | Наплавка/вышлифовка 10%. |  | (c)
79825.541 | 4.916 | 4.857 | -6.284 | -6.343 | -1841 | -1668 | -1627 | 389 | 4857 | 7380 |  | CORR | GENE | 06:37 | 07:05 | 07:12 | 143 | 429 | 14 | EXT |  | 0.9 | (c)
79826.288 | 5.663 | 5.654 | -5.537 | -5.546 | -1648 | -1538 | -1576 | 583 | 5519 | 7380 |  | CORR | CIGR | 07:08 | 07:26 | 07:20 | 27 | 144 | 12 | EXT |  | 0.89 | (c)
79835.798 | 3.973 | 3.95 | -7.247 | -7.27 | -776 | -643 | -658 | 541 | 3950 | 7381 |  | CORR | CIGR | 09:51 | 10:12 | 10:10 | 46 | 235 | 11 | EXT |  | 0.89 | (c)
79837.997 | 6.172 | 6.146 | -5.048 | -5.074 | 1966 | 2081 | 2099 | 0 | 5030 | 7381 |  | CORR | CIGR | 05:13 | 05:32 | 05:35 | 44 | 266 | 11 | EXT |  | 0.89 | (c)
79839.85 | 8.025 | 8.007 | -3.195 | -3.213 | -1005 | -862 | -896 | 786 | 3164 | 7381 |  | CORR | CIGR | 09:14 | 09:37 | 09:31 | 49 | 218 | 10 | EXT |  | 0.89 | (c)
79840.266 | 8.441 | 8.426 | -2.779 | -2.794 | -1052 | -886 | -923 | 794 | 2740 | 7381 |  | CORR | CIGR | 09:06 | 09:33 | 09:27 | 54 | 258 | 12 | EXT |  | 0.89 | (c)
79840.385 | 8.56 | 8.518 | -2.66 | -2.702 | 583 | 650 | 741 | 583 | 2638 | 7381 |  | CORR | GENE | 01:30 | 01:41 | 01:56 | 64 | 315 | 10 | EXT |  | 0.89 | (c)
79842.738 | 10.913 | 10.886 | -0.307 | -0.334 | 842 | 1050 | 1018 | 842 | 277 | 7381 |  | CORR | GENE | 02:12 | 02:45 | 02:40 | 57 | 351 | 12 | EXT |  | 0.89 | (c)
79846.827 | 3.782 | 3.764 | -7.638 | -7.656 | 2207 | -2181 | -2184 | 0 | 3764 | 7382 |  | CORR | CIGR | 08:02 | 08:14 | 08:14 | 41 | 140 | 10 | EXT |  | 0.89 | (c)
79847.558 | 4.513 | 4.495 | -6.907 | -6.925 | -1841 | -1771 | -1754 | 389 | 4495 | 7382 |  | CORR | CIGR | 09:09 | 09:20 | 09:23 | 30 | 175 | 10 | EXT |  | 0.89 | (c)
79847.633 | 4.588 | 4.577 | -6.832 | -6.843 | -2212 | -2146 | -2149 | 19 | 4577 | 7382 |  | CORR | CIGR | 08:09 | 08:20 | 08:19 | 27 | 125 | 12 | EXT |  | 0.89 | (c)
79848.019 | 4.974 | 4.947 | -6.446 | -6.473 | -2177 | -2046 | -2044 | 53 | 4947 | 7382 |  | CORR | GENE | 08:15 | 08:36 | 08:36 | 59 | 267 | 12 | EXT |  | 0.89 | (c)
79849.229 | 6.184 | 6.124 | -5.236 | -5.296 | -2139 | -2006 | -1919 | 92 | 5206 | 7382 |  | CORR | GENE | 08:21 | 08:42 | 08:57 | 90 | 439 | 11 | EXT |  | 0.89 | (c)
79850.753 | 7.708 | 7.687 | -3.712 | -3.733 | -1895 | -1524 | -1656 | 336 | 3640 | 7382 |  | CORR | GENE | 09:00 | 10:00 | 09:39 | 93 | 477 | 12 | EXT |  | 0.89 | (c)
79854.079 | 11.034 | 11.002 | -0.386 | -0.418 | -2020 | -1951 | -1911 | 211 | 365 | 7382 |  | CORR | CIGR | 08:40 | 08:51 | 08:58 | 53 | 219 | 10 | EXT |  | 0.89 | (c)
79854.744 | 0.279 | 0.252 | -10.661 | -10.688 | 833 | 884 | 913 | 833 | 252 | 7383 |  | CORR | CIGR | 04:37 | 04:45 | 04:50 | 47 | 162 | 14 | EXT |  | 0.89 | (c)
79869.049 | 3.644 | 3.612 | -7.756 | -7.788 | 835 | 1029 | 987 | 835 | 3612 | 7384 |  | CORR | GENE | 08:17 | 08:48 | 08:41 | 66 | 304 | 10 | EXT |  | 0.89 | (c)
79869.42 | 4.015 | 3.992 | -7.385 | -7.408 | -1179 | -1097 | -1112 | 1046 | 3992 | 7384 |  | CORR | CIGR | 02:52 | 03:05 | 03:02 | 41 | 133 | 14 | EXT |  | 0.89 | (c)
79870.601 | 5.196 | 4.955 | -6.204 | -6.445 | -1246 | -1245 | -1226 | 1207 | 4955 | 7384 |  | CORR | AXGR | 02:41 | 02:41 | 02:44 | 428 | 39 | 11 | EXT |  | 0.94 | (c)
79879.395 | 2.59 | 2.564 | -8.83 | -8.856 | -1190 | -1086 | -1075 | 961 | 2564 | 7385 |  | CORR | CIGR | 08:51 | 09:08 | 09:10 | 52 | 229 | 13 | EXT |  | 0.89 | (c)
79880.183 | 3.378 | 3.36 | -8.042 | -8.06 | -1194 | -1043 | -1078 | 962 | 3360 | 7385 |  | CORR | CIGR | 08:50 | 09:15 | 09:09 | 50 | 232 | 11 | EXT |  | 0.89 | (c)
79880.997 | 4.192 | 4.179 | -7.228 | -7.241 | -1138 | -1070 | -1067 | 996 | 4179 | 7385 |  | CORR | CIGR | 08:59 | 09:10 | 09:11 | 28 | 143 | 14 | EXT |  | 0.89 | (c)
79887.574 | 10.769 | 10.753 | -0.651 | -0.667 | -1846 | -1767 | -1793 | 1741 | 647 | 7385 |  | CORR | CIGR | 07:05 | 07:18 | 07:14 | 20 | 105 | 12 | EXT |  | 0.89 | (c)
79887.745 | 10.94 | 10.926 | -0.48 | -0.494 | -1728 | -1602 | -1623 | 1519 | 445 | 7385 |  | CORR | CIGR | 07:24 | 07:45 | 07:41 | 49 | 209 | 12 | EXT |  | 0.89 | (c)
79888.154 | 11.349 | 11.295 | -0.071 | -0.125 | 1432 | 1446 | 1444 | 1432 | 12 | 7385 |  | CORR | AXGR | 03:54 | 03:57 | 03:56 | 113 | 25 | 15 | EXT |  | 0.9 | (c)
79888.207 | 11.402 | 11.346 | -0.018 | -0.074 | 1521 | 1523 | 1531 | 1521 | 6 | 7385 |  | CORR | AXGR | 04:09 | 04:09 | 04:10 | 68 | 20 | 12 | EXT |  | 0.89 | (c)
79888.235 | 0.01 | 0.01 | -10.89 | -10.89 | -27 | 91 | 139 | 0 | 10 | 7386 |  | CORR | CIGR | 02:13 | 02:32 | 02:40 | 46 | 331 | 14 | EXT |  | 0.89 | (c)
79888.251 | 0.026 | 0.017 | -10.874 | -10.883 | 423 | 687 | 566 | 423 | 17 | 7386 |  | CORR | GENE | 03:26 | 04:08 | 03:49 | 83 | 285 | 13 | EXT |  | 0.89 | (c)
79890.454 | 2.229 | 1.947 | -8.671 | -8.953 | 467 | 515 | 536 | 467 | 1947 | 7386 |  | CORR | GENE | 03:33 | 03:40 | 03:44 | 466 | 137 | 12 | EXT |  | 0.94 | (c)
79891.048 | 2.823 | 2.472 | -8.077 | -8.428 | 413 | 466 | 499 | 413 | 2472 | 7386 |  | CORR | GENE | 03:24 | 03:33 | 03:38 | 652 | 171 | 11 | EXT |  | 0.95 | (c)
79892.351 | 4.126 | 3.942 | -6.774 | -6.958 | 487 | 530 | 532 | 487 | 3942 | 7386 |  | CORR | GENE | 03:36 | 03:43 | 03:43 | 674 | 90 | 18 | EXT |  | 1.01 | (b)
79892.662 | 4.437 | 4.414 | -6.463 | -6.486 | 245 | 469 | 365 | 245 | 4414 | 7386 |  | CORR | GENE | 02:57 | 03:33 | 03:16 | 70 | 240 | 10 | EXT |  | 0.89 | (c)
79893.069 | 4.844 | 4.82 | -6.056 | -6.08 | 290 | 524 | 441 | 290 | 4820 | 7386 |  | CORR | GENE | 03:04 | 03:42 | 03:28 | 71 | 302 | 11 | EXT |  | 0.89 | (c)
79898.741 | 10.516 | 10.485 | -0.384 | -0.415 | -2211 | -1939 | -2038 | 1865 | 357 | 7386 |  | CORR | GENE | 08:20 | 09:04 | 08:48 | 58 | 346 | 12 | EXT |  | 0.89 | (c)
79900.393 | 1.268 | 1.199 | -4.432 | -4.501 | 1219 | 1219 | 1230 | 1219 | 1199 | 7387 |  | CORR | AXGR | 04:06 | 04:06 | 04:08 | 213 | 22 | 13 | EXT |  | 0.91 | (c)
79907.863 | 3.038 | 3.018 | -7.832 | -7.852 | 57 | 110 | 131 | 57 | 3018 | 7388 |  | CORR | CIGR | 08:20 | 08:28 | 08:32 | 37 | 150 | 12 | EXT | Аномалия находится на упругопластическом изгибе: R=679 D, максимальное растяжение на 7.7 час. | 0.89 | (c)
79909.025 | 4.2 | 4.176 | -6.67 | -6.694 | 93 | 137 | 176 | 93 | 4176 | 7388 |  | CORR | CIGR | 08:26 | 08:33 | 08:39 | 45 | 165 | 12 | EXT | Аномалия находится на упругопластическом изгибе: R=657 D, максимальное растяжение на 7.7 час. | 0.89 | (c)
79909.98 | 5.155 | 5.093 | -5.715 | -5.777 | 63 | 226 | 219 | 63 | 5093 | 7388 |  | CORR | GENE | 08:21 | 08:47 | 08:46 | 92 | 313 | 14 | EXT | Аномалия находится на упругопластическом изгибе: R=658 D, максимальное растяжение на 7.7 час. | 0.89 | (c)
79910.067 | 5.242 | 4.185 | -5.628 | -6.685 | -32 | -21 | -19 | 7 | 4185 | 7388 |  | CORR | AXGR | 08:05 | 08:07 | 08:08 | 1236 | 25 | 12 | EXT | Аномалия находится на упругопластическом изгибе: R=661 D, максимальное растяжение на 7.7 час. | 0.98 | (c)
79911.751 | 6.926 | 6.901 | -3.944 | -3.969 | 189 | 276 | 300 | 189 | 3919 | 7388 |  | CORR | CIGR | 08:41 | 08:55 | 08:59 | 50 | 222 | 14 | EXT | Аномалия находится на упругопластическом изгибе: R=700 D, максимальное растяжение на 7.6 час. | 0.89 | (c)
79912.266 | 7.441 | 7.425 | -3.429 | -3.445 | -387 | -220 | -264 | 141 | 3391 | 7388 |  | CORR | CIGR | 07:08 | 07:35 | 07:28 | 54 | 246 | 13 | EXT | Аномалия находится на упругопластическом изгибе: R=730 D, максимальное растяжение на 7.5 час. | 0.89 | (c)
79912.97 | 8.145 | 8.115 | -2.725 | -2.755 | 79 | 357 | 280 | 79 | 2690 | 7388 |  | CORR | GENE | 08:23 | 09:08 | 08:56 | 65 | 402 | 12 | EXT | Аномалия находится на упругопластическом изгибе: R=748 D, максимальное растяжение на 7.4 час. | 0.89 | (c)
79913.69 | 8.865 | 8.802 | -2.005 | -2.068 | 23 | 181 | 209 | 23 | 1959 | 7388 |  | CORR | GENE | 08:14 | 08:40 | 08:44 | 109 | 372 | 13 | EXT | Аномалия находится на упругопластическом изгибе: R=774 D, максимальное растяжение на 7.3 час. | 0.9 | (c)
79913.847 | 9.022 | 8.557 | -1.848 | -2.313 | -95 | -58 | -65 | 35 | 1590 | 7388 |  | CORR | GENE | 07:55 | 08:01 | 08:00 | 723 | 60 | 11 | EXT | Аномалия находится на упругопластическом изгибе: R=786 D, максимальное растяжение на 7.3 час. | 0.96 | (c)
79914.704 | 9.879 | 9.862 | -0.991 | -1.008 | 84 | 171 | 167 | 84 | 956 | 7388 |  | CORR | CIGR | 08:24 | 08:38 | 08:38 | 52 | 167 | 13 | EXT | Аномалия находится на упругопластическом изгибе: R=801 D, максимальное растяжение на 7.1 час. | 0.89 | (c)
79914.733 | 9.908 | 9.844 | -0.962 | -1.026 | -362 | -256 | -209 | 56 | 961 | 7388 |  | CORR | GENE | 07:12 | 07:29 | 07:37 | 65 | 305 | 14 | EXT | Аномалия находится на упругопластическом изгибе: R=801 D, максимальное растяжение на 7.1 час. | 0.89 | (c)
79915.096 | 10.271 | 10.251 | -0.599 | -0.619 | -311 | -256 | -244 | 178 | 583 | 7388 |  | CORR | CIGR | 07:21 | 07:29 | 07:31 | 36 | 133 | 15 | EXT | Аномалия находится на упругопластическом изгибе: R=790 D, максимальное растяжение на 6.9 час. | 0.89 | (c)
79917.663 | 1.968 | 1.951 | -9.662 | -9.679 | 1384 | 1550 | 1516 | 1384 | 1951 | 7389 |  | CORR | GENE | 09:24 | 09:51 | 09:46 | 92 | 264 | 13 | EXT | Аномалия находится на упругопластическом изгибе: R=652 D, максимальное растяжение на 6.4 час. | 0.89 | (c)
79918.434 | 2.739 | 2.738 | -8.891 | -8.892 | 105 | 224 | 172 | 105 | 2738 | 7389 |  | CORR | CIGR | 05:58 | 06:17 | 06:09 | 22 | 134 | 13 | EXT | Аномалия находится на упругопластическом изгибе: R=595 D, максимальное растяжение на 6.3 час. | 0.89 | (c)
79922.255 | 6.56 | 6.528 | -5.07 | -5.102 | 1129 | 1366 | 1297 | 1129 | 5019 | 7389 |  | CORR | GENE | 08:43 | 09:21 | 09:10 | 83 | 336 | 10 | EXT | Аномалия находится на упругопластическом изгибе: R=442 D, максимальное растяжение на 6.1 час. | 0.89 | (c)
79922.517 | 6.822 | 6.777 | -4.808 | -4.853 | -132 | 30 | 43 | 0 | 4782 | 7389 |  | CORR | GENE | 05:20 | 05:46 | 05:48 | 71 | 350 | 11 | EXT | Аномалия находится на упругопластическом изгибе: R=437 D, максимальное растяжение на 6.1 час. | 0.89 | (c)
79925.984 | 10.289 | 10.261 | -1.341 | -1.369 | -1285 | -1139 | -1170 | 1054 | 1319 | 7389 |  | CORR | CIGR | 02:13 | 02:37 | 02:32 | 50 | 231 | 11 | EXT | Аномалия находится на упругопластическом изгибе: R=518 D, максимальное растяжение на 6 час. | 0.89 | (c)
79931.64 | 4.315 | 4.017 | -7.225 | -7.523 | 1640 | 1670 | 1683 | 505 | 4017 | 7390 |  | CORR | GENE | 01:53 | 01:58 | 01:60 | 578 | 86 | 15 | EXT |  | 0.97 | (c)
79931.7 | 4.375 | 4.344 | -7.165 | -7.196 | -1230 | -1052 | -1043 | 857 | 4344 | 7390 |  | CORR | GENE | 06:10 | 06:38 | 06:40 | 68 | 373 | 10 | EXT |  | 0.89 | (c)
79934.476 | 7.151 | 6.645 | -4.389 | -4.895 | -302 | -295 | -285 | 269 | 4385 | 7390 |  | CORR | AXGR | 08:39 | 08:40 | 08:42 | 510 | 33 | 10 | EXT |  | 0.94 | (c)
79935.112 | 7.787 | 7.671 | -3.753 | -3.869 | -183 | -182 | -157 | 131 | 3591 | 7390 |  | CORR | AXGR | 08:59 | 08:59 | 09:03 | 278 | 52 | 12 | EXT |  | 0.92 | (c)
79936.786 | 9.461 | 9.078 | -2.079 | -2.462 | -1828 | -1643 | -1711 | 402 | 2050 | 7390 |  | CORR | GENE | 04:33 | 05:03 | 04:52 | 412 | 235 | 10 | EXT |  | 0.93 | (c)
79937.976 | 10.651 | 10.642 | -0.889 | -0.898 | -998 | -879 | -906 | 815 | 871 | 7390 |  | CORR | CIGR | 06:47 | 07:06 | 07:02 | 27 | 183 | 11 | EXT |  | 0.89 | (c)
79938.285 | 10.96 | 10.895 | -0.58 | -0.645 | -592 | -248 | -307 | 22 | 526 | 7390 |  | CORR | GENE | 07:53 | 08:48 | 08:39 | 119 | 570 | 10 | EXT |  | 0.89 | (c)
79943.057 | 4.192 | 4.168 | -2.358 | -2.382 | 134 | 501 | 414 | 134 | 2283 | 7391 |  | CORR | GENE | 02:42 | 03:42 | 03:28 | 99 | 560 | 10 | EXT |  | 0.89 | (c)
79943.921 | 5.056 | 4.986 | -1.494 | -1.564 | 136 | 365 | 407 | 136 | 1465 | 7391 |  | CORR | GENE | 02:43 | 03:20 | 03:26 | 99 | 542 | 10 | EXT |  | 0.89 | (c)
79949.141 | 3.726 | 3.704 | -0.344 | -0.366 | 520 | 1018 | 815 | 520 | 260 | 7392 |  | CORR | GENE | 03:35 | 04:56 | 04:23 | 106 | 589 | 10 | EXT |  | 0.89 | (c)
79949.913 | 0.428 | 0.256 | -10.662 | -10.834 | -1517 | -1333 | -1171 | 825 | 256 | 7393 |  | CORR | GENE | 03:37 | 04:07 | 04:33 | 187 | 692 | 11 | EXT |  | 0.91 | (c)
79955.731 | 6.246 | 6.23 | -4.844 | -4.86 | 507 | 683 | 630 | 507 | 4821 | 7393 |  | CORR | CIGR | 09:04 | 09:32 | 09:24 | 39 | 246 | 11 | EXT |  | 0.89 | (c)
79956.42 | 6.935 | 6.888 | -4.155 | -4.202 | 556 | 722 | 704 | 556 | 4123 | 7393 |  | CORR | GENE | 09:12 | 09:39 | 09:36 | 79 | 296 | 10 | EXT |  | 0.89 | (c)
79964.164 | 3.589 | 3.563 | -7.631 | -7.657 | 648 | 730 | 769 | 648 | 3563 | 7394 |  | CORR | CIGR | 02:59 | 03:12 | 03:18 | 51 | 242 | 12 | EXT |  | 0.89 | (c)
79964.229 | 3.654 | 3.627 | -7.566 | -7.593 | 838 | 910 | 941 | 838 | 3627 | 7394 |  | CORR | CIGR | 03:30 | 03:41 | 03:46 | 46 | 205 | 10 | EXT |  | 0.89 | (c)
79967.523 | 6.948 | 6.926 | -4.272 | -4.294 | 648 | 787 | 773 | 648 | 4252 | 7394 |  | CORR | CIGR | 02:59 | 03:21 | 03:19 | 42 | 250 | 10 | EXT |  | 0.89 | (c)
79967.881 | 7.306 | 7.285 | -3.914 | -3.935 | 892 | 1081 | 1057 | 892 | 3880 | 7394 |  | CORR | CIGR | 03:38 | 04:09 | 04:05 | 55 | 329 | 13 | EXT |  | 0.89 | (c)
79972.381 | 0.586 | 0.502 | -10.734 | -10.818 | 297 | 613 | 684 | 297 | 502 | 7395 |  | CORR | GENE | 02:46 | 03:37 | 03:48 | 147 | 773 | 10 | EXT | Аномалия находится на упругопластическом изгибе: R=819 D, максимальное растяжение на 4.9 час. | 0.9 | (c)
79974.788 | 2.993 | 2.952 | -8.327 | -8.368 | 266 | 713 | 618 | 266 | 2952 | 7395 |  | CORR | GENE | 02:41 | 03:53 | 03:38 | 119 | 703 | 11 | EXT | Аномалия находится на упругопластическом изгибе: R=599 D, максимальное растяжение на 5.4 час. | 0.89 | (c)
79975.201 | 3.406 | 2.539 | -7.914 | -8.781 | -2123 | -2098 | -2110 | 108 | 2539 | 7395 |  | CORR | AXGR | 08:15 | 08:20 | 08:18 | 1793 | 26 | 12 | EXT | Аномалия находится на упругопластическом изгибе: R=559 D, максимальное растяжение на 5.5 час. | 0.99 | (c)
79975.855 | 4.06 | 4.041 | -7.26 | -7.279 | 1308 | 1576 | 1510 | 519 | 4041 | 7395 |  | CORR | GENE | 05:29 | 06:12 | 06:02 | 74 | 403 | 23 | EXT | Аномалия находится на упругопластическом изгибе: R=503 D, максимальное растяжение на 5.5 час. | 0.89 | (c)
79978.167 | 6.372 | 5.962 | -4.948 | -5.358 | -2121 | -2121 | -2110 | 110 | 4270 | 7395 |  | CORR | AXGR | 08:16 | 08:16 | 08:18 | 1088 | 22 | 11 | EXT | Аномалия находится на упругопластическом изгибе: R=380 D, максимальное растяжение на 5.3 час. | 0.97 | (c)
79978.772 | 6.977 | 6.975 | -4.343 | -4.345 | 344 | 1069 | 739 | 344 | 4217 | 7395 |  | CORR | GENE | 02:54 | 04:51 | 03:57 | 128 | 789 | 11 | EXT | Аномалия находится на упругопластическом изгибе: R=366 D, максимальное растяжение на 5.3 час. | 0.97 | (c)
79979.219 | 7.424 | 7.387 | -3.896 | -3.933 | 493 | 849 | 791 | 493 | 3830 | 7395 |  | CORR | GENE | 03:18 | 04:15 | 04:06 | 103 | 596 | 14 | EXT | Аномалия находится на упругопластическом изгибе: R=353 D, максимальное растяжение на 5.3 час. | 0.93 | (c)
79979.654 | 7.859 | 7.838 | -3.461 | -3.482 | 548 | 641 | 658 | 548 | 3440 | 7395 |  | CORR | CIGR | 03:26 | 03:42 | 03:44 | 42 | 221 | 11 | EXT | Аномалия находится на упругопластическом изгибе: R=341 D, максимальное растяжение на 5.3 час. | 0.89 | (c)
79980.53 | 8.735 | 8.717 | -2.585 | -2.603 | 496 | 778 | 669 | 496 | 2540 | 7395 |  | CORR | GENE | 03:18 | 04:04 | 03:46 | 63 | 347 | 10 | EXT | Аномалия находится на упругопластическом изгибе: R=325 D, максимальное растяжение на 5.3 час. | 0.89 | (c)
79981.282 | 9.487 | 9.47 | -1.833 | -1.85 | 2149 | 2207 | 2213 | 0 | 1820 | 7395 |  | CORR | CIGR | 07:45 | 07:54 | 07:55 | 30 | 128 | 15 | EXT | Аномалия находится на упругопластическом изгибе: R=313 D, максимальное растяжение на 5.3 час. | 0.89 | (c)
79981.604 | 9.809 | 9.777 | -1.511 | -1.543 | 2125 | -2222 | 2221 | 0 | 1487 | 7395 |  | CORR | CIGR | 07:41 | 07:59 | 07:57 | 56 | 192 | 12 | EXT | Аномалия находится на упругопластическом изгибе: R=306 D, максимальное растяжение на 5.3 час. | 0.89 | (c)
79983.115 | 0 | 0 | -11.43 | -11.43 | 814 | 1353 | 1114 | 814 | 0 | 7396 | Смещение кромок | GWAN |  | 07:18 | 08:45 | 08:06 | 0 | 601 | 17 | EXT | Смещение кромок Вовнутрь Величина смещения - 3.2 мм. Аномалия находится на упругопластическом изгибе: R=298 D, максимальное растяжение на 5.3 час. |  | (c)
79988.174 | 5.059 | 5.041 | -6.371 | -6.389 | -157 | -20 | -39 | 0 | 5041 | 7396 |  | CORR | CIGR | 04:41 | 05:03 | 04:60 | 47 | 235 | 11 | EXT | Аномалия находится на упругопластическом изгибе: R=465 D, максимальное растяжение на 5.4 час. | 0.89 | (c)
79989.118 | 6.003 | 5.989 | -5.427 | -5.441 | 267 | 389 | 372 | 267 | 5402 | 7396 |  | CORR | CIGR | 05:49 | 06:09 | 06:06 | 39 | 209 | 14 | EXT | Аномалия находится на упругопластическом изгибе: R=522 D, максимальное растяжение на 5.4 час. | 0.89 | (c)
79991.18 | 8.065 | 8.053 | -3.365 | -3.377 | 738 | 789 | 796 | 738 | 3355 | 7396 |  | CORR | CIGR | 07:05 | 07:14 | 07:15 | 22 | 116 | 9 | EXT | Аномалия находится на упругопластическом изгибе: R=829 D, максимальное растяжение на 4.9 час. | 0.89 | (c)
79992.953 | 9.838 | 9.824 | -1.592 | -1.606 | 163 | 289 | 265 | 163 | 1567 | 7396 |  | CORR | CIGR | 05:33 | 05:53 | 05:49 | 39 | 203 | 12 | EXT |  | 0.89 | (c)
79993.233 | 10.118 | 10.082 | -1.312 | -1.348 | 137 | 284 | 273 | 137 | 1271 | 7396 |  | CORR | GENE | 05:28 | 05:52 | 05:50 | 77 | 272 | 10 | EXT |  | 0.89 | (c)
79993.752 | 10.637 | 10.616 | -0.793 | -0.814 | 253 | 425 | 384 | 253 | 769 | 7396 |  | CORR | CIGR | 05:47 | 06:15 | 06:08 | 45 | 262 | 11 | EXT |  | 0.89 | (c)
80003.688 | 9.143 | 9.024 | -2.107 | -2.226 | 1059 | 1318 | 1432 | 425 | 1972 | 7397 |  | CORR | GENE | 03:07 | 03:49 | 04:08 | 254 | 747 | 11 | EXT |  | 0.91 | (c)
80009.31 | 3.515 | 3.491 | -7.815 | -7.839 | 1528 | 1714 | 1673 | 413 | 3491 | 7398 |  | CORR | GENE | 03:55 | 04:25 | 04:18 | 57 | 289 | 10 | EXT |  | 0.89 | (c)
80011.115 | 5.32 | 5.261 | -6.01 | -6.069 | -1828 | -1493 | -1499 | 403 | 5261 | 7398 |  | CORR | GENE | 06:53 | 07:47 | 07:47 | 125 | 658 | 10 | EXT |  | 0.89 | (c)
80011.37 | 5.575 | 5.539 | -5.755 | -5.791 | 1365 | 1563 | 1572 | 452 | 5539 | 7398 |  | CORR | GENE | 03:29 | 04:01 | 04:02 | 72 | 413 | 12 | EXT |  | 0.89 | (c)
80037.011 | 9.136 | 9.122 | -2.164 | -2.178 | -455 | -364 | -383 | 311 | 2149 | 7400 |  | CORR | CIGR | 06:12 | 06:27 | 06:24 | 29 | 144 | 12 | EXT |  | 0.89 | (c)
80038.17 | 10.295 | 10.278 | -1.005 | -1.022 | -423 | -244 | -284 | 144 | 960 | 7400 |  | CORR | GENE | 06:18 | 06:46 | 06:40 | 62 | 278 | 10 | EXT |  | 0.89 | (c)
80039.138 | 11.263 | 11.244 | -0.037 | -0.056 | -1099 | -881 | -924 | 750 | 23 | 7400 |  | CORR | CIGR | 04:28 | 05:03 | 04:57 | 33 | 349 | 16 | EXT |  | 0.89 | (c)
80062.537 | 0.732 | 0.652 | -10.208 | -10.288 | -1838 | -1817 | -1730 | 393 | 652 | 7403 |  | CORR | GENE | 04:26 | 04:29 | 04:43 | 370 | 216 | 11 | EXT |  | 0.93 | (c)
80066.102 | 4.297 | 4.258 | -6.643 | -6.682 | -632 | -462 | -433 | 234 | 4258 | 7403 |  | CORR | GENE | 07:40 | 08:08 | 08:12 | 107 | 398 | 14 | EXT |  | 0.9 | (c)
80066.344 | 4.539 | 4.501 | -6.401 | -6.439 | -2099 | -1929 | -1960 | 131 | 4501 | 7403 |  | CORR | GENE | 03:44 | 04:11 | 04:06 | 127 | 279 | 11 | EXT |  | 0.9 | (c)
80066.855 | 5.05 | 4.92 | -5.89 | -6.02 | -348 | -7 | 21 | 0 | 4920 | 7403 |  | CORR | GENE | 08:26 | 09:21 | 09:26 | 262 | 738 | 12 | EXT |  | 0.92 | (c)
80067.218 | 5.413 | 4.851 | -5.527 | -6.089 | -2031 | -1712 | -1747 | 199 | 4851 | 7403 |  | CORR | GENE | 03:55 | 04:46 | 04:40 | 650 | 568 | 14 | EXT |  | 0.97 | (c)
80071.937 | 10.132 | 8.96 | -0.808 | -1.98 | -2137 | -2018 | -2019 | 93 | 45 | 7403 |  | CORR | GENE | 03:37 | 03:57 | 03:56 | 1935 | 236 | 10 | EXT |  | 0.97 | (c)
80073.375 | 0.63 | 0.237 | -10.8 | -11.193 | 2198 | 2212 | 2208 | 12 | 237 | 7404 |  | CORR | AXGR | 08:15 | 08:17 | 08:16 | 688 | 21 | 10 | EXT |  | 0.95 | (c)
80073.773 | 1.028 | 0.967 | -10.402 | -10.463 | 1788 | 1915 | 2000 | 19 | 967 | 7404 |  | CORR | GENE | 07:08 | 07:29 | 07:43 | 89 | 424 | 11 | EXT |  | 0.89 | (c)
80073.968 | 1.223 | 1.018 | -10.207 | -10.412 | 67 | 499 | 541 | 67 | 1018 | 7404 |  | CORR | GENE | 02:31 | 03:40 | 03:47 | 276 | 948 | 11 | EXT |  | 0.92 | (c)
80074.252 | 1.507 | 1.45 | -9.923 | -9.98 | 352 | 496 | 590 | 352 | 1450 | 7404 |  | CORR | GENE | 03:17 | 03:40 | 03:55 | 86 | 476 | 11 | EXT |  | 0.89 | (c)
80076.461 | 3.716 | 3.629 | -7.714 | -7.801 | 81 | 248 | 376 | 81 | 3629 | 7404 |  | CORR | GENE | 02:33 | 02:60 | 03:21 | 103 | 591 | 10 | EXT |  | 0.89 | (c)
80077.479 | 4.734 | 4.721 | -6.696 | -6.709 | 441 | 510 | 516 | 441 | 4721 | 7404 |  | CORR | CIGR | 03:31 | 03:42 | 03:43 | 28 | 151 | 15 | EXT |  | 0.89 | (c)
80078.525 | 5.78 | 5.772 | -5.65 | -5.658 | -2213 | -1938 | -2063 | 17 | 5588 | 7404 |  | CORR | GENE | 08:23 | 09:07 | 08:47 | 70 | 301 | 10 | EXT |  | 0.89 | (c)
80078.584 | 5.839 | 5.81 | -5.591 | -5.62 | 1826 | 1984 | 1980 | 97 | 5551 | 7404 |  | CORR | GENE | 07:15 | 07:40 | 07:39 | 69 | 307 | 11 | EXT |  | 0.89 | (c)
80079.883 | 7.138 | 5.309 | -4.292 | -6.121 | 2142 | 2166 | 2154 | 65 | 3272 | 7404 |  | CORR | AXGR | 08:05 | 08:09 | 08:07 | 2849 | 24 | 10 | EXT |  | 0.97 | (c)
80080.269 | 7.524 | 7.492 | -3.906 | -3.938 | 686 | 766 | 804 | 686 | 3879 | 7404 |  | CORR | GENE | 04:11 | 04:23 | 04:29 | 59 | 235 | 11 | EXT |  | 0.89 | (c)
80080.972 | 8.227 | 8.173 | -3.203 | -3.257 | -2135 | -2100 | -2070 | 95 | 3199 | 7404 |  | CORR | GENE | 08:35 | 08:41 | 08:46 | 58 | 130 | 13 | EXT |  | 0.89 | (c)
80082.614 | 9.869 | 9.228 | -1.561 | -2.202 | 2130 | 2156 | 2178 | 5 | 1338 | 7404 |  | CORR | GENE | 08:04 | 08:08 | 08:11 | 864 | 95 | 14 | EXT |  | 0.99 | (c)
80083.199 | 10.454 | 10.454 | -0.976 | -0.976 | 1742 | 1974 | 2190 | 0 | 652 | 7404 |  | CORR | GENE | 07:01 | 07:38 | 08:13 | 324 | 896 | 10 | EXT |  | 0.92 | (c)
80084.509 | 0.334 | 0.312 | -10.526 | -10.548 | -883 | -795 | -793 | 704 | 312 | 7405 |  | CORR | CIGR | 08:06 | 08:21 | 08:21 | 40 | 180 | 10 | EXT |  | 0.89 | (c)
80084.843 | 0.668 | 0.422 | -10.192 | -10.438 | 1636 | 1751 | 1894 | 79 | 422 | 7405 |  | CORR | GENE | 02:53 | 03:11 | 03:34 | 254 | 516 | 12 | EXT |  | 0.92 | (c)
80085.345 | 1.17 | 1.118 | -9.69 | -9.742 | 1663 | 1986 | 2026 | 0 | 1118 | 7405 |  | CORR | GENE | 02:57 | 03:49 | 03:56 | 111 | 726 | 10 | EXT |  | 0.89 | (c)
80086.116 | 1.941 | 1.926 | -8.919 | -8.934 | 1544 | 2045 | 1900 | 0 | 1926 | 7405 |  | CORR | GENE | 02:38 | 03:59 | 03:35 | 74 | 712 | 12 | EXT |  | 0.89 | (c)
80087.187 | 3.012 | 2.956 | -7.848 | -7.904 | 2078 | 2127 | -2222 | 0 | 2956 | 7405 |  | CORR | GENE | 04:04 | 04:12 | 04:30 | 69 | 323 | 10 | EXT |  | 0.89 | (c)
80087.475 | 3.3 | 3.056 | -7.56 | -7.804 | 2140 | 2154 | 2156 | 59 | 3056 | 7405 |  | CORR | AXGR | 04:14 | 04:17 | 04:17 | 414 | 32 | 14 | EXT |  | 0.95 | (c)
80087.725 | 3.55 | 3.486 | -7.31 | -7.374 | 1637 | 2150 | 2025 | 0 | 3486 | 7405 |  | CORR | GENE | 02:53 | 04:16 | 03:56 | 156 | 776 | 10 | EXT |  | 0.9 | (c)
80088.39 | 4.215 | 4.187 | -6.645 | -6.673 | 1523 | 2124 | 1872 | 9 | 4187 | 7405 |  | CORR | GENE | 02:35 | 04:12 | 03:31 | 120 | 699 | 10 | EXT |  | 0.89 | (c)
80089.085 | 4.91 | 4.656 | -5.95 | -6.204 | -989 | -688 | -690 | 391 | 4656 | 7405 |  | CORR | GENE | 07:49 | 08:38 | 08:37 | 326 | 598 | 10 | EXT |  | 0.92 | (c)
80089.328 | 5.153 | 5.066 | -5.707 | -5.794 | 1498 | 1819 | 1692 | 344 | 5066 | 7405 |  | CORR | GENE | 02:31 | 03:22 | 03:02 | 458 | 389 | 10 | EXT |  | 0.93 | (c)
80090.28 | 6.105 | 5.98 | -4.755 | -4.88 | -2225 | -2211 | -2199 | 6 | 4269 | 7405 |  | CORR | GENE | 04:30 | 04:32 | 04:34 | 611 | 52 | 11 | EXT |  | 0.95 | (c)
80090.525 | 6.35 | 6.237 | -4.51 | -4.623 | -952 | -586 | -566 | 179 | 4079 | 7405 |  | CORR | GENE | 07:55 | 08:54 | 08:58 | 544 | 773 | 12 | EXT |  | 0.95 | (c)
80092.034 | 7.859 | 7.772 | -3.001 | -3.088 | -1517 | -1499 | -1497 | 714 | 2905 | 7405 |  | CORR | AXGR | 06:24 | 06:27 | 06:27 | 183 | 41 | 10 | EXT |  | 0.9 | (c)
80093.302 | 9.127 | 8.924 | -1.733 | -1.936 | 1648 | 1792 | -2184 | 0 | 1571 | 7405 |  | CORR | GENE | 02:55 | 03:18 | 04:36 | 365 | 1259 | 13 | EXT |  | 0.94 | (c)
80093.657 | 9.482 | 9.455 | -1.378 | -1.405 | -915 | -581 | -614 | 314 | 1232 | 7405 |  | CORR | GENE | 08:01 | 08:55 | 08:50 | 173 | 601 | 10 | EXT |  | 0.9 | (c)
80093.718 | 9.543 | 9.354 | -1.317 | -1.506 | 1450 | 1791 | 2133 | 0 | 1252 | 7405 |  | CORR | GENE | 02:23 | 03:18 | 04:13 | 254 | 1366 | 12 | EXT |  | 0.92 | (c)
80094.226 | 10.051 | 9.735 | -0.809 | -1.125 | 1994 | 2067 | -2012 | 0 | 533 | 7405 |  | CORR | GENE | 03:51 | 04:02 | 05:04 | 592 | 910 | 10 | EXT |  | 0.94 | (c)
80095.289 | 0.254 | 0.148 | -11.396 | -11.502 | 2100 | 2129 | 2150 | 31 | 148 | 7406 |  | CORR | GENE | 05:06 | 05:10 | 05:14 | 499 | 100 | 11 | EXT |  | 0.94 | (c)
80095.902 | 0.867 | 0.629 | -10.783 | -11.021 | 2028 | 2051 | 2050 | 159 | 629 | 7406 |  | CORR | AXGR | 04:54 | 04:58 | 04:57 | 359 | 44 | 12 | EXT |  | 0.93 | (c)
80097.258 | 2.223 | 2.057 | -9.427 | -9.593 | 2189 | 2213 | 2201 | 17 | 2057 | 7406 |  | CORR | AXGR | 05:20 | 05:24 | 05:22 | 329 | 25 | 12 | EXT |  | 0.93 | (c)
80097.891 | 2.856 | 2.806 | -8.794 | -8.844 | 1534 | 1888 | 1807 | 150 | 2806 | 7406 |  | CORR | GENE | 03:34 | 04:31 | 04:18 | 54 | 547 | 10 | EXT |  | 0.89 | (c)
80097.981 | 2.946 | 2.899 | -8.704 | -8.751 | -1340 | -997 | -991 | 642 | 2899 | 7406 |  | CORR | GENE | 07:50 | 08:46 | 08:47 | 185 | 698 | 10 | EXT |  | 0.9 | (c)
80098.72 | 3.685 | 3.663 | -7.965 | -7.987 | 1998 | 2138 | 2147 | 0 | 3663 | 7406 |  | CORR | GENE | 04:49 | 05:12 | 05:13 | 61 | 297 | 10 | EXT |  | 0.89 | (c)
80100.741 | 5.706 | 5.532 | -5.944 | -6.118 | 1119 | 1588 | 1694 | 0 | 5532 | 7406 |  | CORR | GENE | 02:27 | 03:43 | 03:60 | 262 | 1150 | 10 | EXT |  | 0.91 | (c)
80101.412 | 6.377 | 6.334 | -5.273 | -5.316 | -1053 | -1022 | -938 | 823 | 5272 | 7406 |  | CORR | CIGR | 08:37 | 08:42 | 08:55 | 44 | 230 | 12 | EXT |  | 0.89 | (c)
80102.293 | 7.258 | 6.865 | -4.392 | -4.785 | -2205 | -2184 | -2170 | 25 | 3610 | 7406 |  | CORR | GENE | 05:31 | 05:34 | 05:36 | 1175 | 71 | 10 | EXT |  | 0.96 | (c)
80105.442 | 10.407 | 10.395 | -1.243 | -1.255 | 1654 | 1978 | 1850 | 186 | 1134 | 7406 |  | CORR | GENE | 03:54 | 04:46 | 04:25 | 121 | 391 | 10 | EXT |  | 0.89 | (c)
80105.907 | 10.872 | 10.658 | -0.778 | -0.992 | -1555 | -1039 | -1190 | 675 | 754 | 7406 |  | CORR | GENE | 07:16 | 08:39 | 08:15 | 238 | 731 | 10 | EXT |  | 0.91 | (c)
80106.25 | 11.215 | 10.96 | -0.435 | -0.69 | 976 | 1359 | 1694 | 0 | 337 | 7406 |  | CORR | GENE | 02:04 | 03:06 | 03:60 | 353 | 1436 | 10 | EXT |  | 0.92 | (c)
80123.801 | 5.696 | 5.671 | -5.444 | -5.469 | -2219 | -2065 | -2091 | 12 | 5413 | 7408 |  | CORR | GENE | 06:28 | 06:53 | 06:49 | 56 | 256 | 10 | EXT |  | 0.89 | (c)
80125.079 | 6.974 | 6.944 | -4.166 | -4.196 | -1961 | -1893 | -1867 | 269 | 4147 | 7408 |  | CORR | CIGR | 07:10 | 07:21 | 07:25 | 49 | 189 | 10 | EXT |  | 0.89 | (c)
80126.104 | 7.999 | 7.948 | -3.141 | -3.192 | 1169 | 1270 | 1265 | 870 | 3121 | 7408 |  | CORR | GENE | 03:35 | 03:51 | 03:51 | 71 | 191 | 10 | EXT |  | 0.89 | (c)
80131.276 | 2.031 | 2.006 | -9.259 | -9.284 | -1633 | -1484 | -1527 | 598 | 2006 | 7409 |  | CORR | GENE | 08:38 | 09:02 | 08:55 | 56 | 211 | 10 | EXT |  | 0.89 | (c)
80133.556 | 4.311 | 4.284 | -6.979 | -7.006 | 1996 | 2149 | 2139 | 0 | 4284 | 7409 |  | CORR | CIGR | 06:23 | 06:48 | 06:47 | 49 | 287 | 10 | EXT |  | 0.89 | (c)
80136.697 | 7.452 | 7.337 | -3.838 | -3.953 | -2167 | -2075 | -1827 | 63 | 3820 | 7409 |  | CORR | GENE | 07:12 | 07:26 | 08:07 | 133 | 680 | 10 | EXT |  | 0.9 | (c)
80143.072 | 2.537 | 2.458 | -8.613 | -8.692 | 1114 | 1199 | 1179 | 986 | 2458 | 7410 |  | CORR | GENE | 04:03 | 04:17 | 04:14 | 505 | 131 | 11 | EXT |  | 0.94 | (c)
80146.275 | 5.74 | 5.665 | -5.41 | -5.485 | 1566 | 1743 | 1814 | 168 | 5371 | 7410 |  | CORR | GENE | 05:16 | 05:45 | 05:56 | 114 | 497 | 10 | EXT |  | 0.89 | (c)
80152.394 | 0.709 | 0.179 | -10.681 | -11.211 | 2228 | -2147 | -2143 | 0 | 179 | 7411 |  | CORR | GENE | 04:23 | 04:37 | 04:38 | 1012 | 179 | 11 | EXT |  | 0.97 | (c)
80153.394 | 1.709 | 1.262 | -9.681 | -10.128 | 2144 | 2166 | 2172 | 31 | 1262 | 7411 |  | CORR | GENE | 04:10 | 04:13 | 04:14 | 919 | 56 | 14 | EXT |  | 0.99 | (c)
80154.806 | 3.121 | 3.087 | -8.269 | -8.303 | -2090 | -1982 | -1976 | 141 | 3087 | 7411 |  | CORR | GENE | 04:46 | 05:04 | 05:05 | 52 | 228 | 10 | EXT |  | 0.89 | (c)
80157.557 | 5.872 | 5.815 | -5.518 | -5.575 | 2114 | -2166 | -2205 | 0 | 5489 | 7411 |  | CORR | GENE | 04:05 | 04:34 | 04:28 | 86 | 284 | 10 | EXT |  | 0.89 | (c)
80162.124 | 10.439 | 10.288 | -0.951 | -1.102 | -1536 | -1410 | -1351 | 694 | 829 | 7411 |  | CORR | GENE | 06:16 | 06:36 | 06:46 | 273 | 371 | 10 | EXT |  | 0.91 | (c)
80162.81 | 11.125 | 11.103 | -0.265 | -0.287 | -1689 | -1565 | -1526 | 541 | 234 | 7411 |  | CORR | GENE | 05:51 | 06:11 | 06:18 | 53 | 327 | 11 | EXT |  | 0.89 | (c)
80174.318 | 11.243 | 11.205 | -0.127 | -0.165 | -1902 | -1683 | -1750 | 328 | 106 | 7412 |  | CORR | GENE | 05:43 | 06:18 | 06:07 | 59 | 304 | 10 | EXT |  | 0.89 | (c)
80175.022 | 0.577 | 0.493 | -10.633 | -10.717 | -791 | -754 | -761 | 731 | 493 | 7413 |  | CORR | GENE | 06:55 | 07:01 | 06:59 | 190 | 59 | 10 | EXT |  | 0.9 | (c)
80175.369 | 0.924 | 0.862 | -10.286 | -10.348 | -1808 | -1430 | -1571 | 423 | 862 | 7413 |  | CORR | GENE | 04:11 | 05:12 | 04:49 | 116 | 474 | 10 | EXT |  | 0.89 | (c)
80175.745 | 1.3 | 1.168 | -9.91 | -10.042 | -803 | -616 | -406 | 9 | 1168 | 7413 |  | CORR | GENE | 06:53 | 07:23 | 07:57 | 490 | 794 | 10 | EXT |  | 0.94 | (c)
80181.969 | 7.524 | 7.427 | -3.686 | -3.783 | -1496 | -1199 | -1248 | 735 | 3685 | 7413 |  | CORR | GENE | 05:01 | 05:49 | 05:41 | 98 | 496 | 10 | EXT |  | 0.89 | (c)
80182.702 | 8.257 | 8.233 | -2.953 | -2.977 | -1098 | -1057 | -1032 | 966 | 2944 | 7413 |  | CORR | CIGR | 06:05 | 06:12 | 06:16 | 33 | 132 | 11 | EXT |  | 0.89 | (c)
80185.542 | 11.097 | 11.066 | -0.113 | -0.144 | -1560 | -1287 | -1333 | 670 | 59 | 7413 |  | CORR | GENE | 04:50 | 05:35 | 05:27 | 85 | 454 | 10 | EXT |  | 0.89 | (c)
80186.81 | 1.155 | 0.619 | -10.345 | -10.881 | -2226 | -2217 | -2203 | 4 | 619 | 7414 |  | CORR | AXGR | 04:54 | 04:55 | 04:58 | 1197 | 47 | 11 | EXT |  | 0.97 | (c)
80187.928 | 2.273 | 2.234 | -9.227 | -9.266 | -2160 | -1881 | -1887 | 70 | 2234 | 7414 |  | CORR | GENE | 05:05 | 05:50 | 05:49 | 90 | 546 | 12 | EXT |  | 0.89 | (c)
80188.296 | 2.641 | 2.622 | -8.859 | -8.878 | -2130 | -1654 | -1827 | 100 | 2622 | 7414 |  | CORR | GENE | 05:09 | 06:26 | 05:58 | 87 | 607 | 12 | EXT |  | 0.89 | (c)
80188.668 | 3.013 | 3.008 | -8.487 | -8.492 | -2148 | -2007 | -2053 | 82 | 3008 | 7414 |  | CORR | CIGR | 05:06 | 05:29 | 05:22 | 31 | 191 | 10 | EXT |  | 0.89 | (c)
80192.924 | 7.269 | 7.224 | -4.231 | -4.276 | -1493 | -1382 | -1278 | 738 | 4212 | 7414 |  | CORR | GENE | 06:52 | 07:10 | 07:27 | 64 | 430 | 10 | EXT |  | 0.89 | (c)
80193.469 | 7.814 | 7.486 | -3.686 | -4.014 | 2046 | 2087 | 2110 | 56 | 3363 | 7414 |  | CORR | GENE | 04:23 | 04:30 | 04:34 | 651 | 129 | 10 | EXT |  | 0.95 | (c)
80194.335 | 8.68 | 8.415 | -2.82 | -3.085 | 2070 | 2126 | 2111 | 79 | 2345 | 7414 |  | CORR | GENE | 04:27 | 04:36 | 04:34 | 740 | 82 | 11 | EXT |  | 0.96 | (c)
80195.168 | 9.513 | 9.454 | -1.987 | -2.046 | 2095 | -1983 | -1859 | 0 | 1310 | 7414 |  | CORR | GENE | 04:31 | 05:33 | 05:53 | 736 | 1015 | 14 | EXT |  | 0.98 | (c)
80196.313 | 10.658 | 10.624 | -0.842 | -0.876 | -2119 | -1727 | -1824 | 112 | 770 | 7414 |  | CORR | GENE | 05:11 | 06:14 | 05:59 | 106 | 589 | 10 | EXT |  | 0.89 | (c)
80197.048 | 11.393 | 11.319 | -0.107 | -0.181 | 2170 | -1939 | -1938 | 0 | 79 | 7414 |  | CORR | GENE | 04:43 | 05:40 | 05:40 | 102 | 706 | 10 | EXT |  | 0.89 | (c)
80198.666 | 1.511 | 0.29 | -10.079 | -11.3 | -2219 | -2123 | -2149 | 12 | 290 | 7415 |  | CORR | GENE | 04:32 | 04:47 | 04:43 | 1769 | 140 | 10 | EXT |  | 0.97 | (c)
80206.187 | 9.032 | 8.975 | -2.558 | -2.615 | -1141 | -680 | -775 | 409 | 2441 | 7415 |  | CORR | GENE | 07:26 | 08:40 | 08:25 | 174 | 732 | 10 | EXT |  | 0.9 | (c)
80206.882 | 9.727 | 9.562 | -1.863 | -2.028 | -2207 | -2202 | -2166 | 24 | 1708 | 7415 |  | CORR | GENE | 04:34 | 04:35 | 04:40 | 320 | 81 | 9 | EXT |  | 0.92 | (c)
80209.646 | 0.901 | 0.645 | -10.549 | -10.805 | 2010 | 2056 | 2066 | 109 | 645 | 7416 |  | CORR | GENE | 06:32 | 06:39 | 06:41 | 635 | 112 | 13 | EXT |  | 0.97 | (c)
80209.91 | 1.165 | 1.074 | -10.285 | -10.376 | 2135 | -2104 | -2183 | 0 | 1074 | 7416 |  | CORR | GENE | 06:52 | 07:28 | 07:15 | 162 | 286 | 10 | EXT |  | 0.9 | (c)
80214.675 | 5.93 | 5.885 | -5.52 | -5.565 | 2171 | -2138 | -2094 | 0 | 5497 | 7416 |  | CORR | GENE | 06:58 | 07:23 | 07:30 | 68 | 393 | 10 | EXT |  | 0.89 | (c)
80216.082 | 7.337 | 7.33 | -4.113 | -4.12 | 2225 | -2141 | -2151 | 0 | 4079 | 7416 |  | CORR | CIGR | 07:07 | 07:22 | 07:20 | 41 | 170 | 10 | EXT |  | 0.89 | (c)
80216.387 | 7.642 | 7.607 | -3.808 | -3.843 | -2215 | -2134 | -2066 | 16 | 3769 | 7416 |  | CORR | GENE | 07:10 | 07:23 | 07:34 | 74 | 298 | 10 | EXT |  | 0.89 | (c)
80217.251 | 8.506 | 8.486 | -2.944 | -2.964 | 1863 | 2139 | 2050 | 0 | 2906 | 7416 |  | CORR | GENE | 06:08 | 06:53 | 06:38 | 58 | 374 | 10 | EXT |  | 0.89 | (c)
80218.217 | 9.472 | 9.411 | -1.978 | -2.039 | 1077 | 1240 | 1323 | 662 | 1948 | 7416 |  | CORR | GENE | 04:01 | 04:28 | 04:41 | 91 | 492 | 8 | EXT |  | 0.89 | (c)
80219.074 | 10.329 | 10.289 | -1.121 | -1.161 | 811 | 916 | 1008 | 811 | 1099 | 7416 |  | CORR | GENE | 03:19 | 03:35 | 03:50 | 62 | 395 | 10 | EXT |  | 0.89 | (c)
80220.665 | 0.47 | 0.399 | -10.91 | -10.981 | 359 | 413 | 695 | 359 | 399 | 7417 |  | CORR | GENE | 03:27 | 03:35 | 04:21 | 85 | 672 | 10 | EXT |  | 0.89 | (c)
80221.107 | 0.912 | 0.891 | -10.468 | -10.489 | 1961 | -2021 | 2215 | 0 | 891 | 7417 |  | CORR | GENE | 07:45 | 09:03 | 08:26 | 137 | 508 | 11 | EXT |  | 0.9 | (c)
80223.419 | 3.224 | 3.2 | -8.156 | -8.18 | 2091 | 2154 | 2165 | 0 | 3200 | 7417 |  | CORR | CIGR | 08:06 | 08:16 | 08:18 | 42 | 149 | 13 | EXT |  | 0.89 | (c)
80224.496 | 4.301 | 3.366 | -7.079 | -8.014 | 0 | 10 | 23 | 0 | 3366 | 7417 |  | CORR | AXGR | 02:29 | 02:30 | 02:32 | 1117 | 46 | 11 | EXT |  | 0.97 | (c)
80225.133 | 4.938 | 4.84 | -6.442 | -6.54 | 94 | 472 | 549 | 94 | 4840 | 7417 |  | CORR | GENE | 02:44 | 03:45 | 03:57 | 151 | 910 | 10 | EXT |  | 0.9 | (c)
80225.58 | 5.385 | 5.369 | -5.995 | -6.011 | -2093 | -2039 | -2027 | 137 | 5369 | 7417 |  | CORR | CIGR | 08:51 | 08:60 | 09:02 | 32 | 133 | 10 | EXT |  | 0.89 | (c)
80229.057 | 8.862 | 8.319 | -2.518 | -3.061 | 2155 | 2181 | 2200 | 0 | 2061 | 7417 |  | CORR | GENE | 08:17 | 08:21 | 08:24 | 1000 | 89 | 10 | EXT |  | 0.96 | (c)
80229.519 | 9.324 | 9.309 | -2.056 | -2.071 | -1785 | -1644 | -1687 | 445 | 2035 | 7417 |  | CORR | CIGR | 09:41 | 10:03 | 09:56 | 36 | 196 | 11 | EXT |  | 0.89 | (c)
80230.442 | 10.247 | 10.177 | -1.133 | -1.203 | 2086 | 2230 | -2145 | 0 | 1045 | 7417 |  | CORR | GENE | 08:05 | 08:29 | 08:42 | 158 | 460 | 10 | EXT |  | 0.9 | (c)
80234.296 | 2.721 | 2.705 | -8.679 | -8.695 | -53 | 176 | 85 | 0 | 2705 | 7418 |  | CORR | CIGR | 08:54 | 09:31 | 09:16 | 47 | 276 | 11 | EXT |  | 0.89 | (c)
80236.901 | 5.326 | 5.163 | -6.074 | -6.237 | 2114 | -1623 | -1972 | 0 | 5163 | 7418 |  | CORR | GENE | 02:44 | 04:41 | 03:44 | 169 | 749 | 10 | EXT |  | 0.9 | (c)
80237.231 | 5.656 | 5.644 | -5.744 | -5.756 | 2110 | 2204 | 2199 | 0 | 5644 | 7418 |  | CORR | CIGR | 02:43 | 02:59 | 02:58 | 37 | 177 | 10 | EXT |  | 0.89 | (c)
80238.049 | 6.474 | 6.256 | -4.926 | -5.144 | -2190 | -2166 | -2161 | 41 | 4826 | 7418 |  | CORR | GENE | 03:09 | 03:13 | 03:14 | 318 | 57 | 12 | EXT |  | 0.93 | (c)
80238.243 | 6.668 | 6.617 | -4.732 | -4.783 | 2163 | -2212 | -2169 | 0 | 4722 | 7418 |  | CORR | GENE | 02:52 | 03:06 | 03:13 | 61 | 258 | 10 | EXT |  | 0.89 | (c)
80239.697 | 8.122 | 8.055 | -3.278 | -3.345 | 1875 | 1971 | 2080 | 0 | 3265 | 7418 |  | CORR | GENE | 02:05 | 02:21 | 02:38 | 80 | 409 | 10 | EXT |  | 0.89 | (c)
80250.085 | 7.11 | 7.091 | -4.19 | -4.209 | 2110 | 2213 | 2182 | 0 | 4182 | 7419 |  | CORR | CIGR | 06:49 | 07:06 | 07:01 | 27 | 144 | 14 | EXT |  | 0.89 | (c)
80269.754 | 3.939 | 3.923 | -7.651 | -7.667 | 880 | 965 | 977 | 880 | 3923 | 7421 |  | CORR | CIGR | 04:04 | 04:18 | 04:19 | 46 | 193 | 11 | EXT |  | 0.89 | (c)
80273.563 | 7.748 | 7.403 | -3.842 | -4.187 | 2211 | 2217 | -2217 | 0 | 3607 | 7421 |  | CORR | GENE | 07:39 | 07:40 | 07:44 | 580 | 66 | 13 | EXT |  | 0.96 | (c)
80283.668 | 6.263 | 6.121 | -5.307 | -5.449 | -1179 | -1117 | -1124 | 1051 | 4868 | 7422 | Дефект проката | MIAN | GENE | 10:06 | 10:16 | 10:15 | 581 | 110 |  | INT | Дефект проката Эквивалент потери металла 15%. |  | (c)
80284.537 | 7.132 | 7.107 | -4.438 | -4.463 | -1835 | -1340 | -1549 | 396 | 4385 | 7422 |  | CORR | GENE | 08:20 | 09:40 | 09:07 | 78 | 572 | 10 | EXT |  | 0.89 | (c)
80284.981 | 7.576 | 7.546 | -3.994 | -4.024 | -1600 | -1481 | -1462 | 630 | 3977 | 7422 |  | CORR | CIGR | 08:58 | 09:18 | 09:21 | 47 | 277 | 12 | EXT |  | 0.89 | (c)
80286.608 | 9.203 | 9.162 | -2.367 | -2.408 | -1774 | -1495 | -1555 | 457 | 2322 | 7422 |  | CORR | GENE | 08:30 | 09:15 | 09:06 | 86 | 437 | 11 | EXT |  | 0.89 | (c)
80291.35 | 2.375 | 2.342 | -8.995 | -9.028 | -1877 | -1874 | -1868 | 354 | 2342 | 7423 |  | CORR | AXGR | 04:41 | 04:42 | 04:43 | 81 | 18 | 10 | EXT |  | 0.89 | (c)
80292.942 | 3.967 | 3.939 | -7.403 | -7.431 | -1777 | -1767 | -1767 | 454 | 3939 | 7423 |  | CORR | AXGR | 04:57 | 04:59 | 04:59 | 77 | 20 | 10 | EXT |  | 0.89 | (c)
80295.169 | 6.194 | 6.136 | -5.176 | -5.234 | 1713 | 1905 | 1969 | 6 | 5169 | 7423 |  | CORR | GENE | 02:21 | 02:52 | 03:02 | 65 | 511 | 11 | EXT |  | 0.89 | (c)
80318.909 | 7.084 | 6.916 | -4.266 | -4.434 | 1422 | 1813 | 2081 | 0 | 4217 | 7425 |  | CORR | GENE | 02:17 | 03:20 | 04:03 | 217 | 1318 | 13 | EXT |  | 0.91 | (c)
80333.848 | 10.673 | 10.658 | -0.687 | -0.702 | 2206 | -2146 | -2157 | 0 | 668 | 7426 |  | CORR | CIGR | 05:37 | 05:55 | 05:53 | 34 | 196 | 10 | EXT |  | 0.89 | (c)
80334.348 | 11.173 | 11.077 | -0.187 | -0.283 | 2181 | -2150 | -1997 | 0 | 115 | 7426 |  | CORR | GENE | 05:33 | 05:54 | 06:19 | 168 | 566 | 15 | EXT |  | 0.91 | (c)
80335.466 | 0.931 | 0.914 | -10.409 | -10.426 | 899 | 1188 | 1084 | 899 | 914 | 7427 |  | CORR | GENE | 03:59 | 04:45 | 04:29 | 65 | 370 | 13 | EXT |  | 0.89 | (c)
80339.591 | 5.056 | 5.027 | -6.284 | -6.313 | 387 | 805 | 649 | 387 | 5027 | 7427 |  | CORR | GENE | 02:36 | 03:44 | 03:18 | 93 | 525 | 13 | EXT |  | 0.89 | (c)
80339.988 | 5.453 | 5.36 | -5.887 | -5.98 | 491 | 491 | 966 | 491 | 5360 | 7427 |  | CORR | GENE | 02:53 | 02:53 | 04:10 | 156 | 950 | 14 | EXT |  | 0.9 | (c)
80344.478 | 9.943 | 9.543 | -1.397 | -1.797 | 276 | 457 | 1461 | 0 | 1395 | 7427 |  | CORR | GENE | 02:18 | 02:47 | 05:29 | 402 | 2371 | 15 | EXT |  | 0.95 | (c)
80345.777 | 11.242 | 11.102 | -0.098 | -0.238 | 566 | 1530 | 1073 | 566 | 81 | 7427 |  | CORR | GENE | 03:05 | 05:41 | 04:27 | 157 | 1015 | 11 | EXT |  | 0.9 | (c)
80346.434 | 0.559 | 0.39 | -10.941 | -11.11 | 1356 | 1615 | 1735 | 117 | 390 | 7428 |  | CORR | GENE | 04:27 | 05:08 | 05:28 | 205 | 757 | 10 | EXT |  | 0.91 | (c)
80346.942 | 1.067 | 0.781 | -10.433 | -10.719 | 1307 | 1736 | 1725 | 88 | 781 | 7428 |  | CORR | GENE | 04:19 | 05:28 | 05:26 | 1113 | 835 | 11 | EXT |  | 0.97 | (c)
80347.95 | 2.075 | 2.056 | -9.425 | -9.444 | 1725 | 1981 | 1884 | 188 | 2056 | 7428 |  | CORR | GENE | 05:26 | 06:08 | 05:52 | 77 | 318 | 10 | EXT |  | 0.89 | (c)
80348.164 | 2.289 | 2.236 | -9.211 | -9.264 | 1902 | 1999 | 1984 | 165 | 2236 | 7428 |  | CORR | GENE | 05:55 | 06:10 | 06:08 | 67 | 164 | 12 | EXT |  | 0.89 | (c)
80348.456 | 2.581 | 2.554 | -8.919 | -8.946 | 1720 | 2000 | 1933 | 85 | 2554 | 7428 |  | CORR | GENE | 05:25 | 06:11 | 05:60 | 80 | 426 | 12 | EXT |  | 0.89 | (c)
80351.96 | 6.085 | 6.055 | -5.415 | -5.445 | 1852 | 1975 | 2012 | 59 | 5399 | 7428 |  | CORR | CIGR | 05:47 | 06:07 | 06:12 | 46 | 319 | 14 | EXT |  | 0.89 | (c)
80353.329 | 7.454 | 7.428 | -4.046 | -4.072 | -1914 | -1605 | -1692 | 317 | 3984 | 7428 |  | CORR | GENE | 07:39 | 08:29 | 08:15 | 88 | 444 | 13 | EXT |  | 0.89 | (c)
80356.081 | 10.206 | 10.17 | -1.294 | -1.33 | 804 | 1001 | 1015 | 804 | 1260 | 7428 |  | CORR | GENE | 02:58 | 03:29 | 03:32 | 70 | 422 | 10 | EXT |  | 0.89 | (c)
80366.926 | 9.551 | 9.517 | -1.579 | -1.613 | 784 | 1284 | 1100 | 784 | 1505 | 7429 |  | CORR | GENE | 02:59 | 04:20 | 03:50 | 108 | 632 | 10 | EXT | Аномалия находится на упругопластическом изгибе: R=984 D, максимальное растяжение на 5.8 час. | 0.89 | (c)
80367.084 | 9.709 | 9.682 | -1.421 | -1.448 | -1983 | -1881 | -1861 | 248 | 1404 | 7429 |  | CORR | CIGR | 07:33 | 07:49 | 07:52 | 44 | 244 | 10 | EXT | Аномалия находится на упругопластическом изгибе: R=984 D, максимальное растяжение на 5.8 час. | 0.89 | (c)
80367.716 | 10.341 | 10.237 | -0.789 | -0.893 | 830 | 1428 | 1368 | 324 | 699 | 7429 |  | CORR | GENE | 03:07 | 04:43 | 04:34 | 194 | 1076 | 10 | EXT | Аномалия находится на упругопластическом изгибе: R=902 D, максимальное растяжение на 5.8 час. | 0.9 | (c)
80370.174 | 1.669 | 1.635 | -9.831 | -9.865 | 1244 | 1329 | 1379 | 716 | 1635 | 7430 |  | CORR | CIGR | 04:09 | 04:22 | 04:31 | 50 | 270 | 10 | EXT | Аномалия находится на упругопластическом изгибе: R=823 D, максимальное растяжение на 6.1 час. | 0.89 | (c)
80379.505 | 11 | 10.982 | -0.5 | -0.518 | -1726 | -1587 | -1625 | 505 | 479 | 7430 |  | CORR | CIGR | 08:09 | 08:32 | 08:26 | 39 | 203 | 10 | EXT | Аномалия находится на упругопластическом изгибе: R=582 D, максимальное растяжение на 6.8 час. | 0.89 | (c)
80379.92 | 11.415 | 11.347 | -0.085 | -0.153 | -1744 | -1627 | -1511 | 486 | 63 | 7430 |  | CORR | GENE | 08:06 | 08:25 | 08:44 | 90 | 467 | 11 | EXT | Аномалия находится на упругопластическом изгибе: R=568 D, максимальное растяжение на 6.7 час. | 0.89 | (c)
80391.774 | 0.549 | 0.526 | -10.871 | -10.894 | -1803 | -1685 | -1696 | 427 | 526 | 7432 |  | CORR | CIGR | 08:23 | 08:42 | 08:40 | 41 | 215 | 11 | EXT | Аномалия находится на упругопластическом изгибе: R=477 D, максимальное растяжение на 6.8 час. | 0.89 | (c)
80392.67 | 1.445 | 1.432 | -9.975 | -9.988 | -1834 | -1741 | -1739 | 397 | 1432 | 7432 |  | CORR | CIGR | 08:18 | 08:33 | 08:33 | 38 | 190 | 12 | EXT | Аномалия находится на упругопластическом изгибе: R=497 D, максимальное растяжение на 6.9 час. | 0.89 | (c)
80393.862 | 2.637 | 2.608 | -8.783 | -8.812 | -1831 | -1792 | -1730 | 400 | 2608 | 7432 |  | CORR | CIGR | 08:18 | 08:24 | 08:34 | 38 | 201 | 10 | EXT | Аномалия находится на упругопластическом изгибе: R=541 D, максимальное растяжение на 7.1 час. | 0.89 | (c)
80394.933 | 3.708 | 3.696 | -7.712 | -7.724 | -1965 | -1650 | -1746 | 265 | 3696 | 7432 |  | CORR | GENE | 07:56 | 08:47 | 08:32 | 89 | 439 | 10 | EXT | Аномалия находится на упругопластическом изгибе: R=581 D, максимальное растяжение на 7.3 час. | 0.89 | (c)
80395.436 | 4.211 | 4.201 | -7.209 | -7.219 | -1873 | -1664 | -1734 | 358 | 4201 | 7432 |  | CORR | CIGR | 08:11 | 08:45 | 08:34 | 44 | 277 | 10 | EXT | Аномалия находится на упругопластическом изгибе: R=609 D, максимальное растяжение на 7.4 час. | 0.89 | (c)
80398.266 | 7.041 | 6.942 | -4.379 | -4.478 | -2024 | -1668 | -1589 | 206 | 4302 | 7432 |  | CORR | GENE | 07:47 | 08:44 | 08:57 | 176 | 871 | 10 | EXT |  | 0.9 | (c)
80401.847 | 10.622 | 10.532 | -0.798 | -0.888 | 573 | 636 | 664 | 573 | 769 | 7432 |  | CORR | GENE | 02:46 | 02:56 | 03:01 | 119 | 182 | 10 | EXT |  | 0.89 | (c)
80405.076 | 2.431 | 2.384 | -8.899 | -8.946 | 271 | 439 | 504 | 271 | 2384 | 7433 |  | CORR | GENE | 02:24 | 02:52 | 03:02 | 81 | 466 | 12 | EXT |  | 0.89 | (c)
80406.163 | 3.518 | 3.47 | -7.812 | -7.86 | -755 | -707 | -699 | 642 | 3470 | 7433 |  | GOUG | GENE | 11:39 | 11:47 | 11:48 | 97 | 113 | 10 | EXT | Зона задиров. |  | (c)
80407.02 | 4.375 | 4.365 | -6.955 | -6.965 | -1943 | -1862 | -1845 | 287 | 4365 | 7433 |  | CORR | CIGR | 08:27 | 08:40 | 08:43 | 27 | 196 | 11 | EXT |  | 0.89 | (c)
80411.058 | 8.413 | 8.398 | -2.917 | -2.932 | 2126 | 2184 | 2191 | 0 | 2910 | 7433 |  | GOUG | CIGR | 07:24 | 07:33 | 07:34 | 22 | 132 | 14 | EXT | Задир. |  | (b)
80411.101 | 8.456 | 8.441 | -2.874 | -2.889 | 1859 | 1899 | 1914 | 262 | 2856 | 7433 |  | GOUG | CIGR | 06:41 | 06:47 | 06:50 | 33 | 110 | 12 | EXT | Задир. |  | (c)
80416.756 | 2.781 | 2.737 | -8.669 | -8.713 | 1411 | 1541 | 1661 | 320 | 2737 | 7434 |  | CORR | GENE | 02:10 | 02:31 | 02:51 | 108 | 500 | 10 | EXT |  | 0.89 | (c)
80435.295 | 9.87 | 9.213 | -1.25 | -1.907 | 419 | 516 | 610 | 419 | 902 | 7435 |  | GOUG | GENE | 10:06 | 10:22 | 10:37 | 1005 | 381 | 10 | EXT | Зона задиров. |  | (c)
80474.706 | 3.981 | 3.958 | -7.459 | -7.482 | 695 | 915 | 848 | 695 | 3958 | 7439 |  | CORR | GENE | 04:08 | 04:44 | 04:33 | 58 | 306 | 10 | EXT |  | 0.89 | (c)
80475.684 | 4.959 | 4.931 | -6.481 | -6.509 | 1894 | 2142 | 2074 | 0 | 4931 | 7439 |  | CORR | GENE | 07:22 | 08:02 | 07:51 | 71 | 359 | 11 | EXT |  | 0.89 | (c)
80476.072 | 5.347 | 5.305 | -6.093 | -6.135 | 1706 | -2038 | 2181 | 0 | 5305 | 7439 |  | CORR | GENE | 06:51 | 08:47 | 08:08 | 154 | 949 | 11 | EXT |  | 0.9 | (c)
80476.345 | 5.62 | 5.571 | -5.82 | -5.869 | 562 | 741 | 808 | 562 | 5571 | 7439 |  | CORR | GENE | 03:47 | 04:15 | 04:26 | 75 | 491 | 12 | EXT |  | 0.89 | (c)
80476.493 | 5.768 | 5.742 | -5.672 | -5.698 | 1903 | 2135 | 2083 | 0 | 5631 | 7439 |  | CORR | GENE | 07:23 | 08:00 | 07:52 | 67 | 359 | 11 | EXT |  | 0.89 | (c)
80476.716 | 5.991 | 5.858 | -5.449 | -5.582 | 632 | 867 | 862 | 632 | 5436 | 7439 |  | CORR | GENE | 03:58 | 04:36 | 04:35 | 146 | 460 | 10 | EXT |  | 0.9 | (c)
80477.382 | 6.657 | 6.575 | -4.783 | -4.865 | 1764 | 1910 | 1924 | 146 | 4782 | 7439 |  | CORR | GENE | 07:01 | 07:24 | 07:26 | 83 | 321 | 10 | EXT |  | 0.89 | (c)
80477.431 | 6.706 | 6.667 | -4.734 | -4.773 | 222 | 863 | 674 | 222 | 4572 | 7439 |  | CORR | GENE | 02:52 | 04:35 | 04:05 | 201 | 904 | 10 | EXT |  | 0.9 | (c)
80477.747 | 7.022 | 6.987 | -4.418 | -4.453 | 1859 | 1910 | 2012 | 67 | 4390 | 7439 |  | CORR | GENE | 07:16 | 07:24 | 07:41 | 63 | 304 | 10 | EXT |  | 0.89 | (c)
80478.218 | 7.493 | 7.374 | -3.947 | -4.066 | 2134 | 2159 | 2181 | 3 | 3359 | 7439 |  | CORR | GENE | 08:00 | 08:04 | 08:08 | 707 | 93 | 10 | EXT | Аномалия находится на упругопластическом изгибе: R=918 D, максимальное растяжение на 4 час. | 0.95 | (c)
80478.344 | 7.619 | 7.498 | -3.821 | -3.942 | 517 | 872 | 771 | 517 | 3760 | 7439 |  | CORR | GENE | 03:39 | 04:37 | 04:20 | 182 | 509 | 12 | EXT | Аномалия находится на упругопластическом изгибе: R=918 D, максимальное растяжение на 4 час. | 0.91 | (c)
80478.534 | 7.809 | 7.798 | -3.631 | -3.642 | 1970 | 2108 | 2051 | 99 | 3604 | 7439 |  | CORR | CIGR | 07:34 | 07:56 | 07:47 | 38 | 162 | 13 | EXT | Аномалия находится на упругопластическом изгибе: R=832 D, максимальное растяжение на 4.1 час. | 0.89 | (c)
80478.875 | 8.15 | 8.095 | -3.29 | -3.345 | 1917 | -2025 | 2218 | 0 | 3200 | 7439 |  | CORR | GENE | 07:25 | 08:49 | 08:14 | 145 | 601 | 10 | EXT | Аномалия находится на упругопластическом изгибе: R=765 D, максимальное растяжение на 4.1 час. | 0.9 | (c)
80479.462 | 8.737 | 8.616 | -2.703 | -2.824 | 2181 | 2195 | 2199 | 13 | 2417 | 7439 |  | CORR | AXGR | 08:08 | 08:10 | 08:11 | 407 | 36 | 12 | EXT | Аномалия находится на упругопластическом изгибе: R=620 D, максимальное растяжение на 4.1 час. | 0.94 | (c)
80479.604 | 8.879 | 8.807 | -2.561 | -2.633 | 552 | 705 | 812 | 552 | 2528 | 7439 |  | CORR | GENE | 03:45 | 04:10 | 04:27 | 105 | 518 | 10 | EXT | Аномалия находится на упругопластическом изгибе: R=620 D, максимальное растяжение на 4.1 час. | 0.89 | (c)
80479.903 | 9.178 | 9.151 | -2.262 | -2.289 | 521 | 697 | 782 | 521 | 2153 | 7439 |  | CORR | GENE | 03:40 | 04:08 | 04:22 | 136 | 522 | 14 | EXT | Аномалия находится на упругопластическом изгибе: R=586 D, максимальное растяжение на 4.1 час. | 0.9 | (c)
80480.214 | 9.489 | 9.453 | -1.951 | -1.987 | 1646 | 1872 | 1849 | 178 | 1905 | 7439 |  | CORR | GENE | 06:42 | 07:18 | 07:14 | 82 | 407 | 12 | EXT | Аномалия находится на упругопластическом изгибе: R=529 D, максимальное растяжение на 4.1 час. | 0.89 | (c)
80480.424 | 9.699 | 9.639 | -1.741 | -1.801 | 609 | 699 | 819 | 609 | 1730 | 7439 |  | CORR | GENE | 03:54 | 04:09 | 04:28 | 71 | 420 | 11 | EXT | Аномалия находится на упругопластическом изгибе: R=529 D, максимальное растяжение на 4.1 час. | 0.89 | (c)
80481.112 | 10.387 | 10.225 | -1.053 | -1.215 | 510 | 1384 | 1354 | 32 | 901 | 7439 |  | CORR | GENE | 03:38 | 05:59 | 05:54 | 314 | 1689 | 11 | EXT | Аномалия находится на упругопластическом изгибе: R=467 D, максимальное растяжение на 4.1 час. | 0.92 | (c)
80481.513 | 10.788 | 10.63 | -0.652 | -0.81 | 641 | 810 | 1443 | 0 | 561 | 7439 |  | CORR | GENE | 03:59 | 04:27 | 06:09 | 249 | 1603 | 10 | EXT | Аномалия находится на упругопластическом изгибе: R=435 D, максимальное растяжение на 4.1 час. | 1.03 | (b)
80481.923 | 11.198 | 10.25 | -0.242 | -1.19 | -2186 | -2164 | -2138 | 45 | 183 | 7439 |  | CORR | GENE | 08:23 | 08:27 | 08:31 | 1007 | 96 | 13 | EXT | Аномалия находится на упругопластическом изгибе: R=422 D, максимальное растяжение на 4.1 час. | 0.98 | (c)
80482.07 | 11.345 | 10.951 | -0.095 | -0.489 | 665 | 1973 | 1412 | 71 | 67 | 7439 |  | CORR | GENE | 04:03 | 07:34 | 06:04 | 422 | 1494 | 11 | EXT | Аномалия находится на упругопластическом изгибе: R=411 D, максимальное растяжение на 4.1 час. | 0.94 | (c)
80482.399 | 0.234 | 0.106 | -11.296 | -11.424 | 1340 | 1699 | 1927 | 0 | 106 | 7440 |  | CORR | GENE | 03:50 | 04:48 | 05:25 | 201 | 1175 | 10 | EXT | Аномалия находится на упругопластическом изгибе: R=401 D, максимальное растяжение на 4.1 час. | 1 | (b)
80503.051 | 9.356 | 9.226 | -2.134 | -2.264 | 996 | 1175 | 1442 | 343 | 2111 | 7441 |  | CORR | GENE | 02:09 | 02:38 | 03:21 | 153 | 892 | 10 | EXT |  | 0.9 | (c)
80503.352 | 9.657 | 9.44 | -1.833 | -2.05 | -1243 | -1112 | -1152 | 987 | 1512 | 7441 |  | CORR | GENE | 08:08 | 08:29 | 08:22 | 538 | 183 | 11 | EXT |  | 0.95 | (c)
80503.427 | 9.732 | 9.724 | -1.758 | -1.766 | 1276 | 1362 | 1363 | 780 | 1711 | 7441 |  | CORR | GENE | 02:54 | 03:08 | 03:08 | 55 | 175 | 10 | EXT |  | 0.89 | (c)
80504.041 | 10.346 | 9.536 | -1.144 | -1.954 | -1689 | -1604 | -1607 | 542 | 699 | 7441 |  | CORR | GENE | 06:56 | 07:09 | 07:09 | 1255 | 163 | 10 | EXT |  | 0.96 | (c)
80504.314 | 10.619 | 10.5 | -0.871 | -0.99 | -1307 | -1190 | -1215 | 924 | 220 | 7441 |  | CORR | GENE | 07:57 | 08:16 | 08:12 | 770 | 183 | 10 | EXT |  | 0.95 | (c)
80504.561 | 10.866 | 10.838 | -0.624 | -0.652 | 1719 | 1799 | 1858 | 235 | 615 | 7441 |  | CORR | CIGR | 04:06 | 04:19 | 04:28 | 37 | 277 | 12 | EXT |  | 0.89 | (c)
80505.185 | 0 | 0 | -11.5 | -11.5 | -961 | -808 | -856 | 752 | 0 | 7442 | Смещение кромок | GWAN |  | 11:19 | 11:44 | 11:36 | 0 | 208 | 23 | EXT | Смещение кромок Наружу Величина смещения - 3.8 мм. |  | (c)
80548.955 | 9.24 | 9.22 | -2.31 | -2.33 | -1892 | -1823 | -1831 | 338 | 2299 | 7445 |  | GOUG | CIGR | 08:08 | 08:19 | 08:18 | 31 | 123 | 11 | EXT | Задир. |  | (c)
80641.385 | 0 | 0 | -11.51 | -11.51 | 891 | 1071 | 1105 | 891 | 0 | 7454 | Смещение кромок | GWAN |  | 11:26 | 11:55 | 00:01 | 0 | 427 | 16 | EXT | Смещение кромок Вовнутрь Величина смещения - 2.7 мм. |  | (c)
80709.965 | 0 | -0.051 | -11.41 | -11.461 | 636 | 856 | 800 | 636 |  | 7460 | Нарушение формы кольцевого шва | GWAN |  | 11:12 | 11:48 | 11:39 | 0 | 327 |  | EXT | Нарушение формы кольцевого шва |  | (c)
80778.315 | 0 | -0.05 | -11.35 | -11.4 | 237 | 779 | 801 | 237 |  | 7466 | Нарушение формы кольцевого шва | GWAN |  | 11:32 | 00:60 | 01:03 | 0 | 1128 |  | EXT | Нарушение формы кольцевого шва |  | (c)
80946.165 | 0 | 0 | -10.99 | -10.99 | 118 | 278 | 243 | 118 | 0 | 7481 | Смещение кромок | GWAN |  | 10:17 | 10:43 | 10:37 | 0 | 249 | 23 | EXT | Смещение кромок Вовнутрь Величина смещения - 3.5 мм. |  | (c)
81043.385 | 0 | 0 | -5.24 | -5.24 | -1624 | -1449 | -1355 | 606 | 0 | 7491 | Непровар / утяжина | GWAN |  | 06:07 | 06:35 | 06:50 | 0 | 540 | 11 | INT | Непровар / утяжина |  | (c)
81066.636 | 6.391 | 6.377 | -4.929 | -4.943 | -1261 | -1219 | -1141 | 1022 | 4913 | 7493 |  | GOUG | CIGR | 06:42 | 06:49 | 07:02 | 30 | 239 | 10 | EXT | Задир. |  | (c)
81066.637 | 6.392 | 6.306 | -4.928 | -5.014 | -1287 | -1219 | -1138 | 988 | 4863 | 7493 |  | DENT | GENE | 06:38 | 06:49 | 07:02 | 151 | 299 | 0.5 | N/A | Глубина вмятины: 7 мм (0,5%). Линейка: 15 см в (631 см; 06:49 ч:мин) Аномалия находится вблизи дефекта потери металла. |  | (c)
81066.657 | 6.412 | 6.392 | -4.908 | -4.928 | -779 | -497 | -620 | 461 | 4892 | 7493 |  | GOUG | CIGR | 07:60 | 08:45 | 08:26 | 36 | 318 | 10 | EXT | Задир. |  | (c)
81068.377 | 8.132 | 8.107 | -3.188 | -3.213 | -1283 | -1102 | -1105 | 926 | 3179 | 7493 |  | GOUG | CIGR | 06:39 | 07:08 | 07:07 | 34 | 357 | 10 | EXT | Задир. |  | (c)
81122.019 | 4.594 | 4.538 | -6.546 | -6.602 | -535 | -514 | -517 | 498 | 4538 | 7498 |  | GOUG | AXGR | 00:42 | 00:46 | 00:45 | 139 | 37 | 14 | EXT | Задир. |  | (c)
81122.46 | 5.035 | 4.977 | -6.105 | -6.163 | -564 | -549 | -548 | 532 | 4977 | 7498 |  | GOUG | AXGR | 00:38 | 00:40 | 00:40 | 105 | 33 | 11 | EXT | Задир. |  | (c)
81123.832 | 6.407 | 6.397 | -4.733 | -4.743 | -703 | -652 | -647 | 592 | 4723 | 7498 |  | GOUG | CIGR | 00:15 | 00:23 | 00:24 | 20 | 111 | 10 | EXT | Задир. |  | (c)
81124.222 | 6.797 | 6.783 | -4.343 | -4.357 | -737 | -696 | -684 | 631 | 4331 | 7498 |  | GOUG | CIGR | 00:10 | 00:16 | 00:18 | 26 | 106 | 10 | EXT | Задир. |  | (c)
81126.867 | 9.442 | 9.426 | -1.698 | -1.714 | -573 | -527 | -520 | 467 | 1688 | 7498 |  | GOUG | CIGR | 00:36 | 00:44 | 00:45 | 26 | 106 | 10 | EXT | Задир. |  | (c)
81213.26 | 5.845 | 5.796 | -5.645 | -5.694 | 294 | 580 | 645 | 294 | 5599 | 7506 |  | CORR | GENE | 03:11 | 03:57 | 04:07 | 95 | 702 | 10 | EXT | Аномалия находится на упругопластическом изгибе: R=396 D, максимальное растяжение на 6 час. | 0.89 | (c)
81215.455 | 8.04 | 8.014 | -3.45 | -3.476 | 629 | 1562 | 1206 | 448 | 3300 | 7506 |  | CORR | GENE | 04:05 | 06:35 | 05:38 | 176 | 1154 | 10 | EXT | Аномалия находится на упругопластическом изгибе: R=428 D, максимальное растяжение на 5.9 час. | 0.97 | (c)
81217.032 | 9.617 | 9.52 | -1.873 | -1.97 | 1349 | 1560 | 1709 | 161 | 1819 | 7506 |  | CORR | GENE | 06:01 | 06:35 | 06:59 | 151 | 721 | 10 | EXT | Аномалия находится на упругопластическом изгибе: R=517 D, максимальное растяжение на 5.8 час. | 0.9 | (c)
81217.728 | 10.313 | 10.281 | -1.177 | -1.209 | 478 | 673 | 658 | 478 | 1102 | 7506 |  | CORR | GENE | 03:40 | 04:12 | 04:10 | 107 | 361 | 10 | EXT | Аномалия находится на упругопластическом изгибе: R=582 D, максимальное растяжение на 5.7 час. | 0.89 | (c)
81217.838 | 10.423 | 10.332 | -1.067 | -1.158 | 1121 | 1470 | 1542 | 268 | 1010 | 7506 |  | CORR | GENE | 05:24 | 06:21 | 06:32 | 148 | 841 | 11 | EXT | Аномалия находится на упругопластическом изгибе: R=608 D, максимальное растяжение на 5.7 час. | 0.9 | (c)
81433.34 | 9.655 | 9.634 | -1.885 | -1.906 | 981 | 1088 | 1094 | 981 | 1874 | 7525 |  | CORR | CIGR | 04:46 | 05:03 | 05:04 | 32 | 226 | 10 | EXT |  | 0.89 | (c)
81457.025 | 0 | 0 | -11.51 | -11.51 | 945 | 1011 | 1038 | 945 | 0 | 7528 | Смещение кромок | GWAN |  | 02:19 | 02:29 | 02:33 | 0 | 184 | 19 | EXT | Смещение кромок Наружу Величина смещения - 3 мм. |  | (c)
81457.025 | 0 | -0.011 | -11.51 | -11.521 | 1209 | 1459 | 1410 | 620 |  | 7528 | Нарушение формы кольцевого шва | GWAN |  | 03:01 | 03:41 | 03:34 | 0 | 402 |  | EXT | Нарушение формы кольцевого шва |  | (c)
81457.025 | 0 | -0.017 | -11.51 | -11.527 | -2132 | -1904 | -1906 | 98 |  | 7528 | Нарушение формы кольцевого шва | GWAN |  | 06:02 | 06:39 | 06:38 | 0 | 452 |  | EXT | Нарушение формы кольцевого шва |  | (c)
81457.025 | 0 | -0.027 | -11.51 | -11.537 | -984 | -604 | -702 | 420 |  | 7528 | Нарушение формы кольцевого шва | GWAN |  | 09:07 | 10:08 | 09:53 | 0 | 564 |  | EXT | Нарушение формы кольцевого шва |  | (c)
81468.535 | 0 | -0.033 | -11.24 | -11.273 | 367 | 512 | 812 | 367 |  | 7529 | Нарушение формы кольцевого шва | GWAN |  | 11:43 | 00:07 | 00:55 | 0 | 891 |  | EXT | Нарушение формы кольцевого шва |  | (c)
81468.535 | 0 | -0.03 | -11.24 | -11.27 | 1494 | 1750 | 1781 | 163 |  | 7529 | Нарушение формы кольцевого шва | GWAN |  | 02:45 | 03:27 | 03:32 | 0 | 573 |  | EXT | Нарушение формы кольцевого шва |  | (c)
81479.775 | 0 | -0.03 | -11.09 | -11.12 | -401 | -98 | -188 | 25 |  | 7530 | Нарушение формы кольцевого шва | GWAN |  | 11:38 | 00:27 | 00:13 | 0 | 426 |  | EXT | Нарушение формы кольцевого шва |  | (c)
81669.912 | 0.687 | 0.667 | -10.913 | -10.933 | -1755 | -1699 | -1667 | 475 | 667 | 7547 |  | CORR | CIGR | 05:51 | 05:60 | 06:05 | 33 | 178 | 11 | EXT |  | 0.89 | (c)
81715.663 | 1.628 | 1.627 | -9.952 | -9.953 | -1697 | -1623 | -1646 | 534 | 1627 | 7551 |  | CORR | CIGR | 05:07 | 05:19 | 05:15 | 20 | 101 | 17 | EXT |  | 0.89 | (c)
81733.715 | 0 | -0.023 | -3.14 | -3.163 | 1945 | 2110 | 2169 | 0 |  | 7553 | Нарушение формы кольцевого шва | GWAN |  | 04:56 | 05:23 | 05:32 | 0 | 449 |  | EXT | Нарушение формы кольцевого шва |  | (c)
81796.454 | 2.779 | 2.768 | -8.621 | -8.632 | 2057 | 2151 | 2149 | 0 | 2768 | 7560 |  | CORR | CIGR | 05:27 | 05:42 | 05:42 | 22 | 183 | 10 | EXT |  | 0.89 | (c)
81798.172 | 4.497 | 4.432 | -6.903 | -6.968 | -1971 | -1719 | -1809 | 259 | 4432 | 7560 |  | CORR | GENE | 06:37 | 07:18 | 07:03 | 89 | 323 | 10 | EXT |  | 0.89 | (c)
81818.853 | 2.638 | 2.605 | -8.292 | -8.325 | 1746 | 1860 | 1877 | 222 | 2605 | 7562 |  | CORR | GENE | 06:10 | 06:28 | 06:31 | 65 | 262 | 12 | EXT |  | 0.89 | (c)
81819.179 | 2.964 | 2.946 | -7.966 | -7.984 | 1875 | 1956 | 2010 | 85 | 2946 | 7562 |  | CORR | GENE | 06:31 | 06:44 | 06:52 | 97 | 271 | 10 | EXT |  | 0.89 | (c)
81884.082 | 2.347 | 2.347 | -8.403 | -8.403 | -1794 | -1672 | -1712 | 437 | 2347 | 7568 |  | CORR | GENE | 07:02 | 07:22 | 07:15 | 49 | 164 | 10 | EXT |  | 0.89 | (c)
81884.185 | 2.45 | 2.425 | -8.3 | -8.325 | 2186 | -2134 | -2152 | 0 | 2425 | 7568 |  | CORR | GENE | 05:44 | 06:07 | 06:04 | 58 | 246 | 11 | EXT |  | 0.89 | (c)
81884.91 | 3.175 | 3.141 | -7.575 | -7.609 | 2101 | -2205 | -2121 | 0 | 3141 | 7568 |  | CORR | GENE | 05:31 | 05:56 | 06:09 | 78 | 479 | 10 | EXT |  | 0.89 | (c)
81885.125 | 3.39 | 3.35 | -7.36 | -7.4 | 1960 | 2110 | 2073 | 45 | 3350 | 7568 |  | CORR | GENE | 05:08 | 05:32 | 05:26 | 54 | 226 | 10 | EXT |  | 0.89 | (c)
81885.682 | 3.947 | 3.838 | -6.803 | -6.912 | -1676 | -1467 | -1491 | 555 | 3838 | 7568 |  | CORR | GENE | 07:21 | 07:55 | 07:51 | 131 | 371 | 14 | EXT |  | 0.9 | (c)
81898.413 | 5.928 | 5.893 | -5.562 | -5.597 | -842 | -810 | -806 | 769 | 5527 | 7569 |  | DENT | GENE | 11:18 | 11:23 | 11:24 | 70 | 73 | 0.4 | N/A | Глубина вмятины: 5 мм (0,4%). Линейка: 7 см в (589 см; 11:23 ч:мин) |  | (c)
81898.951 | 6.466 | 6.447 | -5.024 | -5.043 | 1588 | 1688 | 1695 | 428 | 5008 | 7569 |  | CORR | CIGR | 05:50 | 06:06 | 06:07 | 35 | 215 | 11 | EXT |  | 0.89 | (c)
81905.334 | 1.359 | 1.347 | -5.041 | -5.053 | 50 | 145 | 147 | 50 | 1347 | 7570 |  | CORR | CIGR | 03:04 | 03:19 | 03:20 | 29 | 194 | 11 | EXT |  | 0.89 | (c)
81910.375 | 0 | -0.041 | -11.48 | -11.521 | -930 | -483 | -662 | 395 |  | 7571 | Нарушение формы кольцевого шва | GWAN |  | 11:23 | 00:35 | 00:06 | 0 | 535 |  | EXT | Нарушение формы кольцевого шва |  | (c)
81910.375 | 0 | -0.031 | -11.48 | -11.511 | 1555 | 2158 | 1932 | 0 |  | 7571 | Нарушение формы кольцевого шва | GWAN |  | 06:04 | 07:42 | 07:05 | 0 | 753 |  | EXT | Нарушение формы кольцевого шва |  | (c)
81924.7 | 2.845 | 2.827 | -8.295 | -8.313 | 2022 | 2156 | 2125 | 3 | 2827 | 7572 |  | CORR | CIGR | 07:28 | 07:49 | 07:44 | 50 | 206 | 13 | EXT |  | 0.74 | (c)
81978.205 | 0 | -0.024 | -9.88 | -9.904 | 154 | 613 | 481 | 154 |  | 7577 | Нарушение формы кольцевого шва | GWAN |  | 00:08 | 01:22 | 01:01 | 0 | 654 |  | EXT | Нарушение формы кольцевого шва Аномалия находится на упругопластическом изгибе: R=478 D, максимальное растяжение на 0.7 час. |  | (c)
81978.205 | 0 | -0.024 | -9.88 | -9.904 | 1864 | -2211 | -2165 | 1732 |  | 7577 | Нарушение формы кольцевого шва | GWAN |  | 04:44 | 05:46 | 05:54 | 0 | 865 |  | EXT | Нарушение формы кольцевого шва Аномалия находится на упругопластическом изгибе: R=478 D, максимальное растяжение на 0.7 час. |  | (c)
81988.941 | 0.856 | 0.82 | -10.454 | -10.49 | 2035 | -2154 | -2091 | 1755 | 820 | 7578 |  | CORR | GENE | 02:43 | 03:27 | 03:37 | 182 | 671 | 11 | EXT | Аномалия находится на упругопластическом изгибе: R=937 D, максимальное растяжение на 1.7 час. | 0.91 | (c)
82000.892 | 1.497 | 1.425 | -9.573 | -9.645 | -1986 | -1938 | -1936 | 1885 | 1425 | 7579 |  | DENT | GENE | 07:17 | 07:25 | 07:25 | 126 | 101 | 0.7 | N/A | Глубина вмятины: 10 мм (0,7%). Линейка: 13 см в (143 см; 07:25 ч:мин) |  | (c)
82018.678 | 8.213 | 8.197 | -2.737 | -2.753 | -1436 | -1336 | -1350 | 794 | 2708 | 7580 |  | CORR | CIGR | 07:19 | 07:35 | 07:33 | 45 | 174 | 13 | EXT |  | 0.89 | (c)
82018.894 | 8.429 | 8.216 | -2.521 | -2.734 | -1511 | -1477 | -1485 | 719 | 2376 | 7580 |  | CORR | GENE | 07:07 | 07:13 | 07:11 | 358 | 51 | 13 | EXT |  | 0.94 | (c)
82019.028 | 8.563 | 8.413 | -2.387 | -2.537 | -1420 | -1338 | -966 | 512 | 2369 | 7580 |  | CORR | GENE | 07:22 | 07:35 | 08:35 | 168 | 909 | 13 | EXT |  | 0.91 | (c)
82019.93 | 9.465 | 9.45 | -1.485 | -1.5 | 1587 | 1798 | 1751 | 316 | 1475 | 7580 |  | CORR | CIGR | 03:27 | 04:01 | 03:54 | 25 | 327 | 10 | EXT |  | 0.89 | (c)
82026.69 | 5.275 | 5.255 | -5.405 | -5.425 | 1556 | 1615 | 1640 | 1556 | 5255 | 7581 |  | CORR | CIGR | 03:04 | 03:14 | 03:18 | 32 | 168 | 10 | EXT |  | 0.89 | (c)
82040.428 | 8.333 | 8.305 | -3.017 | -3.045 | -548 | -367 | -435 | 322 | 3015 | 7582 |  | CORR | CIGR | 01:32 | 02:01 | 01:50 | 30 | 226 | 10 | EXT |  | 0.89 | (c)
82040.575 | 8.48 | 8.447 | -2.87 | -2.903 | 1456 | 1606 | 1672 | 1456 | 2853 | 7582 |  | CORR | GENE | 06:55 | 07:19 | 07:30 | 50 | 432 | 12 | EXT |  | 0.89 | (c)
82040.706 | 8.611 | 8.566 | -2.739 | -2.784 | 1468 | 1598 | 1595 | 1468 | 2717 | 7582 |  | CORR | GENE | 06:57 | 07:18 | 07:18 | 67 | 254 | 14 | EXT |  | 0.89 | (c)
82042.794 | 10.699 | 10.641 | -0.651 | -0.709 | -136 | 59 | 119 | 0 | 589 | 7582 |  | CORR | GENE | 02:38 | 03:10 | 03:19 | 120 | 509 | 13 | EXT |  | 0.9 | (c)
82045.209 | 1.764 | 1.749 | -9.736 | -9.751 | -703 | -606 | -587 | 471 | 1749 | 7583 |  | CORR | CIGR | 08:58 | 09:14 | 09:17 | 34 | 232 | 11 | EXT |  | 0.89 | (c)
82059.458 | 4.513 | 4.325 | -7.017 | -7.205 | -1324 | -1301 | -1274 | 907 | 4325 | 7584 |  | CORR | GENE | 07:52 | 07:56 | 08:00 | 861 | 100 | 10 | EXT |  | 0.95 | (c)
82060.275 | 5.33 | 5.292 | -6.2 | -6.238 | -1030 | -914 | -946 | 862 | 5292 | 7584 |  | CORR | GENE | 08:40 | 08:59 | 08:53 | 54 | 168 | 12 | EXT |  | 0.89 | (c)
82060.417 | 5.472 | 5.458 | -6.058 | -6.072 | -1003 | -932 | -935 | 868 | 5458 | 7584 |  | CORR | CIGR | 08:44 | 08:56 | 08:55 | 24 | 135 | 11 | EXT |  | 0.89 | (c)
82061.718 | 6.773 | 6.751 | -4.757 | -4.779 | 995 | 1381 | 1303 | 619 | 4738 | 7584 |  | CORR | CIGR | 02:07 | 03:09 | 02:56 | 41 | 616 | 20 | EXT |  | 0.89 | (c)
82062.675 | 7.73 | 7.705 | -3.8 | -3.825 | -2073 | -826 | -1434 | 158 | 3698 | 7584 |  | CORR | GENE | 05:52 | 09:13 | 07:35 | 127 | 1278 | 10 | EXT |  | 0.89 | (c)
82065.232 | 10.287 | 10.275 | -1.243 | -1.255 | 1136 | 1263 | 1441 | 485 | 1226 | 7584 |  | CORR | CIGR | 02:29 | 02:50 | 03:19 | 29 | 609 | 10 | EXT |  | 0.89 | (c)
82065.267 | 10.322 | 10.305 | -1.208 | -1.225 | 1984 | -2026 | -2075 | 0 | 1193 | 7584 |  | CORR | CIGR | 04:46 | 05:59 | 05:51 | 32 | 805 | 15 | EXT |  | 0.89 | (c)
82066.067 | 11.122 | 11.056 | -0.408 | -0.474 | 1165 | 1257 | 1283 | 830 | 378 | 7584 |  | CORR | GENE | 02:34 | 02:49 | 02:53 | 96 | 236 | 10 | EXT |  | 0.89 | (c)
82066.575 | 0.1 | 0.087 | -5.64 | -5.653 | 1365 | 1474 | 1475 | 645 | 87 | 7585 |  | CORR | CIGR | 01:10 | 01:28 | 01:28 | 34 | 220 | 12 | EXT |  | 0.89 | (c)
82069.074 | 2.599 | 2.569 | -3.141 | -3.171 | -1406 | -1291 | -1237 | 825 | 2569 | 7585 |  | CORR | GENE | 05:43 | 06:02 | 06:10 | 64 | 337 | 10 | EXT |  | 0.89 | (c)
82072.215 | 0 | -0.05 | -10.67 | -10.72 | -2060 | -1974 | -1925 | 170 |  | 7586 | Нарушение формы кольцевого шва | GWAN |  | 06:13 | 06:27 | 06:34 | 0 | 271 |  | EXT | Нарушение формы кольцевого шва |  | (c)
82077.015 | 4.8 | 4.776 | -5.87 | -5.894 | 1128 | 1324 | 1304 | 750 | 4776 | 7586 |  | CORR | CIGR | 02:47 | 03:19 | 03:15 | 38 | 353 | 13 | EXT |  | 0.89 | (c)
82080.757 | 8.542 | 8.489 | -2.128 | -2.181 | -1609 | -1564 | -1325 | 621 | 2112 | 7586 |  | CORR | GENE | 07:25 | 07:33 | 08:11 | 69 | 569 | 10 | EXT |  | 0.89 | (c)
82128.165 | 0 | 0 | -11.24 | -11.24 | 1204 | 1412 | 1396 | 642 | 0 | 7591 | Смещение кромок | GWAN |  | 04:29 | 05:02 | 04:60 | 0 | 384 | 17 | EXT | Смещение кромок Наружу Величина смещения - 3.1 мм. Аномалия находится на упругопластическом изгибе: R=513 D, максимальное растяжение на 4.5 час. |  | (c)
82138.586 | 10.421 | 10.34 | -0.819 | -0.9 | 56 | 232 | 323 | 56 | 785 | 7591 |  | CORR | GENE | 01:24 | 01:52 | 02:07 | 115 | 534 | 10 | EXT |  | 0.89 | (c)
82159.936 | 9.111 | 9.077 | -2.139 | -2.173 | 2087 | -2131 | -2103 | 1832 | 2099 | 7593 |  | CORR | GENE | 04:57 | 05:36 | 05:41 | 74 | 542 | 16 | EXT |  | 0.89 | (c)
82159.983 | 9.158 | 9.146 | -2.092 | -2.104 | -1811 | -1716 | -1618 | 1425 | 2061 | 7593 |  | CORR | CIGR | 06:28 | 06:43 | 06:59 | 43 | 386 | 13 | EXT |  | 0.89 | (c)
82167.025 | 0 | -0.016 | -11.06 | -11.076 | 1067 | 1250 | 1406 | 1067 |  | 7596 | Нарушение формы кольцевого шва | GWAN |  | 04:57 | 05:27 | 05:52 | 0 | 677 |  | EXT | Нарушение формы кольцевого шва |  | (c)
82249.892 | 5.597 | 5.503 | -5.893 | -5.987 | 282 | 354 | 359 | 282 | 5503 | 7603 |  | DENT | GENE | 03:35 | 03:47 | 03:48 | 177 | 153 | 0.9 | N/A | Глубина вмятины: 13 мм (0,9%). Линейка: 18 см в (550 см; 03:47 ч:мин) Аномалия находится на отводе. |  | (c)
82287.366 | 8.991 | 8.956 | -2.329 | -2.364 | 1429 | 1504 | 1556 | 547 | 2316 | 7606 |  | CORR | CIGR | 04:55 | 05:07 | 05:16 | 48 | 254 | 11 | EXT | Аномалия находится на упругопластическом изгибе: R=291 D, максимальное растяжение на 5.8 час. | 1.01 | (b)
82327.856 | 4.931 | 3.086 | -6.599 | -8.444 | 560 | -1666 | -1670 | 0 |  | 7610 |  | OVAL |  | 00:00 | 06:01 | 06:00 | 5394 |  |  | N/A | Овальность: 0,02 |  | (c)
82328.458 | 5.533 | 4.272 | -5.997 | -7.258 | -1858 | -1637 | -1600 | 1342 | 4272 | 7610 |  | DENT | GENE | 05:30 | 06:05 | 06:11 | 1623 | 517 | 0.8 | N/A | Глубина вмятины: 12 мм (0,8%). Линейка: 162 см в (427 см; 06:05 ч:мин) |  | (c)
82334.455 | 0 | -0.042 | -10.95 | -10.992 | 1174 | 1593 | 1669 | 68 |  | 7611 | Нарушение формы кольцевого шва | GWAN |  | 03:09 | 04:17 | 04:29 | 0 | 989 |  | EXT | Нарушение формы кольцевого шва |  | (c)
82454.715 | 0 | -0.041 | -11.16 | -11.201 | -1042 | -682 | -755 | 468 |  | 7622 | Нарушение формы кольцевого шва | GWAN |  | 09:22 | 10:20 | 10:08 | 0 | 574 |  | EXT | Нарушение формы кольцевого шва |  | (c)
82526.128 | 4.223 | 4.106 | -6.787 | -6.904 | -65 | -61 | -38 | 11 | 4106 | 7628 |  | CORR | AXGR | 04:27 | 04:28 | 04:32 | 204 | 54 | 12 | EXT |  | 0.91 | (c)
82526.267 | 4.362 | 4.231 | -6.648 | -6.779 | -161 | -111 | -123 | 86 | 4231 | 7628 |  | CORR | GENE | 04:12 | 04:20 | 04:18 | 399 | 75 | 15 | EXT |  | 0.95 | (c)
82527.304 | 5.399 | 4.959 | -5.611 | -6.051 | -62 | -57 | -32 | 2 | 4959 | 7628 |  | CORR | GENE | 04:28 | 04:29 | 04:33 | 528 | 60 | 10 | EXT |  | 0.94 | (c)
82527.948 | 6.043 | 5.961 | -4.967 | -5.049 | -67 | -57 | -50 | 33 | 4826 | 7628 |  | CORR | AXGR | 04:27 | 04:29 | 04:30 | 223 | 35 | 11 | EXT |  | 0.91 | (c)
82528.477 | 6.572 | 6.523 | -4.438 | -4.487 | 131 | 208 | 305 | 131 | 4387 | 7628 |  | CORR | GENE | 04:59 | 05:11 | 05:27 | 100 | 348 | 13 | EXT |  | 0.89 | (c)
82528.8 | 6.895 | 6.846 | -4.115 | -4.164 | -420 | -278 | -301 | 182 | 4062 | 7628 |  | CORR | GENE | 03:30 | 03:53 | 03:49 | 102 | 238 | 12 | EXT |  | 0.89 | (c)
82529.266 | 7.361 | 7.316 | -3.649 | -3.694 | 41 | 227 | 262 | 41 | 3607 | 7628 |  | CORR | GENE | 04:44 | 05:14 | 05:20 | 87 | 442 | 14 | EXT |  | 0.89 | (c)
82529.609 | 7.704 | 7.695 | -3.306 | -3.315 | -253 | -71 | -14 | 0 | 3077 | 7628 |  | CORR | GENE | 03:57 | 04:26 | 04:35 | 238 | 477 | 10 | EXT |  | 0.91 | (c)
82530.143 | 8.238 | 7.978 | -2.772 | -3.032 | 2 | 36 | 63 | 2 | 2718 | 7628 |  | CORR | GENE | 04:38 | 04:44 | 04:48 | 314 | 123 | 11 | EXT |  | 0.92 | (c)
82530.454 | 8.549 | 8.306 | -2.461 | -2.704 | -449 | -290 | -225 | 2 | 2417 | 7628 |  | CORR | GENE | 03:25 | 03:51 | 04:01 | 287 | 447 | 13 | EXT |  | 0.93 | (c)
82530.664 | 8.759 | 8.74 | -2.251 | -2.27 | -301 | -168 | -156 | 10 | 2201 | 7628 |  | CORR | GENE | 03:49 | 04:11 | 04:13 | 69 | 291 | 11 | EXT |  | 0.89 | (c)
82531.305 | 9.4 | 9.381 | -1.61 | -1.629 | -236 | -84 | -69 | 0 | 1593 | 7628 |  | CORR | CIGR | 03:60 | 04:24 | 04:27 | 36 | 335 | 10 | EXT |  | 0.89 | (c)
82578.013 | 10.988 | 10.941 | -0.312 | -0.359 | 1693 | 1847 | 1854 | 215 | 286 | 7632 |  | CORR | GENE | 05:12 | 05:36 | 05:38 | 73 | 322 | 11 | EXT |  | 0.89 | (c)
82581.201 | 2.876 | 2.747 | -8.354 | -8.483 | 1352 | 1581 | 1768 | 46 | 2747 | 7633 |  | CORR | GENE | 04:54 | 05:31 | 06:01 | 182 | 833 | 10 | EXT |  | 0.9 | (c)
82581.855 | 3.53 | 3.475 | -7.7 | -7.755 | 1777 | 1900 | 1958 | 92 | 3475 | 7633 |  | CORR | GENE | 06:02 | 06:22 | 06:31 | 92 | 362 | 10 | EXT |  | 0.89 | (c)
82600.496 | 10.941 | 10.864 | -0.369 | -0.446 | -1787 | -1595 | -1581 | 1375 | 339 | 7634 |  | CORR | GENE | 06:20 | 06:51 | 06:53 | 107 | 412 | 10 | EXT | Аномалия находится на упругопластическом изгибе: R=369 D, максимальное растяжение на 5.8 час. | 0.89 | (c)
82610.551 | 9.686 | 9.67 | -1.434 | -1.45 | 546 | 613 | 625 | 546 | 1422 | 7635 |  | CORR | CIGR | 03:14 | 03:25 | 03:27 | 28 | 159 | 14 | EXT |  | 0.89 | (c)
82634.769 | 0.064 | 0.054 | -11.136 | -11.146 | -1979 | -1896 | -1909 | 252 | 54 | 7638 |  | CORR | CIGR | 07:18 | 07:31 | 07:29 | 20 | 139 | 12 | EXT |  | 0.89 | (c)
82639.052 | 4.347 | 4.326 | -6.853 | -6.874 | 1680 | 1798 | 1806 | 297 | 4326 | 7638 |  | CORR | CIGR | 05:08 | 05:27 | 05:29 | 38 | 253 | 11 | EXT |  | 0.89 | (c)
82640.189 | 5.484 | 5.413 | -5.716 | -5.787 | 1045 | -2163 | 1893 | 0 | 5413 | 7638 |  | CORR | GENE | 03:26 | 06:48 | 05:43 | 307 | 1695 | 10 | EXT |  | 0.92 | (c)
82641.084 | 6.379 | 6.218 | -4.821 | -4.982 | 1554 | 1946 | 2193 | 0 | 4761 | 7638 |  | CORR | GENE | 04:48 | 05:51 | 06:31 | 221 | 1277 | 10 | EXT |  | 0.91 | (c)
82642.615 | 7.91 | 7.815 | -3.29 | -3.385 | 1846 | -2186 | -2123 | 0 | 3157 | 7638 |  | CORR | GENE | 05:35 | 06:44 | 06:54 | 228 | 984 | 10 | EXT |  | 0.91 | (c)
82643.402 | 8.697 | 8.676 | -2.503 | -2.524 | 2228 | -2028 | -2070 | 0 | 2447 | 7638 |  | CORR | GENE | 06:37 | 07:10 | 07:03 | 77 | 325 | 10 | EXT |  | 0.89 | (c)
82644.354 | 9.649 | 9.581 | -1.551 | -1.619 | 1548 | 1651 | 1813 | 152 | 1541 | 7638 |  | CORR | GENE | 04:47 | 05:04 | 05:30 | 78 | 530 | 10 | EXT |  | 0.89 | (c)
82652.347 | 6.442 | 6.337 | -4.858 | -4.963 | 1567 | 2207 | 1938 | 0 | 4835 | 7639 |  | CORR | GENE | 05:05 | 06:48 | 06:05 | 128 | 742 | 14 | EXT |  | 0.9 | (c)
82653.225 | 7.32 | 7.283 | -3.98 | -4.017 | 1634 | 2029 | 1947 | 0 | 3968 | 7639 |  | CORR | CIGR | 05:16 | 06:20 | 06:06 | 49 | 626 | 14 | EXT |  | 0.89 | (c)
82653.928 | 8.023 | 7.904 | -3.277 | -3.396 | 1561 | 1696 | 1894 | 3 | 3265 | 7639 |  | CORR | GENE | 05:04 | 05:26 | 05:58 | 131 | 666 | 10 | EXT |  | 0.89 | (c)
82654.019 | 8.114 | 8.082 | -3.186 | -3.218 | 2016 | 2136 | 2147 | 0 | 3158 | 7639 |  | CORR | GENE | 06:17 | 06:37 | 06:39 | 60 | 262 | 12 | EXT |  | 0.89 | (c)
82655.098 | 9.193 | 9.059 | -2.107 | -2.241 | 1242 | 1693 | 1746 | 0 | 2024 | 7639 |  | CORR | GENE | 04:13 | 05:25 | 05:34 | 217 | 1008 | 11 | EXT |  | 0.91 | (c)
82655.541 | 9.636 | 9.513 | -1.664 | -1.787 | 1424 | 1661 | 1839 | 0 | 1533 | 7639 |  | CORR | GENE | 04:42 | 05:20 | 05:49 | 254 | 829 | 13 | EXT |  | 0.92 | (c)
82655.906 | 10.001 | 9.898 | -1.299 | -1.402 | 1554 | 1684 | 1886 | 12 | 1275 | 7639 |  | CORR | GENE | 05:03 | 05:24 | 05:57 | 127 | 664 | 10 | EXT |  | 0.89 | (c)
82656.709 | 10.804 | 10.715 | -0.496 | -0.585 | 1502 | 1721 | 1845 | 43 | 456 | 7639 |  | CORR | GENE | 04:55 | 05:30 | 05:50 | 129 | 685 | 13 | EXT |  | 0.9 | (c)
82657.205 | 0 | -0.022 | -11.15 | -11.172 | 1723 | 2003 | 1972 | 9 |  | 7640 | Нарушение формы кольцевого шва | GWAN |  | 05:22 | 06:07 | 06:02 | 0 | 499 |  | EXT | Нарушение формы кольцевого шва |  | (c)
82657.958 | 0.753 | 0.628 | -10.397 | -10.522 | 1537 | 1675 | 1910 | 0 | 628 | 7640 |  | CORR | GENE | 04:52 | 05:15 | 05:52 | 241 | 745 | 10 | EXT |  | 0.91 | (c)
82658.72 | 1.515 | 1.489 | -9.635 | -9.661 | 1705 | 2160 | 1996 | 0 | 1489 | 7640 |  | CORR | GENE | 05:19 | 06:33 | 06:06 | 158 | 582 | 11 | EXT |  | 0.9 | (c)
82659.098 | 1.893 | 1.86 | -9.257 | -9.29 | 1733 | 1903 | 1908 | 148 | 1860 | 7640 |  | CORR | CIGR | 05:24 | 05:51 | 05:52 | 48 | 349 | 15 | EXT |  | 0.89 | (c)
82659.904 | 2.699 | 2.653 | -8.451 | -8.497 | 1804 | 1896 | 1960 | 114 | 2653 | 7640 |  | CORR | GENE | 05:35 | 05:50 | 06:01 | 57 | 312 | 13 | EXT |  | 0.89 | (c)
82660.532 | 3.327 | 3.311 | -7.823 | -7.839 | 1837 | 1914 | 1911 | 245 | 3311 | 7640 |  | CORR | CIGR | 05:41 | 05:53 | 05:53 | 35 | 148 | 11 | EXT |  | 0.89 | (c)
82661.411 | 4.206 | 4.198 | -6.944 | -6.952 | 1704 | 1748 | 1774 | 387 | 4198 | 7640 |  | CORR | CIGR | 05:19 | 05:26 | 05:30 | 25 | 139 | 10 | EXT |  | 0.89 | (c)
82668.444 | 0.089 | 0.074 | -11.341 | -11.356 | 999 | 1080 | 1078 | 999 | 74 | 7641 |  | CORR | CIGR | 05:06 | 05:19 | 05:18 | 29 | 157 | 14 | EXT |  | 0.89 | (c)
82669.171 | 0.816 | 0.789 | -10.614 | -10.641 | 1001 | 1096 | 1094 | 1001 | 789 | 7641 |  | CORR | CIGR | 05:06 | 05:21 | 05:21 | 33 | 186 | 12 | EXT |  | 0.89 | (c)
82669.738 | 1.383 | 1.367 | -10.047 | -10.063 | 942 | 993 | 998 | 942 | 1367 | 7641 |  | CORR | CIGR | 04:57 | 05:05 | 05:06 | 33 | 112 | 12 | EXT |  | 0.89 | (c)
82689.382 | 9.597 | 9.583 | -1.863 | -1.877 | -1746 | -1679 | -1668 | 484 | 1847 | 7642 |  | CORR | CIGR | 06:37 | 06:48 | 06:50 | 30 | 156 | 10 | EXT |  | 0.89 | (c)
82690.56 | 10.775 | 10.76 | -0.685 | -0.7 | 1672 | 1743 | 1728 | 446 | 681 | 7642 |  | CORR | CIGR | 03:49 | 04:00 | 03:58 | 19 | 112 | 15 | EXT |  | 0.89 | (c)
82698.234 | 6.989 | 6.931 | -4.101 | -4.159 | 1181 | 1339 | 1472 | 468 | 4060 | 7643 |  | CORR | GENE | 05:08 | 05:34 | 05:55 | 99 | 581 | 13 | EXT |  | 0.89 | (c)
82699.669 | 8.424 | 8.084 | -2.666 | -3.006 | 937 | 1259 | 1483 | 202 | 2489 | 7643 |  | CORR | GENE | 04:29 | 05:21 | 05:57 | 517 | 1092 | 12 | EXT |  | 0.95 | (c)
82701.207 | 9.962 | 9.859 | -1.128 | -1.231 | 924 | 1806 | 1500 | 154 | 890 | 7643 |  | CORR | GENE | 04:26 | 06:49 | 05:60 | 341 | 1153 | 11 | EXT |  | 0.92 | (c)
82701.888 | 10.643 | 10.619 | -0.447 | -0.471 | 1837 | 1933 | 1921 | 225 | 433 | 7643 |  | CORR | CIGR | 06:54 | 07:09 | 07:08 | 38 | 169 | 20 | EXT |  | 0.89 | (c)
82701.919 | 10.674 | 10.647 | -0.416 | -0.443 | 1635 | 1696 | 1714 | 439 | 405 | 7643 |  | CORR | CIGR | 06:21 | 06:31 | 06:34 | 38 | 157 | 10 | EXT |  | 0.89 | (c)
82701.961 | 10.716 | 10.648 | -0.374 | -0.442 | 1707 | 1726 | 1722 | 493 | 330 | 7643 |  | CORR | AXGR | 06:33 | 06:36 | 06:35 | 112 | 31 | 13 | EXT |  | 0.9 | (c)
82702.001 | 10.756 | 10.738 | -0.334 | -0.352 | 1500 | 1881 | 1750 | 232 | 265 | 7643 |  | CORR | GENE | 05:60 | 07:01 | 06:40 | 87 | 499 | 23 | EXT |  | 0.9 | (c)
82702.632 | 0.297 | 0.203 | -11.123 | -11.217 | 1421 | 1894 | 1739 | 173 | 203 | 7644 |  | CORR | GENE | 05:51 | 07:08 | 06:43 | 193 | 637 | 19 | EXT |  | 0.92 | (c)
82702.833 | 0.498 | 0.421 | -10.922 | -10.999 | 1451 | 1817 | 1762 | 157 | 421 | 7644 |  | CORR | GENE | 05:56 | 06:55 | 06:47 | 130 | 622 | 20 | EXT |  | 0.91 | (c)
82703.389 | 1.054 | 0.994 | -10.366 | -10.426 | 1243 | 1602 | 1653 | 167 | 994 | 7644 |  | CORR | GENE | 05:23 | 06:21 | 06:29 | 173 | 821 | 10 | EXT |  | 0.9 | (c)
82703.947 | 1.612 | 1.597 | -9.808 | -9.823 | 1750 | 2016 | 1924 | 133 | 1597 | 7644 |  | CORR | GENE | 06:44 | 07:27 | 07:13 | 94 | 348 | 10 | EXT |  | 0.89 | (c)
82704.298 | 1.963 | 1.8 | -9.457 | -9.62 | 1532 | 1733 | 1835 | 93 | 1800 | 7644 |  | CORR | GENE | 06:09 | 06:42 | 06:58 | 280 | 606 | 10 | EXT |  | 0.91 | (c)
82704.358 | 2.023 | 1.928 | -9.397 | -9.492 | 698 | 918 | 1097 | 698 | 1928 | 7644 |  | CORR | GENE | 03:55 | 04:30 | 04:59 | 403 | 799 | 14 | EXT |  | 0.95 | (c)
82704.554 | 2.219 | 2.207 | -9.201 | -9.213 | 1530 | 1670 | 1649 | 462 | 2207 | 7644 |  | CORR | CIGR | 06:09 | 06:32 | 06:28 | 34 | 238 | 12 | EXT |  | 0.89 | (c)
82705.142 | 2.807 | 2.745 | -8.613 | -8.675 | 605 | 750 | 837 | 605 | 2745 | 7644 |  | CORR | GENE | 03:40 | 04:03 | 04:17 | 124 | 465 | 13 | EXT |  | 0.9 | (c)
82709.857 | 7.522 | 7.487 | -3.898 | -3.933 | 1053 | 1124 | 1189 | 905 | 3883 | 7644 |  | CORR | CIGR | 04:52 | 05:03 | 05:14 | 50 | 273 | 10 | EXT |  | 0.89 | (c)
82709.941 | 7.606 | 7.586 | -3.814 | -3.834 | 1980 | 2071 | 2061 | 89 | 3803 | 7644 |  | CORR | CIGR | 07:22 | 07:36 | 07:35 | 31 | 161 | 10 | EXT |  | 0.89 | (c)
82710.216 | 7.881 | 7.845 | -3.539 | -3.575 | 1161 | 1248 | 1315 | 761 | 3517 | 7644 |  | CORR | GENE | 05:09 | 05:23 | 05:34 | 58 | 309 | 15 | EXT |  | 0.89 | (c)
82710.343 | 8.008 | 7.995 | -3.412 | -3.425 | 1921 | 2071 | 2051 | 50 | 3369 | 7644 |  | CORR | CIGR | 07:12 | 07:36 | 07:33 | 56 | 260 | 10 | EXT |  | 0.89 | (c)
82710.868 | 8.533 | 8.316 | -2.887 | -3.104 | 791 | 943 | 1205 | 612 | 2740 | 7644 |  | CORR | GENE | 04:10 | 04:34 | 05:16 | 364 | 827 | 12 | EXT |  | 0.93 | (c)
82713.914 | 0.159 | 0.147 | -11.231 | -11.243 | -1924 | -1611 | -1663 | 307 | 147 | 7645 |  | CORR | GENE | 04:02 | 04:52 | 04:44 | 214 | 521 | 10 | EXT |  | 0.91 | (c)
82714.599 | 0.844 | 0.777 | -10.546 | -10.613 | -1939 | -1676 | -1754 | 292 | 777 | 7645 |  | CORR | GENE | 03:60 | 04:42 | 04:29 | 291 | 369 | 12 | EXT |  | 0.92 | (c)
82715.704 | 1.949 | 1.892 | -9.441 | -9.498 | -2038 | -1765 | -1744 | 193 | 1892 | 7645 |  | CORR | GENE | 03:44 | 04:28 | 04:31 | 124 | 588 | 13 | EXT |  | 0.9 | (c)
82716.279 | 2.524 | 2.277 | -8.866 | -9.113 | -856 | -500 | -545 | 234 | 2277 | 7645 |  | CORR | GENE | 06:54 | 07:52 | 07:45 | 322 | 623 | 10 | EXT |  | 0.92 | (c)
82719.844 | 6.089 | 6.024 | -5.301 | -5.366 | -727 | -457 | -440 | 152 | 5241 | 7645 |  | CORR | GENE | 07:15 | 07:59 | 08:01 | 125 | 575 | 10 | EXT |  | 0.89 | (c)
82720.863 | 7.108 | 7.094 | -4.282 | -4.296 | -605 | -508 | -520 | 435 | 4268 | 7645 |  | CORR | CIGR | 07:35 | 07:51 | 07:49 | 28 | 170 | 11 | EXT |  | 0.89 | (c)
82721.878 | 8.123 | 8.085 | -3.267 | -3.305 | -2099 | -1823 | -1830 | 132 | 3179 | 7645 |  | CORR | GENE | 03:34 | 04:18 | 04:17 | 126 | 537 | 10 | EXT |  | 0.89 | (c)
82724.471 | 10.716 | 10.695 | -0.674 | -0.695 | -2144 | -2085 | -2062 | 87 | 654 | 7645 |  | CORR | CIGR | 03:26 | 03:36 | 03:40 | 41 | 163 | 10 | EXT |  | 0.89 | (c)
82724.94 | 11.185 | 11.126 | -0.205 | -0.264 | -1782 | -1706 | -1591 | 449 | 199 | 7645 |  | CORR | GENE | 04:25 | 04:37 | 04:56 | 65 | 381 | 11 | EXT |  | 0.89 | (c)
82725.186 | 0.041 | 0.013 | -10.909 | -10.937 | 1482 | 1912 | 1830 | 1482 | 13 | 7646 |  | CORR | GENE | 05:11 | 06:20 | 06:07 | 122 | 695 | 11 | EXT |  | 0.9 | (c)
82725.24 | 0.095 | 0.009 | -10.855 | -10.941 | 710 | 1182 | 1062 | 710 | 9 | 7646 |  | CORR | GENE | 03:07 | 04:23 | 04:03 | 142 | 704 | 12 | EXT |  | 0.9 | (c)
82726.864 | 1.719 | 1.524 | -9.231 | -9.426 | 1206 | 1226 | 1855 | 1206 | 1524 | 7646 |  | CORR | GENE | 04:27 | 04:30 | 06:11 | 214 | 1298 | 10 | EXT |  | 0.91 | (c)
82727.285 | 2.14 | 2.1 | -8.81 | -8.85 | 1075 | 1292 | 1309 | 1075 | 2100 | 7646 |  | CORR | GENE | 04:05 | 04:40 | 04:43 | 65 | 467 | 10 | EXT |  | 0.89 | (c)
82727.592 | 2.447 | 2.41 | -8.503 | -8.54 | 1020 | 1160 | 1244 | 1020 | 2410 | 7646 |  | CORR | CIGR | 03:56 | 04:19 | 04:33 | 52 | 448 | 11 | EXT |  | 0.89 | (c)
82728.017 | 2.872 | 2.849 | -8.078 | -8.101 | 1406 | 1722 | 1641 | 1406 | 2849 | 7646 |  | CORR | GENE | 04:59 | 05:50 | 05:37 | 58 | 470 | 10 | EXT |  | 0.89 | (c)
82728.198 | 3.053 | 3.036 | -7.897 | -7.914 | 988 | 1210 | 1110 | 988 | 3036 | 7646 |  | CORR | CIGR | 03:51 | 04:27 | 04:11 | 38 | 244 | 14 | EXT |  | 0.89 | (c)
82728.792 | 3.647 | 3.6 | -7.303 | -7.35 | 1066 | 1254 | 1278 | 1066 | 3600 | 7646 |  | CORR | GENE | 04:04 | 04:34 | 04:38 | 80 | 425 | 14 | EXT |  | 0.89 | (c)
82729.583 | 4.438 | 4.375 | -6.512 | -6.575 | 1072 | 1193 | 1311 | 1072 | 4375 | 7646 |  | CORR | GENE | 04:05 | 04:24 | 04:43 | 77 | 477 | 11 | EXT |  | 0.89 | (c)
82730.416 | 5.271 | 5.172 | -5.679 | -5.778 | 1203 | 1279 | 1672 | 1203 | 5172 | 7646 |  | CORR | GENE | 04:26 | 04:38 | 05:42 | 161 | 938 | 13 | EXT |  | 0.9 | (c)
82730.742 | 5.597 | 5.567 | -5.353 | -5.383 | 1047 | 1118 | 1241 | 1047 | 5332 | 7646 |  | CORR | CIGR | 04:01 | 04:12 | 04:32 | 51 | 389 | 13 | EXT |  | 0.89 | (c)
82731.245 | 6.1 | 6.039 | -4.85 | -4.911 | 1115 | 1175 | 1397 | 1115 | 4839 | 7646 |  | CORR | GENE | 04:12 | 04:22 | 04:57 | 72 | 564 | 11 | EXT |  | 0.89 | (c)
82731.649 | 6.504 | 6.43 | -4.446 | -4.52 | 950 | 1155 | 1397 | 950 | 4419 | 7646 |  | CORR | GENE | 03:45 | 04:18 | 04:57 | 101 | 894 | 12 | EXT |  | 0.89 | (c)
82731.93 | 6.785 | 6.737 | -4.165 | -4.213 | 1714 | 2000 | 1978 | 1714 | 4121 | 7646 |  | CORR | GENE | 05:49 | 06:35 | 06:31 | 92 | 529 | 10 | EXT |  | 0.89 | (c)
82731.963 | 6.818 | 6.771 | -4.132 | -4.179 | 1069 | 1166 | 1219 | 1069 | 4121 | 7646 |  | CORR | GENE | 04:05 | 04:20 | 04:29 | 58 | 299 | 10 | EXT |  | 0.89 | (c)
82732.052 | 6.907 | 6.863 | -4.043 | -4.087 | 1071 | 1166 | 1330 | 1071 | 4028 | 7646 |  | CORR | GENE | 04:05 | 04:20 | 04:47 | 59 | 518 | 10 | EXT |  | 0.89 | (c)
82733.1 | 7.955 | 7.918 | -2.995 | -3.032 | 2047 | 2214 | 2209 | 2047 | 2990 | 7646 |  | CORR | CIGR | 06:42 | 07:09 | 07:08 | 42 | 323 | 13 | EXT |  | 0.89 | (c)
82733.46 | 8.315 | 8.29 | -2.635 | -2.66 | 2069 | -2057 | -2150 | 1909 | 2592 | 7646 |  | CORR | GENE | 06:46 | 07:40 | 07:25 | 68 | 483 | 13 | EXT |  | 0.89 | (c)
82733.468 | 8.323 | 8.294 | -2.627 | -2.656 | 1107 | 1339 | 1303 | 1107 | 2607 | 7646 |  | CORR | CIGR | 04:11 | 04:48 | 04:42 | 49 | 394 | 13 | EXT |  | 0.89 | (c)
82734.105 | 8.96 | 8.925 | -1.99 | -2.025 | 1153 | 1287 | 1283 | 1153 | 1956 | 7646 |  | CORR | GENE | 04:18 | 04:40 | 04:39 | 69 | 260 | 11 | EXT |  | 0.89 | (c)
82735.362 | 10.217 | 10.2 | -0.733 | -0.75 | 612 | 804 | 804 | 612 | 706 | 7646 |  | CORR | CIGR | 02:51 | 03:22 | 03:22 | 44 | 383 | 10 | EXT |  | 0.89 | (c)
82735.404 | 10.259 | 10.232 | -0.691 | -0.718 | 1978 | 2153 | 2142 | 1978 | 672 | 7646 |  | CORR | CIGR | 06:31 | 06:59 | 06:58 | 46 | 328 | 12 | EXT |  | 0.89 | (c)
82755.45 | 7.755 | 7.74 | -3.175 | -3.19 | -2065 | -2018 | -2010 | 1955 | 3160 | 7648 |  | CORR | CIGR | 03:32 | 03:40 | 03:41 | 30 | 111 | 11 | EXT |  | 0.89 | (c)
82755.832 | 8.137 | 8.124 | -2.793 | -2.806 | -2080 | -1927 | -1946 | 1813 | 2771 | 7648 |  | CORR | CIGR | 03:30 | 03:55 | 03:52 | 35 | 267 | 12 | EXT |  | 0.89 | (c)
82756.474 | 8.779 | 8.661 | -2.151 | -2.269 | -1975 | -1802 | -1842 | 1708 | 2092 | 7648 |  | CORR | GENE | 03:47 | 04:15 | 04:09 | 177 | 267 | 22 | EXT |  | 0.92 | (c)
82756.682 | 8.987 | 8.965 | -1.943 | -1.965 | -2007 | -1884 | -1917 | 1827 | 1928 | 7648 |  | CORR | CIGR | 03:42 | 04:02 | 03:56 | 37 | 180 | 10 | EXT |  | 0.89 | (c)
82757.04 | 9.345 | 9.329 | -1.585 | -1.601 | -2010 | -1945 | -1951 | 1891 | 1572 | 7648 |  | CORR | CIGR | 03:41 | 03:52 | 03:51 | 29 | 119 | 11 | EXT |  | 0.89 | (c)
82757.332 | 9.637 | 9.626 | -1.293 | -1.304 | -2034 | -1935 | -1957 | 1881 | 1283 | 7648 |  | CORR | CIGR | 03:38 | 03:54 | 03:50 | 21 | 153 | 13 | EXT |  | 0.89 | (c)
82757.719 | 10.024 | 10.002 | -0.906 | -0.928 | -570 | -479 | -455 | 341 | 893 | 7648 |  | CORR | CIGR | 07:34 | 07:48 | 07:52 | 35 | 229 | 11 | EXT |  | 0.89 | (c)
82758.116 | 10.421 | 10.404 | -0.509 | -0.526 | -2100 | -2020 | -2027 | 1954 | 493 | 7648 |  | CORR | CIGR | 03:27 | 03:40 | 03:39 | 33 | 146 | 12 | EXT |  | 0.89 | (c)
82760.463 | 1.838 | 1.831 | -9.422 | -9.429 | 1229 | 1331 | 1317 | 825 | 1831 | 7649 |  | CORR | CIGR | 03:42 | 03:59 | 03:57 | 34 | 177 | 14 | EXT |  | 0.89 | (c)
82762.527 | 3.902 | 3.893 | -7.358 | -7.367 | -2006 | -1709 | -1822 | 224 | 3893 | 7649 |  | CORR | GENE | 07:00 | 07:48 | 07:30 | 70 | 368 | 10 | EXT |  | 0.89 | (c)
82762.989 | 4.364 | 4.293 | -6.896 | -6.967 | 1467 | 1745 | 1736 | 224 | 4293 | 7649 |  | CORR | GENE | 04:21 | 05:06 | 05:04 | 94 | 539 | 11 | EXT |  | 0.89 | (c)
82763.75 | 5.125 | 5.122 | -6.135 | -6.138 | -2102 | -1803 | -1924 | 128 | 5122 | 7649 |  | CORR | GENE | 06:45 | 07:33 | 07:14 | 58 | 356 | 10 | EXT |  | 0.89 | (c)
82768.456 | 9.831 | 9.82 | -1.429 | -1.44 | 1092 | 1176 | 1148 | 1027 | 1420 | 7649 |  | CORR | CIGR | 03:20 | 03:34 | 03:29 | 20 | 112 | 14 | EXT |  | 0.89 | (c)
82768.691 | 10.066 | 10.03 | -1.194 | -1.23 | 1172 | 1182 | 1242 | 919 | 1097 | 7649 |  | CORR | GENE | 03:33 | 03:35 | 03:45 | 133 | 140 | 11 | EXT |  | 0.9 | (c)
82769.161 | 10.536 | 10.522 | -0.724 | -0.738 | 1183 | 1266 | 1258 | 898 | 712 | 7649 |  | CORR | CIGR | 03:35 | 03:48 | 03:47 | 26 | 149 | 13 | EXT |  | 0.89 | (c)
82771.202 | 1.317 | 1.232 | -9.443 | -9.528 | 1529 | 1542 | 1544 | 673 | 1232 | 7650 |  | CORR | AXGR | 03:60 | 04:02 | 04:02 | 146 | 29 | 10 | EXT |  | 0.9 | (c)
82771.819 | 1.934 | 1.893 | -8.826 | -8.867 | 2199 | -2024 | -2051 | 0 | 1893 | 7650 |  | CORR | GENE | 05:48 | 06:26 | 06:22 | 80 | 422 | 10 | EXT |  | 0.89 | (c)
82772.488 | 2.603 | 2.589 | -8.157 | -8.171 | -2187 | -2100 | -2075 | 44 | 2589 | 7650 |  | CORR | CIGR | 06:00 | 06:14 | 06:18 | 38 | 223 | 10 | EXT |  | 0.89 | (c)
82772.942 | 3.057 | 3.02 | -7.703 | -7.74 | 1502 | 1617 | 1645 | 444 | 3020 | 7650 |  | CORR | GENE | 03:55 | 04:14 | 04:18 | 59 | 285 | 11 | EXT |  | 0.89 | (c)
82773.09 | 3.205 | 3.176 | -7.555 | -7.584 | 1524 | 1713 | 1774 | 207 | 3176 | 7650 |  | CORR | CIGR | 03:59 | 04:29 | 04:39 | 45 | 499 | 11 | EXT |  | 0.89 | (c)
82773.329 | 3.444 | 3.378 | -7.316 | -7.382 | 1765 | 2088 | 2106 | 0 | 3378 | 7650 |  | CORR | GENE | 04:38 | 05:30 | 05:33 | 145 | 682 | 11 | EXT |  | 0.9 | (c)
82773.54 | 3.655 | 3.632 | -7.105 | -7.128 | 1419 | 1552 | 1568 | 514 | 3632 | 7650 |  | CORR | CIGR | 03:42 | 04:04 | 04:06 | 52 | 298 | 20 | EXT |  | 0.89 | (c)
82773.794 | 3.909 | 3.907 | -6.851 | -6.853 | 1431 | 1588 | 1537 | 588 | 3907 | 7650 |  | CORR | CIGR | 03:44 | 04:09 | 04:01 | 30 | 211 | 10 | EXT |  | 0.89 | (c)
82774.153 | 4.268 | 4.177 | -6.492 | -6.583 | -2070 | -1919 | -1753 | 161 | 4177 | 7650 |  | CORR | GENE | 06:19 | 06:43 | 07:10 | 146 | 633 | 11 | EXT |  | 0.9 | (c)
82774.448 | 4.563 | 4.557 | -6.197 | -6.203 | 1504 | 1598 | 1577 | 581 | 4557 | 7650 |  | CORR | CIGR | 03:56 | 04:11 | 04:08 | 21 | 145 | 13 | EXT |  | 0.89 | (c)
82774.466 | 4.581 | 4.545 | -6.179 | -6.215 | -2109 | -1565 | -1756 | 122 | 4545 | 7650 |  | CORR | GENE | 06:13 | 07:40 | 07:10 | 144 | 705 | 12 | EXT |  | 0.9 | (c)
82774.85 | 4.965 | 4.95 | -5.795 | -5.81 | 1600 | 1661 | 1660 | 510 | 4950 | 7650 |  | CORR | CIGR | 04:11 | 04:21 | 04:21 | 30 | 121 | 13 | EXT |  | 0.89 | (c)
82774.915 | 5.03 | 5.001 | -5.73 | -5.759 | -1654 | -1469 | -1476 | 576 | 5001 | 7650 |  | CORR | GENE | 07:26 | 07:56 | 07:55 | 59 | 357 | 10 | EXT |  | 0.89 | (c)
82774.943 | 5.058 | 5.015 | -5.702 | -5.745 | 1793 | 1846 | 1904 | 216 | 5015 | 7650 |  | CORR | GENE | 04:42 | 04:51 | 05:00 | 63 | 221 | 14 | EXT |  | 0.89 | (c)
82774.953 | 5.068 | 5.042 | -5.692 | -5.718 | 1587 | 1663 | 1663 | 491 | 5042 | 7650 |  | CORR | CIGR | 04:09 | 04:21 | 04:21 | 41 | 152 | 10 | EXT |  | 0.89 | (c)
82775.071 | 5.186 | 5.156 | -5.574 | -5.604 | 1582 | 1645 | 1713 | 386 | 5156 | 7650 |  | CORR | CIGR | 04:08 | 04:18 | 04:29 | 50 | 262 | 19 | EXT |  | 0.89 | (c)
82775.124 | 5.239 | 4.981 | -5.521 | -5.779 | 1525 | 1539 | 1538 | 678 | 4981 | 7650 |  | CORR | AXGR | 03:59 | 04:01 | 04:01 | 347 | 28 | 37 | EXT |  | 1.07 | (b)
82775.666 | 5.781 | 5.655 | -4.979 | -5.105 | 1514 | 1525 | 1529 | 687 | 4894 | 7650 |  | CORR | AXGR | 03:57 | 03:59 | 03:60 | 211 | 29 | 16 | EXT |  | 0.92 | (c)
82776.067 | 6.182 | 6.112 | -4.578 | -4.648 | -2156 | -1660 | -1719 | 75 | 4483 | 7650 |  | CORR | GENE | 06:05 | 07:25 | 07:16 | 165 | 874 | 10 | EXT |  | 0.9 | (c)
82776.288 | 6.403 | 6.361 | -4.357 | -4.399 | 1518 | 1639 | 1679 | 390 | 4330 | 7650 |  | CORR | GENE | 03:58 | 04:17 | 04:24 | 69 | 322 | 10 | EXT |  | 0.89 | (c)
82776.416 | 6.531 | 6.375 | -4.229 | -4.385 | -2221 | -2050 | -1716 | 10 | 4209 | 7650 |  | CORR | GENE | 05:55 | 06:22 | 07:16 | 176 | 1009 | 14 | EXT |  | 0.91 | (c)
82778.173 | 8.288 | 8.218 | -2.472 | -2.542 | 1400 | 1425 | 1415 | 801 | 2318 | 7650 |  | CORR | AXGR | 03:39 | 03:43 | 03:41 | 224 | 29 | 15 | EXT |  | 0.92 | (c)
82781.962 | 1.317 | 1.287 | -10.123 | -10.153 | -2160 | -2032 | -2025 | 70 | 1287 | 7651 |  | CORR | GENE | 07:33 | 07:54 | 07:55 | 65 | 270 | 13 | EXT |  | 0.89 | (c)
82782.41 | 1.765 | 1.75 | -9.675 | -9.69 | 2013 | 2199 | 2155 | 0 | 1750 | 7651 |  | CORR | CIGR | 06:46 | 07:17 | 07:09 | 55 | 285 | 12 | EXT |  | 0.89 | (c)
82782.423 | 1.778 | 1.64 | -9.662 | -9.8 | -2126 | -2076 | -1877 | 104 | 1640 | 7651 |  | CORR | GENE | 07:38 | 07:47 | 08:19 | 157 | 498 | 10 | EXT |  | 0.9 | (c)
82785.35 | 4.705 | 4.675 | -6.735 | -6.765 | 1277 | 1403 | 1395 | 716 | 4675 | 7651 |  | CORR | CIGR | 04:48 | 05:08 | 05:07 | 52 | 238 | 12 | EXT |  | 0.89 | (c)
82792.085 | 0 | -0.037 | -11.17 | -11.207 | 1125 | 1376 | 1355 | 644 |  | 7652 | Нарушение формы кольцевого шва | GWAN |  | 01:27 | 02:07 | 02:04 | 0 | 461 |  | EXT | Нарушение формы кольцевого шва |  | (c)
82794.525 | 2.44 | 2.429 | -8.73 | -8.741 | 2054 | 2194 | 2166 | 0 | 2429 | 7652 |  | CORR | CIGR | 03:57 | 04:19 | 04:15 | 33 | 225 | 10 | EXT |  | 0.89 | (c)
82794.706 | 2.621 | 2.612 | -8.549 | -8.558 | -1383 | -1109 | -1173 | 847 | 2612 | 7652 |  | CORR | GENE | 06:42 | 07:26 | 07:16 | 58 | 421 | 10 | EXT |  | 0.89 | (c)
82796.172 | 4.087 | 4.07 | -7.083 | -7.1 | -1195 | -1115 | -1096 | 997 | 4070 | 7652 |  | CORR | CIGR | 07:12 | 07:25 | 07:28 | 30 | 198 | 12 | EXT |  | 0.89 | (c)
82796.716 | 4.631 | 4.587 | -6.539 | -6.583 | -1367 | -1167 | -1138 | 863 | 4587 | 7652 |  | CORR | GENE | 06:45 | 07:17 | 07:22 | 78 | 459 | 10 | EXT |  | 0.89 | (c)
82796.952 | 4.867 | 4.857 | -6.303 | -6.313 | -1407 | -971 | -1148 | 824 | 4857 | 7652 |  | CORR | GENE | 06:38 | 07:49 | 07:20 | 85 | 517 | 10 | EXT |  | 0.89 | (c)
82797.261 | 5.176 | 5.161 | -5.994 | -6.009 | 2222 | -2116 | -2138 | 0 | 5161 | 7652 |  | CORR | CIGR | 04:24 | 04:44 | 04:40 | 29 | 203 | 10 | EXT |  | 0.89 | (c)
82797.491 | 5.406 | 5.376 | -5.764 | -5.794 | -1211 | -1131 | -1094 | 977 | 5376 | 7652 |  | CORR | CIGR | 07:10 | 07:23 | 07:29 | 46 | 234 | 10 | EXT |  | 0.89 | (c)
82797.825 | 5.74 | 5.722 | -5.43 | -5.448 | -1229 | -777 | -908 | 588 | 5353 | 7652 |  | CORR | GENE | 07:07 | 08:20 | 07:59 | 95 | 642 | 13 | EXT |  | 0.89 | (c)
82797.88 | 5.795 | 5.777 | -5.375 | -5.393 | -1766 | -1697 | -1670 | 465 | 5362 | 7652 |  | CORR | CIGR | 05:40 | 05:51 | 05:56 | 31 | 191 | 12 | EXT |  | 0.89 | (c)
82798.235 | 6.15 | 6.15 | -5.02 | -5.02 | -1449 | -834 | -1107 | 764 | 4894 | 7652 |  | CORR | GENE | 06:31 | 08:11 | 07:27 | 126 | 685 | 12 | EXT |  | 0.9 | (c)
82798.641 | 6.556 | 6.534 | -4.614 | -4.636 | -1077 | -907 | -938 | 799 | 4589 | 7652 |  | CORR | CIGR | 07:31 | 07:59 | 07:54 | 47 | 278 | 11 | EXT |  | 0.89 | (c)
82799.833 | 7.748 | 7.711 | -3.422 | -3.459 | -1375 | -916 | -1020 | 666 | 3340 | 7652 |  | CORR | GENE | 06:43 | 07:57 | 07:41 | 119 | 709 | 11 | EXT |  | 0.89 | (c)
82800.22 | 8.135 | 8.097 | -3.035 | -3.073 | -1307 | -907 | -987 | 667 | 2964 | 7652 |  | CORR | GENE | 06:54 | 07:59 | 07:46 | 109 | 639 | 24 | EXT |  | 0.9 | (c)
82800.939 | 8.854 | 8.551 | -2.316 | -2.619 | -1236 | -1173 | -1184 | 994 | 2137 | 7652 |  | CORR | GENE | 07:06 | 07:16 | 07:14 | 482 | 105 | 12 | EXT |  | 0.94 | (c)
82801.098 | 9.013 | 8.963 | -2.157 | -2.207 | -1022 | -912 | -859 | 696 | 2138 | 7652 |  | CORR | GENE | 07:40 | 07:58 | 08:07 | 69 | 326 | 10 | EXT |  | 0.89 | (c)
82801.24 | 9.155 | 8.954 | -2.015 | -2.216 | 1909 | 1931 | 1929 | 282 | 1966 | 7652 |  | CORR | AXGR | 03:33 | 03:37 | 03:37 | 250 | 40 | 11 | EXT |  | 0.91 | (c)
82801.442 | 9.357 | 9.277 | -1.813 | -1.893 | -1156 | -1027 | -938 | 719 | 1759 | 7652 |  | CORR | GENE | 07:19 | 07:39 | 07:54 | 134 | 438 | 10 | EXT |  | 0.9 | (c)
82801.539 | 9.454 | 9.405 | -1.716 | -1.765 | -1304 | -1221 | -1244 | 926 | 1598 | 7652 |  | CORR | GENE | 06:55 | 07:08 | 07:04 | 167 | 120 | 10 | EXT |  | 0.9 | (c)
82801.865 | 9.78 | 9.651 | -1.39 | -1.519 | -1554 | -1157 | -1154 | 676 | 1336 | 7652 |  | CORR | GENE | 06:14 | 07:19 | 07:19 | 183 | 801 | 12 | EXT |  | 0.9 | (c)
82802.214 | 10.129 | 10.104 | -1.041 | -1.066 | -2190 | -920 | -1455 | 40 | 799 | 7652 |  | CORR | GENE | 04:32 | 07:57 | 06:30 | 267 | 1471 | 11 | EXT |  | 0.91 | (c)
82802.367 | 10.282 | 10.266 | -0.888 | -0.904 | 1993 | 2091 | 2082 | 59 | 875 | 7652 |  | CORR | CIGR | 03:47 | 04:03 | 04:01 | 29 | 179 | 10 | EXT |  | 0.89 | (c)
82802.62 | 10.535 | 10.506 | -0.635 | -0.664 | -1718 | -1163 | -1167 | 512 | 522 | 7652 |  | CORR | GENE | 05:48 | 07:18 | 07:17 | 142 | 1103 | 10 | EXT |  | 0.9 | (c)
82802.796 | 10.711 | 10.684 | -0.459 | -0.486 | 1834 | 1944 | 1976 | 113 | 440 | 7652 |  | CORR | CIGR | 03:21 | 03:39 | 03:44 | 46 | 284 | 10 | EXT |  | 0.89 | (c)
82802.91 | 10.825 | 10.711 | -0.345 | -0.459 | -1433 | -1163 | -1006 | 578 | 289 | 7652 |  | CORR | GENE | 06:34 | 07:18 | 07:43 | 170 | 855 | 10 | EXT |  | 0.9 | (c)
82803.034 | 10.949 | 10.899 | -0.221 | -0.271 | -1254 | -1067 | -1000 | 746 | 184 | 7652 |  | CORR | GENE | 07:03 | 07:33 | 07:44 | 87 | 507 | 11 | EXT |  | 0.89 | (c)
82803.626 | 0.371 | 0.363 | -10.199 | -10.207 | 1806 | 1903 | 1885 | 1806 | 363 | 7653 |  | CORR | CIGR | 03:54 | 04:09 | 04:06 | 22 | 157 | 13 | EXT |  | 0.89 | (c)
82804.063 | 0.808 | 0.795 | -9.762 | -9.775 | 1708 | 1766 | 1771 | 1708 | 795 | 7653 |  | CORR | CIGR | 03:38 | 03:47 | 03:48 | 26 | 126 | 15 | EXT |  | 0.89 | (c)
82804.599 | 1.344 | 0.943 | -9.226 | -9.627 | 1655 | 1681 | 1677 | 1655 | 943 | 7653 |  | CORR | AXGR | 03:29 | 03:33 | 03:33 | 473 | 45 | 10 | EXT |  | 0.93 | (c)
82804.639 | 1.384 | 1.378 | -9.186 | -9.192 | -1401 | -1310 | -1332 | 1264 | 1378 | 7653 |  | CORR | CIGR | 07:16 | 07:31 | 07:27 | 27 | 137 | 10 | EXT |  | 0.89 | (c)
82804.865 | 1.61 | 1.575 | -8.96 | -8.995 | 1652 | 1749 | 1751 | 1652 | 1575 | 7653 |  | CORR | CIGR | 03:29 | 03:44 | 03:45 | 50 | 198 | 28 | EXT |  | 0.89 | (c)
82804.942 | 1.687 | 1.502 | -8.883 | -9.068 | 1686 | 1703 | 1707 | 1686 | 1502 | 7653 |  | CORR | AXGR | 03:34 | 03:37 | 03:38 | 461 | 42 | 21 | EXT |  | 1 | (c)
82805.572 | 2.317 | 2.302 | -8.253 | -8.268 | 1569 | 1673 | 1684 | 1569 | 2302 | 7653 |  | CORR | CIGR | 03:15 | 03:32 | 03:34 | 34 | 231 | 12 | EXT |  | 0.89 | (c)
82805.652 | 2.397 | 2.376 | -8.173 | -8.194 | 1800 | 1857 | 1856 | 1800 | 2376 | 7653 |  | CORR | CIGR | 03:53 | 04:02 | 04:02 | 31 | 113 | 10 | EXT |  | 0.89 | (c)
82805.842 | 2.587 | 2.559 | -7.983 | -8.011 | -1425 | -1303 | -1179 | 933 | 2559 | 7653 |  | CORR | CIGR | 07:12 | 07:32 | 07:52 | 52 | 492 | 13 | EXT |  | 0.89 | (c)
82805.959 | 2.704 | 2.698 | -7.866 | -7.872 | 1750 | 1850 | 1817 | 1750 | 2698 | 7653 |  | CORR | CIGR | 03:45 | 04:01 | 03:55 | 22 | 134 | 10 | EXT |  | 0.89 | (c)
82806.238 | 2.983 | 2.949 | -7.587 | -7.621 | -1370 | -1301 | -1247 | 1124 | 2949 | 7653 |  | CORR | CIGR | 07:21 | 07:32 | 07:41 | 51 | 246 | 10 | EXT |  | 0.89 | (c)
82807.662 | 4.407 | 4.392 | -6.163 | -6.178 | 1759 | 2156 | 2009 | 1759 | 4392 | 7653 |  | CORR | CIGR | 03:46 | 04:50 | 04:26 | 35 | 500 | 11 | EXT |  | 0.89 | (c)
82807.773 | 4.518 | 4.481 | -6.052 | -6.089 | 1712 | 1866 | 1861 | 1712 | 4481 | 7653 |  | CORR | CIGR | 03:38 | 04:03 | 04:02 | 46 | 297 | 10 | EXT |  | 0.89 | (c)
82807.977 | 4.722 | 4.715 | -5.848 | -5.855 | 2098 | -2132 | -2225 | 2088 | 4715 | 7653 |  | CORR | CIGR | 04:41 | 05:18 | 05:03 | 41 | 275 | 11 | EXT |  | 0.89 | (c)
82808.06 | 4.805 | 4.764 | -5.765 | -5.806 | 1678 | 1780 | 1870 | 1678 | 4764 | 7653 |  | CORR | CIGR | 03:33 | 03:49 | 04:04 | 49 | 384 | 12 | EXT |  | 0.89 | (c)
82809.735 | 6.48 | 6.463 | -4.09 | -4.107 | 1819 | 1918 | 1916 | 1819 | 4074 | 7653 |  | CORR | CIGR | 03:56 | 04:12 | 04:11 | 33 | 195 | 11 | EXT |  | 0.89 | (c)
82809.913 | 6.658 | 6.641 | -3.912 | -3.929 | -1880 | -1566 | -1692 | 1504 | 3886 | 7653 |  | CORR | CIGR | 05:59 | 06:49 | 06:29 | 43 | 376 | 14 | EXT |  | 0.89 | (c)
82810.318 | 7.063 | 7.03 | -3.507 | -3.54 | -1991 | -1908 | -1910 | 1828 | 3492 | 7653 |  | CORR | CIGR | 05:41 | 05:54 | 05:54 | 48 | 163 | 12 | EXT |  | 0.89 | (c)
82810.512 | 7.257 | 7.172 | -3.313 | -3.398 | 1606 | 1705 | 1799 | 1606 | 3308 | 7653 |  | CORR | GENE | 03:21 | 03:37 | 03:52 | 90 | 386 | 11 | EXT |  | 0.89 | (c)
82810.783 | 7.528 | 7.496 | -3.042 | -3.074 | 1344 | 1461 | 1446 | 1344 | 3018 | 7653 |  | CORR | CIGR | 02:39 | 02:58 | 02:55 | 56 | 203 | 11 | EXT |  | 0.89 | (c)
82824.985 | 0.1 | 0.021 | -11.4 | -11.479 | -722 | -503 | -520 | 318 | 21 | 7655 |  | CORR | GENE | 02:41 | 03:16 | 03:14 | 121 | 404 | 11 | EXT |  | 0.9 | (c)
82825.938 | 1.053 | 0.767 | -10.447 | -10.733 | -633 | -453 | -394 | 156 | 767 | 7655 |  | CORR | GENE | 02:56 | 03:25 | 03:34 | 403 | 476 | 10 | EXT |  | 0.93 | (c)
82826.301 | 1.416 | 1.404 | -10.084 | -10.096 | -486 | -458 | -435 | 383 | 1404 | 7655 |  | CORR | CIGR | 03:19 | 03:24 | 03:27 | 24 | 103 | 12 | EXT |  | 0.89 | (c)
82827.876 | 2.991 | 2.883 | -8.509 | -8.617 | 1690 | 1714 | 1706 | 1690 | 2883 | 7655 |  | CORR | AXGR | 09:10 | 09:14 | 09:13 | 338 | 33 | 11 | EXT | Аномалия находится на упругопластическом изгибе: R=670 D, максимальное растяжение на 3.4 час. | 0.93 | (c)
82828.343 | 3.458 | 3.424 | -8.042 | -8.076 | 1366 | 1608 | 1558 | 1366 | 3424 | 7655 |  | CORR | GENE | 08:18 | 08:57 | 08:49 | 90 | 384 | 10 | EXT | Аномалия находится на упругопластическом изгибе: R=665 D, максимальное растяжение на 3.5 час. | 0.89 | (c)
82829.147 | 4.262 | 4.191 | -7.238 | -7.309 | 1359 | 1396 | 1384 | 1359 | 4191 | 7655 |  | CORR | AXGR | 08:17 | 08:23 | 08:21 | 329 | 49 | 11 | EXT | Аномалия находится на упругопластическом изгибе: R=624 D, максимальное растяжение на 3.9 час. | 0.92 | (c)
82829.545 | 4.66 | 4.507 | -6.84 | -6.993 | 1395 | 1414 | 1412 | 1395 | 4507 | 7655 |  | CORR | AXGR | 08:23 | 08:26 | 08:26 | 227 | 34 | 13 | EXT | Аномалия находится на упругопластическом изгибе: R=610 D, максимальное растяжение на 4 час. | 0.92 | (c)
82838.646 | 2.261 | 2.192 | -9.099 | -9.168 | -1749 | -1683 | -1624 | 482 | 2192 | 7656 |  | CORR | GENE | 06:08 | 06:19 | 06:28 | 106 | 249 | 14 | EXT | Аномалия находится на упругопластическом изгибе: R=384 D, максимальное растяжение на 5.4 час. | 0.89 | (c)
82841.736 | 5.351 | 5.316 | -6.009 | -6.044 | -1762 | -1586 | -1552 | 469 | 5316 | 7656 |  | CORR | GENE | 06:06 | 06:34 | 06:40 | 68 | 421 | 11 | EXT | Аномалия находится на упругопластическом изгибе: R=406 D, максимальное растяжение на 5.6 час. | 0.89 | (c)
82844.199 | 7.814 | 7.8 | -3.546 | -3.56 | -2005 | -1875 | -1912 | 226 | 3517 | 7656 |  | CORR | CIGR | 05:27 | 05:48 | 05:42 | 43 | 185 | 10 | EXT | Аномалия находится на упругопластическом изгибе: R=468 D, максимальное растяжение на 5.8 час. | 0.89 | (c)
82844.739 | 8.354 | 8.341 | -3.006 | -3.019 | -2107 | -2024 | -2042 | 123 | 2993 | 7656 |  | CORR | CIGR | 05:10 | 05:24 | 05:21 | 26 | 132 | 11 | EXT | Аномалия находится на упругопластическом изгибе: R=500 D, максимальное растяжение на 5.9 час. | 0.89 | (c)
82845.036 | 8.651 | 8.557 | -2.709 | -2.803 | -2208 | -2053 | -1905 | 22 | 2683 | 7656 |  | CORR | GENE | 04:54 | 05:19 | 05:43 | 120 | 607 | 10 | EXT | Аномалия находится на упругопластическом изгибе: R=514 D, максимальное растяжение на 5.9 час. | 0.89 | (c)
82858.835 | 0 | -0.033 | -11.47 | -11.503 | 1745 | 2024 | 1980 | 1745 |  | 7658 | Нарушение формы кольцевого шва | GWAN |  | 05:38 | 06:23 | 06:16 | 0 | 471 |  | EXT | Нарушение формы кольцевого шва |  | (c)
82863.006 | 4.171 | 3.208 | -7.299 | -8.262 | 782 | 1005 | 904 | 782 | 3208 | 7658 |  | CORR | GENE | 03:03 | 03:39 | 03:22 | 1173 | 244 | 14 | EXT |  | 1 | (c)
82864.79 | 5.955 | 5.92 | -5.515 | -5.55 | 1183 | 1380 | 1403 | 1183 | 5473 | 7658 |  | CORR | GENE | 04:07 | 04:39 | 04:43 | 77 | 440 | 10 | EXT |  | 0.89 | (c)
82865.005 | 6.17 | 6.154 | -5.3 | -5.316 | 1154 | 1369 | 1290 | 1154 | 5240 | 7658 |  | CORR | GENE | 04:03 | 04:38 | 04:25 | 76 | 271 | 12 | EXT |  | 0.89 | (c)
82873.97 | 3.665 | 3.049 | -7.415 | -8.031 | 98 | 123 | 112 | 98 | 3049 | 7659 |  | CORR | AXGR | 03:48 | 03:52 | 03:50 | 617 | 27 | 11 | EXT |  | 0.95 | (c)
82893.302 | 0.407 | 0.374 | -10.503 | -10.536 | -1908 | -1690 | -1718 | 1527 | 374 | 7661 |  | CORR | GENE | 04:40 | 05:16 | 05:11 | 83 | 381 | 10 | EXT |  | 0.89 | (c)
82935.701 | 8.966 | 8.94 | -1.794 | -1.82 | 252 | 332 | 341 | 252 | 1774 | 7664 |  | CORR | CIGR | 04:43 | 04:56 | 04:57 | 46 | 177 | 11 | EXT |  | 0.89 | (c)
82936.515 | 9.78 | 9.774 | -0.98 | -0.986 | 246 | 299 | 302 | 246 | 966 | 7664 |  | CORR | CIGR | 04:42 | 04:50 | 04:51 | 20 | 112 | 10 | EXT |  | 0.89 | (c)
82938.123 | 0.628 | 0.004 | -9.962 | -10.586 | -356 | -315 | -286 | 216 | 4 | 7665 |  | CORR | GENE | 04:37 | 04:44 | 04:49 | 1061 | 140 | 13 | EXT |  | 0.99 | (c)
82971.809 | 1.284 | 1.255 | -9.286 | -9.315 | -2092 | -1859 | -1883 | 1674 | 1255 | 7668 |  | CORR | GENE | 05:31 | 06:09 | 06:05 | 67 | 418 | 10 | EXT |  | 0.89 | (c)
83069.248 | 8.253 | 8.237 | -2.827 | -2.843 | -1766 | -1624 | -1623 | 1480 | 2768 | 7676 |  | CORR | GENE | 02:36 | 02:59 | 02:59 | 75 | 285 | 11 | EXT |  | 0.89 | (c)
83083.385 | 0 | -0.044 | -11.38 | -11.424 | 1139 | 1370 | 1477 | 1139 |  | 7678 | Нарушение формы кольцевого шва | GWAN |  | 01:33 | 02:10 | 02:28 | 0 | 678 |  | EXT | Нарушение формы кольцевого шва |  | (c)
83102.928 | 8.163 | 7.557 | -3.407 | -4.013 | -1837 | -1652 | -1618 | 1398 | 3016 | 7679 |  | DENT | GENE | 05:16 | 05:46 | 05:52 | 997 | 439 | 0.6 | N/A | Глубина вмятины: 8 мм (0,6%). Линейка: 100 см в (756 см; 05:46 ч:мин) |  | (c)
83150.045 | 0 | -0.033 | -11.33 | -11.363 | -1158 | -972 | -1004 | 850 |  | 7684 | Нарушение формы кольцевого шва | GWAN |  | 06:37 | 07:07 | 07:02 | 0 | 308 |  | EXT | Нарушение формы кольцевого шва |  | (c)
83179.012 | 6.747 | 6.733 | -4.583 | -4.597 | 1222 | 1302 | 1319 | 814 | 4562 | 7686 |  | CORR | CIGR | 03:54 | 04:07 | 04:10 | 35 | 195 | 10 | EXT |  | 0.89 | (c)
83183.252 | 10.987 | 10.952 | -0.343 | -0.378 | 1569 | -1856 | 2163 | 0 | 127 | 7686 |  | CORR | GENE | 04:50 | 07:37 | 06:26 | 251 | 1188 | 11 | EXT |  | 0.91 | (c)
83186.673 | 3.078 | 3.056 | -8.242 | -8.264 | 662 | 757 | 762 | 662 | 3056 | 7687 |  | CORR | CIGR | 05:19 | 05:34 | 05:35 | 39 | 200 | 10 | EXT |  | 0.89 | (c)
83193.413 | 9.818 | 9.731 | -1.502 | -1.589 | 1626 | 1645 | 1643 | 1626 | 1426 | 7687 |  | CORR | AXGR | 07:54 | 07:57 | 07:57 | 163 | 34 | 15 | EXT | Аномалия находится на упругопластическом изгибе: R=670 D, максимальное растяжение на 11.6 час. | 0.91 | (c)
83194.264 | 10.669 | 10.633 | -0.651 | -0.687 | 1434 | 1524 | 1553 | 1434 | 623 | 7687 |  | CORR | GENE | 07:23 | 07:38 | 07:43 | 64 | 237 | 27 | EXT | Аномалия находится на упругопластическом изгибе: R=617 D, максимальное растяжение на 11.7 час. | 0.9 | (c)
83194.728 | 11.133 | 11.066 | -0.187 | -0.254 | 1494 | 1818 | 1827 | 1494 | 133 | 7687 |  | CORR | GENE | 07:33 | 08:25 | 08:27 | 121 | 667 | 14 | EXT | Аномалия находится на упругопластическом изгибе: R=585 D, максимальное растяжение на 11.7 час. | 0.9 | (c)
83196.261 | 1.346 | 1.143 | -9.064 | -9.267 | 1923 | 1950 | 1944 | 265 | 1143 | 7688 |  | CORR | AXGR | 03:14 | 03:18 | 03:17 | 368 | 42 | 13 | EXT | Аномалия находится на упругопластическом изгибе: R=522 D, максимальное растяжение на 11.9 час. | 0.94 | (c)
83198.113 | 3.198 | 3.177 | -7.212 | -7.233 | -1284 | -1026 | -1117 | 947 | 3177 | 7688 |  | CORR | GENE | 06:36 | 07:18 | 07:03 | 66 | 334 | 11 | EXT | Аномалия находится на упругопластическом изгибе: R=470 D, максимальное растяжение на 0 час. | 0.89 | (c)
83198.642 | 3.727 | 3.606 | -6.683 | -6.804 | -1958 | -1929 | -1937 | 272 | 3606 | 7688 |  | CORR | AXGR | 04:47 | 04:52 | 04:51 | 217 | 42 | 10 | EXT | Аномалия находится на упругопластическом изгибе: R=464 D, максимальное растяжение на 0 час. | 0.91 | (c)
83198.826 | 3.911 | 3.833 | -6.499 | -6.577 | 2074 | 2230 | -2137 | 0 | 3833 | 7688 |  | CORR | GENE | 03:38 | 04:03 | 04:19 | 119 | 500 | 15 | EXT | Аномалия находится на упругопластическом изгибе: R=464 D, максимальное растяжение на 0 час. | 0.9 | (c)
83199.335 | 4.42 | 4.366 | -5.99 | -6.044 | -715 | -474 | -533 | 351 | 4366 | 7688 |  | CORR | GENE | 08:08 | 08:47 | 08:37 | 86 | 364 | 12 | EXT | Аномалия находится на упругопластическом изгибе: R=466 D, максимальное растяжение на 0 час. | 0.89 | (c)
83200.028 | 5.113 | 4.939 | -5.297 | -5.471 | -2175 | -2167 | -2157 | 55 | 4939 | 7688 |  | CORR | AXGR | 04:12 | 04:14 | 04:15 | 224 | 36 | 15 | EXT | Аномалия находится на упругопластическом изгибе: R=468 D, максимальное растяжение на 12 час. | 0.92 | (c)
83200.071 | 5.156 | 5.089 | -5.254 | -5.321 | 1864 | -2119 | 2183 | 0 | 5089 | 7688 |  | CORR | GENE | 03:04 | 04:21 | 03:56 | 94 | 638 | 11 | EXT | Аномалия находится на упругопластическом изгибе: R=468 D, максимальное растяжение на 12 час. | 0.89 | (c)
83273.454 | 0.109 | 0.089 | -11.221 | -11.241 | 784 | 895 | 882 | 784 | 89 | 7695 |  | CORR | CIGR | 05:02 | 05:20 | 05:18 | 34 | 197 | 10 | EXT |  | 0.89 | (c)
83292.592 | 7.917 | 7.874 | -3.073 | -3.116 | 1578 | 1593 | 1591 | 626 | 3022 | 7696 |  | CORR | AXGR | 04:27 | 04:30 | 04:29 | 94 | 26 | 12 | EXT |  | 0.89 | (c)
83292.674 | 7.999 | 7.988 | -2.991 | -3.002 | 1583 | 1648 | 1651 | 512 | 2977 | 7696 |  | CORR | CIGR | 04:28 | 04:39 | 04:39 | 25 | 136 | 10 | EXT |  | 0.89 | (c)
83293.267 | 8.592 | 8.576 | -2.398 | -2.414 | 1464 | 1478 | 1477 | 740 | 2383 | 7696 |  | CORR | PITT | 04:09 | 04:11 | 04:11 | 31 | 27 | 28 | EXT |  | 0.89 | (c)
83299.951 | 4.286 | 4.284 | -6.764 | -6.766 | 2152 | 2216 | 2214 | 0 | 4284 | 7697 |  | CORR | CIGR | 04:05 | 04:16 | 04:15 | 24 | 124 | 10 | EXT |  | 0.89 | (c)
83300.338 | 4.673 | 4.611 | -6.377 | -6.439 | 2222 | -2229 | -2227 | 0 | 4611 | 7697 |  | CORR | AXGR | 04:17 | 04:18 | 04:19 | 104 | 24 | 10 | EXT |  | 0.89 | (c)
83301.126 | 5.461 | 5.455 | -5.589 | -5.595 | 2167 | 2215 | 2207 | 0 | 5455 | 7697 |  | CORR | CIGR | 04:08 | 04:15 | 04:14 | 26 | 81 | 10 | EXT |  | 0.89 | (c)
83304.18 | 8.515 | 8.494 | -2.535 | -2.556 | 2116 | 2210 | 2209 | 0 | 2522 | 7697 |  | CORR | CIGR | 03:60 | 04:15 | 04:15 | 34 | 185 | 10 | EXT |  | 0.89 | (c)
83304.658 | 8.993 | 8.972 | -2.057 | -2.078 | 2130 | 2207 | 2206 | 0 | 2038 | 7697 |  | CORR | CIGR | 04:02 | 04:14 | 04:14 | 40 | 152 | 15 | EXT |  | 0.89 | (c)
83304.755 | 9.09 | 9.019 | -1.96 | -2.031 | 2174 | 2190 | 2188 | 29 | 1891 | 7697 |  | CORR | AXGR | 04:09 | 04:12 | 04:11 | 140 | 28 | 11 | EXT |  | 0.9 | (c)
83304.949 | 9.284 | 9.271 | -1.766 | -1.779 | 1912 | 2006 | 1996 | 150 | 1751 | 7697 |  | CORR | CIGR | 03:27 | 03:42 | 03:40 | 28 | 169 | 10 | EXT |  | 0.89 | (c)
83305.031 | 9.366 | 9.348 | -1.684 | -1.702 | 2150 | 2199 | 2214 | 0 | 1661 | 7697 |  | CORR | CIGR | 04:05 | 04:13 | 04:15 | 41 | 128 | 12 | EXT |  | 0.89 | (c)
83305.634 | 9.969 | 9.776 | -1.081 | -1.274 | 2154 | 2170 | 2176 | 33 | 1049 | 7697 |  | CORR | AXGR | 04:06 | 04:08 | 04:09 | 225 | 44 | 13 | EXT |  | 0.91 | (c)
83305.69 | 10.025 | 10.008 | -1.025 | -1.042 | 2087 | 2199 | 2192 | 0 | 989 | 7697 |  | CORR | CIGR | 03:55 | 04:13 | 04:12 | 53 | 211 | 13 | EXT |  | 0.89 | (c)
83306.207 | 10.542 | 10.392 | -0.508 | -0.658 | 2154 | 2199 | 2194 | 0 | 169 | 7697 |  | CORR | GENE | 04:06 | 04:13 | 04:12 | 489 | 81 | 15 | EXT |  | 0.96 | (c)
83307.15 | 0.435 | 0.147 | -11.095 | -11.383 | -2225 | -2198 | -2194 | 5 | 147 | 7698 |  | CORR | GENE | 03:58 | 04:03 | 04:03 | 637 | 63 | 11 | EXT |  | 0.95 | (c)
83308.079 | 1.364 | 0.879 | -10.166 | -10.651 | 2110 | 2171 | 2157 | 27 | 879 | 7698 |  | CORR | GENE | 03:38 | 03:48 | 03:45 | 1257 | 93 | 12 | EXT |  | 0.98 | (c)
83308.108 | 1.393 | 1.389 | -10.137 | -10.141 | -2113 | -1929 | -1979 | 117 | 1389 | 7698 |  | CORR | CIGR | 04:16 | 04:46 | 04:38 | 44 | 268 | 10 | EXT |  | 0.89 | (c)
83308.304 | 1.589 | 1.589 | -9.941 | -9.941 | -2004 | -1965 | -1848 | 226 | 1589 | 7698 |  | CORR | CIGR | 04:34 | 04:40 | 04:59 | 38 | 312 | 13 | EXT |  | 0.89 | (c)
83309.992 | 3.277 | 2.647 | -8.253 | -8.883 | 2220 | -2205 | -2214 | 0 | 2647 | 7698 |  | CORR | AXGR | 03:56 | 04:01 | 03:60 | 790 | 54 | 10 | EXT |  | 0.95 | (c)
83310.597 | 3.882 | 3.774 | -7.648 | -7.756 | -946 | -710 | -758 | 570 | 3774 | 7698 |  | CORR | GENE | 07:25 | 08:03 | 07:55 | 150 | 376 | 11 | EXT |  | 0.9 | (c)
83312.343 | 5.628 | 5.21 | -5.902 | -6.32 | -2188 | -2164 | -2172 | 42 | 5210 | 7698 |  | CORR | AXGR | 04:04 | 04:08 | 04:07 | 867 | 33 | 10 | EXT |  | 0.95 | (c)
83334.108 | 4.493 | 4.174 | -6.907 | -7.226 | -937 | -635 | -751 | 565 | 4174 | 7700 |  | ARTD | GENE | 08:26 | 09:15 | 08:56 | 335 | 372 |  | EXT | Эквивалент потери металла 10%. |  | (c)
83350.884 | 9.869 | 9.851 | -0.631 | -0.649 | 2011 | 2197 | 2158 | 0 | 616 | 7701 |  | CORR | CIGR | 03:34 | 04:04 | 03:57 | 33 | 295 | 11 | EXT |  | 0.89 | (c)
83351.515 | 0 | -0.019 | -11.21 | -11.229 | 1255 | 1545 | 1568 | 351 |  | 7702 | Нарушение формы кольцевого шва | GWAN |  | 03:11 | 03:57 | 04:01 | 0 | 625 |  | EXT | Нарушение формы кольцевого шва |  | (c)
83351.588 | 0.073 | 0.062 | -11.137 | -11.148 | 1276 | 1343 | 1326 | 855 | 62 | 7702 |  | CORR | CIGR | 03:14 | 03:25 | 03:22 | 27 | 99 | 10 | EXT |  | 0.89 | (c)
83356.419 | 4.904 | 4.897 | -6.306 | -6.313 | 1753 | 1835 | 1884 | 215 | 4897 | 7702 |  | CORR | CIGR | 04:31 | 04:44 | 04:52 | 30 | 262 | 13 | EXT |  | 0.89 | (c)
83356.904 | 5.389 | 4.947 | -5.821 | -6.263 | 1342 | 1375 | 1363 | 847 | 4947 | 7702 |  | CORR | AXGR | 03:25 | 03:30 | 03:28 | 609 | 41 | 14 | EXT |  | 0.97 | (c)
83357.474 | 5.959 | 5.943 | -5.251 | -5.267 | 1492 | 1542 | 1556 | 611 | 5236 | 7702 |  | CORR | CIGR | 03:49 | 03:57 | 03:59 | 31 | 128 | 10 | EXT |  | 0.89 | (c)
83357.511 | 5.996 | 5.946 | -5.214 | -5.264 | 1438 | 1454 | 1454 | 760 | 5150 | 7702 |  | CORR | AXGR | 03:40 | 03:43 | 03:43 | 114 | 33 | 11 | EXT |  | 0.89 | (c)
83357.767 | 6.252 | 6.242 | -4.958 | -4.968 | 1853 | 1982 | 1954 | 175 | 4948 | 7702 |  | CORR | CIGR | 04:47 | 05:08 | 05:03 | 20 | 202 | 12 | EXT |  | 0.89 | (c)
83359.486 | 7.971 | 7.915 | -3.239 | -3.295 | 1605 | 1647 | 1630 | 575 | 3052 | 7702 |  | CORR | AXGR | 04:07 | 04:14 | 04:11 | 243 | 51 | 12 | EXT |  | 0.91 | (c)
83359.592 | 8.077 | 7.95 | -3.133 | -3.26 | 1405 | 1420 | 1424 | 788 | 3074 | 7702 |  | CORR | AXGR | 03:35 | 03:37 | 03:38 | 186 | 37 | 14 | EXT |  | 0.91 | (c)
83359.994 | 8.479 | 8.466 | -2.731 | -2.744 | 1230 | 1289 | 1298 | 865 | 2724 | 7702 |  | CORR | CIGR | 03:07 | 03:16 | 03:17 | 20 | 135 | 10 | EXT |  | 0.89 | (c)
83360.305 | 8.79 | 8.765 | -2.42 | -2.445 | 1837 | 1959 | 1917 | 233 | 2410 | 7702 |  | CORR | CIGR | 04:45 | 05:04 | 04:57 | 35 | 160 | 10 | EXT |  | 0.89 | (c)
83360.368 | 8.853 | 8.709 | -2.357 | -2.501 | 1400 | 1434 | 1428 | 775 | 2199 | 7702 |  | CORR | AXGR | 03:34 | 03:39 | 03:38 | 302 | 56 | 11 | EXT |  | 0.92 | (c)
83360.609 | 9.094 | 9.063 | -2.116 | -2.147 | 1238 | 1363 | 1353 | 762 | 2078 | 7702 |  | CORR | GENE | 03:08 | 03:28 | 03:26 | 69 | 230 | 10 | EXT |  | 0.89 | (c)
83361.005 | 9.49 | 9.34 | -1.72 | -1.87 | 1358 | 1416 | 1398 | 792 | 1387 | 7702 |  | CORR | GENE | 03:27 | 03:36 | 03:34 | 483 | 80 | 13 | EXT |  | 0.95 | (c)
83361.031 | 9.516 | 9.503 | -1.694 | -1.707 | 1895 | 1941 | 1953 | 219 | 1687 | 7702 |  | CORR | CIGR | 04:54 | 05:01 | 05:03 | 20 | 116 | 11 | EXT |  | 0.89 | (c)
83361.352 | 9.837 | 9.815 | -1.373 | -1.395 | 1854 | 1977 | 2040 | 4 | 1350 | 7702 |  | CORR | CIGR | 04:47 | 05:07 | 05:17 | 45 | 372 | 15 | EXT |  | 0.89 | (c)
83361.596 | 10.081 | 10.07 | -1.129 | -1.14 | 1253 | 1357 | 1329 | 826 | 1111 | 7702 |  | CORR | CIGR | 03:10 | 03:27 | 03:22 | 29 | 151 | 10 | EXT |  | 0.89 | (c)
83361.726 | 10.211 | 10.206 | -0.999 | -1.004 | 1919 | 1984 | 1985 | 180 | 984 | 7702 |  | CORR | CIGR | 04:58 | 05:08 | 05:08 | 20 | 131 | 15 | EXT |  | 0.89 | (c)
83362.233 | 10.718 | 10.703 | -0.492 | -0.507 | 1895 | 1979 | 1965 | 196 | 471 | 7702 |  | CORR | CIGR | 04:54 | 05:07 | 05:05 | 36 | 139 | 11 | EXT |  | 0.89 | (c)
83362.552 | 11.037 | 11.024 | -0.173 | -0.186 | 1658 | 1740 | 1727 | 434 | 166 | 7702 |  | CORR | CIGR | 04:16 | 04:29 | 04:27 | 20 | 138 | 14 | EXT |  | 0.89 | (c)
83362.725 | 0 | -0.036 | -9.87 | -9.906 | 1561 | 1713 | 1752 | 289 |  | 7703 | Нарушение формы кольцевого шва | GWAN |  | 03:27 | 03:52 | 03:58 | 0 | 381 |  | EXT | Нарушение формы кольцевого шва |  | (c)
83363.972 | 1.247 | 1.203 | -8.623 | -8.667 | 1615 | 1703 | 1912 | 21 | 1203 | 7703 |  | CORR | GENE | 03:36 | 03:50 | 04:24 | 59 | 594 | 10 | EXT |  | 0.89 | (c)
83364.023 | 1.298 | 1.247 | -8.572 | -8.623 | 1227 | 1452 | 1400 | 657 | 1247 | 7703 |  | CORR | GENE | 02:33 | 03:09 | 03:01 | 75 | 347 | 10 | EXT |  | 0.89 | (c)
83364.618 | 1.893 | 1.893 | -7.977 | -7.977 | 1505 | 1561 | 1549 | 638 | 1893 | 7703 |  | CORR | CIGR | 03:18 | 03:27 | 03:25 | 26 | 87 | 10 | EXT |  | 0.89 | (c)
83364.707 | 1.982 | 1.973 | -7.888 | -7.897 | 1858 | 1914 | 1911 | 266 | 1973 | 7703 |  | CORR | CIGR | 04:15 | 04:24 | 04:24 | 19 | 106 | 10 | EXT |  | 0.89 | (c)
83371.989 | 9.264 | 9.247 | -0.606 | -0.623 | -1768 | -1673 | -1694 | 463 | 602 | 7703 |  | CORR | CIGR | 06:30 | 06:45 | 06:42 | 21 | 147 | 15 | EXT |  | 0.89 | (c)
83372.91 | 0.315 | 0.297 | -10.425 | -10.443 | 1815 | 1919 | 1888 | 270 | 297 | 7704 |  | CORR | CIGR | 06:43 | 06:60 | 06:55 | 30 | 145 | 11 | EXT |  | 0.89 | (c)
83373.056 | 0.461 | 0.448 | -10.279 | -10.292 | 1841 | 1943 | 1905 | 261 | 448 | 7704 |  | CORR | CIGR | 06:47 | 07:04 | 06:58 | 30 | 128 | 12 | EXT |  | 0.89 | (c)
83373.506 | 0.911 | 0.862 | -9.829 | -9.878 | 1857 | 1869 | 1877 | 334 | 862 | 7704 |  | CORR | AXGR | 06:50 | 06:52 | 06:53 | 154 | 40 | 12 | EXT |  | 0.9 | (c)
83373.8 | 1.205 | 1.2 | -9.535 | -9.54 | 2008 | 2073 | 2046 | 147 | 1200 | 7704 |  | CORR | GENE | 07:14 | 07:25 | 07:20 | 225 | 75 | 10 | EXT |  | 0.91 | (c)
83374.384 | 1.789 | 1.728 | -8.951 | -9.012 | 1729 | 1933 | 1880 | 200 | 1728 | 7704 |  | CORR | GENE | 06:29 | 07:02 | 06:54 | 91 | 301 | 11 | EXT |  | 0.89 | (c)
83374.553 | 1.958 | 1.94 | -8.782 | -8.8 | 2184 | -2203 | -2213 | 0 | 1940 | 7704 |  | CORR | CIGR | 07:43 | 07:55 | 07:53 | 33 | 130 | 11 | EXT |  | 0.89 | (c)
83378.571 | 5.976 | 5.953 | -4.764 | -4.787 | 526 | 650 | 791 | 526 | 4744 | 7704 |  | CORR | CIGR | 03:15 | 03:35 | 03:58 | 43 | 530 | 11 | EXT |  | 0.89 | (c)
83379.062 | 6.467 | 6.436 | -4.273 | -4.304 | 935 | 1194 | 1128 | 911 | 4179 | 7704 |  | CORR | GENE | 04:21 | 05:03 | 04:52 | 125 | 385 | 11 | EXT |  | 0.9 | (c)
83379.519 | 6.924 | 6.907 | -3.816 | -3.833 | 857 | 928 | 927 | 857 | 3802 | 7704 |  | CORR | CIGR | 04:09 | 04:20 | 04:20 | 31 | 139 | 11 | EXT |  | 0.89 | (c)
83383.335 | 0 | -0.048 | -11.35 | -11.398 | 1956 | -2179 | 2214 | 0 |  | 7705 | Нарушение формы кольцевого шва | GWAN |  | 03:20 | 04:12 | 04:02 | 0 | 515 |  | EXT | Нарушение формы кольцевого шва |  | (c)
83383.775 | 0.44 | 0.19 | -10.91 | -11.16 | -2188 | -2170 | -2164 | 43 | 190 | 7705 |  | CORR | AXGR | 04:11 | 04:14 | 04:15 | 710 | 48 | 13 | EXT |  | 0.97 | (c)
83386.842 | 3.507 | 3.493 | -7.843 | -7.857 | 1940 | 2001 | 2001 | 169 | 3493 | 7705 |  | CORR | CIGR | 03:17 | 03:27 | 03:27 | 28 | 121 | 11 | EXT |  | 0.89 | (c)
83387.34 | 4.005 | 3.999 | -7.345 | -7.351 | 1944 | 2015 | 2012 | 150 | 3999 | 7705 |  | CORR | CIGR | 03:18 | 03:29 | 03:29 | 19 | 136 | 13 | EXT |  | 0.89 | (c)
83388.477 | 5.142 | 5.132 | -6.208 | -6.218 | 2065 | 2138 | 2128 | 40 | 5132 | 7705 |  | CORR | CIGR | 03:38 | 03:49 | 03:48 | 29 | 125 | 10 | EXT |  | 0.89 | (c)
83389.187 | 5.852 | 5.791 | -5.498 | -5.559 | -2177 | -2150 | -2157 | 54 | 5329 | 7705 |  | CORR | AXGR | 04:13 | 04:17 | 04:16 | 230 | 40 | 11 | EXT |  | 0.91 | (c)
83390.926 | 7.591 | 7.591 | -3.759 | -3.759 | 2092 | 2130 | 2130 | 63 | 3739 | 7705 |  | CORR | CIGR | 03:42 | 03:48 | 03:48 | 20 | 75 | 12 | EXT |  | 0.89 | (c)
83395.138 | 0.453 | 0.443 | -10.387 | -10.397 | 1073 | 1147 | 1129 | 1046 | 443 | 7706 |  | CORR | CIGR | 03:34 | 03:46 | 03:43 | 20 | 111 | 10 | EXT |  | 0.89 | (c)
83400.972 | 6.287 | 6.261 | -4.553 | -4.579 | 966 | 1046 | 1094 | 966 | 4540 | 7706 |  | CORR | CIGR | 03:17 | 03:30 | 03:38 | 39 | 256 | 10 | EXT |  | 0.89 | (c)
83416.425 | 0 | -0.043 | -11.36 | -11.403 | -491 | -99 | 117 | 0 |  | 7708 | Нарушение формы кольцевого шва | GWAN |  | 01:01 | 02:04 | 02:39 | 0 | 1216 |  | EXT | Нарушение формы кольцевого шва |  | (c)
83416.425 | 0 | 0 | -11.36 | -11.36 | 1345 | 1529 | 1529 | 517 | 0 | 7708 | Смещение кромок | GWAN |  | 05:58 | 06:27 | 06:27 | 0 | 368 | 16 | EXT | Смещение кромок Наружу Величина смещения - 3.1 мм. |  | (c)
83426.396 | 9.971 | 9.921 | -1.389 | -1.439 | 1307 | 1643 | 1607 | 324 | 1329 | 7708 |  | CORR | GENE | 05:51 | 06:46 | 06:40 | 110 | 600 | 10 | EXT |  | 0.89 | (c)
83427.32 | 10.895 | 10.786 | -0.465 | -0.574 | 1086 | 1259 | 1454 | 407 | 434 | 7708 |  | CORR | GENE | 05:16 | 05:44 | 06:15 | 140 | 737 | 10 | EXT |  | 0.9 | (c)
83446.28 | 7.575 | 7.55 | -3.365 | -3.39 | 2169 | -2186 | -2186 | 0 | 3350 | 7710 |  | CORR | CIGR | 04:55 | 05:12 | 05:12 | 40 | 212 | 12 | EXT |  | 0.89 | (c)
83446.365 | 7.66 | 7.643 | -3.28 | -3.297 | -2184 | -2128 | -2121 | 47 | 3269 | 7710 |  | CORR | CIGR | 05:12 | 05:21 | 05:22 | 28 | 125 | 12 | EXT |  | 0.89 | (c)
83446.905 | 8.2 | 8.185 | -2.74 | -2.755 | 2201 | -2213 | -2204 | 0 | 2722 | 7710 |  | CORR | CIGR | 04:60 | 05:07 | 05:09 | 33 | 112 | 11 | EXT |  | 0.89 | (c)
83447.18 | 8.475 | 8.452 | -2.465 | -2.488 | 2198 | -2214 | -2110 | 0 | 2453 | 7710 |  | CORR | CIGR | 04:59 | 05:07 | 05:24 | 35 | 306 | 12 | EXT |  | 0.89 | (c)
83447.467 | 8.762 | 8.737 | -2.178 | -2.203 | 1816 | 2072 | 2059 | 0 | 2149 | 7710 |  | CORR | CIGR | 03:58 | 04:39 | 04:37 | 54 | 487 | 14 | EXT |  | 0.89 | (c)
83448.574 | 9.869 | 9.846 | -1.071 | -1.094 | -2183 | -2069 | -2083 | 48 | 1051 | 7710 |  | CORR | CIGR | 05:12 | 05:31 | 05:28 | 43 | 199 | 13 | EXT |  | 0.89 | (c)
83449.46 | 10.755 | 10.566 | -0.185 | -0.374 | 2129 | 2148 | 2150 | 60 | 116 | 7710 |  | CORR | AXGR | 04:48 | 04:51 | 04:52 | 258 | 41 | 10 | EXT |  | 0.91 | (c)
83449.599 | 10.894 | 10.86 | -0.046 | -0.08 | 1286 | 1493 | 1454 | 608 | 35 | 7710 |  | CORR | CIGR | 02:32 | 03:06 | 02:59 | 45 | 337 | 12 | EXT |  | 0.89 | (c)
83450.262 | 0.617 | 0.6 | -10.443 | -10.46 | 1988 | 2123 | 2097 | 25 | 600 | 7711 |  | CORR | GENE | 03:31 | 03:52 | 03:48 | 62 | 218 | 12 | EXT |  | 0.89 | (c)
83450.377 | 0.732 | 0.714 | -10.328 | -10.346 | 2038 | 2194 | 2161 | 0 | 714 | 7711 |  | CORR | GENE | 03:39 | 04:04 | 03:58 | 67 | 247 | 10 | EXT |  | 0.89 | (c)
83450.503 | 0.858 | 0.833 | -10.202 | -10.227 | -2107 | -1928 | -1975 | 123 | 833 | 7711 |  | CORR | CIGR | 04:30 | 04:59 | 04:51 | 36 | 265 | 11 | EXT |  | 0.89 | (c)
83454.676 | 5.031 | 4.982 | -6.029 | -6.078 | -1915 | -1588 | -1659 | 315 | 4982 | 7711 |  | CORR | GENE | 05:01 | 05:53 | 05:42 | 92 | 512 | 12 | EXT |  | 0.89 | (c)
83472.447 | 0.182 | 0.086 | -10.738 | -10.834 | -2161 | -2143 | -2143 | 70 | 86 | 7713 |  | CORR | AXGR | 04:05 | 04:08 | 04:08 | 193 | 36 | 15 | EXT |  | 0.91 | (c)
83472.787 | 0.522 | 0.503 | -10.398 | -10.417 | -2121 | -2063 | -2064 | 109 | 503 | 7713 |  | CORR | CIGR | 04:11 | 04:20 | 04:20 | 20 | 115 | 12 | EXT |  | 0.89 | (c)
83473.626 | 1.361 | 1.346 | -9.559 | -9.574 | -2193 | -2193 | -2181 | 37 | 1346 | 7713 |  | CORR | AXGR | 03:60 | 03:60 | 04:02 | 196 | 25 | 14 | EXT |  | 0.91 | (c)
83473.928 | 1.663 | 1.652 | -9.257 | -9.268 | -2213 | -2147 | -2162 | 17 | 1652 | 7713 |  | CORR | CIGR | 03:56 | 04:07 | 04:05 | 20 | 102 | 11 | EXT |  | 0.89 | (c)
83475.63 | 3.365 | 3.291 | -7.555 | -7.629 | -1100 | -1093 | -1074 | 1047 | 3291 | 7713 |  | CORR | AXGR | 06:56 | 06:57 | 07:00 | 476 | 53 | 15 | EXT |  | 0.96 | (c)
83501.845 | 7.31 | 6.872 | -3.72 | -4.158 | -2100 | -2031 | -2044 | 130 | 3043 | 7715 |  | CORR | GENE | 04:31 | 04:42 | 04:40 | 1115 | 112 | 13 | EXT |  | 0.99 | (c)
83502.953 | 8.418 | 8.015 | -2.612 | -3.015 | -2216 | -2179 | -2149 | 14 | 2421 | 7715 |  | CORR | GENE | 04:13 | 04:19 | 04:23 | 594 | 135 | 12 | EXT |  | 0.95 | (c)
83503.856 | 9.321 | 8.954 | -1.709 | -2.076 | -2183 | -2131 | -2135 | 48 | 1115 | 7715 |  | CORR | GENE | 04:18 | 04:26 | 04:26 | 961 | 96 | 10 | EXT |  | 0.96 | (c)
83504.712 | 10.177 | 10.051 | -0.853 | -0.979 | -2212 | -2170 | -2173 | 19 | 602 | 7715 |  | CORR | GENE | 04:13 | 04:20 | 04:19 | 377 | 76 | 10 | EXT |  | 0.92 | (c)
83518.131 | 1.476 | 1.344 | -9.834 | -9.966 | -1080 | -817 | -812 | 544 | 1344 | 7717 |  | CORR | GENE | 04:48 | 05:31 | 05:32 | 381 | 536 | 14 | EXT |  | 0.94 | (c)
83518.521 | 1.866 | 1.833 | -9.444 | -9.477 | -1595 | -1160 | -1315 | 1034 | 1833 | 7717 |  | CORR | GENE | 03:25 | 04:35 | 04:10 | 112 | 561 | 11 | EXT |  | 0.9 | (c)
83524.026 | 7.371 | 7.35 | -3.939 | -3.96 | -1723 | -1616 | -1643 | 1563 | 3933 | 7717 |  | CORR | CIGR | 03:05 | 03:22 | 03:18 | 27 | 160 | 10 | EXT |  | 0.89 | (c)
83524.592 | 7.937 | 7.89 | -3.373 | -3.42 | -1413 | -1343 | -1293 | 1173 | 2906 | 7717 |  | CORR | GENE | 03:55 | 04:06 | 04:14 | 514 | 239 | 11 | EXT |  | 0.94 | (c)
83525.818 | 9.163 | 9.143 | -2.147 | -2.167 | -892 | -598 | -637 | 382 | 2006 | 7717 |  | CORR | GENE | 05:19 | 06:06 | 05:60 | 161 | 510 | 14 | EXT |  | 0.91 | (c)
83526.528 | 9.873 | 9.516 | -1.437 | -1.794 | -1524 | -1474 | -1448 | 1372 | 1281 | 7717 |  | CORR | GENE | 03:37 | 03:45 | 03:49 | 513 | 151 | 10 | EXT |  | 0.94 | (c)
83527.106 | 10.451 | 10.399 | -0.859 | -0.911 | -1882 | -1698 | -1703 | 1524 | 810 | 7717 |  | CORR | GENE | 02:39 | 03:09 | 03:08 | 101 | 358 | 10 | EXT |  | 0.89 | (c)
83527.965 | 0 | -0.031 | -11.73 | -11.761 | 1464 | 1649 | 1783 | 1464 |  | 7718 | Нарушение формы кольцевого шва | GWAN |  | 06:41 | 07:11 | 07:32 | 0 | 638 |  | EXT | Нарушение формы кольцевого шва |  | (c)
83527.989 | 0.024 | 0.009 | -11.706 | -11.721 | 64 | 325 | 301 | 64 | 9 | 7718 |  | CORR | GENE | 02:55 | 03:37 | 03:33 | 78 | 473 | 14 | EXT |  | 0.89 | (c)
83538.801 | 10.836 | 10.637 | -0.894 | -1.093 | 117 | 133 | 140 | 117 | 881 | 7718 |  | CORR | AXGR | 03:04 | 03:06 | 03:07 | 212 | 46 | 11 | EXT |  | 0.91 | (c)
83539.695 | 0 | -0.024 | -10.92 | -10.944 | 1230 | 1652 | 1852 | 1230 |  | 7719 | Нарушение формы кольцевого шва | GWAN |  | 03:09 | 04:17 | 04:50 | 0 | 1243 |  | EXT | Нарушение формы кольцевого шва |  | (c)
83546.159 | 6.464 | 6.417 | -4.456 | -4.503 | -2211 | -2013 | -2012 | 1813 | 4409 | 7719 |  | CORR | GENE | 05:54 | 06:26 | 06:26 | 94 | 398 | 13 | EXT |  | 0.89 | (c)
83561.062 | 10.447 | 10.432 | -0.843 | -0.858 | 1560 | 1620 | 1616 | 559 | 827 | 7720 |  | CORR | CIGR | 04:34 | 04:44 | 04:43 | 31 | 111 | 12 | EXT |  | 0.89 | (c)
83561.889 | 11.274 | 11.231 | -0.016 | -0.059 | 1405 | 1516 | 1524 | 588 | 7 | 7720 |  | CORR | CIGR | 04:09 | 04:27 | 04:28 | 52 | 237 | 15 | EXT |  | 0.89 | (c)
83562.18 | 0.275 | 0.246 | -11.025 | -11.054 | -1780 | -1647 | -1653 | 450 | 246 | 7721 |  | CORR | GENE | 06:17 | 06:38 | 06:37 | 151 | 254 | 15 | EXT |  | 0.9 | (c)
83562.869 | 0.964 | 0.797 | -10.336 | -10.503 | -2161 | -2114 | -2024 | 69 | 797 | 7721 |  | CORR | GENE | 05:15 | 05:23 | 05:38 | 182 | 275 | 10 | EXT |  | 0.9 | (c)
83563.017 | 1.112 | 1.038 | -10.188 | -10.262 | 2096 | -1598 | -1813 | 0 | 1038 | 7721 |  | CORR | GENE | 04:43 | 06:46 | 06:12 | 227 | 1104 | 15 | EXT |  | 0.92 | (c)
83563.17 | 1.265 | 1.265 | -10.035 | -10.035 | -2169 | -2161 | -2157 | 62 | 1265 | 7721 |  | CORR | AXGR | 05:14 | 05:15 | 05:16 | 158 | 23 | 10 | EXT |  | 0.9 | (c)
83563.186 | 1.281 | 0.987 | -10.019 | -10.313 | -1242 | -1242 | -1188 | 989 | 987 | 7721 |  | CORR | GENE | 07:44 | 07:44 | 07:52 | 370 | 107 | 15 | EXT |  | 0.95 | (c)
83563.972 | 2.067 | 2.056 | -9.233 | -9.244 | -662 | -585 | -614 | 567 | 2056 | 7721 |  | CORR | CIGR | 09:17 | 09:30 | 09:25 | 20 | 95 | 11 | EXT |  | 0.89 | (c)
83564.055 | 2.15 | 2.14 | -9.15 | -9.16 | -1043 | -1014 | -999 | 956 | 2140 | 7721 |  | CORR | CIGR | 08:16 | 08:21 | 08:23 | 19 | 87 | 10 | EXT |  | 0.89 | (c)
83564.125 | 2.22 | 2.195 | -9.08 | -9.105 | -1402 | -1316 | -1321 | 829 | 2195 | 7721 |  | CORR | CIGR | 07:18 | 07:32 | 07:31 | 31 | 161 | 10 | EXT |  | 0.89 | (c)
83564.955 | 3.05 | 2.947 | -8.25 | -8.353 | -2215 | -2204 | -2204 | 15 | 2947 | 7721 |  | CORR | AXGR | 05:07 | 05:09 | 05:09 | 178 | 22 | 12 | EXT |  | 0.9 | (c)
83565.001 | 3.096 | 2.946 | -8.204 | -8.354 | 1414 | 1442 | 1460 | 725 | 2946 | 7721 |  | CORR | GENE | 02:53 | 02:57 | 02:60 | 252 | 91 | 11 | EXT |  | 0.91 | (c)
83565.844 | 3.939 | 3.839 | -7.361 | -7.461 | 2168 | 2182 | 2183 | 33 | 3839 | 7721 |  | CORR | AXGR | 04:54 | 04:56 | 04:57 | 208 | 29 | 10 | EXT |  | 0.9 | (c)
83568.204 | 6.299 | 6.282 | -5.001 | -5.018 | -886 | -729 | -780 | 675 | 4976 | 7721 |  | CORR | CIGR | 08:41 | 09:07 | 08:58 | 42 | 211 | 14 | EXT |  | 0.89 | (c)
83569.08 | 7.175 | 7.046 | -4.125 | -4.254 | -1411 | -1396 | -1401 | 820 | 4014 | 7721 |  | CORR | AXGR | 07:17 | 07:19 | 07:18 | 240 | 20 | 12 | EXT |  | 0.91 | (c)
83569.915 | 8.01 | 7.886 | -3.29 | -3.414 | -1407 | -1358 | -1357 | 823 | 3140 | 7721 |  | CORR | GENE | 07:17 | 07:25 | 07:25 | 274 | 100 | 13 | EXT |  | 0.92 | (c)
83573.65 | 0.445 | 0.405 | -10.805 | -10.845 | 971 | 1038 | 1052 | 971 | 405 | 7722 |  | CORR | CIGR | 03:10 | 03:21 | 03:23 | 45 | 161 | 13 | EXT |  | 0.89 | (c)
83574.044 | 0.839 | 0.819 | -10.411 | -10.431 | 992 | 1060 | 1036 | 992 | 819 | 7722 |  | CORR | CIGR | 03:13 | 03:24 | 03:20 | 23 | 87 | 11 | EXT |  | 0.89 | (c)
83578.218 | 5.013 | 4.989 | -6.237 | -6.261 | -2102 | -2038 | -2034 | 129 | 4989 | 7722 |  | CORR | CIGR | 06:54 | 07:04 | 07:05 | 24 | 136 | 10 | EXT |  | 0.89 | (c)
83585.029 | 0.574 | 0.55 | -7.956 | -7.98 | -432 | -287 | -339 | 246 | 550 | 7723 |  | CORR | CIGR | 09:22 | 09:45 | 09:37 | 51 | 186 | 10 | EXT |  | 0.89 | (c)
83585.171 | 0.716 | 0.707 | -7.814 | -7.823 | -763 | -734 | -725 | 688 | 707 | 7723 |  | CORR | CIGR | 08:29 | 08:33 | 08:35 | 24 | 76 | 13 | EXT |  | 0.89 | (c)
83587.724 | 3.269 | 3.248 | -5.261 | -5.282 | -1552 | -817 | -1096 | 639 | 3248 | 7723 |  | CORR | GENE | 06:21 | 08:20 | 07:35 | 157 | 913 | 15 | EXT |  | 0.9 | (c)
83588.518 | 4.063 | 4.046 | -4.467 | -4.484 | -1411 | -850 | -1039 | 667 | 4046 | 7723 |  | CORR | GENE | 06:44 | 08:15 | 07:44 | 129 | 744 | 13 | EXT |  | 0.9 | (c)
83591.112 | 6.657 | 6.642 | -1.873 | -1.888 | 2202 | -2214 | -2212 | 0 | 1862 | 7723 |  | CORR | CIGR | 04:27 | 04:34 | 04:35 | 26 | 93 | 11 | EXT |  | 0.89 | (c)
83594.768 | 1.783 | 1.721 | -0.617 | -0.679 | 1751 | 1814 | 1893 | 194 | 594 | 7724 |  | CORR | GENE | 03:06 | 03:16 | 03:29 | 85 | 285 | 10 | EXT |  | 0.89 | (c)
83611.805 | 5.09 | 5.028 | -5.64 | -5.702 | 1666 | 1840 | 1936 | 25 | 5028 | 7726 |  | CORR | GENE | 05:28 | 05:57 | 06:12 | 89 | 540 | 11 | EXT | Аномалия находится на упругопластическом изгибе: R=337 D, максимальное растяжение на 5.4 час. | 0.98 | (c)
83637.927 | 9.182 | 5.646 | -2.098 | -5.634 | 333 | -1855 | -1898 | 0 |  | 7728 |  | OVAL |  | 00:00 | 06:07 | 06:00 | 6161 |  |  | N/A | Овальность: 0,02 |  | (c)
83638.657 | 9.912 | 9.121 | -1.368 | -2.159 | -2071 | -1870 | -1854 | 159 | 891 | 7728 |  | DENT | GENE | 05:32 | 06:04 | 06:07 | 1268 | 433 | 0.8 | N/A | Глубина вмятины: 12 мм (0,8%). Линейка: 127 см в (912 см; 06:04 ч:мин) |  | (c)
83757.843 | 9.008 | 8.992 | -2.102 | -2.118 | 1356 | 1510 | 1501 | 585 | 2074 | 7740 |  | CORR | CIGR | 06:23 | 06:47 | 06:46 | 44 | 289 | 14 | EXT |  | 0.89 | (c)
83774.717 | 3.992 | 3.981 | -7.468 | -7.479 | 2001 | 2100 | 2078 | 75 | 3981 | 7742 |  | CORR | CIGR | 04:17 | 04:33 | 04:30 | 20 | 155 | 13 | EXT |  | 0.89 | (c)
83775.484 | 4.759 | 4.741 | -6.701 | -6.719 | 2120 | 2210 | 2228 | 0 | 4741 | 7742 |  | CORR | CIGR | 04:36 | 04:51 | 04:54 | 35 | 215 | 11 | EXT |  | 0.89 | (c)
83811.675 | 7.04 | 7.024 | -4.04 | -4.056 | -320 | -209 | -199 | 78 | 4018 | 7745 |  | CORR | CIGR | 05:30 | 05:48 | 05:49 | 38 | 242 | 11 | EXT |  | 0.89 | (c)
83813.992 | 9.357 | 9.337 | -1.723 | -1.743 | 25 | 118 | 121 | 25 | 1695 | 7745 |  | CORR | CIGR | 06:25 | 06:40 | 06:41 | 48 | 192 | 10 | EXT |  | 0.89 | (c)
83814.16 | 9.525 | 9.183 | -1.555 | -1.897 | 897 | 918 | 940 | 897 | 1088 | 7745 |  | CORR | GENE | 08:46 | 08:49 | 08:53 | 809 | 87 | 12 | EXT |  | 0.97 | (c)
83815.263 | 10.628 | 9.838 | -0.452 | -1.242 | 714 | 756 | 777 | 714 | 249 | 7745 |  | CORR | GENE | 08:17 | 08:23 | 08:27 | 993 | 127 | 10 | EXT |  | 0.96 | (c)
83816.167 | 0.452 | 0.183 | -10.748 | -11.017 | 1685 | 1701 | 1720 | 475 | 183 | 7746 |  | CORR | GENE | 07:21 | 07:24 | 07:27 | 452 | 70 | 12 | EXT |  | 0.94 | (c)
83816.445 | 0.73 | 0.407 | -10.47 | -10.793 | 308 | 323 | 329 | 308 | 407 | 7746 |  | CORR | AXGR | 03:39 | 03:41 | 03:42 | 485 | 42 | 14 | EXT |  | 0.96 | (c)
83831.268 | 4.353 | 4.107 | -6.697 | -6.943 | 819 | 994 | 986 | 819 | 4107 | 7747 |  | DENT | GENE | 00:48 | 01:16 | 01:14 | 456 | 334 | 0.4 | N/A | Глубина вмятины: 5 мм (0,4%). Линейка: 46 см в (411 см; 01:16 ч:мин) |  | (c)
83951.175 | 0 | -0.04 | -11.03 | -11.07 | -1768 | -1591 | -1484 | 463 |  | 7758 | Нарушение формы кольцевого шва | GWAN |  | 09:12 | 09:40 | 09:58 | 0 | 568 |  | EXT | Нарушение формы кольцевого шва Аномалия находится на упругопластическом изгибе: R=847 D, максимальное растяжение на 6.6 час. |  | (c)
84006.191 | 10.406 | 10.398 | -0.104 | -0.112 | -2113 | -2069 | -2071 | 117 | 94 | 7762 |  | LWAN | CISL | 07:29 | 07:37 | 07:36 | 18 | 85 |  | INT | Эквивалент потери металла 19%. |  | (c)
84040.04 | 0.115 | 0.103 | -10.985 | -10.997 | 588 | 768 | 697 | 588 | 103 | 7766 |  | CORR | CIGR | 03:44 | 04:13 | 04:02 | 19 | 219 | 11 | EXT |  | 0.89 | (c)
84040.975 | 1.05 | 1.026 | -10.05 | -10.074 | 765 | 914 | 878 | 765 | 1026 | 7766 |  | CORR | CIGR | 04:13 | 04:37 | 04:31 | 45 | 226 | 11 | EXT |  | 0.89 | (c)
84040.989 | 1.064 | 1.034 | -10.036 | -10.066 | 2008 | 2096 | 2078 | 82 | 1034 | 7766 |  | CORR | CIGR | 07:34 | 07:48 | 07:45 | 40 | 141 | 10 | EXT |  | 0.89 | (c)
84055.816 | 4.791 | 4.771 | -6.429 | -6.449 | -2074 | -1960 | -1990 | 157 | 4771 | 7767 |  | CORR | CIGR | 03:58 | 04:16 | 04:12 | 38 | 167 | 10 | EXT |  | 0.89 | (c)
84056.763 | 5.738 | 5.719 | -5.482 | -5.501 | -2068 | -1970 | -1968 | 163 | 5465 | 7767 |  | CORR | CIGR | 03:59 | 04:15 | 04:15 | 36 | 199 | 10 | EXT |  | 0.89 | (c)
84057.71 | 6.685 | 6.667 | -4.535 | -4.553 | -1825 | -1737 | -1741 | 406 | 4517 | 7767 |  | CORR | CIGR | 04:38 | 04:52 | 04:52 | 36 | 167 | 10 | EXT |  | 0.89 | (c)
84058.515 | 7.49 | 7.459 | -3.73 | -3.761 | -2114 | -2035 | -1993 | 116 | 3717 | 7767 |  | CORR | CIGR | 03:51 | 04:04 | 04:11 | 44 | 242 | 11 | EXT |  | 0.89 | (c)
84060.98 | 9.955 | 9.929 | -1.265 | -1.291 | -2130 | -2026 | -1892 | 100 | 1239 | 7767 |  | CORR | CIGR | 03:49 | 04:06 | 04:27 | 52 | 477 | 11 | EXT |  | 0.89 | (c)
84066.9 | 4.655 | 4.64 | -6.695 | -6.71 | 289 | 344 | 352 | 289 | 4640 | 7768 |  | GOUG | CIGR | 11:06 | 11:14 | 11:16 | 28 | 127 | 16 | EXT | Задир. |  | (c)
84067.883 | 5.638 | 5.617 | -5.712 | -5.733 | -2199 | -2090 | -2098 | 31 | 5617 | 7768 |  | CORR | CIGR | 04:24 | 04:42 | 04:40 | 37 | 203 | 12 | EXT |  | 0.89 | (c)
84086.967 | 1.922 | 1.692 | -9.478 | -9.708 | -2228 | -2203 | -2205 | 3 | 1692 | 7770 |  | CORR | AXGR | 04:07 | 04:10 | 04:10 | 376 | 46 | 12 | EXT |  | 0.93 | (c)
84148.36 | 5.935 | 5.913 | -5.475 | -5.497 | -914 | -710 | -740 | 565 | 5442 | 7775 |  | CORR | GENE | 07:43 | 08:16 | 08:11 | 55 | 349 | 10 | EXT |  | 0.89 | (c)
84150.764 | 8.339 | 8.321 | -3.071 | -3.089 | -834 | -723 | -739 | 644 | 3054 | 7775 |  | CORR | CIGR | 07:56 | 08:14 | 08:12 | 35 | 191 | 10 | EXT |  | 0.89 | (c)
84167.767 | 2.742 | 2.725 | -8.408 | -8.425 | 1020 | 1131 | 1176 | 898 | 2725 | 7777 |  | CORR | CIGR | 04:05 | 04:23 | 04:31 | 23 | 313 | 10 | EXT |  | 0.89 | (c)
84172.857 | 7.832 | 7.781 | -3.318 | -3.369 | 2034 | 2153 | 2164 | 0 | 3286 | 7777 |  | GOUG | GENE | 06:49 | 07:08 | 07:10 | 83 | 260 | 10 | EXT | Задир. |  | (c)
84177.792 | 1.617 | 1.6 | -9.733 | -9.75 | -1718 | -1558 | -1554 | 512 | 1600 | 7778 |  | CORR | CIGR | 06:41 | 07:07 | 07:08 | 43 | 328 | 12 | EXT |  | 0.89 | (c)
84214.222 | 4.227 | 4.174 | -7.223 | -7.276 | 1929 | 2031 | 2123 | 0 | 4174 | 7781 |  | CORR | GENE | 07:45 | 08:02 | 08:16 | 72 | 387 | 11 | EXT |  | 0.89 | (c)
84245.61 | 1.395 | 0.912 | -9.865 | -10.348 | 2145 | 2182 | 2180 | 15 | 912 | 7784 |  | CORR | GENE | 03:38 | 03:44 | 03:44 | 906 | 71 | 11 | EXT |  | 0.96 | (c)
84252.125 | 7.91 | 7.822 | -3.35 | -3.438 | -1965 | -1701 | -1647 | 266 | 3308 | 7784 |  | CORR | GENE | 04:35 | 05:17 | 05:26 | 130 | 635 | 10 | EXT |  | 0.9 | (c)
84259.529 | 4.054 | 4.036 | -7.176 | -7.194 | -1752 | -1699 | -1665 | 479 | 4036 | 7785 |  | CORR | CIGR | 04:26 | 04:34 | 04:40 | 34 | 173 | 10 | EXT |  | 0.89 | (c)
84261.615 | 6.14 | 6.139 | -5.09 | -5.091 | -1773 | -1684 | -1718 | 457 | 5073 | 7785 |  | CORR | CIGR | 04:22 | 04:37 | 04:31 | 18 | 110 | 12 | EXT |  | 0.89 | (c)
84262.348 | 6.873 | 6.855 | -4.357 | -4.375 | -870 | -745 | -780 | 689 | 4344 | 7785 |  | CORR | CIGR | 06:48 | 07:08 | 07:02 | 31 | 180 | 11 | EXT |  | 0.89 | (c)
84273.227 | 6.522 | 6.496 | -5.058 | -5.084 | -1476 | -1326 | -1340 | 755 | 5028 | 7786 |  | CORR | GENE | 06:54 | 07:18 | 07:16 | 56 | 273 | 11 | EXT |  | 0.89 | (c)
84273.791 | 7.086 | 7.051 | -4.494 | -4.529 | 2067 | 2154 | 2218 | 0 | 4482 | 7786 |  | CORR | CIGR | 04:25 | 04:39 | 04:50 | 47 | 302 | 10 | EXT |  | 0.89 | (c)
84273.982 | 7.277 | 7.265 | -4.303 | -4.315 | -1267 | -1126 | -1171 | 963 | 4284 | 7786 |  | CORR | CIGR | 07:27 | 07:50 | 07:43 | 31 | 192 | 15 | EXT |  | 0.89 | (c)
84278.238 | 11.533 | 11.454 | -0.047 | -0.126 | -2162 | -1818 | -1785 | 68 | 17 | 7786 |  | CORR | GENE | 05:03 | 05:58 | 06:04 | 109 | 755 | 10 | EXT |  | 0.89 | (c)
84288.203 | 9.918 | 9.894 | -1.622 | -1.646 | -683 | -520 | -506 | 328 | 1581 | 7787 |  | CORR | GENE | 07:16 | 07:42 | 07:44 | 65 | 354 | 10 | EXT |  | 0.89 | (c)
84290.576 | 0.751 | 0.718 | -10.779 | -10.812 | -1373 | -1287 | -1134 | 857 | 718 | 7788 |  | CORR | GENE | 07:05 | 07:19 | 07:43 | 120 | 478 | 10 | EXT |  | 0.89 | (c)
84316.823 | 4.078 | 4.031 | -7.332 | -7.379 | -1813 | -1718 | -1710 | 417 | 4031 | 7790 |  | CORR | GENE | 06:31 | 06:46 | 06:48 | 96 | 207 | 11 | EXT |  | 0.89 | (c)
84324.155 | 0 | -0.045 | -11.36 | -11.405 | 387 | 527 | 523 | 387 |  | 7791 | Нарушение формы кольцевого шва | GWAN |  | 03:37 | 03:60 | 03:59 | 0 | 274 |  | EXT | Нарушение формы кольцевого шва |  | (c)
84357.365 | 0 | -0.013 | -11.44 | -11.453 | 1589 | -2194 | 2210 | 1589 |  | 7794 | Нарушение формы кольцевого шва | GWAN |  | 06:05 | 07:55 | 07:46 | 0 | 1241 |  | EXT | Нарушение формы кольцевого шва |  | (c)
84372.8 | 3.995 | 3.975 | -7.595 | -7.615 | 77 | 127 | 143 | 77 | 3975 | 7795 |  | CORR | CIGR | 07:18 | 07:26 | 07:29 | 40 | 132 | 13 | EXT |  | 0.89 | (c)
84407.462 | 4.137 | 4.007 | -7.003 | -7.133 | 506 | 515 | 534 | 506 | 4007 | 7798 |  | CORR | GENE | 06:21 | 06:23 | 06:26 | 173 | 57 | 10 | EXT |  | 0.9 | (c)
84407.541 | 4.216 | 4.191 | -6.924 | -6.949 | 84 | 186 | 218 | 84 | 4191 | 7798 |  | CORR | GENE | 05:13 | 05:30 | 05:35 | 124 | 268 | 15 | EXT |  | 0.9 | (c)
84407.76 | 4.435 | 4.418 | -6.705 | -6.722 | 37 | 185 | 250 | 37 | 4418 | 7798 |  | CORR | GENE | 05:06 | 05:30 | 05:40 | 150 | 425 | 11 | EXT |  | 0.9 | (c)
84408.87 | 5.545 | 5.522 | -5.595 | -5.618 | 145 | 397 | 342 | 145 | 5522 | 7798 |  | CORR | GENE | 05:23 | 06:04 | 05:55 | 57 | 393 | 10 | EXT |  | 0.89 | (c)
84410.024 | 6.699 | 6.669 | -4.441 | -4.471 | 612 | 729 | 747 | 612 | 4421 | 7798 |  | CORR | CIGR | 06:39 | 06:57 | 07:00 | 50 | 269 | 10 | EXT |  | 0.89 | (c)
84420.697 | 6.232 | 6.21 | -5.328 | -5.35 | 296 | 379 | 372 | 296 | 5311 | 7799 |  | CORR | CIGR | 05:12 | 05:25 | 05:24 | 39 | 152 | 10 | EXT |  | 0.89 | (c)
84437.303 | 11.278 | 11.261 | -0.362 | -0.379 | 458 | 536 | 550 | 458 | 343 | 7800 |  | CORR | CIGR | 04:37 | 04:50 | 04:52 | 36 | 183 | 13 | EXT |  | 0.89 | (c)
84437.735 | 0.07 | 0.027 | -9.99 | -10.033 | 409 | 676 | 719 | 409 | 27 | 7801 |  | CORR | GENE | 06:29 | 07:12 | 07:19 | 145 | 621 | 11 | EXT |  | 0.9 | (c)
84460.138 | 1.073 | 1.064 | -10.497 | -10.506 | -1900 | -1821 | -1803 | 1706 | 1064 | 7803 |  | CORR | CIGR | 02:34 | 02:46 | 02:49 | 27 | 193 | 13 | EXT |  | 0.89 | (c)
84460.242 | 1.177 | 1.161 | -10.393 | -10.409 | -1747 | -1560 | -1583 | 1418 | 1161 | 7803 |  | CORR | GENE | 02:58 | 03:28 | 03:25 | 58 | 329 | 11 | EXT |  | 0.89 | (c)
84460.314 | 1.249 | 1.224 | -10.321 | -10.346 | -428 | -199 | -215 | 2 | 1224 | 7803 |  | CORR | CIGR | 06:31 | 07:08 | 07:06 | 52 | 425 | 11 | EXT |  | 0.89 | (c)
84460.497 | 1.432 | 1.403 | -10.138 | -10.167 | -1911 | -1910 | -1858 | 1805 | 1403 | 7803 |  | CORR | GENE | 02:32 | 02:32 | 02:40 | 766 | 106 | 11 | EXT |  | 0.96 | (c)
84529.818 | 11.113 | 11.034 | -0.407 | -0.486 | 2127 | 2169 | -2056 | 1778 | 393 | 7812 |  | CORR | GENE | 05:15 | 05:22 | 06:00 | 93 | 556 | 11 | EXT |  | 0.89 | (c)
84529.918 | 11.213 | 11.183 | -0.307 | -0.337 | 1723 | 1952 | 1885 | 1723 | 276 | 7812 |  | CORR | GENE | 04:10 | 04:47 | 04:36 | 61 | 324 | 12 | EXT |  | 0.89 | (c)
84530.15 | 11.445 | 11.327 | -0.075 | -0.193 | 1723 | 2061 | 2069 | 1723 | 52 | 7812 |  | CORR | GENE | 04:10 | 05:05 | 05:06 | 141 | 692 | 11 | EXT |  | 0.9 | (c)
84531.845 | 1.62 | 1.553 | -3.98 | -4.047 | 932 | 1187 | 1283 | 597 | 1553 | 7813 |  | CORR | GENE | 04:48 | 05:29 | 05:45 | 116 | 702 | 10 | EXT |  | 0.89 | (c)
84533.137 | 2.912 | 2.792 | -2.688 | -2.808 | 782 | 969 | 1201 | 611 | 2643 | 7813 |  | CORR | GENE | 04:24 | 04:54 | 05:31 | 165 | 838 | 11 | EXT |  | 0.9 | (c)
84534.779 | 4.554 | 4.488 | -1.046 | -1.112 | 770 | 915 | 1046 | 770 | 1020 | 7813 |  | CORR | GENE | 04:22 | 04:45 | 05:06 | 92 | 552 | 11 | EXT |  | 0.89 | (c)
84535.777 | 5.552 | 5.535 | -0.048 | -0.065 | 794 | 1114 | 1066 | 794 | 35 | 7813 |  | CORR | CIGR | 04:26 | 05:17 | 05:10 | 30 | 545 | 10 | EXT |  | 0.89 | (c)
84536.386 | 0.561 | 0.512 | -4.159 | -4.208 | 827 | 1083 | 1056 | 827 | 512 | 7814 |  | CORR | GENE | 04:21 | 05:03 | 04:58 | 93 | 459 | 11 | EXT |  | 0.89 | (c)
84536.814 | 0.989 | 0.941 | -3.731 | -3.779 | 835 | 906 | 1033 | 835 | 941 | 7814 |  | CORR | GENE | 04:23 | 04:34 | 04:55 | 60 | 395 | 11 | EXT |  | 0.89 | (c)
84540.788 | 0.243 | 0.169 | -7.057 | -7.131 | 663 | 891 | 1045 | 663 | 169 | 7815 |  | CORR | GENE | 04:17 | 04:54 | 05:19 | 119 | 763 | 10 | EXT |  | 0.89 | (c)
84541.656 | 1.111 | 1.072 | -6.189 | -6.228 | 669 | 718 | 833 | 669 | 1072 | 7815 |  | CORR | CIGR | 04:18 | 04:26 | 04:44 | 42 | 328 | 13 | EXT |  | 0.89 | (c)
84542.15 | 1.605 | 1.558 | -5.695 | -5.742 | 802 | 1130 | 1104 | 802 | 1558 | 7815 |  | CORR | GENE | 04:39 | 05:32 | 05:28 | 104 | 602 | 12 | EXT |  | 0.89 | (c)
84542.526 | 1.981 | 1.917 | -5.319 | -5.383 | 838 | 1255 | 1187 | 695 | 1917 | 7815 |  | CORR | GENE | 04:45 | 05:53 | 05:42 | 120 | 698 | 11 | EXT |  | 0.89 | (c)
84542.996 | 2.451 | 2.401 | -4.849 | -4.899 | 779 | 984 | 1029 | 779 | 2401 | 7815 |  | CORR | GENE | 04:36 | 05:09 | 05:16 | 85 | 501 | 10 | EXT |  | 0.89 | (c)
84544.331 | 3.786 | 3.762 | -3.514 | -3.538 | 731 | 836 | 855 | 731 | 3514 | 7815 |  | CORR | CIGR | 04:28 | 04:45 | 04:48 | 24 | 249 | 12 | EXT |  | 0.89 | (c)
84545.066 | 4.521 | 4.466 | -2.779 | -2.834 | 614 | 804 | 910 | 614 | 2738 | 7815 |  | CORR | GENE | 04:09 | 04:40 | 04:57 | 96 | 593 | 10 | EXT |  | 0.89 | (c)
84545.86 | 5.315 | 5.256 | -1.985 | -2.044 | 671 | 956 | 1027 | 671 | 1923 | 7815 |  | CORR | GENE | 04:18 | 05:04 | 05:16 | 121 | 712 | 11 | EXT |  | 0.89 | (c)
84554.512 | 2.787 | 2.562 | -8.293 | -8.518 | -1982 | -1717 | -1208 | 249 | 2562 | 7817 |  | CORR | GENE | 03:44 | 04:27 | 05:49 | 274 | 1547 | 11 | EXT |  | 0.92 | (c)
84569.825 | 0 | 0 | -3.15 | -3.15 | 2227 | -1759 | -1922 | 0 | 0 | 7819 | Непровар / утяжина | GWAN |  | 04:14 | 05:31 | 05:04 | 0 | 624 | 24 | INT | Непровар / утяжина |  | (b)
84569.825 | 0 | -0.052 | -3.15 | -3.202 | -1364 | -1202 | -1191 | 867 | 0 | 7819 | Подгиб кромки со смещением | GWAN |  | 06:34 | 07:00 | 07:02 | 0 | 344 | 21 | EXT | Подгиб кромки со смещением Величина смещения - 4 мм. |  | (c)
84572.975 | 0 | 0 | -3.93 | -3.93 | 1365 | 1621 | 1843 | 0 | 0 | 7820 | Непровар / утяжина | GWAN |  | 04:49 | 05:30 | 06:06 | 0 | 956 | 17 | INT | Непровар / утяжина |  | (b)
84572.975 | 0 | -0.028 | -3.93 | -3.958 | -1400 | -1191 | -1044 | 688 |  | 7820 | Нарушение формы кольцевого шва | GWAN |  | 09:23 | 09:56 | 10:20 | 0 | 712 |  | EXT | Нарушение формы кольцевого шва |  | (c)
84578.118 | 1.213 | 1.198 | -10.167 | -10.182 | -1495 | -1277 | -1299 | 736 | 1198 | 7821 |  | CORR | CIGR | 05:49 | 06:24 | 06:20 | 29 | 391 | 12 | EXT |  | 0.89 | (c)
84647.7 | 9.04 | 9.04 | -2.4 | -2.4 | -1551 | -1414 | -1448 | 1346 | 2379 | 7832 |  | CORR | CIGR | 06:38 | 06:60 | 06:54 | 21 | 205 | 13 | EXT |  | 0.89 | (c)
84682.373 | 9.393 | 9.382 | -1.737 | -1.748 | 1303 | 1436 | 1378 | 778 | 1725 | 7835 |  | CORR | CIGR | 03:56 | 04:18 | 04:08 | 23 | 149 | 10 | EXT |  | 0.89 | (c)
84682.547 | 9.567 | 9.433 | -1.563 | -1.697 | 860 | 920 | 969 | 860 | 1343 | 7835 |  | CORR | GENE | 02:45 | 02:54 | 03:02 | 354 | 218 | 11 | EXT |  | 0.93 | (c)
84685.084 | 0.974 | 0.974 | -9.756 | -9.756 | -334 | -334 | -322 | 310 | 974 | 7836 |  | CORR | AXGR | 03:53 | 03:53 | 03:55 | 58 | 24 | 15 | EXT |  | 0.89 | (c)
84686.352 | 2.242 | 2.23 | -8.488 | -8.5 | -319 | -248 | -273 | 226 | 2230 | 7836 |  | CORR | CIGR | 03:56 | 04:07 | 04:03 | 23 | 93 | 10 | EXT |  | 0.89 | (c)
84687.888 | 3.778 | 3.747 | -6.952 | -6.983 | 7 | 15 | 24 | 7 | 3747 | 7836 |  | CORR | AXGR | 04:48 | 04:50 | 04:51 | 246 | 34 | 10 | EXT |  | 0.91 | (c)
84689.165 | 5.055 | 5.048 | -5.675 | -5.682 | -13 | 6 | -3 | 0 | 5048 | 7836 |  | CORR | AXGR | 04:45 | 04:48 | 04:47 | 274 | 21 | 10 | EXT |  | 0.91 | (c)
84691.334 | 7.224 | 7.181 | -3.506 | -3.549 | -526 | -422 | -443 | 360 | 3491 | 7836 |  | CORR | GENE | 03:22 | 03:39 | 03:36 | 58 | 166 | 12 | EXT |  | 0.89 | (c)
84695.463 | 0.623 | 0.507 | -10.727 | -10.843 | -2190 | -2176 | -2176 | 41 | 507 | 7837 |  | CORR | AXGR | 04:25 | 04:27 | 04:27 | 242 | 27 | 11 | EXT |  | 0.91 | (c)
84696.674 | 1.834 | 1.675 | -9.516 | -9.675 | 2178 | 2199 | 2198 | 12 | 1675 | 7837 |  | CORR | AXGR | 04:09 | 04:13 | 04:13 | 282 | 41 | 16 | EXT |  | 0.93 | (c)
84696.675 | 1.835 | 1.806 | -9.515 | -9.544 | 1867 | 2045 | 2008 | 81 | 1806 | 7837 |  | CORR | CIGR | 03:19 | 03:48 | 03:42 | 56 | 283 | 19 | EXT |  | 0.89 | (c)
84696.755 | 1.915 | 1.805 | -9.435 | -9.545 | 1944 | 1962 | 1961 | 252 | 1805 | 7837 |  | CORR | AXGR | 03:32 | 03:35 | 03:34 | 188 | 34 | 14 | EXT |  | 0.91 | (c)
84696.775 | 1.935 | 1.913 | -9.415 | -9.437 | 1994 | 2049 | 2053 | 118 | 1913 | 7837 |  | CORR | CIGR | 03:40 | 03:49 | 03:49 | 34 | 118 | 10 | EXT |  | 0.89 | (c)
84697.981 | 3.141 | 3.097 | -8.209 | -8.253 | -708 | -435 | -451 | 195 | 3097 | 7837 |  | CORR | GENE | 08:24 | 09:08 | 09:05 | 90 | 513 | 10 | EXT |  | 0.89 | (c)
84698.645 | 3.805 | 3.773 | -7.545 | -7.577 | -2124 | -2028 | -2008 | 106 | 3773 | 7837 |  | CORR | CIGR | 04:35 | 04:51 | 04:54 | 48 | 233 | 12 | EXT |  | 0.89 | (c)
84698.683 | 3.843 | 3.745 | -7.507 | -7.605 | 2036 | 2127 | 2126 | 15 | 3745 | 7837 |  | CORR | GENE | 03:47 | 04:01 | 04:01 | 121 | 180 | 10 | EXT |  | 0.89 | (c)
84703.513 | 8.673 | 8.564 | -2.677 | -2.786 | 1789 | 2124 | 2004 | 11 | 2589 | 7837 |  | CORR | GENE | 03:07 | 04:01 | 03:41 | 197 | 430 | 11 | EXT |  | 0.91 | (c)
84703.842 | 9.002 | 8.981 | -2.348 | -2.369 | 1962 | 2112 | 2136 | 0 | 2325 | 7837 |  | CORR | CIGR | 03:35 | 03:59 | 04:03 | 44 | 346 | 11 | EXT |  | 0.89 | (c)
84711.339 | 5.149 | 5.146 | -6.281 | -6.284 | -2197 | -2048 | -2106 | 33 | 5146 | 7838 |  | CORR | GENE | 04:35 | 04:59 | 04:50 | 61 | 183 | 13 | EXT |  | 0.89 | (c)
84787.057 | 1.557 | 1.489 | -9.743 | -9.811 | 1428 | 1550 | 1648 | 362 | 1489 | 7845 |  | CORR | GENE | 03:46 | 04:06 | 04:22 | 87 | 441 | 10 | EXT | Аномалия находится на отводе. | 0.89 | (c)
84787.8 | 2.3 | 2.28 | -9 | -9.02 | 1462 | 1818 | 1688 | 317 | 2280 | 7845 |  | CORR | GENE | 03:52 | 04:49 | 04:28 | 74 | 452 | 12 | EXT | Аномалия находится на отводе. | 0.89 | (c)
84790.228 | 4.728 | 4.706 | -6.572 | -6.594 | 1779 | 1863 | 1868 | 273 | 4706 | 7845 |  | CORR | CIGR | 04:43 | 04:57 | 04:58 | 36 | 179 | 11 | EXT | Аномалия находится на отводе. | 0.89 | (c)
84793.905 | 8.405 | 8.333 | -2.895 | -2.967 | -1586 | -1546 | -1544 | 645 | 2842 | 7845 |  | DENT | GENE | 07:40 | 07:46 | 07:47 | 125 | 84 | 0.3 | N/A | Глубина вмятины: 4 мм (0,3%). Линейка: 13 см в (833 см; 07:46 ч:мин) Аномалия находится на отводе. |  | (c)
84808.11 | 0 | -0.049 | -11.27 | -11.319 | 1761 | 2023 | 2006 | 1761 |  | 7847 | Нарушение формы кольцевого шва | GWAN |  | 00:59 | 01:41 | 01:38 | 0 | 490 |  | EXT | Нарушение формы кольцевого шва Аномалия находится на упругопластическом изгибе: R=810 D, максимальное растяжение на 7.7 час. |  | (c)
84808.784 | 0.674 | 0.66 | -10.596 | -10.61 | -1818 | -1805 | -1807 | 1796 | 660 | 7847 |  | CORR | PITT | 03:21 | 03:23 | 03:23 | 30 | 22 | 37 | EXT | Аномалия находится на упругопластическом изгибе: R=815 D, максимальное растяжение на 7.8 час. | 0.89 | (c)
84809.712 | 1.602 | 1.592 | -9.668 | -9.678 | -1273 | -1224 | -1217 | 1160 | 1592 | 7847 |  | CORR | CIGR | 04:49 | 04:57 | 04:58 | 21 | 113 | 10 | EXT | Аномалия находится на упругопластическом изгибе: R=807 D, максимальное растяжение на 7.8 час. | 0.89 | (c)
84811.477 | 3.367 | 3.353 | -7.903 | -7.917 | -1730 | -1672 | -1676 | 1622 | 3353 | 7847 |  | CORR | CIGR | 03:35 | 03:44 | 03:44 | 33 | 108 | 15 | EXT | Аномалия находится на упругопластическом изгибе: R=734 D, максимальное растяжение на 8.2 час. | 0.89 | (c)
84812.679 | 4.569 | 4.451 | -6.701 | -6.819 | -1678 | -1590 | -1265 | 851 | 4451 | 7847 |  | CORR | GENE | 03:43 | 03:58 | 04:50 | 242 | 827 | 13 | EXT | Аномалия находится на упругопластическом изгибе: R=613 D, максимальное растяжение на 8.5 час. | 0.92 | (c)
84813.508 | 5.398 | 5.307 | -5.872 | -5.963 | -1676 | -1522 | -1410 | 1143 | 5307 | 7847 |  | CORR | GENE | 03:44 | 04:09 | 04:27 | 127 | 533 | 10 | EXT | Аномалия находится на упругопластическом изгибе: R=530 D, максимальное растяжение на 8.6 час. | 0.9 | (c)
84817.848 | 9.738 | 9.73 | -1.532 | -1.54 | -1550 | -1503 | -1506 | 1461 | 1521 | 7847 |  | CORR | CIGR | 04:04 | 04:12 | 04:11 | 19 | 89 | 15 | EXT | Аномалия находится на упругопластическом изгибе: R=378 D, максимальное растяжение на 9.1 час. | 0.89 | (c)
84825.52 | 6.14 | 6.081 | -4.8 | -4.859 | 783 | 1106 | 1048 | 783 | 4744 | 7848 |  | CORR | GENE | 03:08 | 04:00 | 03:51 | 115 | 530 | 15 | EXT | Аномалия находится на упругопластическом изгибе: R=482 D, максимальное растяжение на 9.1 час. | 0.9 | (c)
84830.454 | 0.134 | 0.11 | -11.146 | -11.17 | -2132 | -2132 | -2063 | 98 | 110 | 7849 |  | CORR | CIGR | 04:18 | 04:18 | 04:29 | 24 | 139 | 12 | EXT | Аномалия находится на упругопластическом изгибе: R=543 D, максимальное растяжение на 8.5 час. | 0.89 | (c)
84831.208 | 0.888 | 0.84 | -10.392 | -10.44 | 2063 | 2176 | -2229 | 0 | 840 | 7849 |  | CORR | GENE | 03:35 | 03:53 | 04:02 | 84 | 338 | 14 | EXT | Аномалия находится на упругопластическом изгибе: R=566 D, максимальное растяжение на 8.4 час. | 0.89 | (c)
84836.464 | 6.144 | 6.082 | -5.136 | -5.198 | -2104 | -1991 | -1850 | 126 | 5122 | 7849 |  | CORR | GENE | 04:22 | 04:41 | 05:03 | 76 | 508 | 10 | EXT |  | 0.89 | (c)
84836.868 | 6.548 | 6.524 | -4.732 | -4.756 | -2147 | -1992 | -1988 | 83 | 4707 | 7849 |  | CORR | CIGR | 04:16 | 04:41 | 04:41 | 49 | 318 | 13 | EXT |  | 0.89 | (c)
84837.244 | 6.924 | 6.903 | -4.356 | -4.377 | -2185 | -1864 | -1961 | 45 | 4292 | 7849 |  | CORR | GENE | 04:09 | 05:01 | 04:46 | 85 | 448 | 14 | EXT |  | 0.89 | (c)
84838.398 | 8.078 | 7.996 | -3.202 | -3.284 | 1866 | 2105 | 2169 | 0 | 3161 | 7849 |  | CORR | GENE | 03:03 | 03:42 | 03:52 | 123 | 605 | 11 | EXT |  | 0.89 | (c)
84838.842 | 8.522 | 8.497 | -2.758 | -2.783 | -1932 | -1872 | -1827 | 298 | 2740 | 7849 |  | CORR | CIGR | 04:50 | 04:60 | 05:07 | 43 | 211 | 13 | EXT |  | 0.89 | (c)
84841.6 | 0 | -0.042 | -10.71 | -10.752 | 160 | 534 | 399 | 160 |  | 7850 | Нарушение формы кольцевого шва | GWAN |  | 10:34 | 11:34 | 11:12 | 0 | 478 |  | EXT | Нарушение формы кольцевого шва |  | (c)
84857.99 | 5.68 | 5.655 | -1.96 | -1.985 | 349 | 465 | 462 | 349 | 1942 | 7851 |  | CORR | CIGR | 03:55 | 04:14 | 04:13 | 43 | 227 | 12 | EXT |  | 0.89 | (c)
84865.351 | 3.221 | 3.2 | -0.399 | -0.42 | -1563 | -1396 | -1295 | 668 | 308 | 7853 |  | CORR | GENE | 06:03 | 06:30 | 06:47 | 112 | 536 | 14 | EXT |  | 0.9 | (c)
84869.206 | 0.576 | 0.554 | -3.754 | -3.776 | -1379 | -1277 | -1236 | 851 | 554 | 7857 |  | CORR | CIGR | 06:31 | 06:47 | 06:54 | 44 | 286 | 16 | EXT |  | 0.89 | (c)
84876.117 | 3.157 | 2.946 | -4.913 | -5.124 | 1996 | 2047 | 2039 | 149 | 2946 | 7858 |  | CORR | GENE | 04:31 | 04:39 | 04:38 | 229 | 85 | 15 | EXT |  | 0.92 | (c)
84889.39 | 6.54 | 6.518 | -4.32 | -4.342 | 272 | 383 | 415 | 272 | 4298 | 7860 |  | CORR | CIGR | 03:21 | 03:39 | 03:44 | 44 | 286 | 13 | EXT |  | 0.89 | (c)
84902.373 | 8.663 | 8.637 | -2.857 | -2.883 | -1957 | -1835 | -1810 | 274 | 2837 | 7861 |  | CORR | CIGR | 07:24 | 07:43 | 07:47 | 46 | 294 | 12 | EXT |  | 0.89 | (c)
84903.28 | 9.57 | 9.561 | -1.95 | -1.959 | 1090 | 1347 | 1226 | 869 | 1919 | 7861 |  | CORR | CIGR | 03:35 | 04:17 | 03:57 | 40 | 272 | 10 | EXT |  | 0.89 | (c)
84909.554 | 4.324 | 4.309 | -6.886 | -6.901 | 448 | 572 | 545 | 448 | 4309 | 7862 |  | CORR | CIGR | 03:59 | 04:19 | 04:15 | 26 | 194 | 11 | EXT |  | 0.89 | (c)
84909.773 | 4.543 | 4.524 | -6.667 | -6.686 | 458 | 612 | 631 | 458 | 4524 | 7862 |  | CORR | GENE | 04:01 | 04:26 | 04:29 | 59 | 345 | 10 | EXT |  | 0.89 | (c)
84910.359 | 5.129 | 5.117 | -6.081 | -6.093 | 1533 | 1933 | 1761 | 241 | 5117 | 7862 |  | CORR | CIGR | 06:54 | 07:59 | 07:31 | 37 | 457 | 11 | EXT |  | 0.89 | (c)
84910.649 | 5.419 | 5.059 | -5.791 | -6.151 | 313 | 539 | 553 | 313 | 5059 | 7862 |  | CORR | GENE | 03:37 | 04:14 | 04:16 | 455 | 481 | 10 | EXT |  | 0.93 | (c)
84911.087 | 5.857 | 5.836 | -5.353 | -5.374 | 590 | 643 | 649 | 590 | 5341 | 7862 |  | CORR | CIGR | 04:22 | 04:31 | 04:32 | 33 | 117 | 10 | EXT |  | 0.89 | (c)
84911.161 | 5.931 | 5.921 | -5.279 | -5.289 | 1509 | 1956 | 1742 | 255 | 5203 | 7862 |  | CORR | GENE | 06:50 | 08:03 | 07:28 | 86 | 467 | 10 | EXT |  | 0.89 | (c)
84911.23 | 6 | 5.979 | -5.21 | -5.231 | 453 | 509 | 524 | 453 | 5194 | 7862 |  | CORR | CIGR | 04:00 | 04:09 | 04:12 | 37 | 141 | 10 | EXT |  | 0.89 | (c)
84911.397 | 6.167 | 6.131 | -5.043 | -5.079 | 454 | 580 | 650 | 454 | 4982 | 7862 |  | CORR | GENE | 04:00 | 04:21 | 04:32 | 97 | 392 | 12 | EXT |  | 0.89 | (c)
84911.97 | 6.74 | 6.725 | -4.47 | -4.485 | 1827 | 1912 | 1912 | 233 | 4449 | 7862 |  | CORR | CIGR | 07:42 | 07:56 | 07:56 | 36 | 171 | 14 | EXT |  | 0.89 | (c)
84912.187 | 6.957 | 6.912 | -4.253 | -4.298 | 302 | 313 | 332 | 302 | 4143 | 7862 |  | CORR | GENE | 03:36 | 03:37 | 03:41 | 155 | 60 | 10 | EXT |  | 0.9 | (c)
84912.764 | 7.534 | 7.52 | -3.676 | -3.69 | 1843 | 1900 | 1917 | 238 | 3656 | 7862 |  | CORR | CIGR | 07:44 | 07:54 | 07:56 | 34 | 150 | 11 | EXT |  | 0.89 | (c)
84912.795 | 7.565 | 7.474 | -3.645 | -3.736 | 440 | 528 | 683 | 440 | 3637 | 7862 |  | CORR | GENE | 03:58 | 04:12 | 04:37 | 99 | 487 | 10 | EXT |  | 0.89 | (c)
84912.889 | 7.659 | 7.643 | -3.551 | -3.567 | 1858 | 1941 | 1937 | 215 | 3535 | 7862 |  | CORR | CIGR | 07:47 | 08:00 | 07:60 | 32 | 157 | 12 | EXT |  | 0.89 | (c)
84913 | 7.77 | 7.747 | -3.44 | -3.463 | 445 | 589 | 567 | 445 | 3420 | 7862 |  | CORR | CIGR | 03:59 | 04:22 | 04:18 | 43 | 244 | 13 | EXT |  | 0.89 | (c)
84913.566 | 8.336 | 8.305 | -2.874 | -2.905 | 488 | 623 | 646 | 488 | 2824 | 7862 |  | CORR | GENE | 04:06 | 04:28 | 04:31 | 81 | 317 | 10 | EXT |  | 0.89 | (c)
84913.712 | 8.482 | 8.456 | -2.728 | -2.754 | 1509 | 1887 | 1776 | 186 | 2646 | 7862 |  | CORR | GENE | 06:50 | 07:52 | 07:34 | 108 | 535 | 12 | EXT |  | 0.89 | (c)
84913.804 | 8.574 | 8.55 | -2.636 | -2.66 | 445 | 582 | 564 | 445 | 2617 | 7862 |  | CORR | CIGR | 03:59 | 04:21 | 04:18 | 43 | 238 | 16 | EXT |  | 0.89 | (c)
84914.408 | 9.178 | 9.166 | -2.032 | -2.044 | 1775 | 1898 | 1885 | 235 | 2020 | 7862 |  | CORR | CIGR | 07:33 | 07:53 | 07:51 | 24 | 221 | 15 | EXT |  | 0.89 | (c)
84915.239 | 10.009 | 9.971 | -1.201 | -1.239 | 1519 | 1767 | 1762 | 226 | 1165 | 7862 |  | CORR | GENE | 06:52 | 07:32 | 07:31 | 74 | 486 | 10 | EXT |  | 0.89 | (c)
84915.54 | 10.31 | 9.915 | -0.9 | -1.295 | 279 | 374 | 522 | 279 | 827 | 7862 |  | CORR | GENE | 03:32 | 03:47 | 04:11 | 468 | 486 | 12 | EXT |  | 0.94 | (c)
84916.047 | 10.817 | 10.709 | -0.393 | -0.501 | 1563 | 1743 | 1871 | 51 | 356 | 7862 |  | CORR | GENE | 06:59 | 07:28 | 07:49 | 145 | 617 | 11 | EXT |  | 0.9 | (c)
84916.115 | 10.885 | 10.874 | -0.325 | -0.336 | 275 | 331 | 335 | 275 | 312 | 7862 |  | CORR | CIGR | 03:31 | 03:40 | 03:41 | 24 | 121 | 19 | EXT |  | 0.89 | (c)
84917.609 | 1.169 | 1.146 | -10.171 | -10.194 | -889 | -270 | -567 | 246 | 1146 | 7863 |  | CORR | GENE | 06:54 | 08:34 | 07:46 | 151 | 643 | 12 | EXT |  | 0.9 | (c)
84918.723 | 2.283 | 2.092 | -9.057 | -9.248 | 2050 | 2133 | -2050 | 0 | 2092 | 7863 |  | CORR | GENE | 02:49 | 03:02 | 03:47 | 264 | 721 | 12 | EXT |  | 0.92 | (c)
84919.244 | 2.804 | 2.765 | -8.536 | -8.575 | -718 | -372 | -481 | 245 | 2765 | 7863 |  | CORR | GENE | 07:22 | 08:18 | 08:00 | 138 | 473 | 10 | EXT |  | 0.9 | (c)
84925.086 | 8.646 | 8.607 | -2.694 | -2.733 | -902 | -319 | -536 | 171 | 2608 | 7863 |  | CORR | GENE | 06:52 | 08:26 | 07:51 | 125 | 731 | 10 | EXT |  | 0.89 | (c)
84925.832 | 9.392 | 9.319 | -1.948 | -2.021 | -727 | -323 | -497 | 267 | 1915 | 7863 |  | CORR | GENE | 07:21 | 08:26 | 07:58 | 106 | 460 | 11 | EXT |  | 0.89 | (c)
84926.607 | 10.167 | 10.123 | -1.173 | -1.217 | -739 | -472 | -537 | 336 | 1098 | 7863 |  | CORR | GENE | 07:19 | 08:02 | 07:51 | 119 | 403 | 13 | EXT |  | 0.9 | (c)
84927.431 | 10.991 | 10.973 | -0.349 | -0.367 | -663 | -482 | -514 | 364 | 334 | 7863 |  | CORR | CIGR | 07:31 | 08:00 | 07:55 | 33 | 299 | 13 | EXT |  | 0.89 | (c)
84928.516 | 0.736 | 0.719 | -10.444 | -10.461 | 800 | 1043 | 1035 | 800 | 719 | 7864 |  | CORR | CIGR | 03:34 | 04:13 | 04:12 | 47 | 471 | 12 | EXT |  | 0.89 | (c)
84929.064 | 1.284 | 1.264 | -9.896 | -9.916 | -2158 | -2016 | -2053 | 72 | 1264 | 7864 |  | CORR | CIGR | 07:37 | 07:59 | 07:54 | 26 | 211 | 14 | EXT |  | 0.89 | (c)
84978.659 | 5.399 | 5.382 | -2.861 | -2.878 | 396 | 467 | 451 | 396 | 2859 | 7868 |  | CORR | CIGR | 02:50 | 03:01 | 02:59 | 19 | 110 | 11 | EXT |  | 0.89 | (c)
84982.521 | 1.001 | 0.975 | -1.509 | -1.535 | 711 | 1128 | 970 | 711 | 975 | 7869 |  | CORR | GENE | 03:29 | 04:36 | 04:11 | 96 | 518 | 11 | EXT |  | 0.89 | (c)
85003.242 | 2.722 | 2.635 | -2.248 | -2.335 | -318 | -296 | -290 | 262 | 2180 | 7872 |  | CORR | AXGR | 01:25 | 01:29 | 01:30 | 155 | 55 | 11 | EXT |  | 0.9 | (c)
85009.257 | 3.767 | 3.737 | -3.583 | -3.613 | 991 | 1055 | 1125 | 971 | 3573 | 7873 |  | CORR | CIGR | 03:42 | 03:52 | 04:03 | 40 | 269 | 12 | EXT |  | 0.89 | (c)
85011.363 | 5.873 | 5.852 | -1.477 | -1.498 | 668 | 758 | 845 | 668 | 1453 | 7873 |  | CORR | CIGR | 02:49 | 03:04 | 03:18 | 45 | 354 | 10 | EXT |  | 0.89 | (c)
85017.811 | 1.241 | 1.181 | -9.959 | -10.019 | 40 | 191 | 282 | 40 | 1181 | 7875 |  | CORR | GENE | 02:54 | 03:18 | 03:33 | 81 | 485 | 10 | EXT |  | 0.89 | (c)
85018.711 | 2.141 | 2.119 | -9.059 | -9.081 | 12 | 89 | 86 | 12 | 2119 | 7875 |  | CORR | CIGR | 02:49 | 03:02 | 03:01 | 30 | 148 | 12 | EXT |  | 0.89 | (c)
85019.421 | 2.851 | 2.841 | -8.349 | -8.359 | 81 | 173 | 156 | 81 | 2841 | 7875 |  | CORR | CIGR | 03:00 | 03:15 | 03:12 | 20 | 150 | 13 | EXT |  | 0.89 | (c)
85019.517 | 2.947 | 2.938 | -8.253 | -8.262 | 19 | 83 | 66 | 19 | 2938 | 7875 |  | CORR | CIGR | 02:50 | 03:00 | 02:58 | 20 | 94 | 15 | EXT |  | 0.89 | (c)
85022.557 | 5.987 | 5.982 | -5.213 | -5.218 | 85 | 150 | 310 | 85 | 5061 | 7875 |  | CORR | GENE | 03:01 | 03:11 | 03:37 | 157 | 451 | 15 | EXT |  | 0.9 | (c)
85024.234 | 7.664 | 7.634 | -3.536 | -3.566 | 74 | 442 | 380 | 74 | 3436 | 7875 |  | CORR | GENE | 02:59 | 03:58 | 03:48 | 130 | 610 | 10 | EXT |  | 0.89 | (c)
85024.483 | 7.913 | 7.843 | -3.287 | -3.357 | 37 | 201 | 312 | 37 | 3259 | 7875 |  | CORR | GENE | 02:53 | 03:20 | 03:37 | 98 | 550 | 15 | EXT |  | 0.89 | (c)
85024.745 | 8.175 | 8.14 | -3.025 | -3.06 | 276 | 441 | 434 | 276 | 3000 | 7875 |  | CORR | GENE | 03:32 | 03:58 | 03:57 | 60 | 317 | 11 | EXT |  | 0.89 | (c)
85025.063 | 8.493 | 8.462 | -2.707 | -2.738 | 62 | 300 | 278 | 62 | 2633 | 7875 |  | CORR | GENE | 02:57 | 03:36 | 03:32 | 105 | 431 | 11 | EXT |  | 0.89 | (c)
85026.07 | 9.5 | 9.436 | -1.7 | -1.764 | 115 | 183 | 359 | 115 | 1679 | 7875 |  | CORR | GENE | 03:06 | 03:17 | 03:45 | 85 | 487 | 10 | EXT |  | 0.89 | (c)
85026.712 | 10.142 | 10.079 | -1.058 | -1.121 | 110 | 280 | 334 | 110 | 1020 | 7875 |  | CORR | GENE | 03:05 | 03:32 | 03:41 | 101 | 449 | 13 | EXT |  | 0.89 | (c)
85026.975 | 10.405 | 10.341 | -0.795 | -0.859 | 181 | 332 | 490 | 181 | 759 | 7875 |  | CORR | GENE | 03:16 | 03:41 | 04:06 | 100 | 619 | 13 | EXT |  | 0.89 | (c)
85030.982 | 3.212 | 3.179 | -8.148 | -8.181 | 950 | 1153 | 1152 | 877 | 3179 | 7876 |  | CORR | GENE | 03:36 | 04:08 | 04:08 | 81 | 403 | 10 | EXT |  | 0.89 | (c)
85031.69 | 3.92 | 3.901 | -7.44 | -7.459 | 1144 | 1226 | 1220 | 935 | 3901 | 7876 |  | CORR | CIGR | 04:07 | 04:20 | 04:19 | 30 | 152 | 11 | EXT |  | 0.89 | (c)
85032.976 | 5.206 | 5.094 | -6.154 | -6.266 | 1140 | 1287 | 1499 | 373 | 5094 | 7876 |  | CORR | GENE | 04:06 | 04:30 | 05:04 | 137 | 718 | 11 | EXT |  | 0.9 | (c)
85034.623 | 6.853 | 6.802 | -4.507 | -4.558 | 766 | 1159 | 1120 | 756 | 4446 | 7876 |  | CORR | GENE | 03:06 | 04:09 | 04:03 | 112 | 709 | 12 | EXT |  | 0.89 | (c)
85034.973 | 7.203 | 7.191 | -4.157 | -4.169 | 1058 | 1264 | 1202 | 885 | 4123 | 7876 |  | CORR | CIGR | 03:53 | 04:26 | 04:16 | 46 | 288 | 10 | EXT |  | 0.89 | (c)
85044.508 | 5.378 | 5.348 | -5.802 | -5.832 | 662 | 864 | 868 | 662 | 5348 | 7877 |  | CORR | CIGR | 03:43 | 04:15 | 04:16 | 55 | 412 | 13 | EXT |  | 0.89 | (c)
85054.004 | 1.324 | 1.296 | -6.796 | -6.824 | 1601 | 1668 | 1741 | 349 | 1296 | 7879 |  | CORR | CIGR | 03:55 | 04:06 | 04:18 | 45 | 280 | 11 | EXT |  | 0.89 | (c)
85055.189 | 2.509 | 2.489 | -5.611 | -5.631 | 1863 | 1994 | 1983 | 128 | 2489 | 7879 |  | CORR | CIGR | 04:37 | 04:59 | 04:57 | 43 | 240 | 13 | EXT |  | 0.89 | (c)
85055.195 | 2.515 | 2.49 | -5.605 | -5.63 | -1983 | -1849 | -1850 | 247 | 2490 | 7879 |  | CORR | CIGR | 06:17 | 06:38 | 06:38 | 48 | 267 | 11 | EXT |  | 0.89 | (c)
85085.342 | 1.922 | 1.719 | -7.848 | -8.051 | -1042 | -1019 | -1006 | 969 | 1719 | 7882 |  | CORR | GENE | 03:53 | 03:56 | 03:58 | 262 | 73 | 10 | EXT |  | 0.91 | (c)
85086.131 | 2.711 | 2.689 | -7.059 | -7.081 | 9 | 448 | 295 | 9 | 2689 | 7882 |  | CORR | GENE | 06:42 | 07:53 | 07:28 | 86 | 572 | 13 | EXT |  | 0.89 | (c)
85087.17 | 3.75 | 3.705 | -6.02 | -6.065 | -1029 | -847 | -821 | 614 | 3705 | 7882 |  | CORR | GENE | 03:55 | 04:24 | 04:28 | 77 | 415 | 10 | EXT |  | 0.89 | (c)
85090.244 | 6.824 | 6.801 | -2.946 | -2.969 | 177 | 327 | 313 | 177 | 2926 | 7882 |  | CORR | CIGR | 07:09 | 07:34 | 07:31 | 43 | 270 | 13 | EXT |  | 0.89 | (c)
85091.626 | 8.206 | 8.2 | -1.564 | -1.57 | -698 | -618 | -638 | 578 | 1549 | 7882 |  | CORR | CIGR | 04:48 | 05:01 | 04:58 | 21 | 120 | 12 | EXT |  | 0.89 | (c)
85127.502 | 2.062 | 2.012 | -9.158 | -9.208 | -1301 | -403 | -658 | 16 | 2012 | 7886 |  | CORR | GENE | 06:14 | 08:39 | 07:58 | 152 | 1285 | 10 | EXT |  | 0.9 | (c)
85128 | 2.56 | 2.47 | -8.66 | -8.75 | -1019 | -678 | -555 | 91 | 2470 | 7886 |  | CORR | GENE | 06:59 | 07:54 | 08:14 | 112 | 928 | 11 | EXT |  | 0.9 | (c)
85128.361 | 2.921 | 2.85 | -8.299 | -8.37 | -1134 | -560 | -636 | 138 | 2850 | 7886 |  | CORR | GENE | 06:41 | 08:14 | 08:01 | 173 | 997 | 10 | EXT |  | 0.9 | (c)
85129.829 | 4.389 | 4.325 | -6.831 | -6.895 | -1396 | -315 | -678 | 0 | 4325 | 7886 |  | CORR | GENE | 05:59 | 08:53 | 07:54 | 241 | 1435 | 11 | EXT |  | 0.91 | (c)
85130.211 | 4.771 | 4.717 | -6.449 | -6.503 | -485 | -202 | -212 | 0 | 4717 | 7886 |  | CORR | GENE | 08:26 | 09:11 | 09:10 | 92 | 545 | 10 | EXT |  | 0.89 | (c)
85131.826 | 6.386 | 6.253 | -4.834 | -4.967 | -976 | -767 | -538 | 101 | 4741 | 7886 |  | CORR | GENE | 07:06 | 07:40 | 08:17 | 226 | 875 | 10 | EXT |  | 0.91 | (c)
85132.178 | 6.738 | 6.603 | -4.482 | -4.617 | 2161 | -2162 | -1870 | 1441 | 4436 | 7886 |  | CORR | GENE | 03:33 | 03:55 | 04:42 | 181 | 859 | 10 | EXT |  | 0.9 | (c)
85133.269 | 7.829 | 7.792 | -3.391 | -3.428 | -1203 | -148 | -601 | 0 | 3210 | 7886 |  | CORR | GENE | 06:30 | 09:20 | 08:07 | 218 | 1204 | 10 | EXT |  | 0.91 | (c)
85133.853 | 8.413 | 8.387 | -2.807 | -2.833 | -297 | -189 | -143 | 0 | 2783 | 7886 |  | CORR | CIGR | 08:56 | 09:13 | 09:21 | 50 | 308 | 12 | EXT |  | 0.89 | (c)
85134.015 | 8.575 | 8.551 | -2.645 | -2.669 | -293 | -77 | -125 | 0 | 2558 | 7886 |  | CORR | GENE | 08:57 | 09:32 | 09:24 | 111 | 337 | 12 | EXT |  | 0.9 | (c)
85135.295 | 9.855 | 9.798 | -1.365 | -1.422 | -1052 | -587 | -756 | 460 | 1364 | 7886 |  | CORR | GENE | 06:54 | 08:09 | 07:42 | 58 | 592 | 13 | EXT |  | 0.89 | (c)
85135.466 | 10.026 | 10.006 | -1.194 | -1.214 | -839 | -587 | -640 | 440 | 1150 | 7886 |  | CORR | GENE | 07:28 | 08:09 | 08:01 | 64 | 399 | 13 | EXT |  | 0.89 | (c)
85135.995 | 10.555 | 10.541 | -0.665 | -0.679 | -880 | -525 | -673 | 466 | 620 | 7886 |  | CORR | GENE | 07:22 | 08:19 | 07:55 | 59 | 414 | 14 | EXT |  | 0.89 | (c)
85138.631 | 1.971 | 1.946 | -9.409 | -9.434 | 2147 | -2164 | -2161 | 0 | 1946 | 7887 |  | CORR | CIGR | 06:30 | 06:54 | 06:55 | 52 | 306 | 10 | EXT |  | 0.89 | (c)
85138.927 | 2.267 | 2.242 | -9.113 | -9.138 | 1665 | 2158 | 2005 | 0 | 2242 | 7887 |  | CORR | GENE | 05:12 | 06:32 | 06:07 | 124 | 680 | 10 | EXT |  | 0.89 | (c)
85139.321 | 2.661 | 2.621 | -8.719 | -8.759 | 1782 | 2219 | 2203 | 0 | 2621 | 7887 |  | CORR | GENE | 05:31 | 06:41 | 06:39 | 180 | 842 | 11 | EXT |  | 0.9 | (c)
85139.8 | 3.14 | 3.124 | -8.24 | -8.256 | 1726 | -2060 | 2138 | 0 | 3124 | 7887 |  | CORR | GENE | 05:22 | 07:11 | 06:28 | 133 | 824 | 12 | EXT |  | 0.9 | (c)
85140.526 | 3.866 | 3.806 | -7.514 | -7.574 | 1647 | 2107 | 2093 | 0 | 3806 | 7887 |  | CORR | GENE | 05:09 | 06:23 | 06:21 | 135 | 891 | 14 | EXT |  | 0.9 | (c)
85142.858 | 6.198 | 6.164 | -5.182 | -5.216 | -1900 | -1772 | -1712 | 330 | 5154 | 7887 |  | CORR | GENE | 07:37 | 07:57 | 08:07 | 62 | 376 | 10 | EXT |  | 0.89 | (c)
85143.246 | 6.586 | 6.562 | -4.794 | -4.818 | 1540 | 1631 | 1676 | 419 | 4774 | 7887 |  | CORR | CIGR | 04:52 | 05:07 | 05:14 | 44 | 272 | 10 | EXT |  | 0.89 | (c)
85143.369 | 6.709 | 6.691 | -4.671 | -4.689 | 996 | 1257 | 1301 | 624 | 4608 | 7887 |  | CORR | GENE | 03:24 | 04:06 | 04:13 | 81 | 611 | 10 | EXT |  | 0.89 | (c)
85143.43 | 6.77 | 6.744 | -4.61 | -4.636 | -1889 | -1740 | -1643 | 341 | 4586 | 7887 |  | CORR | CIGR | 07:38 | 08:02 | 08:18 | 50 | 493 | 11 | EXT |  | 0.89 | (c)
85158.645 | 10.605 | 10.58 | -1.005 | -1.03 | 531 | 707 | 696 | 531 | 973 | 7888 |  | CORR | GENE | 07:25 | 07:53 | 07:52 | 57 | 329 | 11 | EXT |  | 0.89 | (c)
85162.012 | 2.362 | 2.308 | -8.018 | -8.072 | 227 | 527 | 465 | 227 | 2308 | 7889 |  | CORR | GENE | 05:33 | 06:21 | 06:11 | 74 | 477 | 11 | EXT |  | 0.89 | (c)
85162.58 | 2.93 | 2.92 | -7.45 | -7.46 | -327 | -157 | -176 | 25 | 2920 | 7889 |  | CORR | CIGR | 04:04 | 04:31 | 04:28 | 36 | 302 | 10 | EXT |  | 0.89 | (c)
85163.104 | 3.454 | 3.426 | -6.926 | -6.954 | 47 | 157 | 151 | 47 | 3426 | 7889 |  | CORR | CIGR | 05:04 | 05:22 | 05:21 | 44 | 208 | 12 | EXT |  | 0.89 | (c)
85164.9 | 5.25 | 5.227 | -5.13 | -5.153 | 50 | 139 | 138 | 50 | 5110 | 7889 |  | CORR | CIGR | 05:04 | 05:19 | 05:18 | 43 | 175 | 10 | EXT |  | 0.89 | (c)
85165.361 | 5.711 | 5.688 | -4.669 | -4.692 | 50 | 131 | 158 | 50 | 4649 | 7889 |  | CORR | CIGR | 05:04 | 05:17 | 05:22 | 43 | 216 | 13 | EXT |  | 0.89 | (c)
85165.662 | 6.012 | 5.994 | -4.368 | -4.386 | -3 | 96 | 84 | 0 | 4354 | 7889 |  | CORR | CIGR | 04:56 | 05:12 | 05:10 | 32 | 174 | 12 | EXT |  | 0.89 | (c)
85165.662 | 6.012 | 6.002 | -4.368 | -4.378 | 511 | 712 | 664 | 511 | 4345 | 7889 |  | CORR | CIGR | 06:19 | 06:51 | 06:43 | 33 | 307 | 13 | EXT |  | 0.89 | (c)
85167.065 | 7.415 | 7.231 | -2.965 | -3.149 | 450 | 503 | 491 | 450 | 2625 | 7889 |  | CORR | GENE | 06:09 | 06:17 | 06:15 | 524 | 82 | 12 | EXT |  | 0.95 | (c)
85167.854 | 8.204 | 8.2 | -2.176 | -2.18 | 314 | 430 | 395 | 314 | 2160 | 7889 |  | CORR | CIGR | 05:47 | 06:06 | 06:00 | 20 | 162 | 12 | EXT |  | 0.89 | (c)
85168.187 | 8.537 | 8.52 | -1.843 | -1.86 | 81 | 332 | 274 | 81 | 1801 | 7889 |  | CORR | GENE | 05:09 | 05:50 | 05:41 | 59 | 385 | 11 | EXT |  | 0.89 | (c)
85168.267 | 8.617 | 8.586 | -1.763 | -1.794 | -306 | -176 | -162 | 18 | 1736 | 7889 |  | CORR | GENE | 04:07 | 04:28 | 04:30 | 58 | 288 | 14 | EXT |  | 0.89 | (c)
85173.059 | 3.029 | 2.782 | -8.001 | -8.248 | -165 | 100 | 87 | 0 | 2782 | 7890 |  | CORR | GENE | 04:01 | 04:44 | 04:42 | 267 | 504 | 12 | EXT |  | 0.92 | (c)
85177.397 | 7.367 | 7.311 | -3.663 | -3.719 | 1264 | 1500 | 1494 | 1264 | 3593 | 7890 |  | CORR | GENE | 07:52 | 08:30 | 08:29 | 126 | 460 | 10 | EXT |  | 0.9 | (c)
85181.097 | 0.037 | 0.032 | -3.663 | -3.668 | -266 | 242 | 137 | 0 | 32 | 7891 |  | CORR | GENE | 08:04 | 09:26 | 09:09 | 1099 | 807 | 13 | EXT |  | 0.99 | (c)
85181.168 | 0.108 | 0.082 | -3.592 | -3.618 | 2085 | -2213 | -2128 | 1881 | 82 | 7891 |  | CORR | CIGR | 02:23 | 02:50 | 03:03 | 49 | 495 | 13 | EXT |  | 0.89 | (c)
85183.033 | 1.973 | 1.8 | -1.727 | -1.9 | -113 | 379 | 220 | 0 | 1609 | 7891 |  | CORR | GENE | 08:28 | 09:48 | 09:22 | 291 | 666 | 10 | EXT |  | 0.92 | (c)
85183.704 | 2.644 | 2.616 | -1.056 | -1.084 | -130 | 206 | 146 | 0 | 366 | 7891 |  | CORR | GENE | 08:26 | 09:20 | 09:10 | 718 | 552 | 13 | EXT |  | 0.97 | (c)
85184.76 | 0 | -0.029 | -11.43 | -11.459 | -1125 | -1063 | -1003 | 881 |  | 7892 | Нарушение формы кольцевого шва | GWAN |  | 09:24 | 09:34 | 09:43 | 0 | 244 |  | EXT | Нарушение формы кольцевого шва |  | (c)
85218.891 | 11.251 | 11.204 | -0.039 | -0.086 | 2096 | -2049 | -2026 | 0 | 7 | 7894 |  | CORR | GENE | 04:37 | 05:28 | 05:32 | 79 | 679 | 26 | EXT |  | 0.9 | (c)
85218.93 | 0 | -0.045 | -7.71 | -7.755 | 1979 | 2201 | -2215 | 1948 |  | 7895 | Коррозия на шве | GWAN | GENE | 00:08 | 00:44 | 00:51 | 58 | 534 | 16 | EXT | Коррозия на шве |  | (c)
85219.23 | 0.3 | 0.051 | -7.41 | -7.659 | -784 | -657 | -514 | 243 | 51 | 7895 |  | CORR | GENE | 04:42 | 05:03 | 05:26 | 281 | 541 | 16 | EXT |  | 0.93 | (c)
85225.056 | 6.126 | 6.114 | -1.584 | -1.596 | -1157 | -1103 | -1074 | 992 | 1538 | 7895 |  | CORR | GENE | 03:42 | 03:51 | 03:56 | 58 | 165 | 11 | EXT |  | 0.89 | (c)
85226.716 | 0.076 | 0.043 | -11.314 | -11.347 | 1780 | 1836 | 1909 | 1780 | 43 | 7896 |  | CORR | CIGR | 03:44 | 03:53 | 04:05 | 50 | 259 | 13 | EXT |  | 0.89 | (c)
85235.693 | 9.053 | 8.994 | -2.337 | -2.396 | 1821 | 1949 | 2077 | 1821 | 2320 | 7896 |  | CORR | GENE | 03:51 | 04:12 | 04:32 | 76 | 513 | 12 | EXT |  | 0.89 | (c)
85253.311 | 3.661 | 3.607 | -7.779 | -7.833 | -492 | -236 | -309 | 127 | 3607 | 7898 |  | CORR | GENE | 04:11 | 04:53 | 04:41 | 92 | 365 | 10 | EXT |  | 0.89 | (c)
85255.698 | 6.048 | 6.028 | -5.392 | -5.412 | -468 | -255 | -312 | 157 | 5360 | 7898 |  | CORR | CIGR | 04:15 | 04:50 | 04:40 | 52 | 311 | 10 | EXT |  | 0.89 | (c)
85257.292 | 7.642 | 7.619 | -3.798 | -3.821 | -510 | -180 | -299 | 88 | 3766 | 7898 |  | CORR | CIGR | 04:08 | 05:02 | 04:42 | 55 | 422 | 12 | EXT |  | 0.89 | (c)
85262.085 | 0.995 | 0.613 | -9.465 | -9.847 | -1070 | -1026 | -1017 | 963 | 613 | 7899 |  | CORR | GENE | 04:11 | 04:18 | 04:19 | 942 | 107 | 10 | EXT |  | 0.96 | (c)
85267.613 | 6.523 | 6.445 | -3.937 | -4.015 | -1647 | -1579 | -1580 | 1513 | 3869 | 7899 |  | DENT | GENE | 02:37 | 02:49 | 02:48 | 146 | 135 | 0.3 | N/A | Глубина вмятины: 4 мм (0,3%). Линейка: 15 см в (645 см; 02:49 ч:мин) |  | (c)
85269.593 | 8.503 | 8.482 | -1.957 | -1.978 | -1131 | -976 | -987 | 842 | 1940 | 7899 |  | CORR | CIGR | 04:01 | 04:26 | 04:24 | 38 | 289 | 10 | EXT |  | 0.89 | (c)
85321.976 | 4.646 | 4.596 | -6.454 | -6.504 | 1970 | 2082 | 2135 | 1970 | 4596 | 7904 |  | CORR | GENE | 04:22 | 04:40 | 04:48 | 94 | 331 | 11 | EXT |  | 0.89 | (c)
85434.128 | 3.608 | 3.608 | -7.662 | -7.662 | 1623 | 1757 | 1736 | 381 | 3608 | 7914 |  | CORR | CIGR | 06:41 | 07:03 | 06:59 | 36 | 227 | 10 | EXT |  | 0.89 | (c)
85447.136 | 5.346 | 5.233 | -5.984 | -6.097 | 2212 | 2228 | 2226 | 0 | 5233 | 7915 |  | CORR | AXGR | 04:18 | 04:21 | 04:21 | 238 | 28 | 10 | EXT |  | 0.91 | (c)
85500.763 | 3.593 | 3.545 | -7.417 | -7.465 | 597 | 623 | 612 | 597 | 3545 | 7920 |  | CORR | AXGR | 03:27 | 03:31 | 03:29 | 90 | 29 | 13 | EXT | Аномалия находится на упругопластическом изгибе: R=665 D, максимальное растяжение на 5.2 час. | 0.89 | (c)
85536.268 | 5.888 | 5.854 | -5.442 | -5.476 | 1218 | 1323 | 1334 | 780 | 5430 | 7923 |  | CORR | CIGR | 05:11 | 05:28 | 05:30 | 46 | 232 | 12 | EXT |  | 0.89 | (c)
85538.311 | 7.931 | 7.845 | -3.399 | -3.485 | 1229 | 1414 | 1493 | 474 | 3331 | 7923 |  | CORR | GENE | 05:12 | 05:42 | 05:55 | 154 | 528 | 15 | EXT |  | 0.9 | (c)
85538.702 | 8.322 | 8.224 | -3.008 | -3.106 | 992 | 1318 | 1456 | 311 | 2972 | 7923 |  | CORR | GENE | 04:34 | 05:27 | 05:49 | 134 | 927 | 11 | EXT |  | 0.9 | (c)
85539.501 | 9.121 | 8.71 | -2.209 | -2.62 | 997 | 1361 | 1444 | 338 | 2168 | 7923 |  | CORR | GENE | 04:35 | 05:34 | 05:47 | 452 | 895 | 15 | EXT |  | 0.96 | (c)
85539.924 | 9.544 | 9.391 | -1.786 | -1.939 | 1377 | 1399 | 1400 | 807 | 1679 | 7923 |  | CORR | AXGR | 05:37 | 05:40 | 05:40 | 260 | 46 | 10 | EXT |  | 0.91 | (c)
85568.23 | 4.25 | 4.185 | -6.95 | -7.015 | -837 | -515 | -518 | 200 | 4185 | 7926 |  | CORR | GENE | 07:19 | 08:11 | 08:10 | 132 | 637 | 10 | EXT |  | 0.9 | (c)
85688.636 | 1.366 | 1.261 | -9.634 | -9.739 | 2053 | 2147 | 2117 | 49 | 1261 | 7937 |  | CORR | GENE | 03:37 | 03:52 | 03:47 | 1478 | 128 | 11 | EXT |  | 0.97 | (c)
85805.456 | 6.676 | 6.669 | -4.454 | -4.461 | -1708 | -1626 | -1586 | 523 | 4441 | 7947 |  | CORR | CIGR | 04:40 | 04:53 | 04:60 | 20 | 243 | 11 | EXT |  | 0.89 | (c)
85882.902 | 6.382 | 6.179 | -4.968 | -5.171 | 1587 | 1720 | 1775 | 266 | 4751 | 7954 |  | DENT | GENE | 06:07 | 06:29 | 06:38 | 420 | 377 | 0.4 | N/A | Глубина вмятины: 5 мм (0,4%). Линейка: 42 см в (618 см; 06:29 ч:мин) |  | (c)
85899.05 | 0 | -0.04 | -11.55 | -11.59 | 772 | 906 | 960 | 772 |  | 7956 | Нарушение формы кольцевого шва | GWAN |  | 00:23 | 00:45 | 00:53 | 0 | 377 |  | EXT | Нарушение формы кольцевого шва |  | (c)
85921.892 | 0.212 | -0.194 | -11.298 | -11.704 | 1930 | 2101 | 2149 | 1930 | 0 | 7958 |  | DENT | GENE | 05:60 | 06:28 | 06:35 | 687 | 437 | 0.4 | N/A | Глубина вмятины: 6 мм (0,4%). Линейка: 69 см в (-18 см; 06:28 ч:мин) Аномалия находится вблизи кольцевого сварного шва. |  | (c)
85984.662 | 6.142 | 6.05 | -5.148 | -5.24 | 616 | 662 | 671 | 616 | 5082 | 7963 |  | DENT | GENE | 11:11 | 11:19 | 11:20 | 158 | 108 | 0.4 | N/A | Глубина вмятины: 6 мм (0,4%). Линейка: 16 см в (605 см; 11:19 ч:мин) |  | (c)
85992.464 | 2.654 | 1.787 | -8.406 | -9.273 | 944 | 1140 | 1147 | 880 | 1787 | 7964 |  | DENT | GENE | 05:23 | 05:54 | 05:55 | 1441 | 407 | 1.1 | N/A | Глубина вмятины: 15 мм (1,1%). Линейка: 144 см в (179 см; 05:54 ч:мин) |  | (c)
85993.028 | 3.218 | 0.354 | -7.842 | -10.706 | -1055 | 1168 | 1176 | 0 |  | 7964 |  | OVAL |  | 00:00 | 05:59 | 06:00 | 6031 |  |  | N/A | Овальность: 0,02 |  | (c)
86088.548 | 10.008 | 9.692 | -1.182 | -1.498 | 2207 | 2219 | 2217 | 3 | 954 | 7972 |  | LWAN | AXGR | 05:28 | 05:30 | 05:30 | 544 | 21 |  | EXT | Эквивалент потери металла 19%. |  | (c)
86201.48 | 0 | -0.021 | -0.45 | -0.471 | 72 | 1777 | 1094 | 72 |  | 7984 | Нарушение формы кольцевого шва | GWAN |  | 05:02 | 09:37 | 07:47 | 0 | 2044 |  | EXT | Нарушение формы кольцевого шва |  | (c)
86204.7 | 0 | -0.012 | -4.07 | -4.082 | -837 | 97 | 1372 | 0 |  | 7987 | Нарушение формы кольцевого шва | GWAN |  | 04:00 | 06:31 | 09:57 | 0 | 4418 |  | EXT | Нарушение формы кольцевого шва |  | (c)