## Аномалии
Расстояние, м | От левого шва до точки максимума, м | От левого шва до начала, м | От правого шва до точки максимума, м | От правого шва до начала, м | От продольного шва до точки начала дефекта, мм | От продольного шва до точки максимума, мм | От продольного шва до центра, мм | Минимальное расстояние до продольного шва, мм | Минимальное расстояние до кольцевого шва, мм | Номер трубы | Описание | Характер аббр. | Класс размера аббр. | Ориентация точки начала дефекта, ч:мин | Ориентация точки максимума, ч:мин | Ориентация центра, ч:мин | Длина, мм | Ширина, мм | Глубина, % | Расположение | Комментарий | КБД | Опасность
154.183 | 9.728 | 9.448 | -1.897 | -2.177 | 348 | 442 | 434 | 348 | 1877 | 18 |  | GOUG | GENE | 03:36 | 03:51 | 03:50 | 300 | 173 | 10 | EXT | Зона задиров. |  | (c)
365.503 | 3.853 | 3.287 | -7.567 | -8.133 | -34 | -18 | -21 | 8 | 3287 | 37 |  | LWAN | AXGR | 06:42 | 06:44 | 06:44 | 961 | 26 |  | EXT | Эквивалент потери металла 18%. |  | (c)
370.603 | 8.953 | 8.789 | -2.467 | -2.631 | -34 | -18 | -17 | 0 | 2358 | 37 |  | LWAN | AXGR | 06:42 | 06:44 | 06:45 | 273 | 34 |  | EXT | Эквивалент потери металла 11%. |  | (c)
416.625 | 10.85 | 10.726 | -0.625 | -0.749 | -61 | -43 | -45 | 28 | 441 | 41 |  | LWAN | AXGR | 04:09 | 04:12 | 04:12 | 308 | 33 |  | EXT | Эквивалент потери металла 16%. |  | (c)
1054.396 | 8.716 | 8.687 | -2.654 | -2.683 | 660 | 942 | 830 | 660 | 2646 | 102 |  | CORR | CIGR | 05:27 | 06:13 | 05:55 | 37 | 339 | 10 | EXT |  | 0.89 | (c)
1054.857 | 9.177 | 9.143 | -2.193 | -2.227 | 589 | 941 | 829 | 589 | 2183 | 102 |  | CORR | CIGR | 05:16 | 06:12 | 05:54 | 44 | 480 | 12 | EXT |  | 0.89 | (c)
1055.08 | 9.4 | 9.348 | -1.97 | -2.022 | 692 | 1016 | 1073 | 692 | 1952 | 102 |  | CORR | GENE | 05:32 | 06:24 | 06:34 | 70 | 762 | 12 | EXT |  | 0.89 | (c)
1068.305 | 0 | -0.03 | -9.825 | -9.855 | 552 | 925 | 799 | 552 | 0 | 104 | Внутришовный дефект | GWAN |  | 06:34 | 07:34 | 07:14 | 0 | 495 | 19 | MID | Внутришовный дефект |  | (c)
1114.157 | 1.797 | 1.763 | -8.778 | -8.812 | -52 | 256 | 193 | 0 | 1763 | 108 |  | CORR | GENE | 04:38 | 05:28 | 05:18 | 70 | 490 | 12 | EXT |  | 0.89 | (c)
1117.982 | 5.622 | 5.575 | -4.953 | -5 | -76 | 185 | 362 | 0 | 4915 | 108 |  | CORR | GENE | 04:34 | 05:16 | 05:45 | 85 | 876 | 12 | EXT | Аномалия находится на упругопластическом изгибе: R=859 D, максимальное растяжение на 6.5 час. | 0.89 | (c)
1118.85 | 6.49 | 6.225 | -4.085 | -4.35 | 515 | 619 | 609 | 515 | 3889 | 108 |  | CORR | GENE | 06:10 | 06:26 | 06:25 | 461 | 187 | 12 | EXT | Аномалия находится на упругопластическом изгибе: R=729 D, максимальное растяжение на 6.3 час. | 0.94 | (c)
1119.581 | 7.221 | 7.196 | -3.354 | -3.379 | 417 | 611 | 587 | 417 | 3281 | 108 |  | CORR | GENE | 05:54 | 06:25 | 06:21 | 98 | 340 | 10 | EXT | Аномалия находится на упругопластическом изгибе: R=677 D, максимальное растяжение на 6.2 час. | 0.89 | (c)
1127.726 | 4.791 | 4.701 | -6.414 | -6.504 | -929 | -626 | -630 | 332 | 4701 | 109 |  | CORR | GENE | 05:29 | 06:18 | 06:17 | 93 | 597 | 11 | EXT | Аномалия находится на упругопластическом изгибе: R=377 D, максимальное растяжение на 6.2 час. | 0.92 | (c)
1131.543 | 8.608 | 8.535 | -2.597 | -2.67 | -989 | -815 | -867 | 745 | 2572 | 109 |  | CORR | GENE | 05:19 | 05:48 | 05:39 | 98 | 244 | 10 | EXT | Аномалия находится на упругопластическом изгибе: R=414 D, максимальное растяжение на 6 час. | 0.89 | (c)
1201.669 | 9.469 | 9.431 | -2.151 | -2.189 | -1624 | -1391 | -1333 | 1043 | 2120 | 115 |  | CORR | GENE | 05:13 | 05:51 | 06:00 | 69 | 582 | 10 | EXT | Аномалия находится на упругопластическом изгибе: R=622 D, максимальное растяжение на 5.4 час. | 0.89 | (c)
1408.331 | 1.831 | 1.805 | -1.774 | -1.8 | 552 | 728 | 691 | 552 | 1755 | 137 |  | CORR | CIGR | 04:38 | 05:07 | 05:01 | 45 | 278 | 12 | EXT |  | 0.89 | (c)
1413.337 | 3.232 | 3.22 | -8.183 | -8.195 | 571 | 619 | 632 | 571 | 3220 | 138 |  | CORR | CIGR | 05:25 | 05:33 | 05:35 | 25 | 123 | 14 | EXT |  | 0.89 | (c)
1473.022 | 10.292 | 9.897 | -0.973 | -1.368 | 907 | 929 | 1116 | 907 | 969 | 150 |  | GOUG | GENE | 08:58 | 09:02 | 09:32 | 399 | 418 | 10 | EXT | Зона задиров. |  | (c)
1473.815 | 11.085 | 10.924 | -0.18 | -0.341 | 841 | 988 | 992 | 841 | 123 | 150 |  | DENT | GENE | 08:48 | 09:11 | 09:12 | 218 | 301 | 0.5 | N/A | Глубина вмятины: 7 мм (0,5%). Линейка: 22 см в (1092 см; 09:11 ч:мин) Аномалия находится вблизи кольцевого сварного шва. Аномалия находится вблизи дефекта потери металла. |  | (c)
1473.829 | 11.099 | 11.076 | -0.166 | -0.189 | 908 | 913 | 1007 | 908 | 161 | 150 |  | GOUG | CIGR | 08:58 | 08:59 | 09:14 | 28 | 196 | 9 | EXT | Задир. |  | (c)
1776.655 | 3.965 | 3.93 | -7.315 | -7.35 | 195 | 291 | 401 | 195 | 3930 | 177 |  | CORR | CIGR | 05:47 | 06:03 | 06:20 | 44 | 413 | 10 | EXT |  | 0.89 | (c)
2072.037 | 6.752 | 6.603 | -4.713 | -4.862 | 338 | 380 | 405 | 338 | 4507 | 206 |  | GOUG | GENE | 11:50 | 11:56 | 12:00 | 355 | 134 | 10 | EXT | Зона задиров. |  | (c)
2167.365 | 1.385 | 1.375 | -9.935 | -9.945 | -4 | 12 | 10 | 0 | 1375 | 215 |  | LWAN | PITT | 09:25 | 09:27 | 09:27 | 16 | 27 |  | EXT | Эквивалент потери металла 10%. |  | (c)
2736.261 | 5.501 | 5.467 | -5.644 | -5.678 | -735 | -607 | -612 | 488 | 5467 | 265 |  | CORR | GENE | 05:05 | 05:25 | 05:25 | 63 | 247 | 10 | EXT |  | 0.89 | (c)
2736.551 | 5.791 | 5.761 | -5.354 | -5.384 | -742 | -610 | -623 | 503 | 5345 | 265 |  | CORR | CIGR | 05:04 | 05:25 | 05:23 | 39 | 239 | 15 | EXT |  | 0.89 | (c)
2737.638 | 6.878 | 6.079 | -4.267 | -5.066 | -570 | -465 | -511 | 452 | 3702 | 265 |  | CORR | GENE | 05:31 | 05:48 | 05:41 | 1364 | 118 | 10 | EXT |  | 0.97 | (c)
2738.169 | 7.409 | 7.381 | -3.736 | -3.764 | -350 | -214 | -219 | 88 | 3713 | 265 |  | CORR | CIGR | 06:07 | 06:29 | 06:28 | 51 | 262 | 11 | EXT |  | 0.89 | (c)
2738.241 | 7.481 | 7.451 | -3.664 | -3.694 | -126 | 64 | 67 | 0 | 3580 | 265 |  | CORR | GENE | 06:43 | 07:14 | 07:14 | 114 | 386 | 12 | EXT |  | 0.9 | (c)
2738.562 | 7.802 | 7.769 | -3.343 | -3.376 | -268 | -105 | -93 | 0 | 3324 | 265 |  | CORR | CIGR | 06:20 | 06:46 | 06:48 | 52 | 350 | 10 | EXT |  | 0.89 | (c)
2738.853 | 8.093 | 7.468 | -3.052 | -3.677 | -561 | -524 | -508 | 455 | 2521 | 265 |  | CORR | GENE | 05:33 | 05:39 | 05:41 | 1156 | 106 | 10 | EXT |  | 0.96 | (c)
2742.276 | 0.371 | 0.322 | -11.299 | -11.348 | 372 | 579 | 717 | 372 | 322 | 266 |  | CORR | GENE | 04:52 | 05:25 | 05:48 | 85 | 691 | 11 | EXT |  | 0.89 | (c)
2769.226 | 4.006 | 3.998 | -4.789 | -4.797 | -1285 | -1230 | -1141 | 998 | 3998 | 268а |  | CORR | CIGR | 04:17 | 04:26 | 04:40 | 41 | 287 | 10 | EXT |  | 0.89 | (c)
2772.261 | 7.041 | 7.005 | -1.754 | -1.79 | -1264 | -1116 | -1164 | 1065 | 1748 | 268а |  | CORR | CIGR | 04:20 | 04:44 | 04:36 | 42 | 199 | 11 | EXT |  | 0.89 | (c)
2778.221 | 0.716 | 0.604 | -9.994 | -10.106 | 539 | 862 | 788 | 539 | 604 | 269а |  | CORR | GENE | 03:08 | 03:60 | 03:48 | 151 | 499 | 11 | EXT |  | 0.9 | (c)
2781.314 | 3.809 | 3.763 | -6.901 | -6.947 | -6 | 72 | 54 | 0 | 3763 | 269а |  | GOUG | GENE | 01:40 | 01:52 | 01:49 | 59 | 121 | 10 | EXT | Задир. |  | (c)
2782.34 | 4.835 | 4.827 | -5.875 | -5.883 | 542 | 626 | 629 | 542 | 4827 | 269а |  | CORR | CIGR | 03:08 | 03:22 | 03:22 | 22 | 174 | 14 | EXT |  | 0.89 | (c)
2804.888 | 5.018 | 5 | -6.642 | -6.66 | 1763 | 1930 | 1864 | 1763 | 5000 | 271 |  | CORR | GENE | 02:30 | 02:57 | 02:46 | 61 | 201 | 11 | EXT |  | 0.89 | (c)
2805.464 | 5.594 | 5.574 | -6.066 | -6.086 | 1463 | 1594 | 1549 | 1463 | 5574 | 271 |  | CORR | CIGR | 01:42 | 02:03 | 01:56 | 47 | 172 | 11 | EXT |  | 0.89 | (c)
2805.716 | 5.846 | 5.831 | -5.814 | -5.829 | 1334 | 1464 | 1407 | 1334 | 5790 | 271 |  | CORR | CIGR | 01:21 | 01:42 | 01:33 | 39 | 146 | 12 | EXT |  | 0.89 | (c)
2808.639 | 8.769 | 8.755 | -2.891 | -2.905 | -201 | -142 | -100 | 0 | 2793 | 271 |  | CORR | GENE | 09:13 | 09:23 | 09:29 | 112 | 201 | 12 | EXT |  | 0.9 | (c)
2809.342 | 9.472 | 9.43 | -2.188 | -2.23 | 1490 | 1792 | 1791 | 1490 | 2047 | 271 |  | CORR | GENE | 01:46 | 02:35 | 02:35 | 183 | 600 | 21 | EXT |  | 0.92 | (c)
2809.754 | 9.884 | 9.797 | -1.776 | -1.863 | -946 | -534 | -497 | 49 | 1708 | 271 |  | CORR | GENE | 07:13 | 08:19 | 08:25 | 155 | 897 | 10 | EXT |  | 0.9 | (c)
2810.577 | 10.707 | 10.687 | -0.953 | -0.973 | -939 | -646 | -793 | 646 | 917 | 271 |  | CORR | CIGR | 07:14 | 08:01 | 07:38 | 56 | 293 | 10 | EXT |  | 0.89 | (c)
2810.997 | 11.127 | 11.112 | -0.533 | -0.548 | -1150 | -720 | -935 | 720 | 480 | 271 |  | CORR | GENE | 06:40 | 07:49 | 07:15 | 68 | 430 | 11 | EXT |  | 0.89 | (c)
2811.406 | 11.536 | 11.265 | -0.124 | -0.395 | -82 | -45 | -15 | 0 | 24 | 271 |  | CORR | GENE | 09:32 | 09:38 | 09:43 | 371 | 134 | 14 | EXT |  | 0.94 | (c)
2811.5 | 11.63 | 11.426 | -0.03 | -0.234 | -1145 | -1027 | -805 | 464 | 11 | 271 |  | CORR | GENE | 06:41 | 06:60 | 07:36 | 223 | 681 | 21 | EXT |  | 0.94 | (c)
2811.501 | 11.631 | 11.58 | -0.029 | -0.08 | -369 | -181 | -254 | 138 | 28 | 271 |  | CORR | CIGR | 08:46 | 09:16 | 09:05 | 52 | 231 | 13 | EXT |  | 0.89 | (c)
2811.53 | 0 | -0.041 | -10.685 | -10.726 | -1859 | -1686 | -1711 | 1564 |  | 272 | Коррозия на шве | GWAN | CIGR | 08:14 | 08:42 | 08:38 | 56 | 295 | 24 | N/A | Коррозия на шве |  | (c)
2811.603 | 0.073 | 0.018 | -10.612 | -10.667 | -1477 | -1294 | -1374 | 1271 | 18 | 272 |  | CORR | GENE | 09:16 | 09:45 | 09:32 | 69 | 206 | 14 | EXT |  | 0.89 | (c)
2811.688 | 0.158 | 0.101 | -10.527 | -10.584 | -1494 | -1434 | -1422 | 1350 | 101 | 272 |  | CORR | GENE | 09:13 | 09:23 | 09:24 | 72 | 143 | 10 | EXT |  | 0.89 | (c)
2817.329 | 5.799 | 5.745 | -4.886 | -4.94 | 618 | 1151 | 1005 | 618 | 4785 | 272 |  | CORR | GENE | 02:54 | 04:20 | 03:56 | 155 | 776 | 13 | EXT |  | 0.9 | (c)
2817.374 | 5.844 | 5.823 | -4.841 | -4.862 | -1558 | -1499 | -1489 | 1420 | 4817 | 272 |  | CORR | CIGR | 09:03 | 09:12 | 09:14 | 45 | 138 | 10 | EXT |  | 0.89 | (c)
2818.34 | 6.81 | 6.764 | -3.875 | -3.921 | 2088 | 2217 | 2191 | 2088 | 3872 | 272 |  | CORR | CIGR | 06:51 | 07:12 | 07:08 | 49 | 207 | 10 | EXT |  | 0.89 | (c)
2825.894 | 3.679 | 3.642 | -7.146 | -7.183 | -1441 | -985 | -1151 | 861 | 3642 | 273 |  | CORR | GENE | 07:23 | 08:37 | 08:10 | 108 | 580 | 10 | EXT |  | 0.89 | (c)
2826.679 | 4.464 | 4.44 | -6.361 | -6.385 | -1588 | -1429 | -1327 | 1065 | 4440 | 273 |  | CORR | GENE | 06:59 | 07:25 | 07:42 | 95 | 523 | 10 | EXT |  | 0.89 | (c)
2832.731 | 10.516 | 10.502 | -0.309 | -0.323 | 1418 | 1486 | 1511 | 1418 | 298 | 273 |  | CORR | CIGR | 03:05 | 03:16 | 03:20 | 25 | 186 | 10 | EXT |  | 0.89 | (c)
2832.956 | 10.741 | 10.719 | -0.084 | -0.106 | 1308 | 1401 | 1401 | 1308 | 67 | 273 |  | CORR | CIGR | 02:47 | 03:02 | 03:02 | 39 | 186 | 14 | EXT |  | 0.89 | (c)
2833.192 | 0.152 | 0.102 | -11.513 | -11.563 | -1493 | -1424 | -1323 | 1153 | 102 | 274 |  | CORR | GENE | 02:12 | 02:23 | 02:40 | 71 | 341 | 10 | EXT |  | 0.89 | (c)
2835.151 | 2.111 | 2.078 | -9.554 | -9.587 | -1090 | -846 | -881 | 672 | 2078 | 274 |  | CORR | CIGR | 03:17 | 03:57 | 03:51 | 56 | 418 | 12 | EXT |  | 0.89 | (c)
2846.178 | 1.473 | 1.438 | -10.192 | -10.227 | 629 | 736 | 695 | 629 | 1438 | 275 |  | CORR | CIGR | 03:27 | 03:44 | 03:37 | 39 | 132 | 11 | EXT |  | 0.89 | (c)
2848.636 | 3.931 | 3.915 | -7.734 | -7.75 | 552 | 704 | 681 | 552 | 3915 | 275 |  | CORR | CIGR | 03:14 | 03:39 | 03:35 | 42 | 259 | 10 | EXT |  | 0.89 | (c)
2849.42 | 4.715 | 4.7 | -6.95 | -6.965 | 639 | 768 | 771 | 639 | 4700 | 275 |  | CORR | CIGR | 03:28 | 03:49 | 03:49 | 52 | 264 | 13 | EXT |  | 0.89 | (c)
2849.637 | 4.932 | 4.915 | -6.733 | -6.75 | 39 | 208 | 173 | 39 | 4915 | 275 |  | CORR | CIGR | 01:51 | 02:19 | 02:13 | 45 | 268 | 11 | EXT |  | 0.89 | (c)
2849.847 | 5.142 | 5.119 | -6.523 | -6.546 | -1685 | -1536 | -1527 | 1370 | 5119 | 275 |  | CORR | GENE | 09:13 | 09:37 | 09:38 | 59 | 315 | 13 | EXT |  | 0.89 | (c)
2850.029 | 5.324 | 5.285 | -6.341 | -6.38 | 51 | 277 | 291 | 51 | 5285 | 275 |  | CORR | GENE | 01:53 | 02:30 | 02:32 | 78 | 480 | 15 | EXT |  | 0.89 | (c)
2850.282 | 5.577 | 5.493 | -6.088 | -6.172 | 504 | 617 | 736 | 504 | 5493 | 275 |  | CORR | GENE | 03:06 | 03:25 | 03:44 | 102 | 465 | 10 | EXT |  | 0.89 | (c)
2854.084 | 9.379 | 8.985 | -2.286 | -2.68 | 2040 | 2085 | 2063 | 2040 | 2252 | 275 |  | CORR | AXGR | 07:14 | 07:22 | 07:18 | 428 | 45 | 13 | EXT |  | 0.95 | (c)
2856.005 | 11.3 | 11.261 | -0.365 | -0.404 | 573 | 781 | 729 | 573 | 338 | 275 |  | CORR | GENE | 03:18 | 03:51 | 03:43 | 66 | 311 | 14 | EXT |  | 0.89 | (c)
2856.329 | 11.624 | 11.587 | -0.041 | -0.078 | -143 | 79 | 241 | 0 | 18 | 275 |  | CORR | GENE | 01:22 | 01:58 | 02:24 | 60 | 768 | 14 | EXT |  | 0.89 | (c)
2867.482 | 0.107 | 0.083 | -11.463 | -11.487 | 1186 | 1491 | 1354 | 1186 | 83 | 277 |  | CORR | GENE | 02:45 | 03:34 | 03:12 | 69 | 336 | 10 | EXT |  | 0.89 | (c)
2868.095 | 0.72 | 0.636 | -10.85 | -10.934 | 869 | 1068 | 1119 | 869 | 636 | 277 |  | CORR | GENE | 01:53 | 02:26 | 02:34 | 122 | 501 | 15 | EXT |  | 0.9 | (c)
2868.484 | 1.109 | 1.076 | -10.461 | -10.494 | 1176 | 1489 | 1371 | 1176 | 1076 | 277 |  | CORR | GENE | 02:43 | 03:34 | 03:14 | 115 | 390 | 10 | EXT |  | 0.89 | (c)
2868.834 | 1.459 | 1.4 | -10.111 | -10.17 | -1172 | -897 | -967 | 762 | 1400 | 277 |  | CORR | GENE | 08:24 | 09:08 | 08:57 | 86 | 410 | 12 | EXT |  | 0.89 | (c)
2882.886 | 3.941 | 3.721 | -7.004 | -7.224 | 782 | 817 | 840 | 782 | 3721 | 278 |  | CORR | GENE | 01:60 | 02:06 | 02:09 | 1087 | 116 | 11 | EXT |  | 0.97 | (c)
2882.943 | 3.998 | 3.981 | -6.947 | -6.964 | 589 | 749 | 705 | 589 | 3981 | 278 |  | CORR | CIGR | 01:29 | 01:55 | 01:47 | 44 | 231 | 11 | EXT |  | 0.89 | (c)
2883.54 | 4.595 | 4.573 | -6.35 | -6.372 | 957 | 1050 | 1084 | 957 | 4573 | 278 |  | CORR | GENE | 02:28 | 02:43 | 02:49 | 79 | 253 | 10 | EXT |  | 0.89 | (c)
2886.121 | 7.176 | 7.13 | -3.769 | -3.815 | 1342 | 1611 | 1522 | 1342 | 3720 | 278 |  | CORR | GENE | 03:30 | 04:14 | 03:59 | 95 | 360 | 10 | EXT |  | 0.89 | (c)
2888.459 | 9.514 | 9.477 | -1.431 | -1.468 | 1207 | 1432 | 1399 | 1207 | 1391 | 278 |  | CORR | GENE | 03:09 | 03:45 | 03:40 | 77 | 385 | 10 | EXT |  | 0.89 | (c)
2890.187 | 0.297 | 0.245 | -11.088 | -11.14 | -1610 | -1439 | -1456 | 1302 | 245 | 279 |  | CORR | GENE | 08:08 | 08:36 | 08:33 | 73 | 308 | 13 | EXT |  | 0.89 | (c)
2890.878 | 0.988 | 0.963 | -10.397 | -10.422 | 846 | 1004 | 996 | 846 | 963 | 279 |  | CORR | CIGR | 02:45 | 03:10 | 03:09 | 51 | 300 | 13 | EXT |  | 0.89 | (c)
2891.012 | 1.122 | 1.097 | -10.263 | -10.288 | 529 | 776 | 699 | 529 | 1097 | 279 |  | CORR | CIGR | 01:54 | 02:33 | 02:21 | 48 | 340 | 10 | EXT |  | 0.89 | (c)
2891.338 | 1.448 | 1.237 | -9.937 | -10.148 | -1699 | -1631 | -1654 | 1609 | 1237 | 279 |  | CORR | GENE | 07:54 | 08:05 | 08:01 | 611 | 90 | 11 | EXT |  | 0.95 | (c)
2891.809 | 1.919 | 1.905 | -9.466 | -9.48 | -1636 | -1455 | -1529 | 1422 | 1905 | 279 |  | CORR | CIGR | 08:04 | 08:33 | 08:21 | 56 | 214 | 10 | EXT |  | 0.89 | (c)
2892.479 | 2.589 | 2.537 | -8.796 | -8.848 | -1468 | -1392 | -1364 | 1261 | 2537 | 279 |  | CORR | GENE | 08:31 | 08:43 | 08:48 | 228 | 207 | 10 | EXT |  | 0.91 | (c)
2892.555 | 2.665 | 2.628 | -8.72 | -8.757 | -1256 | -1115 | -1040 | 825 | 2628 | 279 |  | CORR | GENE | 09:06 | 09:28 | 09:40 | 93 | 431 | 18 | EXT |  | 0.9 | (c)
2893.377 | 3.487 | 3.443 | -7.898 | -7.942 | -1758 | -1619 | -1588 | 1418 | 3443 | 279 |  | CORR | CIGR | 07:44 | 08:07 | 08:12 | 54 | 340 | 13 | EXT |  | 0.89 | (c)
2893.633 | 3.743 | 3.557 | -7.642 | -7.828 | -1683 | -1613 | -1620 | 1557 | 3557 | 279 |  | CORR | GENE | 07:57 | 08:08 | 08:07 | 446 | 126 | 14 | EXT |  | 0.95 | (c)
2893.974 | 4.084 | 3.94 | -7.301 | -7.445 | -1823 | -1737 | -1774 | 1726 | 3940 | 279 |  | CORR | GENE | 07:34 | 07:48 | 07:42 | 372 | 97 | 11 | EXT |  | 0.93 | (c)
2895.014 | 5.124 | 5.095 | -6.261 | -6.29 | -1672 | -1280 | -1445 | 1218 | 5095 | 279 |  | CORR | GENE | 07:58 | 09:02 | 08:35 | 85 | 454 | 13 | EXT |  | 0.89 | (c)
2895.543 | 5.653 | 5.261 | -5.732 | -6.124 | -1647 | -1608 | -1614 | 1582 | 5261 | 279 |  | CORR | GENE | 08:02 | 08:09 | 08:08 | 708 | 65 | 13 | EXT |  | 0.97 | (c)
2895.607 | 5.717 | 5.677 | -5.668 | -5.708 | -1047 | -792 | -865 | 683 | 5629 | 279 |  | CORR | GENE | 09:39 | 10:20 | 10:09 | 79 | 364 | 10 | EXT |  | 0.89 | (c)
2899.728 | 9.838 | 9.282 | -1.547 | -2.103 | -1697 | -1687 | -1679 | 1661 | 1347 | 279 |  | CORR | AXGR | 07:54 | 07:56 | 07:57 | 756 | 37 | 11 | EXT |  | 0.96 | (c)
2900.987 | 11.097 | 10.195 | -0.288 | -1.19 | -1690 | -1665 | -1626 | 1563 | 35 | 279 |  | CORR | GENE | 07:55 | 07:60 | 08:06 | 1155 | 127 | 14 | EXT |  | 1 | (c)
2901.246 | 11.356 | 11.201 | -0.029 | -0.184 | -1232 | -1207 | -1211 | 1191 | 11 | 279 |  | CORR | AXGR | 09:09 | 09:13 | 09:13 | 173 | 41 | 13 | EXT |  | 0.91 | (c)
2901.543 | 0.268 | 0.239 | -11.422 | -11.451 | 1528 | 1667 | 1626 | 1528 | 239 | 280 |  | CORR | CIGR | 01:10 | 01:33 | 01:26 | 51 | 196 | 10 | EXT |  | 0.89 | (c)
2902.306 | 1.031 | 0.979 | -10.659 | -10.711 | -449 | -229 | -258 | 66 | 979 | 280 |  | CORR | GENE | 07:51 | 08:27 | 08:22 | 103 | 383 | 15 | EXT |  | 0.9 | (c)
2902.376 | 1.101 | 1.033 | -10.589 | -10.657 | 13 | 123 | 188 | 13 | 1033 | 280 |  | CORR | GENE | 09:06 | 09:23 | 09:34 | 89 | 349 | 10 | EXT |  | 0.89 | (c)
2902.379 | 1.104 | 1.07 | -10.586 | -10.62 | 430 | 549 | 602 | 430 | 1070 | 280 |  | CORR | GENE | 10:13 | 10:32 | 10:41 | 67 | 343 | 14 | EXT |  | 0.89 | (c)
2902.767 | 1.492 | 1.445 | -10.198 | -10.245 | -469 | -182 | -246 | 24 | 1445 | 280 |  | CORR | GENE | 07:48 | 08:34 | 08:24 | 107 | 445 | 12 | EXT |  | 0.9 | (c)
2903.596 | 2.321 | 1.911 | -9.369 | -9.779 | -437 | -250 | -343 | 250 | 1911 | 280 |  | CORR | GENE | 07:53 | 08:23 | 08:08 | 508 | 187 | 11 | EXT |  | 0.94 | (c)
2903.949 | 2.674 | 2.644 | -9.016 | -9.046 | -512 | -166 | -278 | 44 | 2644 | 280 |  | CORR | GENE | 07:41 | 08:37 | 08:19 | 84 | 468 | 12 | EXT |  | 0.89 | (c)
2904.544 | 3.269 | 3.225 | -8.421 | -8.465 | -427 | -200 | -276 | 126 | 3225 | 280 |  | CORR | GENE | 07:55 | 08:31 | 08:19 | 113 | 301 | 14 | EXT |  | 0.9 | (c)
2905.965 | 4.69 | 4.667 | -7 | -7.023 | 151 | 308 | 297 | 151 | 4667 | 280 |  | CORR | GENE | 09:28 | 09:53 | 09:51 | 151 | 291 | 10 | EXT |  | 0.9 | (c)
2906.962 | 5.687 | 5.67 | -6.003 | -6.02 | -2228 | -2128 | -2124 | 2021 | 5670 | 280 |  | CORR | CIGR | 03:04 | 03:20 | 03:21 | 50 | 208 | 11 | EXT |  | 0.89 | (c)
2907.872 | 6.597 | 6.377 | -5.093 | -5.313 | -512 | -473 | -477 | 442 | 4985 | 280 |  | CORR | GENE | 07:41 | 07:47 | 07:47 | 328 | 70 | 15 | EXT |  | 0.94 | (c)
2909.052 | 7.777 | 7.745 | -3.913 | -3.945 | -417 | -191 | -235 | 53 | 3846 | 280 |  | CORR | GENE | 07:56 | 08:33 | 08:26 | 99 | 364 | 13 | EXT |  | 0.89 | (c)
2909.172 | 7.897 | 7.879 | -3.793 | -3.811 | 38 | 342 | 236 | 38 | 3772 | 280 |  | CORR | CIGR | 09:10 | 09:59 | 09:42 | 39 | 395 | 14 | EXT |  | 0.89 | (c)
2910.96 | 9.685 | 9.673 | -2.005 | -2.017 | -349 | -217 | -230 | 110 | 1989 | 280 |  | CORR | CIGR | 08:07 | 08:29 | 08:26 | 28 | 239 | 14 | EXT |  | 0.89 | (c)
2911.777 | 10.502 | 10.296 | -1.188 | -1.394 | 465 | 494 | 510 | 465 | 1107 | 280 |  | CORR | GENE | 10:19 | 10:23 | 10:26 | 287 | 90 | 10 | EXT |  | 0.92 | (c)
2911.99 | 10.715 | 10.621 | -0.975 | -1.069 | -384 | -367 | -368 | 351 | 739 | 280 |  | CORR | AXGR | 08:02 | 08:04 | 08:04 | 330 | 32 | 10 | EXT |  | 0.92 | (c)
2917.531 | 4.566 | 4.549 | -7.024 | -7.041 | 826 | 964 | 934 | 826 | 4549 | 281 |  | CORR | CIGR | 08:54 | 09:16 | 09:11 | 46 | 216 | 10 | EXT |  | 0.89 | (c)
2919.889 | 6.924 | 6.868 | -4.666 | -4.722 | 815 | 965 | 1060 | 815 | 4633 | 281 |  | CORR | GENE | 08:52 | 09:16 | 09:32 | 89 | 490 | 10 | EXT |  | 0.89 | (c)
2920.323 | 7.358 | 7.32 | -4.232 | -4.27 | -1567 | -1411 | -1372 | 1178 | 4169 | 281 |  | CORR | GENE | 02:28 | 02:53 | 02:59 | 101 | 389 | 10 | EXT |  | 0.89 | (c)
2922.804 | 9.839 | 9.719 | -1.751 | -1.871 | -1199 | -998 | -1031 | 864 | 1738 | 281 |  | CORR | GENE | 03:27 | 03:59 | 03:54 | 133 | 335 | 10 | EXT |  | 0.9 | (c)
2924.489 | 11.524 | 11.358 | -0.066 | -0.232 | -1467 | -1174 | -1198 | 929 | 40 | 281 |  | CORR | GENE | 02:44 | 03:31 | 03:27 | 192 | 538 | 10 | EXT |  | 0.9 | (c)
2925.215 | 0.66 | 0.629 | -10.815 | -10.846 | -1724 | -1628 | -1663 | 1602 | 629 | 282 |  | CORR | CIGR | 03:17 | 03:32 | 03:27 | 40 | 122 | 11 | EXT |  | 0.89 | (c)
2925.261 | 0.706 | 0.686 | -10.769 | -10.789 | 117 | 244 | 229 | 117 | 686 | 282 |  | CORR | CIGR | 08:14 | 08:35 | 08:32 | 40 | 226 | 11 | EXT |  | 0.89 | (c)
2925.408 | 0.853 | 0.793 | -10.622 | -10.682 | 46 | 268 | 270 | 46 | 793 | 282 |  | CORR | GENE | 08:03 | 08:38 | 08:39 | 111 | 447 | 10 | EXT |  | 0.89 | (c)
2925.756 | 1.201 | 1.158 | -10.274 | -10.317 | -2029 | -1830 | -1790 | 1550 | 1158 | 282 |  | CORR | GENE | 02:28 | 02:60 | 03:06 | 75 | 479 | 12 | EXT |  | 0.89 | (c)
2925.923 | 1.368 | 1.358 | -10.107 | -10.117 | -1681 | -1593 | -1637 | 1593 | 1358 | 282 |  | CORR | CIGR | 03:24 | 03:38 | 03:31 | 40 | 88 | 13 | EXT |  | 0.89 | (c)
2926.105 | 1.55 | 1.533 | -9.925 | -9.942 | -1890 | -1688 | -1751 | 1611 | 1533 | 282 |  | CORR | CIGR | 02:50 | 03:23 | 03:13 | 45 | 279 | 15 | EXT |  | 0.89 | (c)
2926.157 | 1.602 | 1.583 | -9.873 | -9.892 | 2214 | -2039 | -2130 | 2012 | 1583 | 282 |  | CORR | GENE | 01:52 | 02:26 | 02:11 | 85 | 235 | 10 | EXT |  | 0.89 | (c)
2926.188 | 1.633 | 1.607 | -9.842 | -9.868 | 120 | 176 | 237 | 120 | 1607 | 282 |  | CORR | GENE | 08:15 | 08:24 | 08:33 | 77 | 234 | 13 | EXT |  | 0.89 | (c)
2926.495 | 1.94 | 1.852 | -9.535 | -9.623 | 271 | 592 | 474 | 271 | 1852 | 282 |  | CORR | GENE | 08:39 | 09:31 | 09:12 | 140 | 407 | 10 | EXT |  | 0.9 | (c)
2926.496 | 1.941 | 1.881 | -9.534 | -9.594 | 2137 | -1501 | -1834 | 1344 | 1881 | 282 |  | CORR | GENE | 01:40 | 03:53 | 02:59 | 280 | 980 | 11 | EXT |  | 0.92 | (c)
2926.775 | 2.22 | 2.167 | -9.255 | -9.308 | -1507 | -1488 | -1472 | 1437 | 2167 | 282 |  | CORR | GENE | 03:52 | 03:55 | 03:58 | 299 | 70 | 10 | EXT |  | 0.92 | (c)
2926.88 | 2.325 | 2.299 | -9.15 | -9.176 | 33 | 229 | 251 | 33 | 2299 | 282 |  | CORR | GENE | 08:00 | 08:32 | 08:36 | 59 | 436 | 10 | EXT |  | 0.89 | (c)
2926.93 | 2.375 | 2.334 | -9.1 | -9.141 | -2025 | -1780 | -1790 | 1555 | 2334 | 282 |  | CORR | GENE | 02:28 | 03:08 | 03:06 | 82 | 470 | 12 | EXT |  | 0.89 | (c)
2927.348 | 2.793 | 2.771 | -8.682 | -8.704 | -1923 | -1690 | -1743 | 1563 | 2771 | 282 |  | CORR | GENE | 02:45 | 03:22 | 03:14 | 86 | 360 | 11 | EXT |  | 0.89 | (c)
2927.612 | 3.057 | 2.847 | -8.418 | -8.628 | -1525 | -1506 | -1498 | 1470 | 2847 | 282 |  | CORR | AXGR | 03:49 | 03:52 | 03:53 | 308 | 55 | 13 | EXT |  | 0.93 | (c)
2927.715 | 3.16 | 3.133 | -8.315 | -8.342 | 329 | 707 | 561 | 329 | 3133 | 282 |  | CORR | GENE | 08:48 | 09:49 | 09:26 | 57 | 464 | 11 | EXT |  | 0.89 | (c)
2927.756 | 3.201 | 3.145 | -8.274 | -8.33 | -1942 | -1785 | -1749 | 1555 | 3145 | 282 |  | CORR | GENE | 02:42 | 03:07 | 03:13 | 91 | 387 | 10 | EXT |  | 0.89 | (c)
2928.058 | 3.503 | 3.201 | -7.972 | -8.274 | -1479 | -1397 | -1415 | 1351 | 3201 | 282 |  | CORR | GENE | 03:56 | 04:10 | 04:07 | 566 | 128 | 12 | EXT |  | 0.95 | (c)
2928.168 | 3.613 | 3.608 | -7.862 | -7.867 | 190 | 394 | 340 | 190 | 3608 | 282 |  | CORR | GENE | 08:26 | 08:59 | 08:50 | 63 | 300 | 12 | EXT |  | 0.89 | (c)
2928.283 | 3.728 | 3.595 | -7.747 | -7.88 | 2188 | -1925 | -1890 | 1506 | 3595 | 282 |  | CORR | GENE | 01:48 | 02:45 | 02:50 | 225 | 767 | 10 | EXT |  | 0.91 | (c)
2928.54 | 3.985 | 3.985 | -7.49 | -7.49 | -1855 | -1621 | -1729 | 1602 | 3985 | 282 |  | CORR | GENE | 02:56 | 03:33 | 03:16 | 60 | 253 | 12 | EXT |  | 0.89 | (c)
2928.774 | 4.219 | 3.803 | -7.256 | -7.672 | -1460 | -1425 | -1406 | 1352 | 3803 | 282 |  | CORR | GENE | 03:59 | 04:05 | 04:08 | 638 | 109 | 14 | EXT |  | 0.97 | (c)
2928.869 | 4.314 | 4.213 | -7.161 | -7.262 | -2212 | -2039 | -2105 | 1998 | 4213 | 282 |  | CORR | GENE | 01:58 | 02:26 | 02:15 | 536 | 214 | 11 | EXT |  | 0.94 | (c)
2928.869 | 4.314 | 4.276 | -7.161 | -7.199 | -1976 | -1928 | -1722 | 1468 | 4276 | 282 |  | CORR | GENE | 02:36 | 02:44 | 03:17 | 290 | 508 | 12 | EXT |  | 0.92 | (c)
2929.388 | 4.833 | 4.759 | -6.642 | -6.716 | -2081 | -1931 | -1851 | 1620 | 4759 | 282 |  | CORR | GENE | 02:19 | 02:43 | 02:56 | 125 | 461 | 12 | EXT |  | 0.9 | (c)
2929.44 | 4.885 | 4.85 | -6.59 | -6.625 | 209 | 358 | 384 | 209 | 4850 | 282 |  | CORR | GENE | 08:29 | 08:53 | 08:57 | 77 | 351 | 14 | EXT |  | 0.89 | (c)
2929.576 | 5.021 | 4.986 | -6.454 | -6.489 | -1577 | -1334 | -1397 | 1216 | 4986 | 282 |  | CORR | GENE | 03:41 | 04:20 | 04:10 | 104 | 360 | 11 | EXT |  | 0.89 | (c)
2929.651 | 5.096 | 4.947 | -6.379 | -6.528 | 81 | 127 | 125 | 81 | 4947 | 282 |  | CORR | GENE | 08:08 | 08:16 | 08:15 | 379 | 87 | 11 | EXT |  | 0.93 | (c)
2929.796 | 5.241 | 5.101 | -6.234 | -6.374 | -1513 | -1438 | -1400 | 1288 | 5101 | 282 |  | CORR | GENE | 03:51 | 04:03 | 04:09 | 868 | 225 | 14 | EXT |  | 0.99 | (c)
2930 | 5.445 | 5.38 | -6.03 | -6.095 | -2143 | -1624 | -1834 | 1526 | 5380 | 282 |  | CORR | GENE | 02:09 | 03:33 | 02:59 | 261 | 617 | 13 | EXT |  | 0.92 | (c)
2930.31 | 5.755 | 5.732 | -5.72 | -5.743 | -2184 | -1995 | -1936 | 1688 | 5609 | 282 |  | CORR | GENE | 02:03 | 02:33 | 02:43 | 134 | 496 | 10 | EXT |  | 0.9 | (c)
2930.91 | 6.355 | 6.148 | -5.12 | -5.327 | -2173 | -1895 | -1867 | 1561 | 4986 | 282 |  | CORR | GENE | 02:04 | 02:49 | 02:54 | 341 | 612 | 13 | EXT |  | 0.93 | (c)
2931.024 | 6.469 | 6.451 | -5.006 | -5.024 | 340 | 732 | 634 | 340 | 4951 | 282 |  | CORR | GENE | 08:50 | 09:53 | 09:37 | 73 | 588 | 11 | EXT |  | 0.89 | (c)
2931.035 | 6.48 | 6.452 | -4.995 | -5.023 | 1959 | 2088 | 2098 | 1959 | 4964 | 282 |  | CORR | GENE | 01:11 | 01:32 | 01:34 | 59 | 278 | 10 | EXT |  | 0.89 | (c)
2931.233 | 6.678 | 6.173 | -4.797 | -5.302 | -1517 | -1474 | -1452 | 1387 | 4015 | 282 |  | CORR | GENE | 03:50 | 03:57 | 04:01 | 1287 | 130 | 14 | EXT |  | 1 | (b)
2931.256 | 6.701 | 6.696 | -4.774 | -4.779 | 2170 | -2062 | -2152 | 2012 | 4689 | 282 |  | CORR | GENE | 01:45 | 02:22 | 02:08 | 90 | 279 | 11 | EXT |  | 0.89 | (c)
2931.824 | 7.269 | 7.191 | -4.206 | -4.284 | -2201 | -1654 | -1890 | 1579 | 4095 | 282 |  | CORR | GENE | 01:60 | 03:28 | 02:50 | 189 | 622 | 10 | EXT |  | 0.9 | (c)
2931.894 | 7.339 | 7.29 | -4.136 | -4.185 | -396 | -303 | -202 | 7 | 4107 | 282 |  | CORR | GENE | 06:51 | 07:06 | 07:23 | 78 | 389 | 12 | EXT |  | 0.89 | (c)
2932.265 | 7.71 | 7.632 | -3.765 | -3.843 | -1740 | -1523 | -1537 | 1334 | 3742 | 282 |  | CORR | GENE | 03:14 | 03:49 | 03:47 | 101 | 406 | 10 | EXT |  | 0.89 | (c)
2932.505 | 7.95 | 7.95 | -3.525 | -3.525 | -1864 | -1644 | -1697 | 1530 | 3463 | 282 |  | CORR | GENE | 02:54 | 03:30 | 03:21 | 62 | 334 | 11 | EXT |  | 0.89 | (c)
2932.509 | 7.954 | 7.937 | -3.521 | -3.538 | 626 | 907 | 817 | 626 | 3463 | 282 |  | CORR | GENE | 09:36 | 10:21 | 10:07 | 75 | 383 | 11 | EXT |  | 0.89 | (c)
2932.902 | 8.347 | 8.09 | -3.128 | -3.385 | 68 | 121 | 145 | 68 | 2927 | 282 |  | CORR | GENE | 08:06 | 08:15 | 08:19 | 458 | 154 | 10 | EXT |  | 0.93 | (c)
2933.378 | 8.823 | 8.748 | -2.652 | -2.727 | -1903 | -1568 | -1513 | 1122 | 2560 | 282 |  | CORR | GENE | 02:48 | 03:42 | 03:51 | 167 | 781 | 15 | EXT |  | 0.91 | (c)
2933.426 | 8.871 | 8.865 | -2.604 | -2.61 | 311 | 413 | 394 | 311 | 2568 | 282 |  | CORR | CIGR | 08:45 | 09:02 | 08:59 | 42 | 166 | 13 | EXT |  | 0.89 | (c)
2933.547 | 8.992 | 8.981 | -2.483 | -2.494 | 183 | 506 | 372 | 183 | 2432 | 282 |  | CORR | GENE | 08:25 | 09:17 | 08:55 | 62 | 378 | 12 | EXT |  | 0.89 | (c)
2933.664 | 9.109 | 9.034 | -2.366 | -2.441 | -2190 | -1795 | -1886 | 1582 | 2311 | 282 |  | CORR | GENE | 02:02 | 03:05 | 02:51 | 130 | 608 | 11 | EXT |  | 0.9 | (c)
2933.77 | 9.215 | 9.181 | -2.26 | -2.294 | 567 | 695 | 728 | 567 | 2226 | 282 |  | CORR | GENE | 09:27 | 09:47 | 09:53 | 68 | 323 | 10 | EXT |  | 0.89 | (c)
2933.83 | 9.275 | 9.242 | -2.2 | -2.233 | 2161 | -2090 | -2167 | 2033 | 2167 | 282 |  | CORR | GENE | 01:44 | 02:18 | 02:05 | 66 | 267 | 10 | EXT |  | 0.89 | (c)
2934.08 | 9.525 | 9.368 | -1.95 | -2.107 | 501 | 916 | 810 | 501 | 1909 | 282 |  | CORR | GENE | 09:16 | 10:23 | 10:06 | 198 | 618 | 13 | EXT |  | 0.91 | (c)
2934.087 | 9.532 | 9.339 | -1.943 | -2.136 | 32 | 32 | 40 | 32 | 1531 | 282 |  | CORR | AXSL | 08:00 | 08:00 | 08:02 | 605 | 16 | 13 | EXT |  | 0.96 | (c)
2935.031 | 10.476 | 10.44 | -0.999 | -1.035 | 332 | 541 | 491 | 332 | 940 | 282 |  | CORR | GENE | 08:49 | 09:22 | 09:14 | 95 | 318 | 10 | EXT |  | 0.89 | (c)
2935.478 | 10.923 | 10.836 | -0.552 | -0.639 | 47 | 252 | 320 | 47 | 514 | 282 |  | CORR | GENE | 08:03 | 08:36 | 08:47 | 125 | 546 | 13 | EXT |  | 0.9 | (c)
2938.344 | 2.314 | 2.285 | -8.991 | -9.02 | -487 | -392 | -411 | 335 | 2285 | 283 |  | CORR | CIGR | 10:08 | 10:23 | 10:20 | 43 | 152 | 11 | EXT |  | 0.89 | (c)
2944.832 | 8.802 | 8.782 | -2.503 | -2.523 | -1473 | -1289 | -1279 | 1084 | 2469 | 283 |  | CORR | CIGR | 07:29 | 07:58 | 07:60 | 54 | 389 | 11 | EXT |  | 0.89 | (c)
2944.911 | 8.881 | 8.744 | -2.424 | -2.561 | 740 | 1644 | 1388 | 740 | 2380 | 283 |  | CORR | GENE | 01:26 | 03:52 | 03:10 | 181 | 1295 | 20 | EXT |  | 0.92 | (c)
2944.925 | 8.895 | 8.864 | -2.41 | -2.441 | -2105 | -1665 | -1785 | 1465 | 2361 | 283 |  | CORR | GENE | 05:47 | 06:58 | 06:38 | 80 | 640 | 11 | EXT |  | 0.89 | (c)
2950.575 | 3.24 | 3.173 | -8.43 | -8.497 | 1111 | 1347 | 1354 | 1111 | 3173 | 284 |  | CORR | GENE | 02:43 | 03:21 | 03:22 | 153 | 485 | 10 | EXT |  | 0.9 | (c)
2950.726 | 3.391 | 3.259 | -8.279 | -8.411 | 271 | 586 | 578 | 271 | 3259 | 284 |  | CORR | GENE | 00:28 | 01:18 | 01:17 | 184 | 614 | 11 | EXT |  | 0.9 | (c)
2950.962 | 3.627 | 3.602 | -8.043 | -8.068 | -1463 | -1354 | -1298 | 1133 | 3602 | 284 |  | CORR | GENE | 07:48 | 08:05 | 08:14 | 67 | 330 | 14 | EXT |  | 0.89 | (c)
2952.218 | 4.883 | 4.82 | -6.787 | -6.85 | 597 | 1209 | 1073 | 597 | 4820 | 284 |  | CORR | GENE | 01:20 | 02:59 | 02:37 | 160 | 951 | 10 | EXT |  | 0.9 | (c)
2952.422 | 5.087 | 4.909 | -6.583 | -6.761 | 1612 | 1620 | 1636 | 1612 | 4909 | 284 |  | CORR | AXGR | 04:04 | 04:05 | 04:08 | 962 | 48 | 14 | EXT |  | 0.99 | (c)
2956.864 | 9.529 | 9.479 | -2.141 | -2.191 | 649 | 876 | 927 | 649 | 2096 | 284 |  | CORR | GENE | 01:29 | 02:05 | 02:13 | 95 | 555 | 10 | EXT |  | 0.89 | (c)
2957.257 | 9.922 | 9.85 | -1.748 | -1.82 | 906 | 1148 | 1159 | 906 | 1712 | 284 |  | CORR | GENE | 02:10 | 02:49 | 02:51 | 108 | 506 | 11 | EXT |  | 0.89 | (c)
2979.697 | 9.172 | 9.089 | -2.513 | -2.596 | -1787 | -1325 | -1379 | 972 | 2407 | 286 |  | CORR | GENE | 02:53 | 04:08 | 03:59 | 189 | 815 | 10 | EXT |  | 0.9 | (c)
2980.339 | 9.814 | 9.795 | -1.871 | -1.89 | -906 | -780 | -832 | 758 | 1845 | 286 |  | CORR | CIGR | 05:15 | 05:36 | 05:27 | 45 | 148 | 14 | EXT |  | 0.89 | (c)
2980.545 | 10.02 | 9.946 | -1.665 | -1.739 | -1822 | -1543 | -1594 | 1365 | 1317 | 286 |  | CORR | GENE | 02:47 | 03:32 | 03:24 | 422 | 456 | 10 | EXT |  | 0.93 | (c)
2980.556 | 10.031 | 10.026 | -1.654 | -1.659 | -1325 | -1090 | -1186 | 1046 | 1599 | 286 |  | CORR | GENE | 04:07 | 04:45 | 04:30 | 60 | 279 | 10 | EXT |  | 0.89 | (c)
2981.371 | 10.846 | 10.834 | -0.839 | -0.851 | -1185 | -1108 | -1133 | 1081 | 826 | 286 |  | CORR | CIGR | 04:30 | 04:42 | 04:38 | 25 | 104 | 10 | EXT |  | 0.89 | (c)
2981.435 | 10.91 | 10.669 | -0.775 | -1.016 | -1987 | -1737 | -1717 | 1446 | 756 | 286 |  | CORR | GENE | 02:21 | 03:01 | 03:04 | 260 | 541 | 11 | EXT |  | 0.92 | (c)
2990.61 | 8.4 | 8.313 | -2.91 | -2.997 | -964 | -786 | -717 | 469 | 2846 | 287 |  | CORR | GENE | 01:00 | 01:29 | 01:40 | 151 | 495 | 13 | EXT |  | 0.9 | (c)
2992.605 | 10.395 | 10.38 | -0.915 | -0.93 | -1257 | -1100 | -1142 | 1027 | 865 | 287 |  | CORR | GENE | 00:13 | 00:38 | 00:32 | 65 | 230 | 10 | EXT |  | 0.89 | (c)
2993.003 | 10.793 | 10.636 | -0.517 | -0.674 | -1214 | -689 | -627 | 40 | 470 | 287 |  | CORR | GENE | 00:20 | 01:45 | 01:55 | 204 | 1174 | 11 | EXT |  | 0.91 | (c)
2993.12 | 10.91 | 10.862 | -0.4 | -0.448 | -1256 | -1110 | -913 | 570 | 155 | 287 |  | CORR | GENE | 00:13 | 00:37 | 01:09 | 293 | 686 | 10 | EXT |  | 0.92 | (c)
2993.308 | 11.098 | 11.03 | -0.212 | -0.28 | -420 | -24 | -146 | 0 | 43 | 287 |  | CORR | GENE | 02:28 | 03:32 | 03:12 | 237 | 548 | 15 | EXT |  | 0.92 | (c)
2993.54 | 0.02 | 0.004 | -11.7 | -11.716 | -2210 | -1552 | -1794 | 1379 | 4 | 288 |  | CORR | GENE | 01:32 | 03:18 | 02:39 | 81 | 831 | 13 | EXT |  | 0.89 | (c)
2993.823 | 0.303 | 0.25 | -11.417 | -11.47 | -2220 | -1927 | -1987 | 1754 | 250 | 288 |  | CORR | GENE | 01:31 | 02:18 | 02:08 | 114 | 466 | 11 | EXT |  | 0.9 | (c)
2995.355 | 1.835 | 1.823 | -9.885 | -9.897 | 329 | 468 | 447 | 329 | 1823 | 288 |  | CORR | CIGR | 08:22 | 08:44 | 08:41 | 40 | 235 | 12 | EXT |  | 0.89 | (c)
2996.008 | 2.488 | 2.467 | -9.232 | -9.253 | 1930 | -2199 | 2151 | 1930 | 2467 | 288 |  | CORR | GENE | 00:41 | 01:34 | 01:16 | 83 | 442 | 12 | EXT |  | 0.89 | (c)
2996.207 | 2.687 | 2.607 | -9.033 | -9.113 | 269 | 939 | 698 | 269 | 2607 | 288 |  | CORR | GENE | 08:12 | 10:01 | 09:22 | 163 | 858 | 12 | EXT |  | 0.9 | (c)
2996.306 | 2.786 | 2.712 | -8.934 | -9.008 | 1976 | -2057 | -1989 | 1493 | 2712 | 288 |  | CORR | GENE | 00:48 | 01:57 | 02:08 | 159 | 992 | 12 | EXT |  | 0.9 | (c)
2996.945 | 3.425 | 3.18 | -8.295 | -8.54 | -1 | 19 | 15 | 0 | 3180 | 288 |  | CORR | AXGR | 07:29 | 07:32 | 07:31 | 311 | 33 | 11 | EXT |  | 0.92 | (c)
2997.867 | 4.347 | 4.307 | -7.373 | -7.413 | 2097 | -2086 | -2116 | 1869 | 4307 | 288 |  | CORR | GENE | 01:07 | 01:52 | 01:47 | 81 | 495 | 10 | EXT |  | 0.89 | (c)
2998.531 | 5.011 | 4.545 | -6.709 | -7.175 | -1542 | -1462 | -1474 | 1407 | 4545 | 288 |  | CORR | GENE | 03:20 | 03:33 | 03:31 | 952 | 135 | 10 | EXT |  | 0.96 | (c)
2998.723 | 5.203 | 5.19 | -6.517 | -6.53 | 2147 | 2229 | 2218 | 2147 | 5190 | 288 |  | CORR | CIGR | 01:16 | 01:29 | 01:27 | 41 | 142 | 10 | EXT |  | 0.89 | (c)
2999.972 | 6.452 | 6.399 | -5.268 | -5.321 | -1987 | -1704 | -1701 | 1416 | 5185 | 288 |  | CORR | GENE | 02:08 | 02:54 | 02:54 | 136 | 571 | 11 | EXT |  | 0.9 | (c)
3002.211 | 8.691 | 8.614 | -3.029 | -3.106 | 1139 | 1263 | 1287 | 1139 | 2997 | 288 |  | CORR | GENE | 10:33 | 10:53 | 10:57 | 109 | 296 | 10 | EXT |  | 0.89 | (c)
3002.642 | 9.122 | 9.014 | -2.598 | -2.706 | 1739 | 2030 | 2179 | 1739 | 2551 | 288 |  | CORR | GENE | 00:10 | 00:57 | 01:21 | 155 | 879 | 10 | EXT |  | 0.9 | (c)
3003.106 | 9.586 | 9.561 | -2.134 | -2.159 | 711 | 903 | 839 | 711 | 2108 | 288 |  | CORR | CIGR | 09:24 | 09:55 | 09:44 | 51 | 256 | 10 | EXT |  | 0.89 | (c)
3004.455 | 10.935 | 10.899 | -0.785 | -0.821 | 2142 | -2055 | -2072 | 1824 | 738 | 288 |  | CORR | GENE | 01:15 | 01:57 | 01:55 | 83 | 496 | 14 | EXT |  | 0.89 | (c)
3005.863 | 0.623 | 0.568 | -11.062 | -11.117 | 1575 | 1814 | 1786 | 1575 | 568 | 289 |  | CORR | GENE | 09:09 | 09:47 | 09:43 | 162 | 421 | 11 | EXT |  | 0.9 | (c)
3007.225 | 1.985 | 1.969 | -9.7 | -9.716 | 1030 | 1649 | 1374 | 1030 | 1969 | 289 |  | CORR | GENE | 07:41 | 09:21 | 08:36 | 123 | 688 | 12 | EXT |  | 0.9 | (c)
3007.356 | 2.116 | 2.091 | -9.569 | -9.594 | 1721 | 1937 | 1847 | 1721 | 2091 | 289 |  | CORR | CIGR | 09:32 | 10:07 | 09:53 | 52 | 251 | 10 | EXT |  | 0.89 | (c)
3007.848 | 2.608 | 2.482 | -9.077 | -9.203 | 1280 | 1715 | 1826 | 1280 | 2482 | 289 |  | CORR | GENE | 08:21 | 09:31 | 09:49 | 242 | 1091 | 13 | EXT |  | 0.92 | (c)
3009.677 | 4.437 | 4.404 | -7.248 | -7.281 | 1282 | 1757 | 1565 | 1282 | 4404 | 289 |  | CORR | GENE | 08:21 | 09:38 | 09:07 | 116 | 566 | 12 | EXT |  | 0.9 | (c)
3012.172 | 6.932 | 6.896 | -4.753 | -4.789 | 1957 | -2218 | 2156 | 1957 | 4726 | 289 |  | CORR | GENE | 10:10 | 10:56 | 10:42 | 63 | 397 | 10 | EXT |  | 0.89 | (c)
3012.714 | 7.474 | 7.362 | -4.211 | -4.323 | -928 | -786 | -715 | 503 | 4180 | 289 |  | CORR | GENE | 02:25 | 02:48 | 02:59 | 143 | 425 | 14 | EXT |  | 0.9 | (c)
3013.597 | 8.357 | 8.303 | -3.328 | -3.382 | -1105 | -943 | -910 | 715 | 3282 | 289 |  | CORR | GENE | 01:56 | 02:22 | 02:28 | 100 | 390 | 12 | EXT |  | 0.89 | (c)
3016.07 | 10.83 | 10.758 | -0.855 | -0.927 | -1136 | -944 | -912 | 689 | 835 | 289 |  | CORR | GENE | 01:51 | 02:22 | 02:27 | 92 | 447 | 13 | EXT |  | 0.89 | (c)
3017.631 | 0.706 | 0.62 | -10.919 | -11.005 | -1892 | -1510 | -1381 | 870 | 620 | 290 |  | CORR | GENE | 00:58 | 01:60 | 02:20 | 211 | 1022 | 12 | EXT |  | 0.91 | (c)
3018.555 | 1.63 | 1.561 | -9.995 | -10.064 | -2047 | -1500 | -1688 | 1328 | 1561 | 290 |  | CORR | GENE | 00:33 | 02:01 | 01:31 | 158 | 719 | 10 | EXT |  | 0.9 | (c)
3018.844 | 1.919 | 1.852 | -9.706 | -9.773 | 572 | 787 | 842 | 572 | 1852 | 290 |  | CORR | GENE | 07:36 | 08:10 | 08:19 | 120 | 540 | 11 | EXT |  | 0.9 | (c)
3020.794 | 3.869 | 3.721 | -7.756 | -7.904 | -41 | -34 | -20 | 0 | 3721 | 290 |  | LWAN | AXGR | 05:57 | 05:58 | 05:60 | 580 | 42 |  | INT | Эквивалент потери металла 10%. |  | (c)
3021.776 | 4.851 | 4.708 | -6.774 | -6.917 | -1799 | -1352 | -1376 | 953 | 4708 | 290 |  | CORR | GENE | 01:13 | 02:25 | 02:21 | 280 | 846 | 10 | EXT |  | 0.92 | (c)
3022.623 | 5.698 | 4.978 | -5.927 | -6.647 | -51 | -31 | -41 | 30 | 4978 | 290 |  | LWAN | AXGR | 05:55 | 05:58 | 05:57 | 1362 | 21 |  | INT | Эквивалент потери металла 10%. |  | (c)
3023.318 | 6.393 | 6.359 | -5.232 | -5.266 | -1152 | -1030 | -1048 | 943 | 5206 | 290 |  | CORR | GENE | 02:57 | 03:17 | 03:14 | 60 | 209 | 10 | EXT |  | 0.89 | (c)
3023.48 | 6.555 | 6.526 | -5.07 | -5.099 | -1666 | -1480 | -1523 | 1379 | 5034 | 290 |  | CORR | GENE | 01:34 | 02:04 | 01:57 | 65 | 287 | 14 | EXT |  | 0.89 | (c)
3025.803 | 8.878 | 8.863 | -2.747 | -2.762 | -1405 | -1312 | -1336 | 1266 | 2734 | 290 |  | CORR | CIGR | 02:16 | 02:31 | 02:28 | 28 | 140 | 11 | EXT |  | 0.89 | (c)
3025.85 | 8.925 | 8.888 | -2.7 | -2.737 | -1260 | -1154 | -1089 | 917 | 2684 | 290 |  | CORR | CIGR | 02:40 | 02:57 | 03:08 | 53 | 343 | 13 | EXT |  | 0.89 | (c)
3027.564 | 10.639 | 10.622 | -0.986 | -1.003 | -1685 | -1520 | -1575 | 1464 | 957 | 290 |  | CORR | CIGR | 01:31 | 01:58 | 01:49 | 46 | 221 | 12 | EXT |  | 0.89 | (c)
3027.923 | 10.998 | 10.959 | -0.627 | -0.666 | -1352 | -1260 | -1250 | 1148 | 594 | 290 |  | CORR | GENE | 02:25 | 02:40 | 02:41 | 72 | 203 | 13 | EXT |  | 0.89 | (c)
3028.067 | 11.142 | 11 | -0.483 | -0.625 | -1699 | -1522 | -1545 | 1392 | 454 | 290 |  | CORR | GENE | 01:29 | 01:58 | 01:54 | 171 | 307 | 10 | EXT |  | 0.9 | (c)
3028.57 | 0.02 | 0.02 | -10.825 | -10.825 | -1400 | -889 | -1109 | 818 | 20 | 291 |  | CORR | GENE | 01:38 | 03:01 | 02:25 | 77 | 582 | 14 | EXT |  | 0.89 | (c)
3029.098 | 0.548 | 0.499 | -10.297 | -10.346 | -1108 | -744 | -855 | 603 | 499 | 291 |  | CORR | GENE | 02:26 | 03:24 | 03:06 | 143 | 505 | 11 | EXT |  | 0.9 | (c)
3029.956 | 1.406 | 1.309 | -9.439 | -9.536 | -1637 | -1366 | -1261 | 885 | 1309 | 291 |  | CORR | GENE | 01:00 | 01:44 | 02:01 | 202 | 752 | 10 | EXT |  | 0.91 | (c)
3030.771 | 2.221 | 2.118 | -8.624 | -8.727 | -1258 | -861 | -877 | 496 | 2118 | 291 |  | CORR | GENE | 02:01 | 03:05 | 03:03 | 191 | 762 | 10 | EXT |  | 0.9 | (c)
3031.49 | 2.94 | 2.907 | -7.905 | -7.938 | -1055 | -505 | -763 | 471 | 2907 | 291 |  | CORR | GENE | 02:34 | 04:03 | 03:21 | 124 | 584 | 11 | EXT |  | 0.9 | (c)
3040.528 | 1.133 | 1.088 | -9.542 | -9.587 | -1884 | -1614 | -1701 | 1518 | 1088 | 292 |  | CORR | GENE | 07:49 | 08:32 | 08:18 | 128 | 366 | 11 | EXT |  | 0.9 | (c)
3048.202 | 8.807 | 8.753 | -1.868 | -1.922 | -1771 | -1352 | -1440 | 1108 | 1793 | 292 |  | CORR | GENE | 08:07 | 09:15 | 09:01 | 129 | 663 | 11 | EXT |  | 0.9 | (c)
3048.301 | 8.906 | 8.868 | -1.769 | -1.807 | -934 | -712 | -775 | 617 | 1720 | 292 |  | CORR | GENE | 10:22 | 10:58 | 10:48 | 87 | 317 | 10 | EXT |  | 0.89 | (c)
3049.033 | 9.638 | 9.61 | -1.037 | -1.065 | -1580 | -1429 | -1417 | 1254 | 1014 | 292 |  | CORR | CIGR | 08:38 | 09:02 | 09:04 | 51 | 326 | 10 | EXT |  | 0.89 | (c)
3050.868 | 0.798 | 0.6 | -10.432 | -10.63 | 2056 | 2095 | 2098 | 2056 | 600 | 293 |  | CORR | GENE | 02:36 | 02:42 | 02:43 | 393 | 85 | 11 | EXT |  | 0.93 | (c)
3051.119 | 1.049 | 1.032 | -10.181 | -10.198 | 2040 | -1899 | -2129 | 1838 | 1032 | 293 |  | CORR | GENE | 02:33 | 03:58 | 03:21 | 148 | 583 | 14 | EXT |  | 0.9 | (c)
3053.056 | 2.986 | 2.964 | -8.244 | -8.266 | -67 | 234 | 138 | 0 | 2964 | 293 |  | CORR | GENE | 08:53 | 09:42 | 09:27 | 82 | 410 | 10 | EXT |  | 0.89 | (c)
3053.26 | 3.19 | 3.177 | -8.04 | -8.053 | 1546 | -2210 | 1964 | 1546 | 3177 | 293 |  | CORR | GENE | 01:14 | 03:07 | 02:21 | 195 | 836 | 11 | EXT |  | 0.91 | (c)
3053.609 | 3.539 | 3.518 | -7.691 | -7.712 | 1881 | -2213 | 2140 | 1881 | 3518 | 293 |  | CORR | GENE | 02:08 | 03:07 | 02:50 | 127 | 518 | 14 | EXT |  | 0.9 | (c)
3054.022 | 3.952 | 3.914 | -7.278 | -7.316 | 1554 | -2116 | 2043 | 1554 | 3914 | 293 |  | CORR | GENE | 01:15 | 03:23 | 02:34 | 171 | 977 | 13 | EXT |  | 0.91 | (c)
3054.463 | 4.393 | 4.294 | -6.837 | -6.936 | 1870 | -2221 | 2217 | 1870 | 4294 | 293 |  | CORR | GENE | 02:06 | 03:06 | 03:02 | 144 | 694 | 11 | EXT |  | 0.9 | (c)
3054.888 | 4.818 | 4.756 | -6.412 | -6.474 | 1494 | 2109 | 1985 | 1494 | 4756 | 293 |  | CORR | GENE | 01:05 | 02:45 | 02:25 | 116 | 981 | 10 | EXT |  | 0.89 | (c)
3055.175 | 5.105 | 5.05 | -6.125 | -6.18 | -28 | 217 | 134 | 0 | 5050 | 293 |  | CORR | GENE | 08:60 | 09:39 | 09:26 | 90 | 323 | 11 | EXT |  | 0.89 | (c)
3055.235 | 5.165 | 5.148 | -6.065 | -6.082 | 1868 | -2114 | 2178 | 1868 | 5148 | 293 |  | CORR | GENE | 02:06 | 03:23 | 02:56 | 108 | 619 | 13 | EXT |  | 0.9 | (c)
3055.452 | 5.382 | 5.263 | -5.848 | -5.967 | -2136 | -2109 | -2102 | 2069 | 5263 | 293 |  | CORR | GENE | 03:20 | 03:24 | 03:25 | 282 | 67 | 12 | EXT |  | 0.92 | (c)
3055.997 | 5.927 | 5.907 | -5.303 | -5.323 | -277 | 27 | 31 | 0 | 5219 | 293 |  | CORR | GENE | 08:20 | 09:09 | 09:09 | 104 | 616 | 11 | EXT |  | 0.89 | (c)
3056.073 | 6.003 | 5.973 | -5.227 | -5.257 | 2033 | -2129 | -2209 | 1991 | 5176 | 293 |  | CORR | GENE | 02:32 | 03:21 | 03:08 | 81 | 437 | 14 | EXT |  | 0.89 | (c)
3056.858 | 6.788 | 6.745 | -4.442 | -4.485 | -253 | 63 | -78 | 0 | 4386 | 293 |  | CORR | GENE | 08:23 | 09:14 | 08:52 | 99 | 350 | 10 | EXT |  | 0.89 | (c)
3058.477 | 8.407 | 8.269 | -2.823 | -2.961 | -291 | 135 | 9 | 0 | 2795 | 293 |  | CORR | GENE | 08:17 | 09:26 | 09:06 | 166 | 600 | 14 | EXT |  | 0.91 | (c)
3060.934 | 10.864 | 10.814 | -0.366 | -0.416 | 1643 | 2187 | 2074 | 1643 | 247 | 293 |  | CORR | GENE | 01:29 | 02:57 | 02:39 | 169 | 862 | 11 | EXT |  | 0.9 | (c)
3062.125 | 0.825 | 0.801 | -10.35 | -10.374 | -682 | -550 | -563 | 445 | 801 | 294 |  | CORR | GENE | 09:33 | 09:54 | 09:52 | 80 | 237 | 10 | EXT |  | 0.89 | (c)
3063.724 | 2.424 | 2.366 | -8.751 | -8.809 | -650 | -489 | -445 | 240 | 2366 | 294 |  | CORR | GENE | 09:38 | 10:04 | 10:11 | 135 | 410 | 11 | EXT |  | 0.9 | (c)
3064.061 | 2.761 | 2.697 | -8.414 | -8.478 | 662 | 1403 | 1169 | 662 | 2697 | 294 |  | CORR | GENE | 01:10 | 03:10 | 02:32 | 175 | 1014 | 13 | EXT |  | 0.91 | (c)
3068.526 | 7.226 | 7.18 | -3.949 | -3.995 | 489 | 621 | 647 | 489 | 3931 | 294 |  | CORR | GENE | 00:42 | 01:03 | 01:08 | 64 | 317 | 13 | EXT |  | 0.89 | (c)
3069.033 | 7.733 | 7.678 | -3.442 | -3.497 | 1035 | 1293 | 1276 | 1035 | 3404 | 294 |  | CORR | GENE | 02:10 | 02:52 | 02:49 | 93 | 482 | 10 | EXT |  | 0.89 | (c)
3069.365 | 8.065 | 7.959 | -3.11 | -3.216 | 920 | 1118 | 1261 | 920 | 3088 | 294 |  | CORR | GENE | 01:52 | 02:24 | 02:47 | 128 | 683 | 15 | EXT |  | 0.9 | (c)
3073.178 | 0.703 | 0.647 | -10.392 | -10.448 | -1472 | -1114 | -1086 | 699 | 647 | 295 |  | CORR | GENE | 00:56 | 01:54 | 01:59 | 137 | 773 | 10 | EXT |  | 0.9 | (c)
3076.232 | 3.757 | 3.743 | -7.338 | -7.352 | -816 | -709 | -730 | 644 | 3743 | 295 |  | CORR | CIGR | 02:42 | 02:59 | 02:56 | 38 | 172 | 11 | EXT |  | 0.89 | (c)
3087.861 | 4.291 | 4.121 | -6.974 | -7.144 | -739 | 401 | 336 | 0 | 4121 | 296 |  | CORR | GENE | 09:56 | 00:60 | 12:49 | 299 | 2149 | 13 | EXT |  | 0.93 | (c)
3089.772 | 6.202 | 6.117 | -5.063 | -5.148 | 278 | 1167 | 762 | 278 | 5007 | 296 |  | CORR | GENE | 00:40 | 03:03 | 01:58 | 141 | 968 | 10 | EXT |  | 0.9 | (c)
3089.937 | 6.367 | 6.335 | -4.898 | -4.93 | 506 | 744 | 708 | 506 | 4847 | 296 |  | CORR | GENE | 01:17 | 01:55 | 01:49 | 83 | 405 | 10 | EXT |  | 0.89 | (c)
3090.202 | 6.632 | 6.558 | -4.633 | -4.707 | 665 | 1174 | 1023 | 665 | 4547 | 296 |  | CORR | GENE | 01:42 | 03:04 | 02:40 | 160 | 716 | 12 | EXT |  | 0.9 | (c)
3093.33 | 9.76 | 9.738 | -1.505 | -1.527 | 758 | 1003 | 898 | 758 | 1441 | 296 |  | CORR | GENE | 01:57 | 02:37 | 02:20 | 86 | 281 | 10 | EXT |  | 0.89 | (c)
3100.935 | 6.1 | 6.09 | -5.085 | -5.095 | 1554 | 1871 | 1768 | 1554 | 5025 | 297 |  | CORR | GENE | 02:36 | 03:27 | 03:11 | 70 | 428 | 12 | EXT |  | 0.89 | (c)
3101.418 | 6.583 | 6.52 | -4.602 | -4.665 | 1217 | 1487 | 1421 | 1217 | 4568 | 297 |  | CORR | GENE | 01:42 | 02:25 | 02:15 | 97 | 408 | 11 | EXT |  | 0.89 | (c)
3109.174 | 3.154 | 3.121 | -8.311 | -8.344 | 1537 | 1861 | 1805 | 1537 | 3121 | 298 |  | CORR | GENE | 09:17 | 10:09 | 10:00 | 84 | 536 | 11 | EXT |  | 0.89 | (c)
3111.011 | 4.991 | 4.96 | -6.474 | -6.505 | -1397 | -944 | -1060 | 723 | 4960 | 298 |  | CORR | GENE | 01:23 | 02:37 | 02:18 | 168 | 674 | 11 | EXT |  | 0.9 | (c)
3111.484 | 5.464 | 5.41 | -6.001 | -6.055 | -882 | -750 | -725 | 568 | 5410 | 298 |  | CORR | GENE | 02:47 | 03:08 | 03:12 | 93 | 314 | 13 | EXT |  | 0.89 | (c)
3112.08 | 6.06 | 6.041 | -5.405 | -5.424 | 1215 | 1399 | 1338 | 1215 | 5359 | 298 |  | CORR | GENE | 08:25 | 08:55 | 08:45 | 65 | 246 | 10 | EXT |  | 0.89 | (c)
3119.907 | 2.422 | 2.37 | -8.838 | -8.89 | 304 | 505 | 589 | 304 | 2370 | 299 |  | CORR | GENE | 02:12 | 02:44 | 02:58 | 86 | 571 | 11 | EXT |  | 0.89 | (c)
3121.772 | 4.287 | 4.267 | -6.973 | -6.993 | -1695 | -1528 | -1528 | 1361 | 4267 | 299 |  | CORR | CIGR | 08:49 | 09:16 | 09:16 | 55 | 335 | 11 | EXT |  | 0.89 | (c)
3122.484 | 4.999 | 4.956 | -6.261 | -6.304 | -1552 | -1285 | -1232 | 911 | 4956 | 299 |  | CORR | GENE | 09:12 | 09:55 | 10:04 | 86 | 641 | 10 | EXT |  | 0.89 | (c)
3123.351 | 5.866 | 5.817 | -5.394 | -5.443 | 1443 | 1579 | 1579 | 1443 | 5394 | 299 |  | CORR | CIGR | 05:15 | 05:37 | 05:37 | 49 | 272 | 13 | EXT |  | 0.89 | (c)
3123.864 | 6.379 | 6.317 | -4.881 | -4.943 | 225 | 1109 | 697 | 225 | 4771 | 299 |  | CORR | GENE | 01:59 | 04:22 | 03:15 | 172 | 944 | 10 | EXT |  | 0.9 | (c)
3124.611 | 7.126 | 7.085 | -4.134 | -4.175 | 806 | 986 | 921 | 806 | 4119 | 299 |  | CORR | CIGR | 03:33 | 04:02 | 03:51 | 56 | 231 | 13 | EXT |  | 0.89 | (c)
3125.001 | 7.516 | 7.08 | -3.744 | -4.18 | 685 | 793 | 742 | 685 | 3391 | 299 |  | CORR | GENE | 03:13 | 03:31 | 03:22 | 789 | 114 | 10 | EXT |  | 0.95 | (c)
3125.196 | 7.711 | 7.696 | -3.549 | -3.564 | -1849 | -1746 | -1749 | 1649 | 3538 | 299 |  | CORR | CIGR | 08:24 | 08:41 | 08:40 | 26 | 200 | 11 | EXT |  | 0.89 | (c)
3128.749 | 0.004 | 0.002 | -11.321 | -11.323 | 1894 | 2173 | 2216 | 1894 | 2 | 300 |  | CORR | GENE | 01:54 | 02:39 | 02:46 | 98 | 643 | 11 | EXT |  | 0.89 | (c)
3132.424 | 3.679 | 3.672 | -7.646 | -7.653 | 265 | 370 | 318 | 265 | 3672 | 300 |  | CORR | CIGR | 09:31 | 09:48 | 09:39 | 30 | 105 | 12 | EXT |  | 0.89 | (c)
3132.711 | 3.966 | 3.944 | -7.359 | -7.381 | -144 | -73 | -73 | 3 | 3944 | 300 |  | CORR | CIGR | 08:25 | 08:36 | 08:36 | 39 | 141 | 10 | EXT |  | 0.89 | (c)
3133.148 | 4.403 | 4.397 | -6.922 | -6.928 | 527 | 623 | 601 | 527 | 4397 | 300 |  | CORR | CIGR | 10:13 | 10:29 | 10:25 | 40 | 148 | 13 | EXT |  | 0.89 | (c)
3135.178 | 6.433 | 6.417 | -4.892 | -4.908 | 231 | 477 | 357 | 231 | 4873 | 300 |  | CORR | CIGR | 09:25 | 10:05 | 09:46 | 35 | 252 | 10 | EXT |  | 0.89 | (c)
3135.205 | 6.46 | 6.452 | -4.865 | -4.873 | -2226 | -2165 | -2195 | 2165 | 4853 | 300 |  | CORR | CIGR | 02:49 | 02:59 | 02:54 | 20 | 61 | 11 | EXT |  | 0.89 | (c)
3135.704 | 6.959 | 6.788 | -4.366 | -4.537 | -371 | 242 | 56 | 0 | 4241 | 300 |  | CORR | GENE | 07:48 | 09:27 | 08:57 | 296 | 854 | 10 | EXT |  | 0.92 | (c)
3135.874 | 7.129 | 6.904 | -4.196 | -4.421 | -2126 | -2103 | -2081 | 2035 | 4117 | 300 |  | CORR | GENE | 03:05 | 03:09 | 03:12 | 304 | 91 | 13 | EXT |  | 0.93 | (c)
3135.938 | 7.193 | 7.179 | -4.132 | -4.146 | -109 | -38 | 4 | 0 | 4076 | 300 |  | CORR | GENE | 08:30 | 08:42 | 08:49 | 70 | 226 | 10 | EXT |  | 0.89 | (c)
3136.186 | 7.441 | 7.43 | -3.884 | -3.895 | 1886 | 2038 | 1978 | 1886 | 3865 | 300 |  | CORR | CIGR | 01:52 | 02:17 | 02:07 | 30 | 183 | 10 | EXT |  | 0.89 | (c)
3136.332 | 7.587 | 7.55 | -3.738 | -3.775 | -222 | 91 | -4 | 0 | 3695 | 300 |  | CORR | GENE | 08:12 | 09:03 | 08:47 | 80 | 435 | 13 | EXT |  | 0.89 | (c)
3136.527 | 7.782 | 7.776 | -3.543 | -3.549 | 2113 | 2173 | 2148 | 2113 | 3524 | 300 |  | CORR | CIGR | 02:29 | 02:39 | 02:35 | 25 | 69 | 10 | EXT |  | 0.89 | (c)
3136.638 | 7.893 | 7.841 | -3.432 | -3.484 | -336 | -204 | -92 | 0 | 3369 | 300 |  | CORR | GENE | 07:54 | 08:15 | 08:33 | 115 | 488 | 10 | EXT |  | 0.89 | (c)
3136.676 | 7.931 | 7.909 | -3.394 | -3.416 | -2165 | -2061 | -2073 | 1982 | 3361 | 300 |  | CORR | CIGR | 02:59 | 03:15 | 03:13 | 55 | 183 | 10 | EXT |  | 0.89 | (c)
3136.718 | 7.973 | 7.946 | -3.352 | -3.379 | 1994 | 2098 | 2090 | 1994 | 3318 | 300 |  | CORR | GENE | 02:10 | 02:27 | 02:25 | 61 | 192 | 15 | EXT |  | 0.89 | (c)
3136.897 | 8.152 | 8.05 | -3.173 | -3.275 | 1975 | 2045 | 2027 | 1975 | 2789 | 300 |  | CORR | GENE | 02:07 | 02:18 | 02:15 | 486 | 104 | 10 | EXT |  | 0.94 | (c)
3137.086 | 8.341 | 8.297 | -2.984 | -3.028 | -275 | 273 | 56 | 0 | 2908 | 300 |  | CORR | GENE | 08:04 | 09:32 | 08:57 | 120 | 662 | 13 | EXT |  | 0.9 | (c)
3137.378 | 8.633 | 8.633 | -2.692 | -2.692 | 1808 | 1877 | 1843 | 1808 | 2667 | 300 |  | CORR | CIGR | 01:40 | 01:51 | 01:45 | 25 | 69 | 10 | EXT |  | 0.89 | (c)
3137.5 | 8.755 | 8.733 | -2.57 | -2.592 | 161 | 225 | 248 | 161 | 2547 | 300 |  | CORR | CIGR | 09:14 | 09:24 | 09:28 | 45 | 174 | 10 | EXT |  | 0.89 | (c)
3137.842 | 9.097 | 9.069 | -2.228 | -2.256 | 213 | 355 | 331 | 213 | 2201 | 300 |  | CORR | CIGR | 09:22 | 09:45 | 09:41 | 55 | 235 | 10 | EXT |  | 0.89 | (c)
3137.899 | 9.154 | 9.144 | -2.171 | -2.181 | -100 | -13 | 18 | 0 | 2136 | 300 |  | CORR | CIGR | 08:32 | 08:46 | 08:51 | 45 | 235 | 10 | EXT |  | 0.89 | (c)
3138.68 | 9.935 | 9.864 | -1.39 | -1.461 | -66 | 222 | 104 | 0 | 1371 | 300 |  | CORR | GENE | 08:37 | 09:24 | 09:05 | 90 | 340 | 10 | EXT |  | 0.89 | (c)
3140.092 | 0.022 | 0.021 | -10.848 | -10.849 | -394 | 175 | 13 | 0 | 21 | 301 |  | CORR | GENE | 02:11 | 03:42 | 03:16 | 164 | 814 | 11 | EXT |  | 0.9 | (c)
3140.378 | 0.308 | 0.296 | -10.562 | -10.574 | 17 | 121 | 69 | 17 | 296 | 301 |  | CORR | CIGR | 03:17 | 03:34 | 03:25 | 35 | 104 | 11 | EXT |  | 0.89 | (c)
3140.482 | 0.412 | 0.234 | -10.458 | -10.636 | -157 | -126 | -108 | 59 | 234 | 301 |  | CORR | GENE | 02:49 | 02:54 | 02:57 | 244 | 98 | 12 | EXT |  | 0.92 | (c)
3140.485 | 0.415 | 0.411 | -10.455 | -10.459 | -253 | -175 | -214 | 175 | 411 | 301 |  | CORR | CIGR | 02:33 | 02:46 | 02:40 | 25 | 78 | 10 | EXT |  | 0.89 | (c)
3141.14 | 1.07 | 0.49 | -9.8 | -10.38 | -784 | -477 | -359 | 0 | 490 | 301 |  | CORR | GENE | 01:08 | 01:57 | 02:16 | 779 | 850 | 12 | EXT |  | 0.97 | (c)
3141.403 | 1.333 | 1.287 | -9.537 | -9.583 | -349 | -182 | -257 | 166 | 1287 | 301 |  | CORR | GENE | 02:18 | 02:45 | 02:33 | 70 | 183 | 14 | EXT |  | 0.89 | (c)
3141.555 | 1.485 | 1.473 | -9.385 | -9.397 | -218 | -123 | -148 | 79 | 1473 | 301 |  | CORR | CIGR | 02:39 | 02:54 | 02:50 | 45 | 139 | 10 | EXT |  | 0.89 | (c)
3141.806 | 1.736 | 1.708 | -9.134 | -9.162 | -428 | -304 | -301 | 175 | 1708 | 301 |  | CORR | GENE | 02:05 | 02:25 | 02:25 | 95 | 253 | 12 | EXT |  | 0.89 | (c)
3142.54 | 2.47 | 2.232 | -8.4 | -8.638 | -207 | -152 | -145 | 83 | 2232 | 301 |  | CORR | GENE | 02:41 | 02:50 | 02:51 | 337 | 123 | 13 | EXT |  | 0.93 | (c)
3142.566 | 2.496 | 2.48 | -8.374 | -8.39 | -35 | -9 | -13 | 0 | 2480 | 301 |  | CORR | CIGR | 03:09 | 03:13 | 03:12 | 20 | 43 | 10 | EXT |  | 0.89 | (c)
3142.682 | 2.612 | 2.58 | -8.258 | -8.29 | -480 | -27 | -253 | 27 | 2580 | 301 |  | CORR | GENE | 01:57 | 03:10 | 02:33 | 105 | 453 | 15 | EXT |  | 0.9 | (c)
3143.351 | 3.281 | 3.191 | -7.589 | -7.679 | 17 | 143 | 109 | 17 | 3191 | 301 |  | CORR | GENE | 03:17 | 03:37 | 03:32 | 95 | 183 | 15 | EXT |  | 0.9 | (c)
3143.406 | 3.336 | 3.316 | -7.534 | -7.554 | -340 | -192 | -266 | 192 | 3316 | 301 |  | CORR | CIGR | 02:19 | 02:43 | 02:31 | 50 | 148 | 12 | EXT |  | 0.89 | (c)
3143.572 | 3.502 | 3.491 | -7.368 | -7.379 | 8 | 69 | 39 | 8 | 3491 | 301 |  | CORR | CIGR | 03:15 | 03:25 | 03:20 | 20 | 61 | 10 | EXT |  | 0.89 | (c)
3143.583 | 3.513 | 3.486 | -7.357 | -7.384 | -323 | -222 | -266 | 210 | 3486 | 301 |  | CORR | CIGR | 02:22 | 02:38 | 02:31 | 45 | 113 | 13 | EXT |  | 0.89 | (c)
3143.873 | 3.803 | 3.702 | -7.067 | -7.168 | 44 | 89 | 77 | 44 | 3702 | 301 |  | CORR | GENE | 03:21 | 03:28 | 03:27 | 533 | 66 | 13 | EXT |  | 0.96 | (c)
3144.333 | 4.263 | 4.24 | -6.607 | -6.63 | 11 | 27 | 26 | 11 | 4240 | 301 |  | CORR | AXGR | 03:16 | 03:19 | 03:18 | 410 | 29 | 10 | EXT |  | 0.93 | (c)
3145.593 | 5.523 | 5.49 | -5.347 | -5.38 | -548 | -179 | -255 | 0 | 5260 | 301 |  | CORR | GENE | 01:46 | 02:45 | 02:33 | 120 | 586 | 10 | EXT |  | 0.9 | (c)
3145.855 | 5.785 | 5.771 | -5.085 | -5.099 | -506 | -450 | -471 | 436 | 5074 | 301 |  | CORR | CIGR | 01:52 | 02:01 | 01:58 | 25 | 70 | 10 | EXT |  | 0.89 | (c)
3148.227 | 8.157 | 8.125 | -2.713 | -2.745 | -611 | -470 | -483 | 355 | 2699 | 301 |  | CORR | CIGR | 01:36 | 01:58 | 01:56 | 46 | 256 | 12 | EXT |  | 0.89 | (c)
3148.794 | 8.724 | 8.705 | -2.146 | -2.165 | -205 | -103 | -122 | 39 | 2126 | 301 |  | CORR | CIGR | 02:41 | 02:58 | 02:54 | 39 | 166 | 11 | EXT |  | 0.89 | (c)
3150.494 | 10.424 | 10.412 | -0.446 | -0.458 | -100 | -26 | -33 | 0 | 432 | 301 |  | CORR | CIGR | 02:58 | 03:10 | 03:09 | 26 | 133 | 10 | EXT |  | 0.89 | (c)
3151.855 | 0.915 | 0.873 | -10.525 | -10.567 | -36 | 788 | 415 | 0 | 873 | 302 |  | CORR | GENE | 00:19 | 02:32 | 01:32 | 220 | 902 | 12 | EXT |  | 0.91 | (c)
3152.569 | 1.629 | 1.564 | -9.811 | -9.876 | 608 | 954 | 918 | 608 | 1564 | 302 |  | CORR | GENE | 02:03 | 02:59 | 02:53 | 148 | 619 | 10 | EXT |  | 0.9 | (c)
3155.739 | 4.799 | 4.698 | -6.641 | -6.742 | 336 | 642 | 741 | 336 | 4698 | 302 |  | CORR | GENE | 01:19 | 02:08 | 02:24 | 155 | 809 | 13 | EXT |  | 0.9 | (c)
3156.974 | 6.034 | 5.966 | -5.406 | -5.474 | 357 | 776 | 601 | 357 | 5348 | 302 |  | CORR | GENE | 01:22 | 02:30 | 02:02 | 126 | 488 | 11 | EXT |  | 0.9 | (c)
3158.68 | 7.74 | 7.696 | -3.7 | -3.744 | 716 | 894 | 999 | 716 | 3670 | 302 |  | CORR | GENE | 02:20 | 02:49 | 03:06 | 74 | 565 | 11 | EXT |  | 0.89 | (c)
3159.444 | 8.504 | 8.481 | -2.936 | -2.959 | 1050 | 1167 | 1197 | 1050 | 2923 | 302 |  | CORR | CIGR | 03:14 | 03:33 | 03:38 | 36 | 295 | 15 | EXT |  | 0.89 | (c)
3159.907 | 8.967 | 8.948 | -2.473 | -2.492 | 1002 | 1158 | 1096 | 1002 | 2457 | 302 |  | CORR | CIGR | 03:06 | 03:32 | 03:22 | 35 | 189 | 14 | EXT |  | 0.89 | (c)
3159.962 | 9.022 | 8.428 | -2.418 | -3.012 | 1241 | 1291 | 1270 | 1241 | 2365 | 302 |  | CORR | GENE | 03:45 | 03:53 | 03:50 | 647 | 58 | 12 | EXT |  | 0.96 | (c)
3161.319 | 10.379 | 10.272 | -1.061 | -1.168 | 760 | 1017 | 1007 | 760 | 1031 | 302 |  | CORR | GENE | 02:27 | 03:09 | 03:07 | 137 | 493 | 10 | EXT |  | 0.9 | (c)
3180.389 | 6.484 | 6.448 | -5.096 | -5.132 | 1751 | 1908 | 1877 | 1751 | 5077 | 304 |  | CORR | CIGR | 07:12 | 07:37 | 07:32 | 55 | 253 | 11 | EXT |  | 0.89 | (c)
3180.797 | 6.892 | 6.879 | -4.688 | -4.701 | 1768 | 1909 | 1846 | 1768 | 4666 | 304 |  | CORR | CIGR | 07:14 | 07:37 | 07:27 | 35 | 157 | 12 | EXT |  | 0.89 | (c)
3180.877 | 6.972 | 6.925 | -4.608 | -4.655 | 1379 | 1504 | 1548 | 1379 | 4580 | 304 |  | CORR | GENE | 06:12 | 06:32 | 06:39 | 75 | 338 | 10 | EXT |  | 0.89 | (c)
3180.948 | 7.043 | 7.012 | -4.537 | -4.568 | 874 | 1211 | 1121 | 874 | 4492 | 304 |  | CORR | GENE | 04:50 | 05:45 | 05:30 | 76 | 493 | 13 | EXT |  | 0.89 | (c)
3181.708 | 7.803 | 7.717 | -3.777 | -3.863 | 984 | 1288 | 1158 | 984 | 3738 | 304 |  | CORR | GENE | 05:08 | 05:57 | 05:36 | 125 | 349 | 10 | EXT |  | 0.9 | (c)
3182.012 | 8.107 | 7.935 | -3.473 | -3.645 | 850 | 1781 | 1833 | 850 | 3307 | 304 |  | CORR | GENE | 04:46 | 07:17 | 07:25 | 338 | 1966 | 13 | EXT |  | 0.93 | (c)
3182.255 | 8.35 | 8.287 | -3.23 | -3.293 | 2 | 464 | 426 | 2 | 3154 | 304 |  | CORR | GENE | 02:29 | 03:44 | 03:38 | 139 | 850 | 10 | EXT |  | 0.9 | (c)
3184.493 | 10.588 | 10.514 | -0.992 | -1.066 | 897 | 1479 | 1280 | 897 | 891 | 304 |  | CORR | GENE | 04:54 | 06:28 | 05:56 | 175 | 767 | 12 | EXT |  | 0.9 | (c)
3187.166 | 1.681 | 1.653 | -9.629 | -9.657 | -459 | -244 | -315 | 170 | 1653 | 305 |  | CORR | GENE | 01:31 | 02:06 | 01:54 | 90 | 289 | 10 | EXT |  | 0.89 | (c)
3187.599 | 2.114 | 2.098 | -9.196 | -9.212 | 1717 | 1885 | 1844 | 1717 | 2098 | 305 |  | CORR | CIGR | 07:22 | 07:49 | 07:43 | 43 | 254 | 10 | EXT |  | 0.89 | (c)
3191.013 | 5.528 | 5.32 | -5.782 | -5.99 | 1935 | 1970 | 1953 | 1935 | 5320 | 305 |  | CORR | AXGR | 07:57 | 08:03 | 08:00 | 319 | 36 | 11 | EXT |  | 0.92 | (c)
3191.996 | 6.511 | 6.372 | -4.799 | -4.938 | -224 | 284 | 60 | 0 | 4761 | 305 |  | CORR | GENE | 02:09 | 03:31 | 02:55 | 177 | 569 | 14 | EXT |  | 0.91 | (c)
3195.533 | 10.048 | 9.914 | -1.262 | -1.396 | -24 | 1009 | 842 | 0 | 1085 | 305 |  | CORR | GENE | 02:41 | 05:28 | 05:01 | 311 | 1733 | 12 | EXT |  | 0.93 | (c)
3195.572 | 10.087 | 10.07 | -1.223 | -1.24 | -2172 | -1920 | -1960 | 1747 | 1105 | 305 |  | CORR | GENE | 08:55 | 09:35 | 09:29 | 135 | 425 | 14 | EXT |  | 0.9 | (c)
3215.381 | 6.961 | 6.906 | -4.759 | -4.814 | 164 | 413 | 335 | 164 | 4565 | 307 |  | CORR | GENE | 06:18 | 06:58 | 06:46 | 249 | 342 | 13 | EXT | Аномалия находится на отводе. | 0.92 | (c)
3215.811 | 7.391 | 7.391 | -4.329 | -4.329 | 80 | 234 | 193 | 80 | 4200 | 307 |  | CORR | GENE | 06:04 | 06:29 | 06:23 | 129 | 226 | 11 | EXT | Аномалия находится на отводе. | 0.9 | (c)
3216.4 | 7.98 | 7.98 | -3.74 | -3.74 | 88 | 166 | 127 | 88 | 3705 | 307 |  | CORR | CIGR | 06:06 | 06:18 | 06:12 | 35 | 79 | 10 | EXT | Аномалия находится на отводе. | 0.89 | (c)
3216.769 | 8.349 | 8.349 | -3.371 | -3.371 | 184 | 288 | 236 | 184 | 3331 | 307 |  | CORR | CIGR | 06:21 | 06:38 | 06:30 | 40 | 105 | 11 | EXT | Аномалия находится на отводе. | 0.89 | (c)
3297.863 | 10.388 | 10.354 | -1.287 | -1.321 | 1837 | 2045 | 2000 | 1837 | 1267 | 314 |  | CORR | CIGR | 05:01 | 05:34 | 05:27 | 54 | 326 | 11 | EXT |  | 0.89 | (c)
3298.202 | 10.727 | 10.64 | -0.948 | -1.035 | 1992 | 2136 | -2217 | 1965 | 929 | 314 |  | CORR | GENE | 05:26 | 05:49 | 06:06 | 106 | 504 | 10 | EXT |  | 0.89 | (c)
3360.297 | 3.892 | 3.287 | -7.458 | -8.063 | -2137 | -2115 | -2072 | 2006 | 3287 | 320 |  | CORR | GENE | 04:59 | 05:03 | 05:10 | 748 | 132 | 10 | EXT |  | 0.95 | (c)
3371.127 | 3.372 | 3.246 | -8.288 | -8.414 | -24 | 130 | 354 | 0 | 3246 | 321 |  | CORR | GENE | 02:25 | 02:49 | 03:26 | 154 | 756 | 10 | EXT |  | 0.9 | (c)
3373.505 | 5.75 | 5.663 | -5.91 | -5.997 | 104 | 518 | 509 | 104 | 5663 | 321 |  | CORR | GENE | 02:45 | 03:52 | 03:51 | 152 | 810 | 15 | EXT |  | 0.91 | (c)
3378.841 | 11.086 | 10.605 | -0.574 | -1.055 | 1690 | 1794 | 1816 | 1690 | 270 | 321 |  | CORR | GENE | 07:01 | 07:18 | 07:22 | 785 | 252 | 10 | EXT |  | 0.95 | (c)
3379.402 | 11.647 | 11.577 | -0.013 | -0.083 | 1221 | 1583 | 1592 | 1221 | 13 | 321 |  | CORR | GENE | 05:46 | 06:44 | 06:45 | 70 | 742 | 15 | EXT |  | 0.89 | (c)
3380.161 | 0.746 | 0.584 | -10.989 | -11.151 | 342 | 818 | 854 | 342 | 584 | 322 |  | CORR | GENE | 05:59 | 07:16 | 07:22 | 233 | 1024 | 11 | EXT |  | 0.91 | (c)
3385.097 | 5.682 | 5.639 | -6.053 | -6.096 | -1058 | -696 | -798 | 538 | 5639 | 322 |  | CORR | GENE | 02:13 | 03:12 | 02:55 | 77 | 520 | 12 | EXT |  | 0.89 | (c)
3386.572 | 7.157 | 7.046 | -4.578 | -4.689 | -214 | 88 | 142 | 0 | 4548 | 322 |  | CORR | GENE | 04:30 | 05:18 | 05:27 | 141 | 712 | 13 | EXT |  | 0.9 | (c)
3397.106 | 5.956 | 5.904 | -5.609 | -5.661 | -458 | 83 | -99 | 0 | 5514 | 323 |  | CORR | GENE | 03:20 | 04:48 | 04:18 | 147 | 718 | 12 | EXT | Аномалия находится на упругопластическом изгибе: R=669 D, максимальное растяжение на 11.5 час. | 0.9 | (c)
3399.464 | 8.314 | 8.283 | -3.251 | -3.282 | 1742 | 1927 | 1871 | 1742 | 3234 | 323 |  | CORR | CIGR | 09:15 | 09:45 | 09:36 | 48 | 258 | 10 | EXT | Аномалия находится на упругопластическом изгибе: R=609 D, максимальное растяжение на 11.4 час. | 0.89 | (c)
3402.133 | 10.983 | 10.892 | -0.582 | -0.673 | -376 | -223 | -268 | 161 | 565 | 323 |  | CORR | GENE | 03:34 | 03:58 | 03:51 | 108 | 215 | 12 | EXT | Аномалия находится на упругопластическом изгибе: R=493 D, максимальное растяжение на 11.3 час. | 0.9 | (c)
3402.807 | 0.092 | 0.045 | -11.603 | -11.65 | 1883 | 2227 | -2178 | 1779 | 45 | 324 |  | CORR | GENE | 07:28 | 08:23 | 08:32 | 88 | 799 | 10 | EXT | Аномалия находится на упругопластическом изгибе: R=476 D, максимальное растяжение на 11.3 час. | 0.89 | (c)
3403.639 | 0.924 | 0.875 | -10.771 | -10.82 | 102 | 264 | 297 | 102 | 875 | 324 |  | CORR | GENE | 02:40 | 03:07 | 03:12 | 80 | 390 | 10 | EXT | Аномалия находится на упругопластическом изгибе: R=463 D, максимальное растяжение на 11.4 час. | 0.89 | (c)
3405.139 | 2.424 | 2.261 | -9.271 | -9.434 | 651 | 753 | 713 | 651 | 2261 | 324 |  | CORR | GENE | 04:09 | 04:26 | 04:19 | 388 | 124 | 10 | EXT | Аномалия находится на упругопластическом изгибе: R=461 D, максимальное растяжение на 11.5 час. | 0.93 | (c)
3405.725 | 3.01 | 2.978 | -8.685 | -8.717 | 1922 | 2053 | 2179 | 1922 | 2978 | 324 |  | CORR | GENE | 07:34 | 07:55 | 08:16 | 105 | 514 | 11 | EXT | Аномалия находится на упругопластическом изгибе: R=462 D, максимальное растяжение на 11.5 час. | 0.89 | (c)
3406.212 | 3.497 | 3.465 | -8.198 | -8.23 | -2225 | -2041 | -2103 | 1981 | 3465 | 324 |  | CORR | CIGR | 08:25 | 08:54 | 08:45 | 50 | 244 | 11 | EXT | Аномалия находится на упругопластическом изгибе: R=460 D, максимальное растяжение на 11.5 час. | 0.89 | (c)
3406.366 | 3.651 | 3.64 | -8.044 | -8.055 | 1582 | 1647 | 1648 | 1582 | 3640 | 324 |  | CORR | CIGR | 06:39 | 06:50 | 06:50 | 25 | 131 | 11 | EXT | Аномалия находится на упругопластическом изгибе: R=460 D, максимальное растяжение на 11.5 час. | 0.89 | (c)
3407 | 4.285 | 4.265 | -7.41 | -7.43 | 2001 | -1982 | -2177 | 1894 | 4265 | 324 |  | CORR | GENE | 07:47 | 09:04 | 08:33 | 150 | 566 | 12 | EXT | Аномалия находится на упругопластическом изгибе: R=466 D, максимальное растяжение на 11.6 час. | 0.9 | (c)
3407.999 | 5.284 | 5.282 | -6.411 | -6.413 | 1643 | 1767 | 1731 | 1643 | 5282 | 324 |  | CORR | CIGR | 06:49 | 07:09 | 07:03 | 25 | 175 | 13 | EXT | Аномалия находится на упругопластическом изгибе: R=490 D, максимальное растяжение на 11.6 час. | 0.89 | (c)
3408.277 | 5.562 | 5.535 | -6.133 | -6.16 | 2001 | -2196 | 2149 | 2001 | 5535 | 324 |  | CORR | GENE | 07:47 | 08:30 | 08:11 | 70 | 296 | 10 | EXT | Аномалия находится на упругопластическом изгибе: R=496 D, максимальное растяжение на 11.6 час. | 0.89 | (c)
3408.542 | 5.827 | 5.627 | -5.868 | -6.068 | 2036 | 2098 | 2093 | 2036 | 5560 | 324 |  | CORR | GENE | 07:53 | 08:03 | 08:02 | 508 | 113 | 11 | EXT | Аномалия находится на упругопластическом изгибе: R=504 D, максимальное растяжение на 11.6 час. | 0.94 | (c)
3408.673 | 5.958 | 5.93 | -5.737 | -5.765 | 2123 | -2133 | -2207 | 2077 | 5665 | 324 |  | CORR | GENE | 08:07 | 08:40 | 08:28 | 100 | 261 | 12 | EXT | Аномалия находится на упругопластическом изгибе: R=504 D, максимальное растяжение на 11.6 час. | 0.89 | (c)
3408.887 | 6.172 | 6.042 | -5.523 | -5.653 | -153 | 134 | 105 | 0 | 5502 | 324 |  | CORR | GENE | 01:59 | 02:46 | 02:41 | 151 | 516 | 11 | EXT | Аномалия находится на упругопластическом изгибе: R=508 D, максимальное растяжение на 11.6 час. | 0.9 | (c)
3409.049 | 6.334 | 6.315 | -5.361 | -5.38 | 2166 | -2063 | -2107 | 1920 | 5310 | 324 |  | CORR | GENE | 08:14 | 08:51 | 08:44 | 70 | 375 | 11 | EXT | Аномалия находится на упругопластическом изгибе: R=515 D, максимальное растяжение на 11.6 час. | 0.89 | (c)
3409.534 | 6.819 | 6.81 | -4.876 | -4.885 | 2027 | -1998 | -2155 | 1877 | 4785 | 324 |  | CORR | GENE | 07:51 | 09:01 | 08:36 | 100 | 557 | 11 | EXT | Аномалия находится на упругопластическом изгибе: R=530 D, максимальное растяжение на 11.7 час. | 0.89 | (c)
3409.833 | 7.118 | 6.884 | -4.577 | -4.811 | 1932 | 2003 | 1971 | 1932 | 4386 | 324 |  | CORR | GENE | 07:36 | 07:47 | 07:42 | 425 | 77 | 12 | EXT | Аномалия находится на упругопластическом изгибе: R=539 D, максимальное растяжение на 11.7 час. | 0.94 | (c)
3410.398 | 7.683 | 7.4 | -4.012 | -4.295 | 1884 | 1989 | 1951 | 1884 | 3601 | 324 |  | CORR | GENE | 07:28 | 07:45 | 07:39 | 694 | 134 | 10 | EXT | Аномалия находится на упругопластическом изгибе: R=567 D, максимальное растяжение на 11.6 час. | 0.95 | (c)
3412.03 | 9.315 | 9.03 | -2.38 | -2.665 | 2005 | 2093 | 2068 | 2005 | 1889 | 324 |  | CORR | GENE | 07:48 | 08:02 | 07:58 | 776 | 125 | 11 | EXT | Аномалия находится на упругопластическом изгибе: R=728 D, максимальное растяжение на 11.5 час. | 0.96 | (c)
3414.592 | 0.182 | 0.019 | -11.118 | -11.281 | 1608 | 1850 | 2150 | 1608 | 19 | 325 |  | CORR | GENE | 07:29 | 08:08 | 08:56 | 163 | 1083 | 11 | EXT |  | 0.9 | (c)
3416.3 | 1.89 | 1.829 | -9.41 | -9.471 | 13 | 320 | 251 | 13 | 1829 | 325 |  | CORR | GENE | 03:12 | 04:01 | 03:50 | 90 | 475 | 14 | EXT |  | 0.89 | (c)
3429.46 | 3.75 | 3.728 | -7.955 | -7.977 | -1705 | -1552 | -1513 | 1322 | 3728 | 326 |  | CORR | CIGR | 07:55 | 08:20 | 08:26 | 50 | 383 | 14 | EXT |  | 0.89 | (c)
3429.66 | 3.95 | 3.878 | -7.755 | -7.827 | -1557 | -1399 | -1295 | 1034 | 3878 | 326 |  | CORR | GENE | 08:19 | 08:45 | 09:01 | 186 | 523 | 11 | EXT |  | 0.9 | (c)
3430.121 | 4.411 | 4.399 | -7.294 | -7.306 | -1435 | -1374 | -1391 | 1348 | 4399 | 326 |  | CORR | CIGR | 08:39 | 08:49 | 08:46 | 25 | 87 | 12 | EXT |  | 0.89 | (c)
3430.678 | 4.968 | 4.943 | -6.737 | -6.762 | -1304 | -1206 | -1221 | 1139 | 4943 | 326 |  | CORR | CIGR | 09:00 | 09:16 | 09:13 | 50 | 165 | 10 | EXT |  | 0.89 | (c)
3430.925 | 5.215 | 5.191 | -6.49 | -6.514 | -1417 | -1287 | -1312 | 1208 | 5191 | 326 |  | CORR | CIGR | 08:42 | 09:03 | 08:59 | 45 | 209 | 11 | EXT |  | 0.89 | (c)
3431.044 | 5.334 | 5.314 | -6.371 | -6.391 | -1008 | -804 | -894 | 781 | 5314 | 326 |  | CORR | GENE | 09:48 | 10:21 | 10:06 | 65 | 227 | 11 | EXT |  | 0.89 | (c)
3432.293 | 6.583 | 6.565 | -5.122 | -5.14 | -1245 | -1095 | -1102 | 959 | 5070 | 326 |  | CORR | GENE | 09:10 | 09:34 | 09:33 | 70 | 286 | 10 | EXT |  | 0.89 | (c)
3435.947 | 10.237 | 10.186 | -1.468 | -1.519 | -1188 | -1024 | -984 | 780 | 1431 | 326 |  | CORR | GENE | 09:19 | 09:45 | 09:52 | 88 | 408 | 14 | EXT |  | 0.89 | (c)
3435.996 | 10.286 | 10.137 | -1.419 | -1.568 | 1913 | 1967 | 1945 | 1913 | 1169 | 326 |  | CORR | GENE | 05:39 | 05:48 | 05:44 | 399 | 64 | 14 | EXT |  | 0.95 | (c)
3437.5 | 0.085 | 0.038 | -11.29 | -11.337 | 957 | 1504 | 1835 | 957 | 38 | 327 |  | CORR | GENE | 06:02 | 07:30 | 08:23 | 197 | 1757 | 12 | EXT |  | 0.91 | (c)
3437.902 | 0.487 | 0.407 | -10.888 | -10.968 | 1752 | -1939 | -2203 | 1697 | 407 | 327 |  | CORR | GENE | 08:10 | 10:14 | 09:32 | 190 | 1012 | 10 | EXT |  | 0.9 | (c)
3438.369 | 0.954 | 0.924 | -10.421 | -10.451 | 1863 | 1992 | 1948 | 1863 | 924 | 327 |  | CORR | GENE | 08:28 | 08:49 | 08:42 | 60 | 171 | 11 | EXT |  | 0.89 | (c)
3440.582 | 3.167 | 3.152 | -8.208 | -8.223 | 2227 | -2005 | -2038 | 1842 | 3152 | 327 |  | CORR | GENE | 09:27 | 10:04 | 09:58 | 70 | 392 | 11 | EXT |  | 0.89 | (c)
3441.142 | 3.727 | 3.72 | -7.648 | -7.655 | 2027 | 2191 | 2109 | 2027 | 3720 | 327 |  | CORR | CIGR | 08:54 | 09:21 | 09:08 | 50 | 165 | 10 | EXT |  | 0.89 | (c)
3441.554 | 4.139 | 4.082 | -7.236 | -7.293 | 1722 | 1879 | 2027 | 1722 | 4082 | 327 |  | CORR | GENE | 08:05 | 08:31 | 08:54 | 186 | 610 | 10 | EXT |  | 0.9 | (c)
3537.877 | 9.307 | 9.288 | -2.018 | -2.037 | -1052 | -964 | -980 | 907 | 2002 | 335 |  | GOUG | CIGR | 02:12 | 02:27 | 02:24 | 35 | 144 | 11 | EXT | Задир. |  | (c)
3539.955 | 0.06 | 0.034 | -10.99 | -11.016 | -2119 | -1775 | -1858 | 1597 | 34 | 336 |  | CORR | GENE | 01:43 | 02:38 | 02:25 | 79 | 522 | 15 | EXT |  | 0.89 | (c)
3541.992 | 2.097 | 1.918 | -8.953 | -9.132 | -1988 | -1957 | -1960 | 1932 | 1918 | 336 |  | CORR | AXGR | 02:04 | 02:09 | 02:08 | 265 | 56 | 10 | EXT |  | 0.91 | (c)
3542.224 | 2.329 | 2.293 | -8.721 | -8.757 | 302 | 451 | 397 | 302 | 2293 | 336 |  | CORR | CIGR | 08:14 | 08:38 | 08:29 | 41 | 191 | 13 | EXT |  | 0.89 | (c)
3545.457 | 5.562 | 5.561 | -5.488 | -5.489 | 2172 | -2165 | -2197 | 2104 | 5446 | 336 |  | CORR | CIGR | 01:15 | 01:35 | 01:30 | 43 | 185 | 10 | EXT |  | 0.89 | (c)
3559.131 | 8.186 | 8.147 | -3.084 | -3.123 | 760 | 924 | 878 | 760 | 3078 | 337 |  | CORR | CIGR | 02:51 | 03:18 | 03:10 | 45 | 237 | 12 | EXT |  | 0.89 | (c)
3568.372 | 6.157 | 6.136 | -5.213 | -5.234 | 979 | 1206 | 1137 | 979 | 5162 | 338 |  | CORR | GENE | 09:22 | 09:59 | 09:47 | 72 | 316 | 15 | EXT | Аномалия находится на упругопластическом изгибе: R=653 D, максимальное растяжение на 0.5 час. | 0.89 | (c)
3569 | 6.785 | 6.779 | -4.585 | -4.591 | 725 | 909 | 902 | 725 | 4539 | 338 |  | CORR | CIGR | 08:41 | 09:11 | 09:10 | 52 | 354 | 14 | EXT | Аномалия находится на упругопластическом изгибе: R=605 D, максимальное растяжение на 0.2 час. | 0.89 | (c)
3569.256 | 7.041 | 7.011 | -4.329 | -4.359 | 628 | 1096 | 915 | 628 | 4252 | 338 |  | CORR | GENE | 08:25 | 09:41 | 09:12 | 107 | 573 | 10 | EXT | Аномалия находится на упругопластическом изгибе: R=587 D, максимальное растяжение на 0.2 час. | 0.89 | (c)
3572.424 | 10.209 | 10.209 | -1.161 | -1.161 | -1871 | -1368 | -1600 | 1330 | 1076 | 338 |  | CORR | GENE | 01:42 | 03:03 | 02:26 | 85 | 541 | 11 | EXT | Аномалия находится на упругопластическом изгибе: R=431 D, максимальное растяжение на 11.6 час. | 0.89 | (c)
3573.123 | 10.908 | 10.731 | -0.462 | -0.639 | -1927 | -1370 | -1578 | 1230 | 407 | 338 |  | CORR | GENE | 01:33 | 03:03 | 02:29 | 232 | 697 | 10 | EXT | Аномалия находится на упругопластическом изгибе: R=411 D, максимальное растяжение на 11.6 час. | 0.91 | (c)
3574.126 | 0.541 | 0.541 | -11.039 | -11.039 | -130 | -14 | -60 | 0 | 541 | 339 |  | CORR | CIGR | 01:16 | 01:35 | 01:28 | 30 | 140 | 14 | EXT | Аномалия находится на упругопластическом изгибе: R=395 D, максимальное растяжение на 11.5 час. | 0.89 | (c)
3574.228 | 0.643 | 0.643 | -10.937 | -10.937 | -119 | 6 | -8 | 0 | 643 | 339 |  | CORR | CIGR | 01:18 | 01:38 | 01:36 | 33 | 222 | 13 | EXT | Аномалия находится на упругопластическом изгибе: R=392 D, максимальное растяжение на 11.5 час. | 0.89 | (c)
3574.956 | 1.371 | 1.367 | -10.209 | -10.213 | -167 | 4 | 64 | 0 | 1367 | 339 |  | CORR | GENE | 01:10 | 01:38 | 01:48 | 112 | 462 | 12 | EXT | Аномалия находится на упругопластическом изгибе: R=386 D, максимальное растяжение на 11.5 час. | 0.9 | (c)
3575.787 | 2.202 | 2.202 | -9.378 | -9.378 | -135 | -4 | -43 | 0 | 2202 | 339 |  | CORR | CIGR | 01:16 | 01:37 | 01:30 | 40 | 185 | 10 | EXT | Аномалия находится на упругопластическом изгибе: R=384 D, максимальное растяжение на 11.5 час. | 0.89 | (c)
3575.905 | 2.32 | 2.315 | -9.26 | -9.265 | -278 | 18 | -26 | 0 | 2315 | 339 |  | CORR | GENE | 00:52 | 01:40 | 01:33 | 127 | 505 | 10 | EXT | Аномалия находится на упругопластическом изгибе: R=384 D, максимальное растяжение на 11.5 час. | 0.9 | (c)
3576.122 | 2.537 | 2.497 | -9.043 | -9.083 | -355 | -170 | -98 | 0 | 2497 | 339 |  | CORR | GENE | 00:40 | 01:10 | 01:22 | 137 | 515 | 12 | EXT | Аномалия находится на упругопластическом изгибе: R=385 D, максимальное растяжение на 11.5 час. | 0.9 | (c)
3577.029 | 3.444 | 3.414 | -8.136 | -8.166 | -213 | 10 | -64 | 0 | 3414 | 339 |  | CORR | GENE | 01:03 | 01:39 | 01:27 | 98 | 299 | 13 | EXT | Аномалия находится на упругопластическом изгибе: R=395 D, максимальное растяжение на 11.6 час. | 0.89 | (c)
3577.755 | 4.17 | 4.127 | -7.41 | -7.453 | -129 | 8 | 42 | 0 | 4127 | 339 |  | CORR | GENE | 01:17 | 01:39 | 01:44 | 89 | 343 | 10 | EXT | Аномалия находится на упругопластическом изгибе: R=408 D, максимальное растяжение на 11.6 час. | 0.89 | (c)
3604.014 | 7.474 | 7.443 | -3.781 | -3.812 | 1666 | 1942 | 1856 | 1666 | 3741 | 341 |  | CORR | GENE | 02:28 | 03:13 | 02:59 | 71 | 380 | 15 | EXT | Аномалия находится на упругопластическом изгибе: R=470 D, максимальное растяжение на 6.5 час. | 0.89 | (c)
3604.808 | 8.268 | 8.245 | -2.987 | -3.01 | 1711 | 1863 | 1822 | 1711 | 2957 | 341 |  | CORR | CIGR | 02:35 | 02:60 | 02:53 | 53 | 223 | 10 | EXT | Аномалия находится на упругопластическом изгибе: R=455 D, максимальное растяжение на 6.5 час. | 0.89 | (c)
3604.912 | 8.372 | 8.285 | -2.883 | -2.97 | -603 | -324 | -365 | 126 | 2846 | 341 |  | CORR | GENE | 08:22 | 09:07 | 09:00 | 124 | 477 | 11 | EXT | Аномалия находится на упругопластическом изгибе: R=453 D, максимальное растяжение на 6.5 час. | 0.9 | (c)
3605.679 | 9.139 | 9.118 | -2.116 | -2.137 | -320 | -89 | -181 | 42 | 2071 | 341 |  | CORR | GENE | 09:07 | 09:45 | 09:30 | 66 | 278 | 10 | EXT | Аномалия находится на упругопластическом изгибе: R=449 D, максимальное растяжение на 6.5 час. | 0.89 | (c)
3608.335 | 0.54 | 0.439 | -11.175 | -11.276 | 552 | 817 | 1005 | 552 | 439 | 342 |  | CORR | GENE | 01:23 | 02:05 | 02:36 | 232 | 905 | 13 | EXT | Аномалия находится на упругопластическом изгибе: R=466 D, максимальное растяжение на 6.4 час. | 0.92 | (c)
3620.756 | 1.246 | 1.217 | -10.109 | -10.138 | 2086 | -2211 | 2191 | 2086 | 1217 | 343 |  | CORR | CIGR | 08:58 | 09:25 | 09:15 | 46 | 210 | 13 | EXT |  | 0.89 | (c)
3653.624 | 11.509 | 11.473 | -0.101 | -0.137 | 1007 | 1256 | 1255 | 1007 | 62 | 345 |  | CORR | GENE | 07:22 | 08:02 | 08:02 | 75 | 496 | 10 | EXT |  | 0.89 | (c)
3740.7 | 6.4 | 6.394 | -4.89 | -4.896 | -1404 | -1306 | -1337 | 1269 | 4860 | 353 |  | CORR | CIGR | 09:04 | 09:19 | 09:14 | 36 | 135 | 12 | EXT |  | 0.89 | (c)
3762.568 | 5.518 | 5.474 | -5.992 | -6.036 | -1153 | -995 | -1010 | 866 | 5474 | 355 |  | CORR | GENE | 04:17 | 04:43 | 04:41 | 59 | 287 | 11 | EXT |  | 0.89 | (c)
3768.27 | 11.22 | 11.19 | -0.29 | -0.32 | -1275 | -1065 | -1100 | 924 | 252 | 355 |  | CORR | GENE | 03:58 | 04:32 | 04:26 | 68 | 351 | 10 | EXT |  | 0.89 | (c)
3809.26 | 6.835 | 6.815 | -4.625 | -4.645 | -483 | -335 | -308 | 133 | 4596 | 359 |  | CORR | CIGR | 05:04 | 05:27 | 05:32 | 49 | 350 | 11 | EXT |  | 0.89 | (c)
3814.639 | 0.754 | 0.682 | -10.476 | -10.548 | 1561 | 1826 | 1823 | 1561 | 682 | 360 |  | CORR | GENE | 05:01 | 05:43 | 05:43 | 100 | 524 | 11 | EXT |  | 0.89 | (c)
3967.142 | 3.672 | 2.823 | -7.638 | -8.487 | -1066 | -897 | -886 | 705 | 2823 | 373 |  | GOUG | GENE | 02:02 | 02:29 | 02:31 | 2205 | 361 | 10 | EXT | Задир. |  | (c)
4074.151 | 8.091 | 7.915 | -3.029 | -3.205 | 100 | 247 | 305 | 100 | 3003 | 382 |  | CORR | GENE | 04:42 | 05:05 | 05:15 | 202 | 410 | 10 | EXT |  | 0.91 | (c)
4079.418 | 2.238 | 2.191 | -9.157 | -9.204 | -1322 | -1124 | -1183 | 1044 | 2191 | 383 |  | CORR | GENE | 04:49 | 05:21 | 05:12 | 95 | 278 | 12 | EXT |  | 0.89 | (c)
4079.906 | 2.726 | 2.666 | -8.669 | -8.729 | -1148 | -1020 | -1040 | 932 | 2666 | 383 |  | CORR | GENE | 05:17 | 05:38 | 05:35 | 67 | 216 | 10 | EXT |  | 0.89 | (c)
4188.808 | 7.743 | 7.71 | -3.772 | -3.805 | 97 | 530 | 369 | 97 | 3689 | 392 |  | CORR | GENE | 10:11 | 11:20 | 10:54 | 116 | 544 | 10 | EXT | Аномалия находится на упругопластическом изгибе: R=610 D, максимальное растяжение на 7.3 час. | 0.89 | (c)
4196.744 | 4.164 | 4.124 | -7.331 | -7.371 | -2141 | -1524 | -1779 | 1417 | 4124 | 393 |  | CORR | GENE | 09:30 | 11:09 | 10:28 | 157 | 724 | 10 | EXT | Аномалия находится на упругопластическом изгибе: R=625 D, максимальное растяжение на 7 час. | 0.9 | (c)
4198.615 | 6.035 | 5.959 | -5.46 | -5.536 | 2053 | -2193 | -2023 | 1638 | 5406 | 393 |  | CORR | GENE | 08:47 | 09:22 | 09:49 | 130 | 770 | 15 | EXT | Аномалия находится на упругопластическом изгибе: R=710 D, максимальное растяжение на 6.8 час. | 0.9 | (c)
4202.893 | 10.313 | 10.255 | -1.182 | -1.24 | 1791 | -1564 | -1544 | 418 | 1064 | 393 |  | CORR | GENE | 08:05 | 11:03 | 11:06 | 176 | 2252 | 10 | EXT |  | 0.9 | (c)
4211.368 | 7.293 | 7.234 | -4.377 | -4.436 | 2178 | -2107 | -2070 | 1858 | 4284 | 394 |  | CORR | GENE | 05:50 | 06:18 | 06:24 | 152 | 425 | 11 | EXT |  | 0.9 | (c)
4234.285 | 7.03 | 6.979 | -4.66 | -4.711 | -1676 | -1536 | -1491 | 1306 | 4637 | 396 |  | CORR | GENE | 01:28 | 01:50 | 01:58 | 74 | 370 | 11 | EXT |  | 0.89 | (c)
4274.99 | 2.955 | 2.833 | -8.355 | -8.477 | 1549 | -1915 | 2100 | 1549 | 2833 | 400 |  | CORR | GENE | 08:14 | 10:55 | 09:43 | 202 | 1103 | 10 | EXT |  | 0.91 | (c)
4291.077 | 7.732 | 7.681 | -3.668 | -3.719 | -910 | -899 | -895 | 880 | 3567 | 401 |  | CORR | AXGR | 09:20 | 09:22 | 09:22 | 152 | 30 | 15 | EXT |  | 0.91 | (c)
4291.718 | 8.373 | 8.357 | -3.027 | -3.043 | -1299 | -1104 | -1186 | 1074 | 2995 | 401 |  | CORR | CIGR | 08:17 | 08:49 | 08:35 | 48 | 225 | 14 | EXT |  | 0.89 | (c)
4305.361 | 10.616 | 10.609 | -0.659 | -0.666 | -1048 | -780 | -914 | 780 | 616 | 402 |  | CORR | CIGR | 08:05 | 08:48 | 08:26 | 50 | 268 | 11 | EXT |  | 0.89 | (c)
4329.855 | 0.49 | 0.476 | -10.67 | -10.684 | 411 | 483 | 496 | 411 | 476 | 405 |  | CORR | CIGR | 10:36 | 10:47 | 10:50 | 27 | 170 | 14 | EXT |  | 0.89 | (c)
4337.017 | 7.652 | 7.644 | -3.508 | -3.516 | -2036 | -1955 | -1967 | 1898 | 3498 | 405 |  | CORR | CISL | 04:01 | 04:14 | 04:12 | 18 | 138 | 12 | EXT |  | 0.89 | (c)
4361.29 | 9.125 | 9.018 | -2.56 | -2.667 | -1150 | -617 | -635 | 120 | 2528 | 407 |  | CORR | GENE | 02:34 | 04:01 | 03:58 | 139 | 1030 | 10 | EXT |  | 0.9 | (c)
4361.613 | 9.448 | 9.412 | -2.237 | -2.273 | -656 | -214 | -405 | 153 | 2184 | 407 |  | CORR | GENE | 03:54 | 05:06 | 04:35 | 89 | 503 | 10 | EXT |  | 0.89 | (c)
4370.675 | 6.825 | 6.736 | -4.37 | -4.459 | -1043 | -616 | -769 | 496 | 4314 | 408 |  | CORR | GENE | 07:26 | 08:35 | 08:10 | 145 | 547 | 14 | EXT |  | 0.9 | (c)
4370.888 | 7.038 | 7.032 | -4.157 | -4.163 | -1081 | -853 | -954 | 828 | 4121 | 408 |  | CORR | CIGR | 07:20 | 07:57 | 07:41 | 42 | 253 | 10 | EXT |  | 0.89 | (c)
4376.282 | 1.237 | 1.191 | -9.918 | -9.964 | -2073 | -1858 | -1840 | 1607 | 1191 | 409 |  | CORR | GENE | 02:59 | 03:34 | 03:37 | 86 | 466 | 14 | EXT |  | 0.89 | (c)
4381.537 | 6.492 | 6.447 | -4.663 | -4.708 | -1553 | -1363 | -1408 | 1263 | 4619 | 409 |  | CORR | GENE | 04:23 | 04:54 | 04:46 | 89 | 290 | 12 | EXT |  | 0.89 | (c)
4381.945 | 6.9 | 6.557 | -4.255 | -4.598 | -1687 | -1533 | -1527 | 1368 | 3684 | 409 |  | CORR | GENE | 04:01 | 04:26 | 04:27 | 914 | 319 | 11 | EXT |  | 0.96 | (c)
4382.167 | 7.122 | 6.915 | -4.033 | -4.24 | -364 | -289 | -318 | 273 | 3633 | 409 |  | CORR | GENE | 07:35 | 07:47 | 07:42 | 607 | 91 | 10 | EXT |  | 0.94 | (c)
4382.464 | 7.419 | 7.415 | -3.736 | -3.74 | 114 | 469 | 301 | 114 | 3662 | 409 |  | CORR | GENE | 08:52 | 09:49 | 09:22 | 78 | 374 | 11 | EXT |  | 0.89 | (c)
4382.707 | 7.662 | 7.632 | -3.493 | -3.523 | -236 | 216 | 90 | 0 | 3431 | 409 |  | CORR | GENE | 07:56 | 09:09 | 08:48 | 92 | 651 | 11 | EXT |  | 0.89 | (c)
4458.953 | 3.923 | 3.91 | -7.027 | -7.04 | 518 | 935 | 781 | 518 | 3910 | 416 |  | CORR | GENE | 07:44 | 08:51 | 08:26 | 153 | 526 | 13 | EXT |  | 0.9 | (c)
4474.898 | 8.918 | 8.885 | -2.812 | -2.845 | 798 | 1428 | 1181 | 798 | 2724 | 417 |  | CORR | GENE | 04:27 | 06:09 | 05:29 | 121 | 766 | 11 | EXT |  | 0.9 | (c)
4477.31 | 11.33 | 11.143 | -0.4 | -0.587 | 380 | 1346 | 1148 | 380 | 313 | 417 |  | CORR | GENE | 03:20 | 05:56 | 05:24 | 274 | 1535 | 10 | EXT | Аномалия находится на упругопластическом изгибе: R=697 D, максимальное растяжение на 9.8 час. | 0.91 | (c)
4496.222 | 7.607 | 7.542 | -4.078 | -4.143 | -579 | -412 | -298 | 18 | 4034 | 419 |  | CORR | GENE | 04:44 | 05:11 | 05:29 | 109 | 561 | 10 | EXT | Аномалия находится на упругопластическом изгибе: R=507 D, максимальное растяжение на 9 час. | 0.89 | (c)
4532.905 | 0 | -0.081 | -11.185 | -11.266 | 796 | 1023 | 1029 | 796 |  | 423 | Нарушение формы кольцевого шва | GWAN |  | 00:23 | 00:59 | 01:00 | 0 | 465 |  | EXT | Нарушение формы кольцевого шва |  | (c)
4555.52 | 0 | 0 | -10.534 | -10.534 | 1066 | 1542 | 1814 | 0 | 0 | 425а | Смещение кромок | GWAN |  | 03:15 | 04:31 | 05:15 | 0 | 1495 | 16 | EXT | Смещение кромок Наружу Величина смещения - 2.5 мм. Аномалия находится на упругопластическом изгибе: R=642 D, максимальное растяжение на 6.6 час. |  | (c)
4555.52 | 0 | 0 | -10.534 | -10.534 | -1819 | -1568 | -1368 | 411 | 0 | 425а | Смещение кромок | GWAN |  | 07:29 | 08:09 | 08:42 | 0 | 902 | 15 | EXT | Смещение кромок Вовнутрь Величина смещения - 2.4 мм. Аномалия находится на упругопластическом изгибе: R=642 D, максимальное растяжение на 6.6 час. |  | (c)
4779.96 | 0 | -0.042 | -11.575 | -11.617 | 2194 | -2150 | -2123 | 1979 | 0 | 445 | Внутришовный дефект | GWAN |  | 11:57 | 00:15 | 12:20 | 0 | 288 | 18 | MID | Внутришовный дефект Аномалия находится на отводе. |  | (c)
4800.118 | 8.583 | 8.492 | -1.771 | -1.862 | 1289 | 1558 | 1553 | 413 | 1748 | 446а |  | CORR | GENE | 03:33 | 04:17 | 04:16 | 114 | 528 | 14 | EXT |  | 0.9 | (c)
4960.191 | 10.916 | 10.895 | -0.204 | -0.225 | -473 | -414 | -408 | 343 | 184 | 460 |  | ARTD | CIGR | 00:36 | 00:46 | 00:47 | 41 | 129 |  | EXT | Эквивалент потери металла 13%. |  | (c)
4960.852 | 0.457 | 0.44 | -10.783 | -10.8 | 1131 | 1202 | 1204 | 954 | 440 | 461 |  | ARTD | CIGR | 03:11 | 03:23 | 03:23 | 41 | 146 |  | EXT | Эквивалент потери металла 10%. |  | (c)
5153.395 | 0 | -0.031 | -11.79 | -11.821 | -2005 | -1842 | -1772 | 1540 |  | 478 | Нарушение формы кольцевого шва | GWAN |  | 11:46 | 00:12 | 12:24 | 0 | 465 |  | EXT | Нарушение формы кольцевого шва Аномалия находится на упругопластическом изгибе: R=431 D, максимальное растяжение на 3.2 час. |  | (c)
5218.056 | 6.811 | 6.078 | -3.209 | -3.942 | 2191 | -1806 | -1900 | 1530 | 3162 | 483 |  | GOUG | GENE | 07:32 | 08:47 | 08:32 | 780 | 740 | 10 | EXT | Зона задиров. |  | (c)
5255.865 | 0 | -0.07 | -11.69 | -11.76 | -647 | -478 | -473 | 300 | 0 | 488 | Внутришовный дефект | GWAN |  | 00:12 | 00:39 | 00:40 | 0 | 347 | 21 | MID | Внутришовный дефект |  | (c)
5273.759 | 6.204 | 6.165 | -5.481 | -5.52 | 322 | 837 | 995 | 322 | 5360 | 489 |  | CORR | GENE | 07:28 | 08:51 | 09:16 | 160 | 1346 | 10 | EXT |  | 0.9 | (c)
5302.415 | 0 | -0.034 | -11.135 | -11.169 | -1320 | -1084 | -1093 | 867 |  | 492 | Вышлифовка на шве | GWAN | GENE | 08:59 | 09:37 | 09:36 | 111 | 453 | 15 | EXT | Вышлифовка на шве Аномалия находится на отводе. |  | (c)
5310.627 | 8.212 | 8.198 | -2.923 | -2.937 | -1638 | -1594 | -1595 | 592 | 2912 | 492 |  | CORR | CIGR | 08:08 | 08:15 | 08:15 | 25 | 87 | 13 | EXT | Аномалия находится на упругопластическом изгибе: R=516 D, максимальное растяжение на 8 час. | 0.89 | (c)
5313.88 | 0.33 | 0.1 | -10.81 | -11.04 | -2021 | -1985 | -1988 | 210 | 100 | 493 |  | CORR | GENE | 08:49 | 08:55 | 08:54 | 489 | 67 | 12 | EXT | Аномалия находится на упругопластическом изгибе: R=519 D, максимальное растяжение на 8.6 час. | 0.95 | (c)
5314.129 | 0.579 | 0.564 | -10.561 | -10.576 | 1870 | 1938 | 1934 | 232 | 564 | 493 |  | CORR | CIGR | 07:17 | 07:28 | 07:27 | 25 | 128 | 12 | EXT | Аномалия находится на упругопластическом изгибе: R=517 D, максимальное растяжение на 8.6 час. | 0.89 | (c)
5314.14 | 0.59 | 0.564 | -10.55 | -10.576 | 1478 | 1562 | 1549 | 610 | 564 | 493 |  | CORR | CIGR | 06:14 | 06:27 | 06:25 | 43 | 143 | 10 | EXT | Аномалия находится на упругопластическом изгибе: R=517 D, максимальное растяжение на 8.6 час. | 0.89 | (c)
5314.303 | 0.753 | 0.737 | -10.387 | -10.403 | 240 | 319 | 302 | 240 | 737 | 493 |  | CORR | CIGR | 02:54 | 03:07 | 03:04 | 30 | 124 | 14 | EXT | Аномалия находится на упругопластическом изгибе: R=515 D, максимальное растяжение на 8.7 час. | 0.89 | (c)
5316.488 | 2.938 | 2.637 | -8.202 | -8.503 | 116 | 240 | 229 | 116 | 2637 | 493 |  | GOUG | GENE | 02:34 | 02:54 | 02:52 | 511 | 228 | 10 | EXT | Задир. Аномалия находится на упругопластическом изгибе: R=474 D, максимальное растяжение на 9.2 час. |  | (c)
5335.85 | 0 | -0.011 | -11.705 | -11.716 | -19 | 168 | 136 | 0 |  | 495 | Нарушение формы кольцевого шва | GWAN |  | 06:26 | 06:57 | 06:51 | 0 | 310 |  | EXT | Нарушение формы кольцевого шва Аномалия находится на упругопластическом изгибе: R=436 D, максимальное растяжение на 9.7 час. |  | (c)
5335.85 | 0 | -0.036 | -11.705 | -11.741 | 601 | 721 | 719 | 601 |  | 495 | Нарушение формы кольцевого шва | GWAN |  | 08:06 | 08:26 | 08:25 | 0 | 236 |  | EXT | Нарушение формы кольцевого шва Аномалия находится на упругопластическом изгибе: R=436 D, максимальное растяжение на 9.7 час. |  | (c)
5439.385 | 0 | -0.06 | -9.895 | -9.955 | -1443 | -919 | -1062 | 681 |  | 504 | Нарушение формы кольцевого шва | GWAN |  | 09:03 | 10:27 | 10:04 | 0 | 762 |  | EXT | Нарушение формы кольцевого шва |  | (c)
5718.364 | 0.814 | 0.799 | -10.476 | -10.491 | 920 | 1044 | 984 | 920 | 799 | 530 |  | CORR | CIGR | 04:41 | 05:01 | 04:51 | 37 | 129 | 11 | EXT |  | 0.89 | (c)
5724.483 | 6.933 | 6.922 | -4.357 | -4.368 | 966 | 995 | 1019 | 966 | 4302 | 530 |  | CORR | GENE | 04:48 | 04:53 | 04:57 | 66 | 106 | 12 | EXT |  | 0.89 | (c)
5774.31 | 0 | 0 | -11.425 | -11.425 | 981 | 2132 | 1736 | 0 | 0 | 535 | Смещение кромок | GWAN |  | 03:51 | 06:57 | 05:53 | 0 | 1511 | 22 | EXT | Смещение кромок Наружу Величина смещения - 3.4 мм. Аномалия находится на упругопластическом изгибе: R=428 D, максимальное растяжение на 7.2 час. |  | (c)
6175.253 | 3.453 | 3.414 | -7.827 | -7.866 | 1559 | 1686 | 1677 | 435 | 3414 | 571 | Дефект проката | MIAN | GENE | 04:57 | 05:17 | 05:16 | 81 | 236 |  | INT | Дефект проката Эквивалент потери металла 13%. |  | (c)
6206.195 | 0 | -0.062 | -11.52 | -11.582 | 194 | 486 | 432 | 194 |  | 574 | Нарушение формы кольцевого шва | GWAN |  | 10:33 | 11:20 | 11:11 | 0 | 476 |  | EXT | Нарушение формы кольцевого шва |  | (c)
6405.117 | 5.797 | 5.679 | -5.593 | -5.711 | -816 | -793 | -798 | 781 | 5515 | 592 |  | CORR | AXGR | 07:15 | 07:18 | 07:18 | 196 | 35 | 11 | EXT |  | 0.91 | (c)
6489.897 | 10.772 | 10.75 | -0.063 | -0.085 | -2032 | -1864 | -1875 | 198 | 37 | 599 |  | ARTD | GENE | 09:02 | 09:29 | 09:27 | 48 | 314 |  | EXT | Эквивалент потери металла 10%. |  | (c)
6541.681 | 6.071 | 5.793 | -5.429 | -5.707 | 1978 | 1995 | 1994 | 220 | 5280 | 604 |  | CORR | AXGR | 02:42 | 02:45 | 02:45 | 427 | 33 | 12 | EXT |  | 0.94 | (c)
6820.23 | 0 | -0.064 | -9.685 | -9.749 | -34 | 1189 | 840 | 0 |  | 629 | Нарушение формы кольцевого шва | GWAN |  | 09:33 | 00:50 | 11:54 | 0 | 1748 |  | EXT | Нарушение формы кольцевого шва Аномалия находится на отводе. |  | (c)
6860.728 | 2.088 | 2.065 | -1.357 | -1.38 | -1515 | -1467 | -1476 | 715 | 1329 | 633 |  | GOUG | GENE | 05:58 | 06:06 | 06:04 | 51 | 78 | 10 | EXT | Задир. |  | (c)
6939.056 | 3.246 | 3.225 | -8.424 | -8.445 | 31 | 94 | 94 | 31 | 3225 | 641 |  | GOUG | CIGR | 03:52 | 04:02 | 04:02 | 39 | 126 | 16 | EXT | Задир. |  | (b)
6939.092 | 3.282 | 3.271 | -8.388 | -8.399 | -322 | -266 | -265 | 208 | 3271 | 641 |  | GOUG | CIGR | 02:55 | 03:04 | 03:05 | 21 | 114 | 10 | EXT | Задир. |  | (c)
6939.104 | 3.294 | 3.282 | -8.376 | -8.388 | -68 | -9 | -14 | 0 | 3282 | 641 |  | GOUG | CIGR | 03:36 | 03:46 | 03:45 | 25 | 109 | 20 | EXT | Задир. |  | (b)
6940.186 | 4.376 | 4.322 | -7.294 | -7.348 | 24 | 33 | 38 | 24 | 4322 | 641 |  | GOUG | AXGR | 03:51 | 03:53 | 03:53 | 86 | 28 | 10 | EXT | Задир. |  | (c)
6942.899 | 7.089 | 7.075 | -4.581 | -4.595 | -445 | -384 | -384 | 323 | 4569 | 641 |  | CORR | CIGR | 02:35 | 02:45 | 02:45 | 26 | 122 | 10 | EXT |  | 0.89 | (c)
7033.708 | 4.943 | 4.936 | -6.737 | -6.744 | -563 | -503 | -497 | 431 | 4936 | 649 |  | GOUG | CIGR | 05:44 | 05:54 | 05:55 | 18 | 132 | 10 | EXT | Задир. |  | (c)
7066.359 | 2.804 | 2.221 | -8.731 | -9.314 | 549 | 894 | 802 | 549 | 2221 | 652 |  | GOUG | GENE | 01:53 | 02:48 | 02:34 | 3778 | 507 | 10 | EXT | Задир. |  | (c)
7069.11 | 5.555 | 0.246 | -5.98 | -11.289 | 2003 | 2201 | 2219 | 2003 | 246 | 652 |  | GOUG | GENE | 05:48 | 06:19 | 06:22 | 6988 | 432 | 10 | EXT | Задир. |  | (c)
7238.112 | 3.777 | 3.754 | -7.658 | -7.681 | -794 | -693 | -693 | 593 | 3754 | 668 |  | CORR | CIGR | 09:56 | 10:12 | 10:12 | 42 | 201 | 10 | EXT |  | 0.89 | (c)
7329.811 | 4.741 | 4.728 | -6.769 | -6.782 | 869 | 937 | 929 | 869 | 4728 | 676 |  | GOUG | CIGR | 02:37 | 02:48 | 02:46 | 28 | 120 | 10 | EXT | Задир. |  | (c)
7357.674 | 9.609 | 9.469 | -1.861 | -2.001 | 555 | 771 | 831 | 555 | 1035 | 678 |  | GOUG | GENE | 11:10 | 11:45 | 11:54 | 966 | 551 | 10 | EXT | Зона задиров. |  | (c)
7358.405 | 10.34 | 10.114 | -1.13 | -1.356 | 54 | 273 | 181 | 54 | 882 | 678 |  | GOUG | GENE | 09:49 | 10:24 | 10:09 | 474 | 252 | 10 | EXT | Зона задиров. |  | (c)
7501.603 | 6.288 | 6.282 | -5.277 | -5.283 | 1317 | 1353 | 1548 | 1317 | 5264 | 691 |  | GOUG | CIGR | 05:59 | 06:05 | 06:37 | 19 | 462 | 10 | EXT | Зона задиров. |  | (c)
7588.32 | 0 | -0.033 | -10.805 | -10.838 | -35 | 120 | 623 | 0 |  | 700 | Нарушение формы кольцевого шва | GWAN |  | 09:50 | 10:15 | 11:37 | 0 | 1315 |  | EXT | Нарушение формы кольцевого шва |  | (c)
7745.758 | 9.878 | 9.634 | -1.212 | -1.456 | -2192 | -2171 | -2159 | 38 | 186 | 713 |  | CORR | GENE | 08:46 | 08:50 | 08:52 | 1270 | 67 | 14 | EXT |  | 1 | (b)
7866.673 | 5.593 | 5.449 | -5.312 | -5.456 | 2218 | 2226 | 2226 | 0 | 5003 | 724 |  | CORR | AXGR | 04:28 | 04:29 | 04:29 | 453 | 18 | 10 | EXT |  | 0.89 | (c)
8064.584 | 9.234 | 9.159 | -2.026 | -2.101 | -833 | -820 | -818 | 803 | 1985 | 741 |  | GOUG | AXGR | 08:55 | 08:57 | 08:58 | 116 | 30 | 10 | EXT | Задир. |  | (c)
8119.473 | 7.638 | 7.635 | -3.892 | -3.895 | -36 | -19 | -27 | 19 | 3457 | 746 |  | LWAN | AXGR | 09:42 | 09:44 | 09:43 | 438 | 17 |  | EXT | Эквивалент потери металла 11%. |  | (c)
8758.03 | 7.365 | 5.338 | -4.28 | -6.307 | -1645 | -1599 | -1519 | 1393 | 3584 | 804 |  | GOUG | GENE | 11:13 | 11:21 | 11:33 | 2723 | 253 | 10 | EXT | Зона задиров. |  | (c)
8815.988 | 8.458 | 8.333 | -3.032 | -3.157 | 380 | 458 | 451 | 380 | 2964 | 809 |  | DENT | GENE | 03:39 | 03:51 | 03:50 | 193 | 142 | 0.6 | N/A | Глубина вмятины: 9 мм (0,6%). Линейка: 19 см в (833 см; 03:51 ч:мин) Аномалия находится на упругопластическом изгибе. |  | (c)
8872.736 | 6.586 | 6.466 | -4.704 | -4.824 | -702 | -634 | -633 | 564 | 4644 | 815 |  | DENT | GENE | 06:42 | 06:53 | 06:53 | 180 | 138 | 0.6 | N/A | Глубина вмятины: 8 мм (0,6%). Линейка: 18 см в (647 см; 06:53 ч:мин) Аномалия находится на упругопластическом изгибе. |  | (c)
8890.543 | 1.823 | 0.706 | -9.622 | -10.739 | -1337 | -1287 | -1267 | 1196 | 706 | 817 |  | CORR | GENE | 05:53 | 06:01 | 06:04 | 2423 | 141 | 11 | EXT |  | 0.98 | (c)
8892.327 | 3.607 | 3.157 | -7.838 | -8.288 | -1376 | -1279 | -1305 | 1234 | 3157 | 817 |  | CORR | GENE | 05:47 | 06:02 | 05:58 | 887 | 142 | 12 | EXT |  | 0.97 | (c)
8939.981 | 8.056 | 8.038 | -0.614 | -0.632 | -34 | 73 | 67 | 0 | 588 | 822 |  | CORR | CIGR | 11:03 | 11:20 | 11:19 | 44 | 203 | 10 | EXT |  | 0.89 | (c)
8942.725 | 0 | -0.037 | -9.65 | -9.687 | 332 | 670 | 1042 | 332 | 0 | 824 | Внутришовный дефект | GWAN |  | 06:42 | 07:36 | 08:36 | 0 | 1419 | 13 | MID | Внутришовный дефект |  | (c)
9007.737 | 4.927 | 4.907 | -6.373 | -6.393 | -1265 | -1150 | -1166 | 1066 | 4907 | 830 |  | GOUG | CIGR | 11:29 | 11:48 | 11:46 | 43 | 199 | 10 | EXT | Аномалия находится на отводе. Задир. |  | (c)
9008.055 | 5.245 | 5.16 | -6.055 | -6.14 | -1681 | -1639 | -1630 | 1579 | 5160 | 830 |  | DENT | GENE | 10:22 | 10:29 | 10:31 | 135 | 101 | 0.7 | N/A | Глубина вмятины: 10 мм (0,7%). Линейка: 14 см в (516 см; 10:29 ч:мин) Аномалия находится на отводе. Аномалия находится вблизи дефекта потери металла. |  | (c)
9008.107 | 5.297 | 5.241 | -6.003 | -6.059 | -1638 | -1621 | -1629 | 1621 | 5241 | 830 |  | GOUG | AXGR | 10:29 | 10:32 | 10:31 | 56 | 17 | 10 | EXT | Аномалия находится на отводе. Задир. |  | (c)
9014.11 | 0 | -0.034 | -11.515 | -11.549 | -375 | 41 | 43 | 0 | 0 | 831 | Внутришовный дефект | GWAN |  | 10:20 | 11:28 | 11:28 | 0 | 836 | 10 | MID | Внутришовный дефект Аномалия находится на отводе. |  | (c)
9691.425 | 0 | 0 | -11.48 | -11.48 | 1634 | 1878 | -2091 | 0 | 0 | 897 | Смещение кромок | GWAN |  | 04:06 | 04:46 | 06:05 | 0 | 1472 | 15 | EXT | Смещение кромок Наружу Величина смещения - 2.4 мм. |  | (c)
9739.559 | 3.034 | 2.959 | -8.526 | -8.601 | 637 | 712 | 701 | 637 | 2959 | 902 |  | DENT | GENE | 00:45 | 00:57 | 00:55 | 151 | 128 | 0.8 | N/A | Глубина вмятины: 11 мм (0,8%). Линейка: 15 см в (296 см; 00:57 ч:мин) |  | (c)
9798.555 | 0 | -0.064 | -11.095 | -11.159 | 84 | 352 | 568 | 84 |  | 908 | Нарушение формы кольцевого шва | GWAN |  | 01:03 | 01:47 | 02:21 | 0 | 968 |  | EXT | Нарушение формы кольцевого шва |  | (c)
9846.974 | 3.024 | 3.001 | -4.096 | -4.119 | 740 | 809 | 813 | 740 | 3001 | 912 |  | ARTD | GENE | 03:14 | 03:25 | 03:26 | 151 | 147 |  | EXT | Наплавка. |  | (c)
9914.614 | 2.949 | 2.924 | -8.456 | -8.481 | 1117 | 1202 | 1207 | 934 | 2924 | 919 |  | ARTD | GENE | 02:32 | 02:46 | 02:47 | 143 | 179 |  | EXT | Наплавка. Аномалия находится на упругопластическом изгибе: R=563 D, максимальное растяжение на 10.7 час. |  | (c)
10011.391 | 10.731 | 10.703 | -0.839 | -0.867 | 1052 | 1253 | 1172 | 1052 | 816 | 932 |  | CORR | GENE | 04:54 | 05:26 | 05:14 | 51 | 241 | 10 | EXT |  | 0.89 | (c)
10188.888 | 5.093 | 5.078 | -6.492 | -6.507 | -1559 | -1474 | -1447 | 1336 | 5078 | 948 |  | CORR | CIGR | 09:30 | 09:43 | 09:48 | 31 | 223 | 13 | EXT |  | 0.89 | (c)
10310.998 | 2.898 | 2.858 | -8.792 | -8.832 | -95 | 138 | 82 | 0 | 2858 | 959 |  | CORR | GENE | 09:12 | 09:50 | 09:41 | 73 | 355 | 15 | EXT |  | 0.89 | (c)
10311.02 | 2.92 | 2.881 | -8.77 | -8.809 | -544 | -346 | -389 | 235 | 2881 | 959 |  | CORR | CIGR | 07:60 | 08:32 | 08:25 | 54 | 309 | 13 | EXT |  | 0.89 | (c)
10353.55 | 10.67 | 10.668 | -0.725 | -0.727 | 1841 | 2135 | 2114 | 1841 | 647 | 962 |  | CORR | GENE | 01:44 | 02:32 | 02:29 | 80 | 547 | 11 | EXT |  | 0.89 | (c)
10354.699 | 0.424 | 0.379 | -10.816 | -10.861 | -274 | -47 | -119 | 0 | 379 | 963 |  | CORR | GENE | 02:21 | 02:57 | 02:46 | 84 | 311 | 11 | EXT |  | 0.89 | (c)
10355.059 | 0.784 | 0.725 | -10.456 | -10.515 | -273 | 206 | 38 | 0 | 725 | 963 |  | CORR | GENE | 02:21 | 03:38 | 03:11 | 133 | 623 | 13 | EXT |  | 0.9 | (c)
10375.483 | 9.968 | 9.949 | -1.697 | -1.716 | 1904 | 2075 | 2049 | 1904 | 1668 | 964 |  | CORR | CIGR | 02:09 | 02:36 | 02:32 | 48 | 289 | 13 | EXT |  | 0.89 | (c)
10376.705 | 11.19 | 11.101 | -0.475 | -0.564 | -133 | -97 | -66 | 0 | 111 | 964 |  | CORR | GENE | 08:40 | 08:46 | 08:51 | 453 | 133 | 12 | EXT |  | 0.94 | (c)
10386.659 | 9.479 | 9.427 | -2.121 | -2.173 | 1862 | 2000 | 2051 | 1862 | 2077 | 965 |  | CORR | GENE | 09:03 | 09:25 | 09:33 | 96 | 377 | 12 | EXT |  | 0.89 | (c)
10395.344 | 6.564 | 6.527 | -4.936 | -4.973 | 1782 | 2006 | 1958 | 1782 | 4915 | 966 |  | CORR | GENE | 06:30 | 07:07 | 06:59 | 58 | 352 | 12 | EXT |  | 0.89 | (c)
10408.311 | 8.031 | 8.005 | -3.459 | -3.485 | 72 | 183 | 173 | 72 | 3441 | 967 |  | CORR | CIGR | 09:14 | 09:31 | 09:30 | 44 | 200 | 12 | EXT |  | 0.89 | (c)
10422.949 | 11.179 | 11.119 | -0.511 | -0.571 | 176 | 432 | 399 | 176 | 420 | 968 |  | CORR | GENE | 00:26 | 01:08 | 01:02 | 151 | 446 | 11 | EXT |  | 0.9 | (c)
10427.915 | 4.455 | 4.304 | -7.205 | -7.356 | -666 | -522 | -148 | 0 | 4304 | 969 |  | CORR | GENE | 08:36 | 08:59 | 09:59 | 194 | 1037 | 11 | EXT |  | 0.91 | (c)
10428.664 | 5.204 | 5.056 | -6.456 | -6.604 | -741 | -357 | -199 | 0 | 5056 | 969 |  | CORR | GENE | 08:24 | 09:26 | 09:51 | 204 | 1084 | 11 | EXT |  | 0.91 | (c)
10531.132 | 4.697 | 4.637 | -6.643 | -6.703 | 1148 | 2089 | 1682 | 1148 | 4637 | 978 |  | CORR | GENE | 04:04 | 06:36 | 05:30 | 230 | 1069 | 15 | EXT |  | 0.92 | (c)
10569.014 | 8.194 | 8.153 | -3.416 | -3.457 | -240 | -116 | -153 | 66 | 3416 | 981 |  | CORR | CIGR | 06:32 | 06:52 | 06:46 | 41 | 174 | 10 | EXT |  | 0.89 | (c)
10748.526 | 3.016 | 2.922 | -8.609 | -8.703 | 1610 | 1676 | 1678 | 1610 | 2922 | 998 |  | DENT | GENE | 08:42 | 08:53 | 08:53 | 164 | 136 | 0.6 | N/A | Глубина вмятины: 9 мм (0,6%). Линейка: 16 см в (292 см; 08:53 ч:мин) |  | (c)
10761.034 | 3.899 | 3.894 | -7.721 | -7.726 | 1225 | 1367 | 1308 | 1225 | 3894 | 999 |  | CORR | CIGR | 05:58 | 06:21 | 06:12 | 32 | 166 | 13 | EXT |  | 0.89 | (c)
10910.43 | 5.435 | 4.723 | -1.295 | -2.007 | 2179 | 2208 | 2198 | 13 | 906 | 1013 |  | CORR | AXGR | 03:21 | 03:26 | 03:24 | 1101 | 38 | 12 | EXT |  | 0.98 | (c)
11164.487 | 7.912 | 7.599 | -3.763 | -4.076 | 1913 | 2034 | 1989 | 1913 | 3746 | 1036 |  | GOUG | GENE | 03:52 | 04:12 | 04:04 | 330 | 152 | 10 | EXT | Зона задиров. |  | (c)
11218.009 | 4.154 | 4.12 | -7.381 | -7.415 | 1339 | 1393 | 1531 | 1339 | 4120 | 1041 |  | GOUG | GENE | 06:31 | 06:40 | 07:02 | 254 | 385 | 8 | EXT | Зона задиров. |  | (c)
11220.728 | 6.873 | 6.806 | -4.662 | -4.729 | 1774 | 2047 | 1936 | 1774 | 4612 | 1041 |  | GOUG | GENE | 07:41 | 08:25 | 08:07 | 117 | 325 | 7 | EXT | Задир. |  | (c)
11225.771 | 0.381 | 0.285 | -11.154 | -11.25 | 25 | 108 | 270 | 25 | 285 | 1042 |  | GOUG | GENE | 07:05 | 07:19 | 07:45 | 369 | 491 | 10 | EXT | Зона задиров. |  | (c)
11229.98 | 4.59 | 4.554 | -6.945 | -6.981 | 1949 | 2132 | 2040 | 1949 | 4554 | 1042 |  | GOUG | GENE | 00:16 | 00:45 | 00:31 | 103 | 183 | 10 | EXT | Задир. |  | (c)
11240.707 | 3.782 | 3.708 | -7.458 | -7.532 | -1264 | -1019 | -943 | 621 | 3708 | 1043 |  | CORR | GENE | 02:21 | 03:01 | 03:13 | 151 | 643 | 10 | EXT |  | 0.9 | (c)
11243.674 | 6.749 | 6.713 | -4.491 | -4.527 | 843 | 1054 | 1064 | 843 | 4402 | 1043 |  | CORR | GENE | 08:01 | 08:35 | 08:37 | 125 | 440 | 11 | EXT |  | 0.9 | (c)
11251.393 | 3.228 | 3.19 | -8.412 | -8.45 | 126 | 302 | 298 | 126 | 3190 | 1044 |  | CORR | CIGR | 03:17 | 03:45 | 03:45 | 48 | 344 | 11 | EXT |  | 0.89 | (c)
11254.454 | 6.289 | 6.236 | -5.351 | -5.404 | 1738 | 2001 | 1929 | 1738 | 5316 | 1044 |  | CORR | GENE | 07:37 | 08:19 | 08:08 | 88 | 383 | 12 | EXT |  | 0.89 | (c)
11254.519 | 6.354 | 6.293 | -5.286 | -5.347 | -99 | 183 | 123 | 0 | 5182 | 1044 |  | CORR | GENE | 02:41 | 03:26 | 03:16 | 165 | 443 | 13 | EXT |  | 0.9 | (c)
11263.064 | 3.259 | 3.218 | -8.386 | -8.427 | -420 | -187 | -249 | 78 | 3218 | 1045 |  | CORR | GENE | 02:54 | 03:32 | 03:22 | 59 | 342 | 13 | EXT |  | 0.89 | (c)
11264.232 | 4.427 | 4.376 | -7.218 | -7.269 | -610 | -324 | -388 | 166 | 4376 | 1045 |  | CORR | GENE | 02:23 | 03:10 | 02:59 | 85 | 444 | 12 | EXT |  | 0.89 | (c)
11266.524 | 6.719 | 6.684 | -4.926 | -4.961 | -526 | -136 | -255 | 0 | 4870 | 1045 |  | CORR | GENE | 02:37 | 03:40 | 03:21 | 91 | 542 | 12 | EXT |  | 0.89 | (c)
11274.663 | 3.213 | 3.149 | -8.457 | -8.521 | 1050 | 1255 | 1238 | 1050 | 3149 | 1046 |  | CORR | GENE | 02:27 | 03:00 | 02:57 | 99 | 376 | 10 | EXT |  | 0.89 | (c)
11279.026 | 7.576 | 7.549 | -4.094 | -4.121 | 1213 | 1440 | 1370 | 1213 | 4065 | 1046 |  | CORR | CIGR | 02:53 | 03:30 | 03:19 | 56 | 313 | 11 | EXT |  | 0.89 | (c)
11287.161 | 4.041 | 3.989 | -7.614 | -7.666 | 1874 | 2225 | 2136 | 1874 | 3989 | 1047 |  | CORR | GENE | 02:41 | 03:38 | 03:23 | 119 | 523 | 11 | EXT |  | 0.9 | (c)
11463.179 | 7.309 | 7.155 | -4.281 | -4.435 | 88 | 856 | 488 | 88 | 4276 | 1063 |  | GOUG | GENE | 03:46 | 05:50 | 04:51 | 159 | 799 | 10 | EXT | Зона задиров. |  | (c)
11476.938 | 9.478 | 9.41 | -2.182 | -2.25 | -503 | -356 | -370 | 237 | 2167 | 1064 |  | GOUG | GENE | 07:11 | 07:35 | 07:32 | 83 | 266 | 10 | EXT | Задир. |  | (c)
11618.033 | 2.163 | 2.157 | -9.097 | -9.103 | 1612 | 1711 | 1774 | 295 | 2157 | 1077 |  | GOUG | GENE | 07:07 | 07:23 | 07:33 | 70 | 324 | 10 | EXT | Зона задиров. |  | (c)
11946.53 | 9.515 | 9.46 | -2.21 | -2.265 | 471 | 547 | 560 | 471 | 2209 | 1108 |  | GOUG | GENE | 03:10 | 03:22 | 03:24 | 56 | 180 | 10 | EXT | Задир. |  | (c)
11946.577 | 9.562 | 9.544 | -2.163 | -2.181 | 1063 | 1269 | 1166 | 1063 | 2074 | 1108 |  | GOUG | GENE | 04:45 | 05:19 | 05:02 | 107 | 206 | 10 | EXT | Задир. |  | (c)
12028.455 | 0 | 0 | -11.43 | -11.43 | 663 | 1596 | 1816 | 0 | 0 | 1117 | Смещение кромок | GWAN |  | 03:29 | 05:60 | 06:35 | 0 | 2307 | 18 | EXT | Смещение кромок Наружу Величина смещения - 2.9 мм. |  | (c)
12229.281 | 1.491 | 1.189 | -9.929 | -10.231 | -1001 | -740 | -847 | 693 | 1189 | 1135 |  | GOUG | GENE | 06:21 | 07:04 | 06:46 | 434 | 308 | 10 | EXT | Зона задиров. |  | (c)
12234.148 | 6.358 | 6.335 | -5.062 | -5.085 | 1830 | 2055 | 2016 | 29 | 5007 | 1135 |  | CORR | GENE | 01:58 | 02:35 | 02:28 | 78 | 371 | 11 | EXT |  | 0.89 | (c)
12255.838 | 5.598 | 5.494 | -5.947 | -6.051 | -634 | -514 | -572 | 510 | 5494 | 1137 |  | GOUG | GENE | 05:41 | 06:00 | 05:51 | 109 | 125 | 10 | EXT | Задир. |  | (c)
12256.039 | 5.799 | 3.984 | -5.746 | -7.561 | -1067 | -914 | -925 | 783 | 3984 | 1137 |  | GOUG | GENE | 04:31 | 04:56 | 04:54 | 1869 | 284 | 10 | EXT | Зона задиров. |  | (c)
12256.983 | 6.743 | 6.656 | -4.802 | -4.889 | -662 | -650 | -605 | 547 | 4801 | 1137 |  | GOUG | GENE | 05:36 | 05:39 | 05:46 | 88 | 115 | 10 | EXT | Задир. |  | (c)
12258.125 | 7.885 | 6.408 | -3.66 | -5.137 | -1035 | -924 | -955 | 875 | 2832 | 1137 |  | GOUG | GENE | 04:36 | 04:54 | 04:49 | 2305 | 160 | 10 | EXT | Зона задиров. |  | (c)
12273.47 | 0 | -0.046 | -11.685 | -11.731 | -2205 | -1339 | -1484 | 763 |  | 1139 | Нарушение формы кольцевого шва | GWAN |  | 08:24 | 10:44 | 10:20 | 0 | 1442 |  | EXT | Нарушение формы кольцевого шва |  | (c)
12422.729 | 2.194 | 2.118 | -9.481 | -9.557 | -20 | 179 | 173 | 0 | 2118 | 1153 |  | CORR | GENE | 01:01 | 01:33 | 01:32 | 83 | 386 | 11 | EXT |  | 0.89 | (c)
12452.059 | 8.584 | 8.508 | -2.711 | -2.787 | -138 | 153 | 34 | 0 | 2690 | 1155 |  | CORR | GENE | 09:22 | 10:09 | 09:50 | 97 | 344 | 14 | EXT |  | 0.9 | (c)
12456.995 | 2.225 | 2.194 | -9.08 | -9.111 | 256 | 451 | 406 | 256 | 2194 | 1156 |  | CORR | CIGR | 04:41 | 05:12 | 05:05 | 37 | 301 | 11 | EXT |  | 0.89 | (c)
12461.807 | 7.037 | 6.855 | -4.268 | -4.45 | 143 | 223 | 186 | 143 | 4181 | 1156 |  | CORR | GENE | 04:23 | 04:36 | 04:30 | 269 | 86 | 11 | EXT |  | 0.92 | (c)
12461.89 | 7.12 | 7.075 | -4.185 | -4.23 | 1821 | 2120 | 2009 | 1821 | 4112 | 1156 |  | CORR | GENE | 08:53 | 09:42 | 09:24 | 118 | 376 | 14 | EXT |  | 0.9 | (c)
12461.999 | 7.229 | 7.089 | -4.076 | -4.216 | -583 | -178 | -261 | 0 | 4053 | 1156 |  | CORR | GENE | 02:25 | 03:31 | 03:17 | 163 | 645 | 13 | EXT |  | 0.9 | (c)
12473.532 | 7.457 | 7.38 | -4.283 | -4.36 | 1293 | 1684 | 1551 | 1293 | 4234 | 1157 |  | CORR | GENE | 09:01 | 10:04 | 09:43 | 126 | 516 | 12 | EXT |  | 0.9 | (c)
12476.381 | 10.306 | 10.255 | -1.434 | -1.485 | -773 | -592 | -616 | 458 | 1324 | 1157 |  | CORR | GENE | 03:28 | 03:57 | 03:53 | 161 | 315 | 11 | EXT |  | 0.9 | (c)
12478.515 | 0.7 | 0.664 | -10.66 | -10.696 | -2111 | -1532 | -1802 | 1492 | 664 | 1158 |  | CORR | GENE | 01:30 | 03:04 | 02:20 | 117 | 619 | 12 | EXT |  | 0.9 | (c)
12480.615 | 2.8 | 2.678 | -8.56 | -8.682 | 917 | 1026 | 975 | 917 | 2678 | 1158 |  | CORR | GENE | 09:39 | 09:56 | 09:48 | 385 | 117 | 13 | EXT |  | 0.94 | (c)
12488.558 | 10.743 | 10.71 | -0.617 | -0.65 | 1912 | -2213 | 2135 | 1912 | 558 | 1158 |  | CORR | GENE | 00:19 | 01:14 | 00:55 | 92 | 446 | 11 | EXT |  | 0.89 | (c)
12502.013 | 1.253 | 1.242 | -10.347 | -10.358 | -1069 | -997 | -1000 | 930 | 1242 | 1160 |  | CORR | CIGR | 01:22 | 01:34 | 01:34 | 45 | 140 | 10 | EXT |  | 0.89 | (c)
12503.514 | 2.754 | 2.708 | -8.846 | -8.892 | -625 | -314 | -343 | 62 | 2708 | 1160 |  | CORR | GENE | 02:34 | 03:24 | 03:20 | 156 | 563 | 11 | EXT |  | 0.9 | (c)
12532.99 | 8.975 | 8.929 | -2.605 | -2.651 | 1449 | 1778 | 1625 | 1449 | 2533 | 1162 |  | CORR | GENE | 10:21 | 11:15 | 10:50 | 118 | 352 | 13 | EXT |  | 0.9 | (c)
12540.763 | 5.168 | 5.134 | -6.532 | -6.566 | 770 | 969 | 938 | 770 | 5134 | 1163 |  | CORR | GENE | 00:32 | 01:04 | 00:59 | 59 | 337 | 12 | EXT |  | 0.89 | (c)
12543.654 | 8.059 | 8.043 | -3.641 | -3.657 | 342 | 550 | 478 | 342 | 3611 | 1163 |  | CORR | CIGR | 11:23 | 11:56 | 11:45 | 46 | 271 | 13 | EXT |  | 0.89 | (c)
12544.817 | 9.222 | 9.19 | -2.478 | -2.51 | 64 | 254 | 200 | 64 | 2439 | 1163 |  | CORR | GENE | 10:38 | 11:09 | 10:60 | 71 | 271 | 10 | EXT |  | 0.89 | (c)
12562.378 | 3.503 | 3.311 | -7.602 | -7.794 | 1306 | 1507 | 1447 | 1306 | 3311 | 1165 |  | CORR | GENE | 01:45 | 02:17 | 02:08 | 215 | 282 | 11 | EXT |  | 0.91 | (c)
12586.17 | 4.54 | 4.523 | -6.95 | -6.967 | 1982 | 2207 | 2141 | 1982 | 4523 | 1167 |  | CORR | GENE | 08:31 | 09:07 | 08:56 | 57 | 318 | 15 | EXT |  | 0.89 | (c)
12587.915 | 6.285 | 6.255 | -5.205 | -5.235 | -1036 | -903 | -877 | 718 | 5118 | 1167 |  | CORR | GENE | 00:24 | 00:45 | 00:49 | 117 | 318 | 10 | EXT |  | 0.89 | (c)
12601.522 | 8.402 | 8.385 | -3.283 | -3.3 | -2017 | -1891 | -1750 | 1483 | 3188 | 1168 |  | CORR | GENE | 00:52 | 01:13 | 01:36 | 112 | 534 | 10 | EXT |  | 0.89 | (c)
12604.63 | 11.51 | 11.471 | -0.175 | -0.214 | 1480 | 1850 | 1709 | 1480 | 149 | 1168 |  | CORR | GENE | 10:17 | 11:17 | 10:54 | 65 | 459 | 11 | EXT |  | 0.89 | (c)
12760.069 | 5.729 | 5.707 | -5.926 | -5.948 | -757 | -549 | -592 | 426 | 5707 | 1182 |  | CORR | GENE | 01:33 | 02:06 | 01:60 | 74 | 331 | 13 | EXT |  | 0.89 | (c)
12764.349 | 10.009 | 9.905 | -1.646 | -1.75 | -635 | -385 | -407 | 178 | 1597 | 1182 |  | CORR | GENE | 01:52 | 02:33 | 02:29 | 153 | 457 | 14 | EXT |  | 0.9 | (c)
12764.653 | 10.313 | 10.113 | -1.342 | -1.542 | -164 | -149 | -127 | 90 | 808 | 1182 |  | CORR | GENE | 03:09 | 03:11 | 03:14 | 734 | 74 | 10 | EXT |  | 0.95 | (c)
12766.672 | 0.677 | 0.543 | -10.603 | -10.737 | -1802 | -1591 | -1599 | 1395 | 543 | 1183 |  | CORR | GENE | 09:16 | 09:50 | 09:49 | 218 | 406 | 10 | EXT |  | 0.91 | (c)
12769.372 | 3.377 | 3.342 | -7.903 | -7.938 | -1627 | -1525 | -1498 | 1369 | 3342 | 1183 |  | CORR | GENE | 09:44 | 10:01 | 10:05 | 68 | 258 | 10 | EXT |  | 0.89 | (c)
12771.81 | 5.815 | 5.798 | -5.465 | -5.482 | 843 | 938 | 924 | 843 | 5434 | 1183 |  | CORR | CIGR | 04:23 | 04:38 | 04:36 | 48 | 163 | 13 | EXT |  | 0.89 | (c)
12775.387 | 9.392 | 9.392 | -1.888 | -1.888 | -1591 | -1313 | -1374 | 1158 | 1805 | 1183 |  | CORR | GENE | 09:50 | 10:35 | 10:25 | 83 | 433 | 11 | EXT |  | 0.89 | (c)
12779.578 | 2.303 | 2.246 | -8.777 | -8.834 | 1715 | 1853 | 1973 | 1715 | 2246 | 1184 |  | CORR | GENE | 08:41 | 09:03 | 09:22 | 112 | 516 | 10 | EXT |  | 0.89 | (c)
12789.098 | 0.743 | 0.682 | -10.952 | -11.013 | 692 | 983 | 1012 | 692 | 682 | 1185 |  | CORR | GENE | 08:59 | 09:46 | 09:51 | 108 | 640 | 11 | EXT |  | 0.89 | (c)
12790.403 | 2.048 | 2 | -9.647 | -9.695 | 504 | 679 | 684 | 504 | 2000 | 1185 |  | CORR | GENE | 08:29 | 08:57 | 08:58 | 87 | 361 | 15 | EXT |  | 0.89 | (c)
12796.081 | 7.726 | 7.652 | -3.969 | -4.043 | -1994 | -1766 | -1742 | 1490 | 3934 | 1185 |  | CORR | GENE | 01:46 | 02:23 | 02:26 | 109 | 504 | 10 | EXT | Аномалия находится на упругопластическом изгибе: R=455 D, максимальное растяжение на 0.7 час. | 0.89 | (c)
12796.382 | 8.027 | 8.006 | -3.668 | -3.689 | 1029 | 1161 | 1146 | 1029 | 3640 | 1185 |  | CORR | CIGR | 09:54 | 10:15 | 10:12 | 49 | 234 | 11 | EXT | Аномалия находится на упругопластическом изгибе: R=442 D, максимальное растяжение на 0.6 час. | 0.89 | (c)
12801.144 | 1.094 | 1.064 | -10.271 | -10.301 | -925 | -580 | -679 | 433 | 1064 | 1186 |  | CORR | GENE | 01:37 | 02:33 | 02:17 | 150 | 492 | 15 | EXT | Аномалия находится на упругопластическом изгибе: R=363 D, максимальное растяжение на 0.1 час. | 0.91 | (c)
12801.91 | 1.86 | 1.765 | -9.505 | -9.6 | 1939 | -2161 | -2182 | 1843 | 1765 | 1186 |  | CORR | GENE | 09:20 | 10:18 | 10:15 | 191 | 679 | 14 | EXT | Аномалия находится на упругопластическом изгибе: R=371 D, максимальное растяжение на 0 час. | 0.91 | (c)
12802.112 | 2.062 | 2.052 | -9.303 | -9.313 | 2096 | -2198 | -2217 | 2069 | 2052 | 1186 |  | CORR | GENE | 09:45 | 10:12 | 10:09 | 90 | 296 | 11 | EXT | Аномалия находится на упругопластическом изгибе: R=375 D, максимальное растяжение на 0 час. | 0.89 | (c)
12802.484 | 2.434 | 2.364 | -8.931 | -9.001 | 1834 | 2187 | 2118 | 1834 | 2364 | 1186 |  | CORR | GENE | 09:03 | 09:60 | 09:49 | 201 | 567 | 10 | EXT | Аномалия находится на упругопластическом изгибе: R=381 D, максимальное растяжение на 0 час. | 0.91 | (c)
12802.831 | 2.781 | 2.726 | -8.584 | -8.639 | -449 | -185 | -239 | 30 | 2726 | 1186 |  | CORR | GENE | 02:54 | 03:37 | 03:28 | 115 | 419 | 10 | EXT | Аномалия находится на упругопластическом изгибе: R=387 D, максимальное растяжение на 0 час. | 0.89 | (c)
12802.897 | 2.847 | 2.736 | -8.518 | -8.629 | 2209 | -1934 | -2012 | 1773 | 2736 | 1186 |  | CORR | GENE | 10:03 | 10:55 | 10:42 | 181 | 479 | 11 | EXT | Аномалия находится на упругопластическом изгибе: R=394 D, максимальное растяжение на 0 час. | 0.9 | (c)
12803.172 | 3.122 | 3.063 | -8.243 | -8.302 | 2069 | -2085 | -2213 | 2034 | 3063 | 1186 |  | CORR | GENE | 09:41 | 10:30 | 10:10 | 115 | 358 | 14 | EXT | Аномалия находится на упругопластическом изгибе: R=403 D, максимальное растяжение на 0 час. | 0.9 | (c)
12804.188 | 4.138 | 4.117 | -7.227 | -7.248 | -1344 | -1246 | -1216 | 1088 | 4117 | 1186 |  | CORR | GENE | 00:30 | 00:46 | 00:50 | 71 | 255 | 10 | EXT | Аномалия находится на упругопластическом изгибе: R=450 D, максимальное растяжение на 0.1 час. | 0.89 | (c)
12804.704 | 4.654 | 4.637 | -6.711 | -6.728 | -666 | -540 | -583 | 501 | 4637 | 1186 |  | CORR | GENE | 02:19 | 02:40 | 02:33 | 60 | 165 | 13 | EXT | Аномалия находится на упругопластическом изгибе: R=473 D, максимальное растяжение на 0.1 час. | 0.89 | (c)
12805.502 | 5.452 | 5.446 | -5.913 | -5.919 | -701 | -622 | -631 | 562 | 5446 | 1186 |  | CORR | CIGR | 02:14 | 02:26 | 02:25 | 50 | 139 | 11 | EXT | Аномалия находится на упругопластическом изгибе: R=505 D, максимальное растяжение на 0.2 час. | 0.89 | (c)
12806.852 | 6.802 | 6.764 | -4.563 | -4.601 | -414 | 7 | -191 | 0 | 4496 | 1186 |  | CORR | GENE | 02:60 | 04:08 | 03:36 | 105 | 445 | 11 | EXT | Аномалия находится на упругопластическом изгибе: R=590 D, максимальное растяжение на 0.4 час. | 0.89 | (c)
12809.077 | 9.027 | 9.027 | -2.338 | -2.338 | -361 | -285 | -239 | 117 | 2283 | 1186 |  | CORR | CIGR | 03:09 | 03:21 | 03:28 | 55 | 244 | 12 | EXT | Аномалия находится на упругопластическом изгибе: R=761 D, максимальное растяжение на 0.9 час. | 0.89 | (c)
12821.324 | 9.909 | 9.868 | -1.136 | -1.177 | 1418 | 1792 | 2001 | 1418 | 1001 | 1187 |  | CORR | GENE | 08:53 | 09:54 | 10:28 | 176 | 1166 | 11 | EXT | Аномалия находится на упругопластическом изгибе: R=406 D, максимальное растяжение на 5.8 час. | 0.9 | (c)
12840.482 | 6.332 | 6.296 | -4.748 | -4.784 | -122 | 77 | 25 | 0 | 4729 | 1189 |  | CORR | CIGR | 08:04 | 08:36 | 08:27 | 55 | 295 | 14 | EXT | Аномалия находится на упругопластическом изгибе: R=424 D, максимальное растяжение на 5.8 час. | 0.89 | (c)
13040.025 | 0 | 0 | -11.425 | -11.425 | 2101 | 2171 | -2161 | 0 | 0 | 1207 | Смещение кромок | GWAN |  | 06:16 | 06:27 | 06:48 | 0 | 397 | 16 | EXT | Смещение кромок Наружу Величина смещения - 2.6 мм. |  | (c)
13206.547 | 6.637 | 5.676 | -4.923 | -5.884 | 305 | 468 | 390 | 305 | 4906 | 1221 |  | GOUG | GENE | 03:10 | 03:36 | 03:24 | 978 | 169 | 10 | EXT | Зона задиров. |  | (c)
13218.013 | 6.543 | 6.543 | -4.702 | -4.702 | 1254 | 1348 | 1423 | 638 | 4573 | 1222 |  | GOUG | GENE | 03:57 | 04:12 | 04:24 | 129 | 338 | 10 | EXT | Задир. |  | (c)
13289.305 | 1.835 | 1.719 | -9.835 | -9.951 | 2122 | 2145 | 2141 | 72 | 1719 | 1230 |  | CORR | AXGR | 06:30 | 06:33 | 06:33 | 268 | 36 | 10 | EXT |  | 0.91 | (c)
13451.157 | 8.647 | 8.643 | -2.868 | -2.872 | -39 | -27 | -33 | 26 | 2526 | 1244 |  | LWAN | AXSL | 09:60 | 10:02 | 10:01 | 346 | 13 |  | INT | Эквивалент потери металла 10%. |  | (c)
13453.934 | 11.424 | 11.365 | -0.091 | -0.15 | -523 | -53 | -272 | 21 | 86 | 1244 |  | CORR | GENE | 08:41 | 09:57 | 09:22 | 64 | 502 | 10 | EXT |  | 0.89 | (c)
13687.752 | 6.142 | 6.142 | -5.368 | -5.368 | 2138 | 2188 | -2224 | 0 | 5270 | 1267 |  | GOUG | GENE | 04:01 | 04:09 | 04:17 | 98 | 198 | 10 | EXT | Задир. |  | (c)
13955.72 | 0 | 0 | -11.465 | -11.465 | 448 | -2158 | 2153 | 0 | 0 | 1292 | Смещение кромок | GWAN |  | 02:04 | 07:03 | 06:39 | 0 | 3409 | 15 | EXT | Смещение кромок Вовнутрь Величина смещения - 2.3 мм. Аномалия находится на упругопластическом изгибе: R=435 D, максимальное растяжение на 12 час. |  | (c)
14036.437 | 1.247 | 1.138 | -10.113 | -10.222 | -1670 | -1455 | -1384 | 561 | 1138 | 1300 |  | GOUG | GENE | 08:27 | 09:01 | 09:13 | 170 | 571 | 10 | EXT | Зона задиров. |  | (c)
14065.064 | 6.994 | 6.755 | -4.521 | -4.76 | 2210 | 2215 | 2223 | 0 | 4521 | 1302 |  | LWAN | AXGR | 06:05 | 06:06 | 06:07 | 239 | 26 |  | EXT | Эквивалент потери металла 10%. |  | (c)
14182.535 | 0 | -0.025 | -11.485 | -11.51 | -1116 | -840 | -883 | 651 |  | 1314 | Вышлифовка на шве | GWAN | GENE | 03:56 | 04:41 | 04:34 | 74 | 465 | 12 | EXT | Вышлифовка на шве Аномалия находится на отводе. Аномалия находится на упругопластическом изгибе: R=458 D, максимальное растяжение на 6.6 час. |  | (c)
14234.316 | 6.676 | 6.627 | -4.804 | -4.853 | 1185 | 1470 | 1544 | 1185 | 4383 | 1318 |  | GOUG | GENE | 06:03 | 06:49 | 07:01 | 470 | 719 | 10 | EXT | Аномалия находится на отводе. Зона задиров. |  | (c)
14239.393 | 0.273 | 0.262 | -11.082 | -11.093 | -2027 | -1942 | -1965 | 1904 | 262 | 1319 |  | GOUG | CIGR | 04:08 | 04:21 | 04:18 | 28 | 123 | 8 | EXT | Аномалия находится на отводе. Задир. |  | (c)
14250.55 | 0.075 | 0.029 | -11.685 | -11.731 | -396 | -38 | 4 | 0 | 29 | 1320 |  | CORR | GENE | 04:49 | 05:46 | 05:53 | 83 | 800 | 13 | EXT |  | 0.89 | (c)
14257.77 | 7.295 | 7.283 | -4.465 | -4.477 | -2121 | -2020 | -2070 | 2018 | 4437 | 1320 |  | CORR | CIGR | 00:10 | 00:26 | 00:18 | 40 | 103 | 14 | EXT |  | 0.89 | (c)
14354.358 | 10.653 | 9.238 | -0.762 | -2.177 | 2171 | -1946 | -2086 | 1882 | 711 | 1328 |  | GOUG | GENE | 08:34 | 09:29 | 09:07 | 1466 | 408 | 10 | EXT | Зона задиров. |  | (c)
14607.485 | 0 | -0.046 | -11.48 | -11.526 | -1360 | -105 | -406 | 548 |  | 1353 | Нарушение формы кольцевого шва | GWAN |  | 08:53 | 00:16 | 11:27 | 0 | 1908 |  | EXT | Нарушение формы кольцевого шва |  | (c)
15260.163 | 7.073 | 6.6 | -4.637 | -5.11 | -1705 | -1489 | -1582 | 1458 | 4636 | 1412 |  | GOUG | GENE | 11:02 | 11:37 | 11:22 | 474 | 247 | 10 | EXT | Зона задиров. |  | (c)
15559.955 | 0 | -0.048 | -11.33 | -11.378 | 279 | 456 | 491 | 279 |  | 1439 | Вышлифовка на шве | GWAN | GENE | 11:17 | 11:46 | 11:51 | 97 | 424 | 14 | EXT | Вышлифовка на шве |  | (c)
15766.877 | 0.527 | 0.183 | -11.028 | -11.372 | 2182 | 2198 | 2194 | 24 | 183 | 1458 |  | LWAN | AXGR | 03:40 | 03:42 | 03:42 | 565 | 24 |  | EXT | Эквивалент потери металла 16%. |  | (c)
15832.399 | 9.164 | 9.044 | -2.096 | -2.216 | -2221 | -2213 | -2203 | 9 | 1989 | 1463 |  | LWAN | AXGR | 04:36 | 04:37 | 04:39 | 227 | 37 |  | EXT | Эквивалент потери металла 18%. Аномалия находится на упругопластическом изгибе: R=555 D, максимальное растяжение на 11.4 час. |  | (c)
16265.335 | 0 | -0.038 | -11.095 | -11.133 | 1409 | 1587 | 1629 | 382 |  | 1505 | Нарушение формы кольцевого шва | GWAN |  | 02:12 | 02:41 | 02:48 | 0 | 440 |  | EXT | Нарушение формы кольцевого шва |  | (c)
16265.335 | 0 | -0.063 | -11.095 | -11.158 | -614 | -467 | -353 | 92 |  | 1505 | Нарушение формы кольцевого шва | GWAN |  | 08:46 | 09:09 | 09:28 | 0 | 521 |  | EXT | Нарушение формы кольцевого шва |  | (c)
16367.56 | 0 | -0.033 | -11.09 | -11.123 | -2086 | -1915 | -1897 | 145 |  | 1514 | Нарушение формы кольцевого шва | GWAN |  | 06:06 | 06:33 | 06:36 | 0 | 378 |  | EXT | Нарушение формы кольцевого шва |  | (c)
16367.56 | 0 | -0.066 | -11.09 | -11.156 | -333 | -223 | -215 | 98 |  | 1514 | Нарушение формы кольцевого шва | GWAN |  | 10:49 | 11:06 | 11:08 | 0 | 235 |  | EXT | Нарушение формы кольцевого шва |  | (c)
16371.785 | 4.225 | 4.169 | -6.865 | -6.921 | -1585 | -1271 | -1313 | 645 | 4169 | 1514 | Дефект проката | MIAN | GENE | 07:27 | 08:17 | 08:11 | 134 | 545 |  | EXT | Дефект проката Эквивалент потери металла 10%. |  | (c)
16391.156 | 1.206 | 0.218 | -9.964 | -10.952 | 2224 | -2218 | -2219 | 0 | 218 | 1516 |  | LWAN | AXGR | 05:06 | 05:09 | 05:09 | 1239 | 35 |  | EXT | Эквивалент потери металла 16%. |  | (c)
16441.597 | 6.432 | 6.298 | -4.398 | -4.532 | 789 | 869 | 880 | 789 | 4361 | 1520 |  | ARTD | GENE | 00:56 | 01:09 | 01:10 | 171 | 182 |  | EXT | Наплавка. |  | (c)
16666.975 | 4.72 | 4.537 | -4.835 | -5.018 | 2197 | 2224 | 2221 | 0 | 4537 | 1541 |  | LWAN | GENE | 03:58 | 04:02 | 04:02 | 479 | 49 |  | EXT | Эквивалент потери металла 14%. |  | (c)
16806.072 | 8.532 | 8.495 | -2.978 | -3.015 | 1643 | 1776 | 1749 | 376 | 2958 | 1553 |  | CORR | GENE | 06:38 | 06:60 | 06:56 | 57 | 212 | 10 | EXT |  | 0.89 | (c)
16922.292 | 1.547 | 1.487 | -9.683 | -9.743 | -1982 | -1771 | -1813 | 1643 | 1487 | 1564 |  | CORR | GENE | 09:48 | 10:22 | 10:15 | 90 | 339 | 10 | EXT |  | 0.89 | (c)
16967.599 | 3.194 | 3.151 | -8.191 | -8.234 | 1105 | 1180 | 1197 | 1105 | 3151 | 1568 |  | ARTD | GENE | 09:08 | 09:20 | 09:23 | 186 | 184 |  | EXT | Наплавка. |  | (c)
17003.178 | 5.808 | 5.797 | -5.877 | -5.888 | 1741 | 1852 | 1819 | 1741 | 5797 | 1571 |  | CORR | CIGR | 00:44 | 01:02 | 00:57 | 26 | 156 | 10 | EXT |  | 0.89 | (c)
17020.746 | 11.691 | 11.636 | -0.059 | -0.114 | 1467 | 1997 | 1917 | 1467 | 30 | 1572 |  | CORR | GENE | 01:13 | 02:39 | 02:26 | 84 | 900 | 11 | EXT |  | 0.89 | (c)
17035.211 | 4.281 | 4.271 | -7.074 | -7.084 | 1925 | 1972 | 1974 | 206 | 4271 | 1574 |  | GOUG | CIGR | 05:47 | 05:55 | 05:55 | 25 | 100 | 10 | EXT | Задир. |  | (c)
17035.214 | 4.284 | 4.25 | -7.071 | -7.105 | 1929 | 1958 | 1961 | 237 | 4250 | 1574 |  | DENT | GENE | 05:48 | 05:53 | 05:53 | 74 | 64 | 0.3 | N/A | Глубина вмятины: 4 мм (0,3%). Линейка: 7 см в (425 см; 05:53 ч:мин) Аномалия находится вблизи дефекта потери металла. |  | (c)
17069.872 | 4.582 | 4.554 | -6.903 | -6.931 | 1664 | 1688 | 1685 | 525 | 4554 | 1577 |  | GOUG | PITT | 07:10 | 07:14 | 07:13 | 74 | 41 | 9 | EXT | Задир. |  | (c)
17182.383 | 4.858 | 4.846 | -6.547 | -6.559 | -1131 | -1089 | -1088 | 1045 | 4846 | 1587 |  | CORR | CIGR | 06:14 | 06:21 | 06:21 | 30 | 86 | 11 | EXT |  | 0.89 | (c)
17182.545 | 5.02 | 4.999 | -6.385 | -6.406 | -1182 | -1087 | -1105 | 1028 | 4999 | 1587 |  | CORR | GENE | 06:06 | 06:21 | 06:18 | 72 | 154 | 11 | EXT |  | 0.89 | (c)
17349.529 | 3.789 | 3.715 | -7.641 | -7.715 | -277 | -221 | 10 | 0 | 3715 | 1603 |  | GOUG | GENE | 01:56 | 02:05 | 02:43 | 258 | 574 | 10 | EXT | Зона задиров. |  | (c)
17524.606 | 6.631 | 6.515 | -2.664 | -2.78 | -1688 | -1600 | -1605 | 1521 | 2586 | 1619 |  | DENT | GENE | 04:38 | 04:52 | 04:51 | 194 | 166 | 0.6 | N/A | Глубина вмятины: 8 мм (0,6%). Линейка: 19 см в (652 см; 04:52 ч:мин) |  | (c)
17611.356 | 5.606 | 4.143 | -5.979 | -7.442 | -393 | -184 | -221 | 50 | 4143 | 1627 |  | GOUG | GENE | 07:21 | 07:55 | 07:49 | 1580 | 342 | 10 | EXT | Зона задиров. |  | (c)
17612.124 | 6.374 | 6.222 | -5.211 | -5.363 | -351 | -343 | -222 | 93 | 5185 | 1627 |  | GOUG | GENE | 07:28 | 07:29 | 07:49 | 178 | 257 | 6 | EXT | Задир. |  | (c)
17655.881 | 5.346 | 5.105 | -5.984 | -6.225 | 1087 | 1169 | 1160 | 1087 | 5105 | 1631 |  | DENT | GENE | 05:56 | 06:09 | 06:08 | 364 | 146 | 0.5 | N/A | Глубина вмятины: 7 мм (0,5%). Линейка: 36 см в (511 см; 06:09 ч:мин) Аномалия находится вблизи дефекта потери металла. |  | (c)
17655.947 | 5.412 | 5.397 | -5.918 | -5.933 | 1155 | 1156 | 1199 | 1155 | 5397 | 1631 |  | GOUG | CIGR | 06:07 | 06:07 | 06:14 | 30 | 87 | 6 | EXT | Задир. |  | (c)
17722.942 | 3.307 | 3.275 | -8.113 | -8.145 | -1010 | -977 | -974 | 939 | 3275 | 1637 |  | ARTD | GENE | 09:01 | 09:06 | 09:07 | 75 | 71 |  | EXT | Наплавка. |  | (c)
17729.089 | 9.454 | 9.412 | -1.966 | -2.008 | -1016 | -962 | -963 | 910 | 1894 | 1637 |  | ARTD | GENE | 09:00 | 09:09 | 09:09 | 114 | 105 |  | EXT | Наплавка. |  | (c)
17782.009 | 5.604 | 5.544 | -6.131 | -6.191 | -1034 | -1018 | -1019 | 1004 | 5544 | 1643 |  | GOUG | AXGR | 05:31 | 05:34 | 05:34 | 104 | 30 | 11 | EXT | Задир. |  | (c)
17798.138 | 9.998 | 9.966 | -1.402 | -1.434 | 1972 | 2094 | 2084 | 1972 | 1391 | 1644 |  | CORR | CIGR | 05:32 | 05:52 | 05:50 | 43 | 223 | 15 | EXT |  | 0.89 | (c)
17830.075 | 0 | -0.047 | -9.87 | -9.917 | -780 | -107 | -101 | 578 |  | 1648 | Вышлифовка на шве | GWAN | GENE | 10:22 | 00:11 | 12:12 | 119 | 1358 | 14 | EXT | Вышлифовка на шве |  | (c)
17871.675 | 2.88 | 2.379 | -8.8 | -9.301 | -1286 | -1259 | -1133 | 979 | 2379 | 1653 |  | GOUG | GENE | 06:24 | 06:29 | 06:49 | 539 | 308 | 7 | EXT | Зона задиров. |  | (c)
17921.684 | 1.364 | 1.34 | -10.021 | -10.045 | -1990 | -1691 | -1798 | 1607 | 1340 | 1658 |  | CORR | GENE | 02:33 | 03:22 | 03:04 | 50 | 383 | 10 | EXT |  | 0.89 | (c)
18081.762 | 1.667 | 1.61 | -7.898 | -7.955 | 1782 | 2006 | 2168 | 1782 | 1610 | 1672 |  | CORR | GENE | 01:54 | 02:30 | 02:56 | 66 | 772 | 10 | EXT |  | 0.89 | (c)
18103.676 | 3.191 | 3.039 | -8.454 | -8.606 | -70 | -53 | -51 | 32 | 3039 | 1674 |  | LWAN | AXGR | 00:01 | 00:04 | 00:04 | 275 | 38 |  | EXT | Эквивалент потери металла 10%. |  | (c)
18291.978 | 11.173 | 10.115 | -0.497 | -1.555 | -77 | -49 | -57 | 37 | 182 | 1690 |  | LWAN | AXGR | 07:52 | 07:56 | 07:55 | 1373 | 40 |  | INT | Эквивалент потери металла 11%. |  | (c)
18393.017 | 9.342 | 9.315 | -2.053 | -2.08 | -1214 | -1131 | -1156 | 1016 | 1943 | 1699 | Металлургический дефект | MIAN | GENE | 09:28 | 09:41 | 09:37 | 137 | 117 |  | INT | Металлургический дефект Эквивалент потери металла 10%. |  | (c)
18393.182 | 9.507 | 9.454 | -1.888 | -1.941 | 874 | 935 | 946 | 874 | 1830 | 1699 | Металлургический дефект | MIAN | GENE | 03:05 | 03:15 | 03:16 | 111 | 144 |  | INT | Металлургический дефект Эквивалент потери металла 16%. |  | (c)
18429.26 | 0 | -0.062 | -11.77 | -11.832 | -269 | -98 | -78 | 114 |  | 1703 | Нарушение формы кольцевого шва | GWAN |  | 11:26 | 11:54 | 11:57 | 0 | 383 |  | EXT | Нарушение формы кольцевого шва Аномалия находится на отводе. |  | (c)
18853.398 | 6.913 | 6.863 | -4.772 | -4.822 | 1686 | 1697 | 1697 | 1686 | 4711 | 1740 |  | GOUG | AXGR | 07:24 | 07:26 | 07:26 | 111 | 22 | 10 | EXT | Задир. |  | (c)
18853.407 | 6.922 | 6.836 | -4.763 | -4.849 | 1568 | 1648 | 1645 | 1568 | 4676 | 1740 |  | DENT | GENE | 07:05 | 07:18 | 07:18 | 173 | 155 | 0.5 | N/A | Глубина вмятины: 7 мм (0,5%). Линейка: 17 см в (684 см; 07:18 ч:мин) Аномалия находится вблизи дефекта потери металла. |  | (c)
18986.141 | 3.046 | 2.608 | -8.479 | -8.917 | 2204 | 2225 | 2220 | 0 | 2608 | 1752 |  | LWAN | AXGR | 03:23 | 03:26 | 03:25 | 472 | 31 |  | INT | Эквивалент потери металла 15%. |  | (c)
19018.948 | 1.338 | 0.194 | -10.362 | -11.506 | -97 | -81 | -75 | 54 | 194 | 1755 |  | LWAN | AXGR | 05:06 | 05:08 | 05:09 | 2052 | 43 |  | INT | Эквивалент потери металла 15%. |  | (c)
19021.69 | 4.08 | 2.948 | -7.62 | -8.752 | -97 | -85 | -80 | 63 | 2948 | 1755 |  | LWAN | AXGR | 05:06 | 05:08 | 05:08 | 1653 | 34 |  | INT | Эквивалент потери металла 10%. |  | (c)
19025.735 | 8.125 | 6.713 | -3.575 | -4.987 | -107 | -96 | -90 | 74 | 981 | 1755 |  | LWAN | AXGR | 05:04 | 05:06 | 05:07 | 4006 | 33 |  | INT | Эквивалент потери металла 16%. |  | (c)
19107.895 | 9.9 | 9.751 | -1.51 | -1.659 | -2055 | -2028 | -2034 | 175 | 1444 | 1762 |  | CORR | AXGR | 07:25 | 07:29 | 07:28 | 215 | 43 | 12 | EXT |  | 0.91 | (c)
19143.318 | 11.013 | 10.983 | -0.362 | -0.392 | -1201 | -1010 | -1091 | 982 | 344 | 1765 |  | CORR | GENE | 07:11 | 07:42 | 07:29 | 48 | 219 | 11 | EXT |  | 0.89 | (c)
19143.68 | 0 | -0.034 | -11.435 | -11.469 | 1910 | -2229 | 2179 | 0 |  | 1766 | Нарушение формы кольцевого шва | GWAN |  | 02:15 | 03:07 | 02:59 | 0 | 537 |  | EXT | Нарушение формы кольцевого шва |  | (c)
19143.68 | 0 | -0.061 | -11.435 | -11.496 | 350 | 576 | 542 | 350 |  | 1766 | Нарушение формы кольцевого шва | GWAN |  | 10:03 | 10:40 | 10:34 | 0 | 384 |  | EXT | Нарушение формы кольцевого шва |  | (c)
19177.663 | 11.133 | 11.089 | -0.102 | -0.146 | 1352 | -1843 | 2013 | 0 | 33 | 1768 |  | CORR | GENE | 05:48 | 09:13 | 07:35 | 113 | 1323 | 15 | EXT | Аномалия находится на упругопластическом изгибе: R=603 D, максимальное растяжение на 6.3 час. | 0.9 | (c)
19186.513 | 8.748 | 8.703 | -2.152 | -2.197 | -716 | 142 | -55 | 607 | 2117 | 1769а |  | ARTD | GENE | 11:16 | 01:35 | 13:03 | 80 | 1323 |  | EXT | Эквивалент потери металла 10%. От изолировочной машины. Аномалия находится на упругопластическом изгибе: R=347 D, максимальное растяжение на 6.1 час. |  | (c)
19206.605 | 5.796 | 5.773 | -5.515 | -5.538 | 2057 | 2178 | 2206 | 0 | 5506 | 1771а |  | CORR | CIGR | 08:24 | 08:43 | 08:48 | 32 | 297 | 15 | EXT | Аномалия находится на упругопластическом изгибе: R=474 D, максимальное растяжение на 5.9 час. | 0.89 | (c)
19224.438 | 0.673 | 0.658 | -10.762 | -10.777 | 2201 | -2035 | -2083 | 0 | 658 | 1773 |  | CORR | GENE | 07:48 | 08:25 | 08:17 | 121 | 354 | 15 | EXT |  | 0.9 | (c)
19225.214 | 1.449 | 1.427 | -9.986 | -10.008 | -2202 | -2041 | -2023 | 28 | 1427 | 1773 |  | CORR | CIGR | 07:58 | 08:24 | 08:27 | 46 | 360 | 13 | EXT |  | 0.89 | (c)
19239.183 | 3.983 | 3.938 | -7.057 | -7.102 | 2143 | 2228 | -2225 | 0 | 3938 | 1774 |  | CORR | GENE | 07:54 | 08:08 | 08:09 | 53 | 186 | 10 | EXT |  | 0.89 | (c)
19239.281 | 4.081 | 4.054 | -6.959 | -6.986 | 2172 | 2228 | -2221 | 0 | 4054 | 1774 |  | CORR | CIGR | 07:59 | 08:08 | 08:10 | 36 | 137 | 11 | EXT |  | 0.89 | (c)
19253.366 | 7.126 | 7.013 | -4.464 | -4.577 | -1358 | -1188 | -1098 | 837 | 4464 | 1775 |  | CORR | GENE | 07:05 | 07:33 | 07:47 | 113 | 521 | 14 | EXT |  | 0.9 | (c)
19253.628 | 7.388 | 7.359 | -4.202 | -4.231 | 1756 | 1929 | 1877 | 232 | 4142 | 1775 |  | CORR | GENE | 03:28 | 03:56 | 03:47 | 89 | 243 | 10 | EXT |  | 0.89 | (c)
19283.652 | 2.697 | 2.606 | -8.518 | -8.609 | -1076 | -924 | -791 | 506 | 2606 | 1778 |  | CORR | GENE | 06:38 | 07:02 | 07:24 | 110 | 570 | 10 | EXT |  | 0.89 | (c)
19368.598 | 7.528 | 7.521 | -3.952 | -3.959 | -1351 | -1273 | -1271 | 879 | 3930 | 1785 |  | CORR | CIGR | 06:47 | 06:59 | 06:60 | 29 | 161 | 10 | EXT |  | 0.89 | (c)
19370.13 | 9.06 | 9.038 | -2.42 | -2.442 | -665 | -440 | -515 | 365 | 2371 | 1785 |  | CORR | GENE | 08:37 | 09:14 | 09:02 | 71 | 301 | 10 | EXT |  | 0.89 | (c)
19444.101 | 2.671 | 2.642 | -8.854 | -8.883 | -730 | -465 | -556 | 381 | 2642 | 1792 |  | CORR | GENE | 06:05 | 06:47 | 06:33 | 61 | 349 | 14 | EXT |  | 0.89 | (c)
19444.534 | 3.104 | 3.078 | -8.421 | -8.447 | -504 | -330 | -233 | 0 | 3078 | 1792 |  | CORR | CIGR | 06:41 | 07:09 | 07:25 | 46 | 543 | 11 | EXT |  | 0.89 | (c)
19509.744 | 10.249 | 10.121 | -0.506 | -0.634 | -1596 | -1404 | -1461 | 1327 | 470 | 1797 |  | CORR | GENE | 09:07 | 09:38 | 09:29 | 164 | 269 | 10 | EXT |  | 0.9 | (c)
19513.147 | 2.897 | 2.857 | -8.823 | -8.863 | -278 | -79 | -136 | 0 | 2857 | 1798 |  | CORR | GENE | 07:16 | 07:48 | 07:39 | 61 | 284 | 11 | EXT |  | 0.89 | (c)
19513.246 | 2.996 | 2.966 | -8.724 | -8.754 | -408 | -225 | -269 | 130 | 2966 | 1798 |  | CORR | GENE | 06:55 | 07:24 | 07:17 | 65 | 278 | 14 | EXT |  | 0.89 | (c)
19513.447 | 3.197 | 3.167 | -8.523 | -8.553 | -171 | -81 | -57 | 0 | 3167 | 1798 |  | CORR | GENE | 07:33 | 07:48 | 07:52 | 57 | 227 | 11 | EXT |  | 0.89 | (c)
19520.26 | 10.01 | 9.975 | -1.71 | -1.745 | -2215 | -2116 | -2144 | 2072 | 1698 | 1798 |  | CORR | CIGR | 02:03 | 02:19 | 02:15 | 47 | 143 | 11 | EXT |  | 0.89 | (c)
19534.899 | 2.369 | 2.33 | -9.191 | -9.23 | 1128 | 1435 | 1336 | 1128 | 2330 | 1800 |  | CORR | GENE | 02:54 | 03:44 | 03:28 | 129 | 416 | 11 | EXT |  | 0.9 | (c)
19540.689 | 8.159 | 8.14 | -3.401 | -3.42 | 1692 | 1754 | 1761 | 1692 | 3388 | 1800 |  | CORR | CIGR | 04:25 | 04:35 | 04:36 | 32 | 139 | 15 | EXT |  | 0.89 | (c)
19542.183 | 9.653 | 9.608 | -1.907 | -1.952 | -1343 | -1233 | -1248 | 1153 | 1907 | 1800 |  | CORR | CIGR | 08:15 | 08:33 | 08:31 | 45 | 190 | 10 | EXT |  | 0.89 | (c)
19546.286 | 2.196 | 2.14 | -2.141 | -2.197 | -22 | 442 | 310 | 0 | 2029 | 1801а |  | CORR | GENE | 00:08 | 01:23 | 01:01 | 168 | 663 | 11 | EXT |  | 0.9 | (c)
19546.997 | 2.907 | 2.894 | -1.43 | -1.443 | -1663 | -1503 | -1530 | 1397 | 1388 | 1801а |  | CORR | CIGR | 07:43 | 08:09 | 08:04 | 55 | 266 | 10 | EXT |  | 0.89 | (c)
19548.199 | 4.109 | 4.06 | -0.228 | -0.277 | 753 | 1092 | 931 | 753 | 212 | 1801а |  | CORR | GENE | 02:13 | 03:07 | 02:41 | 65 | 355 | 10 | EXT |  | 0.89 | (c)
19558.703 | 6.408 | 6.379 | -4.807 | -4.836 | -1975 | -1893 | -1859 | 255 | 4766 | 1802 | Дефект проката | MIAN | GENE | 04:57 | 05:10 | 05:16 | 70 | 233 |  | EXT | Дефект проката Эквивалент потери металла 13%. |  | (c)
19573.445 | 9.935 | 9.889 | -1.575 | -1.621 | 1841 | 1959 | 1924 | 224 | 1548 | 1803 |  | CORR | GENE | 06:59 | 07:18 | 07:12 | 73 | 165 | 10 | EXT |  | 0.89 | (c)
19575.727 | 0.707 | 0.69 | -10.683 | -10.7 | -745 | -512 | -626 | 506 | 690 | 1804 |  | CORR | CIGR | 07:18 | 07:55 | 07:37 | 36 | 239 | 10 | EXT |  | 0.89 | (c)
19576.034 | 1.014 | 0.997 | -10.376 | -10.393 | -812 | -634 | -721 | 630 | 997 | 1804 |  | CORR | CIGR | 07:07 | 07:36 | 07:22 | 28 | 182 | 10 | EXT |  | 0.89 | (c)
19586.303 | 11.283 | 10.84 | -0.107 | -0.55 | -1454 | -1439 | -1440 | 776 | 66 | 1804 | Металлургический дефект | MIAN | AXGR | 05:23 | 05:26 | 05:26 | 484 | 30 |  | INT | Металлургический дефект Эквивалент потери металла 14%. |  | (c)
19587.723 | 1.313 | 1.287 | -10.312 | -10.338 | -618 | -563 | -530 | 441 | 1287 | 1805 |  | CORR | CIGR | 08:32 | 08:41 | 08:46 | 37 | 177 | 10 | EXT |  | 0.89 | (c)
19596.751 | 10.341 | 10.161 | -1.284 | -1.464 | -647 | -599 | -585 | 523 | 1031 | 1805 |  | CORR | GENE | 08:27 | 08:35 | 08:37 | 433 | 124 | 13 | EXT |  | 0.95 | (c)
19596.935 | 10.525 | 10.487 | -1.1 | -1.138 | -1429 | -1328 | -1318 | 1207 | 1081 | 1805 |  | CORR | GENE | 06:21 | 06:37 | 06:39 | 57 | 222 | 11 | EXT |  | 0.89 | (c)
19597.491 | 11.081 | 10.97 | -0.544 | -0.655 | -672 | -470 | -388 | 104 | 529 | 1805 |  | CORR | GENE | 08:23 | 08:56 | 09:09 | 126 | 568 | 10 | EXT |  | 0.9 | (c)
19598.694 | 0.659 | 0.4 | -11.041 | -11.3 | -561 | -395 | -310 | 60 | 400 | 1806 |  | CORR | GENE | 01:52 | 02:19 | 02:33 | 282 | 500 | 12 | EXT |  | 0.92 | (c)
19599.069 | 1.034 | 1.011 | -10.666 | -10.689 | -289 | -132 | -166 | 43 | 1011 | 1806 |  | CORR | GENE | 02:36 | 03:02 | 02:56 | 70 | 246 | 11 | EXT |  | 0.89 | (c)
19608.513 | 10.478 | 10.354 | -1.222 | -1.346 | -488 | -235 | -274 | 60 | 1214 | 1806 |  | CORR | GENE | 02:04 | 02:45 | 02:39 | 132 | 428 | 15 | EXT |  | 0.9 | (c)
19609.136 | 11.101 | 11.042 | -0.599 | -0.658 | 985 | 1031 | 1037 | 985 | 543 | 1806 |  | DENT | GENE | 06:02 | 06:09 | 06:10 | 115 | 104 | 0.6 | N/A | Глубина вмятины: 8 мм (0,6%). Линейка: 12 см в (1104 см; 06:09 ч:мин) |  | (c)
19610.614 | 0.879 | 0.702 | -10.681 | -10.858 | -318 | -42 | -105 | 0 | 702 | 1807 |  | CORR | GENE | 08:13 | 08:57 | 08:47 | 219 | 426 | 10 | EXT |  | 0.91 | (c)
19611.596 | 1.861 | 1.821 | -9.699 | -9.739 | -77 | 112 | 70 | 0 | 1821 | 1807 |  | CORR | GENE | 08:52 | 09:22 | 09:16 | 69 | 294 | 11 | EXT |  | 0.89 | (c)
19612.35 | 2.615 | 2.574 | -8.945 | -8.986 | -108 | 99 | 81 | 0 | 2574 | 1807 |  | CORR | GENE | 08:47 | 09:20 | 09:17 | 62 | 377 | 11 | EXT |  | 0.89 | (c)
19632.597 | 11.302 | 11.286 | -0.383 | -0.399 | 2102 | -1946 | -2113 | 1868 | 363 | 1808 |  | CORR | CIGR | 07:07 | 08:13 | 07:46 | 36 | 491 | 13 | EXT |  | 0.89 | (c)
19639.671 | 6.691 | 6.675 | -5.039 | -5.055 | 2226 | -2192 | -2195 | 2155 | 5021 | 1809 | Металлургический дефект | MIAN | CIGR | 02:35 | 02:42 | 02:41 | 34 | 80 |  | INT | Металлургический дефект Эквивалент потери металла 11%. |  | (c)
19689.283 | 9.578 | 9.502 | -1.712 | -1.788 | -25 | 78 | 145 | 0 | 1673 | 1813 |  | CORR | GENE | 03:19 | 03:35 | 03:46 | 115 | 339 | 13 | EXT |  | 0.9 | (c)
19692.786 | 1.791 | 1.752 | -9.159 | -9.198 | 1857 | 2049 | 1975 | 1857 | 1752 | 1814 |  | CORR | CIGR | 08:29 | 08:60 | 08:48 | 47 | 237 | 11 | EXT |  | 0.89 | (c)
19699.578 | 8.583 | 8.562 | -2.367 | -2.388 | 1427 | 1830 | 1693 | 1427 | 2240 | 1814 |  | CORR | GENE | 07:19 | 08:25 | 08:02 | 148 | 533 | 10 | EXT |  | 0.9 | (c)
19702.527 | 0.582 | 0.569 | -10.528 | -10.541 | -1709 | -1276 | -1247 | 785 | 569 | 1815 |  | CORR | GENE | 07:24 | 08:33 | 08:38 | 186 | 924 | 10 | EXT |  | 0.9 | (c)
19717.359 | 4.304 | 4.254 | -6.731 | -6.781 | 204 | 541 | 398 | 204 | 4254 | 1816 |  | CORR | GENE | 06:33 | 07:27 | 07:04 | 82 | 389 | 10 | EXT |  | 0.89 | (c)
19860.345 | 0 | -0.057 | -11.085 | -11.142 | -309 | -24 | 352 | 0 |  | 1829 | Нарушение формы кольцевого шва | GWAN |  | 01:52 | 02:38 | 03:39 | 0 | 1322 |  | EXT | Нарушение формы кольцевого шва |  | (c)
19860.345 | 0 | -0.044 | -11.085 | -11.129 | 2040 | -2226 | -2210 | 1999 |  | 1829 | Нарушение формы кольцевого шва | GWAN |  | 08:11 | 08:43 | 08:46 | 0 | 422 |  | EXT | Нарушение формы кольцевого шва |  | (c)
19916.129 | 11.289 | 9.105 | -0.361 | -2.545 | -61 | -52 | -50 | 39 | 225 | 1833 |  | LWAN | AXGR | 04:36 | 04:37 | 04:37 | 2320 | 23 |  | EXT | Эквивалент потери металла 15%. |  | (c)
19956.227 | 4.647 | 4.608 | -7.043 | -7.082 | 271 | 290 | 292 | 271 | 4608 | 1837 |  | CORR | AXGR | 06:36 | 06:39 | 06:39 | 103 | 43 | 12 | EXT |  | 0.9 | (c)
19957.791 | 6.211 | 6.102 | -5.479 | -5.588 | 213 | 226 | 225 | 213 | 5337 | 1837 |  | CORR | AXGR | 06:27 | 06:29 | 06:29 | 251 | 26 | 10 | EXT |  | 0.91 | (c)
20146.934 | 3.974 | 3.91 | -7.711 | -7.775 | -1631 | -1553 | -1533 | 1435 | 3910 | 1854 |  | DENT | GENE | 09:06 | 09:19 | 09:22 | 114 | 196 | 0.3 | N/A | Глубина вмятины: 4 мм (0,3%). Линейка: 11 см в (391 см; 09:19 ч:мин) Аномалия находится вблизи дефекта потери металла. |  | (c)
20147.535 | 4.575 | 4.487 | -7.11 | -7.198 | 715 | 995 | 1018 | 715 | 4487 | 1854 |  | GOUG | GENE | 03:25 | 04:10 | 04:14 | 2075 | 606 | 9 | EXT | Зона задиров. |  | (c)
20147.829 | 4.869 | 4.807 | -6.816 | -6.878 | -1355 | -1245 | -1231 | 1106 | 4807 | 1854 |  | DENT | GENE | 09:51 | 10:09 | 10:11 | 135 | 249 | 0.6 | N/A | Глубина вмятины: 8 мм (0,6%). Линейка: 14 см в (481 см; 10:09 ч:мин) Аномалия находится вблизи дефекта потери металла. |  | (c)
20148.345 | 5.385 | 5.275 | -6.3 | -6.41 | -2083 | -1802 | -1893 | 1703 | 5275 | 1854 |  | DENT | GENE | 07:53 | 08:39 | 08:24 | 241 | 381 | 0.7 | N/A | Глубина вмятины: 10 мм (0,7%). Линейка: 24 см в (528 см; 08:39 ч:мин) Аномалия находится вблизи дефекта потери металла. |  | (c)
20148.854 | 5.894 | 3.921 | -5.791 | -7.764 | -2139 | -1506 | -1445 | 750 | 3921 | 1854 |  | GOUG | GENE | 07:44 | 09:26 | 09:36 | 2199 | 1389 | 6 | EXT | Зона задиров. |  | (c)
20202.732 | 1.917 | 1.892 | -9.783 | -9.808 | 348 | 868 | 609 | 348 | 1892 | 1859 |  | CORR | GENE | 05:17 | 06:41 | 05:59 | 208 | 522 | 13 | EXT |  | 0.92 | (c)
20203.251 | 2.436 | 2.408 | -9.264 | -9.292 | -367 | 5 | -155 | 0 | 2408 | 1859 |  | CORR | GENE | 03:22 | 04:22 | 03:56 | 104 | 424 | 12 | EXT |  | 0.9 | (c)
20212.452 | 11.637 | 11.602 | -0.063 | -0.098 | -489 | -291 | -307 | 125 | 58 | 1859 |  | CORR | CIGR | 03:02 | 03:34 | 03:31 | 40 | 364 | 12 | EXT |  | 0.89 | (c)
20220.18 | 7.665 | 7.646 | -4.06 | -4.079 | 2065 | -2227 | 2225 | 2065 | 4045 | 1860 |  | CORR | CIGR | 06:28 | 06:55 | 06:54 | 34 | 319 | 14 | EXT |  | 0.89 | (c)
20232.091 | 7.851 | 7.829 | -3.849 | -3.871 | -593 | -530 | -494 | 395 | 3837 | 1861 |  | CORR | CIGR | 06:24 | 06:34 | 06:40 | 34 | 197 | 10 | EXT |  | 0.89 | (c)
20235.056 | 10.816 | 10.759 | -0.884 | -0.941 | -726 | -608 | -609 | 493 | 884 | 1861 |  | CORR | GENE | 06:02 | 06:21 | 06:21 | 57 | 233 | 12 | EXT |  | 0.89 | (c)
20236.497 | 0.557 | 0.204 | -10.863 | -11.216 | -2210 | -2183 | -2184 | 21 | 204 | 1862 |  | CORR | GENE | 05:21 | 05:26 | 05:25 | 492 | 51 | 11 | EXT |  | 0.94 | (c)
20299.958 | 8.028 | 7.841 | -2.927 | -3.114 | -1329 | -1300 | -1295 | 901 | 2757 | 1867 | Дефект проката | MIAN | GENE | 06:48 | 06:53 | 06:53 | 357 | 68 |  | INT | Дефект проката Эквивалент потери металла 12%. |  | (c)
20362.778 | 2.113 | 2.047 | -9.572 | -9.638 | -2181 | -1263 | -1546 | 910 | 2047 | 1873 |  | CORR | GENE | 02:36 | 05:04 | 04:19 | 231 | 1271 | 15 | EXT |  | 0.92 | (c)
20364.466 | 3.801 | 3.782 | -7.884 | -7.903 | -1966 | -1688 | -1779 | 1591 | 3782 | 1873 |  | CORR | CIGR | 03:11 | 03:56 | 03:41 | 55 | 376 | 10 | EXT |  | 0.89 | (c)
20365.071 | 4.406 | 4.39 | -7.279 | -7.295 | -797 | -576 | -672 | 547 | 4390 | 1873 |  | CORR | GENE | 06:20 | 06:55 | 06:40 | 65 | 250 | 10 | EXT |  | 0.89 | (c)
20367.477 | 6.812 | 6.701 | -4.873 | -4.984 | -2169 | -2127 | -2136 | 2103 | 4739 | 1873 |  | CORR | GENE | 02:38 | 02:45 | 02:43 | 245 | 66 | 10 | EXT |  | 0.91 | (c)
20368.342 | 7.677 | 7.64 | -4.008 | -4.045 | 2198 | -2137 | -2169 | 2076 | 3956 | 1873 |  | CORR | GENE | 02:23 | 02:43 | 02:38 | 89 | 188 | 15 | EXT |  | 0.89 | (c)
20373.521 | 1.171 | 1.129 | -10.414 | -10.456 | -1586 | -1505 | -1481 | 1376 | 1129 | 1874 |  | CORR | CIGR | 02:12 | 02:25 | 02:29 | 49 | 210 | 10 | EXT |  | 0.89 | (c)
20375.017 | 2.667 | 2.609 | -8.918 | -8.976 | 439 | 538 | 501 | 439 | 2609 | 1874 |  | CORR | GENE | 07:38 | 07:54 | 07:48 | 286 | 124 | 14 | EXT |  | 0.93 | (c)
20375.371 | 3.021 | 3.018 | -8.564 | -8.567 | -76 | -5 | -32 | 0 | 3018 | 1874 |  | CORR | CIGR | 06:15 | 06:27 | 06:23 | 20 | 88 | 10 | EXT |  | 0.89 | (c)
20375.576 | 3.226 | 3.189 | -8.359 | -8.396 | -53 | 134 | 43 | 0 | 3189 | 1874 |  | CORR | CIGR | 06:19 | 06:49 | 06:35 | 50 | 192 | 13 | EXT |  | 0.89 | (c)
20375.865 | 3.515 | 3.515 | -8.07 | -8.07 | -56 | -6 | 29 | 0 | 3515 | 1874 |  | CORR | CIGR | 06:19 | 06:27 | 06:32 | 50 | 170 | 15 | EXT |  | 0.89 | (c)
20376.018 | 3.668 | 3.666 | -7.917 | -7.919 | 395 | 491 | 443 | 395 | 3666 | 1874 |  | CORR | CIGR | 07:31 | 07:47 | 07:39 | 35 | 96 | 10 | EXT |  | 0.89 | (c)
20381.279 | 8.929 | 8.901 | -2.656 | -2.684 | -1466 | -1411 | -1387 | 1309 | 2648 | 1874 |  | CORR | CIGR | 02:31 | 02:40 | 02:44 | 36 | 157 | 12 | EXT |  | 0.89 | (c)
20388.951 | 5.016 | 4.96 | -6.004 | -6.06 | 1863 | 2055 | 2091 | 1863 | 4960 | 1875 |  | CORR | GENE | 03:56 | 04:27 | 04:33 | 83 | 456 | 10 | EXT |  | 0.89 | (c)
20415.115 | 2.93 | 2.848 | -8.4 | -8.482 | 1187 | 1261 | 1240 | 1187 | 2848 | 1878 |  | CORR | GENE | 07:06 | 07:18 | 07:14 | 165 | 106 | 17 | EXT |  | 0.91 | (c)
20430.226 | 6.711 | 6.591 | -5.029 | -5.149 | 1397 | 1443 | 1484 | 1397 | 4934 | 1879 |  | CORR | GENE | 09:42 | 09:50 | 09:56 | 215 | 173 | 17 | EXT |  | 0.92 | (c)
20435.907 | 0.652 | 0.634 | -11.048 | -11.066 | -329 | -175 | -238 | 147 | 634 | 1880 |  | CORR | CIGR | 07:10 | 07:35 | 07:25 | 36 | 182 | 14 | EXT |  | 0.89 | (c)
20435.963 | 0.708 | 0.644 | -10.992 | -11.056 | 111 | 273 | 342 | 111 | 644 | 1880 |  | CORR | GENE | 08:21 | 08:48 | 08:59 | 93 | 463 | 12 | EXT |  | 0.89 | (c)
20436.093 | 0.838 | 0.789 | -10.862 | -10.911 | 604 | 664 | 663 | 604 | 789 | 1880 |  | CORR | GENE | 09:41 | 09:51 | 09:50 | 185 | 120 | 10 | EXT |  | 0.9 | (c)
20437.915 | 2.66 | 2.587 | -9.04 | -9.113 | -111 | 197 | 282 | 0 | 2587 | 1880 |  | CORR | GENE | 07:46 | 08:35 | 08:49 | 121 | 784 | 12 | EXT |  | 0.9 | (c)
20439.206 | 3.951 | 3.784 | -7.749 | -7.916 | 426 | 488 | 487 | 426 | 3784 | 1880 |  | CORR | GENE | 09:12 | 09:22 | 09:22 | 262 | 123 | 14 | EXT |  | 0.92 | (c)
20439.342 | 4.087 | 4.052 | -7.613 | -7.648 | -559 | -372 | -359 | 158 | 4052 | 1880 |  | CORR | GENE | 06:33 | 07:03 | 07:06 | 87 | 401 | 12 | EXT |  | 0.89 | (c)
20439.414 | 4.159 | 4.138 | -7.541 | -7.562 | 195 | 413 | 342 | 195 | 4138 | 1880 |  | CORR | GENE | 08:35 | 09:10 | 08:59 | 85 | 294 | 13 | EXT |  | 0.89 | (c)
20439.621 | 4.366 | 4.231 | -7.334 | -7.469 | -768 | -661 | -609 | 450 | 4231 | 1880 |  | CORR | GENE | 05:59 | 06:17 | 06:25 | 170 | 318 | 12 | EXT |  | 0.9 | (c)
20441.372 | 6.117 | 6.105 | -5.583 | -5.595 | -518 | -390 | -421 | 323 | 5556 | 1880 |  | CORR | CIGR | 06:40 | 07:01 | 06:56 | 39 | 195 | 10 | EXT |  | 0.89 | (c)
20441.523 | 6.268 | 5.885 | -5.432 | -5.815 | -48 | -32 | -38 | 28 | 5233 | 1880 |  | CORR | AXGR | 07:56 | 07:58 | 07:57 | 582 | 20 | 14 | EXT |  | 0.97 | (c)
20441.656 | 6.401 | 6.344 | -5.299 | -5.356 | 55 | 311 | 350 | 55 | 5249 | 1880 |  | CORR | GENE | 08:12 | 08:54 | 08:60 | 107 | 590 | 12 | EXT |  | 0.9 | (c)
20442.615 | 7.36 | 6.515 | -4.34 | -5.185 | -49 | -46 | -40 | 31 | 3850 | 1880 |  | CORR | AXSL | 07:55 | 07:56 | 07:57 | 1335 | 18 | 11 | EXT |  | 0.97 | (c)
20443.001 | 7.746 | 7.651 | -3.954 | -4.049 | 443 | 481 | 473 | 443 | 3724 | 1880 |  | CORR | GENE | 09:15 | 09:21 | 09:20 | 325 | 61 | 20 | EXT |  | 0.96 | (c)
20443.214 | 7.959 | 7.886 | -3.741 | -3.814 | -306 | -182 | -25 | 0 | 3701 | 1880 |  | CORR | GENE | 07:14 | 07:34 | 07:59 | 113 | 562 | 10 | EXT |  | 0.89 | (c)
20444.149 | 8.894 | 8.869 | -2.806 | -2.831 | 85 | 295 | 280 | 85 | 2777 | 1880 |  | CORR | CIGR | 08:17 | 08:51 | 08:49 | 54 | 391 | 12 | EXT |  | 0.89 | (c)
20444.829 | 9.574 | 9.536 | -2.126 | -2.164 | -102 | 330 | 135 | 0 | 2103 | 1880 |  | CORR | GENE | 07:47 | 08:57 | 08:25 | 61 | 475 | 12 | EXT |  | 0.89 | (c)
20445.129 | 9.874 | 9.737 | -1.826 | -1.963 | -95 | -57 | -73 | 51 | 1470 | 1880 |  | CORR | AXGR | 07:48 | 07:54 | 07:52 | 493 | 44 | 14 | EXT |  | 0.96 | (c)
20445.268 | 10.013 | 9.99 | -1.687 | -1.71 | -23 | 324 | 204 | 0 | 1673 | 1880 |  | CORR | CIGR | 07:60 | 08:56 | 08:36 | 37 | 455 | 11 | EXT |  | 0.89 | (c)
20445.75 | 10.495 | 10.433 | -1.205 | -1.267 | -14 | -9 | -3 | 0 | 961 | 1880 |  | CORR | AXGR | 08:01 | 08:02 | 08:03 | 306 | 22 | 14 | EXT |  | 0.93 | (c)
20446.205 | 10.95 | 10.634 | -0.75 | -1.066 | -92 | -74 | -75 | 57 | 250 | 1880 |  | CORR | AXGR | 07:49 | 07:51 | 07:51 | 816 | 35 | 15 | EXT |  | 0.99 | (c)
20446.379 | 11.124 | 11.081 | -0.576 | -0.619 | -1855 | -1653 | -1686 | 1516 | 555 | 1880 |  | CORR | GENE | 03:04 | 03:37 | 03:31 | 64 | 339 | 11 | EXT |  | 0.89 | (c)
20446.591 | 11.336 | 11.294 | -0.364 | -0.406 | -33 | 545 | 293 | 0 | 298 | 1880 |  | CORR | GENE | 07:58 | 09:31 | 08:51 | 108 | 653 | 15 | EXT |  | 0.9 | (c)
20447.664 | 0.709 | 0.449 | -11.011 | -11.271 | 807 | 902 | 861 | 807 | 449 | 1881 |  | CORR | GENE | 09:10 | 09:26 | 09:19 | 364 | 109 | 15 | EXT |  | 0.95 | (c)
20450.787 | 3.832 | 3.804 | -7.888 | -7.916 | -1873 | -1765 | -1801 | 1729 | 3804 | 1881 |  | CORR | CIGR | 01:58 | 02:15 | 02:09 | 35 | 144 | 14 | EXT |  | 0.89 | (c)
20453.932 | 6.977 | 6.958 | -4.743 | -4.762 | 967 | 1069 | 1051 | 967 | 4717 | 1881 |  | CORR | CIGR | 09:36 | 09:52 | 09:50 | 45 | 168 | 10 | EXT |  | 0.89 | (c)
20457.286 | 10.331 | 10.308 | -1.389 | -1.412 | -1634 | -1508 | -1464 | 1294 | 1372 | 1881 |  | CORR | CIGR | 02:36 | 02:57 | 03:04 | 40 | 340 | 15 | EXT |  | 0.89 | (c)
20464.676 | 6.001 | 5.98 | -4.929 | -4.95 | -362 | -245 | -254 | 145 | 4895 | 1882 |  | CORR | CIGR | 06:16 | 06:35 | 06:33 | 55 | 217 | 12 | EXT |  | 0.89 | (c)
20489.553 | 8.618 | 8.586 | -3.092 | -3.124 | 197 | 308 | 306 | 197 | 3081 | 1884 |  | CORR | CIGR | 04:34 | 04:52 | 04:51 | 43 | 218 | 13 | EXT |  | 0.89 | (c)
20610.639 | 11.449 | 11.329 | -0.151 | -0.271 | 704 | 815 | 853 | 704 | 117 | 1895 |  | CORR | GENE | 03:42 | 04:00 | 04:06 | 154 | 297 | 10 | EXT |  | 0.9 | (c)
20634.113 | 1.803 | 1.602 | -9.647 | -9.848 | 742 | 807 | 800 | 742 | 1602 | 1900 | Дефект проката | MIAN | GENE | 04:58 | 05:09 | 05:08 | 447 | 116 |  | INT | Дефект проката Эквивалент потери металла 11%. |  | (c)
20782.209 | 1.619 | 0.791 | -9.981 | -10.809 | -89 | -49 | -62 | 35 | 791 | 1913 |  | LWAN | GENE | 02:59 | 03:06 | 03:03 | 8561 | 53 |  | EXT | Эквивалент потери металла 13%. |  | (c)
20907.655 | 0 | -0.043 | -11.48 | -11.523 | -50 | 109 | 95 | 0 | 0 | 1924 | Внутришовный дефект | GWAN |  | 11:41 | 00:06 | 12:04 | 0 | 289 | 14 | MID | Внутришовный дефект |  | (c)
20980.183 | 4.003 | 3.882 | -7.452 | -7.573 | -445 | -365 | -378 | 311 | 3882 | 1930 |  | GOUG | GENE | 08:51 | 09:03 | 09:01 | 163 | 134 | 9 | EXT | Задир. |  | (c)
20997.591 | 9.956 | 9.877 | -1.659 | -1.738 | -866 | -814 | -813 | 761 | 1586 | 1931 |  | DENT | GENE | 08:17 | 08:25 | 08:25 | 152 | 104 | 0.6 | N/A | Глубина вмятины: 9 мм (0,6%). Линейка: 15 см в (988 см; 08:25 ч:мин) |  | (c)
21088.654 | 9.519 | 9.495 | -2.071 | -2.095 | -1282 | -1205 | -1203 | 949 | 2046 | 1939 |  | CORR | CIGR | 08:51 | 09:03 | 09:03 | 49 | 158 | 11 | EXT |  | 0.85 | (c)
21199.526 | 4.741 | 4.58 | -6.884 | -7.045 | 1985 | 2042 | 2031 | 154 | 4580 | 1949 | Дефект проката | MIAN | GENE | 05:32 | 05:42 | 05:40 | 504 | 92 |  | INT | Дефект проката Эквивалент потери металла 16%. |  | (c)
21241.916 | 0.956 | 0.933 | -10.599 | -10.622 | -222 | -162 | -160 | 99 | 933 | 1953 |  | CORR | CIGR | 09:15 | 09:24 | 09:25 | 45 | 124 | 13 | EXT |  | 0.85 | (c)
21539.467 | 10.422 | 10.333 | -0.908 | -0.997 | 2230 | -2206 | -2198 | 0 | 824 | 1978 | Дефект проката | MIAN | GENE | 05:39 | 05:43 | 05:45 | 173 | 66 |  | INT | Дефект проката Эквивалент потери металла 13%. |  | (c)
21726.858 | 4.998 | 4.913 | -3.682 | -3.767 | 1885 | 1952 | 1968 | 180 | 3580 | 1997 | Дефект проката | MIAN | GENE | 07:02 | 07:13 | 07:15 | 187 | 166 |  | EXT | Дефект проката Эквивалент потери металла 12%. |  | (c)
21878.042 | 10.967 | 10.96 | -0.558 | -0.565 | -1457 | -1423 | -1420 | 773 | 544 | 2011 |  | ARTD | CIGR | 08:13 | 08:19 | 08:19 | 21 | 75 |  | EXT | Эквивалент потери металла 11%. |  | (c)
21936.302 | 1.097 | 0.832 | -10.503 | -10.768 | 453 | 511 | 1129 | 426 | 832 | 2017 |  | CORR | GENE | 02:34 | 02:43 | 04:23 | 278 | 1351 | 11 | EXT |  | 0.92 | (c)
21936.531 | 1.326 | 1.279 | -10.274 | -10.321 | 568 | 1285 | 1033 | 568 | 1279 | 2017 |  | CORR | GENE | 02:52 | 04:48 | 04:08 | 160 | 931 | 10 | EXT |  | 0.9 | (c)
21937.169 | 1.964 | 1.934 | -9.636 | -9.666 | 1905 | 2046 | 2010 | 116 | 1934 | 2017 |  | CORR | CIGR | 06:28 | 06:51 | 06:45 | 39 | 210 | 11 | EXT |  | 0.89 | (c)
21937.413 | 2.208 | 2.047 | -9.392 | -9.553 | 541 | 741 | 1033 | 541 | 2047 | 2017 |  | CORR | GENE | 02:48 | 03:20 | 04:08 | 183 | 985 | 13 | EXT |  | 0.91 | (c)
21938.067 | 2.862 | 2.832 | -8.738 | -8.768 | 1147 | 1529 | 1347 | 683 | 2832 | 2017 |  | CORR | GENE | 04:26 | 05:28 | 04:58 | 67 | 401 | 15 | EXT |  | 0.89 | (c)
21941.127 | 5.922 | 5.894 | -5.678 | -5.706 | 1790 | 1928 | 1901 | 219 | 5663 | 2017 |  | CORR | CIGR | 06:10 | 06:32 | 06:28 | 43 | 222 | 10 | EXT |  | 0.89 | (c)
21941.982 | 6.777 | 6.728 | -4.823 | -4.872 | 1537 | 1979 | 1847 | 74 | 4808 | 2017 |  | CORR | GENE | 05:29 | 06:40 | 06:19 | 64 | 620 | 10 | EXT |  | 0.89 | (c)
22001.647 | 9.032 | 8.947 | -2.388 | -2.473 | -1967 | -1953 | -1954 | 264 | 2328 | 2022 | Металлургический дефект | MIAN | AXGR | 05:52 | 05:54 | 05:54 | 145 | 26 |  | INT | Металлургический дефект Эквивалент потери металла 17%. |  | (c)
22052.466 | 2.671 | 2.546 | -8.804 | -8.929 | -358 | -339 | -341 | 323 | 2546 | 2027 |  | CORR | AXGR | 01:39 | 01:42 | 01:42 | 306 | 35 | 10 | EXT |  | 0.92 | (c)
22613.277 | 8.338 | 7.701 | -3.087 | -3.724 | 2152 | 2162 | 2177 | 2152 | 2540 | 2076 | Металлургический дефект | MIAN | AXGR | 00:54 | 00:56 | 00:58 | 1184 | 50 |  | INT | Металлургический дефект Эквивалент потери металла 13%. |  | (c)
22623.459 | 7.095 | 7.082 | -4.61 | -4.623 | -129 | 26 | -43 | 0 | 4578 | 2077 |  | CORR | CIGR | 03:11 | 03:36 | 03:25 | 45 | 172 | 12 | EXT |  | 0.89 | (c)
22623.617 | 7.253 | 7.245 | -4.452 | -4.46 | -48 | 24 | 0 | 0 | 4430 | 2077 |  | CORR | CIGR | 03:24 | 03:36 | 03:32 | 30 | 96 | 10 | EXT |  | 0.89 | (c)
22623.95 | 7.586 | 7.573 | -4.119 | -4.132 | -151 | 23 | -16 | 0 | 4028 | 2077 |  | CORR | GENE | 03:08 | 03:36 | 03:29 | 104 | 270 | 10 | EXT |  | 0.89 | (c)
22624.389 | 8.025 | 7.905 | -3.68 | -3.8 | -28 | 133 | 78 | 0 | 3654 | 2077 |  | CORR | GENE | 03:28 | 03:54 | 03:45 | 146 | 211 | 12 | EXT |  | 0.9 | (c)
22782.964 | 6.11 | 6.081 | -4.335 | -4.364 | -1998 | -1878 | -1935 | 1871 | 4321 | 2091 |  | CORR | CIGR | 10:57 | 11:17 | 11:08 | 43 | 127 | 10 | EXT |  | 0.89 | (c)
22789.021 | 1.722 | 1.675 | -1.433 | -1.48 | -2043 | -1407 | -1599 | 1154 | 1313 | 2092 |  | CORR | GENE | 06:55 | 08:38 | 08:07 | 167 | 889 | 10 | EXT |  | 0.9 | (c)
22796.163 | 5.709 | 5.698 | -2.871 | -2.882 | -1138 | -992 | -1040 | 941 | 2852 | 2093 |  | CORR | CIGR | 08:04 | 08:27 | 08:20 | 30 | 197 | 10 | EXT |  | 0.89 | (c)
22796.25 | 5.796 | 5.78 | -2.784 | -2.8 | -1366 | -1254 | -1301 | 1237 | 2769 | 2093 |  | CORR | CIGR | 07:27 | 07:45 | 07:37 | 31 | 129 | 13 | EXT |  | 0.89 | (c)
22799.332 | 0.298 | 0.179 | -10.882 | -11.001 | -744 | -689 | -415 | 87 | 179 | 2094 |  | CORR | GENE | 07:25 | 07:34 | 08:18 | 148 | 656 | 10 | EXT |  | 0.9 | (c)
22817.687 | 7.473 | 7.455 | -4.242 | -4.26 | 1714 | 2061 | 2012 | 1714 | 4191 | 2095 |  | CORR | GENE | 08:24 | 09:20 | 09:12 | 69 | 596 | 12 | EXT |  | 0.89 | (c)
22892.401 | 3.608 | 2.475 | -7.243 | -8.376 | -32 | -23 | -11 | 0 | 2475 | 2101б |  | LWAN | AXGR | 02:40 | 02:41 | 02:43 | 1958 | 43 |  | INT | Эквивалент потери металла 10%. Аномалия находится на упругопластическом изгибе: R=450 D, максимальное растяжение на 6.2 час. |  | (c)
22894.209 | 5.416 | 5.245 | -5.435 | -5.606 | -34 | -21 | -11 | 0 | 4047 | 2101б |  | LWAN | AXGR | 02:40 | 02:42 | 02:43 | 1559 | 47 |  | INT | Эквивалент потери металла 18%. Аномалия находится на упругопластическом изгибе: R=432 D, максимальное растяжение на 6.1 час. |  | (c)
22898.07 | 9.277 | 7.4 | -1.574 | -3.451 | -40 | -32 | -22 | 4 | 57 | 2101б |  | LWAN | AXGR | 02:39 | 02:40 | 02:42 | 3394 | 36 |  | INT | Эквивалент потери металла 16%. Аномалия находится на упругопластическом изгибе: R=444 D, максимальное растяжение на 6 час. |  | (c)
22908.111 | 6.713 | 6.661 | -4.573 | -4.625 | 1156 | 1341 | 1310 | 1156 | 4542 | 2103а |  | CORR | GENE | 03:08 | 03:38 | 03:33 | 83 | 308 | 12 | EXT |  | 0.89 | (c)
22923.959 | 0 | -0.029 | -9.635 | -9.664 | 1164 | 1443 | 1395 | 1164 | 0 | 2105 | Внутришовный дефект | GWAN |  | 02:17 | 03:02 | 02:54 | 0 | 461 | 16 | MID | Внутришовный дефект |  | (c)
22923.959 | 0 | -0.054 | -9.635 | -9.689 | -847 | 289 | 11 | 0 |  | 2105 | Вышлифовка на шве | GWAN | GENE | 08:53 | 11:56 | 11:11 | 95 | 1716 | 17 | EXT | Вышлифовка на шве |  | (c)
22959.048 | 2.624 | 2.585 | -7.906 | -7.945 | -1569 | -1505 | -1456 | 1343 | 2585 | 2108 |  | CORR | CIGR | 02:07 | 02:17 | 02:25 | 55 | 226 | 10 | EXT |  | 0.89 | (c)
22999.119 | 8.93 | 8.868 | -2.44 | -2.502 | 555 | 947 | 823 | 555 | 2351 | 2111 |  | CORR | GENE | 03:01 | 04:04 | 03:44 | 151 | 536 | 13 | EXT |  | 0.9 | (c)
23004.021 | 2.462 | 2.367 | -8.408 | -8.503 | 41 | 155 | 121 | 41 | 2367 | 2112 |  | CORR | GENE | 08:42 | 09:00 | 08:55 | 245 | 159 | 12 | EXT |  | 0.92 | (c)
23004.595 | 3.036 | 2.962 | -7.834 | -7.908 | 43 | 274 | 177 | 43 | 2962 | 2112 |  | CORR | GENE | 08:42 | 09:20 | 09:04 | 100 | 267 | 12 | EXT |  | 0.89 | (c)
23004.833 | 3.274 | 3.252 | -7.596 | -7.618 | 70 | 166 | 127 | 70 | 3252 | 2112 |  | CORR | CIGR | 08:47 | 09:02 | 08:56 | 34 | 114 | 13 | EXT |  | 0.89 | (c)
23005.183 | 3.624 | 3.595 | -7.246 | -7.275 | -61 | 70 | 26 | 0 | 3595 | 2112 |  | CORR | CIGR | 08:26 | 08:47 | 08:40 | 35 | 174 | 14 | EXT |  | 0.89 | (c)
23005.693 | 4.134 | 4.105 | -6.736 | -6.765 | -1819 | -1676 | -1708 | 1597 | 4105 | 2112 |  | CORR | GENE | 03:42 | 04:05 | 03:60 | 62 | 222 | 14 | EXT |  | 0.89 | (c)
23006.423 | 4.864 | 4.754 | -6.006 | -6.116 | 1850 | 2129 | 2075 | 1850 | 4754 | 2112 |  | CORR | GENE | 01:34 | 02:19 | 02:10 | 199 | 450 | 10 | EXT |  | 0.9 | (c)
23017.689 | 5.26 | 5.237 | -6.415 | -6.438 | 550 | 618 | 690 | 550 | 5237 | 2113 |  | CORR | GENE | 04:29 | 04:40 | 04:52 | 114 | 279 | 11 | EXT |  | 0.9 | (c)
23027.788 | 3.684 | 3.619 | -8.006 | -8.071 | -323 | -181 | -176 | 28 | 3619 | 2114 |  | CORR | GENE | 03:26 | 03:49 | 03:50 | 122 | 295 | 10 | EXT |  | 0.9 | (c)
23028.102 | 3.998 | 3.935 | -7.692 | -7.755 | 5 | 161 | 246 | 5 | 3935 | 2114 |  | CORR | GENE | 04:19 | 04:44 | 04:58 | 175 | 483 | 10 | EXT |  | 0.9 | (c)
23033.63 | 9.526 | 9.477 | -2.164 | -2.213 | -291 | 48 | -65 | 0 | 2120 | 2114 |  | CORR | GENE | 03:31 | 04:26 | 04:08 | 93 | 452 | 10 | EXT |  | 0.89 | (c)
23033.994 | 9.89 | 9.867 | -1.8 | -1.823 | -437 | 171 | -133 | 0 | 1699 | 2114 |  | CORR | GENE | 03:08 | 04:46 | 03:57 | 124 | 608 | 10 | EXT |  | 0.9 | (c)
23035.186 | 11.082 | 11.024 | -0.608 | -0.666 | 1314 | 1458 | 1463 | 1314 | 593 | 2114 |  | CORR | GENE | 07:50 | 08:14 | 08:15 | 73 | 299 | 11 | EXT |  | 0.89 | (c)
23045.479 | 9.685 | 9.644 | -1.68 | -1.721 | -1503 | -1346 | -1399 | 1295 | 1663 | 2115 |  | CORR | GENE | 04:14 | 04:39 | 04:31 | 58 | 208 | 10 | EXT |  | 0.89 | (c)
23052.196 | 5.037 | 5.011 | -6.673 | -6.699 | 1310 | 1453 | 1398 | 1310 | 5011 | 2116 |  | CORR | CIGR | 03:26 | 03:49 | 03:40 | 47 | 176 | 11 | EXT |  | 0.89 | (c)
23096.575 | 3.166 | 3.146 | -7.374 | -7.394 | 80 | 204 | 187 | 80 | 3146 | 2120 |  | CORR | CIGR | 02:31 | 02:51 | 02:48 | 46 | 214 | 10 | EXT |  | 0.89 | (c)
23105.301 | 1.352 | 1.302 | -9.733 | -9.783 | 1357 | 1610 | 1577 | 1357 | 1302 | 2121 |  | CORR | GENE | 08:46 | 09:27 | 09:22 | 64 | 439 | 10 | EXT |  | 0.89 | (c)
23204.434 | 10.355 | 10.346 | -1.39 | -1.399 | -5 | 236 | 147 | 0 | 1362 | 2129 |  | CORR | CIGR | 08:32 | 09:11 | 08:56 | 37 | 305 | 13 | EXT |  | 0.89 | (c)
23500.164 | 0 | -0.038 | -10.25 | -10.288 | 1309 | 1694 | 1900 | 1309 | 0 | 2157 | Внутришовный дефект | GWAN |  | 10:51 | 11:53 | 12:27 | 0 | 1182 | 18 | MID | Внутришовный дефект |  | (c)
23963.425 | 0.491 | 0.461 | -10.349 | -10.379 | -1752 | -1437 | -1567 | 1383 | 461 | 2198 |  | CORR | GENE | 07:10 | 08:00 | 07:39 | 87 | 369 | 10 | EXT |  | 0.89 | (c)
23981.463 | 7.689 | 7.661 | -3.886 | -3.914 | -577 | -474 | -462 | 347 | 3874 | 2199 |  | CORR | CIGR | 08:02 | 08:18 | 08:20 | 40 | 230 | 14 | EXT |  | 0.89 | (c)
23982.238 | 8.464 | 8.297 | -3.111 | -3.278 | 2145 | -2045 | -2137 | 1959 | 3042 | 2199 |  | CORR | GENE | 03:21 | 04:05 | 03:50 | 236 | 357 | 12 | EXT |  | 0.92 | (c)
23982.552 | 8.778 | 8.749 | -2.797 | -2.826 | 2160 | -2123 | -2180 | 2060 | 2781 | 2199 |  | CORR | CIGR | 03:23 | 03:52 | 03:43 | 45 | 241 | 11 | EXT |  | 0.89 | (c)
24031.614 | 0 | -0.029 | -11.435 | -11.464 | -220 | 165 | 65 | 220 |  | 2204 | Нарушение формы кольцевого шва | GWAN |  | 11:28 | 00:30 | 12:14 | 0 | 570 |  | EXT | Нарушение формы кольцевого шва |  | (c)
24037.942 | 6.328 | 6.112 | -5.107 | -5.323 | 1932 | 1944 | 1992 | 178 | 5021 | 2204 |  | SCC | GENE | 05:15 | 05:17 | 05:25 | 302 | 121 | 32 | EXT |  | 1.05 | (a)
24050.721 | 7.672 | 7.656 | -3.733 | -3.749 | -2016 | -1916 | -1897 | 214 | 3712 | 2205 |  | GOUG | CIGR | 08:54 | 09:11 | 09:14 | 37 | 239 | 10 | EXT | Задир. |  | (c)
24055.973 | 1.519 | 1.294 | -9.836 | -10.061 | 2071 | 2086 | 2085 | 132 | 1294 | 2206 |  | SCC | AXGR | 06:45 | 06:47 | 06:47 | 313 | 28 | 10 | EXT |  | 1 | (b)
24061.119 | 6.665 | 6.474 | -4.69 | -4.881 | 621 | 868 | 805 | 621 | 4597 | 2206 |  | GOUG | GENE | 02:51 | 03:30 | 03:20 | 284 | 368 | 10 | EXT | Зона задиров. |  | (c)
24061.153 | 6.699 | 6.39 | -4.656 | -4.965 | 518 | 755 | 776 | 518 | 4562 | 2206 |  | CORR | GENE | 02:34 | 03:12 | 03:16 | 403 | 516 | 11 | EXT |  | 0.93 | (c)
24064.299 | 9.845 | 9.835 | -1.51 | -1.52 | 1374 | 1436 | 1433 | 738 | 1498 | 2206 |  | CORR | CIGR | 04:52 | 05:02 | 05:02 | 22 | 118 | 10 | EXT |  | 0.89 | (c)
24065.809 | 0 | -0.049 | -10.545 | -10.594 | -333 | -139 | -190 | 46 |  | 2207 | Нарушение формы кольцевого шва | GWAN |  | 11:38 | 00:09 | 12:01 | 0 | 287 |  | EXT | Нарушение формы кольцевого шва |  | (c)
24159.695 | 2.421 | 2.414 | -6.349 | -6.356 | -1700 | -1478 | -1516 | 531 | 2414 | 2218 |  | CORR | GENE | 07:55 | 08:31 | 08:25 | 58 | 367 | 10 | EXT |  | 0.89 | (c)
24161.791 | 4.517 | 4.481 | -4.253 | -4.289 | -450 | -367 | -359 | 267 | 4218 | 2218 |  | GOUG | GENE | 11:17 | 11:30 | 11:32 | 71 | 182 | 9 | EXT | Задир. |  | (c)
24177.544 | 0 | 0 | -10.96 | -10.96 | -358 | 28 | -20 | 0 | 0 | 2220 | Смещение кромок | GWAN |  | 01:58 | 02:60 | 02:52 | 0 | 675 | 23 | EXT | Смещение кромок Наружу Величина смещения - 3.6 мм. |  | (c)
24453.181 | 7.957 | 7.944 | -3.753 | -3.766 | -210 | -166 | -161 | 111 | 3741 | 2252 |  | CORR | CIGR | 07:29 | 07:37 | 07:37 | 25 | 99 | 10 | EXT |  | 0.89 | (c)
24468.283 | 11.349 | 10.901 | -0.341 | -0.789 | -247 | -237 | -221 | 195 | 132 | 2253 |  | CORR | AXGR | 07:53 | 07:54 | 07:57 | 657 | 52 | 10 | EXT |  | 0.95 | (c)
24468.566 | 11.632 | 11.602 | -0.058 | -0.088 | -301 | -49 | -103 | 0 | 37 | 2253 |  | CORR | CIGR | 07:44 | 08:25 | 08:16 | 51 | 396 | 11 | EXT |  | 0.89 | (c)
24479.717 | 11.093 | 10.773 | -0.327 | -0.647 | 2084 | 2098 | 2095 | 124 | 84 | 2254 |  | LWAN | AXGR | 02:47 | 02:49 | 02:48 | 563 | 22 |  | INT | Эквивалент потери металла 11%. |  | (c)
24491.569 | 0 | -0.035 | -11.515 | -11.55 | -919 | 826 | 150 | 919 |  | 2256 | Нарушение формы кольцевого шва | GWAN |  | 09:52 | 02:34 | 12:45 | 0 | 2138 |  | EXT | Нарушение формы кольцевого шва |  | (c)
24491.569 | 0 | -0.034 | -11.515 | -11.549 | 1262 | 1454 | 1406 | 681 | 0 | 2256 | Внутришовный дефект | GWAN |  | 03:44 | 04:15 | 04:07 | 0 | 288 | 11 | MID | Внутришовный дефект |  | (c)
24491.569 | 0 | -0.017 | -11.515 | -11.532 | 1601 | 1601 | 1709 | 414 |  | 2256 | Нарушение формы кольцевого шва | GWAN |  | 04:39 | 04:39 | 04:56 | 0 | 215 |  | EXT | Нарушение формы кольцевого шва |  | (c)
24491.569 | 0 | -0.024 | -11.515 | -11.539 | 2140 | -2215 | -1858 | 0 |  | 2256 | Нарушение формы кольцевого шва | GWAN |  | 06:06 | 06:23 | 07:21 | 0 | 926 |  | EXT | Нарушение формы кольцевого шва |  | (c)
24505.694 | 2.61 | 2.592 | -9.085 | -9.103 | 1005 | 1178 | 1151 | 1005 | 2592 | 2257 |  | CORR | CIGR | 03:20 | 03:48 | 03:44 | 52 | 291 | 10 | EXT |  | 0.89 | (c)
24505.858 | 2.774 | 2.757 | -8.921 | -8.938 | 1255 | 1437 | 1346 | 1255 | 2757 | 2257 |  | CORR | CIGR | 04:01 | 04:30 | 04:15 | 33 | 182 | 10 | EXT |  | 0.89 | (c)
24705.134 | 8.855 | 8.842 | -1.41 | -1.423 | 497 | 553 | 551 | 497 | 1394 | 2274 |  | ARTD | CIGR | 11:12 | 11:20 | 11:20 | 29 | 107 |  | EXT | Эквивалент потери металла 14%. |  | (c)
24860.48 | 5.721 | 5.357 | -5.884 | -6.248 | -617 | -390 | -486 | 356 | 5357 | 2288 |  | ARTD | GENE | 08:15 | 08:52 | 08:36 | 687 | 261 |  | EXT | Наплавка. |  | (c)
24969.035 | 10.431 | 10.376 | -1.034 | -1.089 | -1547 | -1387 | -1425 | 683 | 881 | 2297 |  | CORR | GENE | 04:53 | 05:19 | 05:13 | 208 | 244 | 10 | EXT |  | 0.86 | (c)
25027.019 | 0 | -0.031 | -11.185 | -11.216 | 1969 | 2076 | -2084 | 0 | 0 | 2303 | Внутришовный дефект | GWAN |  | 08:10 | 08:28 | 09:16 | 0 | 816 | 12 | MID | Внутришовный дефект |  | (c)
25317.529 | 11.545 | 11.482 | -0.07 | -0.133 | 1928 | -1964 | -2056 | 0 | 25 | 2333 |  | CORR | GENE | 04:18 | 05:50 | 05:35 | 108 | 955 | 15 | EXT |  | 0.9 | (c)
25406.487 | 8.853 | 8.82 | -2.622 | -2.655 | -1429 | -1264 | -1298 | 801 | 2620 | 2341 |  | CORR | CIGR | 09:03 | 09:30 | 09:24 | 35 | 263 | 13 | EXT |  | 0.89 | (c)
25406.52 | 8.886 | 8.86 | -2.589 | -2.615 | 406 | 547 | 541 | 406 | 2585 | 2341 |  | CORR | CIGR | 01:59 | 02:22 | 02:21 | 30 | 271 | 10 | EXT |  | 0.89 | (c)
25408.259 | 10.625 | 10.597 | -0.85 | -0.878 | -1315 | -716 | -939 | 564 | 732 | 2341 |  | CORR | GENE | 09:22 | 10:58 | 10:22 | 146 | 751 | 20 | EXT |  | 0.91 | (c)
25409.034 | 11.4 | 11.337 | -0.075 | -0.138 | -1502 | -1283 | -1318 | 728 | 52 | 2341 |  | CORR | GENE | 08:51 | 09:27 | 09:21 | 86 | 368 | 11 | EXT |  | 0.89 | (c)
25409.037 | 11.403 | 11.38 | -0.072 | -0.095 | 642 | 789 | 819 | 642 | 52 | 2341 |  | CORR | CIGR | 02:38 | 03:01 | 03:06 | 43 | 355 | 11 | EXT |  | 0.89 | (c)
25409.446 | 0.337 | 0.309 | -11.148 | -11.176 | 147 | 384 | 375 | 147 | 309 | 2342 |  | CORR | GENE | 02:23 | 03:01 | 02:60 | 59 | 456 | 12 | EXT |  | 0.89 | (c)
25424.129 | 3.535 | 3.492 | -3.57 | -3.613 | -2209 | -2204 | -2197 | 21 | 3169 | 2343 |  | LWAN | AXGR | 08:32 | 08:33 | 08:34 | 444 | 24 |  | EXT | Эквивалент потери металла 10%. Аномалия находится на упругопластическом изгибе: R=337 D, максимальное растяжение на 11.7 час. |  | (c)
25427.75 | 0.051 | -0.032 | -5.164 | -5.247 | 1138 | 1393 | 1458 | 1138 | 0 | 2344 |  | DENT | GENE | 04:54 | 05:35 | 05:46 | 181 | 640 | 0.6 | N/A | Глубина вмятины: 9 мм (0,6%). Линейка: 18 см в (-2 см; 05:35 ч:мин) Аномалия находится вблизи кольцевого сварного шва. Аномалия находится на упругопластическом изгибе. |  | (c)
25431.119 | 3.42 | 3.38 | -1.795 | -1.835 | 67 | 335 | 285 | 67 | 1747 | 2344 |  | CORR | GENE | 02:01 | 02:44 | 02:37 | 88 | 436 | 13 | EXT | Аномалия находится на упругопластическом изгибе: R=301 D, максимальное растяжение на 11.3 час. | 0.89 | (c)
25431.182 | 3.483 | 3.401 | -1.732 | -1.814 | -2007 | -1768 | -1758 | 1510 | 1692 | 2344 |  | CORR | GENE | 08:27 | 09:05 | 09:07 | 122 | 497 | 10 | EXT | Аномалия находится на упругопластическом изгибе: R=301 D, максимальное растяжение на 11.3 час. | 0.9 | (c)
25431.874 | 4.175 | 4.116 | -1.04 | -1.099 | 1177 | 1311 | 1383 | 1177 | 993 | 2344 |  | CORR | GENE | 05:01 | 05:22 | 05:34 | 106 | 412 | 11 | EXT | Аномалия находится на упругопластическом изгибе: R=317 D, максимальное растяжение на 11.2 час. | 0.89 | (c)
25434.302 | 1.388 | 1.334 | -9.022 | -9.076 | -1800 | -1787 | -1787 | 1775 | 1334 | 2345 |  | CORR | AXGR | 04:07 | 04:09 | 04:09 | 138 | 26 | 12 | EXT | Аномалия находится на упругопластическом изгибе: R=472 D, максимальное растяжение на 10.5 час. | 0.9 | (c)
25435.334 | 2.42 | 2.369 | -7.99 | -8.041 | 559 | 897 | 744 | 559 | 2369 | 2345 |  | CORR | GENE | 10:28 | 11:22 | 10:57 | 130 | 369 | 15 | EXT | Аномалия находится на упругопластическом изгибе: R=610 D, максимальное растяжение на 10.1 час. | 0.9 | (c)
25437.781 | 4.867 | 4.837 | -5.543 | -5.573 | 1713 | 2034 | 2119 | 1713 | 4837 | 2345 |  | CORR | GENE | 01:34 | 02:26 | 02:39 | 105 | 814 | 18 | EXT | Аномалия находится на упругопластическом изгибе: R=917 D, максимальное растяжение на 9.7 час. | 0.9 | (c)
25437.805 | 4.891 | 4.829 | -5.519 | -5.581 | -467 | 235 | -97 | 0 | 4829 | 2345 |  | CORR | GENE | 07:42 | 09:35 | 08:42 | 208 | 740 | 14 | EXT | Аномалия находится на упругопластическом изгибе: R=950 D, максимальное растяжение на 9.6 час. | 0.92 | (c)
25441.107 | 8.193 | 8.161 | -2.217 | -2.249 | -1049 | -946 | -608 | 167 | 2203 | 2345 |  | CORR | CIGR | 06:08 | 06:25 | 07:19 | 46 | 882 | 10 | EXT |  | 0.89 | (c)
25443.19 | 10.276 | 10.252 | -0.134 | -0.158 | -338 | -115 | -196 | 55 | 114 | 2345 |  | CORR | CIGR | 08:03 | 08:39 | 08:26 | 44 | 283 | 11 | EXT |  | 0.89 | (c)
25446.573 | 3.249 | 3.202 | -8.356 | -8.403 | -387 | -231 | -219 | 51 | 3202 | 2346 |  | CORR | GENE | 01:51 | 02:16 | 02:18 | 118 | 336 | 10 | EXT |  | 0.9 | (c)
25534.629 | 11.3 | 11.272 | -0.395 | -0.423 | -1059 | -1021 | -1008 | 956 | 369 | 2353 |  | ARTD | GENE | 04:13 | 04:19 | 04:21 | 54 | 103 |  | EXT | Наплавка. Аномалия находится на упругопластическом изгибе: R=679 D, максимальное растяжение на 1.8 час. |  | (c)
25536.326 | 1.302 | 1.139 | -10.043 | -10.206 | 1738 | 1880 | 1980 | 1738 | 1139 | 2354 |  | ARTD | GENE | 03:55 | 04:18 | 04:34 | 983 | 485 |  | EXT | Наплавка. Аномалия находится на упругопластическом изгибе: R=667 D, максимальное растяжение на 1.7 час. |  | (c)
25542.999 | 7.975 | 7.868 | -3.37 | -3.477 | -591 | -505 | -494 | 397 | 3334 | 2354 |  | ARTD | GENE | 09:39 | 09:53 | 09:55 | 143 | 194 |  | EXT | Наплавка. Аномалия находится на упругопластическом изгибе: R=561 D, максимальное растяжение на 1.1 час. |  | (c)
25543.399 | 8.375 | 8.338 | -2.97 | -3.007 | 1727 | 1786 | 1991 | 1727 | 2934 | 2354 |  | ARTD | GENE | 03:54 | 04:03 | 04:36 | 73 | 527 |  | EXT | Наплавка. Аномалия находится на упругопластическом изгибе: R=560 D, максимальное растяжение на 1.1 час. |  | (c)
25555.067 | 8.698 | 8.683 | -2.742 | -2.757 | 1428 | 1500 | 1493 | 1428 | 2721 | 2355 |  | ARTD | CIGR | 02:22 | 02:34 | 02:33 | 36 | 130 |  | EXT | Эквивалент потери металла 14%. Аномалия находится на упругопластическом изгибе: R=467 D, максимальное растяжение на 0.2 час. |  | (c)
25557.748 | 11.379 | 11.305 | -0.061 | -0.135 | -2148 | -1606 | -1520 | 892 | 17 | 2355 |  | CORR | GENE | 04:45 | 06:12 | 06:26 | 118 | 1256 | 23 | EXT | Аномалия находится на упругопластическом изгибе: R=507 D, максимальное растяжение на 0.3 час. | 1.09 | (b)
25561.724 | 3.915 | 3.903 | -7.455 | -7.467 | -1424 | -1281 | -1318 | 1212 | 3903 | 2356 |  | CORR | CIGR | 06:35 | 06:58 | 06:52 | 39 | 212 | 15 | EXT | Аномалия находится на упругопластическом изгибе: R=591 D, максимальное растяжение на 0.7 час. | 0.89 | (c)
25562.424 | 4.615 | 4.608 | -6.755 | -6.762 | -1927 | -1339 | -1477 | 1026 | 4608 | 2356 |  | CORR | CIGR | 05:14 | 06:48 | 06:26 | 36 | 901 | 15 | EXT | Аномалия находится на упругопластическом изгибе: R=607 D, максимальное растяжение на 0.8 час. | 0.89 | (c)
25925.899 | 5.65 | 5.088 | -5.435 | -5.997 | -444 | -399 | -355 | 267 | 4826 | 2388 |  | GOUG | GENE | 08:27 | 08:34 | 08:41 | 1171 | 177 | 8 | EXT | Зона задиров. |  | (c)
25927.203 | 6.954 | 6.602 | -4.131 | -4.483 | 1786 | 1846 | 1852 | 1786 | 4103 | 2388 |  | GOUG | GENE | 02:27 | 02:37 | 02:38 | 380 | 131 | 11 | EXT | Зона задиров. |  | (c)
25992.826 | 0.712 | 0.697 | -8.578 | -8.593 | 93 | 183 | 178 | 93 | 697 | 2398 |  | GOUG | CIGR | 09:17 | 09:32 | 09:31 | 29 | 169 | 10 | EXT | Задир. |  | (c)
26179.021 | 7.802 | 6.976 | -3.643 | -4.469 | 1900 | 1919 | 1971 | 188 | 3560 | 2417 |  | CORR | GENE | 06:45 | 06:48 | 06:57 | 909 | 143 | 10 | EXT |  | 0.96 | (c)
26238.828 | 10.649 | 10.628 | -0.796 | -0.817 | 1861 | 1927 | 1931 | 230 | 773 | 2423 |  | CORR | CIGR | 05:32 | 05:42 | 05:43 | 44 | 140 | 12 | EXT |  | 0.89 | (c)
26239.407 | 11.228 | 11.026 | -0.217 | -0.419 | -1871 | -1841 | -1841 | 359 | 87 | 2423 |  | ARTD | GENE | 07:29 | 07:34 | 07:34 | 332 | 60 |  | EXT | Эквивалент потери металла 13%. |  | (c)
26274.866 | 4.117 | 4.054 | -7.538 | -7.601 | 8 | 206 | 339 | 8 | 4054 | 2427 |  | CORR | GENE | 01:23 | 01:55 | 02:17 | 82 | 662 | 10 | EXT |  | 0.89 | (c)
26279.349 | 8.6 | 8.583 | -3.055 | -3.072 | -1722 | -1658 | -1658 | 508 | 3029 | 2427 |  | ARTD | CIGR | 08:44 | 08:54 | 08:54 | 43 | 130 |  | EXT | Эквивалент потери металла 14%. |  | (c)
26322.4 | 7.011 | 6.977 | -4.314 | -4.348 | -610 | -400 | -434 | 258 | 4254 | 2431 |  | CORR | GENE | 04:34 | 05:08 | 05:02 | 94 | 352 | 14 | EXT | Аномалия находится на отводе. | 0.9 | (c)
26333.595 | 6.881 | 6.743 | -4.484 | -4.622 | -1903 | -1766 | -1669 | 1434 | 4432 | 2432 |  | CORR | GENE | 06:53 | 07:15 | 07:31 | 190 | 469 | 10 | EXT | Аномалия находится на отводе. | 0.91 | (c)
26333.8 | 7.086 | 7.078 | -4.279 | -4.287 | -2106 | -1927 | -1956 | 1806 | 4226 | 2432 |  | CORR | GENE | 06:20 | 06:49 | 06:44 | 61 | 300 | 15 | EXT | Аномалия находится на отводе. | 0.89 | (c)
26336.268 | 9.554 | 9.466 | -1.811 | -1.899 | -1867 | -1782 | -1495 | 1124 | 1796 | 2432 |  | CORR | GENE | 06:59 | 07:12 | 07:59 | 103 | 743 | 10 | EXT | Аномалия находится на отводе. | 0.89 | (c)
26448.634 | 8.06 | 7.891 | -3.375 | -3.544 | 1117 | 1139 | 1259 | 830 | 3016 | 2442 |  | CORR | GENE | 04:55 | 04:59 | 05:18 | 528 | 284 | 20 | EXT |  | 1.01 | (b)
26521.301 | 0.367 | 0.226 | -10.883 | -11.024 | 2194 | 2206 | -2225 | 0 | 226 | 2449 |  | LWAN | GENE | 07:52 | 07:54 | 07:58 | 306 | 84 |  | INT | Эквивалент потери металла 10%. |  | (c)
26615.858 | 4.554 | 4.527 | -7.026 | -7.053 | -1142 | -990 | -1028 | 913 | 4527 | 2457 |  | CORR | CIGR | 07:56 | 08:21 | 08:15 | 42 | 229 | 13 | EXT |  | 0.89 | (c)
26764.935 | 5.496 | 5.373 | -5.494 | -5.617 |  |  |  |  | 5373 | 2470 |  | ARTD | AXGR | 07:06 | 07:08 | 07:08 | 193 | 26 |  | EXT | Эквивалент потери металла 12%. |  | (c)
26873.16 | 10.856 | 10.842 | -0.654 | -0.668 | 2192 | -2218 | -2214 | 0 | 643 | 2479 |  | CORR | CIGR | 08:33 | 08:41 | 08:42 | 25 | 109 | 13 | EXT |  | 0.89 | (c)
26941.204 | 9.91 | 9.804 | -1.645 | -1.751 | 2200 | 2206 | 2209 | 14 | 1532 | 2485 |  | CORR | AXGR | 06:03 | 06:04 | 06:04 | 219 | 17 | 12 | EXT |  | 0.91 | (c)
26942.587 | 11.293 | 11.257 | -0.262 | -0.298 | -1894 | -1588 | -1681 | 336 | 251 | 2485 |  | CORR | CIGR | 07:02 | 07:52 | 07:37 | 47 | 426 | 11 | EXT |  | 0.89 | (c)
27010.612 | 10.928 | 10.688 | -0.092 | -0.332 | 792 | 861 | 827 | 792 | 28 | 2491 |  | CORR | GENE | 08:22 | 08:34 | 08:28 | 304 | 70 | 13 | EXT |  | 0.93 | (c)
27033.188 | 10.879 | 10.826 | -0.831 | -0.884 | 133 | 404 | 432 | 133 | 741 | 2493 |  | CORR | GENE | 07:00 | 07:44 | 07:48 | 143 | 597 | 12 | EXT |  | 0.9 | (c)
27033.979 | 11.67 | 11.32 | -0.04 | -0.39 | 537 | 651 | 599 | 537 | 39 | 2493 |  | CORR | GENE | 08:05 | 08:24 | 08:15 | 351 | 124 | 10 | EXT |  | 0.92 | (c)
27036.197 | 2.178 | 2.142 | -9.057 | -9.093 | 401 | 772 | 656 | 401 | 2142 | 2494 |  | CORR | GENE | 06:40 | 07:39 | 07:21 | 79 | 510 | 11 | EXT |  | 0.89 | (c)
27036.589 | 2.57 | 2.457 | -8.665 | -8.778 | -775 | -247 | -257 | 0 | 2457 | 2494 |  | CORR | GENE | 03:30 | 04:55 | 04:53 | 156 | 1037 | 13 | EXT |  | 0.9 | (c)
27056.626 | 11.372 | 10.126 | -0.043 | -1.289 | 1756 | 1823 | 1837 | 1756 | 17 | 2495 |  | CORR | GENE | 08:14 | 08:25 | 08:27 | 1272 | 162 | 13 | EXT |  | 0.99 | (c)
27057.645 | 0.976 | 0.385 | -10.689 | -11.28 | 213 | 246 | 248 | 213 | 385 | 2496 |  | CORR | GENE | 08:20 | 08:25 | 08:25 | 910 | 70 | 10 | EXT |  | 0.96 | (c)
27072.05 | 3.716 | 3.693 | -7.559 | -7.582 | -2185 | -1957 | -2011 | 45 | 3693 | 2497 |  | CORR | GENE | 03:35 | 04:12 | 04:03 | 65 | 348 | 13 | EXT |  | 0.89 | (c)
27074.125 | 5.791 | 5.738 | -5.484 | -5.537 | -1196 | -726 | -816 | 435 | 5441 | 2497 |  | CORR | GENE | 06:15 | 07:31 | 07:16 | 96 | 761 | 13 | EXT |  | 0.89 | (c)
27074.142 | 5.808 | 5.76 | -5.467 | -5.515 | 2230 | -2018 | -2092 | 0 | 5447 | 2497 |  | CORR | GENE | 03:28 | 04:02 | 03:50 | 68 | 279 | 11 | EXT |  | 0.89 | (c)
27087.825 | 8.216 | 5.01 | -3.384 | -6.59 | -2085 | -2021 | -2053 | 146 | 3242 | 2498 |  | CORR | GENE | 08:18 | 08:28 | 08:23 | 3348 | 64 | 10 | EXT |  | 0.98 | (c)
27088.146 | 8.537 | 8.396 | -3.063 | -3.204 | -2092 | -2028 | -2058 | 139 | 908 | 2498 |  | CORR | GENE | 08:17 | 08:27 | 08:22 | 2296 | 68 | 11 | EXT |  | 0.98 | (c)
27090.704 | 11.095 | 10.481 | -0.505 | -1.119 | 2210 | -2224 | -2217 | 0 | 135 | 2498 |  | CORR | GENE | 07:51 | 07:55 | 07:56 | 984 | 68 | 10 | EXT |  | 0.96 | (c)
27109.91 | 7.861 | 7.645 | -3.464 | -3.68 | -892 | -861 | -865 | 838 | 2663 | 2500 |  | CORR | GENE | 08:32 | 08:37 | 08:37 | 1017 | 54 | 10 | EXT |  | 0.96 | (c)
27112.64 | 10.591 | 10.151 | -0.734 | -1.174 | -933 | -817 | -858 | 782 | 82 | 2500 |  | CORR | GENE | 08:26 | 08:44 | 08:38 | 1092 | 151 | 12 | EXT |  | 0.98 | (c)
27114.534 | 1.16 | 0.66 | -10.34 | -10.84 | -1201 | -1157 | -1172 | 1029 | 660 | 2501 |  | CORR | GENE | 08:28 | 08:35 | 08:33 | 711 | 59 | 11 | EXT |  | 0.96 | (c)
27117.871 | 4.497 | 3.259 | -7.003 | -8.241 | -1473 | -1411 | -1379 | 757 | 3259 | 2501 |  | CORR | GENE | 07:44 | 07:54 | 07:60 | 1378 | 188 | 10 | EXT |  | 0.97 | (c)
27123.578 | 10.204 | 9.428 | -1.296 | -2.072 | -1233 | -1097 | -1136 | 997 | 287 | 2501 |  | CORR | GENE | 08:23 | 08:45 | 08:39 | 1785 | 195 | 10 | EXT |  | 0.97 | (c)
27125.674 | 0.8 | 0.764 | -10.745 | -10.781 | -775 | -608 | -670 | 564 | 764 | 2502 |  | CORR | CIGR | 08:13 | 08:40 | 08:30 | 43 | 211 | 10 | EXT |  | 0.89 | (c)
27131.089 | 6.215 | 6.194 | -5.33 | -5.351 | 1950 | 2192 | 2104 | 0 | 5298 | 2502 |  | CORR | GENE | 03:33 | 04:12 | 03:58 | 53 | 309 | 13 | EXT | Аномалия находится на упругопластическом изгибе: R=707 D, максимальное растяжение на 5.6 час. | 0.89 | (c)
27131.887 | 7.013 | 6.987 | -4.532 | -4.558 | 1951 | 2176 | 2107 | 0 | 4475 | 2502 |  | CORR | GENE | 03:33 | 04:09 | 03:58 | 83 | 312 | 10 | EXT | Аномалия находится на упругопластическом изгибе: R=681 D, максимальное растяжение на 5.5 час. | 0.89 | (c)
27136.419 | 0 | -0.054 | -11.44 | -11.494 | 1454 | -1736 | -2157 | 0 |  | 2503 | Коррозия на шве | GWAN | GENE | 04:34 | 07:59 | 06:51 | 137 | 1701 | 12 | EXT | Коррозия на шве Аномалия находится на упругопластическом изгибе: R=633 D, максимальное растяжение на 5.7 час. |  | (c)
27136.708 | 0.289 | 0.274 | -11.151 | -11.166 | 1525 | 1702 | 1617 | 522 | 274 | 2503 |  | CORR | CIGR | 04:46 | 05:14 | 05:00 | 37 | 184 | 10 | EXT | Аномалия находится на упругопластическом изгибе: R=631 D, максимальное растяжение на 5.7 час. | 0.89 | (c)
27136.809 | 0.39 | 0.317 | -11.05 | -11.123 | -2221 | -1973 | -2067 | 10 | 317 | 2503 |  | CORR | GENE | 06:41 | 07:21 | 07:06 | 107 | 308 | 10 | EXT | Аномалия находится на упругопластическом изгибе: R=630 D, максимальное растяжение на 5.8 час. | 0.89 | (c)
27136.867 | 0.448 | 0.437 | -10.992 | -11.003 | 1956 | 2129 | 2043 | 101 | 437 | 2503 |  | CORR | CIGR | 05:55 | 06:23 | 06:09 | 31 | 174 | 15 | EXT | Аномалия находится на упругопластическом изгибе: R=630 D, максимальное растяжение на 5.8 час. | 0.89 | (c)
27149.683 | 1.824 | 1.793 | -9.193 | -9.224 | -312 | 139 | 10 | 0 | 1793 | 2504а |  | CORR | GENE | 08:55 | 10:08 | 09:47 | 99 | 644 | 11 | EXT | Аномалия находится на упругопластическом изгибе: R=437 D, максимальное растяжение на 6.7 час. | 0.89 | (c)
27150.518 | 2.659 | 2.659 | -8.358 | -8.358 | -484 | -350 | -417 | 350 | 2659 | 2504а |  | CORR | CIGR | 08:27 | 08:49 | 08:38 | 28 | 134 | 15 | EXT | Аномалия находится на упругопластическом изгибе: R=434 D, максимальное растяжение на 6.5 час. | 0.89 | (c)
27151.008 | 3.149 | 3.131 | -7.868 | -7.886 | -561 | -425 | -461 | 361 | 3131 | 2504а |  | CORR | CIGR | 08:15 | 08:36 | 08:31 | 46 | 200 | 12 | EXT | Аномалия находится на упругопластическом изгибе: R=431 D, максимальное растяжение на 6.4 час. | 0.89 | (c)
27158.681 | 10.822 | 10.368 | -0.195 | -0.649 | -98 | -86 | -87 | 76 | 27 | 2504а |  | LWAN | AXGR | 09:29 | 09:31 | 09:31 | 622 | 22 |  | INT | Эквивалент потери металла 11%. Аномалия находится на упругопластическом изгибе: R=536 D, максимальное растяжение на 6.2 час. |  | (c)
27194.488 | 0.236 | 0.21 | -10.911 | -10.937 | -1377 | -840 | -871 | 365 | 210 | 2508а | Дефект проката | MIAN | CIGR | 06:59 | 08:26 | 08:21 | 38 | 1012 |  | EXT | Дефект проката Эквивалент потери металла 17%. |  | (c)
27207.288 | 1.889 | 1.81 | -9.686 | -9.765 | -2195 | -2172 | -2168 | 36 | 1810 | 2509 |  | CORR | GENE | 04:51 | 04:54 | 04:55 | 347 | 53 | 12 | EXT | Аномалия находится на упругопластическом изгибе: R=645 D, максимальное растяжение на 0.6 час. | 0.93 | (c)
27216.354 | 10.955 | 10.845 | -0.62 | -0.73 | -1766 | -1731 | -1748 | 465 | 571 | 2509 |  | CORR | AXGR | 06:00 | 06:06 | 06:03 | 159 | 35 | 11 | EXT |  | 0.9 | (c)
27219.646 | 2.672 | 2.637 | -4.708 | -4.743 | 1909 | 2114 | 2040 | 59 | 2637 | 2510 |  | CORR | GENE | 04:25 | 04:58 | 04:46 | 52 | 262 | 10 | EXT |  | 0.89 | (c)
27282.911 | 0.587 | 0.557 | -1.133 | -1.163 | -2061 | -1898 | -1914 | 169 | 557 | 2520 |  | CORR | GENE | 04:31 | 04:57 | 04:55 | 63 | 294 | 11 | EXT |  | 0.89 | (c)
27397.144 | 1.325 | 1.037 | -10.275 | -10.563 | 2033 | 2047 | 2051 | 161 | 1037 | 2533 |  | SCC | AXGR | 05:37 | 05:39 | 05:39 | 480 | 36 | 31 | EXT |  | 1.06 | (a)
27485.636 | 9.497 | 9.349 | -2.093 | -2.241 | -867 | -790 | -824 | 782 | 2002 | 2540 |  | CORR | GENE | 07:07 | 07:20 | 07:14 | 239 | 85 | 11 | EXT |  | 0.91 | (c)
27487.729 | 0 | -0.037 | -11.128 | -11.165 | 121 | 817 | 553 | 121 |  | 2541а | Нарушение формы кольцевого шва | GWAN |  | 03:16 | 05:09 | 04:26 | 0 | 865 |  | EXT | Нарушение формы кольцевого шва |  | (c)
27502.442 | 3.585 | 3.349 | -3.964 | -4.2 | 482 | 762 | 805 | 482 | 3349 | 2541б |  | CORR | GENE | 03:07 | 03:52 | 03:59 | 357 | 646 | 14 | EXT | Аномалия находится на упругопластическом изгибе: R=758 D, максимальное растяжение на 6.3 час. | 0.94 | (c)
27502.954 | 4.097 | 4.029 | -3.452 | -3.52 | 772 | 1453 | 1351 | 302 | 3397 | 2541б | Дефект проката | MIAN | GENE | 03:54 | 05:43 | 05:27 | 123 | 1157 |  | EXT | Дефект проката Эквивалент потери металла 12%. Аномалия находится на упругопластическом изгибе: R=719 D, максимальное растяжение на 6.3 час. |  | (c)
27516.096 | 5.429 | 5.374 | -5.838 | -5.893 | 1318 | 1379 | 1348 | 852 | 5374 | 2543а |  | CORR | GENE | 03:46 | 03:56 | 03:51 | 203 | 61 | 12 | EXT | Аномалия находится на упругопластическом изгибе: R=410 D, максимальное растяжение на 5.2 час. | 0.91 | (c)
27601.456 | 10.437 | 10.193 | -1.158 | -1.402 | -1586 | -1509 | -1530 | 645 | 794 | 2550 | Дефект проката | MIAN | GENE | 09:47 | 09:60 | 09:56 | 608 | 112 |  | INT | Дефект проката Эквивалент потери металла 13%. |  | (c)
27603.841 | 1.227 | 1.131 | -9.953 | -10.049 | 1251 | 1333 | 1327 | 828 | 1131 | 2551 |  | DENT | GENE | 04:42 | 04:55 | 04:54 | 181 | 152 | 1.2 | N/A | Глубина вмятины: 17 мм (1,2%). Линейка: 18 см в (113 см; 04:55 ч:мин) |  | (c)
27607.762 | 5.148 | 5.048 | -6.032 | -6.132 | 930 | 993 | 988 | 930 | 5048 | 2551 |  | DENT | GENE | 03:50 | 04:00 | 03:59 | 185 | 116 | 0.6 | N/A | Глубина вмятины: 8 мм (0,6%). Линейка: 19 см в (505 см; 04:00 ч:мин) |  | (c)
27625.369 | 0 | -0.061 | -11.14 | -11.201 | -1211 | -920 | -942 | 673 |  | 2553 | Нарушение формы кольцевого шва | GWAN |  | 07:22 | 08:09 | 08:05 | 0 | 538 |  | EXT | Нарушение формы кольцевого шва |  | (c)
27659.309 | 0 | -0.043 | -11.005 | -11.048 | 2230 | -1502 | -1069 | 0 |  | 2556 | Нарушение формы кольцевого шва | GWAN |  | 00:06 | 02:04 | 03:14 | 0 | 2325 |  | EXT | Нарушение формы кольцевого шва |  | (c)
27662.193 | 2.884 | 2.778 | -8.121 | -8.227 | 468 | 558 | 552 | 468 | 2778 | 2556 |  | DENT | GENE | 07:22 | 07:36 | 07:35 | 175 | 166 | 0.8 | N/A | Глубина вмятины: 11 мм (0,8%). Линейка: 18 см в (278 см; 07:36 ч:мин) |  | (c)
27662.502 | 3.193 | 3.11 | -7.812 | -7.895 | 521 | 580 | 570 | 521 | 3110 | 2556 |  | DENT | GENE | 07:31 | 07:40 | 07:38 | 146 | 98 | 0.3 | N/A | Глубина вмятины: 4 мм (0,3%). Линейка: 15 см в (311 см; 07:40 ч:мин) |  | (c)
27780.584 | 8.305 | 8.274 | -3.415 | -3.446 | 886 | 1049 | 968 | 886 | 3415 | 2566 |  | CORR | CIGR | 07:49 | 08:15 | 08:02 | 31 | 164 | 14 | EXT |  | 0.89 | (c)
27872.118 | 8.154 | 8.149 | -2.566 | -2.571 | 507 | 675 | 620 | 507 | 2534 | 2574 |  | CORR | CIGR | 06:35 | 07:02 | 06:53 | 37 | 227 | 12 | EXT |  | 0.89 | (c)
27994.775 | 7.116 | 7.089 | -4.159 | -4.186 | -239 | -81 | -123 | 8 | 4145 | 2585 |  | CORR | CIGR | 02:25 | 02:50 | 02:43 | 41 | 231 | 13 | EXT |  | 0.89 | (c)
28042.358 | 8.854 | 8.83 | -2.746 | -2.77 | 766 | 931 | 900 | 766 | 2723 | 2589 |  | CORR | CIGR | 06:32 | 06:58 | 06:53 | 47 | 268 | 11 | EXT |  | 0.89 | (c)
28074.837 | 7.573 | 7.536 | -3.127 | -3.164 | 1974 | 2097 | 2043 | 118 | 3114 | 2592 |  | CORR | CIGR | 05:37 | 05:56 | 05:48 | 50 | 138 | 15 | EXT |  | 0.89 | (c)
28091.993 | 4.269 | 4.266 | -6.586 | -6.589 | -966 | -820 | -872 | 778 | 4266 | 2594 |  | CORR | CIGR | 07:05 | 07:29 | 07:20 | 51 | 188 | 14 | EXT |  | 0.89 | (c)
28109.778 | 0.074 | 0.042 | -11.231 | -11.263 | -784 | -646 | -639 | 494 | 42 | 2596 |  | CORR | CIGR | 05:09 | 05:31 | 05:32 | 45 | 290 | 22 | EXT |  | 0.89 | (c)
28124.948 | 3.939 | 3.882 | -7.351 | -7.408 | 202 | 832 | 705 | 202 | 3882 | 2597 |  | CORR | GENE | 06:11 | 07:52 | 07:32 | 121 | 1005 | 22 | EXT |  | 0.91 | (c)
28127.37 | 6.361 | 6.302 | -4.929 | -4.988 | 189 | 326 | 288 | 189 | 4914 | 2597 |  | CORR | GENE | 06:08 | 06:31 | 06:24 | 74 | 197 | 15 | EXT |  | 0.89 | (c)
28128.46 | 7.451 | 7.38 | -3.839 | -3.91 | -170 | -13 | -35 | 0 | 3812 | 2597 |  | CORR | GENE | 05:11 | 05:36 | 05:32 | 98 | 269 | 12 | EXT |  | 0.89 | (c)
28130.071 | 9.062 | 9.04 | -2.228 | -2.25 | -175 | -61 | -77 | 0 | 2207 | 2597 |  | CORR | CIGR | 05:10 | 05:28 | 05:25 | 43 | 195 | 12 | EXT |  | 0.89 | (c)
28144.534 | 0.81 | 0.763 | -10.71 | -10.757 | -1707 | -1376 | -1390 | 524 | 763 | 2599 |  | CORR | GENE | 06:47 | 07:41 | 07:39 | 112 | 634 | 17 | EXT |  | 0.9 | (c)
28144.741 | 1.017 | 0.984 | -10.503 | -10.536 | -1794 | -1628 | -1638 | 436 | 984 | 2599 |  | CORR | GENE | 06:33 | 07:00 | 06:58 | 103 | 312 | 16 | EXT |  | 0.9 | (c)
28146.536 | 2.812 | 2.799 | -8.708 | -8.721 | 1884 | 2111 | 2177 | 0 | 2799 | 2599 |  | CORR | GENE | 04:27 | 05:03 | 05:14 | 64 | 586 | 12 | EXT |  | 0.89 | (c)
28148.491 | 4.767 | 4.731 | -6.753 | -6.789 | 1608 | 2105 | 1909 | 20 | 4731 | 2599 |  | CORR | GENE | 03:42 | 05:03 | 04:31 | 122 | 602 | 15 | EXT |  | 0.9 | (c)
28165.974 | 10.73 | 10.66 | -0.685 | -0.755 | 2184 | -2151 | -1917 | 0 | 666 | 2600 |  | CORR | GENE | 03:50 | 04:10 | 04:48 | 89 | 721 | 11 | EXT |  | 0.89 | (c)
28172.543 | 5.884 | 5.824 | -5.411 | -5.471 | 2183 | -2103 | -2161 | 0 | 5398 | 2601 |  | CORR | GENE | 05:56 | 06:24 | 06:15 | 73 | 234 | 13 | EXT |  | 0.89 | (c)
28174.632 | 7.973 | 7.949 | -3.322 | -3.346 | -1911 | -1814 | -1859 | 320 | 3322 | 2601 |  | CORR | CIGR | 06:55 | 07:11 | 07:03 | 24 | 104 | 13 | EXT |  | 0.89 | (c)
28181.1 | 3.146 | 3.011 | -7.829 | -7.964 | 1270 | 1484 | 1733 | 35 | 3011 | 2602 |  | CORR | GENE | 04:46 | 05:20 | 06:00 | 181 | 925 | 13 | EXT |  | 0.91 | (c)
28182.196 | 4.242 | 4.189 | -6.733 | -6.786 | 1986 | -2117 | -2182 | 0 | 4189 | 2602 |  | CORR | GENE | 06:41 | 07:39 | 07:28 | 119 | 585 | 11 | EXT |  | 0.89 | (c)
28182.889 | 4.935 | 4.907 | -6.04 | -6.068 | 1391 | 1543 | 1512 | 598 | 4907 | 2602 |  | CORR | CIGR | 05:05 | 05:30 | 05:25 | 52 | 241 | 10 | EXT |  | 0.89 | (c)
28184.747 | 6.793 | 6.746 | -4.182 | -4.229 | 1448 | 1626 | 1590 | 498 | 4164 | 2602 |  | CORR | GENE | 05:14 | 05:43 | 05:37 | 65 | 284 | 14 | EXT |  | 0.89 | (c)
28185.362 | 7.408 | 7.258 | -3.567 | -3.717 | 829 | 1092 | 1040 | 829 | 3549 | 2602 |  | CORR | GENE | 03:34 | 04:17 | 04:09 | 168 | 422 | 12 | EXT |  | 0.9 | (c)
28185.685 | 7.731 | 7.661 | -3.244 | -3.314 | 777 | 1087 | 1054 | 777 | 3224 | 2602 |  | CORR | GENE | 03:26 | 04:16 | 04:11 | 90 | 553 | 14 | EXT |  | 0.89 | (c)
28186.332 | 8.378 | 8.352 | -2.597 | -2.623 | 1208 | 1402 | 1341 | 756 | 2571 | 2602 |  | CORR | CIGR | 04:36 | 05:07 | 04:57 | 52 | 266 | 10 | EXT |  | 0.89 | (c)
28191.374 | 2.445 | 2.421 | -8.8 | -8.824 | 803 | 958 | 951 | 803 | 2421 | 2603 |  | CORR | CIGR | 04:52 | 05:17 | 05:16 | 43 | 296 | 11 | EXT |  | 0.89 | (c)
28199.553 | 10.624 | 10.605 | -0.621 | -0.64 | 162 | 710 | 456 | 162 | 561 | 2603 |  | CORR | GENE | 03:08 | 04:37 | 03:56 | 79 | 589 | 11 | EXT |  | 0.89 | (c)
28212.601 | 0.952 | 0.944 | -10.453 | -10.461 | 529 | 660 | 615 | 529 | 944 | 2605 |  | CORR | CIGR | 01:54 | 02:15 | 02:08 | 38 | 171 | 11 | EXT |  | 0.89 | (c)
28215.143 | 3.494 | 3.478 | -7.911 | -7.927 | 1803 | 2021 | 1944 | 145 | 3478 | 2605 |  | CORR | GENE | 05:20 | 05:55 | 05:42 | 70 | 282 | 15 | EXT |  | 0.89 | (c)
28215.157 | 3.508 | 3.472 | -7.897 | -7.933 | 2219 | -2208 | -2192 | 0 | 3472 | 2605 |  | CORR | GENE | 06:27 | 06:32 | 06:35 | 555 | 100 | 25 | EXT |  | 1.04 | (b)
28222.485 | 10.836 | 10.826 | -0.569 | -0.579 | 2127 | -2212 | 2203 | 0 | 541 | 2605 |  | CORR | CIGR | 06:12 | 06:32 | 06:24 | 38 | 151 | 11 | EXT |  | 0.89 | (c)
28234.469 | 0 | -0.061 | -11.365 | -11.426 | 1924 | -1948 | -2009 | 1482 |  | 2607 | Нарушение формы кольцевого шва | GWAN |  | 00:27 | 02:02 | 01:52 | 0 | 1055 |  | EXT | Нарушение формы кольцевого шва |  | (c)
28272.574 | 3.85 | 3.824 | -7.425 | -7.451 | -976 | -774 | -824 | 673 | 3824 | 2610 |  | CORR | GENE | 06:04 | 06:36 | 06:28 | 65 | 303 | 19 | EXT |  | 0.89 | (c)
28277.238 | 8.514 | 8.398 | -2.761 | -2.877 | -15 | 5 | 13 | 0 | 2690 | 2610 |  | CORR | GENE | 08:39 | 08:42 | 08:44 | 187 | 57 | 11 | EXT |  | 0.91 | (c)
28290.251 | 10.252 | 10.232 | -1.513 | -1.533 | -1682 | -1558 | -1591 | 1500 | 1490 | 2611 |  | CORR | CIGR | 07:39 | 07:59 | 07:54 | 43 | 182 | 15 | EXT |  | 0.89 | (c)
28297.389 | 5.625 | 5.608 | -5.145 | -5.162 | 889 | 1015 | 1067 | 889 | 5116 | 2612 |  | CORR | CIGR | 08:40 | 09:00 | 09:09 | 46 | 357 | 15 | EXT |  | 0.89 | (c)
28297.82 | 6.056 | 5.847 | -4.714 | -4.923 | -1322 | 294 | -308 | 0 | 4542 | 2612 |  | CORR | GENE | 02:43 | 07:04 | 05:27 | 381 | 2028 | 25 | EXT |  | 1 | (b)
28298.163 | 6.399 | 6.304 | -4.371 | -4.466 | -721 | -255 | -219 | 0 | 3890 | 2612 |  | CORR | GENE | 04:20 | 05:35 | 05:41 | 576 | 1004 | 25 | EXT |  | 1.05 | (b)
28298.181 | 6.417 | 6.356 | -4.353 | -4.414 | -879 | -828 | -846 | 813 | 4161 | 2612 |  | CORR | GENE | 03:54 | 04:03 | 03:60 | 253 | 66 | 12 | EXT |  | 0.92 | (c)
28298.694 | 6.93 | 6.901 | -3.84 | -3.869 | -913 | 232 | 58 | 0 | 3091 | 2612 |  | CORR | GENE | 03:49 | 06:54 | 06:26 | 778 | 1942 | 24 | EXT |  | 1.07 | (b)
28299.724 | 7.96 | 7.777 | -2.81 | -2.993 | -1155 | 51 | -394 | 0 | 2504 | 2612 |  | CORR | GENE | 03:10 | 06:25 | 05:13 | 489 | 1522 | 18 | EXT |  | 0.98 | (c)
28301.407 | 9.643 | 9.236 | -1.127 | -1.534 | -1093 | 79 | -187 | 0 | 969 | 2612 |  | CORR | GENE | 03:20 | 06:29 | 05:46 | 565 | 1812 | 21 | EXT |  | 1.02 | (b)
28303.473 | 0.939 | 0.792 | -9.736 | -9.883 | -402 | 837 | 767 | 0 | 792 | 2613 |  | CORR | GENE | 03:03 | 06:23 | 06:11 | 206 | 2337 | 14 | EXT |  | 0.91 | (c)
28304.754 | 2.22 | 2.118 | -8.455 | -8.557 | 789 | 986 | 1022 | 789 | 2118 | 2613 |  | CORR | GENE | 06:15 | 06:47 | 06:52 | 118 | 467 | 12 | EXT |  | 0.9 | (c)
28323.992 | 10.783 | 10.544 | -0.532 | -0.771 | 1451 | 2096 | -2106 | 1202 | 407 | 2614 |  | CORR | GENE | 05:29 | 07:14 | 07:55 | 364 | 1808 | 12 | EXT |  | 0.93 | (c)
28324.759 | 0.235 | 0.211 | -11.34 | -11.364 | -509 | -287 | -293 | 76 | 211 | 2615 |  | CORR | GENE | 04:48 | 05:24 | 05:23 | 78 | 433 | 16 | EXT |  | 0.89 | (c)
28324.984 | 0.46 | 0.448 | -11.115 | -11.127 | -12 | 247 | 136 | 0 | 448 | 2615 |  | CORR | CIGR | 06:09 | 06:50 | 06:33 | 43 | 296 | 15 | EXT |  | 0.89 | (c)
28339.199 | 0 | -0.05 | -8.71 | -8.76 | -1135 | -832 | -662 | 189 |  | 2617 | Нарушение формы кольцевого шва | GWAN |  | 11:11 | 00:00 | 12:28 | 0 | 947 |  | EXT | Нарушение формы кольцевого шва |  | (c)
28450.033 | 11.294 | 11.22 | -0.156 | -0.23 | -1584 | -1564 | -1562 | 647 | 67 | 2626 |  | CORR | AXGR | 07:27 | 07:31 | 07:31 | 163 | 43 | 10 | EXT |  | 0.86 | (c)
28456.033 | 5.844 | 5.783 | -5.826 | -5.887 | -1514 | -1495 | -1493 | 717 | 5783 | 2627 |  | GOUG | AXGR | 10:06 | 10:09 | 10:09 | 102 | 41 | 11 | EXT | Задир. |  | (c)
28489.252 | 4.078 | 4.052 | -7.442 | -7.468 | -1307 | -677 | -992 | 677 | 4052 | 2630 |  | CORR | GENE | 02:16 | 03:57 | 03:07 | 159 | 630 | 10 | EXT | Аномалия находится на отводе. | 0.9 | (c)
28505.912 | 9.218 | 9.111 | -2.002 | -2.109 | -2100 | -2045 | -2070 | 2040 | 1648 | 2631 |  | CORR | GENE | 05:59 | 06:08 | 06:04 | 461 | 60 | 11 | EXT | Аномалия находится на отводе. | 0.94 | (c)
28526.738 | 7.734 | 7.004 | -3.806 | -4.536 | -1725 | -1686 | -1616 | 505 | 3127 | 2633 | Дефект проката | MIAN | GENE | 09:15 | 09:22 | 09:33 | 1409 | 219 |  | INT | Дефект проката Эквивалент потери металла 10%. |  | (c)
28702.317 | 11.523 | 11.485 | -0.052 | -0.09 | 1118 | 1221 | 1231 | 886 | 28 | 2648 | Дефект проката | MIAN | GENE | 05:12 | 05:29 | 05:30 | 62 | 227 |  | INT | Дефект проката Эквивалент потери металла 16%. |  | (c)
28904.881 | 8.807 | 8.782 | -2.338 | -2.363 | -1978 | -1759 | -1847 | 253 | 2184 | 2666 |  | GOUG | GENE | 09:40 | 10:16 | 10:02 | 179 | 262 | 12 | EXT | Зона задиров. |  | (c)
28911.636 | 4.417 | 4.365 | -7.113 | -7.165 | -1222 | -1108 | -1131 | 1009 | 4365 | 2667 |  | GOUG | GENE | 06:58 | 07:16 | 07:12 | 104 | 182 | 10 | EXT | Задир. |  | (c)
28943.589 | 1.73 | 1.597 | -9.855 | -9.988 | 1072 | 1118 | 1108 | 1072 | 1597 | 2670 | Дефект проката | MIAN | GENE | 02:54 | 03:01 | 02:60 | 366 | 72 |  | INT | Дефект проката Эквивалент потери металла 10%. |  | (c)
28963.174 | 9.73 | 9.489 | -1.75 | -1.991 | 1130 | 1205 | 1218 | 924 | 1598 | 2671 |  | GOUG | GENE | 01:05 | 01:17 | 01:19 | 393 | 177 | 10 | EXT | Зона задиров. |  | (c)
29050.74 | 9.151 | 9.13 | -1.494 | -1.515 | -751 | -618 | -683 | 615 | 1494 | 2679 |  | CORR | CIGR | 07:35 | 07:56 | 07:46 | 21 | 136 | 12 | EXT |  | 0.89 | (c)
29051.24 | 9.651 | 9.636 | -0.994 | -1.009 | -492 | -430 | -440 | 389 | 980 | 2679 |  | CORR | CIGR | 08:17 | 08:26 | 08:25 | 29 | 102 | 10 | EXT |  | 0.89 | (c)
29052.234 | 0 | -0.015 | -2.81 | -2.825 | -776 | -67 | -64 | 0 |  | 2680 | Нарушение формы кольцевого шва | GWAN |  | 05:03 | 06:58 | 06:58 | 0 | 1423 |  | EXT | Нарушение формы кольцевого шва |  | (c)
29108.676 | 2.167 | 2.153 | -9.058 | -9.072 | 380 | 444 | 437 | 380 | 2153 | 2689 |  | CORR | CIGR | 02:39 | 02:49 | 02:48 | 32 | 116 | 11 | EXT |  | 0.89 | (c)
29333.854 | 0 | -0.037 | -11.32 | -11.357 | 1126 | 1272 | 1310 | 738 | 0 | 2712 | Внутришовный дефект | GWAN |  | 00:52 | 01:16 | 01:22 | 0 | 366 | 15 | MID | Внутришовный дефект |  | (c)
29333.854 | 0 | -0.063 | -11.32 | -11.383 | 242 | 399 | 392 | 242 |  | 2712 | Нарушение формы кольцевого шва | GWAN |  | 10:29 | 10:55 | 10:54 | 0 | 298 |  | EXT | Нарушение формы кольцевого шва |  | (c)
29437.985 | 2.331 | 0.243 | -7.699 | -9.787 | -139 | -107 | -117 | 96 | 243 | 2728 |  | LWAN | AXGR | 05:43 | 05:48 | 05:46 | 2968 | 43 |  | EXT | Эквивалент потери металла 10%. |  | (c)
29443.419 | 7.765 | 6.912 | -2.265 | -3.118 | -154 | -121 | -128 | 102 | 353 | 2728 |  | LWAN | AXGR | 05:40 | 05:46 | 05:44 | 2765 | 52 |  | EXT | Эквивалент потери металла 11%. |  | (c)
29625.631 | 2.137 | 1.91 | -9.588 | -9.815 | -60 | -26 | -42 | 23 | 1910 | 2745 |  | LWAN | AXGR | 03:56 | 04:01 | 03:59 | 408 | 37 |  | EXT | Эквивалент потери металла 10%. |  | (c)
29632.41 | 8.916 | 8.164 | -2.809 | -3.561 | -37 | -31 | -20 | 2 | 778 | 2745 |  | LWAN | AXGR | 03:60 | 04:01 | 04:02 | 2783 | 35 |  | EXT | Эквивалент потери металла 14%. |  | (c)
29753.026 | 5.947 | 5.626 | -5.778 | -6.099 | -38 | -29 | -28 | 18 | 5626 | 2756 |  | LWAN | AXGR | 06:12 | 06:13 | 06:13 | 426 | 19 |  | EXT | Эквивалент потери металла 16%. |  | (c)
29788.645 | 8.051 | 7.929 | -2.889 | -3.011 | -65 | -48 | -49 | 34 | 2704 | 2759 |  | LWAN | AXGR | 03:17 | 03:20 | 03:19 | 307 | 30 |  | INT | Эквивалент потери металла 10%. |  | (c)
30103.015 | 9.136 | 9.086 | -1.759 | -1.809 | -1449 | -1431 | -1429 | 782 | 1713 | 2787 |  | CORR | AXGR | 09:57 | 10:00 | 10:01 | 96 | 40 | 9 | EXT |  | 0.89 | (c)
30244.268 | 3.909 | 3.791 | -7.826 | -7.944 | 972 | 1127 | 1153 | 972 | 3791 | 2800 |  | CORR | GENE | 03:57 | 04:22 | 04:26 | 253 | 361 | 12 | EXT |  | 0.92 | (c)
30269.596 | 6.017 | 5.962 | -5.283 | -5.338 | -953 | -933 | -931 | 909 | 5218 | 2802 |  | GOUG | AXGR | 09:35 | 09:38 | 09:38 | 120 | 45 | 14 | EXT | Задир. Аномалия находится на упругопластическом изгибе: R=638 D, максимальное растяжение на 1.4 час. |  | (c)
30334.729 | 3.38 | 3.362 | -7.925 | -7.943 | -1789 | -1730 | -1717 | 441 | 3362 | 2808 |  | GOUG | CIGR | 07:19 | 07:29 | 07:31 | 51 | 145 | 10 | EXT | Задир. |  | (c)
30562.379 | 5.34 | 5.151 | -6.3 | -6.489 | -782 | -640 | -663 | 544 | 5151 | 2828 |  | DENT | GENE | 01:03 | 01:26 | 01:23 | 337 | 238 | 1.5 | N/A | Глубина вмятины: 22 мм (1,5%). Линейка: 34 см в (515 см; 01:26 ч:мин) Аномалия находится на отводе. |  | (c)
30637.649 | 0 | -0.086 | -9.715 | -9.801 | -1050 | -806 | -520 | 10 |  | 2836 | Нарушение формы кольцевого шва | GWAN |  | 10:52 | 11:32 | 12:18 | 0 | 1061 |  | EXT | Нарушение формы кольцевого шва Аномалия находится на отводе. Аномалия находится на упругопластическом изгибе: R=329 D, максимальное растяжение на 6.1 час. |  | (c)
30674.928 | 2.244 | 2.2 | -9.401 | -9.445 | -659 | -546 | -573 | 487 | 2200 | 2840 |  | CORR | GENE | 03:20 | 03:39 | 03:34 | 73 | 173 | 13 | EXT |  | 0.89 | (c)
30715.476 | 8.842 | 8.8 | -2.933 | -2.975 | -2124 | -2050 | -1956 | 1788 | 2909 | 2843 |  | CORR | GENE | 03:36 | 03:48 | 04:03 | 66 | 336 | 11 | EXT | Аномалия находится на отводе. | 0.89 | (c)
30717.2 | 10.566 | 10.537 | -1.209 | -1.238 | 2148 | -2106 | -2061 | 1809 | 1006 | 2843 |  | CORR | GENE | 03:06 | 03:39 | 03:46 | 232 | 504 | 10 | EXT | Аномалия находится на отводе. | 0.91 | (c)
30726.662 | 8.253 | 7.451 | -2.432 | -3.234 | -306 | -271 | -193 | 81 | 2117 | 2844 |  | GOUG | GENE | 03:07 | 03:13 | 03:25 | 1117 | 225 | 10 | EXT | Зона задиров. |  | (c)
30729.094 | 0 | 0 | -10.725 | -10.725 | 481 | 1203 | 1086 | 481 | 0 | 2845 | Смещение кромок | GWAN |  | 01:59 | 03:55 | 03:37 | 0 | 1211 | 16 | EXT | Смещение кромок Вовнутрь Аномалия находится на отводе. Величина смещения - 3.1 мм. |  | (c)
30729.094 | 0 | -0.042 | -10.725 | -10.767 | 1022 | 1238 | 1204 | 1022 | 0 | 2845 | Внутришовный дефект | GWAN |  | 03:26 | 04:01 | 03:56 | 0 | 365 | 19 | MID | Внутришовный дефект Аномалия находится на отводе. |  | (c)
30987.956 | 9.702 | 9.659 | -0.453 | -0.496 | 489 | 778 | 681 | 489 | 282 | 2867 |  | CORR | GENE | 02:58 | 03:44 | 03:29 | 214 | 384 | 12 | EXT | Аномалия находится на отводе. | 0.91 | (c)
31380.336 | 5.797 | 5.763 | -5.183 | -5.217 | 1361 | 1516 | 1464 | 1361 | 5170 | 2903 |  | CORR | CIGR | 03:11 | 03:36 | 03:27 | 47 | 205 | 10 | EXT |  | 0.89 | (c)
31381.085 | 6.546 | 6.52 | -4.434 | -4.46 | 977 | 1164 | 1095 | 977 | 4412 | 2903 |  | CORR | CIGR | 02:09 | 02:39 | 02:28 | 48 | 235 | 15 | EXT |  | 0.89 | (c)
31382.434 | 7.895 | 7.874 | -3.085 | -3.106 | 963 | 1100 | 1062 | 963 | 3046 | 2903 |  | CORR | GENE | 02:06 | 02:28 | 02:22 | 60 | 197 | 11 | EXT |  | 0.89 | (c)
31383.453 | 8.914 | 8.848 | -2.066 | -2.132 | 1156 | 1302 | 1302 | 1156 | 2044 | 2903 |  | CORR | GENE | 02:38 | 03:01 | 03:01 | 88 | 292 | 10 | EXT |  | 0.89 | (c)
31386.617 | 1.098 | 1.063 | -10.372 | -10.407 | -850 | -609 | -723 | 595 | 1063 | 2904 |  | CORR | GENE | 02:46 | 03:25 | 03:07 | 77 | 255 | 13 | EXT |  | 0.89 | (c)
31386.978 | 1.459 | 1.403 | -10.011 | -10.067 | -857 | -738 | -676 | 494 | 1403 | 2904 |  | CORR | GENE | 02:45 | 03:05 | 03:15 | 76 | 363 | 10 | EXT |  | 0.89 | (c)
31387.359 | 1.84 | 1.771 | -9.63 | -9.699 | -372 | -137 | -200 | 27 | 1771 | 2904 |  | CORR | GENE | 04:04 | 04:42 | 04:31 | 89 | 345 | 10 | EXT |  | 0.89 | (c)
31387.383 | 1.864 | 1.837 | -9.606 | -9.633 | -878 | -704 | -765 | 652 | 1837 | 2904 |  | CORR | CIGR | 02:42 | 03:10 | 03:00 | 49 | 226 | 11 | EXT |  | 0.89 | (c)
31387.479 | 1.96 | 1.937 | -9.51 | -9.533 | 956 | 1142 | 1060 | 956 | 1937 | 2904 |  | CORR | CIGR | 07:38 | 08:08 | 07:55 | 46 | 209 | 15 | EXT |  | 0.89 | (c)
31387.486 | 1.967 | 1.956 | -9.503 | -9.514 | -835 | -758 | -779 | 723 | 1956 | 2904 |  | CORR | GENE | 02:49 | 03:01 | 02:58 | 629 | 112 | 12 | EXT |  | 0.96 | (c)
31387.585 | 2.066 | 2.015 | -9.404 | -9.455 | 412 | 614 | 576 | 412 | 2015 | 2904 |  | CORR | GENE | 06:10 | 06:43 | 06:37 | 77 | 329 | 11 | EXT |  | 0.89 | (c)
31388.228 | 2.709 | 2.674 | -8.761 | -8.796 | -854 | -741 | -752 | 650 | 2674 | 2904 |  | CORR | CIGR | 02:46 | 03:04 | 03:02 | 39 | 204 | 12 | EXT |  | 0.89 | (c)
31388.279 | 2.76 | 2.747 | -8.71 | -8.723 | 1305 | 1447 | 1385 | 1305 | 2747 | 2904 |  | CORR | CIGR | 08:34 | 08:57 | 08:47 | 25 | 160 | 14 | EXT |  | 0.89 | (c)
31388.474 | 2.955 | 2.852 | -8.515 | -8.618 | -828 | -635 | -498 | 168 | 2852 | 2904 |  | CORR | GENE | 02:50 | 03:21 | 03:43 | 103 | 660 | 12 | EXT |  | 0.89 | (c)
31388.625 | 3.106 | 2.999 | -8.364 | -8.471 | -658 | -434 | -288 | 0 | 2999 | 2904 |  | CORR | GENE | 03:17 | 03:54 | 04:17 | 145 | 740 | 11 | EXT |  | 0.9 | (c)
31388.935 | 3.416 | 3.4 | -8.054 | -8.07 | -946 | -786 | -865 | 784 | 3400 | 2904 |  | CORR | CIGR | 02:31 | 02:57 | 02:44 | 32 | 162 | 10 | EXT |  | 0.89 | (c)
31389.095 | 3.576 | 3.543 | -7.894 | -7.927 | -312 | -132 | -146 | 0 | 3543 | 2904 |  | CORR | CIGR | 04:13 | 04:42 | 04:40 | 54 | 333 | 12 | EXT |  | 0.89 | (c)
31389.149 | 3.63 | 3.604 | -7.84 | -7.866 | 886 | 1180 | 1076 | 886 | 3604 | 2904 |  | CORR | GENE | 07:27 | 08:14 | 07:57 | 65 | 380 | 10 | EXT |  | 0.89 | (c)
31389.195 | 3.676 | 3.587 | -7.794 | -7.883 | -1033 | -871 | -941 | 848 | 3587 | 2904 |  | CORR | GENE | 02:17 | 02:43 | 02:32 | 104 | 185 | 14 | EXT |  | 0.9 | (c)
31389.439 | 3.92 | 3.861 | -7.55 | -7.609 | -1008 | -756 | -833 | 658 | 3861 | 2904 |  | CORR | GENE | 02:21 | 03:02 | 02:49 | 96 | 350 | 12 | EXT |  | 0.89 | (c)
31390.585 | 5.066 | 4.834 | -6.404 | -6.636 | -915 | -778 | -495 | 74 | 4834 | 2904 |  | CORR | GENE | 02:36 | 02:58 | 03:44 | 247 | 841 | 10 | EXT |  | 0.91 | (c)
31390.756 | 5.237 | 5.209 | -6.233 | -6.261 | -702 | -547 | -612 | 521 | 5209 | 2904 |  | CORR | CIGR | 03:10 | 03:35 | 03:25 | 42 | 181 | 10 | EXT |  | 0.89 | (c)
31391.755 | 6.236 | 6.172 | -5.234 | -5.298 | 466 | 970 | 786 | 466 | 5126 | 2904 |  | CORR | GENE | 06:19 | 07:40 | 07:11 | 172 | 641 | 15 | EXT |  | 0.91 | (c)
31392.006 | 6.487 | 6.417 | -4.983 | -5.053 | -537 | -318 | -240 | 0 | 4958 | 2904 |  | CORR | GENE | 03:37 | 04:12 | 04:25 | 95 | 595 | 10 | EXT |  | 0.89 | (c)
31392.107 | 6.588 | 6.518 | -4.882 | -4.952 | 1079 | 1298 | 1196 | 1079 | 4874 | 2904 |  | CORR | GENE | 07:58 | 08:33 | 08:17 | 78 | 235 | 13 | EXT |  | 0.89 | (c)
31392.131 | 6.612 | 6.558 | -4.858 | -4.912 | -976 | -550 | -751 | 525 | 4845 | 2904 |  | CORR | GENE | 02:26 | 03:35 | 03:02 | 67 | 451 | 12 | EXT |  | 0.89 | (c)
31392.456 | 6.937 | 6.918 | -4.533 | -4.552 | -738 | -532 | -628 | 518 | 4505 | 2904 |  | CORR | CIGR | 03:04 | 03:38 | 03:22 | 47 | 220 | 13 | EXT |  | 0.89 | (c)
31392.963 | 7.444 | 7.412 | -4.026 | -4.058 | 1021 | 1292 | 1209 | 1021 | 3966 | 2904 |  | CORR | GENE | 07:48 | 08:32 | 08:19 | 92 | 377 | 14 | EXT |  | 0.89 | (c)
31393.099 | 7.58 | 7.505 | -3.89 | -3.965 | 375 | 602 | 623 | 375 | 3861 | 2904 |  | CORR | GENE | 06:04 | 06:41 | 06:44 | 104 | 497 | 15 | EXT |  | 0.9 | (c)
31393.944 | 8.425 | 8.287 | -3.045 | -3.183 | 1266 | 1332 | 1314 | 1266 | 2626 | 2904 |  | CORR | GENE | 08:28 | 08:39 | 08:36 | 557 | 96 | 10 | EXT |  | 0.94 | (c)
31394.075 | 8.556 | 8.401 | -2.914 | -3.069 | -1461 | -595 | -690 | 0 | 2742 | 2904 |  | CORR | GENE | 01:08 | 03:28 | 03:12 | 327 | 1542 | 12 | EXT |  | 0.93 | (c)
31394.507 | 8.988 | 8.431 | -2.482 | -3.039 | 1044 | 1068 | 1124 | 1044 | 2246 | 2904 |  | CORR | GENE | 07:52 | 07:56 | 08:05 | 793 | 159 | 14 | EXT |  | 0.98 | (c)
31394.763 | 9.244 | 9.093 | -2.226 | -2.377 | -395 | -315 | -336 | 277 | 1863 | 2904 |  | CORR | GENE | 03:60 | 04:13 | 04:09 | 514 | 118 | 10 | EXT |  | 0.94 | (c)
31395.319 | 9.8 | 9.767 | -1.67 | -1.703 | -941 | -792 | -847 | 752 | 1651 | 2904 |  | CORR | CIGR | 02:32 | 02:56 | 02:47 | 52 | 189 | 20 | EXT |  | 0.89 | (c)
31395.427 | 9.908 | 9.889 | -1.562 | -1.581 | -669 | -601 | -553 | 437 | 1518 | 2904 |  | CORR | GENE | 03:16 | 03:27 | 03:34 | 63 | 232 | 11 | EXT |  | 0.89 | (c)
31396.635 | 11.116 | 10.859 | -0.354 | -0.611 | -534 | -484 | -494 | 453 | 290 | 2904 |  | CORR | GENE | 03:37 | 03:46 | 03:44 | 321 | 81 | 11 | EXT |  | 0.92 | (c)
31396.649 | 11.13 | 11.041 | -0.34 | -0.429 | -1030 | -590 | -785 | 539 | 269 | 2904 |  | CORR | GENE | 02:17 | 03:28 | 02:57 | 160 | 491 | 13 | EXT |  | 0.9 | (c)
31397.417 | 0.428 | 0.363 | -10.272 | -10.337 | 1043 | 1204 | 1183 | 1043 | 363 | 2905 |  | CORR | GENE | 02:05 | 02:31 | 02:27 | 87 | 281 | 14 | EXT |  | 0.89 | (c)
31403.272 | 6.283 | 6.266 | -4.417 | -4.434 | 1224 | 1370 | 1304 | 1224 | 4397 | 2905 |  | CORR | CIGR | 02:34 | 02:57 | 02:47 | 37 | 161 | 15 | EXT |  | 0.89 | (c)
31407.973 | 0.284 | 0.233 | -10.921 | -10.972 | 2017 | 2176 | 2108 | 31 | 233 | 2906 |  | CORR | CIGR | 02:60 | 03:25 | 03:14 | 51 | 183 | 14 | EXT |  | 0.89 | (c)
31410.484 | 2.795 | 2.781 | -8.41 | -8.424 | 2117 | 2172 | 2164 | 20 | 2781 | 2906 |  | CORR | CIGR | 03:16 | 03:25 | 03:23 | 31 | 94 | 11 | EXT |  | 0.89 | (c)
31411.107 | 3.418 | 3.38 | -7.787 | -7.825 | 2201 | -2067 | -2099 | 0 | 3380 | 2906 |  | CORR | GENE | 03:29 | 04:00 | 03:55 | 66 | 322 | 12 | EXT |  | 0.89 | (c)
31411.879 | 4.19 | 4.153 | -7.015 | -7.052 | 2050 | 2186 | 2149 | 0 | 4153 | 2906 |  | CORR | CIGR | 03:05 | 03:27 | 03:21 | 43 | 198 | 13 | EXT |  | 0.89 | (c)
31413.04 | 5.351 | 5.304 | -5.854 | -5.901 | -2161 | -1989 | -2058 | 69 | 5304 | 2906 |  | CORR | GENE | 03:45 | 04:13 | 04:02 | 61 | 207 | 10 | EXT |  | 0.89 | (c)
31415.525 | 7.836 | 7.757 | -3.369 | -3.448 | 1842 | 2110 | 2001 | 70 | 3325 | 2906 |  | CORR | GENE | 02:31 | 03:15 | 02:57 | 123 | 319 | 13 | EXT |  | 0.9 | (c)
31416.982 | 9.293 | 9.266 | -1.912 | -1.939 | -592 | -473 | -525 | 458 | 1897 | 2906 |  | CORR | CIGR | 07:59 | 08:18 | 08:09 | 42 | 134 | 12 | EXT |  | 0.89 | (c)
31418.127 | 10.438 | 10.382 | -0.767 | -0.823 | 1823 | 1969 | 1989 | 75 | 756 | 2906 |  | CORR | GENE | 02:28 | 02:52 | 02:55 | 67 | 333 | 12 | EXT |  | 0.89 | (c)
31429.233 | 10.339 | 10.276 | -0.506 | -0.569 | 2149 | -2116 | -2061 | 1810 | 481 | 2907 |  | CORR | GENE | 01:57 | 02:29 | 02:38 | 88 | 502 | 13 | EXT |  | 0.89 | (c)
31441.515 | 0.426 | 0.382 | -10.894 | -10.938 | -659 | -538 | -542 | 424 | 382 | 2909 |  | CORR | GENE | 02:59 | 03:18 | 03:18 | 60 | 235 | 12 | EXT |  | 0.89 | (c)
31441.541 | 0.452 | 0.437 | -10.868 | -10.883 | -259 | -166 | -211 | 163 | 437 | 2909 |  | CORR | CIGR | 04:03 | 04:18 | 04:11 | 25 | 96 | 10 | EXT |  | 0.89 | (c)
31441.568 | 0.479 | 0.462 | -10.841 | -10.858 | 212 | 282 | 247 | 212 | 462 | 2909 |  | CORR | CIGR | 05:19 | 05:31 | 05:25 | 20 | 70 | 12 | EXT |  | 0.89 | (c)
31441.978 | 0.889 | 0.797 | -10.431 | -10.523 | -718 | -311 | -370 | 22 | 797 | 2909 |  | CORR | GENE | 02:49 | 03:55 | 03:45 | 154 | 696 | 10 | EXT |  | 0.9 | (c)
31442.183 | 1.094 | 1.069 | -10.226 | -10.251 | 107 | 228 | 168 | 107 | 1069 | 2909 |  | CORR | CIGR | 05:02 | 05:22 | 05:12 | 35 | 122 | 10 | EXT |  | 0.89 | (c)
31442.357 | 1.268 | 1.193 | -10.052 | -10.127 | -694 | -541 | -507 | 320 | 1193 | 2909 |  | CORR | GENE | 02:53 | 03:18 | 03:23 | 100 | 374 | 12 | EXT |  | 0.89 | (c)
31442.506 | 1.417 | 1.404 | -9.903 | -9.916 | -224 | 232 | 7 | 0 | 1404 | 2909 |  | CORR | GENE | 04:09 | 05:22 | 04:46 | 115 | 462 | 15 | EXT |  | 0.9 | (c)
31442.643 | 1.554 | 1.554 | -9.766 | -9.766 | -511 | -443 | -477 | 442 | 1554 | 2909 |  | CORR | CIGR | 03:23 | 03:34 | 03:28 | 25 | 69 | 10 | EXT |  | 0.89 | (c)
31442.773 | 1.684 | 1.67 | -9.636 | -9.65 | -32 | 106 | 37 | 0 | 1670 | 2909 |  | CORR | CIGR | 04:40 | 05:02 | 04:51 | 40 | 139 | 13 | EXT |  | 0.89 | (c)
31442.847 | 1.758 | 1.707 | -9.562 | -9.613 | -494 | -249 | -307 | 119 | 1707 | 2909 |  | CORR | GENE | 03:25 | 04:05 | 03:56 | 100 | 375 | 11 | EXT |  | 0.89 | (c)
31443.149 | 2.06 | 2.043 | -9.26 | -9.277 | -267 | -155 | -198 | 128 | 2043 | 2909 |  | CORR | CIGR | 04:02 | 04:20 | 04:13 | 40 | 139 | 13 | EXT |  | 0.89 | (c)
31443.22 | 2.131 | 2.113 | -9.189 | -9.207 | -546 | -442 | -472 | 398 | 2113 | 2909 |  | CORR | CIGR | 03:17 | 03:34 | 03:29 | 36 | 148 | 11 | EXT |  | 0.89 | (c)
31444.233 | 3.144 | 3.084 | -8.176 | -8.236 | 720 | 868 | 895 | 720 | 3084 | 2909 |  | CORR | GENE | 06:41 | 07:05 | 07:09 | 89 | 350 | 11 | EXT |  | 0.89 | (c)
31444.762 | 3.673 | 3.652 | -7.647 | -7.668 | 1362 | 1504 | 1469 | 1362 | 3652 | 2909 |  | CORR | CIGR | 08:25 | 08:48 | 08:42 | 44 | 215 | 14 | EXT |  | 0.89 | (c)
31445.629 | 4.54 | 4.523 | -6.78 | -6.797 | 1338 | 1483 | 1411 | 1338 | 4523 | 2909 |  | CORR | CIGR | 08:21 | 08:45 | 08:33 | 40 | 146 | 13 | EXT |  | 0.89 | (c)
31451.767 | 10.678 | 10.642 | -0.642 | -0.678 | -519 | -242 | -344 | 169 | 595 | 2909 |  | CORR | GENE | 03:21 | 04:06 | 03:50 | 83 | 350 | 10 | EXT |  | 0.89 | (c)
31451.874 | 10.785 | 10.756 | -0.535 | -0.564 | -859 | -698 | -726 | 592 | 517 | 2909 |  | CORR | CIGR | 02:26 | 02:52 | 02:48 | 47 | 267 | 10 | EXT |  | 0.89 | (c)
31451.989 | 10.9 | 10.863 | -0.42 | -0.457 | -379 | -175 | -219 | 58 | 398 | 2909 |  | CORR | GENE | 03:44 | 04:17 | 04:10 | 59 | 321 | 13 | EXT |  | 0.89 | (c)
31452.245 | 11.156 | 11.026 | -0.164 | -0.294 | -1191 | -1044 | -876 | 560 | 147 | 2909 |  | CORR | GENE | 01:33 | 01:57 | 02:24 | 147 | 631 | 11 | EXT |  | 0.9 | (c)
31453.354 | 0.945 | 0.878 | -10.025 | -10.092 | -560 | -271 | -377 | 193 | 878 | 2910 |  | CORR | GENE | 05:40 | 06:27 | 06:10 | 110 | 367 | 11 | EXT |  | 0.89 | (c)
31453.375 | 0.966 | 0.931 | -10.004 | -10.039 | -1701 | -1540 | -1551 | 1401 | 931 | 2910 |  | CORR | CIGR | 02:36 | 03:02 | 03:00 | 49 | 300 | 12 | EXT |  | 0.89 | (c)
31454.475 | 2.066 | 2.051 | -8.904 | -8.919 | -664 | -186 | -417 | 170 | 2051 | 2910 |  | CORR | GENE | 05:23 | 06:41 | 06:03 | 100 | 494 | 10 | EXT |  | 0.89 | (c)
31459.674 | 7.265 | 7.252 | -3.705 | -3.718 | -1496 | -1311 | -1400 | 1304 | 3668 | 2910 |  | CORR | CIGR | 03:09 | 03:39 | 03:25 | 50 | 192 | 10 | EXT |  | 0.89 | (c)
31582.363 | 7.464 | 7.395 | -4.121 | -4.19 | -716 | -493 | -503 | 291 | 4105 | 2921 |  | CORR | GENE | 03:36 | 04:12 | 04:10 | 85 | 425 | 13 | EXT |  | 0.89 | (c)
31601.802 | 4.328 | 4.309 | -6.552 | -6.571 | -151 | -59 | -96 | 41 | 4309 | 2923 |  | CORR | CIGR | 04:12 | 04:27 | 04:21 | 29 | 110 | 11 | EXT |  | 0.89 | (c)
31699.302 | 4.538 | 4.528 | -5.862 | -5.872 | 1718 | 1883 | 1859 | 1718 | 4528 | 2933 |  | CORR | CIGR | 09:26 | 09:53 | 09:49 | 55 | 283 | 11 | EXT | Аномалия находится на упругопластическом изгибе: R=439 D, максимальное растяжение на 0.2 час. | 0.89 | (c)
31699.82 | 5.056 | 4.962 | -5.344 | -5.438 | -906 | -789 | -536 | 165 | 4962 | 2933 |  | CORR | GENE | 02:22 | 02:41 | 03:22 | 126 | 741 | 11 | EXT | Аномалия находится на упругопластическом изгибе: R=453 D, максимальное растяжение на 0.2 час. | 0.9 | (c)
31700.697 | 5.933 | 5.851 | -4.467 | -4.549 | -846 | -707 | -561 | 275 | 4429 | 2933 |  | CORR | GENE | 02:32 | 02:55 | 03:18 | 120 | 571 | 15 | EXT | Аномалия находится на упругопластическом изгибе: R=487 D, максимальное растяжение на 0.2 час. | 0.9 | (c)
31701.565 | 6.801 | 6.747 | -3.599 | -3.653 | -457 | -228 | -306 | 154 | 3476 | 2933 |  | CORR | GENE | 03:35 | 04:12 | 03:59 | 177 | 303 | 11 | EXT | Аномалия находится на упругопластическом изгибе: R=567 D, максимальное растяжение на 0.2 час. | 0.9 | (c)
31701.745 | 6.981 | 6.923 | -3.419 | -3.477 | -813 | -645 | -712 | 610 | 3347 | 2933 |  | CORR | GENE | 02:37 | 03:04 | 02:54 | 130 | 203 | 15 | EXT | Аномалия находится на упругопластическом изгибе: R=591 D, максимальное растяжение на 0.2 час. | 0.9 | (c)
31701.958 | 7.194 | 7.083 | -3.206 | -3.317 | -921 | -901 | -864 | 808 | 3164 | 2933 |  | CORR | GENE | 02:20 | 02:23 | 02:29 | 153 | 112 | 13 | EXT | Аномалия находится на упругопластическом изгибе: R=591 D, максимальное растяжение на 0.2 час. | 0.9 | (c)
31728.853 | 1.934 | 1.876 | -9.821 | -9.879 | 1650 | 1927 | 1878 | 1650 | 1876 | 2936 |  | CORR | GENE | 03:04 | 03:49 | 03:41 | 121 | 456 | 14 | EXT |  | 0.9 | (c)
31967.479 | 6.915 | 6.9 | -4.345 | -4.36 | -66 | 105 | 52 | 0 | 4313 | 2968 |  | CORR | CIGR | 02:34 | 03:02 | 02:53 | 47 | 236 | 11 | EXT |  | 0.89 | (c)
31967.897 | 7.333 | 7.269 | -3.927 | -3.991 | -70 | 198 | 184 | 0 | 3883 | 2968 |  | CORR | GENE | 02:33 | 03:17 | 03:14 | 108 | 509 | 10 | EXT |  | 0.89 | (c)
31969.716 | 9.152 | 9.032 | -2.108 | -2.228 | -63 | 137 | 241 | 0 | 2083 | 2968 |  | CORR | GENE | 02:34 | 03:07 | 03:23 | 145 | 609 | 14 | EXT |  | 0.9 | (c)
31985.763 | 2.274 | 2.264 | -9.086 | -9.096 | 1587 | 1879 | 1742 | 1587 | 2264 | 2970 |  | CORR | GENE | 04:15 | 05:03 | 04:41 | 74 | 310 | 13 | EXT | Аномалия находится на отводе. | 0.89 | (c)
31985.949 | 2.46 | 2.279 | -8.9 | -9.081 | 1906 | 1949 | 1940 | 1906 | 2279 | 2970 |  | CORR | GENE | 05:07 | 05:14 | 05:13 | 1036 | 68 | 14 | EXT | Аномалия находится на отводе. | 0.99 | (c)
31986.579 | 3.09 | 2.94 | -8.27 | -8.42 | 1032 | 1174 | 1461 | 1032 | 2940 | 2970 |  | CORR | GENE | 02:46 | 03:09 | 03:55 | 178 | 857 | 17 | EXT | Аномалия находится на отводе. | 0.91 | (c)
31989.361 | 5.872 | 5.854 | -5.488 | -5.506 | 1341 | 1680 | 1552 | 1341 | 5397 | 2970 |  | CORR | GENE | 03:36 | 04:30 | 04:10 | 109 | 422 | 15 | EXT | Аномалия находится на отводе. | 0.9 | (c)
31998.248 | 3.399 | 3.388 | -7.466 | -7.477 | -72 | 149 | 109 | 0 | 3388 | 2971 |  | CORR | GENE | 05:53 | 06:29 | 06:22 | 60 | 362 | 12 | EXT | Аномалия находится на отводе. | 0.89 | (c)
31998.506 | 3.657 | 3.588 | -7.208 | -7.277 | -1358 | -1141 | -1023 | 689 | 3588 | 2971 |  | CORR | GENE | 02:25 | 03:00 | 03:19 | 134 | 669 | 11 | EXT | Аномалия находится на отводе. | 0.9 | (c)
31998.893 | 4.044 | 4.005 | -6.821 | -6.86 | 43 | 241 | 178 | 43 | 4005 | 2971 |  | CORR | GENE | 06:12 | 06:44 | 06:33 | 103 | 269 | 14 | EXT | Аномалия находится на отводе. | 0.9 | (c)
31999.664 | 4.815 | 4.535 | -6.05 | -6.33 | 396 | 487 | 444 | 396 | 4535 | 2971 |  | CORR | GENE | 07:09 | 07:23 | 07:16 | 338 | 95 | 11 | EXT | Аномалия находится на отводе. | 0.93 | (c)
32013.147 | 7.433 | 7.429 | -3.932 | -3.936 | -1197 | -1061 | -1082 | 967 | 3887 | 2972 |  | CORR | CIGR | 02:52 | 03:14 | 03:10 | 49 | 230 | 10 | EXT | Аномалия находится на отводе. | 0.89 | (c)
32014.576 | 8.862 | 8.815 | -2.503 | -2.55 | -1360 | -1124 | -1155 | 949 | 2483 | 2972 |  | CORR | GENE | 02:25 | 03:04 | 02:59 | 67 | 411 | 13 | EXT | Аномалия находится на отводе. | 0.89 | (c)
32174.157 | 10.583 | 10.544 | -0.447 | -0.486 | -237 | -35 | -44 | 0 | 410 | 2987 |  | CORR | GENE | 07:20 | 07:53 | 07:51 | 76 | 386 | 10 | EXT |  | 0.89 | (c)
32174.34 | 10.766 | 10.675 | -0.264 | -0.355 | -1179 | -997 | -896 | 613 | 229 | 2987 |  | CORR | GENE | 04:48 | 05:17 | 05:34 | 126 | 566 | 12 | EXT |  | 0.9 | (c)
32176.316 | 1.712 | 1.646 | -9.703 | -9.769 | -2159 | -1714 | -1828 | 72 | 1646 | 2988 |  | CORR | GENE | 03:39 | 04:51 | 04:33 | 160 | 661 | 12 | EXT |  | 0.9 | (c)
32176.472 | 1.868 | 1.43 | -9.547 | -9.985 | -2184 | -2163 | -2173 | 47 | 1430 | 2988 |  | CORR | AXGR | 03:35 | 03:39 | 03:37 | 853 | 21 | 11 | EXT |  | 0.96 | (c)
32177.318 | 2.714 | 2.707 | -8.701 | -8.708 | -984 | -737 | -810 | 636 | 2707 | 2988 |  | CORR | CIGR | 06:49 | 07:29 | 07:17 | 34 | 348 | 15 | EXT |  | 0.89 | (c)
32177.399 | 2.795 | 2.769 | -8.62 | -8.646 | 2123 | -939 | -1622 | 0 | 2769 | 2988 |  | CORR | GENE | 03:10 | 06:56 | 05:06 | 62 | 1432 | 10 | EXT |  | 0.89 | (c)
32181.344 | 6.74 | 6.584 | -4.675 | -4.831 | -1131 | -897 | -611 | 92 | 4619 | 2988 |  | CORR | GENE | 06:25 | 07:03 | 07:49 | 212 | 1039 | 12 | EXT |  | 0.91 | (c)
32181.596 | 6.992 | 6.872 | -4.423 | -4.543 | 1991 | -2213 | -2021 | 0 | 4374 | 2988 |  | CORR | GENE | 02:49 | 03:31 | 04:02 | 169 | 897 | 12 | EXT |  | 0.9 | (c)
32182.089 | 7.485 | 7.416 | -3.93 | -3.999 | -913 | -644 | -596 | 280 | 3871 | 2988 |  | CORR | GENE | 07:00 | 07:44 | 07:52 | 128 | 633 | 15 | EXT |  | 0.9 | (c)
32184.351 | 9.747 | 9.69 | -1.668 | -1.725 | 1886 | 2015 | 2078 | 0 | 1648 | 2988 |  | CORR | GENE | 02:32 | 02:53 | 03:03 | 77 | 384 | 10 | EXT |  | 0.89 | (c)
32190.685 | 4.666 | 4.621 | -6.254 | -6.299 | 846 | 951 | 973 | 846 | 4621 | 2989 |  | CORR | GENE | 02:43 | 03:00 | 03:04 | 68 | 254 | 11 | EXT |  | 0.89 | (c)
32288.83 | 0.211 | 0.152 | -0.344 | -0.403 | 490 | 543 | 532 | 490 | 152 | 3001 |  | ARTD | GENE | 03:56 | 04:05 | 04:03 | 151 | 84 |  | EXT | Эквивалент потери металла 14%. |  | (c)
32289.174 | 0 | -0.057 | -11.987 | -12.044 | 649 | 778 | 771 | 649 |  | 3002а | Нарушение формы кольцевого шва | GWAN |  | 08:37 | 08:58 | 08:57 | 0 | 243 |  | EXT | Нарушение формы кольцевого шва |  | (c)
32407.656 | 1.567 | 1.55 | -9.673 | -9.69 | 990 | 1155 | 1101 | 990 | 1550 | 3013 |  | CORR | CIGR | 04:17 | 04:44 | 04:35 | 28 | 222 | 10 | EXT |  | 0.89 | (c)
32429.832 | 1.688 | 1.656 | -9.897 | -9.929 | 435 | 479 | 519 | 435 | 1656 | 3015 |  | CORR | CIGR | 03:41 | 03:48 | 03:54 | 43 | 168 | 11 | EXT |  | 0.89 | (c)
32430.012 | 1.868 | 1.847 | -9.717 | -9.738 | 36 | 148 | 153 | 36 | 1847 | 3015 |  | CORR | CIGR | 02:36 | 02:54 | 02:55 | 41 | 234 | 14 | EXT |  | 0.89 | (c)
32439.729 | 0 | -0.036 | -11.25 | -11.286 | 54 | 236 | 229 | 54 |  | 3016 | Нарушение формы кольцевого шва | GWAN |  | 03:27 | 03:56 | 03:55 | 0 | 349 |  | EXT | Нарушение формы кольцевого шва |  | (c)
32445.014 | 5.285 | 5.268 | -5.965 | -5.982 | 1836 | 1913 | 1907 | 1836 | 5268 | 3016 |  | CORR | CIGR | 08:14 | 08:27 | 08:26 | 25 | 141 | 10 | EXT |  | 0.89 | (c)
32450.499 | 10.77 | 10.75 | -0.48 | -0.5 | -421 | -364 | -347 | 273 | 457 | 3016 |  | CORR | CIGR | 02:10 | 02:19 | 02:22 | 43 | 148 | 11 | EXT |  | 0.89 | (c)
32451.392 | 0.413 | 0.369 | -10.502 | -10.546 | 1314 | 1326 | 1324 | 1314 | 369 | 3017 |  | CORR | AXGR | 03:11 | 03:13 | 03:13 | 122 | 20 | 28 | EXT |  | 0.91 | (c)
32459.812 | 8.833 | 8.815 | -2.082 | -2.1 | 1255 | 1317 | 1321 | 1255 | 2070 | 3017 |  | CORR | CIGR | 03:02 | 03:12 | 03:12 | 30 | 131 | 10 | EXT |  | 0.89 | (c)
32493.689 | 0.521 | 0.387 | -2.315 | -2.449 | -2123 | -1793 | -1628 | 1133 | 387 | 3020б |  | ARTD | GENE | 02:00 | 02:53 | 03:20 | 175 | 990 |  | EXT | Наплавка/вышлифовка 10%. Аномалия находится на упругопластическом изгибе: R=452 D, максимальное растяжение на 5.3 час. |  | (c)
32494.14 | 0.972 | 0.625 | -1.864 | -2.211 | -391 | 426 | 50 | 0 | 625 | 3020б |  | ARTD | GENE | 06:40 | 08:51 | 07:51 | 466 | 882 |  | EXT | Наплавка/вышлифовка 10%. Аномалия находится на упругопластическом изгибе: R=472 D, максимальное растяжение на 5.2 час. |  | (c)
32494.448 | 1.28 | 1.053 | -1.556 | -1.783 | -1761 | -1618 | -1539 | 1317 | 1053 | 3020б |  | ARTD | GENE | 02:59 | 03:22 | 03:34 | 409 | 444 |  | EXT | Наплавка/вышлифовка 10%. Аномалия находится на упругопластическом изгибе: R=484 D, максимальное растяжение на 5.2 час. |  | (c)
32494.912 | 1.744 | 1.63 | -1.092 | -1.206 | -52 | 266 | 317 | 0 | 1006 | 3020б |  | ARTD | GENE | 07:34 | 08:26 | 08:34 | 200 | 738 |  | EXT | Вышлифовка глубиной 10%. Аномалия находится на упругопластическом изгибе: R=511 D, максимальное растяжение на 5.1 час. |  | (c)
32495.422 | 2.254 | 2.221 | -0.582 | -0.615 | 105 | 156 | 207 | 105 | 185 | 3020б |  | ARTD | GENE | 07:60 | 08:08 | 08:16 | 430 | 204 |  | EXT | Наплавка/вышлифовка 10%. Аномалия находится на упругопластическом изгибе: R=542 D, максимальное растяжение на 5 час. |  | (c)
32495.464 | 2.296 | 2.036 | -0.54 | -0.8 | -2034 | -1755 | -1616 | 1199 | 117 | 3020б |  | ARTD | GENE | 02:14 | 02:59 | 03:22 | 683 | 835 |  | EXT | Вышлифовка глубиной 10%. Аномалия находится на упругопластическом изгибе: R=542 D, максимальное растяжение на 5 час. |  | (c)
32496.264 | 0.26 | 0.031 | -11.025 | -11.254 | 926 | 1001 | 1159 | 926 | 31 | 3021 |  | ARTD | GENE | 02:56 | 03:08 | 03:33 | 785 | 465 |  | EXT | Наплавка/вышлифовка 8%. Аномалия находится на упругопластическом изгибе: R=601 D, максимальное растяжение на 4.9 час. |  | (c)
32508.904 | 1.615 | 1.592 | -7.63 | -7.653 | -1073 | -788 | -902 | 731 | 1592 | 3022 |  | CORR | CIGR | 08:18 | 09:04 | 08:46 | 44 | 342 | 11 | EXT |  | 0.89 | (c)
32510.231 | 2.942 | 2.932 | -6.303 | -6.313 | 1277 | 1315 | 1317 | 1277 | 2932 | 3022 |  | CORR | CIGR | 02:38 | 02:44 | 02:44 | 21 | 80 | 15 | EXT |  | 0.89 | (c)
32512.344 | 5.055 | 4.926 | -4.19 | -4.319 | -2112 | -1647 | -1767 | 1422 | 4164 | 3022 |  | CORR | GENE | 05:31 | 06:46 | 06:26 | 155 | 690 | 13 | EXT |  | 0.9 | (c)
32512.378 | 5.089 | 5.073 | -4.156 | -4.172 | -1243 | -1097 | -1129 | 1016 | 4128 | 3022 |  | CORR | CIGR | 07:51 | 08:14 | 08:09 | 44 | 227 | 11 | EXT |  | 0.89 | (c)
32513.148 | 5.859 | 5.808 | -3.386 | -3.437 | -1812 | -1591 | -1628 | 1444 | 3354 | 3022 |  | CORR | GENE | 06:19 | 06:55 | 06:49 | 83 | 368 | 12 | EXT |  | 0.89 | (c)
32522.915 | 6.381 | 6.364 | -4.864 | -4.881 | 1570 | 1862 | 1770 | 1570 | 4795 | 3023 |  | CORR | GENE | 07:15 | 08:02 | 07:47 | 86 | 402 | 10 | EXT |  | 0.89 | (c)
32527.779 | 0 | -0.041 | -9.27 | -9.311 | 2102 | -868 | -1535 | 712 |  | 3024 | Нарушение формы кольцевого шва | GWAN |  | 08:53 | 00:54 | 11:06 | 0 | 1647 |  | EXT | Нарушение формы кольцевого шва |  | (c)
32527.779 | 0 | -0.037 | -9.27 | -9.307 | -603 | 528 | 33 | 0 |  | 3024 | Нарушение формы кольцевого шва | GWAN |  | 01:37 | 04:39 | 03:19 | 0 | 1271 |  | EXT | Нарушение формы кольцевого шва |  | (c)
32527.779 | 0 | -0.046 | -9.27 | -9.316 | 698 | 1096 | 955 | 698 |  | 3024 | Нарушение формы кольцевого шва | GWAN |  | 05:07 | 06:11 | 05:48 | 0 | 513 |  | EXT | Нарушение формы кольцевого шва |  | (c)
32527.779 | 0 | -0.028 | -9.27 | -9.298 | 1241 | 2017 | 1662 | 1241 |  | 3024 | Нарушение формы кольцевого шва | GWAN |  | 06:34 | 08:39 | 07:42 | 0 | 841 |  | EXT | Нарушение формы кольцевого шва |  | (c)
32533.706 | 5.927 | 5.911 | -3.343 | -3.359 | -397 | -19 | -168 | 0 | 3248 | 3024 |  | CORR | GENE | 02:10 | 03:11 | 02:47 | 111 | 459 | 11 | EXT |  | 0.89 | (c)
32588.724 | 5.89 | 5.852 | -5.53 | -5.568 | -62 | 56 | 60 | 0 | 5507 | 3029 |  | CORR | GENE | 08:54 | 09:13 | 09:13 | 61 | 244 | 14 | EXT |  | 0.89 | (c)
32617.533 | 1.144 | 1.124 | -10.171 | -10.191 | -714 | -558 | -584 | 454 | 1124 | 3032 |  | CORR | CIGR | 09:05 | 09:30 | 09:26 | 47 | 259 | 17 | EXT | Аномалия находится на упругопластическом изгибе: R=387 D, максимальное растяжение на 10.9 час. | 0.89 | (c)
32632.768 | 5.064 | 5.036 | -5.421 | -5.449 | -8 | 67 | 149 | 0 | 5036 | 3033 |  | CORR | CIGR | 08:35 | 08:47 | 09:00 | 41 | 314 | 10 | EXT |  | 0.89 | (c)
32633.009 | 5.305 | 5.278 | -5.18 | -5.207 | 2056 | 2117 | 2146 | 2056 | 5168 | 3033 |  | CORR | CIGR | 02:08 | 02:18 | 02:22 | 39 | 179 | 10 | EXT |  | 0.89 | (c)
32633.183 | 5.479 | 5.368 | -5.006 | -5.117 | -2064 | -1874 | -1743 | 1421 | 4967 | 3033 |  | CORR | GENE | 03:03 | 03:34 | 03:55 | 150 | 643 | 11 | EXT |  | 0.9 | (c)
32633.654 | 5.95 | 5.912 | -4.535 | -4.573 | -53 | 162 | 122 | 0 | 4520 | 3033 |  | CORR | CIGR | 08:28 | 09:02 | 08:56 | 53 | 351 | 12 | EXT |  | 0.89 | (c)
32633.75 | 6.046 | 6.026 | -4.439 | -4.459 | -581 | -400 | -385 | 188 | 4393 | 3033 |  | CORR | GENE | 07:02 | 07:32 | 07:34 | 66 | 393 | 19 | EXT |  | 0.89 | (c)
32634.047 | 6.343 | 6.32 | -4.142 | -4.165 | 2 | 180 | 153 | 2 | 4111 | 3033 |  | CORR | CIGR | 08:36 | 09:05 | 09:01 | 54 | 302 | 11 | EXT |  | 0.89 | (c)
32634.114 | 6.41 | 6.397 | -4.075 | -4.088 | -420 | -192 | -277 | 134 | 4025 | 3033 |  | CORR | GENE | 07:28 | 08:05 | 07:51 | 63 | 286 | 13 | EXT |  | 0.89 | (c)
32634.498 | 6.794 | 6.768 | -3.691 | -3.717 | 42 | 181 | 181 | 42 | 3658 | 3033 |  | CORR | GENE | 08:43 | 09:05 | 09:05 | 59 | 278 | 16 | EXT |  | 0.89 | (c)
32634.86 | 7.156 | 7.131 | -3.329 | -3.354 | -262 | -188 | -178 | 95 | 3297 | 3033 |  | CORR | GENE | 07:54 | 08:06 | 08:07 | 57 | 167 | 10 | EXT |  | 0.89 | (c)
32634.971 | 7.267 | 7.254 | -3.218 | -3.231 | 19 | 161 | 129 | 19 | 3180 | 3033 |  | CORR | CIGR | 08:39 | 09:02 | 08:57 | 51 | 219 | 10 | EXT |  | 0.89 | (c)
32635.022 | 7.318 | 7.29 | -3.167 | -3.195 | -899 | -402 | -569 | 240 | 3066 | 3033 |  | CORR | GENE | 06:11 | 07:31 | 07:04 | 129 | 660 | 11 | EXT |  | 0.9 | (c)
32635.166 | 7.462 | 7.437 | -3.023 | -3.048 | -1354 | -1093 | -1164 | 973 | 2985 | 3033 |  | CORR | GENE | 04:58 | 05:40 | 05:28 | 63 | 381 | 10 | EXT |  | 0.89 | (c)
32635.305 | 7.601 | 7.52 | -2.884 | -2.965 | -525 | -404 | -307 | 90 | 2870 | 3033 |  | CORR | GENE | 07:11 | 07:31 | 07:47 | 95 | 434 | 13 | EXT |  | 0.89 | (c)
32635.343 | 7.639 | 7.584 | -2.846 | -2.901 | -2215 | -2069 | -2043 | 1871 | 2814 | 3033 |  | CORR | GENE | 02:39 | 03:02 | 03:06 | 87 | 343 | 10 | EXT |  | 0.89 | (c)
32635.455 | 7.751 | 7.724 | -2.734 | -2.761 | -553 | -192 | -326 | 100 | 2676 | 3033 |  | CORR | GENE | 07:07 | 08:05 | 07:43 | 85 | 453 | 12 | EXT |  | 0.89 | (c)
32635.582 | 7.878 | 7.398 | -2.607 | -3.087 | 447 | 508 | 506 | 447 | 2399 | 3033 |  | CORR | GENE | 09:48 | 09:58 | 09:58 | 688 | 117 | 15 | EXT |  | 0.98 | (c)
32635.711 | 8.007 | 7.947 | -2.478 | -2.538 | -2114 | -1661 | -1717 | 1320 | 2386 | 3033 |  | CORR | GENE | 02:55 | 04:08 | 03:59 | 152 | 795 | 10 | EXT |  | 0.9 | (c)
32635.845 | 8.141 | 8.118 | -2.344 | -2.367 | 82 | 163 | 191 | 82 | 2322 | 3033 |  | CORR | CIGR | 08:49 | 09:02 | 09:07 | 45 | 217 | 10 | EXT |  | 0.89 | (c)
32636.067 | 8.363 | 8.341 | -2.122 | -2.144 | -152 | 56 | 4 | 0 | 2102 | 3033 |  | CORR | CIGR | 08:12 | 08:45 | 08:37 | 42 | 313 | 12 | EXT |  | 0.89 | (c)
32636.255 | 8.551 | 8.465 | -1.934 | -2.02 | -8 | 57 | 238 | 0 | 1915 | 3033 |  | CORR | GENE | 08:35 | 08:45 | 09:15 | 105 | 492 | 12 | EXT |  | 0.89 | (c)
32636.633 | 8.929 | 8.914 | -1.556 | -1.571 | 2196 | -1984 | -2094 | 1923 | 1493 | 3033 |  | CORR | GENE | 02:31 | 03:16 | 02:58 | 78 | 342 | 11 | EXT |  | 0.89 | (c)
32636.685 | 8.981 | 8.972 | -1.504 | -1.513 | -216 | -134 | -78 | 0 | 1474 | 3033 |  | CORR | CIGR | 08:01 | 08:15 | 08:23 | 39 | 275 | 11 | EXT |  | 0.89 | (c)
32637.157 | 9.453 | 9.443 | -1.032 | -1.042 | -266 | -164 | -195 | 124 | 1021 | 3033 |  | CORR | CIGR | 07:53 | 08:10 | 08:05 | 21 | 142 | 15 | EXT |  | 0.89 | (c)
32637.509 | 9.805 | 9.757 | -0.68 | -0.728 | -2229 | -1878 | -1957 | 1686 | 608 | 3033 |  | CORR | GENE | 02:36 | 03:33 | 03:20 | 120 | 543 | 13 | EXT |  | 0.9 | (c)
32637.62 | 9.916 | 9.878 | -0.569 | -0.607 | -557 | -413 | -371 | 185 | 552 | 3033 |  | CORR | CIGR | 07:06 | 07:29 | 07:36 | 55 | 372 | 11 | EXT |  | 0.89 | (c)
32637.914 | 10.21 | 10.196 | -0.275 | -0.289 | 45 | 147 | 113 | 45 | 163 | 3033 |  | CORR | GENE | 08:43 | 08:60 | 08:54 | 126 | 135 | 10 | EXT |  | 0.9 | (c)
32638.951 | 0.762 | 0.749 | -10.673 | -10.686 | 728 | 774 | 814 | 728 | 749 | 3034 |  | CORR | CIGR | 02:37 | 02:44 | 02:51 | 41 | 172 | 13 | EXT |  | 0.89 | (c)
32639.105 | 0.916 | 0.853 | -10.519 | -10.582 | 720 | 729 | 730 | 720 | 853 | 3034 |  | CORR | AXGR | 02:35 | 02:37 | 02:37 | 190 | 21 | 10 | EXT |  | 0.9 | (c)
32639.186 | 0.997 | 0.842 | -10.438 | -10.593 | 862 | 882 | 897 | 862 | 842 | 3034 |  | CORR | GENE | 02:58 | 03:02 | 03:04 | 203 | 70 | 14 | EXT |  | 0.91 | (c)
32639.26 | 1.071 | 1.06 | -10.364 | -10.375 | 823 | 896 | 900 | 823 | 1060 | 3034 |  | CORR | CIGR | 02:52 | 03:04 | 03:04 | 33 | 153 | 16 | EXT |  | 0.89 | (c)
32641.389 | 3.2 | 3.172 | -8.235 | -8.263 | -1494 | -1248 | -1316 | 737 | 3172 | 3034 |  | CORR | GENE | 08:38 | 09:18 | 09:07 | 65 | 356 | 11 | EXT |  | 0.89 | (c)
32644.012 | 5.823 | 5.76 | -5.612 | -5.675 | -2033 | -1539 | -1603 | 197 | 5579 | 3034 |  | CORR | GENE | 07:11 | 08:31 | 08:21 | 96 | 861 | 10 | EXT |  | 0.89 | (c)
32644.593 | 6.404 | 6.295 | -5.031 | -5.14 | -1687 | -1259 | -1364 | 543 | 5009 | 3034 |  | CORR | GENE | 08:07 | 09:16 | 08:59 | 131 | 647 | 10 | EXT |  | 0.89 | (c)
32646.602 | 8.413 | 8.389 | -3.022 | -3.046 | 677 | 717 | 733 | 677 | 3010 | 3034 |  | CORR | CIGR | 02:28 | 02:35 | 02:38 | 36 | 113 | 10 | EXT |  | 0.89 | (c)
32647.568 | 9.379 | 9.324 | -2.056 | -2.111 | -1821 | -1711 | -1696 | 410 | 2009 | 3034 |  | CORR | GENE | 07:45 | 08:03 | 08:06 | 102 | 250 | 12 | EXT |  | 0.89 | (c)
32648.365 | 10.176 | 10.163 | -1.259 | -1.272 | 1079 | 1143 | 1138 | 1034 | 1230 | 3034 |  | CORR | CIGR | 03:33 | 03:44 | 03:43 | 42 | 117 | 12 | EXT |  | 0.89 | (c)
32648.776 | 10.587 | 10.575 | -0.848 | -0.86 | -1421 | -1345 | -1346 | 809 | 830 | 3034 |  | CORR | CIGR | 08:50 | 09:02 | 09:02 | 30 | 150 | 10 | EXT |  | 0.89 | (c)
32653.022 | 3.398 | 2.577 | -7.282 | -8.103 | 216 | 754 | 718 | 216 | 2577 | 3035 |  | ARTD | GENE | 01:29 | 02:56 | 02:50 | 3687 | 1003 |  | EXT | Наплавка/вышлифовка 11%. |  | (c)
32653.496 | 3.872 | 3.407 | -6.808 | -7.273 | -1932 | -1264 | -1499 | 1065 | 3407 | 3035 |  | ARTD | GENE | 07:42 | 09:30 | 08:52 | 1458 | 867 |  | EXT | Наплавка/вышлифовка 17%. |  | (c)
32656.127 | 6.503 | 6.247 | -4.177 | -4.433 | -1791 | -1045 | -1317 | 842 | 2969 | 3035 |  | ARTD | GENE | 08:05 | 10:05 | 09:22 | 1464 | 949 |  | EXT | Наплавка/вышлифовка 12%. |  | (c)
32656.674 | 7.05 | 6.951 | -3.63 | -3.729 | 360 | 558 | 785 | 360 | 1931 | 3035 |  | ARTD | GENE | 01:52 | 02:24 | 03:01 | 1798 | 851 |  | EXT | Наплавка/вышлифовка 14%. |  | (c)
32659.685 | 10.061 | 9.992 | -0.619 | -0.688 | -1702 | -1549 | -1428 | 1154 | 162 | 3035 |  | ARTD | GENE | 08:19 | 08:44 | 09:04 | 526 | 548 |  | EXT | Наплавка/вышлифовка 10%. |  | (c)
32661.493 | 1.189 | 1.173 | -10.486 | -10.502 | 1997 | 2089 | 2074 | 1997 | 1173 | 3036 |  | CORR | CIGR | 08:43 | 08:57 | 08:55 | 29 | 153 | 12 | EXT |  | 0.89 | (c)
32663.13 | 2.826 | 2.756 | -8.849 | -8.919 | 2053 | 2110 | -2198 | 1988 | 2756 | 3036 |  | CORR | GENE | 08:52 | 09:01 | 09:26 | 82 | 419 | 16 | EXT |  | 0.89 | (c)
32667.931 | 7.627 | 7.605 | -4.048 | -4.07 | -276 | -148 | -156 | 35 | 4018 | 3036 |  | CORR | CIGR | 02:36 | 02:56 | 02:55 | 52 | 241 | 17 | EXT |  | 0.89 | (c)
32673.079 | 1.1 | 1.086 | -10.625 | -10.639 | 476 | 764 | 669 | 476 | 1086 | 3037 |  | CORR | GENE | 02:04 | 02:51 | 02:36 | 63 | 387 | 10 | EXT |  | 0.89 | (c)
32678.483 | 6.504 | 6.492 | -5.221 | -5.233 | 543 | 737 | 687 | 543 | 5178 | 3037 |  | CORR | CIGR | 02:15 | 02:47 | 02:38 | 55 | 288 | 10 | EXT |  | 0.89 | (c)
32679.896 | 7.917 | 7.896 | -3.808 | -3.829 | -1346 | -1259 | -1263 | 1180 | 3781 | 3037 |  | CORR | CIGR | 09:10 | 09:24 | 09:24 | 48 | 166 | 13 | EXT |  | 0.89 | (c)
32692.307 | 8.603 | 8.543 | -2.682 | -2.742 | -1718 | -1576 | -1544 | 1369 | 2672 | 3038 |  | CORR | GENE | 02:00 | 02:23 | 02:29 | 70 | 349 | 10 | EXT |  | 0.89 | (c)
32693.147 | 9.443 | 9.412 | -1.842 | -1.873 | -1461 | -1328 | -1331 | 1201 | 1816 | 3038 |  | CORR | GENE | 02:42 | 03:03 | 03:03 | 57 | 260 | 15 | EXT |  | 0.89 | (c)
32693.274 | 9.57 | 9.359 | -1.715 | -1.926 | -999 | -987 | -978 | 957 | 1520 | 3038 |  | CORR | AXGR | 03:56 | 03:58 | 03:60 | 406 | 43 | 10 | EXT |  | 0.93 | (c)
32694.114 | 10.41 | 10.235 | -0.875 | -1.05 | -1248 | -1210 | -1195 | 1143 | 763 | 3038 |  | CORR | GENE | 03:16 | 03:22 | 03:25 | 287 | 105 | 12 | EXT |  | 0.92 | (c)
32694.866 | 11.162 | 11.147 | -0.123 | -0.138 | -1250 | -1177 | -1165 | 1080 | 110 | 3038 |  | CORR | CIGR | 03:16 | 03:28 | 03:30 | 28 | 170 | 15 | EXT |  | 0.89 | (c)
32694.936 | 11.232 | 11.197 | -0.053 | -0.088 | -1565 | -1482 | -1444 | 1323 | 32 | 3038 |  | CORR | CIGR | 02:25 | 02:38 | 02:45 | 56 | 243 | 11 | EXT |  | 0.89 | (c)
32695.302 | 0.313 | 0.304 | -10.857 | -10.866 | 1063 | 1102 | 1105 | 1063 | 304 | 3039 |  | CORR | CIGR | 03:16 | 03:22 | 03:23 | 23 | 83 | 10 | EXT |  | 0.89 | (c)
32698.318 | 3.329 | 3.276 | -7.841 | -7.894 | 1108 | 1190 | 1294 | 750 | 3276 | 3039 |  | CORR | GENE | 03:23 | 03:36 | 03:53 | 65 | 373 | 10 | EXT |  | 0.89 | (c)
32699.537 | 4.548 | 4.532 | -6.622 | -6.638 | 1120 | 1176 | 1182 | 986 | 4532 | 3039 |  | CORR | CIGR | 03:25 | 03:34 | 03:35 | 38 | 125 | 16 | EXT |  | 0.89 | (c)
32700.045 | 5.056 | 5.036 | -6.114 | -6.134 | 1158 | 1247 | 1246 | 897 | 5036 | 3039 |  | CORR | CIGR | 03:31 | 03:46 | 03:45 | 42 | 176 | 30 | EXT |  | 0.89 | (c)
32701.869 | 6.88 | 6.844 | -4.29 | -4.326 | 777 | 868 | 888 | 777 | 4263 | 3039 |  | CORR | GENE | 02:30 | 02:44 | 02:48 | 63 | 222 | 11 | EXT |  | 0.89 | (c)
32703.533 | 8.544 | 8.502 | -2.626 | -2.668 | 1040 | 1230 | 1254 | 762 | 2581 | 3039 |  | CORR | GENE | 03:12 | 03:43 | 03:47 | 87 | 429 | 13 | EXT |  | 0.89 | (c)
32704.444 | 9.455 | 9.431 | -1.715 | -1.739 | 878 | 1057 | 1048 | 878 | 1684 | 3039 |  | CORR | CIGR | 02:46 | 03:15 | 03:13 | 55 | 341 | 11 | EXT |  | 0.89 | (c)
32704.886 | 9.897 | 9.842 | -1.273 | -1.328 | -1000 | -912 | -928 | 857 | 1256 | 3039 |  | CORR | GENE | 09:43 | 09:57 | 09:54 | 72 | 143 | 10 | EXT |  | 0.89 | (c)
32706.208 | 0.049 | 0.027 | -11.576 | -11.598 | -2178 | -2099 | -2095 | 2012 | 27 | 3040 |  | CORR | CIGR | 02:51 | 03:03 | 03:04 | 38 | 166 | 13 | EXT |  | 0.89 | (c)
32708.373 | 2.214 | 2.199 | -9.411 | -9.426 | -40 | 148 | 104 | 0 | 2199 | 3040 |  | CORR | CIGR | 08:36 | 09:06 | 08:59 | 55 | 289 | 11 | EXT |  | 0.89 | (c)
32708.904 | 2.745 | 2.731 | -8.88 | -8.894 | -392 | -320 | -320 | 248 | 2731 | 3040 |  | CORR | CIGR | 07:39 | 07:51 | 07:50 | 31 | 144 | 11 | EXT |  | 0.89 | (c)
32710.495 | 4.336 | 4.307 | -7.289 | -7.318 | -381 | -227 | -223 | 65 | 4307 | 3040 |  | CORR | GENE | 07:41 | 08:06 | 08:06 | 61 | 315 | 14 | EXT |  | 0.89 | (c)
32712.024 | 5.865 | 5.842 | -5.76 | -5.783 | -243 | -103 | -147 | 50 | 5749 | 3040 |  | CORR | CIGR | 08:03 | 08:25 | 08:18 | 34 | 193 | 13 | EXT |  | 0.89 | (c)
32712.405 | 6.246 | 6.198 | -5.379 | -5.427 | -180 | -101 | 0 | 0 | 5363 | 3040 |  | CORR | GENE | 08:13 | 08:26 | 08:42 | 64 | 361 | 13 | EXT |  | 0.89 | (c)
32713.131 | 6.972 | 6.887 | -4.653 | -4.738 | -603 | -489 | -341 | 78 | 4621 | 3040 |  | CORR | GENE | 07:05 | 07:23 | 07:47 | 117 | 525 | 12 | EXT |  | 0.9 | (c)
32713.197 | 7.038 | 6.991 | -4.587 | -4.634 | -1252 | -939 | -1016 | 779 | 4533 | 3040 |  | CORR | GENE | 05:20 | 06:11 | 05:58 | 101 | 473 | 10 | EXT |  | 0.89 | (c)
32713.403 | 7.244 | 7.194 | -4.381 | -4.431 | -1787 | -1583 | -1082 | 378 | 4216 | 3040 |  | CORR | GENE | 03:54 | 04:27 | 05:47 | 215 | 1409 | 10 | EXT |  | 0.91 | (c)
32715 | 8.841 | 8.806 | -2.784 | -2.819 | -2194 | -2166 | -2084 | 1973 | 2773 | 3040 |  | CORR | CIGR | 02:48 | 02:53 | 03:06 | 46 | 221 | 10 | EXT |  | 0.89 | (c)
32716.246 | 10.087 | 10.077 | -1.538 | -1.548 | -267 | -217 | -205 | 142 | 1523 | 3040 |  | CORR | CIGR | 07:59 | 08:07 | 08:09 | 25 | 125 | 10 | EXT |  | 0.89 | (c)
32716.277 | 10.118 | 9.982 | -1.507 | -1.643 | -133 | -114 | -107 | 81 | 1403 | 3040 |  | CORR | AXGR | 08:21 | 08:24 | 08:25 | 240 | 52 | 10 | EXT |  | 0.91 | (c)
32717.159 | 11 | 10.982 | -0.625 | -0.643 | -495 | -355 | -366 | 237 | 585 | 3040 |  | CORR | GENE | 07:22 | 07:45 | 07:43 | 58 | 257 | 10 | EXT |  | 0.89 | (c)
32717.307 | 11.148 | 11.137 | -0.477 | -0.488 | -273 | -234 | -230 | 187 | 466 | 3040 |  | CORR | CIGR | 07:58 | 08:04 | 08:05 | 22 | 86 | 10 | EXT |  | 0.89 | (c)
32721.841 | 4.057 | 4.022 | -7.348 | -7.383 | -732 | -197 | -352 | 0 | 4022 | 3041 |  | CORR | GENE | 05:37 | 07:03 | 06:38 | 142 | 760 | 12 | EXT |  | 0.9 | (c)
32722.435 | 4.651 | 4.592 | -6.754 | -6.813 | -273 | -150 | -43 | 0 | 4592 | 3041 |  | CORR | GENE | 06:51 | 07:11 | 07:28 | 92 | 460 | 10 | EXT |  | 0.89 | (c)
32723.458 | 5.674 | 5.645 | -5.731 | -5.76 | -1418 | -975 | -1132 | 845 | 5639 | 3041 |  | CORR | GENE | 03:46 | 04:58 | 04:33 | 121 | 572 | 14 | EXT |  | 0.9 | (c)
32723.535 | 5.751 | 5.683 | -5.654 | -5.722 | -526 | -419 | -298 | 71 | 5632 | 3041 |  | CORR | GENE | 06:10 | 06:27 | 06:47 | 90 | 455 | 10 | EXT |  | 0.89 | (c)
32724.113 | 6.329 | 6.309 | -5.076 | -5.096 | 5 | 84 | 93 | 5 | 5059 | 3041 |  | CORR | CIGR | 07:36 | 07:49 | 07:50 | 37 | 175 | 11 | EXT |  | 0.89 | (c)
32724.33 | 6.546 | 6.518 | -4.859 | -4.887 | -578 | -153 | -297 | 16 | 4772 | 3041 |  | CORR | GENE | 06:02 | 07:10 | 06:47 | 115 | 562 | 11 | EXT |  | 0.9 | (c)
32725.354 | 7.57 | 7.531 | -3.835 | -3.874 | -1144 | -985 | -892 | 640 | 3797 | 3041 |  | CORR | GENE | 04:30 | 04:56 | 05:11 | 77 | 504 | 13 | EXT |  | 0.89 | (c)
32726.095 | 8.311 | 8.287 | -3.094 | -3.118 | -1313 | -1220 | -1177 | 1041 | 3066 | 3041 |  | CORR | CIGR | 04:03 | 04:18 | 04:25 | 52 | 272 | 13 | EXT |  | 0.89 | (c)
32727.03 | 9.246 | 9.217 | -2.159 | -2.188 | -298 | -168 | -163 | 27 | 2118 | 3041 |  | CORR | GENE | 06:47 | 07:08 | 07:09 | 70 | 271 | 11 | EXT |  | 0.89 | (c)
32728.411 | 10.627 | 10.572 | -0.778 | -0.833 | 94 | 284 | 306 | 94 | 735 | 3041 |  | CORR | GENE | 07:50 | 08:21 | 08:25 | 98 | 423 | 10 | EXT |  | 0.89 | (c)
32732.962 | 3.773 | 3.646 | -7.837 | -7.964 | -1034 | -982 | -936 | 837 | 3646 | 3042 |  | ARTD | GENE | 03:00 | 03:09 | 03:16 | 383 | 197 |  | EXT | Наплавка/вышлифовка 10%. |  | (c)
32743.385 | 2.586 | 2.512 | -7.814 | -7.888 | -391 | -182 | -256 | 122 | 2512 | 3043 |  | CORR | GENE | 02:41 | 03:15 | 03:03 | 84 | 269 | 10 | EXT |  | 0.89 | (c)
32743.706 | 2.907 | 2.696 | -7.493 | -7.704 | -3 | 8 | 8 | 0 | 2696 | 3043 |  | CORR | AXGR | 03:44 | 03:46 | 03:46 | 615 | 22 | 11 | EXT |  | 0.95 | (c)
32744.307 | 3.508 | 3.461 | -6.892 | -6.939 | -565 | 412 | 5 | 0 | 3461 | 3043 |  | CORR | GENE | 02:13 | 04:51 | 03:45 | 154 | 1140 | 10 | EXT |  | 0.9 | (c)
32745.215 | 4.416 | 4.368 | -5.984 | -6.032 | 69 | 85 | 87 | 69 | 4368 | 3043 |  | CORR | AXGR | 03:56 | 03:58 | 03:58 | 103 | 36 | 10 | EXT |  | 0.89 | (c)
32750.334 | 9.535 | 9.522 | -0.865 | -0.878 | 1268 | 1758 | 1546 | 1268 | 761 | 3043 |  | CORR | GENE | 07:09 | 08:28 | 07:54 | 117 | 557 | 11 | EXT |  | 0.9 | (c)
32750.609 | 9.81 | 9.773 | -0.59 | -0.627 | 1277 | 1521 | 1467 | 1277 | 542 | 3043 |  | CORR | GENE | 07:11 | 07:50 | 07:41 | 85 | 380 | 10 | EXT |  | 0.89 | (c)
32750.852 | 10.053 | 10.025 | -0.347 | -0.375 | 37 | 267 | 228 | 37 | 276 | 3043 |  | CORR | GENE | 03:50 | 04:28 | 04:21 | 99 | 384 | 12 | EXT |  | 0.89 | (c)
32785.326 | 0.412 | 0.31 | -10.823 | -10.925 | -769 | -741 | -748 | 728 | 310 | 3047 |  | CORR | AXGR | 03:09 | 03:13 | 03:12 | 532 | 41 | 10 | EXT |  | 0.94 | (c)
32785.881 | 0.967 | 0.929 | -10.268 | -10.306 | -659 | -634 | -640 | 621 | 929 | 3047 |  | CORR | AXGR | 03:26 | 03:30 | 03:29 | 235 | 38 | 12 | EXT |  | 0.91 | (c)
32786.099 | 1.185 | 1.172 | -10.05 | -10.063 | -813 | -734 | -734 | 655 | 1172 | 3047 |  | CORR | CIGR | 03:02 | 03:14 | 03:14 | 28 | 158 | 12 | EXT |  | 0.89 | (c)
32786.178 | 1.264 | 1.246 | -9.971 | -9.989 | -938 | -889 | -858 | 778 | 1246 | 3047 |  | CORR | CIGR | 02:41 | 02:49 | 02:54 | 35 | 160 | 14 | EXT |  | 0.89 | (c)
32789.132 | 4.218 | 4.206 | -7.017 | -7.029 | -1050 | -941 | -974 | 898 | 4206 | 3047 |  | CORR | CIGR | 02:23 | 02:41 | 02:36 | 28 | 152 | 12 | EXT |  | 0.89 | (c)
32789.716 | 4.802 | 4.787 | -6.433 | -6.448 | -390 | -297 | -296 | 201 | 4787 | 3047 |  | CORR | CIGR | 04:10 | 04:25 | 04:25 | 41 | 189 | 10 | EXT |  | 0.89 | (c)
32796.966 | 0.817 | 0.769 | -9.803 | -9.851 | -220 | -40 | 15 | 0 | 769 | 3048 |  | CORR | GENE | 01:46 | 02:15 | 02:24 | 85 | 470 | 10 | EXT |  | 0.89 | (c)
32800.019 | 3.87 | 3.702 | -6.75 | -6.918 | 867 | 916 | 901 | 867 | 3702 | 3048 |  | CORR | GENE | 04:41 | 04:49 | 04:47 | 264 | 68 | 13 | EXT |  | 0.92 | (c)
32833.209 | 4.63 | 4.618 | -6.215 | -6.227 | -2065 | -2019 | -2021 | 1977 | 4618 | 3051 |  | CORR | CIGR | 07:20 | 07:28 | 07:27 | 24 | 88 | 13 | EXT |  | 0.89 | (c)
32833.368 | 4.789 | 4.776 | -6.056 | -6.069 | 1602 | 1657 | 1658 | 1602 | 4776 | 3051 |  | CORR | CIGR | 05:12 | 05:21 | 05:21 | 27 | 113 | 10 | EXT |  | 0.89 | (c)
32892.083 | 8.254 | 8.222 | -1.671 | -1.703 | 1721 | 1810 | 1820 | 310 | 1662 | 3056 |  | CORR | CIGR | 05:52 | 06:06 | 06:08 | 41 | 200 | 11 | EXT |  | 0.89 | (c)
32892.361 | 8.532 | 8.518 | -1.393 | -1.407 | 1994 | 2080 | 2070 | 83 | 1382 | 3056 |  | CORR | CIGR | 06:36 | 06:50 | 06:48 | 25 | 154 | 15 | EXT |  | 0.89 | (c)
32892.502 | 8.673 | 8.663 | -1.252 | -1.262 | 1662 | 1744 | 1719 | 454 | 1240 | 3056 |  | CORR | CIGR | 05:42 | 05:56 | 05:52 | 22 | 114 | 11 | EXT |  | 0.89 | (c)
32923.77 | 7.726 | 7.714 | -0.749 | -0.761 | -1393 | -1331 | -1336 | 838 | 735 | 3059 |  | CORR | CIGR | 08:28 | 08:38 | 08:37 | 26 | 114 | 15 | EXT |  | 0.89 | (c)
33107.3 | 2.606 | 2.606 | -8.409 | -8.409 | -2026 | -2000 | -1983 | 1939 | 2606 | 3077 |  | GOUG | GENE | 03:11 | 03:15 | 03:18 | 94 | 87 | 6 | EXT | Задир. |  | (c)
33221.847 | 6.018 | 5.997 | -5.082 | -5.103 | 751 | 968 | 915 | 751 | 5024 | 3087 |  | CORR | GENE | 02:12 | 02:47 | 02:38 | 79 | 328 | 13 | EXT |  | 0.89 | (c)
33222.215 | 6.386 | 6.369 | -4.714 | -4.731 | -1232 | -813 | -979 | 726 | 4635 | 3087 |  | CORR | GENE | 08:52 | 09:60 | 09:33 | 96 | 506 | 10 | EXT |  | 0.89 | (c)
33223.155 | 7.326 | 7.212 | -3.774 | -3.888 | -1301 | -1228 | -982 | 663 | 3758 | 3087 |  | CORR | GENE | 08:41 | 08:53 | 09:32 | 130 | 638 | 10 | EXT |  | 0.89 | (c)
33223.469 | 7.64 | 7.334 | -3.46 | -3.766 | 1120 | 1144 | 1144 | 1062 | 3360 | 3087 |  | CORR | AXGR | 03:12 | 03:15 | 03:15 | 406 | 48 | 11 | EXT |  | 0.93 | (c)
33224.425 | 8.596 | 8.559 | -2.504 | -2.541 | -1314 | -891 | -1001 | 688 | 2402 | 3087 |  | CORR | GENE | 08:39 | 09:47 | 09:29 | 139 | 626 | 14 | EXT |  | 0.9 | (c)
33224.855 | 9.026 | 8.999 | -2.074 | -2.101 | -1338 | -990 | -1099 | 860 | 1998 | 3087 |  | CORR | GENE | 08:35 | 09:31 | 09:13 | 103 | 478 | 11 | EXT |  | 0.89 | (c)
33225.349 | 9.52 | 9.503 | -1.58 | -1.597 | -1153 | -1107 | -1092 | 1031 | 1570 | 3087 |  | CORR | CIGR | 09:05 | 09:12 | 09:15 | 27 | 122 | 14 | EXT |  | 0.89 | (c)
33225.561 | 9.732 | 9.574 | -1.368 | -1.526 | -1126 | -1109 | -1108 | 1090 | 1176 | 3087 |  | CORR | AXGR | 09:09 | 09:12 | 09:12 | 350 | 36 | 12 | EXT |  | 0.93 | (c)
33225.744 | 9.915 | 9.886 | -1.185 | -1.214 | -1167 | -1070 | -1049 | 931 | 1169 | 3087 |  | CORR | CIGR | 09:02 | 09:18 | 09:21 | 45 | 236 | 10 | EXT |  | 0.89 | (c)
33226.228 | 10.399 | 10.353 | -0.701 | -0.747 | -1283 | -1109 | -1084 | 884 | 660 | 3087 |  | CORR | GENE | 08:44 | 09:12 | 09:16 | 87 | 399 | 11 | EXT |  | 0.89 | (c)
33226.826 | 10.997 | 10.96 | -0.103 | -0.14 | 254 | 303 | 391 | 254 | 90 | 3087 |  | CORR | CIGR | 00:52 | 00:60 | 01:14 | 50 | 275 | 12 | EXT |  | 0.89 | (c)
33227.515 | 0.586 | 0.57 | -9.544 | -9.56 | -1986 | -1739 | -1818 | 244 | 570 | 3088 |  | CORR | GENE | 08:47 | 09:27 | 09:15 | 80 | 336 | 11 | EXT |  | 0.89 | (c)
33227.988 | 1.059 | 1.01 | -9.071 | -9.12 | -2175 | -1740 | -1829 | 56 | 1010 | 3088 |  | CORR | GENE | 08:17 | 09:27 | 09:13 | 141 | 692 | 11 | EXT |  | 0.9 | (c)
33228.47 | 1.541 | 1.52 | -8.589 | -8.61 | 2226 | -2121 | -2113 | 0 | 1520 | 3088 |  | CORR | CIGR | 08:07 | 08:26 | 08:27 | 48 | 244 | 18 | EXT |  | 0.89 | (c)
33228.632 | 1.703 | 1.587 | -8.427 | -8.543 | 2219 | -2225 | -2216 | 0 | 1587 | 3088 |  | CORR | AXGR | 08:06 | 08:09 | 08:10 | 431 | 51 | 10 | EXT |  | 0.93 | (c)
33228.937 | 2.008 | 1.968 | -8.122 | -8.162 | -2213 | -2137 | -2077 | 18 | 1968 | 3088 |  | CORR | GENE | 08:11 | 08:23 | 08:33 | 63 | 273 | 10 | EXT |  | 0.89 | (c)
33229.329 | 2.4 | 2.248 | -7.73 | -7.882 | -2228 | -2085 | -1781 | 2 | 2248 | 3088 |  | CORR | GENE | 08:08 | 08:31 | 09:20 | 183 | 894 | 30 | EXT |  | 0.94 | (c)
33229.755 | 2.826 | 2.712 | -7.304 | -7.418 | -2167 | -1816 | -1745 | 64 | 2712 | 3088 |  | CORR | GENE | 08:18 | 09:15 | 09:26 | 186 | 843 | 15 | EXT |  | 0.91 | (c)
33230.088 | 3.159 | 3.134 | -6.971 | -6.996 | -2098 | -1444 | -1727 | 132 | 3134 | 3088 |  | CORR | GENE | 08:29 | 10:15 | 09:29 | 155 | 744 | 10 | EXT |  | 0.9 | (c)
33230.648 | 3.719 | 3.62 | -6.411 | -6.51 | 8 | 104 | 330 | 8 | 3620 | 3088 |  | CORR | GENE | 02:09 | 02:25 | 03:01 | 116 | 642 | 11 | EXT |  | 0.89 | (c)
33230.687 | 3.758 | 3.588 | -6.372 | -6.542 | -2203 | -2092 | -1740 | 27 | 3588 | 3088 |  | CORR | GENE | 08:12 | 08:30 | 09:27 | 205 | 926 | 10 | EXT |  | 0.9 | (c)
33230.977 | 4.048 | 3.728 | -6.082 | -6.402 | 2220 | -2226 | -2224 | 0 | 3728 | 3088 |  | CORR | AXGR | 08:06 | 08:09 | 08:09 | 511 | 35 | 15 | EXT |  | 0.97 | (c)
33231.062 | 4.133 | 4.079 | -5.997 | -6.051 | -1908 | -1864 | -1780 | 323 | 4079 | 3088 |  | CORR | GENE | 09:00 | 09:07 | 09:21 | 75 | 256 | 11 | EXT |  | 0.89 | (c)
33231.157 | 4.228 | 4.117 | -5.902 | -6.013 | -249 | -12 | 162 | 0 | 4117 | 3088 |  | CORR | GENE | 01:28 | 02:06 | 02:34 | 152 | 821 | 12 | EXT |  | 0.9 | (c)
33231.495 | 4.566 | 4.487 | -5.564 | -5.643 | -2133 | -1710 | -1720 | 97 | 4487 | 3088 |  | CORR | GENE | 08:24 | 09:32 | 09:30 | 182 | 826 | 16 | EXT |  | 0.91 | (c)
33232.442 | 5.513 | 5.27 | -4.617 | -4.86 | 417 | 868 | 1308 | 31 | 4541 | 3088 |  | CORR | GENE | 03:15 | 04:28 | 05:39 | 319 | 1783 | 15 | EXT |  | 0.94 | (c)
33232.461 | 5.532 | 5.418 | -4.598 | -4.712 | -2177 | -2099 | -1855 | 53 | 4568 | 3088 |  | CORR | GENE | 08:17 | 08:29 | 09:09 | 144 | 644 | 11 | EXT |  | 0.9 | (c)
33233.283 | 6.354 | 6.308 | -3.776 | -3.822 | -2059 | -1875 | -1850 | 172 | 3730 | 3088 |  | CORR | GENE | 08:36 | 09:05 | 09:09 | 92 | 417 | 11 | EXT |  | 0.89 | (c)
33236.897 | 9.968 | 9.945 | -0.162 | -0.185 | -1740 | -1675 | -1660 | 491 | 140 | 3088 | Металлургический дефект | MIAN | CIGR | 09:27 | 09:38 | 09:40 | 45 | 161 |  | MID | Металлургический дефект Эквивалент потери металла 10%. |  | (c)
33258.737 | 10.223 | 10.197 | -1.127 | -1.153 | -1330 | -1252 | -1217 | 900 | 1111 | 3090 |  | CORR | CIGR | 09:46 | 09:59 | 10:05 | 42 | 227 | 11 | EXT |  | 0.89 | (c)
33268.982 | 9.118 | 9.041 | -2.372 | -2.449 | -1615 | -1593 | -1588 | 615 | 2286 | 3091 |  | CORR | AXGR | 06:47 | 06:50 | 06:51 | 163 | 54 | 15 | EXT |  | 0.91 | (c)
33298.114 | 0 | -0.044 | -7.31 | -7.354 | -762 | -574 | -403 | 44 |  | 3095 | Нарушение формы кольцевого шва | GWAN |  | 00:22 | 00:52 | 01:20 | 0 | 718 |  | EXT | Нарушение формы кольцевого шва |  | (c)
33345.766 | 6.242 | 6.219 | -5.073 | -5.096 | 361 | 449 | 452 | 361 | 5057 | 3099 |  | CORR | CIGR | 01:15 | 01:29 | 01:30 | 39 | 183 | 10 | EXT |  | 0.89 | (c)
33434 | 6.171 | 6.112 | -4.879 | -4.938 | 2042 | 2056 | 2188 | 2042 | 4853 | 3107 |  | CORR | GENE | 02:08 | 02:10 | 02:31 | 85 | 292 | 10 | EXT |  | 0.89 | (c)
33473.334 | 0.855 | 0.833 | -10.185 | -10.207 | 1607 | 1663 | 1696 | 445 | 833 | 3111 |  | CORR | CIGR | 02:00 | 02:09 | 02:15 | 37 | 178 | 12 | EXT | Аномалия находится на упругопластическом изгибе: R=939 D, максимальное растяжение на 0.1 час. | 0.89 | (c)
33480.625 | 8.146 | 8.127 | -2.894 | -2.913 | 1601 | 2073 | 1880 | 71 | 2807 | 3111 |  | CORR | GENE | 01:59 | 03:15 | 02:44 | 106 | 559 | 14 | EXT | Аномалия находится на упругопластическом изгибе: R=461 D, максимальное растяжение на 0 час. | 0.89 | (c)
33566.131 | 3.907 | 3.875 | -7.758 | -7.79 | -643 | -554 | -528 | 413 | 3875 | 3119 |  | CORR | CIGR | 02:28 | 02:42 | 02:47 | 54 | 229 | 10 | EXT |  | 0.89 | (c)
33571.027 | 8.803 | 8.728 | -2.862 | -2.937 | -87 | -67 | -62 | 37 | 2779 | 3119 |  | CORR | AXGR | 03:58 | 04:01 | 04:02 | 158 | 50 | 12 | EXT |  | 0.9 | (c)
33574.687 | 0.798 | 0.776 | -9.812 | -9.834 | 2074 | 2202 | 2213 | 2074 | 776 | 3120 |  | CORR | GENE | 02:55 | 03:16 | 03:17 | 59 | 276 | 10 | EXT |  | 0.89 | (c)
33574.908 | 1.019 | 0.558 | -9.591 | -10.052 | 1698 | 1785 | 1799 | 1698 | 558 | 3120 |  | CORR | GENE | 01:54 | 02:08 | 02:10 | 719 | 201 | 13 | EXT |  | 0.97 | (c)
33575.732 | 1.843 | 1.503 | -8.767 | -9.107 | 1971 | 2028 | 2033 | 1971 | 1503 | 3120 |  | CORR | GENE | 02:38 | 02:47 | 02:48 | 573 | 125 | 12 | EXT |  | 0.95 | (c)
33587.268 | 2.769 | 2.729 | -8.501 | -8.541 | 312 | 598 | 535 | 312 | 2729 | 3121 |  | CORR | GENE | 02:19 | 03:06 | 02:56 | 67 | 448 | 13 | EXT |  | 0.89 | (c)
33587.83 | 3.331 | 3.259 | -7.939 | -8.011 | 191 | 465 | 490 | 191 | 3259 | 3121 |  | CORR | GENE | 01:60 | 02:44 | 02:48 | 122 | 597 | 10 | EXT |  | 0.89 | (c)
33594.648 | 10.149 | 10.126 | -1.121 | -1.144 | -1925 | -1812 | -1826 | 306 | 1092 | 3121 |  | CORR | CIGR | 08:18 | 08:37 | 08:34 | 52 | 197 | 10 | EXT |  | 0.89 | (c)
33599.131 | 3.362 | 3.327 | -7.988 | -8.023 | -1559 | -1471 | -1317 | 671 | 3327 | 3122 |  | CORR | CIGR | 08:06 | 08:20 | 08:45 | 52 | 483 | 10 | EXT |  | 0.89 | (c)
33606.827 | 11.058 | 11.018 | -0.292 | -0.332 | 425 | 661 | 650 | 425 | 242 | 3122 |  | CORR | GENE | 01:27 | 02:05 | 02:03 | 90 | 449 | 15 | EXT |  | 0.89 | (c)
33615.206 | 8.087 | 8.066 | -3.028 | -3.049 | 1092 | 1162 | 1351 | 621 | 2943 | 3123 |  | CORR | GENE | 01:21 | 01:33 | 02:03 | 106 | 518 | 11 | EXT |  | 0.89 | (c)
33628.259 | 10.025 | 10.01 | -0.54 | -0.555 | -949 | -651 | -743 | 536 | 513 | 3124 |  | CORR | CIGR | 02:17 | 03:06 | 02:51 | 42 | 414 | 10 | EXT |  | 0.89 | (c)
33648.436 | 7.937 | 7.91 | -2.958 | -2.985 | 1880 | 2059 | 2073 | 1880 | 2934 | 3126 |  | CORR | CIGR | 07:52 | 08:21 | 08:24 | 51 | 387 | 11 | EXT |  | 0.89 | (c)
33649.116 | 8.617 | 8.597 | -2.278 | -2.298 | 266 | 473 | 418 | 266 | 2240 | 3126 |  | CORR | GENE | 03:32 | 04:05 | 03:56 | 58 | 303 | 10 | EXT |  | 0.89 | (c)
33649.73 | 9.231 | 9.191 | -1.664 | -1.704 | 1785 | 1853 | 1919 | 1785 | 1648 | 3126 |  | CORR | CIGR | 07:37 | 07:48 | 07:59 | 56 | 268 | 11 | EXT |  | 0.89 | (c)
33669.118 | 6.304 | 6.283 | -5.121 | -5.142 | 383 | 924 | 692 | 383 | 5035 | 3128 |  | CORR | GENE | 01:00 | 02:28 | 01:50 | 107 | 618 | 10 | EXT |  | 0.89 | (c)
33669.98 | 7.166 | 7.141 | -4.259 | -4.284 | 780 | 911 | 911 | 780 | 4237 | 3128 |  | CORR | CIGR | 02:05 | 02:26 | 02:26 | 47 | 261 | 11 | EXT |  | 0.89 | (c)
33670.885 | 8.071 | 8.021 | -3.354 | -3.404 | 418 | 680 | 629 | 418 | 3281 | 3128 |  | CORR | GENE | 01:06 | 01:48 | 01:40 | 123 | 423 | 10 | EXT |  | 0.89 | (c)
33708.026 | 0.432 | 0.406 | -10.448 | -10.474 | 587 | 995 | 861 | 587 | 406 | 3132 |  | CORR | GENE | 00:39 | 01:45 | 01:23 | 77 | 547 | 12 | EXT |  | 0.89 | (c)
33709.76 | 2.166 | 2.119 | -8.714 | -8.761 | 574 | 1004 | 929 | 574 | 2119 | 3132 |  | CORR | GENE | 00:37 | 01:46 | 01:34 | 110 | 710 | 10 | EXT |  | 0.89 | (c)
33711.469 | 3.875 | 3.833 | -7.005 | -7.047 | 961 | 1210 | 1215 | 762 | 3833 | 3132 |  | CORR | GENE | 01:39 | 02:19 | 02:20 | 94 | 508 | 11 | EXT |  | 0.89 | (c)
33715.797 | 8.203 | 8.137 | -2.677 | -2.743 | 936 | 1200 | 1297 | 572 | 2620 | 3132 |  | CORR | GENE | 01:35 | 02:18 | 02:34 | 123 | 723 | 12 | EXT |  | 0.9 | (c)
33725.413 | 6.939 | 6.791 | -4.736 | -4.884 | -736 | 250 | -186 | 0 | 4720 | 3133 |  | CORR | GENE | 02:12 | 04:51 | 03:41 | 164 | 1101 | 11 | EXT |  | 0.9 | (c)
33725.573 | 7.099 | 7.08 | -4.576 | -4.595 | -2172 | -2027 | -2015 | 1859 | 4510 | 3133 |  | CORR | GENE | 10:21 | 10:44 | 10:46 | 85 | 312 | 10 | EXT |  | 0.89 | (c)
33725.601 | 7.127 | 7.089 | -4.548 | -4.586 | 300 | 436 | 410 | 300 | 4495 | 3133 |  | CORR | GENE | 04:59 | 05:21 | 05:17 | 91 | 220 | 13 | EXT |  | 0.89 | (c)
33726.201 | 7.727 | 7.692 | -3.948 | -3.983 | 2191 | -2211 | -2139 | 2008 | 3912 | 3133 |  | CORR | GENE | 10:05 | 10:14 | 10:26 | 71 | 262 | 13 | EXT |  | 0.89 | (c)
33726.227 | 7.753 | 7.72 | -3.922 | -3.955 | 1864 | 2097 | 2012 | 1864 | 3899 | 3133 |  | CORR | CIGR | 09:12 | 09:50 | 09:36 | 56 | 296 | 18 | EXT |  | 0.89 | (c)
33729.607 | 11.133 | 11.123 | -0.542 | -0.552 | 809 | 848 | 852 | 809 | 533 | 3133 |  | CORR | CIGR | 06:22 | 06:28 | 06:29 | 19 | 86 | 15 | EXT |  | 0.89 | (c)
33739.867 | 9.718 | 9.665 | -1.967 | -2.02 | -11 | 144 | 180 | 0 | 1949 | 3134 |  | CORR | GENE | 10:24 | 10:49 | 10:55 | 71 | 382 | 11 | EXT | Аномалия находится на упругопластическом изгибе: R=917 D, максимальное растяжение на 2.8 час. | 0.89 | (c)
33744.504 | 2.67 | 2.662 | -8.44 | -8.448 | -2047 | -1980 | -1976 | 184 | 2662 | 3135 |  | CORR | CIGR | 06:01 | 06:11 | 06:12 | 20 | 141 | 10 | EXT | Аномалия находится на упругопластическом изгибе: R=834 D, максимальное растяжение на 2.4 час. | 0.89 | (c)
33747.221 | 5.387 | 5.349 | -5.723 | -5.761 | 1132 | 1264 | 1228 | 907 | 5349 | 3135 |  | CORR | GENE | 02:34 | 02:55 | 02:49 | 63 | 192 | 12 | EXT | Аномалия находится на упругопластическом изгибе: R=799 D, максимальное растяжение на 2.3 час. | 0.89 | (c)
33756.335 | 3.391 | 3.378 | -7.549 | -7.562 | 950 | 1011 | 1016 | 950 | 3378 | 3136 |  | CORR | CIGR | 09:53 | 10:03 | 10:03 | 28 | 132 | 12 | EXT | Аномалия находится на упругопластическом изгибе: R=424 D, максимальное растяжение на 2.6 час. | 0.89 | (c)
33761.062 | 8.118 | 8.08 | -2.822 | -2.86 | 663 | 1106 | 942 | 663 | 2736 | 3136 |  | CORR | GENE | 09:06 | 10:18 | 09:51 | 124 | 556 | 11 | EXT | Аномалия находится на упругопластическом изгибе: R=384 D, максимальное растяжение на 3 час. | 0.9 | (c)
33761.167 | 8.223 | 8.203 | -2.717 | -2.737 | 1092 | 1151 | 1186 | 1092 | 2485 | 3136 |  | CORR | GENE | 10:16 | 10:25 | 10:31 | 252 | 188 | 14 | EXT | Аномалия находится на упругопластическом изгибе: R=386 D, максимальное растяжение на 3 час. | 0.92 | (c)
33761.359 | 8.415 | 8.387 | -2.525 | -2.553 | 545 | 706 | 724 | 545 | 2499 | 3136 |  | CORR | CIGR | 08:47 | 09:13 | 09:16 | 54 | 358 | 10 | EXT | Аномалия находится на упругопластическом изгибе: R=386 D, максимальное растяжение на 3 час. | 0.89 | (c)
33761.472 | 8.528 | 8.516 | -2.412 | -2.424 | 1138 | 1229 | 1240 | 1138 | 2372 | 3136 |  | CORR | CIGR | 10:23 | 10:38 | 10:40 | 52 | 204 | 10 | EXT | Аномалия находится на упругопластическом изгибе: R=388 D, максимальное растяжение на 3.1 час. | 0.89 | (c)
33762.082 | 9.138 | 9.111 | -1.802 | -1.829 | 1006 | 1091 | 1090 | 1006 | 1781 | 3136 |  | CORR | CIGR | 10:02 | 10:15 | 10:15 | 48 | 169 | 14 | EXT | Аномалия находится на упругопластическом изгибе: R=392 D, максимальное растяжение на 3.1 час. | 0.89 | (c)
33762.545 | 9.601 | 9.543 | -1.339 | -1.397 | 502 | 668 | 688 | 502 | 1304 | 3136 |  | CORR | GENE | 08:40 | 09:07 | 09:10 | 93 | 373 | 10 | EXT | Аномалия находится на упругопластическом изгибе: R=396 D, максимальное растяжение на 3.1 час. | 0.89 | (c)
33765.075 | 1.191 | 1.171 | -9.604 | -9.624 | 1435 | 1595 | 1566 | 1435 | 1171 | 3137 |  | CORR | CIGR | 06:24 | 06:49 | 06:45 | 46 | 262 | 12 | EXT | Аномалия находится на упругопластическом изгибе: R=420 D, максимальное растяжение на 3.3 час. | 0.89 | (c)
33785.283 | 10.604 | 10.586 | -0.181 | -0.199 | 542 | 671 | 667 | 542 | 154 | 3138 |  | CORR | CIGR | 03:35 | 03:55 | 03:55 | 45 | 250 | 12 | EXT | Аномалия находится на упругопластическом изгибе: R=911 D, максимальное растяжение на 2.9 час. | 0.89 | (c)
33789.617 | 4.153 | 4.114 | -6.977 | -7.016 | -926 | -843 | -772 | 618 | 4114 | 3139 |  | CORR | GENE | 09:21 | 09:35 | 09:46 | 59 | 308 | 14 | EXT | Аномалия находится на упругопластическом изгибе: R=490 D, максимальное растяжение на 3 час. | 0.89 | (c)
33790.451 | 4.987 | 4.974 | -6.143 | -6.156 | 1452 | 1579 | 1551 | 581 | 4974 | 3139 |  | CORR | CIGR | 03:45 | 04:06 | 04:01 | 33 | 197 | 11 | EXT | Аномалия находится на упругопластическом изгибе: R=464 D, максимальное растяжение на 3 час. | 0.89 | (c)
33790.621 | 5.157 | 5.144 | -5.973 | -5.986 | -1072 | -955 | -979 | 885 | 5144 | 3139 |  | CORR | CIGR | 08:58 | 09:17 | 09:13 | 35 | 187 | 12 | EXT | Аномалия находится на упругопластическом изгибе: R=457 D, максимальное растяжение на 3 час. | 0.89 | (c)
33791.011 | 5.547 | 5.508 | -5.583 | -5.622 | 663 | 889 | 878 | 663 | 5508 | 3139 |  | CORR | GENE | 01:38 | 02:14 | 02:12 | 75 | 429 | 13 | EXT | Аномалия находится на упругопластическом изгибе: R=451 D, максимальное растяжение на 3 час. | 0.89 | (c)
33791.266 | 5.802 | 5.783 | -5.328 | -5.347 | -1138 | -1001 | -959 | 780 | 5277 | 3139 |  | CORR | GENE | 08:47 | 09:09 | 09:16 | 70 | 358 | 11 | EXT | Аномалия находится на упругопластическом изгибе: R=446 D, максимальное растяжение на 3 час. | 0.89 | (c)
33824.823 | 5.644 | 5.624 | -5.526 | -5.546 | -883 | -752 | -738 | 593 | 5488 | 3142 |  | CORR | GENE | 08:06 | 08:27 | 08:30 | 58 | 290 | 10 | EXT |  | 0.89 | (c)
33835.633 | 5.284 | 5.253 | -5.391 | -5.422 | 132 | 317 | 301 | 132 | 5253 | 3143 |  | CORR | GENE | 01:22 | 01:52 | 01:49 | 66 | 338 | 11 | EXT | Аномалия находится на упругопластическом изгибе: R=593 D, максимальное растяжение на 8.8 час. | 0.89 | (c)
33840.228 | 9.879 | 9.772 | -0.796 | -0.903 | -1675 | -1203 | -1178 | 555 | 694 | 3143 |  | CORR | GENE | 08:30 | 09:46 | 09:50 | 209 | 994 | 10 | EXT | Аномалия находится на упругопластическом изгибе: R=518 D, максимальное растяжение на 8.5 час. | 0.9 | (c)
33841.949 | 0.925 | 0.873 | -9.96 | -10.012 | -2126 | -1867 | -1877 | 1629 | 873 | 3144 |  | CORR | GENE | 09:03 | 09:45 | 09:44 | 108 | 497 | 10 | EXT | Аномалия находится на упругопластическом изгибе: R=500 D, максимальное растяжение на 8.3 час. | 0.89 | (c)
33842.416 | 1.392 | 1.366 | -9.493 | -9.519 | 72 | 191 | 187 | 72 | 1366 | 3144 |  | CORR | CIGR | 02:58 | 03:17 | 03:17 | 43 | 230 | 10 | EXT | Аномалия находится на упругопластическом изгибе: R=494 D, максимальное растяжение на 8.3 час. | 0.89 | (c)
33849.703 | 8.679 | 8.652 | -2.206 | -2.233 | -382 | -233 | -223 | 64 | 2184 | 3144 |  | CORR | CIGR | 01:45 | 02:09 | 02:11 | 49 | 317 | 10 | EXT | Аномалия находится на упругопластическом изгибе: R=464 D, максимальное растяжение на 9 час. | 0.89 | (c)
33850.311 | 9.287 | 9.273 | -1.598 | -1.612 | -394 | -217 | -256 | 117 | 1551 | 3144 |  | CORR | GENE | 01:43 | 02:11 | 02:05 | 61 | 278 | 15 | EXT | Аномалия находится на упругопластическом изгибе: R=466 D, максимальное растяжение на 9.1 час. | 0.89 | (c)
33871.936 | 9.117 | 9.102 | -2.368 | -2.383 | 1023 | 1161 | 1258 | 738 | 2324 | 3146 |  | CORR | GENE | 03:26 | 03:48 | 04:04 | 59 | 469 | 11 | EXT |  | 0.89 | (c)
33877.035 | 2.731 | 2.654 | -7.014 | -7.091 | 431 | 601 | 532 | 431 | 2654 | 3147 |  | CORR | GENE | 03:04 | 03:32 | 03:21 | 93 | 202 | 10 | EXT |  | 0.89 | (c)
33877.15 | 2.846 | 2.812 | -6.899 | -6.933 | 596 | 667 | 708 | 596 | 2812 | 3147 |  | CORR | CIGR | 03:31 | 03:42 | 03:49 | 51 | 223 | 11 | EXT |  | 0.89 | (c)
33914.977 | 8.983 | 8.976 | -2.277 | -2.284 | -2142 | -2070 | -2085 | 89 | 2257 | 3150 |  | CORR | CIGR | 07:20 | 07:32 | 07:30 | 27 | 114 | 11 | EXT |  | 0.89 | (c)
33916.135 | 10.141 | 10.113 | -1.119 | -1.147 | 674 | 738 | 812 | 674 | 1080 | 3150 |  | CORR | GENE | 02:55 | 03:05 | 03:17 | 67 | 277 | 10 | EXT |  | 0.89 | (c)
33916.556 | 10.562 | 10.453 | -0.698 | -0.807 | -2117 | -2084 | -2084 | 113 | 579 | 3150 |  | CORR | GENE | 07:24 | 07:30 | 07:30 | 228 | 67 | 10 | EXT |  | 0.91 | (c)
33916.721 | 10.727 | 10.71 | -0.533 | -0.55 | -2147 | -2037 | -2043 | 83 | 499 | 3150 |  | CORR | CIGR | 07:20 | 07:37 | 07:36 | 51 | 208 | 12 | EXT |  | 0.89 | (c)
33917.807 | 0.553 | 0.465 | -10.237 | -10.325 | -844 | -547 | -437 | 31 | 465 | 3151 |  | CORR | GENE | 03:50 | 04:38 | 04:56 | 156 | 813 | 10 | EXT |  | 0.9 | (c)
33918.676 | 1.422 | 1.371 | -9.368 | -9.419 | -872 | -562 | -587 | 301 | 1371 | 3151 |  | CORR | GENE | 03:46 | 04:36 | 04:32 | 115 | 571 | 13 | EXT |  | 0.9 | (c)
33920.234 | 2.98 | 2.937 | -7.81 | -7.853 | -742 | 406 | -76 | 0 | 2937 | 3151 |  | CORR | GENE | 04:07 | 07:12 | 05:54 | 250 | 1332 | 10 | EXT |  | 0.91 | (c)
33924.4 | 7.146 | 7.114 | -3.644 | -3.676 | 521 | 1121 | 890 | 521 | 3506 | 3151 |  | CORR | GENE | 07:31 | 09:07 | 08:30 | 170 | 738 | 10 | EXT |  | 0.9 | (c)
33925.383 | 8.129 | 8.112 | -2.661 | -2.678 | 58 | 572 | 364 | 58 | 2555 | 3151 |  | CORR | GENE | 06:16 | 07:39 | 07:05 | 123 | 613 | 10 | EXT |  | 0.9 | (c)
33962.512 | 0.683 | 0.663 | -10.462 | -10.482 | 1604 | 1730 | 1698 | 439 | 663 | 3155 |  | CORR | CIGR | 04:43 | 05:03 | 04:58 | 50 | 188 | 12 | EXT |  | 0.89 | (c)
33988.762 | 4.688 | 4.675 | -5.962 | -5.975 | -2050 | -1799 | -1882 | 1713 | 4675 | 3157 |  | CORR | GENE | 04:31 | 05:11 | 04:58 | 69 | 337 | 12 | EXT |  | 0.89 | (c)
33989.648 | 5.574 | 5.509 | -5.076 | -5.141 | -2099 | -1947 | -1845 | 1590 | 5035 | 3157 |  | CORR | GENE | 04:23 | 04:47 | 05:04 | 106 | 508 | 14 | EXT |  | 0.9 | (c)
33991.324 | 7.25 | 7.24 | -3.4 | -3.41 | -1795 | -1688 | -1714 | 1633 | 3385 | 3157 |  | CORR | CIGR | 05:12 | 05:29 | 05:25 | 25 | 162 | 11 | EXT |  | 0.89 | (c)
34017.87 | 11.456 | 11.399 | -0.079 | -0.136 | 1171 | 1247 | 1410 | 1171 | 31 | 3159 | Металлургический дефект | MIAN | GENE | 11:17 | 11:29 | 11:56 | 105 | 478 |  | INT | Металлургический дефект Эквивалент потери металла 13%. |  | (c)
34022.814 | 4.865 | 4.829 | -6.11 | -6.146 | 1371 | 1441 | 1494 | 614 | 4829 | 3160 |  | CORR | GENE | 02:33 | 02:44 | 02:53 | 59 | 246 | 13 | EXT |  | 0.89 | (c)
34024.501 | 6.552 | 6.477 | -4.423 | -4.498 | 1288 | 1352 | 1534 | 451 | 4397 | 3160 |  | CORR | GENE | 02:20 | 02:30 | 02:59 | 101 | 491 | 11 | EXT |  | 0.89 | (c)
34025.227 | 7.278 | 7.204 | -3.697 | -3.771 | 1396 | 1549 | 1656 | 313 | 3673 | 3160 |  | CORR | GENE | 02:37 | 03:02 | 03:19 | 98 | 522 | 10 | EXT |  | 0.89 | (c)
34025.623 | 7.674 | 7.653 | -3.301 | -3.322 | 1555 | 1697 | 1683 | 419 | 3265 | 3160 |  | CORR | GENE | 03:03 | 03:26 | 03:23 | 57 | 256 | 14 | EXT |  | 0.89 | (c)
34027.063 | 9.114 | 9.052 | -1.861 | -1.923 | 1328 | 1570 | 1628 | 303 | 1814 | 3160 |  | CORR | GENE | 02:26 | 03:05 | 03:14 | 109 | 600 | 10 | EXT |  | 0.89 | (c)
34030.613 | 1.689 | 1.669 | -9.461 | -9.481 | 1420 | 1462 | 1502 | 647 | 1669 | 3161 |  | CORR | CIGR | 02:16 | 02:23 | 02:29 | 32 | 163 | 10 | EXT |  | 0.89 | (c)
34033.558 | 4.634 | 4.622 | -6.516 | -6.528 | 1539 | 1596 | 1602 | 566 | 4622 | 3161 |  | CORR | CIGR | 02:35 | 02:45 | 02:46 | 27 | 126 | 12 | EXT |  | 0.89 | (c)
34033.981 | 5.057 | 5.048 | -6.093 | -6.102 | 1521 | 1592 | 1576 | 599 | 5048 | 3161 |  | CORR | CIGR | 02:32 | 02:44 | 02:41 | 26 | 111 | 10 | EXT |  | 0.89 | (c)
34034.808 | 5.884 | 5.821 | -5.266 | -5.329 | 1647 | 1758 | 1867 | 144 | 5244 | 3161 |  | CORR | GENE | 02:53 | 03:11 | 03:28 | 85 | 440 | 14 | EXT |  | 0.89 | (c)
34037.087 | 8.163 | 7.929 | -2.987 | -3.221 | -1380 | -1221 | -725 | 69 | 2973 | 3161 |  | CORR | GENE | 06:44 | 07:10 | 08:30 | 248 | 1311 | 10 | EXT |  | 0.91 | (c)
34038.344 | 9.42 | 9.405 | -1.73 | -1.745 | 1617 | 1673 | 1677 | 494 | 1717 | 3161 |  | CORR | CIGR | 02:48 | 02:57 | 02:58 | 28 | 119 | 14 | EXT |  | 0.89 | (c)
34050.332 | 10.258 | 10.244 | -0.947 | -0.961 | 1885 | 1933 | 1944 | 227 | 930 | 3162 |  | CORR | CIGR | 04:46 | 04:53 | 04:55 | 31 | 119 | 11 | EXT |  | 0.89 | (c)
34055.214 | 3.935 | 3.918 | -7.37 | -7.387 | -1019 | -992 | -937 | 854 | 3918 | 3163 |  | CORR | CIGR | 08:29 | 08:33 | 08:42 | 29 | 164 | 11 | EXT |  | 0.89 | (c)
34056.58 | 5.301 | 5.25 | -6.004 | -6.055 | -1352 | -1281 | -1273 | 878 | 5250 | 3163 |  | CORR | GENE | 07:35 | 07:46 | 07:48 | 65 | 160 | 11 | EXT |  | 0.89 | (c)
34060.658 | 9.379 | 9.372 | -1.926 | -1.933 | 1519 | 1951 | 1759 | 232 | 1843 | 3163 |  | CORR | GENE | 03:18 | 04:28 | 03:57 | 90 | 480 | 15 | EXT |  | 0.89 | (c)
34060.938 | 9.659 | 9.638 | -1.646 | -1.667 | 1901 | 1933 | 1928 | 275 | 1626 | 3163 |  | CORR | PITT | 04:20 | 04:25 | 04:24 | 41 | 54 | 17 | EXT |  | 0.89 | (c)
34068.405 | 5.821 | 5.806 | -5.574 | -5.589 | 1631 | 1817 | 1749 | 362 | 5555 | 3164 |  | CORR | CIGR | 03:59 | 04:29 | 04:19 | 34 | 238 | 10 | EXT |  | 0.89 | (c)
34071.028 | 8.444 | 8.429 | -2.951 | -2.966 | 1486 | 1603 | 1586 | 544 | 2931 | 3164 |  | CORR | CIGR | 03:36 | 03:55 | 03:52 | 35 | 200 | 10 | EXT |  | 0.89 | (c)
34102.098 | 5.194 | 5.161 | -6.326 | -6.359 | 615 | 823 | 786 | 615 | 5161 | 3167 |  | CORR | CIGR | 02:10 | 02:43 | 02:38 | 51 | 343 | 10 | EXT |  | 0.89 | (c)
34108.548 | 0.124 | 0.108 | -11.086 | -11.102 | 145 | 201 | 207 | 145 | 108 | 3168 |  | CORR | CIGR | 02:53 | 03:02 | 03:03 | 30 | 123 | 14 | EXT |  | 0.89 | (c)
34108.615 | 0.191 | 0.137 | -11.019 | -11.073 | 535 | 569 | 576 | 535 | 137 | 3168 |  | CORR | GENE | 03:56 | 04:01 | 04:03 | 165 | 82 | 15 | EXT |  | 0.91 | (c)
34108.761 | 0.337 | 0.306 | -10.873 | -10.904 | 301 | 315 | 316 | 301 | 306 | 3168 |  | CORR | AXGR | 03:18 | 03:21 | 03:21 | 95 | 30 | 12 | EXT |  | 0.89 | (c)
34121.891 | 2.257 | 2.236 | -8.673 | -8.694 | 940 | 988 | 1009 | 940 | 2236 | 3169 |  | CORR | CIGR | 02:29 | 02:37 | 02:40 | 35 | 138 | 14 | EXT |  | 0.89 | (c)
34142.706 | 0.512 | 0.478 | -10.903 | -10.937 | -62 | 107 | 56 | 0 | 478 | 3171 |  | CORR | CIGR | 07:10 | 07:37 | 07:29 | 49 | 236 | 13 | EXT |  | 0.89 | (c)
34145.539 | 3.345 | 3.295 | -8.07 | -8.12 | -228 | -130 | 6 | 0 | 3295 | 3171 |  | CORR | GENE | 06:43 | 06:59 | 07:21 | 140 | 467 | 12 | EXT |  | 0.9 | (c)
34145.797 | 3.603 | 3.571 | -7.812 | -7.844 | -1047 | -862 | -894 | 742 | 3571 | 3171 |  | CORR | CIGR | 04:31 | 05:00 | 04:55 | 46 | 305 | 11 | EXT |  | 0.89 | (c)
34185.764 | 10.09 | 9.805 | -1.075 | -1.36 | -20 | 5 | 26 | 0 | 872 | 3174 |  | LWAN | GENE | 02:18 | 02:22 | 02:25 | 488 | 92 |  | EXT | Эквивалент потери металла 12%. |  | (c)
34187.277 | 0.438 | 0.363 | -11.042 | -11.117 | 974 | 1016 | 1004 | 974 | 363 | 3175 |  | CORR | GENE | 04:28 | 04:35 | 04:33 | 473 | 59 | 11 | EXT |  | 0.94 | (c)
34188.266 | 1.427 | 1.407 | -10.053 | -10.073 | 2172 | -2191 | -2199 | 0 | 1407 | 3175 |  | CORR | CIGR | 07:42 | 07:57 | 07:56 | 42 | 179 | 10 | EXT |  | 0.89 | (c)
34188.545 | 1.706 | 1.693 | -9.774 | -9.787 | -1839 | -1716 | -1746 | 392 | 1693 | 3175 |  | CORR | CIGR | 08:54 | 09:14 | 09:09 | 41 | 185 | 10 | EXT |  | 0.89 | (c)
34188.55 | 1.711 | 1.664 | -9.769 | -9.816 | 2217 | -2176 | -2128 | 0 | 1664 | 3175 |  | CORR | GENE | 07:49 | 07:60 | 08:08 | 64 | 233 | 11 | EXT |  | 0.89 | (c)
34189.303 | 2.464 | 2.453 | -9.016 | -9.027 | -2211 | -1722 | -1936 | 19 | 2453 | 3175 |  | CORR | GENE | 07:54 | 09:13 | 08:39 | 93 | 552 | 12 | EXT |  | 0.89 | (c)
34189.559 | 2.72 | 2.706 | -8.76 | -8.774 | 1935 | 1990 | 2003 | 160 | 2706 | 3175 |  | CORR | CIGR | 07:03 | 07:12 | 07:14 | 30 | 136 | 10 | EXT |  | 0.89 | (c)
34191.069 | 4.23 | 4.21 | -7.25 | -7.27 | 2102 | 2180 | 2171 | 0 | 4210 | 3175 |  | CORR | CIGR | 07:30 | 07:43 | 07:41 | 42 | 138 | 12 | EXT |  | 0.89 | (c)
34191.497 | 4.658 | 4.389 | -6.822 | -7.091 | 467 | 791 | 1308 | 82 | 4389 | 3175 |  | CORR | GENE | 03:06 | 03:59 | 05:22 | 331 | 1682 | 12 | EXT |  | 0.93 | (c)
34191.914 | 5.075 | 5.053 | -6.405 | -6.427 | -2195 | -2080 | -2093 | 36 | 5053 | 3175 |  | CORR | CIGR | 07:57 | 08:15 | 08:13 | 50 | 205 | 15 | EXT |  | 0.89 | (c)
34192.857 | 6.018 | 6.008 | -5.462 | -5.472 | -1983 | -1868 | -1895 | 247 | 5436 | 3175 |  | CORR | CIGR | 08:31 | 08:50 | 08:45 | 36 | 178 | 14 | EXT |  | 0.89 | (c)
34196.426 | 9.587 | 9.432 | -1.893 | -2.048 | 1721 | 1942 | 1977 | 0 | 1846 | 3175 |  | CORR | GENE | 06:29 | 07:05 | 07:10 | 202 | 512 | 10 | EXT | Аномалия находится на упругопластическом изгибе: R=881 D, максимальное растяжение на 6.6 час. | 0.9 | (c)
34199 | 0.681 | 0.668 | -10.724 | -10.737 | 2051 | 2123 | 2120 | 41 | 668 | 3176 |  | CORR | CIGR | 06:45 | 06:57 | 06:56 | 29 | 139 | 10 | EXT | Аномалия находится на упругопластическом изгибе: R=771 D, максимальное растяжение на 6.5 час. | 0.89 | (c)
34199.151 | 0.832 | 0.824 | -10.573 | -10.581 | 938 | 1010 | 1212 | 744 | 824 | 3176 |  | CORR | GENE | 03:45 | 03:57 | 04:30 | 57 | 548 | 15 | EXT | Аномалия находится на упругопластическом изгибе: R=760 D, максимальное растяжение на 6.5 час. | 0.89 | (c)
34199.271 | 0.952 | 0.947 | -10.453 | -10.458 | 408 | 688 | 572 | 408 | 947 | 3176 |  | CORR | CIGR | 02:20 | 03:05 | 02:46 | 47 | 330 | 10 | EXT | Аномалия находится на упругопластическом изгибе: R=760 D, максимальное растяжение на 6.5 час. | 0.89 | (c)
34199.707 | 1.388 | 1.357 | -10.017 | -10.048 | -1821 | -1638 | -1672 | 409 | 1357 | 3176 |  | CORR | GENE | 08:20 | 08:50 | 08:44 | 79 | 298 | 12 | EXT | Аномалия находится на упругопластическом изгибе: R=741 D, максимальное растяжение на 6.5 час. | 0.89 | (c)
34200.603 | 2.284 | 2.253 | -9.121 | -9.152 | -1989 | -1805 | -1827 | 241 | 2253 | 3176 |  | CORR | GENE | 07:53 | 08:23 | 08:19 | 66 | 323 | 12 | EXT | Аномалия находится на упругопластическом изгибе: R=713 D, максимальное растяжение на 6.4 час. | 0.89 | (c)
34201.823 | 3.504 | 3.49 | -7.901 | -7.915 | 562 | 703 | 677 | 562 | 3490 | 3176 |  | CORR | CIGR | 02:45 | 03:07 | 03:03 | 29 | 230 | 14 | EXT | Аномалия находится на упругопластическом изгибе: R=672 D, максимальное растяжение на 6.2 час. | 0.89 | (c)
34202.692 | 4.373 | 4.349 | -7.032 | -7.056 | 641 | 705 | 722 | 641 | 4349 | 3176 |  | CORR | CIGR | 02:58 | 03:08 | 03:11 | 40 | 161 | 10 | EXT | Аномалия находится на упругопластическом изгибе: R=643 D, максимальное растяжение на 6 час. | 0.89 | (c)
34203.564 | 5.245 | 5.123 | -6.16 | -6.282 | 390 | 567 | 718 | 390 | 5123 | 3176 |  | CORR | GENE | 02:17 | 02:46 | 03:10 | 137 | 657 | 14 | EXT | Аномалия находится на упругопластическом изгибе: R=592 D, максимальное растяжение на 5.9 час. | 0.9 | (c)
34204.081 | 5.762 | 5.722 | -5.643 | -5.683 | -2148 | -2066 | -2021 | 83 | 5626 | 3176 |  | CORR | GENE | 07:27 | 07:41 | 07:48 | 57 | 254 | 10 | EXT | Аномалия находится на упругопластическом изгибе: R=558 D, максимальное растяжение на 5.9 час. | 0.89 | (c)
34204.296 | 5.977 | 5.966 | -5.428 | -5.439 | 523 | 666 | 618 | 523 | 5392 | 3176 |  | CORR | CIGR | 02:39 | 03:01 | 02:54 | 47 | 189 | 15 | EXT | Аномалия находится на упругопластическом изгибе: R=543 D, максимальное растяжение на 5.8 час. | 0.89 | (c)
34204.446 | 6.127 | 6.11 | -5.278 | -5.295 | 458 | 533 | 527 | 458 | 5265 | 3176 |  | CORR | CIGR | 02:28 | 02:40 | 02:39 | 30 | 138 | 18 | EXT | Аномалия находится на упругопластическом изгибе: R=543 D, максимальное растяжение на 5.8 час. | 0.89 | (c)
34204.751 | 6.432 | 6.396 | -4.973 | -5.009 | -1323 | -1196 | -1225 | 908 | 4936 | 3176 |  | CORR | GENE | 09:41 | 10:01 | 09:56 | 73 | 195 | 12 | EXT | Аномалия находится на упругопластическом изгибе: R=518 D, максимальное растяжение на 5.8 час. | 0.89 | (c)
34205.255 | 6.936 | 6.889 | -4.469 | -4.516 | 620 | 761 | 807 | 620 | 4443 | 3176 |  | CORR | GENE | 02:54 | 03:17 | 03:24 | 73 | 374 | 14 | EXT | Аномалия находится на упругопластическом изгибе: R=497 D, максимальное растяжение на 5.7 час. | 0.89 | (c)
34205.743 | 7.424 | 7.365 | -3.981 | -4.04 | -1858 | -1812 | -1678 | 373 | 3970 | 3176 |  | CORR | GENE | 08:14 | 08:22 | 08:43 | 70 | 359 | 10 | EXT | Аномалия находится на упругопластическом изгибе: R=477 D, максимальное растяжение на 5.7 час. | 0.89 | (c)
34206.155 | 7.836 | 7.816 | -3.569 | -3.589 | 472 | 524 | 531 | 472 | 3558 | 3176 |  | CORR | CIGR | 02:30 | 02:39 | 02:40 | 31 | 118 | 10 | EXT | Аномалия находится на упругопластическом изгибе: R=467 D, максимальное растяжение на 5.6 час. | 0.89 | (c)
34206.181 | 7.862 | 7.826 | -3.543 | -3.579 | -2048 | -1745 | -1803 | 183 | 3475 | 3176 |  | CORR | GENE | 07:44 | 08:32 | 08:23 | 104 | 488 | 11 | EXT | Аномалия находится на упругопластическом изгибе: R=467 D, максимальное растяжение на 5.6 час. | 0.89 | (c)
34207.173 | 8.854 | 8.84 | -2.551 | -2.565 | 673 | 732 | 728 | 673 | 2541 | 3176 |  | CORR | CIGR | 03:03 | 03:12 | 03:12 | 24 | 109 | 10 | EXT | Аномалия находится на упругопластическом изгибе: R=443 D, максимальное растяжение на 5.7 час. | 0.89 | (c)
34210.929 | 1.205 | 1.13 | -10.15 | -10.225 | 1475 | 1778 | 1832 | 42 | 1130 | 3177 |  | CORR | GENE | 06:36 | 07:25 | 07:33 | 131 | 714 | 12 | EXT | Аномалия находится на упругопластическом изгибе: R=422 D, максимальное растяжение на 5.9 час. | 0.9 | (c)
34211.124 | 1.4 | 1.388 | -9.955 | -9.967 | -1568 | -1442 | -1477 | 662 | 1388 | 3177 |  | CORR | CIGR | 10:24 | 10:45 | 10:39 | 38 | 183 | 12 | EXT | Аномалия находится на упругопластическом изгибе: R=422 D, максимальное растяжение на 5.9 час. | 0.89 | (c)
34211.151 | 1.427 | 1.4 | -9.928 | -9.955 | 188 | 657 | 492 | 188 | 1400 | 3177 |  | CORR | GENE | 03:08 | 04:24 | 03:57 | 114 | 609 | 12 | EXT | Аномалия находится на упругопластическом изгибе: R=422 D, максимальное растяжение на 5.9 час. | 0.89 | (c)
34219.015 | 9.291 | 9.157 | -2.064 | -2.198 | 370 | 439 | 656 | 370 | 2039 | 3177 |  | CORR | GENE | 03:37 | 03:48 | 04:23 | 159 | 572 | 14 | EXT |  | 0.9 | (c)
34222.727 | 1.648 | 1.624 | -9.867 | -9.891 | 1386 | 1447 | 1455 | 706 | 1624 | 3178 |  | CORR | CIGR | 02:34 | 02:43 | 02:45 | 40 | 138 | 13 | EXT |  | 0.89 | (c)
34223.782 | 2.703 | 2.687 | -8.812 | -8.828 | -416 | -336 | -328 | 239 | 2687 | 3178 |  | CORR | CIGR | 09:43 | 09:56 | 09:57 | 36 | 177 | 10 | EXT |  | 0.89 | (c)
34226.662 | 5.583 | 5.568 | -5.932 | -5.947 | 1553 | 1619 | 1614 | 556 | 5568 | 3178 |  | CORR | CIGR | 03:01 | 03:11 | 03:10 | 28 | 121 | 11 | EXT |  | 0.89 | (c)
34233.384 | 0.79 | 0.715 | -10.46 | -10.535 | 194 | 236 | 219 | 194 | 715 | 3179 |  | CORR | AXGR | 02:27 | 02:34 | 02:31 | 175 | 50 | 11 | EXT |  | 0.9 | (c)
34233.746 | 1.152 | 1.142 | -10.098 | -10.108 | 366 | 437 | 428 | 366 | 1142 | 3179 |  | CORR | CIGR | 02:55 | 03:06 | 03:05 | 23 | 122 | 11 | EXT |  | 0.89 | (c)
34234.046 | 1.452 | 1.324 | -9.798 | -9.926 | 717 | 772 | 750 | 717 | 1324 | 3179 |  | CORR | GENE | 03:51 | 04:00 | 03:57 | 242 | 65 | 10 | EXT |  | 0.91 | (c)
34234.255 | 1.661 | 1.639 | -9.589 | -9.611 | 567 | 614 | 613 | 567 | 1639 | 3179 |  | CORR | GENE | 03:27 | 03:35 | 03:35 | 138 | 93 | 11 | EXT |  | 0.9 | (c)
34234.921 | 2.327 | 2.312 | -8.923 | -8.938 | 223 | 261 | 271 | 223 | 2312 | 3179 |  | CORR | CIGR | 02:32 | 02:38 | 02:40 | 25 | 96 | 10 | EXT |  | 0.89 | (c)
34234.936 | 2.342 | 2.326 | -8.908 | -8.924 | 364 | 422 | 437 | 364 | 2326 | 3179 |  | CORR | CIGR | 02:54 | 03:04 | 03:06 | 29 | 146 | 13 | EXT |  | 0.89 | (c)
34241.026 | 8.432 | 8.414 | -2.818 | -2.836 | 697 | 764 | 777 | 697 | 2794 | 3179 |  | CORR | CIGR | 03:48 | 03:59 | 04:01 | 42 | 159 | 10 | EXT |  | 0.89 | (c)
34241.027 | 8.433 | 8.422 | -2.817 | -2.828 | 101 | 161 | 222 | 101 | 2771 | 3179 |  | CORR | GENE | 02:12 | 02:22 | 02:32 | 57 | 243 | 10 | EXT |  | 0.89 | (c)
34242.944 | 10.35 | 10.328 | -0.9 | -0.922 | 38 | 208 | 186 | 38 | 886 | 3179 |  | CORR | CIGR | 02:02 | 02:29 | 02:26 | 36 | 296 | 10 | EXT |  | 0.89 | (c)
34243.937 | 0.093 | 0.066 | -10.257 | -10.284 | 1300 | 1317 | 1332 | 866 | 66 | 3180 |  | CORR | GENE | 03:43 | 03:46 | 03:48 | 100 | 64 | 11 | EXT |  | 0.89 | (c)
34244.692 | 0.848 | 0.788 | -9.502 | -9.562 | 1230 | 1295 | 1273 | 915 | 788 | 3180 |  | CORR | GENE | 03:32 | 03:42 | 03:39 | 175 | 86 | 18 | EXT |  | 0.91 | (c)
34246.521 | 2.677 | 2.661 | -7.673 | -7.689 | 1378 | 1508 | 1488 | 633 | 2661 | 3180 |  | CORR | CIGR | 03:56 | 04:17 | 04:13 | 54 | 220 | 10 | EXT |  | 0.89 | (c)
34246.914 | 3.07 | 3.05 | -7.28 | -7.3 | 659 | 727 | 737 | 659 | 3050 | 3180 |  | CORR | CIGR | 01:60 | 02:11 | 02:12 | 34 | 155 | 10 | EXT |  | 0.89 | (c)
34247.427 | 3.583 | 3.56 | -6.767 | -6.79 | 1090 | 1292 | 1258 | 805 | 3560 | 3180 |  | CORR | GENE | 03:09 | 03:42 | 03:36 | 65 | 335 | 11 | EXT |  | 0.89 | (c)
34253.293 | 9.449 | 9.427 | -0.901 | -0.923 | 1820 | 1871 | 1871 | 308 | 884 | 3180 |  | CORR | CIGR | 05:07 | 05:15 | 05:15 | 39 | 102 | 11 | EXT |  | 0.89 | (c)
34256.015 | 1.821 | 1.807 | -9.589 | -9.603 | 1503 | 1569 | 1565 | 603 | 1807 | 3181 |  | CORR | CIGR | 03:42 | 03:52 | 03:52 | 31 | 125 | 12 | EXT |  | 0.89 | (c)
34258.189 | 3.995 | 3.978 | -7.415 | -7.432 | 1042 | 1204 | 1167 | 937 | 3978 | 3181 |  | CORR | CIGR | 02:27 | 02:53 | 02:48 | 33 | 251 | 21 | EXT |  | 0.89 | (c)
34259.65 | 5.456 | 5.439 | -5.954 | -5.971 | -1252 | -1176 | -1189 | 979 | 5439 | 3181 |  | CORR | CIGR | 08:17 | 08:29 | 08:27 | 32 | 126 | 14 | EXT |  | 0.89 | (c)
34260.858 | 6.664 | 6.597 | -4.746 | -4.813 | 1309 | 1370 | 1388 | 763 | 4727 | 3181 |  | CORR | GENE | 03:10 | 03:20 | 03:23 | 86 | 158 | 13 | EXT |  | 0.89 | (c)
34265.604 | 0 | -0.059 | -11.455 | -11.514 | 172 | 370 | 401 | 172 |  | 3182 | Нарушение формы кольцевого шва | GWAN |  | 02:36 | 03:08 | 03:13 | 0 | 458 |  | EXT | Нарушение формы кольцевого шва |  | (c)
34269.476 | 3.872 | 3.85 | -7.583 | -7.605 | -1932 | -1885 | -1860 | 298 | 3850 | 3182 |  | CORR | CIGR | 08:56 | 09:04 | 09:08 | 31 | 144 | 15 | EXT |  | 0.89 | (c)
34269.497 | 3.893 | 3.883 | -7.562 | -7.572 | 376 | 463 | 438 | 376 | 3883 | 3182 |  | CORR | CIGR | 03:09 | 03:23 | 03:19 | 25 | 124 | 10 | EXT |  | 0.89 | (c)
34271.175 | 5.571 | 5.561 | -5.884 | -5.894 | -1887 | -1803 | -1818 | 344 | 5561 | 3182 |  | CORR | CIGR | 09:04 | 09:17 | 09:15 | 24 | 137 | 15 | EXT |  | 0.89 | (c)
34272.015 | 6.411 | 6.338 | -5.044 | -5.117 | 376 | 394 | 400 | 376 | 5000 | 3182 |  | CORR | AXGR | 03:09 | 03:12 | 03:13 | 117 | 48 | 10 | EXT |  | 0.89 | (c)
34272.103 | 6.499 | 6.484 | -4.956 | -4.971 | 2123 | 2182 | 2196 | 0 | 4946 | 3182 |  | CORR | CIGR | 07:51 | 08:01 | 08:03 | 25 | 146 | 12 | EXT |  | 0.89 | (c)
34272.541 | 6.937 | 6.904 | -4.518 | -4.551 | 1832 | 1911 | 1938 | 186 | 4504 | 3182 |  | CORR | CIGR | 07:04 | 07:17 | 07:21 | 47 | 213 | 10 | EXT |  | 0.89 | (c)
34272.651 | 7.047 | 7.034 | -4.408 | -4.421 | 1831 | 1914 | 1908 | 247 | 4393 | 3182 |  | CORR | CIGR | 07:04 | 07:17 | 07:16 | 28 | 153 | 10 | EXT |  | 0.89 | (c)
34273.958 | 8.354 | 8.34 | -3.101 | -3.115 | 563 | 656 | 652 | 563 | 3079 | 3182 |  | CORR | CIGR | 03:39 | 03:54 | 03:54 | 36 | 177 | 10 | EXT |  | 0.89 | (c)
34274.244 | 8.64 | 8.577 | -2.815 | -2.878 | -2204 | -2186 | -2184 | 26 | 2752 | 3182 |  | CORR | AXGR | 08:13 | 08:16 | 08:16 | 126 | 40 | 15 | EXT |  | 0.9 | (c)
34275.12 | 9.516 | 9.504 | -1.939 | -1.951 | 815 | 897 | 889 | 815 | 1911 | 3182 |  | CORR | CIGR | 04:20 | 04:33 | 04:32 | 40 | 149 | 10 | EXT |  | 0.89 | (c)
34275.211 | 9.607 | 9.58 | -1.848 | -1.875 | 1907 | 2103 | 2072 | 0 | 1815 | 3182 |  | CORR | GENE | 07:16 | 07:48 | 07:43 | 60 | 330 | 11 | EXT |  | 0.89 | (c)
34275.342 | 9.738 | 9.724 | -1.717 | -1.731 | 265 | 304 | 315 | 265 | 1705 | 3182 |  | CORR | CIGR | 02:51 | 02:57 | 02:59 | 26 | 100 | 12 | EXT |  | 0.89 | (c)
34275.423 | 9.819 | 9.8 | -1.636 | -1.655 | 837 | 919 | 920 | 837 | 1612 | 3182 |  | CORR | CIGR | 04:23 | 04:37 | 04:37 | 43 | 167 | 26 | EXT |  | 0.89 | (c)
34275.476 | 9.872 | 9.854 | -1.583 | -1.601 | 68 | 142 | 130 | 68 | 1565 | 3182 |  | CORR | CIGR | 02:19 | 02:31 | 02:29 | 36 | 123 | 15 | EXT |  | 0.89 | (c)
34276.33 | 10.726 | 10.713 | -0.729 | -0.742 | 2180 | 2220 | -2228 | 0 | 709 | 3182 |  | CORR | CIGR | 08:00 | 08:07 | 08:09 | 33 | 106 | 10 | EXT |  | 0.89 | (c)
34279.218 | 2.159 | 2.146 | -9.096 | -9.109 | -1823 | -1697 | -1710 | 408 | 2146 | 3183 |  | CORR | GENE | 06:12 | 06:32 | 06:30 | 57 | 225 | 23 | EXT |  | 0.89 | (c)
34280.951 | 3.892 | 3.871 | -7.363 | -7.384 | -719 | -642 | -652 | 585 | 3871 | 3183 |  | CORR | CIGR | 09:10 | 09:23 | 09:21 | 52 | 133 | 10 | EXT |  | 0.89 | (c)
34281.13 | 4.071 | 4.037 | -7.184 | -7.218 | 1360 | 1408 | 1450 | 690 | 4037 | 3183 |  | CORR | CIGR | 02:46 | 02:54 | 03:00 | 47 | 180 | 17 | EXT |  | 0.89 | (c)
34281.202 | 4.143 | 3.793 | -7.112 | -7.462 | -1867 | -1724 | -1776 | 364 | 3793 | 3183 |  | CORR | GENE | 06:05 | 06:28 | 06:20 | 425 | 183 | 21 | EXT |  | 0.99 | (c)
34281.245 | 4.186 | 4.169 | -7.069 | -7.086 | 2005 | -2196 | 2223 | 0 | 4169 | 3183 |  | CORR | GENE | 04:30 | 05:12 | 05:05 | 79 | 436 | 30 | EXT |  | 0.9 | (c)
34281.362 | 4.303 | 4.277 | -6.952 | -6.978 | -1661 | -1556 | -1581 | 569 | 4277 | 3183 |  | CORR | GENE | 06:38 | 06:55 | 06:51 | 63 | 160 | 15 | EXT |  | 0.89 | (c)
34281.398 | 4.339 | 4.313 | -6.916 | -6.942 | -357 | -277 | -274 | 190 | 4313 | 3183 |  | CORR | GENE | 10:09 | 10:22 | 10:22 | 96 | 167 | 14 | EXT |  | 0.89 | (c)
34281.531 | 4.472 | 4.457 | -6.783 | -6.798 | -827 | -767 | -747 | 667 | 4457 | 3183 |  | CORR | CIGR | 08:53 | 09:03 | 09:06 | 37 | 160 | 13 | EXT |  | 0.89 | (c)
34281.736 | 4.677 | 4.661 | -6.578 | -6.594 | -991 | -822 | -853 | 716 | 4661 | 3183 |  | CORR | CIGR | 08:27 | 08:54 | 08:49 | 27 | 275 | 14 | EXT |  | 0.89 | (c)
34281.737 | 4.678 | 4.66 | -6.577 | -6.595 | -1595 | -1523 | -1528 | 635 | 4660 | 3183 |  | CORR | CIGR | 06:49 | 07:01 | 06:60 | 34 | 134 | 14 | EXT |  | 0.89 | (c)
34281.847 | 4.788 | 4.779 | -6.467 | -6.476 | -980 | -893 | -888 | 796 | 4779 | 3183 |  | CORR | CIGR | 08:28 | 08:42 | 08:43 | 26 | 183 | 14 | EXT |  | 0.89 | (c)
34282.056 | 4.997 | 4.985 | -6.258 | -6.27 | 1874 | 1978 | 1959 | 186 | 4985 | 3183 |  | CORR | GENE | 04:09 | 04:26 | 04:23 | 59 | 171 | 22 | EXT |  | 0.89 | (c)
34282.263 | 5.204 | 5.11 | -6.051 | -6.145 | -862 | -846 | -838 | 815 | 5110 | 3183 |  | CORR | AXGR | 08:47 | 08:50 | 08:51 | 310 | 47 | 26 | EXT |  | 0.98 | (c)
34282.341 | 5.282 | 5.257 | -5.973 | -5.998 | -1036 | -973 | -981 | 927 | 5257 | 3183 |  | CORR | CIGR | 08:19 | 08:29 | 08:28 | 37 | 109 | 11 | EXT |  | 0.89 | (c)
34282.431 | 5.372 | 5.357 | -5.883 | -5.898 | -1289 | -1240 | -1234 | 941 | 5357 | 3183 |  | CORR | CIGR | 07:38 | 07:46 | 07:47 | 30 | 111 | 15 | EXT |  | 0.89 | (c)
34282.503 | 5.444 | 5.412 | -5.811 | -5.843 | -1161 | -825 | -949 | 737 | 5412 | 3183 |  | CORR | GENE | 07:59 | 08:53 | 08:33 | 73 | 424 | 36 | EXT |  | 0.9 | (c)
34282.758 | 5.699 | 5.68 | -5.556 | -5.575 | -774 | -726 | -717 | 659 | 5531 | 3183 |  | CORR | CIGR | 09:01 | 09:09 | 09:11 | 44 | 115 | 12 | EXT |  | 0.89 | (c)
34282.936 | 5.877 | 5.814 | -5.378 | -5.441 | 1012 | 1064 | 1219 | 804 | 5364 | 3183 |  | CORR | GENE | 01:50 | 01:58 | 02:23 | 77 | 415 | 11 | EXT |  | 0.89 | (c)
34283.311 | 6.252 | 6.176 | -5.003 | -5.079 | 1650 | 1699 | 1823 | 235 | 4988 | 3183 |  | CORR | GENE | 03:33 | 03:41 | 04:01 | 91 | 346 | 19 | EXT |  | 0.9 | (c)
34283.419 | 6.36 | 6.348 | -4.895 | -4.907 | 1791 | 1863 | 1854 | 314 | 4882 | 3183 |  | CORR | CIGR | 03:55 | 04:07 | 04:06 | 25 | 126 | 19 | EXT |  | 0.89 | (c)
34283.429 | 6.37 | 6.354 | -4.885 | -4.901 | 1495 | 1563 | 1579 | 568 | 4872 | 3183 |  | CORR | CIGR | 03:08 | 03:19 | 03:21 | 29 | 167 | 13 | EXT |  | 0.89 | (c)
34283.928 | 6.869 | 6.852 | -4.386 | -4.403 | 1899 | 1949 | 1986 | 157 | 4354 | 3183 |  | CORR | CIGR | 04:13 | 04:21 | 04:27 | 49 | 174 | 10 | EXT |  | 0.89 | (c)
34285.811 | 8.752 | 8.733 | -2.503 | -2.522 | -1012 | -943 | -957 | 901 | 2489 | 3183 |  | CORR | CIGR | 08:23 | 08:34 | 08:32 | 33 | 111 | 13 | EXT |  | 0.89 | (c)
34286.267 | 9.208 | 9.189 | -2.047 | -2.066 | -719 | -652 | -655 | 592 | 2032 | 3183 |  | CORR | CIGR | 09:10 | 09:21 | 09:21 | 34 | 128 | 18 | EXT |  | 0.89 | (c)
34287.061 | 10.002 | 9.989 | -1.253 | -1.266 | 2133 | -2214 | 2228 | 0 | 1202 | 3183 |  | CORR | GENE | 04:51 | 05:09 | 05:06 | 64 | 190 | 28 | EXT |  | 0.89 | (c)
34287.087 | 10.028 | 9.979 | -1.227 | -1.276 | -638 | -395 | -452 | 266 | 1100 | 3183 |  | CORR | GENE | 09:23 | 10:03 | 09:53 | 176 | 372 | 12 | EXT |  | 0.9 | (c)
34287.358 | 10.299 | 10.254 | -0.956 | -1.001 | 2206 | -2114 | -2118 | 0 | 866 | 3183 |  | CORR | GENE | 05:02 | 05:25 | 05:25 | 135 | 274 | 25 | EXT |  | 0.91 | (c)
34289.86 | 1.546 | 1.49 | -9.354 | -9.41 | -394 | -328 | -199 | 3 | 1490 | 3184 |  | CORR | GENE | 02:25 | 02:36 | 02:57 | 67 | 391 | 10 | EXT |  | 0.89 | (c)
34290.074 | 1.76 | 1.738 | -9.14 | -9.162 | 705 | 866 | 863 | 705 | 1738 | 3184 |  | CORR | GENE | 05:22 | 05:48 | 05:48 | 62 | 317 | 13 | EXT |  | 0.89 | (c)
34290.18 | 1.866 | 1.853 | -9.034 | -9.047 | 719 | 866 | 911 | 719 | 1853 | 3184 |  | CORR | CIGR | 05:25 | 05:48 | 05:56 | 21 | 384 | 10 | EXT |  | 0.89 | (c)
34291.096 | 2.782 | 1.611 | -8.118 | -9.289 | 827 | 942 | 911 | 827 | 1611 | 3184 |  | CORR | GENE | 05:42 | 06:01 | 05:56 | 2520 | 169 | 12 | EXT |  | 0.99 | (c)
34293.788 | 5.474 | 5.461 | -5.426 | -5.439 | 1987 | 2031 | 2056 | 1987 | 5394 | 3184 |  | CORR | CIGR | 08:49 | 08:56 | 09:00 | 45 | 138 | 10 | EXT |  | 0.89 | (c)
34296.703 | 8.389 | 8.356 | -2.511 | -2.544 | 280 | 412 | 500 | 280 | 2423 | 3184 |  | CORR | GENE | 04:14 | 04:35 | 04:49 | 121 | 439 | 10 | EXT |  | 0.9 | (c)
34297.672 | 9.358 | 9.341 | -1.542 | -1.559 | 1761 | 1809 | 1872 | 1761 | 1529 | 3184 |  | CORR | CIGR | 08:13 | 08:21 | 08:31 | 30 | 221 | 10 | EXT |  | 0.89 | (c)
34298.447 | 10.133 | 10.103 | -0.767 | -0.797 | -402 | -267 | -240 | 77 | 750 | 3184 |  | CORR | CIGR | 02:24 | 02:46 | 02:50 | 47 | 326 | 11 | EXT |  | 0.89 | (c)
34300.016 | 0.802 | 0.755 | -10.108 | -10.155 | 1156 | 1283 | 1250 | 1156 | 755 | 3185 |  | CORR | GENE | 05:22 | 05:42 | 05:37 | 66 | 186 | 10 | EXT |  | 0.89 | (c)
34300.802 | 1.588 | 1.571 | -9.322 | -9.339 | 991 | 1077 | 1090 | 991 | 1571 | 3185 |  | CORR | GENE | 04:55 | 05:09 | 05:11 | 78 | 197 | 12 | EXT |  | 0.89 | (c)
34301.054 | 1.84 | 1.831 | -9.07 | -9.079 | 136 | 230 | 221 | 136 | 1831 | 3185 |  | CORR | GENE | 02:37 | 02:53 | 02:51 | 57 | 169 | 12 | EXT |  | 0.89 | (c)
34304.147 | 4.933 | 4.907 | -5.977 | -6.003 | -235 | -129 | -108 | 0 | 4907 | 3185 |  | CORR | CIGR | 01:37 | 01:55 | 01:58 | 48 | 256 | 10 | EXT |  | 0.89 | (c)
34304.582 | 5.368 | 5.33 | -5.542 | -5.58 | -201 | -77 | -95 | 0 | 5330 | 3185 |  | CORR | GENE | 01:43 | 02:03 | 01:60 | 65 | 210 | 12 | EXT |  | 0.89 | (c)
34305.373 | 6.159 | 6.142 | -4.751 | -4.768 | -112 | 273 | 162 | 0 | 4670 | 3185 |  | CORR | GENE | 01:57 | 02:59 | 02:42 | 98 | 548 | 14 | EXT |  | 0.9 | (c)
34305.376 | 6.162 | 6.15 | -4.748 | -4.76 | -1973 | -1922 | -1917 | 1861 | 4736 | 3185 |  | CORR | CIGR | 08:57 | 09:05 | 09:06 | 24 | 113 | 13 | EXT |  | 0.89 | (c)
34306.254 | 7.04 | 7 | -3.87 | -3.91 | -2038 | -1961 | -1900 | 1763 | 3857 | 3185 |  | CORR | CIGR | 08:46 | 08:59 | 09:09 | 53 | 275 | 10 | EXT |  | 0.89 | (c)
34307.452 | 8.238 | 8.224 | -2.672 | -2.686 | 805 | 840 | 866 | 805 | 2661 | 3185 |  | CORR | CIGR | 04:25 | 04:31 | 04:35 | 25 | 122 | 11 | EXT |  | 0.89 | (c)
34308.164 | 8.95 | 8.936 | -1.96 | -1.974 | 117 | 173 | 173 | 117 | 1945 | 3185 |  | CORR | CIGR | 02:34 | 02:43 | 02:43 | 29 | 112 | 11 | EXT |  | 0.89 | (c)
34308.892 | 9.678 | 9.653 | -1.232 | -1.257 | 93 | 219 | 210 | 93 | 1202 | 3185 |  | CORR | CIGR | 02:30 | 02:51 | 02:49 | 55 | 233 | 11 | EXT |  | 0.89 | (c)
34315.005 | 4.881 | 4.824 | -4.979 | -5.036 | -1151 | -1002 | -940 | 730 | 4824 | 3186 |  | ARTD | GENE | 01:58 | 02:22 | 02:32 | 96 | 421 |  | EXT | Вышлифовка глубиной 9%. Аномалия находится на упругопластическом изгибе: R=732 D, максимальное растяжение на 4.9 час. |  | (c)
34320.08 | 0.096 | 0.051 | -11.164 | -11.209 | 842 | 1040 | 975 | 842 | 51 | 3187 |  | ARTD | GENE | 02:49 | 03:21 | 03:11 | 201 | 265 |  | EXT | Эквивалент потери металла 10%. Аномалия находится на упругопластическом изгибе: R=761 D, максимальное растяжение на 5.5 час. |  | (c)
34320.418 | 0.434 | 0.425 | -10.826 | -10.835 | -1649 | -1490 | -1549 | 582 | 425 | 3187 |  | CORR | GENE | 08:07 | 08:33 | 08:23 | 119 | 199 | 10 | EXT | Аномалия находится на упругопластическом изгибе: R=762 D, максимальное растяжение на 5.5 час. | 0.89 | (c)
34320.699 | 0.715 | 0.593 | -10.545 | -10.667 | -1969 | -1688 | -1485 | 262 | 593 | 3187 |  | CORR | GENE | 07:16 | 08:01 | 08:34 | 198 | 966 | 15 | EXT | Аномалия находится на упругопластическом изгибе: R=763 D, максимальное растяжение на 5.5 час. | 0.91 | (c)
34321.416 | 1.432 | 1.394 | -9.828 | -9.866 | -1509 | -882 | -1094 | 680 | 1394 | 3187 |  | CORR | GENE | 08:30 | 10:11 | 09:37 | 203 | 829 | 10 | EXT | Аномалия находится на упругопластическом изгибе: R=757 D, максимальное растяжение на 5.5 час. | 0.9 | (c)
34321.887 | 1.903 | 1.882 | -9.357 | -9.378 | 1004 | 1101 | 1137 | 961 | 1882 | 3187 |  | CORR | GENE | 03:15 | 03:31 | 03:37 | 59 | 265 | 12 | EXT | Аномалия находится на упругопластическом изгибе: R=746 D, максимальное растяжение на 5.5 час. | 0.89 | (c)
34321.961 | 1.977 | 1.958 | -9.283 | -9.302 | -1441 | -1370 | -1329 | 790 | 1958 | 3187 |  | CORR | CIGR | 08:41 | 08:52 | 08:59 | 41 | 224 | 11 | EXT | Аномалия находится на упругопластическом изгибе: R=746 D, максимальное растяжение на 5.5 час. | 0.89 | (c)
34322.1 | 2.116 | 2.056 | -9.144 | -9.204 | -1806 | -1690 | -1610 | 424 | 2056 | 3187 |  | CORR | GENE | 07:42 | 08:01 | 08:13 | 78 | 392 | 14 | EXT | Аномалия находится на упругопластическом изгибе: R=738 D, максимальное растяжение на 5.5 час. | 0.89 | (c)
34322.337 | 2.353 | 2.336 | -8.907 | -8.924 | -1166 | -1115 | -1121 | 1064 | 2336 | 3187 |  | CORR | CIGR | 09:25 | 09:33 | 09:32 | 31 | 91 | 12 | EXT | Аномалия находится на упругопластическом изгибе: R=738 D, максимальное растяжение на 5.5 час. | 0.89 | (c)
34323.283 | 3.299 | 3.22 | -7.961 | -8.04 | -1644 | -1626 | -1605 | 587 | 3220 | 3187 |  | CORR | GENE | 08:08 | 08:11 | 08:14 | 323 | 78 | 15 | EXT | Аномалия находится на упругопластическом изгибе: R=709 D, максимальное растяжение на 5.5 час. | 0.94 | (c)
34324.01 | 4.026 | 3.936 | -7.234 | -7.324 | 518 | 546 | 548 | 518 | 3936 | 3187 |  | CORR | GENE | 01:57 | 02:01 | 02:02 | 156 | 59 | 11 | EXT | Аномалия находится на упругопластическом изгибе: R=691 D, максимальное растяжение на 5.4 час. | 0.9 | (c)
34324.855 | 4.871 | 4.862 | -6.389 | -6.398 | -890 | -798 | -819 | 749 | 4862 | 3187 |  | CORR | CIGR | 10:10 | 10:24 | 10:21 | 23 | 141 | 14 | EXT | Аномалия находится на упругопластическом изгибе: R=680 D, максимальное растяжение на 5.4 час. | 0.89 | (c)
34324.945 | 4.961 | 4.947 | -6.299 | -6.313 | -1416 | -1374 | -1323 | 815 | 4947 | 3187 |  | CORR | CIGR | 08:45 | 08:52 | 08:60 | 27 | 186 | 10 | EXT | Аномалия находится на упругопластическом изгибе: R=674 D, максимальное растяжение на 5.4 час. | 0.89 | (c)
34325.187 | 5.203 | 5.194 | -6.057 | -6.066 | -1447 | -1394 | -1327 | 784 | 5194 | 3187 |  | CORR | CIGR | 08:40 | 08:48 | 08:59 | 29 | 239 | 13 | EXT | Аномалия находится на упругопластическом изгибе: R=665 D, максимальное растяжение на 5.3 час. | 0.89 | (c)
34325.444 | 5.46 | 5.287 | -5.8 | -5.973 | 659 | 690 | 837 | 659 | 5287 | 3187 |  | ARTD | GENE | 02:20 | 02:25 | 02:48 | 268 | 356 |  | EXT | Эквивалент потери металла 11%. Аномалия находится на упругопластическом изгибе: R=652 D, максимальное растяжение на 5.3 час. |  | (c)
34326.702 | 6.718 | 6.689 | -4.542 | -4.571 | -1692 | -1449 | -1526 | 538 | 4501 | 3187 |  | CORR | GENE | 08:00 | 08:39 | 08:27 | 70 | 333 | 13 | EXT | Аномалия находится на упругопластическом изгибе: R=598 D, максимальное растяжение на 5.2 час. | 0.89 | (c)
34327.015 | 7.031 | 7.014 | -4.229 | -4.246 | 1159 | 1401 | 1394 | 601 | 4176 | 3187 |  | CORR | GENE | 03:40 | 04:19 | 04:18 | 70 | 471 | 17 | EXT | Аномалия находится на упругопластическом изгибе: R=587 D, максимальное растяжение на 5.1 час. | 0.89 | (c)
34327.148 | 7.164 | 7.152 | -4.096 | -4.108 | -1513 | -1397 | -1423 | 718 | 4070 | 3187 |  | CORR | CIGR | 08:29 | 08:48 | 08:44 | 38 | 179 | 11 | EXT | Аномалия находится на упругопластическом изгибе: R=587 D, максимальное растяжение на 5.1 час. | 0.89 | (c)
34327.386 | 7.402 | 7.388 | -3.858 | -3.872 | -2037 | -1924 | -1938 | 194 | 3843 | 3187 |  | CORR | CIGR | 07:05 | 07:23 | 07:21 | 29 | 198 | 11 | EXT | Аномалия находится на упругопластическом изгибе: R=578 D, максимальное растяжение на 5.1 час. | 0.89 | (c)
34327.422 | 7.438 | 7.426 | -3.822 | -3.834 | 956 | 1011 | 1020 | 956 | 3762 | 3187 |  | CORR | GENE | 03:08 | 03:16 | 03:18 | 72 | 127 | 11 | EXT | Аномалия находится на упругопластическом изгибе: R=571 D, максимальное растяжение на 5.1 час. | 0.89 | (c)
34327.984 | 8 | 7.989 | -3.26 | -3.271 | 814 | 959 | 923 | 814 | 3218 | 3187 |  | CORR | CIGR | 02:45 | 03:08 | 03:02 | 53 | 219 | 14 | EXT | Аномалия находится на упругопластическом изгибе: R=566 D, максимальное растяжение на 5 час. | 0.89 | (c)
34336.891 | 5.647 | 5.528 | -3.121 | -3.24 | 463 | 487 | 484 | 463 | 3056 | 3188а |  | CORR | AXGR | 02:04 | 02:08 | 02:07 | 184 | 44 | 15 | EXT | Аномалия находится на упругопластическом изгибе: R=481 D, максимальное растяжение на 5.2 час. | 0.91 | (c)
34337 | 5.756 | 5.746 | -3.012 | -3.022 | -1825 | -1765 | -1783 | 406 | 2997 | 3188а |  | CORR | CIGR | 07:55 | 08:04 | 08:01 | 25 | 83 | 13 | EXT | Аномалия находится на упругопластическом изгибе: R=481 D, максимальное растяжение на 5.2 час. | 0.89 | (c)
34337.129 | 5.885 | 5.87 | -2.883 | -2.898 | 559 | 610 | 640 | 559 | 2846 | 3188а |  | CORR | CIGR | 02:19 | 02:28 | 02:32 | 52 | 163 | 10 | EXT | Аномалия находится на упругопластическом изгибе: R=480 D, максимальное растяжение на 5.2 час. | 0.89 | (c)
34337.193 | 5.949 | 5.871 | -2.819 | -2.897 | 393 | 418 | 414 | 393 | 2749 | 3188а |  | CORR | AXGR | 01:53 | 01:57 | 01:56 | 148 | 43 | 12 | EXT | Аномалия находится на упругопластическом изгибе: R=480 D, максимальное растяжение на 5.2 час. | 0.9 | (c)
34338.487 | 7.243 | 7.154 | -1.525 | -1.614 | -1494 | -1479 | -1481 | 737 | 1436 | 3188а |  | CORR | AXGR | 08:48 | 08:50 | 08:50 | 178 | 25 | 13 | EXT | Аномалия находится на упругопластическом изгибе: R=479 D, максимальное растяжение на 5.4 час. | 0.91 | (c)
34358.798 | 0.961 | 0.872 | -7.036 | -7.125 | 824 | 1273 | 1107 | 824 | 872 | 3190а |  | CORR | GENE | 02:34 | 03:46 | 03:19 | 112 | 566 | 14 | EXT | Аномалия находится на упругопластическом изгибе: R=763 D, максимальное растяжение на 3.7 час. | 0.9 | (c)
34359.913 | 2.076 | 2.072 | -5.921 | -5.925 | 1054 | 1267 | 1180 | 1054 | 2072 | 3190а |  | CORR | GENE | 03:11 | 03:45 | 03:31 | 66 | 252 | 18 | EXT | Аномалия находится на упругопластическом изгибе: R=845 D, максимальное растяжение на 3.5 час. | 0.89 | (c)
34360.159 | 2.322 | 2.286 | -5.675 | -5.711 | 811 | 1000 | 1028 | 811 | 2286 | 3190а |  | CORR | GENE | 02:32 | 03:02 | 03:07 | 98 | 434 | 14 | EXT | Аномалия находится на упругопластическом изгибе: R=866 D, максимальное растяжение на 3.5 час. | 0.9 | (c)
34360.491 | 2.654 | 2.645 | -5.343 | -5.352 | 1236 | 1295 | 1285 | 1236 | 2645 | 3190а |  | CORR | CIGR | 03:40 | 03:50 | 03:48 | 22 | 96 | 10 | EXT | Аномалия находится на упругопластическом изгибе: R=888 D, максимальное растяжение на 3.4 час. | 0.89 | (c)
34360.976 | 3.139 | 3.109 | -4.858 | -4.888 | 699 | 947 | 992 | 699 | 3109 | 3190а |  | CORR | GENE | 02:13 | 02:54 | 03:01 | 67 | 587 | 10 | EXT | Аномалия находится на упругопластическом изгибе: R=928 D, максимальное растяжение на 3.3 час. | 0.89 | (c)
34361.262 | 3.425 | 3.402 | -4.572 | -4.595 | -1450 | -1092 | -1190 | 930 | 3402 | 3190а |  | CORR | GENE | 08:27 | 09:24 | 09:09 | 81 | 520 | 14 | EXT | Аномалия находится на упругопластическом изгибе: R=945 D, максимальное растяжение на 3.3 час. | 0.89 | (c)
34361.691 | 3.854 | 3.834 | -4.143 | -4.163 | -1481 | -1245 | -1218 | 955 | 3834 | 3190а |  | CORR | CIGR | 08:22 | 08:60 | 09:04 | 56 | 526 | 10 | EXT | Аномалия находится на упругопластическом изгибе: R=988 D, максимальное растяжение на 3.1 час. | 0.89 | (c)
34361.823 | 3.986 | 3.952 | -4.011 | -4.045 | -1759 | -1504 | -1559 | 1359 | 3952 | 3190а |  | CORR | GENE | 07:37 | 08:18 | 08:09 | 85 | 400 | 11 | EXT | Аномалия находится на упругопластическом изгибе: R=988 D, максимальное растяжение на 3.1 час. | 0.89 | (c)
34362.158 | 4.321 | 4.261 | -3.676 | -3.736 | -1513 | -1352 | -1283 | 1053 | 3643 | 3190а |  | CORR | GENE | 08:17 | 08:43 | 08:54 | 93 | 460 | 10 | EXT |  | 0.89 | (c)
34363 | 5.163 | 5.104 | -2.834 | -2.893 | -1567 | -1204 | -1295 | 1023 | 2763 | 3190а |  | CORR | GENE | 08:08 | 09:06 | 08:52 | 130 | 544 | 12 | EXT |  | 0.9 | (c)
34363.089 | 5.252 | 4.866 | -2.745 | -3.131 | 605 | 992 | 924 | 605 | 2281 | 3190а |  | CORR | GENE | 01:58 | 03:01 | 02:50 | 850 | 639 | 14 | EXT |  | 0.99 | (c)
34363.582 | 5.745 | 5.731 | -2.252 | -2.266 | -1538 | -1464 | -1455 | 1373 | 2239 | 3190а |  | CORR | CIGR | 08:12 | 08:24 | 08:26 | 27 | 166 | 10 | EXT |  | 0.89 | (c)
34363.89 | 6.053 | 5.969 | -1.944 | -2.028 | 785 | 990 | 1017 | 785 | 1903 | 3190а |  | CORR | GENE | 02:27 | 03:01 | 03:05 | 125 | 463 | 14 | EXT |  | 0.9 | (c)
34364.744 | 6.907 | 6.213 | -1.09 | -1.784 | 737 | 992 | 1012 | 737 | 1069 | 3190а |  | CORR | GENE | 02:20 | 03:01 | 03:04 | 715 | 550 | 14 | EXT |  | 0.98 | (c)
34364.817 | 6.98 | 6.967 | -1.017 | -1.03 | -1516 | -1422 | -1445 | 1374 | 1001 | 3190а |  | CORR | CIGR | 08:16 | 08:31 | 08:27 | 29 | 142 | 12 | EXT |  | 0.89 | (c)
34365.042 | 7.205 | 7.189 | -0.792 | -0.808 | 1075 | 1429 | 1356 | 1075 | 700 | 3190а |  | CORR | GENE | 03:14 | 04:11 | 03:60 | 108 | 563 | 11 | EXT |  | 0.89 | (c)
34365.425 | 7.588 | 7.572 | -0.409 | -0.425 | 735 | 801 | 814 | 735 | 378 | 3190а |  | CORR | CIGR | 02:19 | 02:30 | 02:32 | 47 | 158 | 10 | EXT |  | 0.89 | (c)
34365.462 | 7.625 | 7.603 | -0.372 | -0.394 | 1554 | 1644 | 1639 | 1554 | 347 | 3190а |  | CORR | CIGR | 04:32 | 04:46 | 04:45 | 47 | 169 | 14 | EXT |  | 0.89 | (c)
34366.142 | 0.308 | 0.061 | -11.402 | -11.649 | -1693 | -1667 | -1659 | 1626 | 61 | 3191 |  | CORR | GENE | 03:45 | 03:49 | 03:50 | 529 | 67 | 12 | EXT |  | 0.95 | (c)
34366.524 | 0.69 | 0.664 | -11.02 | -11.046 | -219 | -165 | -101 | 0 | 664 | 3191 |  | CORR | CIGR | 07:43 | 07:52 | 08:02 | 38 | 235 | 10 | EXT | Аномалия находится на упругопластическом изгибе: R=958 D, максимальное растяжение на 1.2 час. | 0.89 | (c)
34366.674 | 0.84 | 0.786 | -10.87 | -10.924 | -2028 | -1706 | -1732 | 1436 | 786 | 3191 |  | CORR | GENE | 02:51 | 03:43 | 03:39 | 79 | 592 | 14 | EXT | Аномалия находится на упругопластическом изгибе: R=958 D, максимальное растяжение на 1.2 час. | 0.89 | (c)
34366.859 | 1.025 | 1.014 | -10.685 | -10.696 | -2181 | -1838 | -1949 | 1716 | 1014 | 3191 |  | CORR | GENE | 02:26 | 03:22 | 03:04 | 72 | 465 | 14 | EXT | Аномалия находится на упругопластическом изгибе: R=926 D, максимальное растяжение на 1.2 час. | 0.89 | (c)
34366.935 | 1.101 | 1.086 | -10.609 | -10.624 | -134 | -93 | -82 | 29 | 1086 | 3191 |  | CORR | CIGR | 07:57 | 08:03 | 08:05 | 28 | 105 | 10 | EXT | Аномалия находится на упругопластическом изгибе: R=926 D, максимальное растяжение на 1.2 час. | 0.89 | (c)
34367.033 | 1.199 | 1.189 | -10.511 | -10.521 | -1420 | -526 | -920 | 420 | 1189 | 3191 |  | CORR | GENE | 04:29 | 06:53 | 05:50 | 92 | 1000 | 17 | EXT | Аномалия находится на упругопластическом изгибе: R=890 D, максимальное растяжение на 1.1 час. | 0.9 | (c)
34367.258 | 1.424 | 1.313 | -10.286 | -10.397 | -1061 | -1040 | -1028 | 995 | 1313 | 3191 |  | CORR | GENE | 05:27 | 05:30 | 05:32 | 160 | 66 | 14 | EXT | Аномалия находится на упругопластическом изгибе: R=867 D, максимальное растяжение на 1.1 час. | 0.91 | (c)
34367.485 | 1.651 | 1.639 | -10.059 | -10.071 | -55 | -22 | -21 | 0 | 1639 | 3191 |  | CORR | CIGR | 08:09 | 08:15 | 08:15 | 21 | 68 | 10 | EXT | Аномалия находится на упругопластическом изгибе: R=867 D, максимальное растяжение на 1.1 час. | 0.89 | (c)
34367.529 | 1.695 | 1.671 | -10.015 | -10.039 | -2158 | -1942 | -1979 | 1801 | 1671 | 3191 |  | CORR | GENE | 02:30 | 03:05 | 02:59 | 61 | 356 | 13 | EXT | Аномалия находится на упругопластическом изгибе: R=836 D, максимальное растяжение на 1 час. | 0.89 | (c)
34367.656 | 1.822 | 1.745 | -9.888 | -9.965 | -1444 | -1100 | -1213 | 982 | 1745 | 3191 |  | CORR | GENE | 04:25 | 05:21 | 05:02 | 98 | 462 | 14 | EXT | Аномалия находится на упругопластическом изгибе: R=836 D, максимальное растяжение на 1 час. | 0.9 | (c)
34367.66 | 1.826 | 1.826 | -9.884 | -9.884 | -1983 | -1942 | -1840 | 1697 | 1826 | 3191 |  | CORR | GENE | 02:58 | 03:05 | 03:21 | 85 | 287 | 13 | EXT | Аномалия находится на упругопластическом изгибе: R=836 D, максимальное растяжение на 1 час. | 0.89 | (c)
34367.975 | 2.141 | 2.001 | -9.569 | -9.709 | -1435 | -1391 | -1395 | 1356 | 2001 | 3191 |  | CORR | GENE | 04:27 | 04:34 | 04:33 | 254 | 78 | 11 | EXT | Аномалия находится на упругопластическом изгибе: R=810 D, максимальное растяжение на 1 час. | 0.91 | (c)
34368.07 | 2.236 | 2.147 | -9.474 | -9.563 | -1924 | -1869 | -1712 | 1500 | 2147 | 3191 |  | CORR | GENE | 03:08 | 03:17 | 03:42 | 139 | 424 | 11 | EXT | Аномалия находится на упругопластическом изгибе: R=783 D, максимальное растяжение на 0.9 час. | 0.9 | (c)
34368.148 | 2.314 | 1.91 | -9.396 | -9.8 | 82 | 391 | 273 | 82 | 1910 | 3191 |  | CORR | GENE | 08:32 | 09:21 | 09:02 | 420 | 382 | 11 | EXT | Аномалия находится на упругопластическом изгибе: R=783 D, максимальное растяжение на 0.9 час. | 0.93 | (c)
34368.675 | 2.841 | 2.74 | -8.869 | -8.97 | 2107 | -1984 | -2065 | 1775 | 2740 | 3191 |  | CORR | GENE | 01:58 | 02:58 | 02:45 | 185 | 579 | 20 | EXT | Аномалия находится на упругопластическом изгибе: R=726 D, максимальное растяжение на 0.9 час. | 0.92 | (c)
34368.804 | 2.97 | 2.898 | -8.74 | -8.812 | -1691 | -1267 | -1408 | 1126 | 2898 | 3191 |  | CORR | GENE | 03:45 | 04:54 | 04:31 | 84 | 564 | 10 | EXT | Аномалия находится на упругопластическом изгибе: R=697 D, максимальное растяжение на 0.8 час. | 0.89 | (c)
34369.982 | 4.148 | 3.513 | -7.562 | -8.197 | 2124 | -1802 | -1876 | 1415 | 3513 | 3191 |  | CORR | GENE | 02:01 | 03:27 | 03:16 | 697 | 922 | 16 | EXT | Аномалия находится на упругопластическом изгибе: R=617 D, максимальное растяжение на 0.8 час. | 0.99 | (c)
34370.236 | 4.402 | 4.295 | -7.308 | -7.415 | -1957 | -1611 | -1631 | 1306 | 4295 | 3191 |  | CORR | GENE | 03:02 | 03:58 | 03:55 | 211 | 651 | 13 | EXT | Аномалия находится на упругопластическом изгибе: R=604 D, максимальное растяжение на 0.8 час. | 0.91 | (c)
34370.274 | 4.44 | 4.428 | -7.27 | -7.282 | 21 | 39 | 104 | 21 | 4428 | 3191 |  | CORR | CIGR | 08:22 | 08:25 | 08:35 | 41 | 166 | 10 | EXT | Аномалия находится на упругопластическом изгибе: R=604 D, максимальное растяжение на 0.8 час. | 0.89 | (c)
34370.477 | 4.643 | 4.602 | -7.067 | -7.108 | -2174 | -2102 | -2029 | 1883 | 4602 | 3191 |  | CORR | GENE | 02:27 | 02:39 | 02:51 | 69 | 291 | 10 | EXT | Аномалия находится на упругопластическом изгибе: R=596 D, максимальное растяжение на 0.8 час. | 0.89 | (c)
34370.843 | 5.009 | 4.996 | -6.701 | -6.714 | -267 | -185 | -217 | 167 | 4996 | 3191 |  | CORR | CIGR | 07:35 | 07:48 | 07:43 | 32 | 101 | 12 | EXT | Аномалия находится на упругопластическом изгибе: R=596 D, максимальное растяжение на 0.7 час. | 0.89 | (c)
34371.012 | 5.178 | 5.135 | -6.532 | -6.575 | 590 | 722 | 720 | 590 | 5135 | 3191 |  | CORR | GENE | 09:53 | 10:15 | 10:14 | 63 | 260 | 10 | EXT | Аномалия находится на упругопластическом изгибе: R=596 D, максимальное растяжение на 0.7 час. | 0.89 | (c)
34371.087 | 5.253 | 5.234 | -6.457 | -6.476 | -356 | -278 | -81 | 0 | 5234 | 3191 |  | CORR | GENE | 07:21 | 07:33 | 08:05 | 80 | 551 | 13 | EXT | Аномалия находится на упругопластическом изгибе: R=599 D, максимальное растяжение на 0.7 час. | 0.89 | (c)
34371.646 | 5.812 | 5.794 | -5.898 | -5.916 | 2189 | -2185 | -2142 | 2013 | 5794 | 3191 |  | CORR | GENE | 02:12 | 02:26 | 02:32 | 58 | 259 | 10 | EXT | Аномалия находится на упругопластическом изгибе: R=606 D, максимальное растяжение на 0.6 час. | 0.89 | (c)
34373.967 | 8.133 | 8.119 | -3.577 | -3.591 | -1883 | -1809 | -1805 | 1728 | 3562 | 3191 |  | CORR | CIGR | 03:14 | 03:26 | 03:27 | 29 | 156 | 11 | EXT | Аномалия находится на упругопластическом изгибе: R=590 D, максимальное растяжение на 0.3 час. | 0.89 | (c)
34374.5 | 8.666 | 8.572 | -3.044 | -3.138 | -1927 | -1800 | -1730 | 1532 | 2999 | 3191 |  | CORR | GENE | 03:07 | 03:28 | 03:39 | 139 | 395 | 22 | EXT | Аномалия находится на упругопластическом изгибе: R=586 D, максимальное растяжение на 0.2 час. | 0.91 | (c)
34374.638 | 8.804 | 8.793 | -2.906 | -2.917 | -2113 | -2062 | -2059 | 2006 | 2892 | 3191 |  | CORR | CIGR | 02:37 | 02:45 | 02:46 | 25 | 106 | 10 | EXT | Аномалия находится на упругопластическом изгибе: R=584 D, максимальное растяжение на 0.2 час. | 0.89 | (c)
34375.131 | 9.297 | 9.272 | -2.413 | -2.438 | 2228 | -2187 | -2157 | 2081 | 2400 | 3191 |  | CORR | CIGR | 02:18 | 02:25 | 02:30 | 38 | 153 | 10 | EXT | Аномалия находится на упругопластическом изгибе: R=574 D, максимальное растяжение на 0.1 час. | 0.89 | (c)
34375.523 | 9.689 | 9.677 | -2.021 | -2.033 | -2197 | -2120 | -2119 | 2041 | 2006 | 3191 |  | CORR | CIGR | 02:24 | 02:36 | 02:36 | 27 | 156 | 15 | EXT | Аномалия находится на упругопластическом изгибе: R=572 D, максимальное растяжение на 0.1 час. | 0.89 | (c)
34376.787 | 10.953 | 10.932 | -0.757 | -0.778 | -2062 | -2003 | -1999 | 1936 | 740 | 3191 |  | CORR | CIGR | 02:45 | 02:55 | 02:56 | 38 | 127 | 16 | EXT | Аномалия находится на упругопластическом изгибе: R=579 D, максимальное растяжение на 12 час. | 0.89 | (c)
34376.978 | 11.144 | 11.121 | -0.566 | -0.589 | -1857 | -1803 | -1783 | 1709 | 552 | 3191 |  | CORR | CIGR | 03:18 | 03:27 | 03:30 | 37 | 148 | 13 | EXT | Аномалия находится на упругопластическом изгибе: R=584 D, максимальное растяжение на 11.9 час. | 0.89 | (c)
34378.072 | 0.528 | 0.488 | -11.142 | -11.182 | -1659 | -1610 | -1574 | 1489 | 488 | 3192 |  | CORR | GENE | 02:53 | 03:01 | 03:07 | 64 | 170 | 14 | EXT | Аномалия находится на упругопластическом изгибе: R=585 D, максимальное растяжение на 11.8 час. | 0.89 | (c)
34379.333 | 1.789 | 1.746 | -9.881 | -9.924 | 680 | 845 | 883 | 680 | 1746 | 3192 |  | CORR | GENE | 09:11 | 09:37 | 09:43 | 83 | 406 | 13 | EXT | Аномалия находится на упругопластическом изгибе: R=582 D, максимальное растяжение на 11.7 час. | 0.89 | (c)
34379.778 | 2.234 | 2.224 | -9.436 | -9.446 | -1591 | -1457 | -1482 | 1374 | 2224 | 3192 |  | CORR | CIGR | 03:04 | 03:26 | 03:22 | 26 | 217 | 10 | EXT | Аномалия находится на упругопластическом изгибе: R=586 D, максимальное растяжение на 11.7 час. | 0.89 | (c)
34380.675 | 3.131 | 3.117 | -8.539 | -8.553 | -1628 | -1578 | -1575 | 1522 | 3117 | 3192 |  | CORR | CIGR | 02:58 | 03:06 | 03:07 | 26 | 105 | 35 | EXT | Аномалия находится на упругопластическом изгибе: R=579 D, максимальное растяжение на 11.7 час. | 0.89 | (c)
34381.482 | 3.938 | 3.928 | -7.732 | -7.742 | -1397 | -1355 | -1331 | 1265 | 3928 | 3192 |  | CORR | CIGR | 03:35 | 03:42 | 03:46 | 20 | 131 | 13 | EXT | Аномалия находится на упругопластическом изгибе: R=563 D, максимальное растяжение на 11.7 час. | 0.89 | (c)
34383.872 | 6.328 | 6.318 | -5.342 | -5.352 | -1094 | -823 | -915 | 737 | 5289 | 3192 |  | CORR | GENE | 04:24 | 05:08 | 04:53 | 63 | 357 | 10 | EXT | Аномалия находится на упругопластическом изгибе: R=455 D, максимальное растяжение на 11.6 час. | 0.89 | (c)
34383.958 | 6.414 | 6.382 | -5.256 | -5.288 | -824 | -341 | -423 | 21 | 5180 | 3192 |  | CORR | GENE | 05:08 | 06:26 | 06:13 | 108 | 803 | 12 | EXT | Аномалия находится на упругопластическом изгибе: R=455 D, максимальное растяжение на 11.6 час. | 0.9 | (c)
34385.188 | 7.644 | 7.552 | -4.026 | -4.118 | -1428 | -1163 | -1247 | 1065 | 3969 | 3192 |  | CORR | GENE | 03:30 | 04:13 | 03:60 | 149 | 364 | 14 | EXT | Аномалия находится на упругопластическом изгибе: R=419 D, максимальное растяжение на 11.7 час. | 0.9 | (c)
34385.514 | 7.97 | 7.953 | -3.7 | -3.717 | -1147 | -1036 | -1058 | 969 | 3684 | 3192 |  | CORR | CIGR | 04:16 | 04:34 | 04:30 | 33 | 178 | 13 | EXT | Аномалия находится на упругопластическом изгибе: R=417 D, максимальное растяжение на 11.7 час. | 0.89 | (c)
34385.65 | 8.106 | 8.086 | -3.564 | -3.584 | -1557 | -1200 | -1268 | 979 | 3436 | 3192 |  | CORR | GENE | 03:10 | 04:07 | 03:56 | 148 | 578 | 12 | EXT | Аномалия находится на упругопластическом изгибе: R=415 D, максимальное растяжение на 11.7 час. | 0.9 | (c)
34387.124 | 9.58 | 9.219 | -2.09 | -2.451 | -191 | -139 | -147 | 104 | 2006 | 3192 |  | CORR | GENE | 06:50 | 06:58 | 06:57 | 445 | 87 | 10 | EXT | Аномалия находится на упругопластическом изгибе: R=411 D, максимальное растяжение на 11.6 час. | 0.93 | (c)
34387.193 | 9.649 | 9.634 | -2.021 | -2.036 | -63 | 16 | 45 | 0 | 1969 | 3192 |  | CORR | GENE | 07:11 | 07:24 | 07:28 | 67 | 216 | 10 | EXT | Аномалия находится на упругопластическом изгибе: R=411 D, максимальное растяжение на 11.6 час. | 0.89 | (c)
34387.373 | 9.829 | 9.796 | -1.841 | -1.874 | -1507 | -1448 | -1418 | 1329 | 1830 | 3192 |  | CORR | CIGR | 03:18 | 03:27 | 03:32 | 44 | 178 | 14 | EXT | Аномалия находится на упругопластическом изгибе: R=411 D, максимальное растяжение на 11.6 час. | 0.89 | (c)
34387.49 | 9.946 | 9.853 | -1.724 | -1.817 | -1444 | -1184 | -1161 | 878 | 1661 | 3192 |  | CORR | GENE | 03:28 | 04:10 | 04:14 | 156 | 567 | 12 | EXT | Аномалия находится на упругопластическом изгибе: R=411 D, максимальное растяжение на 11.6 час. | 0.9 | (c)
34387.718 | 10.174 | 10.161 | -1.496 | -1.509 | -296 | -79 | -144 | 0 | 1394 | 3192 |  | CORR | GENE | 06:33 | 07:08 | 06:58 | 115 | 304 | 10 | EXT | Аномалия находится на упругопластическом изгибе: R=413 D, максимальное растяжение на 11.6 час. | 0.89 | (c)
34388.148 | 10.604 | 10.456 | -1.066 | -1.214 | -335 | -284 | 9 | 0 | 1056 | 3192 |  | CORR | GENE | 06:27 | 06:35 | 07:22 | 158 | 689 | 11 | EXT | Аномалия находится на упругопластическом изгибе: R=418 D, максимальное растяжение на 11.6 час. | 0.9 | (c)
34388.172 | 10.628 | 10.589 | -1.042 | -1.081 | -2107 | -2029 | -1968 | 1829 | 1029 | 3192 |  | CORR | CIGR | 01:41 | 01:54 | 02:03 | 52 | 278 | 10 | EXT | Аномалия находится на упругопластическом изгибе: R=418 D, максимальное растяжение на 11.6 час. | 0.89 | (c)
34388.456 | 10.912 | 10.791 | -0.758 | -0.879 | -1828 | -1671 | -1436 | 1043 | 749 | 3192 |  | CORR | GENE | 02:26 | 02:51 | 03:29 | 130 | 785 | 15 | EXT | Аномалия находится на упругопластическом изгибе: R=421 D, максимальное растяжение на 11.6 час. | 0.9 | (c)
34388.749 | 11.205 | 11.051 | -0.465 | -0.619 | 161 | 204 | 191 | 161 | 282 | 3192 |  | CORR | GENE | 07:47 | 07:54 | 07:52 | 337 | 60 | 11 | EXT | Аномалия находится на упругопластическом изгибе: R=426 D, максимальное растяжение на 11.6 час. | 0.93 | (c)
34388.834 | 11.29 | 11.265 | -0.38 | -0.405 | 260 | 697 | 588 | 260 | 267 | 3192 |  | CORR | GENE | 08:03 | 09:13 | 08:56 | 138 | 655 | 17 | EXT | Аномалия находится на упругопластическом изгибе: R=431 D, максимальное растяжение на 11.6 час. | 0.91 | (c)
34390.09 | 0.876 | 0.867 | -10.374 | -10.383 | -1587 | -1517 | -1524 | 1460 | 867 | 3193 |  | CORR | CIGR | 03:58 | 04:10 | 04:09 | 23 | 126 | 12 | EXT | Аномалия находится на упругопластическом изгибе: R=454 D, максимальное растяжение на 11.5 час. | 0.89 | (c)
34390.966 | 1.752 | 1.691 | -9.498 | -9.559 | -1640 | -1558 | -1460 | 1279 | 1691 | 3193 |  | CORR | GENE | 03:50 | 04:03 | 04:19 | 67 | 361 | 11 | EXT | Аномалия находится на упругопластическом изгибе: R=480 D, максимальное растяжение на 11.5 час. | 0.89 | (c)
34393.688 | 4.474 | 4.424 | -6.776 | -6.826 | 17 | 51 | 211 | 17 | 4424 | 3193 |  | CORR | GENE | 08:17 | 08:23 | 08:49 | 80 | 388 | 10 | EXT | Аномалия находится на упругопластическом изгибе: R=665 D, максимальное растяжение на 11.5 час. | 0.89 | (c)
34394.435 | 5.221 | 5.192 | -6.029 | -6.058 | -1761 | -1590 | -1615 | 1470 | 5192 | 3193 |  | CORR | CIGR | 03:30 | 03:58 | 03:54 | 54 | 291 | 11 | EXT | Аномалия находится на упругопластическом изгибе: R=766 D, максимальное растяжение на 11.4 час. | 0.89 | (c)
34395.708 | 6.494 | 6.48 | -4.756 | -4.77 | -2074 | -2012 | -2016 | 1959 | 4742 | 3193 |  | CORR | CIGR | 02:40 | 02:50 | 02:49 | 28 | 114 | 11 | EXT |  | 0.89 | (c)
34396.206 | 6.992 | 6.942 | -4.258 | -4.308 | -1882 | -1825 | -1710 | 1538 | 4245 | 3193 |  | CORR | GENE | 03:11 | 03:20 | 03:39 | 63 | 344 | 15 | EXT |  | 0.89 | (c)
34396.592 | 7.378 | 7.371 | -3.872 | -3.879 | -2211 | -2157 | -2013 | 1815 | 3641 | 3193 |  | CORR | GENE | 02:18 | 02:27 | 02:50 | 238 | 396 | 11 | EXT |  | 0.91 | (c)
34397.765 | 8.551 | 8.529 | -2.699 | -2.721 | 1307 | 1369 | 1358 | 1307 | 2677 | 3193 |  | CORR | CIGR | 11:45 | 11:56 | 11:54 | 44 | 103 | 13 | EXT |  | 0.89 | (c)
34398.656 | 9.442 | 9.415 | -1.808 | -1.835 | -1784 | -1603 | -1650 | 1515 | 1747 | 3193 |  | CORR | GENE | 03:27 | 03:56 | 03:48 | 88 | 269 | 10 | EXT |  | 0.89 | (c)
34399.659 | 10.445 | 10.428 | -0.805 | -0.822 | -2049 | -1891 | -1927 | 1806 | 778 | 3193 |  | CORR | CIGR | 02:44 | 03:09 | 03:04 | 44 | 243 | 14 | EXT |  | 0.89 | (c)
34399.758 | 10.544 | 10.53 | -0.706 | -0.72 | -1852 | -1791 | -1792 | 1732 | 690 | 3193 |  | CORR | CIGR | 03:16 | 03:25 | 03:25 | 30 | 120 | 26 | EXT |  | 0.89 | (c)
34400.589 | 0.125 | 0.094 | -4.66 | -4.691 | 773 | 809 | 854 | 773 | 94 | 3194 |  | CORR | CIGR | 03:29 | 03:34 | 03:42 | 40 | 161 | 11 | EXT |  | 0.89 | (c)
34400.614 | 0.15 | 0.132 | -4.635 | -4.653 | 638 | 706 | 701 | 638 | 132 | 3194 |  | CORR | CIGR | 03:07 | 03:18 | 03:17 | 35 | 127 | 16 | EXT |  | 0.89 | (c)
34400.719 | 0.255 | 0.241 | -4.53 | -4.544 | 524 | 576 | 668 | 524 | 241 | 3194 |  | CORR | CIGR | 02:49 | 02:57 | 03:12 | 35 | 287 | 10 | EXT |  | 0.89 | (c)
34400.785 | 0.321 | 0.309 | -4.464 | -4.476 | 412 | 506 | 492 | 412 | 309 | 3194 |  | CORR | CIGR | 02:30 | 02:46 | 02:43 | 39 | 161 | 10 | EXT |  | 0.89 | (c)
34400.915 | 0.451 | 0.444 | -4.334 | -4.341 | 256 | 347 | 325 | 256 | 444 | 3194 |  | CORR | CIGR | 02:05 | 02:20 | 02:16 | 27 | 138 | 12 | EXT |  | 0.89 | (c)
34403.898 | 3.434 | 3.052 | -1.351 | -1.733 | 121 | 586 | 414 | 121 | 1092 | 3194 |  | CORR | GENE | 01:43 | 02:59 | 02:31 | 641 | 587 | 15 | EXT |  | 0.98 | (c)
34404.979 | 4.515 | 4.498 | -0.27 | -0.287 | 50 | 116 | 125 | 50 | 260 | 3194 |  | CORR | CIGR | 01:32 | 01:43 | 01:44 | 27 | 151 | 10 | EXT |  | 0.89 | (c)
34420.752 | 8.623 | 8.6 | -2.892 | -2.915 | 1455 | 1622 | 1583 | 1455 | 2818 | 3196 |  | CORR | GENE | 08:02 | 08:29 | 08:23 | 97 | 257 | 11 | EXT |  | 0.89 | (c)
34422.205 | 10.076 | 10.061 | -1.439 | -1.454 | 1615 | 1696 | 1688 | 1615 | 1407 | 3196 |  | CORR | CIGR | 08:28 | 08:41 | 08:40 | 47 | 146 | 11 | EXT |  | 0.89 | (c)
34428.055 | 4.411 | 4.397 | -7.229 | -7.243 | 368 | 432 | 430 | 368 | 4397 | 3197 |  | CORR | CIGR | 03:51 | 04:01 | 04:01 | 36 | 123 | 11 | EXT |  | 0.89 | (c)
34428.59 | 4.946 | 4.836 | -6.694 | -6.804 | 984 | 1018 | 1010 | 984 | 4836 | 3197 |  | CORR | AXGR | 05:30 | 05:36 | 05:35 | 303 | 52 | 10 | EXT |  | 0.92 | (c)
34429.622 | 5.978 | 5.907 | -5.662 | -5.733 | 262 | 379 | 357 | 262 | 5645 | 3197 |  | CORR | GENE | 03:34 | 03:53 | 03:49 | 88 | 190 | 10 | EXT |  | 0.89 | (c)
34430.162 | 6.518 | 6.455 | -5.122 | -5.185 | 305 | 319 | 326 | 305 | 5046 | 3197 |  | CORR | AXGR | 03:41 | 03:43 | 03:44 | 139 | 42 | 13 | EXT |  | 0.9 | (c)
34431.253 | 7.609 | 7.47 | -4.031 | -4.17 | 887 | 919 | 914 | 887 | 3484 | 3197 |  | CORR | AXGR | 05:15 | 05:20 | 05:19 | 686 | 56 | 10 | EXT |  | 0.95 | (c)
34432.056 | 8.412 | 8.39 | -3.228 | -3.25 | 1322 | 1394 | 1377 | 1322 | 3210 | 3197 |  | CORR | CIGR | 06:25 | 06:37 | 06:34 | 40 | 111 | 14 | EXT |  | 0.89 | (c)
34471.26 | 1.811 | 1.796 | -9.564 | -9.579 | 513 | 670 | 616 | 513 | 1796 | 3201 |  | CORR | CIGR | 04:06 | 04:32 | 04:23 | 49 | 206 | 15 | EXT |  | 0.89 | (c)
34472.857 | 3.408 | 3.292 | -7.967 | -8.083 | 535 | 580 | 572 | 535 | 3292 | 3201 |  | CORR | GENE | 04:10 | 04:17 | 04:16 | 210 | 75 | 14 | EXT |  | 0.91 | (c)
34473.048 | 3.599 | 3.526 | -7.776 | -7.849 | 599 | 618 | 616 | 599 | 3526 | 3201 |  | CORR | AXGR | 04:20 | 04:23 | 04:23 | 160 | 33 | 11 | EXT |  | 0.9 | (c)
34473.735 | 4.286 | 4.121 | -7.089 | -7.254 | 546 | 572 | 584 | 546 | 4121 | 3201 |  | CORR | GENE | 04:12 | 04:16 | 04:18 | 230 | 75 | 10 | EXT |  | 0.91 | (c)
34478.505 | 9.056 | 9.043 | -2.319 | -2.332 | 2231 | -2176 | -2172 | 0 | 2305 | 3201 |  | CORR | CIGR | 08:43 | 08:52 | 08:53 | 27 | 117 | 15 | EXT |  | 0.89 | (c)
34479.562 | 10.113 | 10.094 | -1.262 | -1.281 | 615 | 665 | 701 | 615 | 1248 | 3201 |  | CORR | CIGR | 04:23 | 04:31 | 04:37 | 33 | 173 | 10 | EXT |  | 0.89 | (c)
34480.236 | 10.787 | 10.773 | -0.588 | -0.602 | -2224 | -2176 | -2177 | 7 | 576 | 3201 |  | CORR | CIGR | 08:44 | 08:52 | 08:52 | 26 | 93 | 10 | EXT |  | 0.89 | (c)
34480.517 | 11.068 | 11.043 | -0.307 | -0.332 | 563 | 657 | 643 | 563 | 292 | 3201 |  | CORR | CIGR | 04:14 | 04:29 | 04:27 | 40 | 161 | 12 | EXT |  | 0.89 | (c)
34481.389 | 0.565 | 0.546 | -10.895 | -10.914 | 639 | 880 | 796 | 639 | 546 | 3202 |  | CORR | GENE | 04:13 | 04:52 | 04:38 | 66 | 314 | 11 | EXT |  | 0.89 | (c)
34482.452 | 1.628 | 1.602 | -9.832 | -9.858 | -2194 | -2095 | -2093 | 37 | 1602 | 3202 |  | CORR | CIGR | 08:36 | 08:52 | 08:52 | 56 | 201 | 14 | EXT |  | 0.89 | (c)
34482.853 | 2.029 | 1.994 | -9.431 | -9.466 | -2227 | -2185 | -2137 | 4 | 1994 | 3202 |  | CORR | CIGR | 08:30 | 08:37 | 08:45 | 44 | 180 | 11 | EXT |  | 0.89 | (c)
34483.155 | 2.331 | 2.313 | -9.129 | -9.147 | 582 | 617 | 635 | 582 | 2313 | 3202 |  | CORR | CIGR | 04:04 | 04:09 | 04:12 | 32 | 106 | 10 | EXT |  | 0.89 | (c)
34483.187 | 2.363 | 2.347 | -9.097 | -9.113 | -2071 | -2012 | -2010 | 159 | 2347 | 3202 |  | CORR | CIGR | 08:56 | 09:05 | 09:05 | 36 | 123 | 10 | EXT |  | 0.89 | (c)
34486.962 | 6.138 | 6.069 | -5.322 | -5.391 | 617 | 641 | 636 | 617 | 5134 | 3202 |  | CORR | AXGR | 04:09 | 04:13 | 04:12 | 257 | 39 | 25 | EXT |  | 0.96 | (c)
34487.368 | 6.544 | 6.418 | -4.916 | -5.042 | 687 | 703 | 719 | 687 | 4635 | 3202 |  | CORR | GENE | 04:21 | 04:23 | 04:26 | 407 | 63 | 12 | EXT |  | 0.94 | (c)
34487.54 | 6.716 | 6.676 | -4.744 | -4.784 | 601 | 614 | 627 | 601 | 4256 | 3202 |  | CORR | AXGR | 04:07 | 04:09 | 04:11 | 528 | 51 | 12 | EXT |  | 0.95 | (c)
34487.867 | 7.043 | 6.956 | -4.417 | -4.504 | 670 | 683 | 684 | 670 | 4349 | 3202 |  | CORR | AXGR | 04:18 | 04:20 | 04:20 | 155 | 28 | 20 | EXT |  | 0.91 | (c)
34490.3 | 9.476 | 9.457 | -1.984 | -2.003 | -1979 | -1921 | -1916 | 252 | 1954 | 3202 |  | CORR | CIGR | 09:10 | 09:20 | 09:21 | 49 | 126 | 15 | EXT |  | 0.89 | (c)
34493.072 | 0.788 | 0.723 | -10.697 | -10.762 | 1964 | -2189 | 2171 | 0 | 723 | 3203 |  | ARTD | GENE | 02:45 | 03:34 | 03:18 | 267 | 414 |  | EXT | Вышлифовка глубиной 7%. |  | (c)
34496.699 | 4.415 | 4.232 | -7.07 | -7.253 | 1892 | 1997 | 2120 | 0 | 4232 | 3203 |  | ARTD | GENE | 02:33 | 02:50 | 03:10 | 308 | 455 |  | EXT | Наплавка/вышлифовка 8%. |  | (c)
34497.459 | 5.175 | 5.094 | -6.31 | -6.391 | 2006 | -2108 | -2066 | 0 | 5094 | 3203 |  | ARTD | GENE | 02:51 | 03:48 | 03:54 | 1117 | 780 |  | EXT | Наплавка/вышлифовка 7%. |  | (c)
34499.24 | 6.956 | 6.873 | -4.529 | -4.612 | 2219 | -2195 | -2140 | 0 | 1635 | 3203 |  | ARTD | GENE | 03:26 | 03:33 | 03:42 | 2977 | 203 |  | EXT | Наплавка/вышлифовка 13%. |  | (c)
34503.769 | 0 | -0.057 | -11.522 | -11.579 | -1647 | -1359 | -1385 | 583 | 0 | 3204а | Внутришовный дефект | GWAN |  | 09:36 | 10:22 | 10:18 | 0 | 525 | 23 | MID | Внутришовный дефект |  | (c)
34522.091 | 0.404 | 0.394 | -4.663 | -4.673 | 608 | 900 | 775 | 608 | 394 | 3205б |  | CORR | GENE | 04:11 | 04:58 | 04:37 | 62 | 334 | 13 | EXT |  | 0.89 | (c)
34527.112 | 0.358 | 0.056 | -10.792 | -11.094 | 1524 | 1571 | 1579 | 598 | 56 | 3206 |  | CORR | GENE | 04:14 | 04:22 | 04:23 | 447 | 109 | 16 | EXT |  | 0.96 | (c)
34527.34 | 0.586 | 0.576 | -10.564 | -10.574 | 1304 | 1349 | 1406 | 723 | 576 | 3206 |  | CORR | CIGR | 03:39 | 03:46 | 03:55 | 43 | 203 | 10 | EXT |  | 0.89 | (c)
34528.056 | 1.302 | 1.093 | -9.848 | -10.057 | 1497 | 1522 | 1526 | 676 | 1093 | 3206 |  | CORR | GENE | 04:10 | 04:14 | 04:14 | 314 | 57 | 26 | EXT |  | 0.99 | (c)
34528.198 | 1.444 | 1.33 | -9.706 | -9.82 | 1290 | 1417 | 1390 | 740 | 1330 | 3206 |  | CORR | GENE | 03:36 | 03:57 | 03:53 | 132 | 200 | 15 | EXT |  | 0.9 | (c)
34528.625 | 1.871 | 1.819 | -9.279 | -9.331 | 1565 | 1596 | 1588 | 620 | 1819 | 3206 |  | CORR | AXGR | 04:21 | 04:26 | 04:24 | 392 | 45 | 14 | EXT |  | 0.94 | (c)
34529.082 | 2.328 | 2.254 | -8.822 | -8.896 | 1263 | 1505 | 1465 | 564 | 2254 | 3206 |  | CORR | GENE | 03:32 | 04:11 | 04:05 | 91 | 404 | 15 | EXT |  | 0.89 | (c)
34529.554 | 2.8 | 2.784 | -8.35 | -8.366 | 1302 | 1367 | 1366 | 800 | 2784 | 3206 |  | CORR | CIGR | 03:38 | 03:49 | 03:49 | 30 | 129 | 11 | EXT |  | 0.89 | (c)
34529.969 | 3.215 | 3.161 | -7.935 | -7.989 | 1322 | 1446 | 1528 | 496 | 3161 | 3206 |  | CORR | GENE | 03:42 | 04:02 | 04:15 | 80 | 413 | 13 | EXT |  | 0.89 | (c)
34532.732 | 5.978 | 5.931 | -5.172 | -5.219 | -1308 | -1224 | -1161 | 923 | 5150 | 3206 |  | CORR | GENE | 08:37 | 08:51 | 09:01 | 69 | 294 | 10 | EXT |  | 0.89 | (c)
34535.32 | 8.566 | 8.539 | -2.584 | -2.611 | 1196 | 1328 | 1352 | 723 | 2559 | 3206 |  | CORR | CIGR | 03:21 | 03:43 | 03:46 | 52 | 312 | 12 | EXT |  | 0.89 | (c)
34536.045 | 9.291 | 9.236 | -1.859 | -1.914 | 1141 | 1165 | 1166 | 1039 | 1716 | 3206 |  | CORR | AXGR | 03:12 | 03:16 | 03:16 | 198 | 51 | 10 | EXT |  | 0.9 | (c)
34536.646 | 9.892 | 9.839 | -1.258 | -1.311 | 1148 | 1160 | 1159 | 1060 | 1218 | 3206 |  | CORR | AXGR | 03:13 | 03:15 | 03:15 | 93 | 22 | 11 | EXT |  | 0.89 | (c)
34536.955 | 10.201 | 10.152 | -0.949 | -0.998 | 1380 | 1506 | 1574 | 462 | 921 | 3206 |  | CORR | GENE | 03:51 | 04:11 | 04:22 | 77 | 388 | 20 | EXT |  | 0.89 | (c)
34538.336 | 0.432 | 0.421 | -1.483 | -1.494 | -1384 | -1339 | -1323 | 846 | 421 | 3207 |  | CORR | CIGR | 06:50 | 06:57 | 06:60 | 22 | 122 | 10 | EXT |  | 0.89 | (c)
34538.506 | 0.602 | 0.578 | -1.313 | -1.337 | -2051 | -1918 | -1930 | 180 | 578 | 3207 |  | CORR | CIGR | 05:02 | 05:24 | 05:22 | 46 | 243 | 10 | EXT |  | 0.89 | (c)
34538.67 | 0.766 | 0.752 | -1.149 | -1.163 | 1881 | 1937 | 1954 | 204 | 752 | 3207 |  | CORR | GENE | 03:37 | 03:46 | 03:48 | 75 | 146 | 12 | EXT |  | 0.89 | (c)
34538.795 | 0.891 | 0.873 | -1.024 | -1.042 | -2173 | -2085 | -2079 | 57 | 873 | 3207 |  | CORR | CIGR | 04:42 | 04:57 | 04:58 | 27 | 189 | 15 | EXT |  | 0.89 | (c)
34538.984 | 1.08 | 1.065 | -0.835 | -0.85 | 1964 | 2024 | 2062 | 70 | 812 | 3207 |  | CORR | CIGR | 03:50 | 03:60 | 04:06 | 38 | 196 | 15 | EXT |  | 0.89 | (c)
34551.426 | 0 | -0.044 | -8.72 | -8.764 | -969 | -160 | -383 | 0 |  | 3209а | Нарушение формы кольцевого шва | GWAN |  | 07:19 | 09:30 | 08:53 | 0 | 1171 |  | EXT | Нарушение формы кольцевого шва |  | (c)
34551.97 | 0.544 | 0.46 | -8.176 | -8.26 | 1901 | 1918 | 1917 | 296 | 460 | 3209а |  | CORR | AXGR | 03:02 | 03:05 | 03:05 | 148 | 33 | 10 | EXT |  | 0.9 | (c)
34565.418 | 5.272 | 5.261 | -5.076 | -5.087 | 1020 | 1076 | 1075 | 1020 | 5065 | 3210а |  | CORR | CIGR | 03:29 | 03:38 | 03:38 | 22 | 110 | 10 | EXT |  | 0.89 | (c)
34571.514 | 1.02 | 0.998 | -9.54 | -9.562 | 1440 | 1491 | 1528 | 1440 | 998 | 3211 |  | CORR | CIGR | 02:03 | 02:11 | 02:17 | 33 | 177 | 11 | EXT |  | 0.89 | (c)
34572.336 | 1.842 | 1.762 | -8.718 | -8.798 | 1811 | 1890 | 2014 | 1811 | 1762 | 3211 |  | CORR | GENE | 03:03 | 03:16 | 03:36 | 105 | 407 | 12 | EXT |  | 0.89 | (c)
34579.253 | 8.759 | 8.75 | -1.801 | -1.81 | 1885 | 1954 | 1946 | 1885 | 1790 | 3211 |  | CORR | CIGR | 03:15 | 03:26 | 03:25 | 20 | 123 | 10 | EXT |  | 0.89 | (c)
34581.054 | 0 | -0.031 | -5.872 | -5.903 | 561 | 849 | 1051 | 561 |  | 3212а | Нарушение формы кольцевого шва | GWAN |  | 03:06 | 03:53 | 04:25 | 0 | 980 |  | EXT | Нарушение формы кольцевого шва |  | (c)
34592.754 | 0 | -0.04 | -11.3 | -11.34 | -469 | 22 | 167 | 0 |  | 3213 | Нарушение формы кольцевого шва | GWAN |  | 09:51 | 11:10 | 11:33 | 0 | 1270 |  | EXT | Нарушение формы кольцевого шва |  | (c)
34594.425 | 1.671 | 1.657 | -9.629 | -9.643 | 1929 | 1976 | 1966 | 228 | 1657 | 3213 |  | CORR | CIGR | 04:18 | 04:25 | 04:24 | 22 | 73 | 10 | EXT |  | 0.89 | (c)
34594.545 | 1.791 | 1.728 | -9.509 | -9.572 | -1431 | -1380 | -1392 | 799 | 1728 | 3213 |  | CORR | GENE | 07:16 | 07:24 | 07:22 | 208 | 80 | 11 | EXT |  | 0.91 | (c)
34595.612 | 2.858 | 2.851 | -8.442 | -8.449 | -1478 | -1389 | -1401 | 753 | 2851 | 3213 |  | CORR | CIGR | 07:08 | 07:22 | 07:20 | 29 | 153 | 13 | EXT |  | 0.89 | (c)
34595.88 | 3.126 | 3.113 | -8.174 | -8.187 | 1664 | 1689 | 1706 | 483 | 3113 | 3213 |  | CORR | CIGR | 03:35 | 03:39 | 03:42 | 24 | 84 | 15 | EXT |  | 0.89 | (c)
34598.941 | 6.187 | 6.163 | -5.113 | -5.137 | -1012 | -956 | -924 | 836 | 5098 | 3213 |  | CORR | CIGR | 08:23 | 08:32 | 08:37 | 39 | 176 | 13 | EXT |  | 0.89 | (c)
34599.062 | 6.308 | 6.291 | -4.992 | -5.009 | -1571 | -1511 | -1500 | 659 | 4981 | 3213 |  | CORR | CIGR | 06:53 | 07:03 | 07:04 | 28 | 143 | 12 | EXT |  | 0.89 | (c)
34600.665 | 7.911 | 7.86 | -3.389 | -3.44 | 1586 | 1642 | 1659 | 499 | 3375 | 3213 |  | CORR | GENE | 03:23 | 03:32 | 03:34 | 65 | 146 | 10 | EXT |  | 0.89 | (c)
34602.631 | 9.877 | 9.864 | -1.423 | -1.436 | -2075 | -2017 | -2017 | 156 | 1406 | 3213 |  | CORR | CIGR | 05:32 | 05:41 | 05:41 | 30 | 115 | 10 | EXT |  | 0.89 | (c)
34615.795 | 0.796 | 0.758 | -10.574 | -10.612 | -1517 | -1356 | -1359 | 713 | 758 | 3215 |  | CORR | GENE | 06:44 | 07:10 | 07:09 | 84 | 317 | 10 | EXT |  | 0.89 | (c)
34615.847 | 0.848 | 0.838 | -10.522 | -10.532 | -1125 | -989 | -1025 | 926 | 838 | 3215 |  | CORR | CIGR | 07:47 | 08:09 | 08:03 | 27 | 199 | 13 | EXT |  | 0.89 | (c)
34615.914 | 0.915 | 0.901 | -10.455 | -10.469 | -1924 | -1773 | -1823 | 306 | 901 | 3215 |  | CORR | CIGR | 05:38 | 06:02 | 05:54 | 40 | 202 | 10 | EXT |  | 0.89 | (c)
34615.977 | 0.978 | 0.964 | -10.392 | -10.406 | -915 | -836 | -841 | 768 | 964 | 3215 |  | CORR | CIGR | 08:21 | 08:33 | 08:33 | 29 | 147 | 12 | EXT |  | 0.89 | (c)
34616.364 | 1.365 | 1.25 | -10.005 | -10.12 | 1583 | 1694 | 1710 | 393 | 1250 | 3215 |  | CORR | GENE | 03:04 | 03:22 | 03:24 | 136 | 254 | 20 | EXT |  | 0.91 | (c)
34616.47 | 1.471 | 1.453 | -9.899 | -9.917 | -1732 | -1654 | -1643 | 499 | 1453 | 3215 |  | CORR | CIGR | 06:09 | 06:22 | 06:23 | 39 | 177 | 11 | EXT |  | 0.89 | (c)
34616.812 | 1.813 | 1.798 | -9.557 | -9.572 | -979 | -822 | -876 | 773 | 1798 | 3215 |  | CORR | GENE | 08:10 | 08:36 | 08:27 | 74 | 206 | 14 | EXT |  | 0.89 | (c)
34616.97 | 1.971 | 1.962 | -9.399 | -9.408 | -2229 | -1938 | -2073 | 2 | 1962 | 3215 |  | CORR | CIGR | 04:49 | 05:36 | 05:14 | 52 | 311 | 10 | EXT |  | 0.89 | (c)
34617.189 | 2.19 | 2.088 | -9.18 | -9.282 | 1828 | 1906 | 2046 | 0 | 2088 | 3215 |  | CORR | GENE | 03:44 | 03:56 | 04:19 | 129 | 435 | 15 | EXT |  | 0.9 | (c)
34630.715 | 4.346 | 4.209 | -6.824 | -6.961 | 2166 | -2205 | -1919 | 0 | 4209 | 3216 |  | CORR | GENE | 06:51 | 07:06 | 07:52 | 162 | 753 | 10 | EXT |  | 0.9 | (c)
34630.955 | 4.586 | 4.574 | -6.584 | -6.596 | 904 | 942 | 963 | 904 | 4574 | 3216 |  | CORR | CIGR | 03:27 | 03:34 | 03:37 | 20 | 117 | 11 | EXT |  | 0.89 | (c)
34632.473 | 6.104 | 6.075 | -5.066 | -5.095 | 2142 | -2198 | -2187 | 0 | 5038 | 3216 |  | CORR | GENE | 06:47 | 07:07 | 07:09 | 57 | 265 | 12 | EXT |  | 0.89 | (c)
34632.86 | 6.491 | 6.309 | -4.679 | -4.861 | 2202 | -2218 | 2230 | 0 | 4581 | 3216 |  | CORR | GENE | 06:57 | 07:04 | 07:01 | 280 | 57 | 12 | EXT |  | 0.92 | (c)
34633.264 | 6.895 | 6.865 | -4.275 | -4.305 | -2013 | -1782 | -1846 | 218 | 4214 | 3216 |  | CORR | GENE | 07:37 | 08:14 | 08:04 | 91 | 333 | 14 | EXT |  | 0.89 | (c)
34634.371 | 8.002 | 7.954 | -3.168 | -3.216 | -2051 | -1918 | -1877 | 179 | 3152 | 3216 |  | CORR | GENE | 07:30 | 07:52 | 07:59 | 64 | 349 | 12 | EXT |  | 0.89 | (c)
34637.397 | 11.028 | 11.015 | -0.142 | -0.155 | 1649 | 1739 | 1743 | 392 | 123 | 3216 |  | CORR | CIGR | 05:28 | 05:42 | 05:43 | 32 | 189 | 13 | EXT |  | 0.89 | (c)
34642.44 | 4.901 | 4.871 | -6.424 | -6.454 | -1409 | -1306 | -1279 | 822 | 4871 | 3217 |  | CORR | CIGR | 07:14 | 07:31 | 07:35 | 51 | 259 | 13 | EXT |  | 0.89 | (c)
34642.698 | 5.159 | 5.086 | -6.166 | -6.239 | 1701 | 1772 | 1923 | 86 | 5086 | 3217 |  | CORR | GENE | 03:36 | 03:48 | 04:12 | 87 | 443 | 14 | EXT |  | 0.89 | (c)
34643.287 | 5.748 | 5.714 | -5.577 | -5.611 | -1398 | -1315 | -1278 | 833 | 5559 | 3217 |  | CORR | CIGR | 07:16 | 07:30 | 07:36 | 52 | 239 | 12 | EXT |  | 0.89 | (c)
34643.543 | 6.004 | 5.97 | -5.321 | -5.355 | 1703 | 1760 | 1783 | 367 | 5308 | 3217 |  | CORR | CIGR | 03:37 | 03:46 | 03:50 | 47 | 160 | 11 | EXT |  | 0.89 | (c)
34644.031 | 6.492 | 6.48 | -4.833 | -4.845 | -964 | -903 | -902 | 839 | 4819 | 3217 |  | CORR | CIGR | 08:26 | 08:36 | 08:36 | 26 | 125 | 11 | EXT |  | 0.89 | (c)
34644.366 | 6.827 | 6.791 | -4.498 | -4.534 | 1740 | 1827 | 1877 | 218 | 4478 | 3217 |  | CORR | CIGR | 03:43 | 03:57 | 04:05 | 56 | 273 | 13 | EXT |  | 0.89 | (c)
34644.571 | 7.032 | 7.02 | -4.293 | -4.305 | -1271 | -1196 | -1201 | 960 | 4277 | 3217 |  | CORR | CIGR | 07:37 | 07:49 | 07:48 | 28 | 140 | 10 | EXT |  | 0.89 | (c)
34644.646 | 7.107 | 7.092 | -4.218 | -4.233 | 1915 | 1967 | 1974 | 199 | 4202 | 3217 |  | CORR | CIGR | 04:11 | 04:19 | 04:20 | 31 | 116 | 15 | EXT |  | 0.89 | (c)
34644.713 | 7.174 | 7.125 | -4.151 | -4.2 | -1400 | -1341 | -1358 | 831 | 4038 | 3217 |  | CORR | GENE | 07:16 | 07:25 | 07:23 | 162 | 84 | 17 | EXT |  | 0.91 | (c)
34645.815 | 8.276 | 8.259 | -3.049 | -3.066 | -1372 | -1310 | -1306 | 858 | 3035 | 3217 |  | CORR | CIGR | 07:20 | 07:30 | 07:31 | 31 | 133 | 13 | EXT |  | 0.89 | (c)
34647.31 | 9.771 | 9.724 | -1.554 | -1.601 | 1295 | 1351 | 1440 | 647 | 1536 | 3217 |  | CORR | GENE | 02:31 | 02:40 | 02:54 | 65 | 289 | 13 | EXT |  | 0.89 | (c)
34647.765 | 10.226 | 10.156 | -1.099 | -1.169 | 1707 | 1800 | 1912 | 114 | 1074 | 3217 |  | CORR | GENE | 03:37 | 03:52 | 04:10 | 95 | 410 | 13 | EXT |  | 0.89 | (c)
34648.662 | 11.123 | 11.083 | -0.202 | -0.242 | 1641 | 1695 | 1741 | 389 | 189 | 3217 |  | CORR | CIGR | 03:27 | 03:35 | 03:43 | 53 | 200 | 13 | EXT |  | 0.89 | (c)
34648.864 | 0 | -0.03 | -11.315 | -11.345 | 1501 | 1925 | 1828 | 74 |  | 3218 | Вышлифовка на шве | GWAN | GENE | 01:41 | 02:49 | 02:34 | 70 | 655 | 21 | EXT | Вышлифовка на шве |  | (c)
34660.179 | 0 | -0.044 | -10.625 | -10.669 | 1792 | 1971 | 1999 | 25 |  | 3219 | Вышлифовка на шве | GWAN | GENE | 07:27 | 07:56 | 08:00 | 91 | 414 | 14 | EXT | Вышлифовка на шве |  | (c)
34662.102 | 1.923 | 1.766 | -8.702 | -8.859 | 468 | 489 | 518 | 468 | 1766 | 3219 |  | CORR | GENE | 03:53 | 03:57 | 04:01 | 281 | 100 | 11 | EXT |  | 0.92 | (c)
34662.731 | 2.552 | 2.54 | -8.073 | -8.085 | 2062 | 2176 | 2148 | 0 | 2540 | 3219 |  | CORR | CIGR | 08:11 | 08:29 | 08:25 | 32 | 172 | 10 | EXT |  | 0.89 | (c)
34663.009 | 2.83 | 2.816 | -7.795 | -7.809 | 293 | 351 | 361 | 293 | 2816 | 3219 |  | CORR | GENE | 03:25 | 03:34 | 03:36 | 103 | 135 | 15 | EXT |  | 0.9 | (c)
34663.247 | 3.068 | 2.959 | -7.557 | -7.666 | 397 | 427 | 440 | 397 | 2959 | 3219 |  | CORR | GENE | 03:42 | 03:47 | 03:49 | 200 | 86 | 13 | EXT |  | 0.91 | (c)
34663.421 | 3.242 | 3.178 | -7.383 | -7.447 | 1437 | 1503 | 1614 | 439 | 3178 | 3219 |  | CORR | GENE | 06:30 | 06:40 | 06:58 | 86 | 354 | 11 | EXT |  | 0.89 | (c)
34663.538 | 3.359 | 3.331 | -7.266 | -7.294 | 88 | 169 | 190 | 88 | 3331 | 3219 |  | CORR | GENE | 02:52 | 03:05 | 03:08 | 57 | 203 | 12 | EXT |  | 0.89 | (c)
34664.308 | 4.129 | 4.062 | -6.496 | -6.563 | -23 | 110 | 117 | 0 | 4062 | 3219 |  | CORR | GENE | 02:34 | 02:56 | 02:57 | 95 | 279 | 15 | EXT |  | 0.89 | (c)
34664.349 | 4.17 | 4.159 | -6.455 | -6.466 | 262 | 329 | 413 | 262 | 4159 | 3219 |  | CORR | GENE | 03:20 | 03:31 | 03:44 | 68 | 301 | 10 | EXT |  | 0.89 | (c)
34664.641 | 4.462 | 4.443 | -6.163 | -6.182 | 1344 | 1423 | 1428 | 719 | 4443 | 3219 |  | CORR | CIGR | 06:15 | 06:28 | 06:28 | 40 | 168 | 10 | EXT |  | 0.89 | (c)
34664.704 | 4.525 | 4.513 | -6.1 | -6.112 | 906 | 970 | 975 | 906 | 4513 | 3219 |  | CORR | CIGR | 05:04 | 05:14 | 05:15 | 30 | 138 | 10 | EXT |  | 0.89 | (c)
34664.774 | 4.595 | 4.582 | -6.03 | -6.043 | 597 | 648 | 657 | 597 | 4582 | 3219 |  | CORR | CIGR | 04:14 | 04:22 | 04:24 | 31 | 122 | 27 | EXT |  | 0.89 | (c)
34664.818 | 4.639 | 4.624 | -5.986 | -6.001 | 2072 | 2122 | 2133 | 37 | 4624 | 3219 |  | CORR | CIGR | 08:12 | 08:20 | 08:22 | 28 | 122 | 11 | EXT |  | 0.89 | (c)
34665.464 | 5.285 | 5.273 | -5.34 | -5.352 | 1512 | 1614 | 1614 | 514 | 5273 | 3219 |  | CORR | CIGR | 06:42 | 06:58 | 06:58 | 29 | 205 | 11 | EXT |  | 0.89 | (c)
34665.591 | 5.412 | 5.369 | -5.213 | -5.256 | 527 | 581 | 562 | 527 | 4951 | 3219 |  | CORR | GENE | 04:03 | 04:12 | 04:09 | 305 | 71 | 12 | EXT |  | 0.92 | (c)
34665.608 | 5.429 | 5.415 | -5.196 | -5.21 | 909 | 984 | 980 | 909 | 5187 | 3219 |  | CORR | CIGR | 05:05 | 05:17 | 05:16 | 23 | 142 | 11 | EXT |  | 0.89 | (c)
34667.106 | 6.927 | 6.912 | -3.698 | -3.713 | 2207 | -2185 | -2185 | 0 | 3688 | 3219 |  | CORR | CIGR | 08:34 | 08:45 | 08:45 | 25 | 139 | 12 | EXT |  | 0.89 | (c)
34667.18 | 7.001 | 6.964 | -3.624 | -3.661 | -65 | 127 | 91 | 0 | 3607 | 3219 |  | CORR | CIGR | 02:27 | 02:58 | 02:53 | 54 | 314 | 10 | EXT |  | 0.89 | (c)
34668.058 | 7.879 | 7.864 | -2.746 | -2.761 | 1978 | 2054 | 2046 | 117 | 2727 | 3219 |  | CORR | CIGR | 07:57 | 08:09 | 08:08 | 34 | 136 | 15 | EXT |  | 0.89 | (c)
34668.293 | 8.114 | 8.104 | -2.511 | -2.521 | 283 | 477 | 419 | 283 | 2471 | 3219 |  | CORR | CIGR | 03:24 | 03:55 | 03:45 | 50 | 271 | 11 | EXT |  | 0.89 | (c)
34668.337 | 8.158 | 8.141 | -2.467 | -2.484 | 548 | 598 | 630 | 548 | 2448 | 3219 |  | CORR | CIGR | 04:06 | 04:14 | 04:19 | 36 | 163 | 14 | EXT |  | 0.89 | (c)
34671.478 | 0.674 | 0.634 | -10.321 | -10.361 | -848 | -705 | -666 | 484 | 634 | 3220 |  | CORR | GENE | 09:08 | 09:31 | 09:37 | 67 | 363 | 13 | EXT |  | 0.89 | (c)
34674.868 | 4.064 | 4.038 | -6.931 | -6.957 | 1570 | 1692 | 1713 | 374 | 4038 | 3220 |  | CORR | GENE | 03:38 | 03:58 | 04:01 | 65 | 287 | 11 | EXT |  | 0.89 | (c)
34676.115 | 5.311 | 5.29 | -5.684 | -5.705 | 1621 | 1636 | 1636 | 579 | 5290 | 3220 |  | CORR | PITT | 03:46 | 03:49 | 03:49 | 43 | 30 | 25 | EXT |  | 0.89 | (c)
34676.211 | 5.407 | 5.394 | -5.588 | -5.601 | 1315 | 1399 | 1382 | 781 | 5394 | 3220 |  | CORR | CIGR | 02:57 | 03:10 | 03:08 | 31 | 134 | 11 | EXT |  | 0.89 | (c)
34677.505 | 6.701 | 6.683 | -4.294 | -4.312 | 707 | 757 | 806 | 707 | 4286 | 3220 |  | CORR | CIGR | 01:19 | 01:27 | 01:35 | 26 | 200 | 10 | EXT |  | 0.89 | (c)
34680.223 | 9.419 | 9.395 | -1.576 | -1.6 | -1688 | -1614 | -1620 | 542 | 1554 | 3220 |  | CORR | CIGR | 06:52 | 07:04 | 07:03 | 46 | 136 | 10 | EXT |  | 0.89 | (c)
34680.395 | 9.591 | 9.508 | -1.404 | -1.487 | -880 | -751 | -616 | 351 | 1375 | 3220 |  | CORR | GENE | 09:02 | 09:23 | 09:45 | 112 | 529 | 11 | EXT |  | 0.89 | (c)
34682.266 | 0.467 | 0.452 | -10.433 | -10.448 | 1982 | 2028 | 2053 | 106 | 452 | 3221 |  | CORR | CIGR | 03:32 | 03:39 | 03:44 | 26 | 142 | 11 | EXT |  | 0.89 | (c)
34682.403 | 0.604 | 0.583 | -10.296 | -10.317 | -2140 | -1939 | -1993 | 90 | 583 | 3221 |  | CORR | GENE | 04:27 | 04:59 | 04:51 | 72 | 295 | 15 | EXT |  | 0.89 | (c)
34685.841 | 4.042 | 3.946 | -6.858 | -6.954 | 2197 | 2202 | 2210 | 8 | 3946 | 3221 |  | CORR | AXGR | 04:07 | 04:08 | 04:09 | 147 | 25 | 13 | EXT |  | 0.9 | (c)
34686.344 | 4.545 | 4.401 | -6.355 | -6.499 | 2196 | 2200 | 2207 | 13 | 4401 | 3221 |  | CORR | AXGR | 04:07 | 04:07 | 04:08 | 189 | 22 | 14 | EXT |  | 0.91 | (c)
34686.711 | 4.912 | 4.815 | -5.988 | -6.085 | 2196 | 2201 | 2207 | 12 | 4815 | 3221 |  | CORR | AXGR | 04:07 | 04:07 | 04:08 | 132 | 22 | 15 | EXT |  | 0.9 | (c)
34687.621 | 5.822 | 5.73 | -5.078 | -5.17 | 2193 | 2199 | 2203 | 18 | 5042 | 3221 |  | CORR | AXGR | 04:06 | 04:07 | 04:08 | 128 | 19 | 16 | EXT |  | 0.9 | (c)
34687.71 | 5.911 | 5.875 | -4.989 | -5.025 | 2152 | 2167 | 2163 | 56 | 4932 | 3221 |  | CORR | AXGR | 03:60 | 04:02 | 04:01 | 93 | 22 | 13 | EXT |  | 0.89 | (c)
34687.803 | 6.004 | 5.994 | -4.896 | -4.906 | -887 | -742 | -784 | 681 | 4874 | 3221 |  | CORR | CIGR | 07:49 | 08:12 | 08:06 | 32 | 206 | 10 | EXT |  | 0.89 | (c)
34699.655 | 6.956 | 6.943 | -4.514 | -4.527 | -2052 | -1918 | -1945 | 1838 | 4480 | 3222 |  | CORR | CIGR | 07:35 | 07:56 | 07:52 | 47 | 214 | 14 | EXT |  | 0.89 | (c)
34701.348 | 8.649 | 8.641 | -2.821 | -2.829 | -1921 | -1816 | -1840 | 1758 | 2799 | 3222 |  | CORR | CIGR | 07:56 | 08:13 | 08:09 | 30 | 163 | 10 | EXT |  | 0.89 | (c)
34702.297 | 9.598 | 9.589 | -1.872 | -1.881 | 2190 | -2203 | -2217 | 2163 | 1859 | 3222 |  | CORR | CIGR | 06:59 | 07:10 | 07:08 | 22 | 109 | 11 | EXT |  | 0.89 | (c)
34703.152 | 10.453 | 10.436 | -1.017 | -1.034 | 2224 | -2166 | -2161 | 2084 | 1006 | 3222 |  | CORR | CIGR | 07:05 | 07:16 | 07:17 | 28 | 153 | 15 | EXT |  | 0.89 | (c)
34703.962 | 11.263 | 11.254 | -0.207 | -0.216 | -2013 | -1911 | -1942 | 1871 | 180 | 3222 |  | CORR | CIGR | 07:41 | 07:57 | 07:52 | 36 | 142 | 12 | EXT |  | 0.89 | (c)
34704.793 | 0.624 | 0.611 | -10.841 | -10.854 | 1195 | 1265 | 1261 | 1195 | 611 | 3223 |  | CORR | CIGR | 07:28 | 07:39 | 07:39 | 26 | 132 | 12 | EXT |  | 0.89 | (c)
34705.669 | 1.5 | 1.49 | -9.965 | -9.975 | 1276 | 1443 | 1400 | 1276 | 1490 | 3223 |  | CORR | CIGR | 07:41 | 08:08 | 08:01 | 38 | 248 | 14 | EXT |  | 0.89 | (c)
34708.272 | 4.103 | 4.084 | -7.362 | -7.381 | 1325 | 1396 | 1407 | 1325 | 4084 | 3223 |  | CORR | CIGR | 07:49 | 08:00 | 08:02 | 30 | 164 | 15 | EXT |  | 0.89 | (c)
34710.869 | 6.7 | 6.679 | -4.765 | -4.786 | 1288 | 1452 | 1429 | 1288 | 4737 | 3223 |  | CORR | CIGR | 07:43 | 08:09 | 08:06 | 49 | 281 | 11 | EXT |  | 0.89 | (c)
34710.96 | 6.791 | 6.775 | -4.674 | -4.69 | 891 | 1042 | 1007 | 891 | 4651 | 3223 |  | CORR | CIGR | 06:39 | 07:03 | 06:58 | 39 | 232 | 10 | EXT |  | 0.89 | (c)
34719.162 | 3.528 | 3.513 | -7.922 | -7.937 | 1970 | 2181 | 2104 | 0 | 3513 | 3224 |  | CORR | CIGR | 07:43 | 08:17 | 08:05 | 41 | 269 | 15 | EXT |  | 0.89 | (c)
34722.986 | 7.352 | 7.334 | -4.098 | -4.116 | 1853 | 1915 | 1954 | 176 | 4080 | 3224 |  | CORR | CIGR | 07:24 | 07:34 | 07:40 | 36 | 201 | 13 | EXT |  | 0.89 | (c)
34724.217 | 8.583 | 8.555 | -2.867 | -2.895 | 1619 | 1746 | 1811 | 228 | 2755 | 3224 |  | CORR | GENE | 06:46 | 07:07 | 07:17 | 140 | 383 | 13 | EXT |  | 0.9 | (c)
34724.527 | 8.893 | 8.795 | -2.557 | -2.655 | 109 | 121 | 127 | 109 | 2422 | 3224 |  | CORR | AXGR | 02:42 | 02:44 | 02:45 | 233 | 36 | 13 | EXT |  | 0.92 | (c)
34724.662 | 9.028 | 9.008 | -2.422 | -2.442 | 2014 | 2122 | 2103 | 38 | 2404 | 3224 |  | CORR | CIGR | 07:50 | 08:07 | 08:04 | 38 | 178 | 11 | EXT |  | 0.89 | (c)
34725.571 | 9.937 | 9.921 | -1.513 | -1.529 | 2052 | 2152 | 2141 | 1 | 1492 | 3224 |  | CORR | CIGR | 07:56 | 08:12 | 08:10 | 37 | 178 | 13 | EXT |  | 0.89 | (c)
34729.062 | 1.978 | 1.963 | -9.357 | -9.372 | -1269 | -1111 | -1161 | 962 | 1963 | 3225 |  | CORR | CIGR | 07:02 | 07:28 | 07:20 | 27 | 215 | 13 | EXT |  | 0.89 | (c)
34730.357 | 3.273 | 3.26 | -8.062 | -8.075 | -1257 | -1208 | -1204 | 974 | 3260 | 3225 |  | CORR | CIGR | 07:04 | 07:12 | 07:13 | 27 | 106 | 11 | EXT |  | 0.89 | (c)
34736.638 | 9.554 | 9.543 | -1.781 | -1.792 | -708 | -643 | -654 | 599 | 1770 | 3225 |  | CORR | CIGR | 08:33 | 08:43 | 08:41 | 22 | 109 | 16 | EXT |  | 0.89 | (c)
34743.04 | 4.621 | 4.613 | -6.474 | -6.482 | -525 | -453 | -469 | 414 | 4613 | 3226 |  | CORR | CIGR | 03:01 | 03:12 | 03:10 | 20 | 112 | 14 | EXT |  | 0.89 | (c)
34744.442 | 6.023 | 6.014 | -5.072 | -5.081 | 1197 | 1301 | 1272 | 1197 | 5054 | 3226 |  | CORR | CIGR | 07:38 | 07:55 | 07:51 | 27 | 152 | 12 | EXT |  | 0.89 | (c)
34746.19 | 7.771 | 7.761 | -3.324 | -3.334 | 1015 | 1060 | 1065 | 1015 | 3315 | 3226 |  | CORR | CIGR | 07:09 | 07:16 | 07:17 | 19 | 100 | 10 | EXT |  | 0.89 | (c)
34759.337 | 9.823 | 9.809 | -1.122 | -1.136 | 541 | 591 | 585 | 541 | 1111 | 3227 |  | CORR | CIGR | 07:38 | 07:46 | 07:45 | 25 | 89 | 12 | EXT |  | 0.89 | (c)
34762.6 | 2.141 | 2 | -8.974 | -9.115 | -1519 | -1510 | -1499 | 711 | 2000 | 3228 |  | CORR | AXGR | 07:15 | 07:16 | 07:18 | 207 | 40 | 12 | EXT |  | 0.91 | (c)
34763.973 | 3.514 | 3.484 | -7.601 | -7.631 | 1164 | 1418 | 1338 | 719 | 3484 | 3228 |  | CORR | CIGR | 02:28 | 03:09 | 02:56 | 51 | 348 | 12 | EXT |  | 0.89 | (c)
34766.2 | 5.741 | 5.706 | -5.374 | -5.409 | -1380 | -1257 | -1239 | 850 | 5348 | 3228 |  | CORR | GENE | 07:37 | 07:57 | 08:00 | 61 | 281 | 11 | EXT |  | 0.89 | (c)
34769.921 | 9.462 | 9.448 | -1.653 | -1.667 | 1510 | 1571 | 1572 | 597 | 1636 | 3228 |  | CORR | CIGR | 03:24 | 03:34 | 03:34 | 31 | 123 | 10 | EXT |  | 0.89 | (c)
34775.296 | 3.722 | 3.71 | -4.198 | -4.21 | -1594 | -1550 | -1551 | 636 | 3710 | 3229 |  | CORR | CIGR | 06:42 | 06:50 | 06:49 | 25 | 87 | 10 | EXT |  | 0.89 | (c)
34775.694 | 4.12 | 4.111 | -3.8 | -3.809 | -1718 | -1670 | -1664 | 513 | 3788 | 3229 |  | CORR | CIGR | 06:22 | 06:30 | 06:31 | 21 | 107 | 12 | EXT |  | 0.89 | (c)
34775.748 | 4.174 | 3.967 | -3.746 | -3.953 | -1547 | -1455 | -1475 | 683 | 3581 | 3229 |  | CORR | GENE | 06:50 | 07:05 | 07:02 | 372 | 145 | 16 | EXT |  | 0.95 | (c)
34783.27 | 0.731 | 0.722 | -10.414 | -10.423 | -1030 | -943 | -959 | 889 | 722 | 3231 |  | CORR | CIGR | 07:01 | 07:15 | 07:12 | 24 | 141 | 12 | EXT |  | 0.89 | (c)
34784.146 | 1.607 | 1.595 | -9.538 | -9.55 | -1120 | -1079 | -1077 | 1035 | 1595 | 3231 |  | CORR | CIGR | 06:46 | 06:53 | 06:53 | 22 | 86 | 10 | EXT |  | 0.89 | (c)
34784.637 | 2.098 | 2.083 | -9.047 | -9.062 | -1292 | -1245 | -1244 | 939 | 2083 | 3231 |  | CORR | CIGR | 06:18 | 06:26 | 06:26 | 29 | 96 | 12 | EXT |  | 0.89 | (c)
34798.627 | 4.943 | 4.867 | -6.232 | -6.308 | 1841 | 1923 | 2024 | 24 | 4867 | 3232 |  | CORR | GENE | 06:55 | 07:08 | 07:25 | 95 | 366 | 10 | EXT |  | 0.89 | (c)
34825.128 | 9.389 | 9.189 | -1.636 | -1.836 | -2192 | -2138 | -2110 | 2027 | 1566 | 3234 |  | ARTD | GENE | 09:47 | 09:56 | 10:00 | 270 | 165 |  | EXT | Эквивалент потери металла 10%. |  | (c)
34864.57 | 4.106 | 4.084 | -7.189 | -7.211 | 1573 | 1664 | 1660 | 484 | 4084 | 3238 |  | CORR | CIGR | 06:17 | 06:32 | 06:31 | 32 | 173 | 10 | EXT |  | 0.89 | (c)
34865.067 | 4.603 | 4.468 | -6.692 | -6.827 | 1301 | 1507 | 1753 | 25 | 4468 | 3238 |  | CORR | GENE | 05:33 | 06:07 | 06:46 | 178 | 904 | 13 | EXT |  | 0.91 | (c)
34865.41 | 4.946 | 4.9 | -6.349 | -6.395 | 1531 | 1645 | 1685 | 391 | 4900 | 3238 |  | CORR | GENE | 06:11 | 06:29 | 06:35 | 72 | 309 | 12 | EXT |  | 0.89 | (c)
34865.492 | 5.028 | 5.013 | -6.267 | -6.282 | 1206 | 1271 | 1284 | 868 | 5013 | 3238 |  | CORR | CIGR | 05:18 | 05:29 | 05:31 | 47 | 156 | 10 | EXT |  | 0.89 | (c)
34889.08 | 5.911 | 5.896 | -5.459 | -5.474 | 1920 | 2046 | 2013 | 125 | 5444 | 3240 |  | CORR | CIGR | 08:01 | 08:21 | 08:16 | 30 | 185 | 11 | EXT |  | 0.89 | (c)
34889.381 | 6.212 | 6.188 | -5.158 | -5.182 | 537 | 1373 | 1020 | 537 | 5010 | 3240 |  | CORR | GENE | 04:18 | 06:33 | 05:36 | 172 | 966 | 10 | EXT |  | 0.9 | (c)
34889.942 | 6.773 | 6.759 | -4.597 | -4.611 | -2230 | -2162 | -2168 | 1 | 4575 | 3240 |  | CORR | CIGR | 08:51 | 09:02 | 09:01 | 36 | 123 | 14 | EXT |  | 0.89 | (c)
34890.408 | 7.239 | 7.093 | -4.131 | -4.277 | 303 | 392 | 762 | 303 | 4110 | 3240 |  | CORR | GENE | 03:40 | 03:54 | 04:54 | 167 | 917 | 18 | EXT |  | 0.91 | (c)
34890.523 | 7.354 | 7.328 | -4.016 | -4.042 | 2141 | -2209 | -2218 | 0 | 3971 | 3240 |  | CORR | GENE | 08:36 | 08:54 | 08:53 | 71 | 205 | 21 | EXT |  | 0.89 | (c)
34890.808 | 7.639 | 7.582 | -3.731 | -3.788 | 2095 | 2119 | 2119 | 88 | 3685 | 3240 |  | CORR | AXGR | 08:29 | 08:33 | 08:33 | 103 | 48 | 13 | EXT |  | 0.89 | (c)
34891.093 | 7.924 | 7.794 | -3.446 | -3.576 | 783 | 1341 | 1375 | 263 | 3356 | 3240 |  | CORR | GENE | 04:57 | 06:27 | 06:33 | 220 | 1185 | 10 | EXT |  | 0.91 | (c)
34892.018 | 8.849 | 8.739 | -2.521 | -2.631 | 218 | 868 | 876 | 218 | 2401 | 3240 |  | CORR | GENE | 03:26 | 05:11 | 05:12 | 230 | 1315 | 13 | EXT |  | 0.91 | (c)
34892.795 | 9.626 | 9.597 | -1.744 | -1.773 | 1227 | 1332 | 1358 | 741 | 1726 | 3240 |  | CORR | CIGR | 06:09 | 06:26 | 06:30 | 47 | 263 | 10 | EXT |  | 0.89 | (c)
34892.885 | 9.716 | 9.702 | -1.654 | -1.668 | 609 | 829 | 766 | 609 | 1618 | 3240 |  | CORR | CIGR | 04:29 | 05:05 | 04:55 | 50 | 313 | 14 | EXT |  | 0.89 | (c)
34893.819 | 10.65 | 10.528 | -0.72 | -0.842 | 314 | 428 | 703 | 314 | 702 | 3240 |  | CORR | GENE | 03:42 | 04:00 | 04:44 | 140 | 779 | 11 | EXT |  | 0.9 | (c)
34894.179 | 11.01 | 10.903 | -0.36 | -0.467 | 830 | 905 | 1162 | 736 | 345 | 3240 |  | CORR | GENE | 05:05 | 05:17 | 05:59 | 122 | 664 | 12 | EXT |  | 0.9 | (c)
34897.437 | 2.898 | 2.835 | -8.012 | -8.075 | 1153 | 1163 | 1164 | 1153 | 2835 | 3241 |  | CORR | AXGR | 07:06 | 07:07 | 07:07 | 125 | 23 | 13 | EXT |  | 0.9 | (c)
34936.344 | 9.46 | 9.404 | -2.225 | -2.281 | -551 | -520 | -526 | 502 | 2120 | 3244 |  | CORR | AXGR | 06:55 | 06:60 | 06:59 | 161 | 49 | 10 | EXT |  | 0.9 | (c)
35007.524 | 1.1 | 1.088 | -10.435 | -10.447 | -1578 | -1497 | -1507 | 1437 | 1088 | 3251 |  | CORR | CIGR | 06:29 | 06:42 | 06:40 | 31 | 141 | 10 | EXT |  | 0.89 | (c)
35007.655 | 1.231 | 1.205 | -10.304 | -10.33 | 2041 | -2196 | -2230 | 2039 | 1205 | 3251 |  | CORR | GENE | 04:13 | 04:49 | 04:44 | 75 | 381 | 26 | EXT |  | 0.9 | (c)
35011.43 | 5.006 | 4.865 | -6.529 | -6.67 | -424 | -396 | -398 | 373 | 4865 | 3251 |  | CORR | AXGR | 09:35 | 09:40 | 09:39 | 238 | 51 | 40 | EXT |  | 1.02 | (b)
35032.649 | 3.09 | 3.076 | -8.21 | -8.224 | 1405 | 1449 | 1462 | 1405 | 3076 | 3253 |  | CORR | CIGR | 03:19 | 03:26 | 03:29 | 24 | 116 | 13 | EXT |  | 0.89 | (c)
35073.464 | 9.705 | 9.684 | -1.665 | -1.686 | -1163 | -959 | -988 | 813 | 1609 | 3256 |  | CORR | GENE | 07:32 | 08:04 | 07:60 | 77 | 350 | 10 | EXT |  | 0.89 | (c)
35120.686 | 0.307 | 0.291 | -11.083 | -11.099 | 167 | 409 | 328 | 167 | 291 | 3261 |  | CORR | GENE | 04:23 | 05:02 | 04:49 | 67 | 322 | 11 | EXT |  | 0.89 | (c)
35121.532 | 1.153 | 1.141 | -10.237 | -10.249 | -15 | 425 | 238 | 0 | 1141 | 3261 |  | CORR | GENE | 03:53 | 05:04 | 04:34 | 91 | 505 | 11 | EXT |  | 0.89 | (c)
35123.27 | 2.891 | 2.869 | -8.499 | -8.521 | -121 | 190 | 101 | 0 | 2869 | 3261 |  | CORR | GENE | 03:36 | 04:26 | 04:12 | 87 | 444 | 16 | EXT |  | 0.89 | (c)
35126.477 | 6.098 | 6.086 | -5.292 | -5.304 | 1023 | 1252 | 1171 | 1023 | 5246 | 3261 |  | CORR | GENE | 06:41 | 07:18 | 07:05 | 58 | 296 | 17 | EXT |  | 0.89 | (c)
35126.598 | 6.219 | 6.202 | -5.171 | -5.188 | 479 | 609 | 596 | 479 | 5151 | 3261 |  | CORR | CIGR | 05:13 | 05:34 | 05:32 | 37 | 234 | 15 | EXT |  | 0.89 | (c)
35128.181 | 7.802 | 7.788 | -3.588 | -3.602 | 1203 | 1255 | 1258 | 1203 | 3575 | 3261 |  | CORR | CIGR | 07:10 | 07:18 | 07:19 | 27 | 110 | 15 | EXT |  | 0.89 | (c)
35129.938 | 9.559 | 9.531 | -1.831 | -1.859 | 941 | 978 | 1031 | 941 | 1820 | 3261 |  | CORR | CIGR | 06:28 | 06:33 | 06:42 | 39 | 181 | 10 | EXT |  | 0.89 | (c)
35130.024 | 9.645 | 9.626 | -1.745 | -1.764 | -35 | 130 | 102 | 0 | 1675 | 3261 |  | CORR | GENE | 03:50 | 04:17 | 04:12 | 89 | 273 | 10 | EXT |  | 0.89 | (c)
35131.238 | 10.859 | 10.848 | -0.531 | -0.542 | 768 | 969 | 890 | 768 | 506 | 3261 |  | CORR | CIGR | 05:60 | 06:32 | 06:19 | 36 | 243 | 15 | EXT |  | 0.89 | (c)
35131.769 | 0 | -0.036 | -9.084 | -9.12 | 1068 | 1529 | 1563 | 173 |  | 3262а | Нарушение формы кольцевого шва | GWAN |  | 01:59 | 03:13 | 03:19 | 0 | 990 |  | EXT | Нарушение формы кольцевого шва |  | (c)
35140.853 | 0 | 0 | -2.855 | -2.855 | 1104 | 1530 | 1706 | 0 | 0 | 3262б | Непровар / утяжина | GWAN |  | 04:47 | 05:56 | 06:24 | 0 | 1204 | 13 | INT | Непровар / утяжина |  | (c)
35141.944 | 1.091 | 1.077 | -1.764 | -1.778 | 1592 | 1640 | 1658 | 506 | 1077 | 3262б |  | CORR | CIGR | 06:06 | 06:13 | 06:16 | 34 | 133 | 10 | EXT |  | 0.89 | (c)
35142.662 | 1.809 | 1.765 | -1.046 | -1.09 | 1506 | 1607 | 1613 | 509 | 1008 | 3262б |  | CORR | GENE | 05:52 | 06:08 | 06:09 | 82 | 216 | 13 | EXT |  | 0.89 | (c)
35152.136 | 8.428 | 8.412 | -2.493 | -2.509 | 2199 | -1953 | -2069 | 1875 | 2425 | 3263а |  | CORR | GENE | 06:11 | 07:01 | 06:42 | 84 | 387 | 12 | EXT |  | 0.89 | (c)
35154.413 | 10.705 | 10.689 | -0.216 | -0.232 | 1220 | 1467 | 1380 | 1220 | 168 | 3263а |  | CORR | GENE | 03:33 | 04:13 | 03:59 | 64 | 320 | 11 | EXT |  | 0.89 | (c)
35155.237 | 0.608 | 0.585 | -10.697 | -10.72 | -1238 | -1127 | -1144 | 1049 | 585 | 3264 |  | CORR | CIGR | 03:59 | 04:17 | 04:14 | 48 | 189 | 17 | EXT |  | 0.89 | (c)
35155.529 | 0.9 | 0.881 | -10.405 | -10.424 | 58 | 170 | 166 | 58 | 881 | 3264 |  | CORR | CIGR | 07:28 | 07:46 | 07:45 | 38 | 214 | 10 | EXT |  | 0.89 | (c)
35155.713 | 1.084 | 1.065 | -10.221 | -10.24 | 60 | 174 | 168 | 60 | 1065 | 3264 |  | CORR | CIGR | 07:28 | 07:47 | 07:45 | 46 | 216 | 11 | EXT |  | 0.89 | (c)
35160.616 | 5.987 | 5.907 | -5.318 | -5.398 | 33 | 180 | 193 | 33 | 5317 | 3264 |  | CORR | GENE | 07:24 | 07:48 | 07:50 | 81 | 320 | 13 | EXT |  | 0.89 | (c)
35160.79 | 6.161 | 6.137 | -5.144 | -5.168 | 98 | 180 | 210 | 98 | 5113 | 3264 |  | CORR | CIGR | 07:34 | 07:48 | 07:52 | 55 | 223 | 13 | EXT |  | 0.89 | (c)
35162.305 | 7.676 | 7.635 | -3.629 | -3.67 | 54 | 145 | 145 | 54 | 3609 | 3264 |  | CORR | GENE | 07:27 | 07:42 | 07:42 | 61 | 182 | 12 | EXT |  | 0.89 | (c)
35163.351 | 8.722 | 8.706 | -2.583 | -2.599 | -1442 | -1283 | -1319 | 1196 | 2553 | 3264 |  | CORR | CIGR | 03:26 | 03:51 | 03:46 | 46 | 246 | 13 | EXT |  | 0.89 | (c)
35163.974 | 9.345 | 9.321 | -1.96 | -1.984 | 11 | 169 | 139 | 11 | 1941 | 3264 |  | CORR | CIGR | 07:20 | 07:46 | 07:41 | 43 | 256 | 12 | EXT |  | 0.89 | (c)
35164.294 | 9.665 | 9.532 | -1.64 | -1.773 | 84 | 222 | 281 | 84 | 1625 | 3264 |  | CORR | GENE | 07:32 | 07:54 | 08:04 | 148 | 395 | 13 | EXT |  | 0.9 | (c)
35164.78 | 10.151 | 10.126 | -1.154 | -1.179 | 17 | 148 | 145 | 17 | 1125 | 3264 |  | CORR | CIGR | 07:21 | 07:42 | 07:42 | 54 | 255 | 13 | EXT |  | 0.89 | (c)
35165.448 | 10.819 | 10.705 | -0.486 | -0.6 | -1386 | -1321 | -1087 | 788 | 475 | 3264 |  | CORR | GENE | 03:35 | 03:45 | 04:23 | 125 | 598 | 15 | EXT |  | 0.9 | (c)
35165.66 | 11.031 | 11.01 | -0.274 | -0.295 | 23 | 143 | 111 | 23 | 259 | 3264 |  | CORR | CIGR | 07:22 | 07:41 | 07:36 | 36 | 175 | 12 | EXT |  | 0.89 | (c)
35165.821 | 11.192 | 11.175 | -0.113 | -0.13 | -965 | -761 | -807 | 650 | 99 | 3264 |  | CORR | CIGR | 04:43 | 05:16 | 05:08 | 31 | 315 | 12 | EXT |  | 0.89 | (c)
35165.822 | 11.193 | 11.18 | -0.112 | -0.125 | 293 | 366 | 401 | 293 | 90 | 3264 |  | CORR | CIGR | 08:06 | 08:18 | 08:23 | 35 | 216 | 15 | EXT |  | 0.89 | (c)
35178.04 | 0.886 | 0.864 | -10.439 | -10.461 | 52 | 110 | 159 | 52 | 864 | 3266 |  | CORR | GENE | 02:58 | 03:07 | 03:15 | 72 | 214 | 11 | EXT |  | 0.89 | (c)
35178.758 | 1.604 | 1.589 | -9.721 | -9.736 | 169 | 268 | 257 | 169 | 1589 | 3266 |  | CORR | CIGR | 03:17 | 03:33 | 03:31 | 39 | 176 | 10 | EXT |  | 0.89 | (c)
35178.846 | 1.692 | 1.565 | -9.633 | -9.76 | 141 | 154 | 158 | 141 | 1565 | 3266 |  | CORR | AXGR | 03:12 | 03:14 | 03:15 | 288 | 34 | 18 | EXT |  | 0.94 | (c)
35180.372 | 3.218 | 3.174 | -8.107 | -8.151 | 1745 | 1831 | 1831 | 1745 | 3174 | 3266 |  | CORR | GENE | 07:31 | 07:45 | 07:45 | 63 | 172 | 12 | EXT |  | 0.89 | (c)
35181.379 | 4.225 | 4.212 | -7.1 | -7.113 | 661 | 731 | 728 | 661 | 4212 | 3266 |  | CORR | CIGR | 04:36 | 04:47 | 04:47 | 24 | 133 | 11 | EXT |  | 0.89 | (c)
35182.771 | 5.617 | 5.603 | -5.708 | -5.722 | 630 | 680 | 688 | 630 | 5603 | 3266 |  | CORR | CIGR | 04:31 | 04:39 | 04:40 | 33 | 117 | 13 | EXT |  | 0.89 | (c)
35182.892 | 5.738 | 5.711 | -5.587 | -5.614 | 1659 | 1687 | 1683 | 1659 | 5560 | 3266 |  | CORR | PITT | 07:17 | 07:22 | 07:21 | 54 | 48 | 20 | EXT |  | 0.89 | (c)
35182.989 | 5.835 | 5.8 | -5.49 | -5.525 | 615 | 681 | 675 | 615 | 5478 | 3266 |  | CORR | CIGR | 04:29 | 04:39 | 04:38 | 47 | 119 | 14 | EXT |  | 0.89 | (c)
35183.143 | 5.989 | 5.98 | -5.336 | -5.345 | 578 | 620 | 620 | 578 | 5321 | 3266 |  | CORR | CIGR | 04:23 | 04:29 | 04:29 | 24 | 83 | 10 | EXT |  | 0.89 | (c)
35187.149 | 9.995 | 9.929 | -1.33 | -1.396 | 1519 | 1537 | 1538 | 1519 | 1260 | 3266 |  | CORR | AXGR | 06:54 | 06:57 | 06:58 | 136 | 39 | 14 | EXT |  | 0.9 | (c)
35187.666 | 10.512 | 10.448 | -0.813 | -0.877 | 1431 | 1510 | 1521 | 1431 | 609 | 3266 |  | CORR | GENE | 06:40 | 06:53 | 06:55 | 268 | 181 | 16 | EXT |  | 0.93 | (c)
35187.888 | 10.734 | 10.641 | -0.591 | -0.684 | 1644 | 1667 | 1665 | 1644 | 495 | 3266 |  | CORR | AXGR | 07:15 | 07:18 | 07:18 | 189 | 43 | 32 | EXT |  | 0.95 | (c)
35188.798 | 0.319 | 0.023 | -10.716 | -11.012 | 2084 | 2104 | 2179 | 2084 | 23 | 3267 |  | CORR | GENE | 07:17 | 07:20 | 07:32 | 342 | 191 | 14 | EXT |  | 0.94 | (c)
35188.872 | 0.393 | 0.379 | -10.642 | -10.656 | 1896 | 2065 | 1999 | 1896 | 379 | 3267 |  | CORR | CIGR | 06:46 | 07:14 | 07:03 | 38 | 207 | 11 | EXT |  | 0.89 | (c)
35191.146 | 2.667 | 2.647 | -8.368 | -8.388 | -1794 | -1724 | -1719 | 1643 | 2647 | 3267 |  | CORR | CIGR | 08:51 | 09:02 | 09:03 | 34 | 151 | 15 | EXT |  | 0.89 | (c)
35191.372 | 2.893 | 2.863 | -8.142 | -8.172 | 2098 | 2186 | 2188 | 2098 | 2863 | 3267 |  | CORR | CIGR | 07:19 | 07:33 | 07:34 | 43 | 180 | 10 | EXT |  | 0.89 | (c)
35192.207 | 3.728 | 3.709 | -7.307 | -7.326 | 2133 | -2163 | -2194 | 2060 | 3709 | 3267 |  | CORR | CIGR | 07:25 | 07:51 | 07:46 | 42 | 268 | 10 | EXT |  | 0.89 | (c)
35192.372 | 3.893 | 3.861 | -7.142 | -7.174 | 1024 | 1046 | 1047 | 1024 | 3861 | 3267 |  | CORR | PITT | 04:26 | 04:29 | 04:29 | 64 | 47 | 29 | EXT |  | 0.9 | (c)
35192.478 | 3.999 | 3.986 | -7.036 | -7.049 | 882 | 916 | 932 | 882 | 3986 | 3267 |  | CORR | CIGR | 04:03 | 04:08 | 04:11 | 24 | 99 | 10 | EXT |  | 0.89 | (c)
35193.284 | 4.805 | 4.764 | -6.23 | -6.271 | 954 | 1045 | 1051 | 954 | 4764 | 3267 |  | CORR | GENE | 04:14 | 04:29 | 04:30 | 65 | 195 | 15 | EXT |  | 0.89 | (c)
35194.143 | 5.664 | 5.633 | -5.371 | -5.402 | 972 | 1094 | 1101 | 972 | 5356 | 3267 |  | CORR | CIGR | 04:17 | 04:37 | 04:38 | 46 | 258 | 15 | EXT |  | 0.89 | (c)
35200.023 | 0.509 | 0.486 | -10.741 | -10.764 | 2144 | -2167 | -2214 | 2110 | 486 | 3268 |  | CORR | CIGR | 04:51 | 05:16 | 05:08 | 46 | 207 | 10 | EXT |  | 0.89 | (c)
35201.145 | 1.631 | 1.567 | -9.619 | -9.683 | -1004 | -972 | -973 | 942 | 1567 | 3268 |  | CORR | GENE | 08:23 | 08:28 | 08:28 | 290 | 62 | 9 | EXT |  | 0.91 | (c)
35219.166 | 8.402 | 8.39 | -2.403 | -2.415 | 1137 | 1288 | 1237 | 1137 | 2372 | 3269 |  | CORR | CIGR | 04:56 | 05:20 | 05:12 | 43 | 199 | 11 | EXT | Аномалия находится на упругопластическом изгибе: R=597 D, максимальное растяжение на 6.2 час. | 0.89 | (c)
35219.729 | 8.965 | 8.852 | -1.84 | -1.953 | 2061 | 2143 | -2203 | 2006 | 1815 | 3269 |  | CORR | GENE | 07:25 | 07:38 | 07:56 | 138 | 394 | 13 | EXT | Аномалия находится на упругопластическом изгибе: R=605 D, максимальное растяжение на 6.1 час. | 0.9 | (c)
35221.569 | 0 | -0.03 | -11.115 | -11.145 | -2220 | -1854 | -1955 | 11 |  | 3270 | Нарушение формы кольцевого шва | GWAN |  | 03:28 | 04:27 | 04:11 | 0 | 529 |  | EXT | Нарушение формы кольцевого шва Аномалия находится на упругопластическом изгибе: R=615 D, максимальное растяжение на 6 час. |  | (c)
35251.939 | 7.935 | 7.925 | -3.545 | -3.555 | -245 | -147 | -106 | 0 | 3344 | 3272 |  | CORR | GENE | 07:31 | 07:47 | 07:53 | 211 | 279 | 13 | EXT |  | 0.91 | (c)
35251.986 | 7.982 | 7.877 | -3.498 | -3.603 | 34 | 82 | 71 | 34 | 3181 | 3272 |  | CORR | GENE | 08:16 | 08:23 | 08:22 | 422 | 74 | 11 | EXT |  | 0.94 | (c)
35252.591 | 8.587 | 8.575 | -2.893 | -2.905 | -206 | -36 | -91 | 0 | 2839 | 3272 |  | CORR | GENE | 07:37 | 08:04 | 07:55 | 66 | 229 | 14 | EXT |  | 0.89 | (c)
35253.594 | 9.59 | 9.287 | -1.89 | -2.193 | -150 | -129 | -94 | 39 | 1780 | 3272 |  | CORR | GENE | 07:46 | 07:49 | 07:55 | 413 | 111 | 14 | EXT |  | 0.95 | (c)
35253.94 | 9.936 | 9.767 | -1.544 | -1.713 | -82 | -63 | -63 | 45 | 1468 | 3272 |  | CORR | AXGR | 07:57 | 08:00 | 08:00 | 245 | 36 | 11 | EXT |  | 0.91 | (c)
35254.468 | 10.464 | 10.447 | -1.016 | -1.033 | -200 | -150 | -158 | 116 | 1004 | 3272 |  | CORR | CIGR | 07:38 | 07:46 | 07:45 | 29 | 84 | 12 | EXT |  | 0.89 | (c)
35255.193 | 11.189 | 11.096 | -0.291 | -0.384 | -76 | -53 | -56 | 36 | 186 | 3272 |  | CORR | AXGR | 07:58 | 08:02 | 08:01 | 198 | 40 | 11 | EXT |  | 0.91 | (c)
35255.995 | 0.511 | 0.494 | -10.039 | -10.056 | -381 | -265 | -237 | 92 | 494 | 3273 |  | CORR | CIGR | 08:59 | 09:18 | 09:22 | 30 | 290 | 11 | EXT |  | 0.89 | (c)
35259.509 | 4.025 | 3.994 | -6.525 | -6.556 | -2222 | -2122 | -2167 | 8 | 3994 | 3273 |  | CORR | GENE | 04:02 | 04:18 | 04:11 | 532 | 111 | 16 | EXT |  | 0.97 | (c)
35261.468 | 5.984 | 5.961 | -4.566 | -4.589 | -1975 | -1911 | -1909 | 255 | 4550 | 3273 |  | CORR | CIGR | 04:42 | 04:52 | 04:52 | 39 | 132 | 13 | EXT |  | 0.89 | (c)
35264.023 | 8.539 | 8.46 | -2.011 | -2.09 | -1959 | -1934 | -1937 | 272 | 1935 | 3273 |  | CORR | AXGR | 04:44 | 04:48 | 04:48 | 155 | 43 | 10 | EXT |  | 0.9 | (c)
35264.601 | 9.117 | 9.098 | -1.433 | -1.452 | -1971 | -1917 | -1886 | 259 | 1414 | 3273 |  | CORR | CIGR | 04:42 | 04:51 | 04:56 | 38 | 171 | 10 | EXT |  | 0.89 | (c)
35264.855 | 9.371 | 9.358 | -1.179 | -1.192 | -2226 | -2174 | -2170 | 4 | 1160 | 3273 |  | CORR | CIGR | 04:01 | 04:10 | 04:10 | 32 | 113 | 10 | EXT |  | 0.89 | (c)
35283.069 | 4.706 | 4.684 | -4.72 | -4.742 | -314 | -241 | -202 | 91 | 4684 | 3275а |  | CORR | CIGR | 07:22 | 07:34 | 07:40 | 55 | 223 | 10 | EXT |  | 0.89 | (c)
35285.576 | 7.213 | 7.168 | -2.213 | -2.258 | -275 | -208 | -189 | 103 | 2202 | 3275а |  | CORR | CIGR | 07:28 | 07:39 | 07:42 | 56 | 172 | 11 | EXT |  | 0.89 | (c)
35286.261 | 7.898 | 7.873 | -1.528 | -1.553 | -9 | 119 | 138 | 0 | 1508 | 3275а |  | CORR | CIGR | 08:11 | 08:32 | 08:35 | 45 | 294 | 13 | EXT |  | 0.89 | (c)
35286.322 | 7.959 | 7.774 | -1.467 | -1.652 | 416 | 459 | 450 | 416 | 1355 | 3275а |  | CORR | GENE | 09:20 | 09:27 | 09:25 | 297 | 68 | 15 | EXT |  | 0.93 | (c)
35287.172 | 8.809 | 8.793 | -0.617 | -0.633 | -128 | -67 | -66 | 4 | 591 | 3275а |  | CORR | CIGR | 07:52 | 08:02 | 08:02 | 42 | 125 | 11 | EXT |  | 0.89 | (c)
35287.876 | 0.087 | 0.074 | -10.748 | -10.761 | 478 | 532 | 524 | 478 | 74 | 3276 |  | CORR | CIGR | 07:28 | 07:37 | 07:36 | 25 | 92 | 13 | EXT |  | 0.89 | (c)
35287.916 | 0.127 | 0.114 | -10.708 | -10.721 | 252 | 312 | 308 | 252 | 114 | 3276 |  | CORR | CIGR | 06:52 | 07:02 | 07:01 | 26 | 112 | 12 | EXT |  | 0.89 | (c)
35288.441 | 0.652 | 0.632 | -10.183 | -10.203 | -703 | -592 | -599 | 494 | 632 | 3276 |  | CORR | CIGR | 04:18 | 04:36 | 04:35 | 35 | 208 | 10 | EXT |  | 0.89 | (c)
35290.647 | 2.858 | 2.61 | -7.977 | -8.225 | 71 | 146 | 123 | 71 | 2610 | 3276 |  | CORR | GENE | 06:23 | 06:35 | 06:31 | 675 | 104 | 11 | EXT |  | 0.95 | (c)
35290.985 | 3.196 | 3.185 | -7.639 | -7.65 | -564 | -446 | -480 | 397 | 3185 | 3276 |  | CORR | CIGR | 04:40 | 04:59 | 04:54 | 26 | 167 | 11 | EXT |  | 0.89 | (c)
35291.181 | 3.392 | 3.188 | -7.443 | -7.647 | 15 | 24 | 42 | 15 | 3188 | 3276 |  | CORR | AXGR | 06:14 | 06:15 | 06:18 | 324 | 53 | 11 | EXT |  | 0.92 | (c)
35291.3 | 3.511 | 3.343 | -7.324 | -7.492 | 76 | 145 | 118 | 76 | 3343 | 3276 |  | CORR | GENE | 06:24 | 06:35 | 06:30 | 859 | 84 | 15 | EXT |  | 0.99 | (c)
35291.722 | 3.933 | 3.891 | -6.902 | -6.944 | 486 | 683 | 651 | 486 | 3891 | 3276 |  | CORR | GENE | 07:30 | 08:02 | 07:56 | 142 | 330 | 14 | EXT |  | 0.9 | (c)
35292.208 | 4.419 | 3.948 | -6.416 | -6.887 | 25 | 38 | 51 | 25 | 3948 | 3276 |  | CORR | AXGR | 06:15 | 06:17 | 06:19 | 570 | 51 | 13 | EXT |  | 0.96 | (c)
35292.554 | 4.765 | 4.421 | -6.07 | -6.414 | 104 | 126 | 126 | 104 | 4421 | 3276 |  | CORR | AXGR | 06:28 | 06:32 | 06:32 | 734 | 44 | 15 | EXT |  | 0.99 | (c)
35296.644 | 8.855 | 8.65 | -1.98 | -2.185 | 840 | 959 | 921 | 840 | 1305 | 3276 |  | CORR | GENE | 08:27 | 08:46 | 08:40 | 880 | 163 | 15 | EXT |  | 1 | (c)
35303.494 | 4.87 | 4.543 | -5.815 | -6.142 | 2198 | 2207 | 2208 | 12 | 4543 | 3277 |  | LWAN | AXGR | 06:30 | 06:31 | 06:31 | 920 | 20 |  | EXT | Эквивалент потери металла 20%. |  | (c)
35304.024 | 5.4 | 5.369 | -5.285 | -5.316 | -2190 | -2066 | -2088 | 41 | 5229 | 3277 |  | CORR | GENE | 06:41 | 07:02 | 06:58 | 87 | 203 | 10 | EXT |  | 0.89 | (c)
35305.573 | 6.949 | 6.783 | -3.736 | -3.902 | 2173 | 2180 | 2182 | 38 | 3646 | 3277 |  | LWAN | AXGR | 06:26 | 06:27 | 06:27 | 256 | 19 |  | EXT | Эквивалент потери металла 13%. |  | (c)
35305.603 | 6.979 | 6.958 | -3.706 | -3.727 | -1673 | -1531 | -1553 | 557 | 3676 | 3277 |  | CORR | CIGR | 08:05 | 08:28 | 08:24 | 51 | 241 | 25 | EXT |  | 0.89 | (c)
35311.141 | 1.832 | 1.798 | -9.233 | -9.267 | 1123 | 1470 | 1381 | 590 | 1798 | 3278 |  | CORR | GENE | 05:25 | 06:21 | 06:07 | 99 | 517 | 10 | EXT |  | 0.89 | (c)
35311.93 | 2.621 | 2.603 | -8.444 | -8.462 | 1603 | 1669 | 1676 | 482 | 2603 | 3278 |  | CORR | CIGR | 06:42 | 06:53 | 06:54 | 29 | 146 | 11 | EXT |  | 0.89 | (c)
35312.454 | 3.145 | 3.128 | -7.92 | -7.937 | 1073 | 1199 | 1179 | 946 | 3128 | 3278 |  | CORR | CIGR | 05:17 | 05:37 | 05:34 | 31 | 211 | 12 | EXT |  | 0.89 | (c)
35366.319 | 0 | -0.034 | -11.695 | -11.729 | -1975 | -1170 | -1317 | 659 |  | 3283 | Нарушение формы кольцевого шва | GWAN |  | 11:52 | 02:02 | 13:38 | 0 | 1316 |  | EXT | Нарушение формы кольцевого шва |  | (c)
35408.286 | 7.307 | 7.296 | -4.148 | -4.159 | 1562 | 1590 | 1614 | 1562 | 4139 | 3286 |  | CORR | CIGR | 07:36 | 07:41 | 07:45 | 20 | 105 | 11 | EXT |  | 0.89 | (c)
35409.112 | 8.133 | 8.122 | -3.322 | -3.333 | 1646 | 1710 | 1707 | 1646 | 3312 | 3286 |  | CORR | CIGR | 07:50 | 08:00 | 07:60 | 21 | 121 | 13 | EXT |  | 0.89 | (c)
35440.948 | 5.934 | 5.876 | -5.461 | -5.519 | -1933 | -1740 | -1733 | 1532 | 5445 | 3289 |  | CORR | GENE | 07:46 | 08:17 | 08:19 | 74 | 401 | 10 | EXT |  | 0.89 | (c)
35449.413 | 3.004 | 2.992 | -8.401 | -8.413 | 1722 | 1883 | 1852 | 1722 | 2992 | 3290 |  | CORR | CIGR | 07:24 | 07:50 | 07:45 | 45 | 260 | 13 | EXT |  | 0.89 | (c)
35449.594 | 3.185 | 3.173 | -8.22 | -8.232 | 2063 | 2175 | 2144 | 2063 | 3173 | 3290 |  | CORR | CIGR | 08:19 | 08:37 | 08:32 | 34 | 163 | 10 | EXT |  | 0.89 | (c)
35468.276 | 10.462 | 10.448 | -0.553 | -0.567 | 199 | 296 | 272 | 199 | 533 | 3291 |  | CORR | CIGR | 08:14 | 08:30 | 08:26 | 34 | 146 | 14 | EXT |  | 0.89 | (c)
35470.297 | 1.468 | 1.445 | -9.602 | -9.625 | 887 | 979 | 990 | 887 | 1445 | 3292 |  | CORR | CIGR | 07:59 | 08:14 | 08:15 | 35 | 207 | 12 | EXT |  | 0.89 | (c)
35475.73 | 6.901 | 6.874 | -4.169 | -4.196 | -286 | -184 | -190 | 94 | 4150 | 3292 |  | CORR | CIGR | 04:49 | 05:06 | 05:05 | 46 | 192 | 13 | EXT |  | 0.89 | (c)
35483.403 | 3.504 | 3.471 | -8.046 | -8.079 | 648 | 989 | 895 | 648 | 3471 | 3293 |  | CORR | GENE | 02:45 | 03:40 | 03:25 | 92 | 494 | 12 | EXT |  | 0.89 | (c)
35484.319 | 4.42 | 4.403 | -7.13 | -7.147 | 724 | 916 | 857 | 724 | 4403 | 3293 |  | CORR | GENE | 02:57 | 03:28 | 03:19 | 54 | 268 | 12 | EXT |  | 0.89 | (c)
35492.931 | 1.482 | 1.468 | -10.183 | -10.197 | -1173 | -1093 | -1098 | 1023 | 1468 | 3294 |  | CORR | CIGR | 08:27 | 08:40 | 08:39 | 31 | 150 | 10 | EXT |  | 0.89 | (c)
35503.571 | 0.457 | 0.406 | -10.663 | -10.714 | 1698 | 2138 | 2032 | 0 | 406 | 3295 |  | CORR | GENE | 04:04 | 05:15 | 04:58 | 124 | 667 | 12 | EXT |  | 0.85 | (c)
35504.131 | 1.017 | 1.001 | -10.103 | -10.119 | 1632 | -2156 | 2014 | 0 | 1001 | 3295 |  | CORR | GENE | 03:54 | 05:42 | 04:55 | 172 | 764 | 10 | EXT |  | 0.86 | (c)
35504.469 | 1.355 | 1.236 | -9.765 | -9.884 | 1711 | 1761 | 2062 | 0 | 1236 | 3295 |  | CORR | GENE | 04:06 | 04:15 | 05:03 | 132 | 701 | 14 | EXT |  | 0.86 | (c)
35505.087 | 1.973 | 1.893 | -9.147 | -9.227 | 1736 | 1789 | 1877 | 213 | 1893 | 3295 |  | CORR | GENE | 04:10 | 04:19 | 04:33 | 91 | 282 | 10 | EXT |  | 0.85 | (c)
35505.594 | 2.48 | 2.173 | -8.64 | -8.947 | 1829 | 1844 | 1843 | 373 | 2173 | 3295 |  | CORR | AXGR | 04:26 | 04:28 | 04:28 | 544 | 28 | 11 | EXT |  | 0.9 | (c)
35507.943 | 4.829 | 4.813 | -6.291 | -6.307 | 1296 | 1442 | 1405 | 717 | 4813 | 3295 |  | CORR | CIGR | 02:59 | 03:23 | 03:17 | 39 | 217 | 11 | EXT |  | 0.84 | (c)
35508.554 | 5.44 | 5.428 | -5.68 | -5.692 | 1864 | 2106 | 2037 | 20 | 5428 | 3295 |  | CORR | GENE | 04:31 | 05:10 | 04:59 | 52 | 346 | 14 | EXT |  | 0.85 | (c)
35508.819 | 5.705 | 5.565 | -5.415 | -5.555 | 2177 | 2221 | 2204 | 0 | 5305 | 3295 |  | CORR | GENE | 05:22 | 05:29 | 05:26 | 250 | 54 | 13 | EXT |  | 0.88 | (c)
35508.963 | 5.849 | 5.837 | -5.271 | -5.283 | 1776 | 2138 | 1984 | 38 | 5224 | 3295 |  | CORR | GENE | 04:17 | 05:15 | 04:50 | 59 | 416 | 11 | EXT |  | 0.85 | (c)
35509.196 | 6.082 | 6.008 | -5.038 | -5.112 | 1726 | 1830 | 1962 | 33 | 5019 | 3295 |  | CORR | GENE | 04:09 | 04:26 | 04:47 | 93 | 472 | 13 | EXT |  | 0.85 | (c)
35509.374 | 6.26 | 6.248 | -4.86 | -4.872 | 1993 | 2137 | 2103 | 18 | 4828 | 3295 |  | CORR | CIGR | 04:52 | 05:15 | 05:10 | 44 | 220 | 11 | EXT |  | 0.85 | (c)
35509.469 | 6.355 | 6.328 | -4.765 | -4.792 | 1671 | 1749 | 1744 | 413 | 4736 | 3295 |  | CORR | GENE | 03:60 | 04:13 | 04:12 | 56 | 146 | 11 | EXT |  | 0.85 | (c)
35511.528 | 8.414 | 8.398 | -2.706 | -2.722 | 1625 | 1692 | 1687 | 483 | 2693 | 3295 |  | CORR | CIGR | 03:53 | 04:03 | 04:02 | 29 | 122 | 15 | EXT |  | 0.84 | (c)
35513.889 | 10.775 | 10.768 | -0.345 | -0.352 | 2105 | 2164 | 2155 | 26 | 331 | 3295 |  | CORR | CIGR | 05:10 | 05:20 | 05:18 | 21 | 99 | 11 | EXT |  | 0.84 | (c)
35514.294 | 0.06 | 0.018 | -11.42 | -11.462 | -1218 | -1185 | -1188 | 1013 | 18 | 3296 |  | CORR | GENE | 06:33 | 06:39 | 06:38 | 167 | 59 | 12 | EXT |  | 0.86 | (c)
35516.269 | 2.035 | 2.02 | -9.445 | -9.46 | -766 | -678 | -696 | 626 | 2020 | 3296 |  | CORR | CIGR | 07:46 | 08:01 | 07:58 | 26 | 140 | 10 | EXT |  | 0.84 | (c)
35518.612 | 4.378 | 4.369 | -7.102 | -7.111 | -567 | -530 | -524 | 481 | 4369 | 3296 |  | CORR | CIGR | 08:18 | 08:24 | 08:25 | 24 | 86 | 10 | EXT |  | 0.84 | (c)
35519.873 | 5.639 | 5.602 | -5.841 | -5.878 | 1946 | 2014 | 2075 | 27 | 5602 | 3296 |  | CORR | GENE | 03:04 | 03:15 | 03:25 | 58 | 257 | 14 | EXT |  | 0.85 | (c)
35521.949 | 7.715 | 7.704 | -3.765 | -3.776 | -689 | -281 | -447 | 204 | 3678 | 3296 |  | CORR | GENE | 07:59 | 09:05 | 08:38 | 98 | 485 | 14 | EXT |  | 0.85 | (c)
35522.298 | 8.064 | 8.018 | -3.416 | -3.462 | 2222 | -2163 | -2113 | 0 | 3396 | 3296 |  | CORR | GENE | 03:49 | 04:01 | 04:09 | 66 | 251 | 14 | EXT |  | 0.85 | (c)
35524.226 | 9.992 | 9.982 | -1.488 | -1.498 | -288 | -230 | -238 | 189 | 1476 | 3296 |  | CORR | CIGR | 09:03 | 09:13 | 09:11 | 22 | 99 | 13 | EXT |  | 0.84 | (c)
35528.444 | 2.73 | 2.72 | -8.67 | -8.68 | 2046 | 2119 | 2105 | 67 | 2720 | 3297 |  | CORR | CIGR | 08:06 | 08:18 | 08:16 | 24 | 118 | 11 | EXT |  | 0.84 | (c)
35529.7 | 3.986 | 3.908 | -7.414 | -7.492 | 2054 | 2113 | 2217 | 0 | 3908 | 3297 |  | CORR | GENE | 08:08 | 08:17 | 08:34 | 87 | 325 | 10 | EXT |  | 0.85 | (c)
35531.326 | 5.612 | 5.582 | -5.788 | -5.818 | 2199 | -2215 | -2104 | 0 | 5582 | 3297 |  | CORR | CIGR | 08:31 | 08:39 | 08:57 | 47 | 315 | 10 | EXT |  | 0.85 | (c)
35533.453 | 7.739 | 7.722 | -3.661 | -3.678 | 2204 | -2162 | -2160 | 0 | 3646 | 3297 |  | CORR | CIGR | 08:32 | 08:47 | 08:48 | 32 | 194 | 13 | EXT |  | 0.84 | (c)
35533.853 | 8.139 | 8.115 | -3.261 | -3.285 | 2221 | -2159 | -2124 | 0 | 3248 | 3297 |  | CORR | CIGR | 08:35 | 08:48 | 08:53 | 37 | 232 | 13 | EXT |  | 0.84 | (c)
35539.733 | 2.619 | 2.599 | -8.976 | -8.996 | 1882 | 2042 | 2018 | 1882 | 2599 | 3298 |  | CORR | CIGR | 08:20 | 08:46 | 08:42 | 45 | 272 | 10 | EXT |  | 0.89 | (c)
35542.586 | 5.472 | 5.455 | -6.123 | -6.14 | 1722 | 1751 | 1751 | 1722 | 5455 | 3298 |  | CORR | PITT | 07:54 | 07:59 | 07:59 | 32 | 59 | 13 | EXT |  | 0.89 | (c)
35543.443 | 6.329 | 6.3 | -5.266 | -5.295 | 1642 | 2120 | 1950 | 1642 | 5065 | 3298 |  | CORR | GENE | 07:41 | 08:58 | 08:31 | 230 | 616 | 10 | EXT |  | 0.91 | (c)
35549.958 | 1.249 | 1.225 | -10.436 | -10.46 | 173 | 246 | 273 | 173 | 1225 | 3299 |  | CORR | CIGR | 08:03 | 08:14 | 08:19 | 45 | 201 | 12 | EXT |  | 0.89 | (c)
35550.857 | 2.148 | 2.13 | -9.537 | -9.555 | 48 | 221 | 173 | 48 | 2130 | 3299 |  | CORR | GENE | 07:43 | 08:11 | 08:03 | 52 | 248 | 11 | EXT |  | 0.89 | (c)
35551.108 | 2.399 | 2.383 | -9.286 | -9.302 | -1557 | -1467 | -1470 | 1383 | 2383 | 3299 |  | CORR | CIGR | 03:24 | 03:38 | 03:38 | 37 | 174 | 12 | EXT |  | 0.89 | (c)
35551.407 | 2.698 | 2.409 | -8.987 | -9.276 | -1694 | -1664 | -1660 | 1626 | 2409 | 3299 |  | CORR | GENE | 03:01 | 03:06 | 03:07 | 494 | 68 | 14 | EXT |  | 0.96 | (c)
35554.558 | 5.849 | 5.835 | -5.836 | -5.85 | 142 | 212 | 201 | 142 | 5823 | 3299 |  | CORR | CIGR | 07:58 | 08:09 | 08:07 | 27 | 119 | 11 | EXT |  | 0.89 | (c)
35556.765 | 8.056 | 8.029 | -3.629 | -3.656 | -1848 | -1620 | -1670 | 1491 | 3604 | 3299 |  | CORR | GENE | 02:36 | 03:13 | 03:05 | 52 | 358 | 11 | EXT |  | 0.89 | (c)
35557.357 | 8.648 | 8.64 | -3.037 | -3.045 | 174 | 329 | 273 | 174 | 3002 | 3299 |  | CORR | CIGR | 08:03 | 08:28 | 08:19 | 43 | 197 | 13 | EXT |  | 0.89 | (c)
35562.354 | 1.96 | 1.742 | -9.705 | -9.923 | 1900 | 1915 | 1916 | 1900 | 1742 | 3300 |  | CORR | AXGR | 03:43 | 03:45 | 03:45 | 519 | 30 | 15 | EXT |  | 0.97 | (c)
35562.383 | 1.989 | 1.878 | -9.676 | -9.787 | 1993 | 2010 | 2023 | 1993 | 1878 | 3300 |  | CORR | GENE | 03:58 | 04:01 | 04:03 | 600 | 59 | 12 | EXT |  | 0.96 | (c)
35562.736 | 2.342 | 2.331 | -9.323 | -9.334 | 1741 | 1862 | 1826 | 1741 | 2331 | 3300 |  | CORR | CIGR | 03:17 | 03:37 | 03:31 | 31 | 168 | 12 | EXT |  | 0.89 | (c)
35576.036 | 3.977 | 3.935 | -7.713 | -7.755 | -646 | -634 | -634 | 623 | 3935 | 3301 |  | CORR | AXGR | 03:18 | 03:20 | 03:20 | 97 | 23 | 14 | EXT |  | 0.9 | (c)
35579.954 | 7.895 | 7.881 | -3.795 | -3.809 | 919 | 1305 | 1126 | 919 | 3738 | 3301 |  | CORR | GENE | 07:31 | 08:33 | 08:04 | 71 | 414 | 10 | EXT |  | 0.89 | (c)
35580.28 | 8.221 | 7.998 | -3.469 | -3.692 | 1370 | 1386 | 1395 | 1370 | 3468 | 3301 |  | CORR | GENE | 08:44 | 08:46 | 08:48 | 224 | 48 | 12 | EXT |  | 0.92 | (c)
35580.365 | 8.306 | 8.295 | -3.384 | -3.395 | 993 | 1199 | 1124 | 993 | 3345 | 3301 |  | CORR | GENE | 07:43 | 08:16 | 08:04 | 50 | 262 | 10 | EXT |  | 0.89 | (c)
35580.395 | 8.336 | 8.229 | -3.354 | -3.461 | 1359 | 1375 | 1375 | 1359 | 3290 | 3301 |  | CORR | AXGR | 08:42 | 08:44 | 08:44 | 171 | 32 | 17 | EXT |  | 0.92 | (c)
35580.486 | 8.427 | 8.405 | -3.263 | -3.285 | -246 | -176 | -140 | 33 | 3254 | 3301 |  | CORR | CIGR | 04:23 | 04:34 | 04:40 | 31 | 212 | 10 | EXT |  | 0.89 | (c)
35583.356 | 11.297 | 11.278 | -0.393 | -0.412 | 1081 | 1228 | 1210 | 1081 | 328 | 3301 |  | CORR | GENE | 07:57 | 08:21 | 08:18 | 84 | 257 | 14 | EXT |  | 0.89 | (c)
35583.482 | 11.423 | 11.331 | -0.267 | -0.359 | 978 | 1013 | 1015 | 978 | 139 | 3301 |  | CORR | GENE | 07:40 | 07:46 | 07:46 | 220 | 73 | 10 | EXT |  | 0.91 | (c)
35584.128 | 0.379 | 0.366 | -10.481 | -10.494 | -1644 | -1381 | -1491 | 1339 | 366 | 3302 |  | CORR | GENE | 07:45 | 08:27 | 08:10 | 59 | 305 | 11 | EXT |  | 0.89 | (c)
35585.035 | 1.286 | 1.246 | -9.574 | -9.614 | -1708 | -1475 | -1507 | 1306 | 1246 | 3302 |  | CORR | GENE | 07:35 | 08:12 | 08:07 | 82 | 402 | 15 | EXT |  | 0.89 | (c)
35586.203 | 2.454 | 2.435 | -8.406 | -8.425 | 1240 | 1308 | 1294 | 1240 | 2435 | 3302 |  | CORR | CIGR | 03:30 | 03:41 | 03:39 | 42 | 108 | 10 | EXT |  | 0.89 | (c)
35586.701 | 2.952 | 2.943 | -7.908 | -7.917 | -1601 | -1332 | -1443 | 1284 | 2943 | 3302 |  | CORR | CIGR | 07:52 | 08:35 | 08:17 | 44 | 317 | 10 | EXT |  | 0.89 | (c)
35592.48 | 8.731 | 8.632 | -2.129 | -2.228 | -334 | -173 | -207 | 80 | 2102 | 3302 |  | CORR | GENE | 11:16 | 11:42 | 11:37 | 126 | 255 | 10 | EXT |  | 0.9 | (c)
35593.787 | 10.038 | 10.03 | -0.822 | -0.83 | 1169 | 1239 | 1228 | 1169 | 809 | 3302 |  | CORR | CIGR | 03:19 | 03:30 | 03:28 | 21 | 119 | 13 | EXT |  | 0.89 | (c)
35594.16 | 10.411 | 10.174 | -0.449 | -0.686 | -1492 | -1327 | -1330 | 1168 | 181 | 3302 | Дефект проката | MIAN | GENE | 08:09 | 08:36 | 08:36 | 505 | 324 |  | INT | Дефект проката Эквивалент потери металла 15%. |  | (c)
35600.033 | 5.424 | 5.408 | -5.951 | -5.967 | 2199 | -2081 | -2085 | 0 | 5408 | 3303 |  | CORR | CIGR | 08:42 | 09:12 | 09:11 | 30 | 354 | 10 | EXT |  | 0.84 | (c)
35600.406 | 5.797 | 5.782 | -5.578 | -5.593 | 285 | 369 | 376 | 285 | 5567 | 3303 |  | CORR | CIGR | 03:33 | 03:47 | 03:48 | 26 | 181 | 13 | EXT |  | 0.84 | (c)
35601.226 | 6.617 | 6.56 | -4.758 | -4.815 | 381 | 434 | 618 | 381 | 4742 | 3303 |  | CORR | GENE | 03:49 | 03:58 | 04:27 | 73 | 472 | 10 | EXT |  | 0.85 | (c)
35602.51 | 7.901 | 7.873 | -3.474 | -3.502 | 366 | 650 | 597 | 366 | 3425 | 3303 |  | CORR | GENE | 03:46 | 04:32 | 04:24 | 77 | 464 | 10 | EXT |  | 0.85 | (c)
35608.746 | 2.762 | 2.733 | -1.887 | -1.916 | -2173 | -2033 | -2020 | 58 | 1856 | 3304а |  | CORR | GENE | 07:46 | 08:09 | 08:11 | 60 | 306 | 10 | EXT | Аномалия находится на упругопластическом изгибе: R=615 D, максимальное растяжение на 7.3 час. | 0.85 | (c)
35609.662 | 3.678 | 3.649 | -0.971 | -1 | -2170 | -2046 | -2020 | 61 | 941 | 3304а |  | CORR | GENE | 07:47 | 08:07 | 08:11 | 59 | 300 | 10 | EXT | Аномалия находится на упругопластическом изгибе: R=564 D, максимальное растяжение на 7.2 час. | 0.85 | (c)
35619.616 | 0.236 | 0.192 | -8.893 | -8.937 | -2176 | -1931 | -1955 | 55 | 192 | 3305а |  | CORR | GENE | 07:36 | 08:16 | 08:12 | 101 | 442 | 15 | EXT | Аномалия находится на упругопластическом изгибе: R=855 D, максимальное растяжение на 6.4 час. | 0.85 | (c)
35619.799 | 0.419 | 0.394 | -8.71 | -8.735 | 867 | 1034 | 998 | 867 | 394 | 3305а |  | CORR | CIGR | 03:47 | 04:14 | 04:09 | 49 | 262 | 13 | EXT | Аномалия находится на упругопластическом изгибе: R=858 D, максимальное растяжение на 6.5 час. | 0.85 | (c)
35620.053 | 0.673 | 0.612 | -8.456 | -8.517 | -2034 | -1935 | -1843 | 196 | 612 | 3305а |  | CORR | GENE | 07:59 | 08:15 | 08:30 | 87 | 383 | 13 | EXT | Аномалия находится на упругопластическом изгибе: R=856 D, максимальное растяжение на 6.6 час. | 0.85 | (c)
35621.246 | 1.866 | 1.846 | -7.263 | -7.283 | -2131 | -1734 | -1872 | 100 | 1846 | 3305а |  | CORR | GENE | 07:44 | 08:48 | 08:25 | 124 | 519 | 13 | EXT | Аномалия находится на упругопластическом изгибе: R=828 D, максимальное растяжение на 6.9 час. | 0.85 | (c)
35621.718 | 2.338 | 2.307 | -6.791 | -6.822 | 785 | 931 | 885 | 785 | 2307 | 3305а |  | CORR | CIGR | 03:34 | 03:58 | 03:50 | 43 | 201 | 10 | EXT | Аномалия находится на упругопластическом изгибе: R=804 D, максимальное растяжение на 7 час. | 0.84 | (c)
35624.239 | 4.859 | 4.838 | -4.27 | -4.291 | -1795 | -1703 | -1681 | 436 | 4250 | 3305а |  | CORR | CIGR | 08:38 | 08:53 | 08:56 | 41 | 228 | 10 | EXT | Аномалия находится на упругопластическом изгибе: R=706 D, максимальное растяжение на 7.2 час. | 0.84 | (c)
35628.509 | 0 | 0 | -11.545 | -11.545 | -1959 | -1010 | -1130 | 271 | 0 | 3306 | Смещение кромок | GWAN |  | 04:43 | 07:16 | 06:57 | 0 | 1658 | 16 | EXT | Смещение кромок Наружу Величина смещения - 2.6 мм. Аномалия находится на упругопластическом изгибе: R=496 D, максимальное растяжение на 6.9 час. |  | (c)
35629.734 | 1.225 | 1.212 | -10.32 | -10.333 | -2153 | -2108 | -2093 | 78 | 1212 | 3306 |  | CORR | CIGR | 04:12 | 04:19 | 04:21 | 22 | 119 | 15 | EXT | Аномалия находится на упругопластическом изгибе: R=458 D, максимальное растяжение на 6.8 час. | 0.84 | (c)
35630.192 | 1.683 | 1.669 | -9.862 | -9.876 | 1987 | 2118 | 2071 | 75 | 1669 | 3306 |  | CORR | GENE | 03:20 | 03:41 | 03:33 | 275 | 169 | 12 | EXT | Аномалия находится на упругопластическом изгибе: R=447 D, максимальное растяжение на 6.7 час. | 0.88 | (c)
35632.642 | 4.133 | 4.116 | -7.412 | -7.429 | -2131 | -2038 | -2060 | 100 | 4116 | 3306 |  | CORR | CIGR | 04:15 | 04:30 | 04:26 | 42 | 142 | 11 | EXT | Аномалия находится на упругопластическом изгибе: R=431 D, максимальное растяжение на 6.7 час. | 0.84 | (c)
35632.886 | 4.377 | 4.367 | -7.168 | -7.178 | -2112 | -2062 | -2062 | 118 | 4367 | 3306 |  | CORR | CIGR | 04:18 | 04:26 | 04:26 | 20 | 99 | 10 | EXT | Аномалия находится на упругопластическом изгибе: R=440 D, максимальное растяжение на 6.7 час. | 0.84 | (c)
35633.395 | 4.886 | 4.858 | -6.659 | -6.687 | 1829 | 1940 | 1942 | 176 | 4858 | 3306 |  | CORR | GENE | 02:54 | 03:12 | 03:12 | 54 | 225 | 11 | EXT | Аномалия находится на упругопластическом изгибе: R=468 D, максимальное растяжение на 6.7 час. | 0.85 | (c)
35633.574 | 5.065 | 4.964 | -6.48 | -6.581 | 1997 | 2068 | 2218 | 0 | 4964 | 3306 |  | CORR | GENE | 03:21 | 03:33 | 03:57 | 121 | 443 | 18 | EXT | Аномалия находится на упругопластическом изгибе: R=468 D, максимальное растяжение на 6.7 час. | 0.86 | (c)
35633.795 | 5.286 | 5.207 | -6.259 | -6.338 | 1863 | 2001 | 2135 | 0 | 5207 | 3306 |  | CORR | GENE | 02:60 | 03:22 | 03:44 | 104 | 545 | 18 | EXT | Аномалия находится на упругопластическом изгибе: R=486 D, максимальное растяжение на 6.7 час. | 0.86 | (c)
35634.133 | 5.624 | 5.605 | -5.921 | -5.94 | -2150 | -2069 | -2072 | 81 | 5605 | 3306 |  | CORR | CIGR | 04:12 | 04:25 | 04:25 | 43 | 156 | 16 | EXT | Аномалия находится на упругопластическом изгибе: R=504 D, максимальное растяжение на 6.7 час. | 0.85 | (c)
35634.344 | 5.835 | 5.778 | -5.71 | -5.767 | 2158 | -2174 | -2138 | 0 | 5679 | 3306 |  | CORR | GENE | 03:47 | 04:08 | 04:14 | 88 | 331 | 11 | EXT | Аномалия находится на упругопластическом изгибе: R=522 D, максимальное растяжение на 6.8 час. | 0.85 | (c)
35634.569 | 6.06 | 6.038 | -5.485 | -5.507 | -2176 | -2077 | -2089 | 55 | 5459 | 3306 |  | CORR | CIGR | 04:08 | 04:24 | 04:22 | 48 | 172 | 17 | EXT | Аномалия находится на упругопластическом изгибе: R=541 D, максимальное растяжение на 6.8 час. | 0.85 | (c)
35634.982 | 6.473 | 6.417 | -5.072 | -5.128 | -2070 | -2019 | -2036 | 161 | 4797 | 3306 |  | CORR | GENE | 04:25 | 04:33 | 04:30 | 331 | 67 | 15 | EXT | Аномалия находится на упругопластическом изгибе: R=586 D, максимальное растяжение на 6.9 час. | 0.9 | (c)
35638.609 | 10.1 | 10.078 | -1.445 | -1.467 | -2216 | -2063 | -2078 | 15 | 1412 | 3306 |  | CORR | GENE | 04:01 | 04:26 | 04:23 | 55 | 274 | 11 | EXT |  | 0.85 | (c)
35639.218 | 10.709 | 10.693 | -0.836 | -0.852 | -2220 | -2104 | -2110 | 11 | 819 | 3306 |  | CORR | CIGR | 04:01 | 04:19 | 04:18 | 33 | 220 | 11 | EXT |  | 0.84 | (c)
35639.508 | 10.999 | 10.981 | -0.546 | -0.564 | 2101 | 2192 | 2183 | 0 | 534 | 3306 |  | CORR | CIGR | 03:38 | 03:53 | 03:51 | 30 | 164 | 10 | EXT |  | 0.84 | (c)
35640.054 | 0 | -0.052 | -11.695 | -11.747 | -1969 | -1961 | -1960 | 1950 | 0 | 3307 | Внутришовный дефект | GWAN |  | 03:42 | 03:43 | 03:43 | 0 | 20 | 10 | MID | Внутришовный дефект |  | (c)
35672.477 | 9.533 | 9.522 | -1.747 | -1.758 | 2136 | 2199 | 2198 | 2136 | 1734 | 3309 |  | CORR | CIGR | 07:44 | 07:55 | 07:54 | 24 | 124 | 13 | EXT |  | 0.89 | (c)
35677.439 | 3.215 | 3.204 | -8.1 | -8.111 | -1822 | -1762 | -1771 | 409 | 3204 | 3310 |  | CORR | CIGR | 08:18 | 08:27 | 08:26 | 25 | 102 | 12 | EXT |  | 0.89 | (c)
35678.558 | 4.334 | 4.318 | -6.981 | -6.997 | 885 | 943 | 954 | 885 | 4318 | 3310 |  | CORR | CIGR | 03:35 | 03:44 | 03:46 | 30 | 139 | 10 | EXT |  | 0.89 | (c)
35679.518 | 5.294 | 5.28 | -6.021 | -6.035 | 2182 | -2221 | -2226 | 0 | 5280 | 3310 |  | CORR | CIGR | 07:04 | 07:13 | 07:13 | 32 | 105 | 10 | EXT |  | 0.89 | (c)
35681.894 | 7.67 | 7.653 | -3.645 | -3.662 | 937 | 1038 | 1053 | 937 | 3621 | 3310 |  | CORR | CIGR | 03:43 | 03:59 | 04:02 | 41 | 232 | 10 | EXT |  | 0.89 | (c)
35683.606 | 9.382 | 9.312 | -1.933 | -2.003 | -2178 | -2165 | -2164 | 52 | 1861 | 3310 |  | CORR | AXGR | 07:20 | 07:22 | 07:23 | 142 | 29 | 15 | EXT |  | 0.9 | (c)
35684.125 | 9.901 | 9.856 | -1.414 | -1.459 | -1950 | -1846 | -1821 | 281 | 1386 | 3310 |  | CORR | GENE | 07:57 | 08:14 | 08:18 | 73 | 256 | 17 | EXT |  | 0.89 | (c)
35684.418 | 10.194 | 10.176 | -1.121 | -1.139 | -2112 | -2079 | -2024 | 118 | 1114 | 3310 |  | CORR | CIGR | 07:31 | 07:36 | 07:45 | 25 | 177 | 10 | EXT |  | 0.89 | (c)
35684.686 | 10.462 | 10.452 | -0.853 | -0.863 | -1930 | -1884 | -1879 | 301 | 843 | 3310 |  | CORR | CIGR | 08:00 | 08:08 | 08:08 | 20 | 101 | 11 | EXT |  | 0.89 | (c)
35685.072 | 10.848 | 10.813 | -0.467 | -0.502 | -1894 | -1883 | -1884 | 337 | 429 | 3310 |  | CORR | AXGR | 08:06 | 08:08 | 08:08 | 73 | 20 | 13 | EXT |  | 0.89 | (c)
35686.03 | 0.491 | 0.171 | -11.004 | -11.324 | 1810 | 1820 | 1840 | 1810 | 171 | 3311 |  | CORR | GENE | 02:30 | 02:32 | 02:35 | 324 | 60 | 12 | EXT |  | 0.93 | (c)
35686.049 | 0.51 | 0.497 | -10.985 | -10.998 | 1732 | 1823 | 1820 | 1732 | 497 | 3311 |  | CORR | GENE | 02:18 | 02:33 | 02:32 | 109 | 176 | 16 | EXT |  | 0.9 | (c)
35687.786 | 2.247 | 2.23 | -9.248 | -9.265 | 1976 | 2071 | 2076 | 1976 | 2230 | 3311 |  | CORR | GENE | 02:57 | 03:13 | 03:13 | 81 | 200 | 13 | EXT |  | 0.89 | (c)
35708.852 | 0.133 | 0.061 | -11.182 | -11.254 | -1790 | -1717 | -1533 | 1276 | 61 | 3313 |  | CORR | GENE | 06:49 | 07:01 | 07:30 | 90 | 513 | 12 | EXT |  | 0.89 | (c)
35768.45 | 3.461 | 3.444 | -7.874 | -7.891 | 690 | 791 | 790 | 690 | 3444 | 3318 |  | CORR | CIGR | 04:47 | 05:03 | 05:03 | 32 | 199 | 11 | EXT |  | 0.84 | (c)
35769.311 | 4.322 | 4.303 | -7.013 | -7.032 | 650 | 791 | 805 | 650 | 4303 | 3318 |  | CORR | CIGR | 04:40 | 05:03 | 05:05 | 39 | 309 | 15 | EXT |  | 0.85 | (c)
35772.687 | 7.698 | 7.67 | -3.637 | -3.665 | 563 | 776 | 728 | 563 | 3588 | 3318 |  | CORR | GENE | 04:26 | 05:00 | 04:53 | 77 | 329 | 13 | EXT |  | 0.85 | (c)
35774.394 | 9.405 | 9.385 | -1.93 | -1.95 | 551 | 763 | 705 | 551 | 1898 | 3318 |  | CORR | GENE | 04:24 | 04:58 | 04:49 | 52 | 309 | 12 | EXT |  | 0.85 | (c)
35782.307 | 5.983 | 5.761 | -1.642 | -1.864 | 1219 | 1248 | 1261 | 927 | 1506 | 3319 | Дефект проката | MIAN | GENE | 06:08 | 06:12 | 06:15 | 358 | 85 |  | INT | Дефект проката Эквивалент потери металла 12%. |  | (c)
35816.164 | 5.585 | 5.561 | -5.665 | -5.689 | -2032 | -1810 | -1891 | 199 | 5561 | 3323 |  | CORR | CIGR | 06:37 | 07:13 | 06:60 | 46 | 281 | 12 | EXT |  | 0.85 | (c)
35906.517 | 5.963 | 5.913 | -5.582 | -5.632 | 1609 | 1687 | 1760 | 320 | 5563 | 3331 |  | CORR | GENE | 05:03 | 05:16 | 05:28 | 69 | 302 | 9 | EXT |  | 0.89 | (c)
35906.812 | 6.258 | 6.233 | -5.287 | -5.312 | 1750 | 1823 | 1836 | 308 | 5270 | 3331 |  | CORR | CIGR | 05:26 | 05:38 | 05:40 | 42 | 173 | 12 | EXT |  | 0.89 | (c)
35907.101 | 6.547 | 6.53 | -4.998 | -5.015 | 1759 | 1888 | 1869 | 253 | 4969 | 3331 |  | CORR | CIGR | 05:28 | 05:48 | 05:45 | 46 | 219 | 10 | EXT |  | 0.89 | (c)
35907.216 | 6.662 | 6.581 | -4.883 | -4.964 | 1975 | -2203 | -2114 | 0 | 4792 | 3331 |  | CORR | GENE | 06:02 | 06:48 | 07:02 | 172 | 744 | 10 | EXT |  | 0.9 | (c)
35907.453 | 6.899 | 6.822 | -4.646 | -4.723 | 1903 | -2135 | -2224 | 0 | 4562 | 3331 |  | CORR | GENE | 05:51 | 06:59 | 06:45 | 161 | 668 | 13 | EXT |  | 0.9 | (c)
35908.358 | 7.804 | 7.776 | -3.741 | -3.769 | 2053 | 2191 | 2152 | 0 | 3719 | 3331 |  | CORR | GENE | 06:15 | 06:37 | 06:31 | 50 | 198 | 11 | EXT |  | 0.89 | (c)
35909.706 | 9.152 | 9.143 | -2.393 | -2.402 | 1709 | 2081 | 1940 | 60 | 2319 | 3331 |  | CORR | GENE | 05:20 | 06:20 | 05:57 | 83 | 461 | 11 | EXT |  | 0.89 | (c)
35922.322 | 10.223 | 10.205 | -0.977 | -0.995 | 2003 | 2115 | 2129 | 0 | 945 | 3332 |  | CORR | GENE | 04:34 | 04:52 | 04:54 | 50 | 252 | 11 | EXT |  | 0.89 | (c)
35924.009 | 0.71 | 0.665 | -10.765 | -10.81 | 1829 | 1945 | 2003 | 53 | 665 | 3333 |  | CORR | GENE | 04:51 | 05:10 | 05:19 | 63 | 349 | 10 | EXT | Аномалия находится на отводе. | 0.89 | (c)
35924.798 | 1.499 | 1.464 | -9.976 | -10.011 | 1910 | 2151 | 2101 | 0 | 1464 | 3333 |  | CORR | GENE | 05:04 | 05:43 | 05:35 | 63 | 381 | 15 | EXT | Аномалия находится на отводе. | 0.89 | (c)
35925.645 | 2.346 | 2.322 | -9.129 | -9.153 | 1794 | 2111 | 2050 | 0 | 2322 | 3333 |  | CORR | GENE | 04:45 | 05:36 | 05:27 | 78 | 512 | 10 | EXT | Аномалия находится на отводе. | 0.89 | (c)
35929.093 | 5.794 | 5.769 | -5.681 | -5.706 | 1597 | 1799 | 1800 | 227 | 5613 | 3333 |  | CORR | GENE | 04:13 | 04:46 | 04:46 | 93 | 407 | 16 | EXT | Аномалия находится на отводе. | 0.9 | (c)
35929.906 | 6.607 | 6.567 | -4.868 | -4.908 | 2060 | 2109 | 2188 | 0 | 4849 | 3333 |  | CORR | GENE | 05:28 | 05:36 | 05:49 | 59 | 256 | 13 | EXT | Аномалия находится на отводе. | 0.89 | (c)
35930.006 | 6.707 | 6.678 | -4.768 | -4.797 | 1810 | 1893 | 1914 | 213 | 4748 | 3333 |  | CORR | GENE | 04:48 | 05:01 | 05:04 | 49 | 208 | 10 | EXT | Аномалия находится на отводе. | 0.89 | (c)
35934.156 | 10.857 | 10.84 | -0.618 | -0.635 | 1534 | 1848 | 1733 | 300 | 582 | 3333 |  | CORR | GENE | 04:03 | 04:54 | 04:35 | 53 | 397 | 10 | EXT | Аномалия находится на отводе. | 0.89 | (c)
35934.984 | 0.21 | 0.151 | -10.68 | -10.739 | 2006 | 2160 | 2193 | 0 | 151 | 3334 |  | CORR | GENE | 05:24 | 05:49 | 05:55 | 77 | 373 | 11 | EXT | Аномалия находится на отводе. | 0.89 | (c)
35936.723 | 1.949 | 1.897 | -8.941 | -8.993 | 1521 | 1635 | 1719 | 314 | 1897 | 3334 |  | CORR | GENE | 04:06 | 04:25 | 04:38 | 88 | 395 | 12 | EXT | Аномалия находится на отводе. | 0.89 | (c)
35945.551 | 10.777 | 10.757 | -0.113 | -0.133 | -2119 | -2059 | -2032 | 111 | 87 | 3334 |  | CORR | CIGR | 06:19 | 06:28 | 06:33 | 46 | 174 | 14 | EXT | Аномалия находится на отводе. | 0.89 | (c)
35952.506 | 6.842 | 6.827 | -0.378 | -0.393 | 1993 | 2100 | 2100 | 24 | 360 | 3335 |  | CORR | CIGR | 05:04 | 05:21 | 05:21 | 33 | 213 | 10 | EXT |  | 0.89 | (c)
35963.302 | 10.418 | 10.397 | -1.072 | -1.093 | -1961 | -1589 | -1729 | 270 | 1001 | 3336 |  | CORR | GENE | 06:33 | 07:33 | 07:10 | 92 | 463 | 15 | EXT |  | 0.85 | (c)
35963.774 | 10.89 | 10.77 | -0.6 | -0.72 | -2129 | -1829 | -1641 | 102 | 525 | 3336 |  | CORR | GENE | 06:06 | 06:54 | 07:25 | 195 | 976 | 15 | EXT |  | 0.87 | (c)
35964.208 | 11.324 | 11.302 | -0.166 | -0.188 | 2050 | 2141 | 2109 | 61 | 77 | 3336 |  | CORR | GENE | 05:20 | 05:35 | 05:30 | 111 | 120 | 13 | EXT |  | 0.85 | (c)
35966.753 | 2.379 | 2.256 | -8.721 | -8.844 | -2122 | -1993 | -1757 | 108 | 2256 | 3337 |  | CORR | GENE | 06:33 | 06:54 | 07:32 | 145 | 731 | 12 | EXT |  | 0.86 | (c)
35977.699 | 2.225 | 2.206 | -9.25 | -9.269 | -1724 | -1636 | -1654 | 507 | 2206 | 3338 |  | CORR | CIGR | 05:48 | 06:02 | 05:59 | 38 | 141 | 12 | EXT |  | 0.89 | (c)
35977.883 | 2.409 | 2.367 | -9.066 | -9.108 | -1724 | -1655 | -1584 | 507 | 2367 | 3338 |  | CORR | GENE | 05:48 | 05:59 | 06:11 | 63 | 281 | 10 | EXT |  | 0.89 | (c)
35979.431 | 3.957 | 3.925 | -7.518 | -7.55 | -394 | -183 | -214 | 34 | 3925 | 3338 |  | CORR | GENE | 09:23 | 09:57 | 09:52 | 53 | 360 | 13 | EXT |  | 0.89 | (c)
35980.514 | 5.04 | 4.979 | -6.435 | -6.496 | -2228 | -1721 | -1772 | 2 | 4979 | 3338 |  | CORR | GENE | 04:27 | 05:49 | 05:40 | 83 | 911 | 15 | EXT |  | 0.89 | (c)
35987.85 | 0.901 | 0.88 | -10.094 | -10.115 | -1374 | -1252 | -1227 | 1080 | 880 | 3339 |  | CORR | GENE | 04:01 | 04:21 | 04:25 | 48 | 294 | 10 | EXT |  | 0.89 | (c)
36000.639 | 2.695 | 2.681 | -8.745 | -8.759 | -1765 | -1707 | -1704 | 465 | 2681 | 3340 |  | CORR | CIGR | 05:23 | 05:32 | 05:33 | 25 | 123 | 10 | EXT |  | 0.84 | (c)
36001.126 | 3.182 | 3.167 | -8.258 | -8.273 | -2143 | -2101 | -2092 | 87 | 3167 | 3340 |  | CORR | CIGR | 04:22 | 04:29 | 04:30 | 41 | 104 | 15 | EXT |  | 0.85 | (c)
36001.221 | 3.277 | 3.264 | -8.163 | -8.176 | -2065 | -2023 | -2022 | 166 | 3264 | 3340 |  | CORR | CIGR | 04:35 | 04:41 | 04:41 | 31 | 85 | 10 | EXT |  | 0.84 | (c)
36001.315 | 3.371 | 3.219 | -8.069 | -8.221 | -2180 | -2134 | -2143 | 50 | 3219 | 3340 |  | CORR | GENE | 04:16 | 04:23 | 04:22 | 317 | 75 | 12 | EXT |  | 0.88 | (c)
36001.527 | 3.583 | 3.541 | -7.857 | -7.899 | 2213 | -2004 | -2049 | 0 | 3541 | 3340 |  | CORR | GENE | 04:05 | 04:44 | 04:37 | 95 | 399 | 10 | EXT |  | 0.85 | (c)
36001.664 | 3.72 | 3.696 | -7.72 | -7.744 | -1955 | -1892 | -1827 | 275 | 3696 | 3340 |  | CORR | CIGR | 04:52 | 05:02 | 05:13 | 41 | 257 | 10 | EXT |  | 0.84 | (c)
36002.273 | 4.329 | 4.303 | -7.111 | -7.137 | -1985 | -1758 | -1738 | 246 | 4303 | 3340 |  | CORR | GENE | 04:48 | 05:24 | 05:27 | 61 | 493 | 10 | EXT |  | 0.85 | (c)
36002.487 | 4.543 | 4.526 | -6.897 | -6.914 | -1857 | -1771 | -1758 | 374 | 4526 | 3340 |  | CORR | CIGR | 05:08 | 05:22 | 05:24 | 48 | 197 | 10 | EXT |  | 0.85 | (c)
36002.79 | 4.846 | 4.803 | -6.594 | -6.637 | -1754 | -1714 | -1685 | 476 | 4803 | 3340 |  | CORR | GENE | 05:25 | 05:31 | 05:36 | 55 | 138 | 10 | EXT |  | 0.85 | (c)
36004.397 | 6.453 | 6.433 | -4.987 | -5.007 | -1754 | -1670 | -1683 | 477 | 4974 | 3340 |  | CORR | CIGR | 05:25 | 05:38 | 05:36 | 33 | 141 | 10 | EXT |  | 0.84 | (c)
36004.581 | 6.637 | 6.626 | -4.803 | -4.814 | -1928 | -1727 | -1636 | 302 | 4638 | 3340 |  | CORR | GENE | 04:57 | 05:29 | 05:44 | 176 | 585 | 10 | EXT |  | 0.86 | (c)
36005.264 | 7.32 | 7.31 | -4.12 | -4.13 | -2142 | -2096 | -2087 | 88 | 4084 | 3340 |  | CORR | CIGR | 04:22 | 04:30 | 04:31 | 46 | 111 | 10 | EXT |  | 0.84 | (c)
36013.111 | 3.727 | 3.665 | -5.413 | -5.475 | 1650 | 1793 | 1769 | 342 | 3665 | 3341аа |  | CORR | GENE | 02:57 | 03:20 | 03:16 | 112 | 239 | 10 | EXT |  | 0.85 | (c)
36014.102 | 4.718 | 4.701 | -4.422 | -4.439 | -2130 | -1960 | -2003 | 101 | 4393 | 3341аа |  | CORR | CIGR | 04:47 | 05:15 | 05:08 | 46 | 254 | 11 | EXT |  | 0.85 | (c)
36033.705 | 1.436 | 1.412 | -9.809 | -9.833 | -2221 | -2151 | -2156 | 10 | 1412 | 3343 |  | CORR | GENE | 07:02 | 07:14 | 07:13 | 56 | 128 | 10 | EXT |  | 0.85 | (c)
36033.857 | 1.588 | 1.567 | -9.657 | -9.678 | 1940 | 2023 | 2023 | 124 | 1567 | 3343 |  | CORR | GENE | 06:14 | 06:27 | 06:27 | 113 | 167 | 10 | EXT |  | 0.85 | (c)
36065.175 | 11.381 | 11.236 | -0.334 | -0.479 | -120 | -109 | -105 | 90 | 202 | 3345 |  | CORR | AXGR | 08:39 | 08:40 | 08:41 | 277 | 30 | 11 | EXT |  | 0.92 | (c)
36069.342 | 3.833 | 3.746 | -7.627 | -7.714 | 286 | 378 | 578 | 286 | 3746 | 3346 |  | CORR | GENE | 06:23 | 06:38 | 07:10 | 101 | 584 | 11 | EXT |  | 0.89 | (c)
36076.865 | 11.356 | 11.341 | -0.104 | -0.119 | 1257 | 1346 | 1358 | 1257 | 85 | 3346 |  | CORR | CIGR | 08:59 | 09:14 | 09:16 | 34 | 203 | 10 | EXT |  | 0.89 | (c)
36076.866 | 11.357 | 11.312 | -0.103 | -0.148 | 319 | 761 | 715 | 319 | 68 | 3346 |  | CORR | GENE | 06:28 | 07:39 | 07:32 | 80 | 791 | 12 | EXT |  | 0.89 | (c)
36077.703 | 0.734 | 0.702 | -10.851 | -10.883 | 1025 | 1850 | 1639 | 1025 | 702 | 3347 |  | CORR | GENE | 04:53 | 07:07 | 06:33 | 221 | 1229 | 12 | EXT |  | 0.91 | (c)
36077.892 | 0.923 | 0.887 | -10.662 | -10.698 | 571 | 729 | 749 | 571 | 887 | 3347 |  | CORR | GENE | 03:40 | 04:06 | 04:09 | 61 | 356 | 10 | EXT |  | 0.89 | (c)
36079.318 | 2.349 | 2.268 | -9.236 | -9.317 | -2204 | -2110 | -2116 | 2027 | 2268 | 3347 |  | CORR | GENE | 08:12 | 08:27 | 08:27 | 102 | 177 | 11 | EXT |  | 0.89 | (c)
36083.758 | 6.789 | 6.766 | -4.796 | -4.819 | -2205 | -2129 | -2120 | 2036 | 4781 | 3347 |  | CORR | CIGR | 08:12 | 08:24 | 08:26 | 38 | 169 | 10 | EXT |  | 0.89 | (c)
36084.528 | 7.559 | 7.547 | -4.026 | -4.038 | -2172 | -1901 | -1998 | 1824 | 3981 | 3347 |  | CORR | GENE | 08:17 | 09:01 | 08:46 | 57 | 348 | 11 | EXT |  | 0.89 | (c)
36088.101 | 11.132 | 11.036 | -0.453 | -0.549 | 1925 | -2167 | -2042 | 1547 | 382 | 3347 |  | CORR | GENE | 07:19 | 08:18 | 08:38 | 167 | 989 | 16 | EXT |  | 0.91 | (c)
36098.653 | 10.099 | 10.068 | -1.441 | -1.472 | -1847 | -1661 | -1699 | 1551 | 1407 | 3348 |  | CORR | GENE | 05:11 | 05:41 | 05:35 | 65 | 296 | 12 | EXT |  | 0.89 | (c)
36098.794 | 10.24 | 10.216 | -1.3 | -1.324 | -2224 | -2121 | -2145 | 2067 | 1284 | 3348 |  | CORR | CIGR | 04:10 | 04:27 | 04:23 | 40 | 158 | 10 | EXT |  | 0.89 | (c)
36099.03 | 10.476 | 10.453 | -1.064 | -1.087 | -901 | -824 | -827 | 753 | 1044 | 3348 |  | CORR | CIGR | 07:44 | 07:56 | 07:56 | 43 | 148 | 11 | EXT |  | 0.89 | (c)
36102.233 | 2.139 | 2.108 | -9.116 | -9.147 | 150 | 243 | 303 | 150 | 2108 | 3349 |  | CORR | CIGR | 07:45 | 07:60 | 08:10 | 54 | 306 | 10 | EXT |  | 0.89 | (c)
36102.49 | 2.396 | 2.385 | -8.859 | -8.87 | -1163 | -1089 | -1109 | 1056 | 2385 | 3349 |  | CORR | CIGR | 04:13 | 04:25 | 04:22 | 19 | 107 | 10 | EXT |  | 0.89 | (c)
36102.976 | 2.882 | 2.871 | -8.373 | -8.384 | 312 | 568 | 495 | 312 | 2871 | 3349 |  | CORR | CIGR | 08:11 | 08:52 | 08:41 | 51 | 366 | 15 | EXT |  | 0.89 | (c)
36105.342 | 5.248 | 5.199 | -6.007 | -6.056 | 210 | 396 | 393 | 210 | 5199 | 3349 |  | CORR | GENE | 07:55 | 08:24 | 08:24 | 144 | 364 | 10 | EXT |  | 0.9 | (c)
36106.138 | 6.044 | 6.029 | -5.211 | -5.226 | -1505 | -1420 | -1411 | 1316 | 5195 | 3349 |  | CORR | CIGR | 03:18 | 03:32 | 03:33 | 31 | 189 | 12 | EXT |  | 0.89 | (c)
36120.861 | 9.512 | 9.429 | -1.798 | -1.881 | -1097 | -970 | -879 | 661 | 1686 | 3350 |  | CORR | GENE | 04:12 | 04:32 | 04:47 | 195 | 436 | 10 | EXT |  | 0.9 | (c)
36121.998 | 10.649 | 10.628 | -0.661 | -0.682 | -405 | -206 | -254 | 103 | 637 | 3350 |  | CORR | CIGR | 06:03 | 06:36 | 06:28 | 45 | 303 | 12 | EXT | Аномалия находится на упругопластическом изгибе: R=889 D, максимальное растяжение на 0.4 час. | 0.89 | (c)
36123.78 | 1.121 | 1.108 | -10.349 | -10.362 | -83 | -22 | -2 | 0 | 1108 | 3351 |  | CORR | CIGR | 08:15 | 08:25 | 08:28 | 25 | 162 | 10 | EXT | Аномалия находится на упругопластическом изгибе: R=773 D, максимальное растяжение на 0.5 час. | 0.89 | (c)
36129.489 | 6.83 | 6.7 | -4.64 | -4.77 | -2008 | -1404 | -1640 | 1272 | 4618 | 3351 |  | CORR | GENE | 03:04 | 04:42 | 04:04 | 152 | 735 | 12 | EXT | Аномалия находится на упругопластическом изгибе: R=396 D, максимальное растяжение на 11.5 час. | 0.9 | (c)
36130.173 | 7.514 | 7.491 | -3.956 | -3.979 | -1452 | -1213 | -1236 | 1019 | 3896 | 3351 |  | CORR | GENE | 04:34 | 05:13 | 05:09 | 83 | 432 | 13 | EXT | Аномалия находится на упругопластическом изгибе: R=355 D, максимальное растяжение на 11.4 час. | 0.89 | (c)
36131.073 | 8.414 | 8.396 | -3.056 | -3.074 | -2023 | -1940 | -1934 | 1845 | 3035 | 3351 |  | CORR | CIGR | 03:02 | 03:15 | 03:16 | 39 | 178 | 11 | EXT | Аномалия находится на упругопластическом изгибе: R=324 D, максимальное растяжение на 11.4 час. | 0.89 | (c)
36131.668 | 9.009 | 8.727 | -2.461 | -2.743 | -1495 | -1385 | -1383 | 1270 | 2422 | 3351 |  | CORR | GENE | 04:27 | 04:45 | 04:45 | 321 | 225 | 16 | EXT | Аномалия находится на упругопластическом изгибе: R=300 D, максимальное растяжение на 11.4 час. | 0.94 | (c)
36132.007 | 9.348 | 9.318 | -2.122 | -2.152 | -1639 | -1548 | -1426 | 1213 | 2099 | 3351 |  | CORR | CIGR | 04:04 | 04:18 | 04:38 | 53 | 426 | 13 | EXT | Аномалия находится на упругопластическом изгибе: R=294 D, максимальное растяжение на 11.4 час. | 0.89 | (c)
36134.892 | 0.763 | 0.743 | -10.112 | -10.132 | 1700 | 1789 | 1792 | 1700 | 743 | 3352 |  | CORR | CIGR | 08:20 | 08:34 | 08:35 | 52 | 184 | 14 | EXT | Аномалия находится на упругопластическом изгибе: R=249 D, максимальное растяжение на 11.5 час. | 0.89 | (c)
36140.132 | 6.003 | 5.993 | -4.872 | -4.882 | 1348 | 1430 | 1431 | 1348 | 4850 | 3352 |  | CORR | CIGR | 07:23 | 07:36 | 07:36 | 32 | 166 | 11 | EXT | Аномалия находится на упругопластическом изгибе: R=269 D, максимальное растяжение на 11.5 час. | 0.89 | (c)
36141.433 | 7.304 | 7.195 | -3.571 | -3.68 | 1068 | 1099 | 1090 | 1068 | 3453 | 3352 |  | CORR | AXGR | 06:38 | 06:43 | 06:41 | 227 | 46 | 11 | EXT | Аномалия находится на упругопластическом изгибе: R=303 D, максимальное растяжение на 11.6 час. | 0.91 | (c)
36228.514 | 0 | -0.065 | -2.904 | -2.969 | -1049 | 38 | -399 | 252 |  | 3359аб | Нарушение формы кольцевого шва | GWAN |  | 11:26 | 02:22 | 13:11 | 0 | 1301 |  | EXT | Нарушение формы кольцевого шва |  | (c)
36231.418 | 0 | -0.036 | -1.497 | -1.533 | 303 | 650 | 641 | 303 |  | 3359ав | Нарушение формы кольцевого шва | GWAN |  | 01:11 | 02:07 | 02:05 | 0 | 676 |  | EXT | Нарушение формы кольцевого шва |  | (c)
36416.688 | 5.314 | 5.295 | -5.626 | -5.645 | -1773 | -1664 | -1674 | 1575 | 5295 | 3377 |  | CORR | CIGR | 01:60 | 02:17 | 02:16 | 51 | 198 | 14 | EXT |  | 0.89 | (c)
36423.174 | 0.86 | 0.839 | -10.135 | -10.156 | 1265 | 1325 | 1341 | 814 | 839 | 3378 |  | CORR | CIGR | 01:06 | 01:16 | 01:18 | 49 | 151 | 10 | EXT |  | 0.89 | (c)
36425.052 | 2.738 | 2.726 | -8.257 | -8.269 | -1872 | -1800 | -1811 | 359 | 2726 | 3378 |  | CORR | CIGR | 04:40 | 04:51 | 04:50 | 22 | 122 | 10 | EXT |  | 0.89 | (c)
36452.073 | 8.224 | 8.197 | -3.511 | -3.538 | 1068 | 1139 | 1148 | 1068 | 3492 | 3380 |  | CORR | CIGR | 03:07 | 03:19 | 03:20 | 46 | 160 | 11 | EXT |  | 0.89 | (c)
36571.676 | 2.227 | 2.215 | -8.703 | -8.715 | -1794 | -1755 | -1747 | 1701 | 2215 | 3391 |  | CORR | CIGR | 03:42 | 03:49 | 03:50 | 24 | 93 | 10 | EXT |  | 0.89 | (c)
36638.254 | 0.765 | 0.743 | -10.66 | -10.682 | 562 | 662 | 657 | 562 | 743 | 3397 |  | CORR | CIGR | 07:05 | 07:21 | 07:21 | 46 | 192 | 13 | EXT |  | 0.89 | (c)
36644.367 | 6.878 | 6.867 | -4.547 | -4.558 | 773 | 838 | 832 | 773 | 4535 | 3397 |  | CORR | CIGR | 07:39 | 07:50 | 07:49 | 23 | 117 | 13 | EXT |  | 0.89 | (c)
36646.053 | 8.564 | 8.531 | -2.861 | -2.894 | 1007 | 1086 | 1119 | 1007 | 2851 | 3397 |  | CORR | CIGR | 08:17 | 08:30 | 08:35 | 43 | 223 | 10 | EXT |  | 0.89 | (c)
36648.159 | 10.67 | 10.593 | -0.755 | -0.832 | -926 | -764 | -651 | 376 | 721 | 3397 |  | CORR | GENE | 03:05 | 03:31 | 03:49 | 111 | 550 | 15 | EXT |  | 0.9 | (c)
36648.168 | 10.679 | 10.625 | -0.746 | -0.8 | -241 | -226 | -226 | 211 | 671 | 3397 |  | CORR | AXGR | 04:55 | 04:58 | 04:58 | 129 | 31 | 13 | EXT |  | 0.9 | (c)
36689.617 | 6.728 | 6.688 | -4.662 | -4.702 | -1507 | -1347 | -1394 | 1282 | 4642 | 3401 |  | CORR | GENE | 02:36 | 03:02 | 02:54 | 60 | 224 | 10 | EXT |  | 0.89 | (c)
36702.627 | 8.348 | 8.334 | -3.352 | -3.366 | 776 | 977 | 906 | 776 | 3312 | 3402 |  | CORR | CIGR | 03:15 | 03:48 | 03:36 | 54 | 260 | 13 | EXT |  | 0.89 | (c)
36707.083 | 1.104 | 1.079 | -9.936 | -9.961 | 330 | 582 | 501 | 330 | 1079 | 3403 |  | CORR | CIGR | 11:37 | 00:17 | 12:04 | 46 | 342 | 10 | EXT |  | 0.89 | (c)
36707.131 | 1.152 | 0.82 | -9.888 | -10.22 | 1871 | 1890 | 1889 | 1871 | 820 | 3403 |  | CORR | AXGR | 03:45 | 03:48 | 03:48 | 430 | 36 | 12 | EXT |  | 0.94 | (c)
36713.774 | 7.795 | 7.746 | -3.245 | -3.294 | 1327 | 1506 | 1528 | 1327 | 3231 | 3403 |  | CORR | GENE | 02:18 | 02:46 | 02:50 | 63 | 401 | 11 | EXT |  | 0.89 | (c)
36743.21 | 3.716 | 3.703 | -7.974 | -7.987 | -524 | -461 | -454 | 385 | 3703 | 3406 |  | CORR | CIGR | 03:26 | 03:36 | 03:37 | 25 | 139 | 10 | EXT |  | 0.89 | (c)
36767.807 | 1.673 | 1.661 | -6.937 | -6.949 | -2223 | -2155 | -2162 | 2102 | 1661 | 3408а |  | CORR | CIGR | 08:32 | 08:43 | 08:41 | 27 | 121 | 13 | EXT |  | 0.89 | (c)
36769.262 | 3.128 | 3.117 | -5.482 | -5.493 | 2138 | 2184 | 2202 | 2138 | 3117 | 3408а |  | CORR | CIGR | 08:16 | 08:23 | 08:26 | 27 | 129 | 15 | EXT |  | 0.89 | (c)
36780.333 | 5.589 | 5.565 | -5.746 | -5.77 | -983 | -852 | -852 | 721 | 5565 | 3409 |  | CORR | GENE | 04:10 | 04:32 | 04:32 | 66 | 262 | 10 | EXT |  | 0.89 | (c)
36783.537 | 8.793 | 8.767 | -2.542 | -2.568 | 8 | 285 | 224 | 8 | 2501 | 3409 |  | CORR | GENE | 06:50 | 07:35 | 07:25 | 67 | 432 | 14 | EXT |  | 0.89 | (c)
36785.286 | 10.542 | 10.368 | -0.793 | -0.967 | -225 | 253 | 436 | 0 | 693 | 3409 |  | CORR | GENE | 06:13 | 07:30 | 07:59 | 274 | 1322 | 10 | EXT |  | 0.91 | (c)
36818.759 | 1.065 | 1.048 | -10.405 | -10.422 | -1875 | -1763 | -1775 | 1674 | 1048 | 3413 |  | CORR | CIGR | 09:34 | 09:52 | 09:50 | 41 | 201 | 12 | EXT |  | 0.89 | (c)
36822.061 | 4.367 | 4.35 | -7.103 | -7.12 | -2001 | -1922 | -1937 | 1874 | 4350 | 3413 |  | CORR | CIGR | 09:13 | 09:26 | 09:24 | 33 | 127 | 11 | EXT |  | 0.89 | (c)
36834.876 | 5.712 | 5.698 | -5.598 | -5.612 | -440 | -348 | -359 | 277 | 5584 | 3414 |  | CORR | CIGR | 02:40 | 02:55 | 02:54 | 28 | 164 | 14 | EXT |  | 0.89 | (c)
36838.748 | 9.584 | 9.566 | -1.726 | -1.744 | -366 | -296 | -274 | 181 | 1712 | 3414 |  | CORR | CIGR | 02:52 | 03:04 | 03:07 | 32 | 185 | 10 | EXT |  | 0.89 | (c)
36838.835 | 9.671 | 9.643 | -1.639 | -1.667 | 1939 | 2214 | 2156 | 1939 | 1574 | 3414 |  | CORR | GENE | 09:04 | 09:49 | 09:39 | 93 | 434 | 10 | EXT |  | 0.89 | (c)
36838.897 | 9.733 | 9.645 | -1.577 | -1.665 | 1099 | 1180 | 1380 | 1099 | 1562 | 3414 |  | CORR | GENE | 06:49 | 07:02 | 07:34 | 103 | 561 | 12 | EXT |  | 0.89 | (c)
36844.007 | 3.533 | 3.498 | -8.157 | -8.192 | 826 | 1066 | 1029 | 826 | 3498 | 3415 |  | CORR | GENE | 07:29 | 08:07 | 08:01 | 77 | 406 | 10 | EXT |  | 0.89 | (c)
36848.069 | 7.595 | 7.53 | -4.095 | -4.16 | -535 | -387 | -336 | 137 | 4050 | 3415 |  | CORR | GENE | 03:49 | 04:13 | 04:21 | 110 | 398 | 15 | EXT |  | 0.9 | (c)
36848.934 | 8.46 | 8.392 | -3.23 | -3.298 | -603 | -398 | -349 | 96 | 3178 | 3415 |  | CORR | GENE | 03:38 | 04:11 | 04:19 | 120 | 508 | 12 | EXT |  | 0.9 | (c)
36849.744 | 9.27 | 9.253 | -2.42 | -2.437 | -669 | -182 | -362 | 55 | 2270 | 3415 |  | CORR | GENE | 03:27 | 04:46 | 04:17 | 167 | 615 | 10 | EXT |  | 0.9 | (c)
36850.168 | 9.694 | 9.604 | -1.996 | -2.086 | -497 | -413 | -346 | 196 | 1975 | 3415 |  | CORR | GENE | 03:55 | 04:09 | 04:19 | 111 | 301 | 12 | EXT |  | 0.9 | (c)
36850.321 | 9.847 | 9.81 | -1.843 | -1.88 | -354 | -276 | -230 | 107 | 1820 | 3415 |  | CORR | GENE | 04:18 | 04:31 | 04:38 | 60 | 248 | 14 | EXT |  | 0.89 | (c)
36850.863 | 10.389 | 10.382 | -1.301 | -1.308 | -620 | -564 | -548 | 476 | 1287 | 3415 |  | CORR | CIGR | 03:35 | 03:44 | 03:47 | 21 | 143 | 14 | EXT |  | 0.89 | (c)
36851.223 | 10.749 | 10.685 | -0.941 | -1.005 | -689 | -428 | -449 | 209 | 889 | 3415 |  | CORR | GENE | 03:24 | 04:06 | 04:03 | 116 | 480 | 10 | EXT |  | 0.89 | (c)
36851.546 | 11.072 | 11.054 | -0.618 | -0.636 | -534 | -433 | -438 | 343 | 599 | 3415 |  | CORR | CIGR | 03:49 | 04:06 | 04:05 | 37 | 191 | 13 | EXT |  | 0.89 | (c)
36852.914 | 0.75 | 0.712 | -10.63 | -10.668 | -91 | 240 | 153 | 0 | 712 | 3416 |  | CORR | GENE | 03:21 | 04:14 | 03:60 | 58 | 488 | 12 | EXT |  | 0.89 | (c)
36853.152 | 0.988 | 0.967 | -10.392 | -10.413 | 88 | 170 | 178 | 88 | 967 | 3416 |  | CORR | CIGR | 03:50 | 04:03 | 04:04 | 53 | 180 | 14 | EXT |  | 0.89 | (c)
36856.019 | 3.855 | 3.817 | -7.525 | -7.563 | 489 | 563 | 705 | 489 | 3817 | 3416 |  | CORR | GENE | 04:54 | 05:06 | 05:29 | 74 | 432 | 10 | EXT |  | 0.89 | (c)
36857.903 | 5.739 | 5.72 | -5.641 | -5.66 | 629 | 687 | 724 | 629 | 5607 | 3416 |  | CORR | CIGR | 05:17 | 05:26 | 05:32 | 53 | 189 | 13 | EXT |  | 0.89 | (c)
36931.889 | 0 | -0.033 | -11.21 | -11.243 | -1588 | -1266 | -1325 | 1062 | 0 | 3423 | Внутришовный дефект | GWAN |  | 02:50 | 03:42 | 03:32 | 0 | 526 | 11 | MID | Внутришовный дефект |  | (c)
36989.21 | 2.011 | 1.916 | -8.719 | -8.814 | 1461 | 1561 | 1714 | 1461 | 1916 | 3428 |  | CORR | GENE | 06:45 | 07:01 | 07:26 | 113 | 507 | 14 | EXT |  | 0.9 | (c)
36989.437 | 2.238 | 2.224 | -8.492 | -8.506 | 430 | 483 | 478 | 430 | 2224 | 3428 |  | CORR | CIGR | 03:59 | 04:08 | 04:07 | 29 | 97 | 10 | EXT |  | 0.89 | (c)
37032.238 | 11.329 | 11.318 | -0.306 | -0.317 | -687 | -476 | -518 | 349 | 250 | 3431 |  | CORR | GENE | 06:13 | 06:47 | 06:40 | 67 | 338 | 10 | EXT |  | 0.89 | (c)
37043.953 | 0.079 | 0.046 | -11.476 | -11.509 | 1331 | 1504 | 1473 | 1331 | 46 | 3433 |  | CORR | CIGR | 03:26 | 03:54 | 03:49 | 45 | 284 | 10 | EXT |  | 0.89 | (c)
37050.577 | 6.703 | 6.689 | -4.852 | -4.866 | -1043 | -947 | -959 | 874 | 4837 | 3433 |  | CORR | CIGR | 09:03 | 09:18 | 09:16 | 29 | 169 | 10 | EXT |  | 0.89 | (c)
37053.633 | 9.759 | 9.75 | -1.796 | -1.805 | 1346 | 1392 | 1391 | 1346 | 1786 | 3433 |  | CORR | CIGR | 03:28 | 03:36 | 03:36 | 19 | 90 | 15 | EXT |  | 0.89 | (c)
37054.03 | 10.156 | 10.143 | -1.399 | -1.412 | 1434 | 1492 | 1498 | 1434 | 1383 | 3433 |  | CORR | CIGR | 03:42 | 03:52 | 03:53 | 29 | 129 | 11 | EXT |  | 0.89 | (c)
37054.326 | 10.452 | 10.423 | -1.103 | -1.132 | 1376 | 1533 | 1534 | 1376 | 955 | 3433 |  | CORR | GENE | 03:33 | 03:58 | 03:59 | 177 | 317 | 10 | EXT |  | 0.9 | (c)
37057.975 | 2.546 | 2.532 | -9.189 | -9.203 | -1432 | -1319 | -1351 | 1269 | 2532 | 3434 |  | CORR | CIGR | 02:25 | 02:43 | 02:38 | 33 | 163 | 14 | EXT |  | 0.89 | (c)
37065.739 | 10.31 | 10.291 | -1.425 | -1.444 | 1294 | 1376 | 1371 | 1294 | 1398 | 3434 |  | CORR | CIGR | 09:45 | 09:58 | 09:57 | 46 | 154 | 10 | EXT |  | 0.89 | (c)
37068.239 | 1.075 | 1.03 | -10.62 | -10.665 | 534 | 606 | 647 | 534 | 1030 | 3435 |  | CORR | GENE | 03:17 | 03:29 | 03:36 | 60 | 227 | 19 | EXT |  | 0.89 | (c)
37072.389 | 5.225 | 5.214 | -6.47 | -6.481 | 494 | 536 | 540 | 494 | 5214 | 3435 |  | CORR | CIGR | 03:11 | 03:18 | 03:18 | 24 | 92 | 12 | EXT |  | 0.89 | (c)
37085.012 | 6.153 | 6.094 | -5.547 | -5.606 | -1663 | -1386 | -1423 | 1183 | 5529 | 3436 |  | CORR | GENE | 02:19 | 03:04 | 02:58 | 77 | 480 | 10 | EXT |  | 0.89 | (c)
37100.641 | 10.082 | 10.068 | -1.093 | -1.107 | -640 | -555 | -569 | 498 | 1072 | 3437 |  | CORR | CIGR | 08:27 | 08:41 | 08:39 | 35 | 142 | 10 | EXT |  | 0.89 | (c)
37158.748 | 0.284 | 0.261 | -10.766 | -10.789 | 2229 | -2215 | -2219 | 0 | 261 | 3443 | Металлургический дефект | MIAN | AXGR | 05:27 | 05:30 | 05:29 | 82 | 27 |  | INT | Металлургический дефект Эквивалент потери металла 15%. Аномалия находится в зоне сварного шва. |  | (c)
37413.77 | 4.046 | 4.029 | -6.539 | -6.556 | -1482 | -1405 | -1421 | 1360 | 4029 | 3465 |  | CORR | CIGR | 09:55 | 10:07 | 10:04 | 34 | 121 | 11 | EXT |  | 0.89 | (c)
37457.619 | 0 | -0.05 | -11.205 | -11.255 | 1465 | 1912 | 1926 | 1465 |  | 3469 | Нарушение формы кольцевого шва | GWAN |  | 11:08 | 00:21 | 12:23 | 0 | 921 |  | EXT | Нарушение формы кольцевого шва |  | (c)
37497.974 | 6.48 | 6.471 | -3.195 | -3.204 | -1491 | -1447 | -1447 | 1404 | 3183 | 3472 |  | CORR | CIGR | 03:42 | 03:49 | 03:49 | 21 | 87 | 13 | EXT |  | 0.89 | (c)
37501.169 | 0 | -0.113 | -11.605 | -11.718 | 2056 | -1988 | -2051 | 1697 |  | 3473 | Нарушение формы кольцевого шва | GWAN |  | 00:01 | 01:08 | 00:58 | 0 | 709 |  | EXT | Нарушение формы кольцевого шва |  | (c)
37501.169 | 0 | -0.055 | -11.605 | -11.66 | 672 | 905 | 958 | 672 |  | 3473 | Нарушение формы кольцевого шва | GWAN |  | 08:18 | 08:55 | 09:04 | 0 | 572 |  | EXT | Нарушение формы кольцевого шва |  | (c)
37536.175 | 1.346 | 1.311 | -10.274 | -10.309 | -445 | -253 | -314 | 183 | 1311 | 3476 |  | CORR | CIGR | 01:29 | 02:00 | 01:50 | 52 | 262 | 10 | EXT |  | 0.89 | (c)
37544.035 | 9.206 | 9.19 | -2.414 | -2.43 | -255 | -192 | -127 | 0 | 2385 | 3476 |  | CORR | CIGR | 01:60 | 02:10 | 02:20 | 45 | 256 | 11 | EXT |  | 0.89 | (c)
37575.037 | 5.843 | 5.823 | -5.592 | -5.612 | 191 | 829 | 562 | 191 | 5489 | 3479 |  | CORR | GENE | 00:29 | 02:12 | 01:29 | 123 | 742 | 10 | EXT |  | 0.89 | (c)
37582.292 | 1.663 | 1.641 | -9.307 | -9.329 | -418 | -339 | -306 | 193 | 1641 | 3480 |  | CORR | CIGR | 01:13 | 01:25 | 01:31 | 34 | 224 | 10 | EXT |  | 0.89 | (c)
37582.518 | 1.889 | 1.848 | -9.081 | -9.122 | -579 | -213 | -317 | 55 | 1848 | 3480 |  | CORR | GENE | 00:47 | 01:46 | 01:29 | 111 | 524 | 10 | EXT |  | 0.89 | (c)
37582.706 | 2.077 | 2.05 | -8.893 | -8.92 | -1819 | -1179 | -1460 | 411 | 2050 | 3480 |  | CORR | GENE | 09:27 | 11:10 | 10:25 | 153 | 719 | 11 | EXT |  | 0.9 | (c)
37586.069 | 5.44 | 5.362 | -5.53 | -5.608 | -772 | -488 | -429 | 85 | 5362 | 3480 |  | CORR | GENE | 00:16 | 01:01 | 01:11 | 129 | 687 | 10 | EXT |  | 0.89 | (c)
37587.754 | 7.125 | 7.098 | -3.845 | -3.872 | -273 | -156 | -184 | 94 | 3825 | 3480 |  | CORR | CIGR | 01:36 | 01:55 | 01:51 | 47 | 179 | 11 | EXT |  | 0.89 | (c)
37591.599 | 0 | -0.041 | -11.5 | -11.541 | 161 | 611 | 1049 | 161 | 0 | 3481 | Внутришовный дефект | GWAN |  | 09:30 | 10:43 | 11:54 | 0 | 1776 | 13 | MID | Внутришовный дефект |  | (c)
37762.089 | 0 | -0.081 | -6.02 | -6.101 | 1077 | 1432 | 1390 | 527 |  | 3496а | Нарушение формы кольцевого шва | GWAN |  | 01:36 | 02:33 | 02:26 | 0 | 626 |  | EXT | Нарушение формы кольцевого шва |  | (c)
37881.519 | 0 | -0.049 | -11.115 | -11.164 | 404 | 596 | 851 | 404 |  | 3506 | Нарушение формы кольцевого шва | GWAN |  | 04:05 | 04:36 | 05:17 | 0 | 894 |  | EXT | Нарушение формы кольцевого шва |  | (c)
37883.795 | 2.276 | 2.254 | -8.839 | -8.861 | -1873 | -1795 | -1794 | 357 | 2254 | 3506 |  | CORR | GENE | 09:57 | 10:10 | 10:10 | 66 | 159 | 11 | EXT |  | 0.89 | (c)
37899.752 | 7.118 | 7.057 | -4.577 | -4.638 | 721 | 881 | 915 | 721 | 4531 | 3507 |  | CORR | GENE | 09:27 | 09:53 | 09:58 | 107 | 387 | 13 | EXT |  | 0.9 | (c)
37900.825 | 8.191 | 7.522 | -3.504 | -4.173 | 843 | 891 | 897 | 843 | 2812 | 3507 |  | CORR | GENE | 09:47 | 09:54 | 09:55 | 1361 | 108 | 12 | EXT |  | 0.98 | (c)
37902.137 | 9.503 | 9.278 | -2.192 | -2.417 | 291 | 430 | 597 | 291 | 2164 | 3507 |  | CORR | GENE | 08:17 | 08:40 | 09:07 | 253 | 612 | 10 | EXT |  | 0.91 | (c)
37902.418 | 9.784 | 9.765 | -1.911 | -1.93 | 252 | 557 | 461 | 252 | 1845 | 3507 |  | CORR | GENE | 08:11 | 09:00 | 08:45 | 85 | 418 | 10 | EXT |  | 0.89 | (c)
37902.788 | 10.154 | 10.118 | -1.541 | -1.577 | 511 | 845 | 741 | 511 | 1476 | 3507 |  | CORR | GENE | 08:53 | 09:47 | 09:30 | 101 | 460 | 10 | EXT |  | 0.89 | (c)
37903.021 | 10.387 | 10.353 | -1.308 | -1.342 | 702 | 845 | 991 | 702 | 1264 | 3507 |  | CORR | GENE | 09:24 | 09:47 | 10:11 | 78 | 579 | 10 | EXT |  | 0.89 | (c)
37904.94 | 0.611 | 0.604 | -11.089 | -11.096 | 2004 | -1798 | -2097 | 1738 | 604 | 3508 |  | CORR | GENE | 02:19 | 04:05 | 03:17 | 124 | 719 | 14 | EXT |  | 0.9 | (c)
37905.393 | 1.064 | 1.042 | -10.636 | -10.658 | -1912 | -1765 | -1771 | 1630 | 1042 | 3508 |  | CORR | GENE | 03:47 | 04:11 | 04:10 | 73 | 282 | 10 | EXT |  | 0.89 | (c)
37905.843 | 1.514 | 1.504 | -10.186 | -10.196 | -1964 | -1898 | -1905 | 1846 | 1504 | 3508 |  | CORR | CIGR | 03:39 | 03:49 | 03:48 | 24 | 118 | 11 | EXT |  | 0.89 | (c)
37906.202 | 1.873 | 1.651 | -9.827 | -10.049 | 2093 | 2186 | 2147 | 2093 | 1651 | 3508 |  | CORR | GENE | 02:33 | 02:48 | 02:42 | 420 | 108 | 10 | EXT |  | 0.93 | (c)
37906.684 | 2.355 | 2.338 | -9.345 | -9.362 | -1784 | -1583 | -1625 | 1466 | 2338 | 3508 |  | CORR | CIGR | 04:08 | 04:40 | 04:33 | 36 | 317 | 10 | EXT |  | 0.89 | (c)
37927.149 | 0 | -0.038 | -9.4 | -9.438 | 28 | 396 | 393 | 28 |  | 3509б | Нарушение формы кольцевого шва | GWAN |  | 02:10 | 03:09 | 03:09 | 0 | 730 |  | EXT | Нарушение формы кольцевого шва |  | (c)
37929.035 | 1.886 | 1.875 | -7.514 | -7.525 | -146 | -94 | -100 | 54 | 1875 | 3509б |  | CORR | CIGR | 01:42 | 01:50 | 01:49 | 23 | 92 | 10 | EXT |  | 0.89 | (c)
37933.192 | 6.043 | 6.024 | -3.357 | -3.376 | 1919 | 2042 | 2012 | 125 | 3318 | 3509б |  | CORR | GENE | 07:15 | 07:35 | 07:30 | 58 | 186 | 12 | EXT |  | 0.89 | (c)
37957.081 | 0.842 | 0.824 | -10.858 | -10.876 | 295 | 392 | 381 | 295 | 824 | 3513 |  | CORR | CIGR | 09:16 | 09:31 | 09:30 | 39 | 171 | 12 | EXT |  | 0.89 | (c)
37957.863 | 1.624 | 1.51 | -10.076 | -10.19 | -2062 | -2053 | -2042 | 2022 | 1510 | 3513 |  | CORR | AXGR | 02:56 | 02:57 | 02:59 | 364 | 39 | 15 | EXT |  | 0.95 | (c)
37960.039 | 3.8 | 3.773 | -7.9 | -7.927 | 83 | 177 | 186 | 83 | 3773 | 3513 |  | CORR | CIGR | 08:42 | 08:57 | 08:58 | 56 | 207 | 10 | EXT |  | 0.89 | (c)
37960.05 | 3.811 | 3.77 | -7.889 | -7.93 | -2133 | -2058 | -2040 | 1947 | 3770 | 3513 |  | CORR | CIGR | 02:44 | 02:56 | 02:59 | 56 | 186 | 10 | EXT |  | 0.89 | (c)
37960.277 | 4.038 | 3.968 | -7.662 | -7.732 | -235 | 175 | 122 | 0 | 3968 | 3513 |  | CORR | GENE | 07:50 | 08:56 | 08:48 | 161 | 714 | 14 | EXT |  | 0.91 | (c)
37960.581 | 4.342 | 4.261 | -7.358 | -7.439 | -1859 | -1358 | -1402 | 944 | 4261 | 3513 |  | CORR | GENE | 03:28 | 04:49 | 04:42 | 179 | 915 | 14 | EXT |  | 0.91 | (c)
37962.008 | 5.769 | 5.739 | -5.931 | -5.961 | -22 | 193 | 180 | 0 | 5739 | 3513 |  | CORR | GENE | 08:25 | 08:59 | 08:57 | 75 | 404 | 10 | EXT |  | 0.89 | (c)
37963.642 | 7.403 | 7.372 | -4.297 | -4.328 | 366 | 723 | 587 | 366 | 4233 | 3513 |  | CORR | GENE | 09:27 | 10:25 | 10:03 | 95 | 443 | 13 | EXT |  | 0.89 | (c)
37964.043 | 7.804 | 7.699 | -3.896 | -4.001 | 1 | 127 | 153 | 1 | 3845 | 3513 |  | CORR | GENE | 08:28 | 08:49 | 08:53 | 156 | 304 | 11 | EXT |  | 0.9 | (c)
37964.115 | 7.876 | 7.823 | -3.824 | -3.877 | -1949 | -1646 | -1696 | 1443 | 3775 | 3513 |  | CORR | GENE | 03:14 | 04:03 | 03:55 | 102 | 506 | 10 | EXT |  | 0.89 | (c)
37964.525 | 8.286 | 8.255 | -3.414 | -3.445 | -1541 | -1466 | -1446 | 1352 | 3395 | 3513 |  | CORR | CIGR | 04:20 | 04:32 | 04:35 | 50 | 189 | 10 | EXT |  | 0.89 | (c)
37964.937 | 8.698 | 8.636 | -3.002 | -3.064 | -1973 | -1576 | -1677 | 1380 | 2952 | 3513 |  | CORR | GENE | 03:10 | 04:14 | 03:58 | 112 | 592 | 15 | EXT |  | 0.9 | (c)
37965.863 | 9.624 | 9.597 | -2.076 | -2.103 | -1875 | -1781 | -1747 | 1619 | 2059 | 3513 |  | CORR | CIGR | 03:26 | 03:41 | 03:46 | 44 | 255 | 10 | EXT |  | 0.89 | (c)
37967.026 | 10.787 | 10.77 | -0.913 | -0.93 | 2219 | -2153 | -2140 | 2038 | 877 | 3513 |  | CORR | CIGR | 02:26 | 02:41 | 02:43 | 53 | 203 | 13 | EXT |  | 0.89 | (c)
37967.427 | 11.188 | 11.162 | -0.512 | -0.538 | 2113 | -2218 | 2221 | 2113 | 493 | 3513 |  | CORR | CIGR | 02:09 | 02:30 | 02:27 | 45 | 217 | 13 | EXT |  | 0.89 | (c)
37967.903 | 11.664 | 11.651 | -0.036 | -0.049 | -2103 | -2045 | -2025 | 1948 | 22 | 3513 |  | CORR | CIGR | 02:49 | 02:58 | 03:01 | 27 | 156 | 18 | EXT |  | 0.89 | (c)
37968.486 | 0.547 | 0.523 | -10.208 | -10.232 | 387 | 756 | 765 | 387 | 523 | 3514 |  | CORR | GENE | 08:38 | 09:37 | 09:39 | 77 | 755 | 10 | EXT |  | 0.89 | (c)
37971.572 | 3.633 | 3.608 | -7.122 | -7.147 | 1013 | 1174 | 1132 | 1013 | 3608 | 3514 |  | CORR | CIGR | 10:19 | 10:45 | 10:38 | 52 | 240 | 11 | EXT |  | 0.89 | (c)
37974.258 | 6.319 | 6.257 | -4.436 | -4.498 | -2100 | -1833 | -1885 | 1671 | 4371 | 3514 |  | CORR | GENE | 01:56 | 02:40 | 02:31 | 127 | 429 | 10 | EXT |  | 0.9 | (c)
37975.85 | 7.911 | 7.824 | -2.844 | -2.931 | -1795 | -1624 | -1639 | 1483 | 2810 | 3514 |  | CORR | GENE | 02:46 | 03:13 | 03:11 | 121 | 312 | 10 | EXT |  | 0.9 | (c)
37985.412 | 6.718 | 6.703 | -4.567 | -4.582 | 718 | 791 | 814 | 718 | 4552 | 3515 |  | CORR | CIGR | 10:17 | 10:28 | 10:32 | 30 | 193 | 13 | EXT |  | 0.89 | (c)
37990.533 | 0.554 | 0.532 | -10.456 | -10.478 | 1787 | 1975 | 1929 | 1787 | 532 | 3516 |  | CORR | GENE | 08:60 | 09:30 | 09:23 | 72 | 284 | 12 | EXT |  | 0.89 | (c)
37991.101 | 1.122 | 1.065 | -9.888 | -9.945 | 1783 | 1911 | 1964 | 1783 | 1065 | 3516 |  | CORR | GENE | 08:59 | 09:20 | 09:28 | 85 | 362 | 10 | EXT |  | 0.89 | (c)
37993.223 | 3.244 | 3.228 | -7.766 | -7.782 | 1858 | 2089 | 2016 | 1858 | 3228 | 3516 |  | CORR | GENE | 09:11 | 09:49 | 09:37 | 76 | 316 | 11 | EXT |  | 0.89 | (c)
37993.478 | 3.499 | 3.432 | -7.511 | -7.578 | -376 | -233 | -85 | 0 | 3432 | 3516 |  | CORR | GENE | 03:11 | 03:34 | 03:58 | 118 | 581 | 10 | EXT |  | 0.89 | (c)
37993.736 | 3.757 | 3.741 | -7.253 | -7.269 | 2029 | 2085 | 2078 | 2029 | 3741 | 3516 |  | CORR | CIGR | 09:39 | 09:48 | 09:47 | 33 | 99 | 10 | EXT |  | 0.89 | (c)
37993.842 | 3.863 | 3.848 | -7.147 | -7.162 | 1839 | 1914 | 1913 | 1839 | 3848 | 3516 |  | CORR | CIGR | 09:08 | 09:20 | 09:20 | 50 | 146 | 11 | EXT |  | 0.89 | (c)
37994.316 | 4.337 | 4.298 | -6.673 | -6.712 | 36 | 172 | 201 | 36 | 4298 | 3516 |  | CORR | GENE | 04:17 | 04:39 | 04:44 | 58 | 330 | 10 | EXT |  | 0.89 | (c)
37994.911 | 4.932 | 4.856 | -6.078 | -6.154 | -533 | -311 | -294 | 56 | 4856 | 3516 |  | CORR | GENE | 02:45 | 03:21 | 03:24 | 138 | 477 | 10 | EXT |  | 0.9 | (c)
37995.709 | 5.73 | 5.698 | -5.28 | -5.312 | -619 | -240 | -343 | 68 | 5198 | 3516 |  | CORR | GENE | 02:31 | 03:33 | 03:16 | 114 | 552 | 11 | EXT |  | 0.9 | (c)
37996.107 | 6.128 | 6.103 | -4.882 | -4.907 | -372 | -114 | -192 | 11 | 4813 | 3516 |  | CORR | GENE | 03:11 | 03:53 | 03:40 | 94 | 361 | 10 | EXT |  | 0.89 | (c)
37996.788 | 6.809 | 6.45 | -4.201 | -4.56 | 70 | 109 | 104 | 70 | 3880 | 3516 |  | CORR | GENE | 04:23 | 04:29 | 04:28 | 680 | 67 | 13 | EXT |  | 0.97 | (c)
37997.307 | 7.328 | 7.273 | -3.682 | -3.737 | -534 | -272 | -286 | 37 | 3645 | 3516 |  | CORR | GENE | 02:45 | 03:27 | 03:25 | 92 | 498 | 12 | EXT |  | 0.89 | (c)
37997.579 | 7.6 | 7.552 | -3.41 | -3.458 | -566 | -396 | -381 | 197 | 3373 | 3516 |  | CORR | GENE | 02:40 | 03:08 | 03:10 | 85 | 368 | 12 | EXT |  | 0.89 | (c)
37997.875 | 7.896 | 7.831 | -3.114 | -3.179 | -543 | -64 | -235 | 0 | 3060 | 3516 |  | CORR | GENE | 02:44 | 04:01 | 03:34 | 119 | 617 | 10 | EXT |  | 0.9 | (c)
37998.265 | 8.286 | 8.252 | -2.724 | -2.758 | -279 | -115 | -156 | 33 | 2677 | 3516 |  | CORR | GENE | 03:26 | 03:53 | 03:46 | 81 | 246 | 10 | EXT |  | 0.89 | (c)
37998.433 | 8.454 | 7.8 | -2.556 | -3.21 | 1279 | 1300 | 1318 | 1279 | 2345 | 3516 |  | CORR | GENE | 07:38 | 07:41 | 07:44 | 865 | 78 | 13 | EXT |  | 0.98 | (c)
37998.561 | 8.582 | 8.55 | -2.428 | -2.46 | -478 | -116 | -251 | 23 | 2362 | 3516 |  | CORR | GENE | 02:54 | 03:53 | 03:31 | 98 | 455 | 12 | EXT |  | 0.89 | (c)
37999.236 | 9.257 | 9.226 | -1.753 | -1.784 | -501 | -122 | -263 | 24 | 1692 | 3516 |  | CORR | GENE | 02:51 | 03:52 | 03:29 | 92 | 477 | 11 | EXT |  | 0.89 | (c)
37999.701 | 9.722 | 9.593 | -1.288 | -1.417 | -413 | -238 | -100 | 0 | 1252 | 3516 |  | CORR | GENE | 03:05 | 03:33 | 03:55 | 165 | 627 | 10 | EXT |  | 0.9 | (c)
38000.531 | 10.552 | 10.532 | -0.458 | -0.478 | 1811 | 1919 | 1905 | 1811 | 432 | 3516 |  | CORR | CIGR | 09:04 | 09:21 | 09:19 | 46 | 189 | 12 | EXT |  | 0.89 | (c)
38002.077 | 1.088 | 1.034 | -10.407 | -10.461 | -1140 | -884 | -903 | 667 | 1034 | 3517 |  | CORR | GENE | 08:24 | 09:05 | 09:02 | 92 | 473 | 10 | EXT |  | 0.89 | (c)
38004.729 | 3.74 | 3.326 | -7.755 | -8.169 | -1027 | -1004 | -997 | 967 | 3326 | 3517 |  | CORR | GENE | 08:42 | 08:45 | 08:47 | 656 | 60 | 10 | EXT |  | 0.95 | (c)
38005.155 | 4.166 | 3.955 | -7.329 | -7.54 | 1287 | 1302 | 1309 | 1287 | 3955 | 3517 |  | CORR | AXGR | 02:55 | 02:58 | 02:59 | 443 | 45 | 10 | EXT |  | 0.93 | (c)
38010.102 | 9.113 | 8.899 | -2.382 | -2.596 | -994 | -893 | -904 | 814 | 1927 | 3517 |  | CORR | GENE | 08:47 | 09:03 | 09:02 | 669 | 180 | 14 | EXT |  | 0.97 | (c)
38013.172 | 0.688 | 0.677 | -10.777 | -10.788 | -471 | -324 | -366 | 260 | 677 | 3518 |  | CORR | CIGR | 09:03 | 09:27 | 09:20 | 38 | 211 | 11 | EXT |  | 0.89 | (c)
38016.306 | 3.822 | 3.805 | -7.643 | -7.66 | -694 | -428 | -532 | 370 | 3805 | 3518 |  | CORR | GENE | 08:27 | 09:10 | 08:53 | 97 | 324 | 11 | EXT |  | 0.89 | (c)
38018.468 | 5.984 | 5.952 | -5.481 | -5.513 | -472 | -309 | -336 | 200 | 5438 | 3518 |  | CORR | GENE | 09:03 | 09:29 | 09:25 | 75 | 272 | 14 | EXT |  | 0.89 | (c)
38018.64 | 6.156 | 6.143 | -5.309 | -5.322 | -788 | -719 | -625 | 462 | 5252 | 3518 |  | CORR | GENE | 08:12 | 08:23 | 08:38 | 70 | 326 | 10 | EXT |  | 0.89 | (c)
38019.704 | 7.22 | 7.177 | -4.245 | -4.288 | -743 | -599 | -485 | 227 | 4149 | 3518 |  | CORR | GENE | 08:19 | 08:43 | 09:01 | 139 | 516 | 10 | EXT |  | 0.9 | (c)
38021.976 | 9.492 | 9.383 | -1.973 | -2.082 | 1450 | 1806 | 1714 | 1450 | 1857 | 3518 |  | CORR | GENE | 02:13 | 03:11 | 02:56 | 225 | 527 | 11 | EXT |  | 0.91 | (c)
38027.447 | 3.498 | 3.18 | -8.122 | -8.44 | 275 | 314 | 656 | 275 | 3180 | 3519 |  | CORR | GENE | 01:57 | 02:03 | 02:58 | 333 | 762 | 10 | EXT |  | 0.92 | (c)
38029.21 | 5.261 | 5.235 | -6.359 | -6.385 | 246 | 289 | 343 | 246 | 5235 | 3519 |  | CORR | CIGR | 01:52 | 01:59 | 02:08 | 56 | 194 | 10 | EXT |  | 0.89 | (c)
38030.563 | 6.614 | 6.578 | -5.006 | -5.042 | -1440 | -1229 | -1254 | 1068 | 4974 | 3519 |  | CORR | GENE | 09:20 | 09:54 | 09:50 | 68 | 372 | 10 | EXT |  | 0.89 | (c)
38031.49 | 7.541 | 7.511 | -4.079 | -4.109 | 390 | 921 | 741 | 390 | 3975 | 3519 |  | CORR | GENE | 02:15 | 03:41 | 03:12 | 134 | 701 | 10 | EXT |  | 0.9 | (c)
38031.921 | 7.972 | 7.9 | -3.648 | -3.72 | 655 | 969 | 966 | 655 | 3589 | 3519 |  | CORR | GENE | 02:58 | 03:49 | 03:48 | 131 | 623 | 10 | EXT |  | 0.9 | (c)
38032.864 | 8.915 | 8.794 | -2.705 | -2.826 | 315 | 648 | 764 | 315 | 2636 | 3519 |  | CORR | GENE | 02:03 | 02:57 | 03:15 | 190 | 897 | 10 | EXT |  | 0.9 | (c)
38034.106 | 10.157 | 10.086 | -1.463 | -1.534 | 492 | 1311 | 1024 | 492 | 1417 | 3519 |  | CORR | GENE | 02:32 | 04:44 | 03:57 | 117 | 1064 | 10 | EXT |  | 0.89 | (c)
38035.11 | 11.161 | 11.033 | -0.459 | -0.587 | -1958 | -1773 | -1689 | 1419 | 424 | 3519 |  | CORR | GENE | 07:56 | 08:26 | 08:40 | 163 | 539 | 10 | EXT |  | 0.9 | (c)
38045.97 | 10.401 | 10.367 | -1.044 | -1.078 | -352 | -245 | -218 | 84 | 1029 | 3520 |  | CORR | CIGR | 03:12 | 03:29 | 03:34 | 49 | 269 | 10 | EXT |  | 0.89 | (c)
38048.757 | 1.743 | 1.721 | -9.667 | -9.689 | 1091 | 1185 | 1209 | 1091 | 1721 | 3521 |  | CORR | CIGR | 03:06 | 03:22 | 03:26 | 46 | 236 | 12 | EXT |  | 0.89 | (c)
38054.22 | 7.206 | 7.188 | -4.204 | -4.222 | 1345 | 1438 | 1458 | 1345 | 4186 | 3521 |  | CORR | CIGR | 03:47 | 04:02 | 04:06 | 36 | 227 | 10 | EXT |  | 0.89 | (c)
38061.983 | 3.559 | 3.51 | -8.206 | -8.255 | -1140 | -867 | -942 | 745 | 3510 | 3522 |  | CORR | GENE | 08:05 | 08:49 | 08:37 | 223 | 396 | 10 | EXT |  | 0.91 | (c)
38066.146 | 7.722 | 7.696 | -4.043 | -4.069 | -854 | -707 | -745 | 636 | 4025 | 3522 |  | CORR | CIGR | 08:51 | 09:15 | 09:09 | 44 | 217 | 14 | EXT |  | 0.89 | (c)
38072.565 | 2.376 | 2.347 | -9.349 | -9.378 | 1589 | 1674 | 1682 | 1589 | 2347 | 3523 |  | CORR | CIGR | 08:45 | 08:59 | 09:00 | 55 | 186 | 10 | EXT |  | 0.89 | (c)
38073.012 | 2.823 | 2.624 | -8.902 | -9.101 | 1249 | 1271 | 1273 | 1249 | 2624 | 3523 |  | CORR | AXGR | 07:50 | 07:54 | 07:54 | 302 | 48 | 13 | EXT |  | 0.93 | (c)
38073.252 | 3.063 | 3.023 | -8.662 | -8.702 | -821 | -728 | -691 | 562 | 3023 | 3523 |  | CORR | GENE | 02:16 | 02:31 | 02:37 | 90 | 259 | 10 | EXT |  | 0.89 | (c)
38073.758 | 3.569 | 3.207 | -8.156 | -8.518 | -48 | -39 | -16 | 0 | 3207 | 3523 |  | CORR | GENE | 04:21 | 04:22 | 04:26 | 1188 | 65 | 10 | EXT |  | 0.96 | (c)
38074.025 | 3.836 | 3.793 | -7.889 | -7.932 | -331 | -257 | -209 | 87 | 3793 | 3523 |  | CORR | GENE | 03:35 | 03:47 | 03:55 | 71 | 244 | 10 | EXT |  | 0.89 | (c)
38075.531 | 5.342 | 5.081 | -6.383 | -6.644 | -151 | -115 | -119 | 87 | 5081 | 3523 |  | CORR | GENE | 04:04 | 04:10 | 04:10 | 513 | 64 | 11 | EXT |  | 0.94 | (c)
38075.87 | 5.681 | 5.598 | -6.044 | -6.127 | -465 | -196 | -298 | 131 | 5598 | 3523 |  | CORR | GENE | 03:14 | 03:57 | 03:41 | 120 | 335 | 10 | EXT |  | 0.9 | (c)
38076.11 | 5.921 | 5.719 | -5.804 | -6.006 | -40 | -6 | -7 | 0 | 5615 | 3523 |  | CORR | GENE | 04:22 | 04:28 | 04:28 | 391 | 66 | 11 | EXT |  | 0.93 | (c)
38076.549 | 6.36 | 6.347 | -5.365 | -5.378 | -702 | -625 | -613 | 524 | 5342 | 3523 |  | CORR | CIGR | 02:35 | 02:48 | 02:50 | 36 | 179 | 10 | EXT |  | 0.89 | (c)
38077.153 | 6.964 | 6.906 | -4.761 | -4.819 | -738 | -214 | -417 | 96 | 4671 | 3523 |  | CORR | GENE | 02:30 | 03:54 | 03:21 | 148 | 642 | 10 | EXT |  | 0.9 | (c)
38079.691 | 9.502 | 9.371 | -2.223 | -2.354 | -518 | -257 | -338 | 159 | 2204 | 3523 |  | CORR | GENE | 03:05 | 03:47 | 03:34 | 150 | 358 | 11 | EXT |  | 0.9 | (c)
38080.274 | 10.085 | 10.006 | -1.64 | -1.719 | -433 | -418 | -420 | 406 | 1553 | 3523 |  | CORR | AXGR | 03:19 | 03:21 | 03:21 | 166 | 27 | 12 | EXT |  | 0.9 | (c)
38080.815 | 10.626 | 10.605 | -1.099 | -1.12 | -284 | -208 | -202 | 121 | 1081 | 3523 |  | CORR | CIGR | 03:43 | 03:55 | 03:56 | 39 | 163 | 10 | EXT |  | 0.89 | (c)
38081.375 | 11.186 | 11.172 | -0.539 | -0.553 | -577 | -515 | -522 | 468 | 525 | 3523 |  | CORR | CIGR | 02:56 | 03:06 | 03:04 | 28 | 108 | 10 | EXT |  | 0.89 | (c)
38081.726 | 11.537 | 11.522 | -0.188 | -0.203 | 1430 | 1501 | 1559 | 1430 | 159 | 3523 |  | CORR | CIGR | 08:19 | 08:31 | 08:40 | 44 | 258 | 14 | EXT |  | 0.89 | (c)
38082.597 | 0.683 | 0.605 | -10.642 | -10.72 | 1476 | 1500 | 1507 | 694 | 605 | 3524 |  | CORR | GENE | 02:12 | 02:15 | 02:16 | 241 | 60 | 14 | EXT |  | 0.92 | (c)
38084.683 | 2.769 | 2.618 | -8.556 | -8.707 | 1654 | 1666 | 1675 | 534 | 2618 | 3524 |  | CORR | AXGR | 02:40 | 02:42 | 02:44 | 244 | 42 | 11 | EXT |  | 0.91 | (c)
38084.819 | 2.905 | 2.891 | -8.42 | -8.434 | -743 | -656 | -680 | 617 | 2891 | 3524 |  | CORR | CIGR | 08:13 | 08:27 | 08:24 | 28 | 126 | 14 | EXT |  | 0.89 | (c)
38085.65 | 3.736 | 3.68 | -7.589 | -7.645 | -952 | -697 | -750 | 548 | 3680 | 3524 |  | CORR | GENE | 07:40 | 08:21 | 08:12 | 79 | 405 | 12 | EXT |  | 0.89 | (c)
38087.602 | 5.688 | 5.66 | -5.637 | -5.665 | -695 | -546 | -553 | 411 | 5602 | 3524 |  | CORR | GENE | 08:21 | 08:45 | 08:44 | 63 | 284 | 16 | EXT |  | 0.89 | (c)
38090.835 | 8.921 | 8.905 | -2.404 | -2.42 | -660 | -416 | -514 | 368 | 2331 | 3524 |  | CORR | GENE | 08:27 | 09:06 | 08:50 | 89 | 292 | 13 | EXT |  | 0.89 | (c)
38091.991 | 10.077 | 10.062 | -1.248 | -1.263 | 1573 | 1651 | 1657 | 489 | 1226 | 3524 |  | CORR | CIGR | 02:27 | 02:40 | 02:41 | 37 | 169 | 10 | EXT |  | 0.89 | (c)
38093.035 | 11.121 | 11.044 | -0.204 | -0.281 | -426 | -405 | -408 | 391 | 110 | 3524 |  | CORR | AXGR | 09:04 | 09:08 | 09:07 | 171 | 36 | 12 | EXT |  | 0.9 | (c)
38094.315 | 1.076 | 1.054 | -10.279 | -10.301 | -2094 | -1946 | -1992 | 136 | 1054 | 3525 |  | CORR | CIGR | 08:25 | 08:49 | 08:41 | 48 | 204 | 10 | EXT |  | 0.89 | (c)
38098.588 | 5.349 | 5.259 | -6.006 | -6.096 | 376 | 446 | 425 | 376 | 5259 | 3525 |  | CORR | GENE | 03:03 | 03:15 | 03:11 | 299 | 97 | 10 | EXT |  | 0.92 | (c)
38101.617 | 8.378 | 8.128 | -2.977 | -3.227 | 392 | 422 | 417 | 392 | 2913 | 3525 |  | CORR | AXGR | 03:06 | 03:11 | 03:10 | 314 | 50 | 11 | EXT |  | 0.92 | (c)
38102.212 | 8.973 | 8.95 | -2.382 | -2.405 | 1886 | -2183 | 2120 | 0 | 2307 | 3525 |  | CORR | GENE | 07:07 | 08:10 | 07:45 | 98 | 468 | 10 | EXT |  | 0.89 | (c)
38102.542 | 9.303 | 9.278 | -2.052 | -2.077 | 400 | 490 | 487 | 400 | 2022 | 3525 |  | CORR | CIGR | 03:07 | 03:22 | 03:21 | 55 | 174 | 11 | EXT |  | 0.89 | (c)
38126.369 | 2.165 | 2.147 | -9.309 | -9.327 | 755 | 818 | 826 | 755 | 2147 | 3527а |  | CORR | CIGR | 07:43 | 07:53 | 07:55 | 33 | 142 | 14 | EXT |  | 0.89 | (c)
38127.508 | 3.304 | 3.178 | -8.17 | -8.296 | -1139 | -1122 | -1118 | 1097 | 3178 | 3527а |  | CORR | AXGR | 02:37 | 02:40 | 02:41 | 196 | 42 | 14 | EXT |  | 0.91 | (c)
38127.802 | 3.598 | 3.491 | -7.876 | -7.983 | -1009 | -983 | -968 | 926 | 3491 | 3527а |  | CORR | GENE | 02:58 | 03:03 | 03:05 | 483 | 83 | 10 | EXT |  | 0.94 | (c)
38129.281 | 5.077 | 5.064 | -6.397 | -6.41 | -1127 | -942 | -1009 | 892 | 5064 | 3527а |  | CORR | CIGR | 02:39 | 03:09 | 02:58 | 48 | 235 | 12 | EXT |  | 0.89 | (c)
38131.579 | 7.375 | 7.342 | -4.099 | -4.132 | 445 | 583 | 584 | 445 | 4063 | 3527а |  | CORR | GENE | 06:53 | 07:15 | 07:16 | 69 | 278 | 12 | EXT |  | 0.89 | (c)
38135.467 | 11.263 | 11.25 | -0.211 | -0.224 | 367 | 531 | 481 | 367 | 181 | 3527а |  | CORR | CIGR | 06:41 | 07:07 | 06:59 | 43 | 227 | 13 | EXT |  | 0.89 | (c)
38139.289 | 3.611 | 3.574 | -7.843 | -7.88 | 1216 | 1334 | 1355 | 1216 | 3574 | 3528а |  | CORR | GENE | 07:03 | 07:22 | 07:26 | 60 | 277 | 10 | EXT |  | 0.89 | (c)
38141.488 | 5.81 | 5.716 | -5.644 | -5.738 | -619 | -503 | -499 | 380 | 5620 | 3528а |  | CORR | GENE | 02:07 | 02:26 | 02:26 | 118 | 238 | 10 | EXT |  | 0.89 | (c)
38142.435 | 6.757 | 6.418 | -4.697 | -5.036 | 1174 | 1233 | 1216 | 1174 | 4601 | 3528а |  | CORR | GENE | 06:57 | 07:06 | 07:03 | 435 | 83 | 11 | EXT |  | 0.94 | (c)
38142.772 | 7.094 | 7.048 | -4.36 | -4.406 | 1140 | 1293 | 1287 | 1140 | 4326 | 3528а |  | CORR | GENE | 06:51 | 07:16 | 07:15 | 80 | 295 | 10 | EXT |  | 0.89 | (c)
38143.149 | 7.471 | 7.449 | -3.983 | -4.005 | -586 | -503 | -452 | 318 | 3926 | 3528а |  | CORR | GENE | 02:12 | 02:26 | 02:34 | 79 | 268 | 12 | EXT |  | 0.89 | (c)
38153.848 | 6.716 | 6.621 | -4.308 | -4.403 | -1298 | -1131 | -1174 | 1050 | 3810 | 3529а |  | CORR | GENE | 06:04 | 06:31 | 06:24 | 593 | 248 | 10 | EXT |  | 0.94 | (c)
38156.13 | 8.998 | 8.987 | -2.026 | -2.037 | 1654 | 1743 | 1735 | 1654 | 1999 | 3529а |  | CORR | CIGR | 02:00 | 02:15 | 02:13 | 38 | 162 | 10 | EXT |  | 0.89 | (c)
38156.698 | 9.566 | 9.345 | -1.458 | -1.679 | -1377 | -1366 | -1325 | 1273 | 1092 | 3529а |  | CORR | GENE | 05:51 | 05:53 | 05:59 | 587 | 104 | 12 | EXT |  | 0.95 | (c)
38157.634 | 10.502 | 10.433 | -0.522 | -0.591 | 1862 | 2066 | 2157 | 1862 | 474 | 3529а |  | CORR | GENE | 02:34 | 03:07 | 03:21 | 117 | 588 | 10 | EXT |  | 0.89 | (c)
38194.805 | 7.874 | 7.56 | -3.74 | -4.054 | 1112 | 1279 | 1257 | 828 | 3723 | 3533а |  | CORR | GENE | 04:58 | 05:25 | 05:21 | 331 | 290 | 11 | EXT |  | 0.92 | (c)
38243.105 | 3.172 | 2.68 | -7.402 | -7.894 | 993 | 1002 | 1035 | 993 | 2680 | 3537а |  | CORR | GENE | 04:45 | 04:46 | 04:52 | 1331 | 85 | 12 | EXT |  | 0.98 | (c)
38247.541 | 7.608 | 7.569 | -2.966 | -3.005 | 487 | 674 | 694 | 487 | 2951 | 3537а |  | CORR | CIGR | 03:23 | 03:53 | 03:57 | 54 | 415 | 14 | EXT |  | 0.89 | (c)
38249.879 | 9.946 | 9.92 | -0.628 | -0.654 | -1783 | -1586 | -1654 | 1526 | 613 | 3537а |  | CORR | CIGR | 09:17 | 09:49 | 09:38 | 41 | 257 | 10 | EXT |  | 0.89 | (c)
38251.537 | 1.03 | 1.019 | -10.624 | -10.635 | 758 | 841 | 822 | 758 | 1019 | 3538а |  | CORR | CIGR | 03:13 | 03:26 | 03:23 | 25 | 128 | 10 | EXT |  | 0.89 | (c)
38258.392 | 7.885 | 7.812 | -3.769 | -3.842 | 658 | 932 | 942 | 658 | 3705 | 3538а |  | CORR | GENE | 02:57 | 03:41 | 03:43 | 137 | 568 | 10 | EXT |  | 0.9 | (c)
38266.191 | 4.03 | 4.011 | -7.234 | -7.253 | -911 | -827 | -835 | 758 | 4011 | 3539а |  | CORR | CIGR | 07:45 | 07:59 | 07:58 | 38 | 153 | 15 | EXT |  | 0.89 | (c)
38266.811 | 4.65 | 4.606 | -6.614 | -6.658 | 1835 | 2204 | 2071 | 1835 | 4606 | 3539а |  | CORR | GENE | 03:09 | 04:08 | 03:47 | 96 | 474 | 11 | EXT |  | 0.89 | (c)
38266.974 | 4.813 | 4.791 | -6.451 | -6.473 | -618 | -480 | -510 | 401 | 4791 | 3539а |  | CORR | GENE | 08:33 | 08:55 | 08:50 | 61 | 217 | 13 | EXT |  | 0.89 | (c)
38267.015 | 4.854 | 4.788 | -6.41 | -6.476 | 2139 | -2149 | -2103 | 1884 | 4788 | 3539а |  | CORR | GENE | 03:58 | 04:26 | 04:33 | 126 | 438 | 10 | EXT |  | 0.9 | (c)
38267.791 | 5.63 | 5.619 | -5.634 | -5.645 | 1677 | 2001 | 1933 | 1677 | 5594 | 3539а |  | CORR | CIGR | 02:43 | 03:36 | 03:25 | 51 | 513 | 13 | EXT |  | 0.89 | (c)
38267.935 | 5.774 | 5.765 | -5.49 | -5.499 | 1742 | 2024 | 1911 | 1742 | 5436 | 3539а |  | CORR | GENE | 02:54 | 03:39 | 03:21 | 63 | 338 | 11 | EXT |  | 0.89 | (c)
38268.143 | 5.982 | 5.972 | -5.282 | -5.292 | -1653 | -1251 | -1330 | 1008 | 5251 | 3539а |  | CORR | CIGR | 05:46 | 06:51 | 06:38 | 41 | 644 | 13 | EXT |  | 0.89 | (c)
38269.848 | 7.687 | 7.666 | -3.577 | -3.598 | -2189 | -1899 | -1982 | 1775 | 3512 | 3539а |  | CORR | GENE | 04:19 | 05:06 | 04:53 | 86 | 414 | 9 | EXT |  | 0.89 | (c)
38270.425 | 8.264 | 8.239 | -3 | -3.025 | 1840 | 2032 | 1981 | 1840 | 2972 | 3539а |  | CORR | CIGR | 03:09 | 03:41 | 03:32 | 53 | 282 | 12 | EXT |  | 0.89 | (c)
38272.297 | 10.136 | 10.092 | -1.128 | -1.172 | 1723 | 1854 | 1884 | 1723 | 1089 | 3539а |  | CORR | GENE | 02:51 | 03:12 | 03:17 | 83 | 323 | 11 | EXT |  | 0.89 | (c)
38272.345 | 10.184 | 10.14 | -1.08 | -1.124 | -1510 | -1343 | -1328 | 1145 | 1047 | 3539а |  | CORR | GENE | 06:09 | 06:36 | 06:38 | 77 | 365 | 12 | EXT |  | 0.89 | (c)
38272.521 | 10.36 | 10.296 | -0.904 | -0.968 | 2004 | 2135 | -2204 | 1951 | 879 | 3539а |  | CORR | GENE | 03:36 | 03:57 | 04:17 | 89 | 506 | 10 | EXT |  | 0.89 | (c)
38273.33 | 11.169 | 11.154 | -0.095 | -0.11 | 2160 | -2033 | -2116 | 1930 | 47 | 3539а |  | CORR | GENE | 04:01 | 04:44 | 04:31 | 63 | 371 | 11 | EXT |  | 0.89 | (c)
38274.319 | 0.894 | 0.776 | -10.79 | -10.908 | 530 | 651 | 895 | 530 | 776 | 3540а |  | CORR | GENE | 02:47 | 03:07 | 03:46 | 156 | 731 | 11 | EXT |  | 0.9 | (c)
38275.555 | 2.13 | 2.11 | -9.554 | -9.574 | 787 | 851 | 877 | 787 | 2110 | 3540а |  | CORR | CIGR | 03:29 | 03:39 | 03:43 | 35 | 179 | 10 | EXT |  | 0.89 | (c)
38276.075 | 2.65 | 2.615 | -9.034 | -9.069 | 480 | 539 | 585 | 480 | 2615 | 3540а |  | CORR | CIGR | 02:39 | 02:49 | 02:56 | 45 | 210 | 11 | EXT |  | 0.89 | (c)
38276.933 | 3.508 | 3.49 | -8.176 | -8.194 | 314 | 605 | 509 | 314 | 3490 | 3540а |  | CORR | GENE | 02:12 | 02:59 | 02:44 | 70 | 390 | 13 | EXT |  | 0.89 | (c)
38277.374 | 3.949 | 3.932 | -7.735 | -7.752 | 604 | 1144 | 985 | 604 | 3932 | 3540а |  | CORR | GENE | 02:59 | 04:26 | 04:01 | 64 | 763 | 11 | EXT |  | 0.89 | (c)
38278.378 | 4.953 | 4.892 | -6.731 | -6.792 | 1685 | 2085 | 2040 | 1685 | 4892 | 3540а |  | CORR | GENE | 05:54 | 06:58 | 06:51 | 142 | 711 | 10 | EXT |  | 0.9 | (c)
38280.803 | 7.378 | 7.235 | -4.306 | -4.449 | 556 | 587 | 591 | 556 | 4030 | 3540а |  | CORR | GENE | 02:51 | 02:56 | 02:57 | 419 | 70 | 10 | EXT |  | 0.93 | (c)
38281.471 | 8.046 | 8.028 | -3.638 | -3.656 | -1862 | -1734 | -1745 | 1627 | 3604 | 3540а |  | CORR | CIGR | 08:21 | 08:42 | 08:40 | 52 | 235 | 10 | EXT |  | 0.89 | (c)
38283.069 | 9.644 | 9.631 | -2.04 | -2.053 | 991 | 1113 | 1100 | 991 | 1995 | 3540а |  | CORR | GENE | 04:02 | 04:21 | 04:19 | 58 | 219 | 10 | EXT |  | 0.89 | (c)
38286.102 | 0.993 | 0.971 | -10.431 | -10.453 | 771 | 940 | 919 | 771 | 971 | 3541а |  | CORR | CIGR | 07:37 | 08:04 | 08:01 | 48 | 296 | 13 | EXT |  | 0.89 | (c)
38289.466 | 4.357 | 4.296 | -7.067 | -7.128 | 1327 | 1422 | 1407 | 1327 | 4296 | 3541а |  | CORR | GENE | 09:06 | 09:22 | 09:19 | 79 | 160 | 11 | EXT |  | 0.89 | (c)
38293.052 | 7.943 | 7.935 | -3.481 | -3.489 | -997 | -944 | -948 | 898 | 3468 | 3541а |  | CORR | CIGR | 02:51 | 02:60 | 02:59 | 21 | 99 | 10 | EXT |  | 0.89 | (c)
38293.798 | 8.689 | 8.62 | -2.735 | -2.804 | -576 | -421 | -338 | 101 | 2709 | 3541а |  | CORR | GENE | 03:59 | 04:24 | 04:38 | 95 | 475 | 10 | EXT |  | 0.89 | (c)
38294.412 | 9.303 | 9.274 | -2.121 | -2.15 | -353 | -221 | -159 | 0 | 2087 | 3541а |  | CORR | GENE | 04:35 | 04:57 | 05:07 | 63 | 388 | 10 | EXT |  | 0.89 | (c)
38295.28 | 10.171 | 10.14 | -1.253 | -1.284 | -378 | -153 | -213 | 48 | 1214 | 3541а |  | CORR | GENE | 04:31 | 05:07 | 04:58 | 70 | 330 | 10 | EXT |  | 0.89 | (c)
38299.415 | 2.882 | 2.862 | -6.753 | -6.773 | -1015 | -886 | -896 | 776 | 2862 | 3542а |  | CORR | GENE | 03:17 | 03:37 | 03:36 | 70 | 239 | 10 | EXT |  | 0.89 | (c)
38300.578 | 4.045 | 4.025 | -5.59 | -5.61 | 846 | 970 | 977 | 846 | 4025 | 3542а |  | CORR | CIGR | 08:17 | 08:37 | 08:38 | 41 | 262 | 14 | EXT |  | 0.89 | (c)
38300.769 | 4.236 | 4.22 | -5.399 | -5.415 | 901 | 966 | 986 | 901 | 4220 | 3542а |  | CORR | CIGR | 08:26 | 08:36 | 08:40 | 43 | 171 | 10 | EXT |  | 0.89 | (c)
38303.746 | 7.213 | 7.152 | -2.422 | -2.483 | -1223 | -1065 | -1039 | 856 | 2386 | 3542а |  | CORR | GENE | 02:43 | 03:09 | 03:13 | 97 | 367 | 11 | EXT |  | 0.89 | (c)
38304.059 | 7.526 | 7.45 | -2.109 | -2.185 | 767 | 823 | 1036 | 767 | 2074 | 3542а |  | CORR | GENE | 08:04 | 08:13 | 08:48 | 111 | 538 | 14 | EXT |  | 0.9 | (c)
38304.147 | 7.614 | 7.441 | -2.021 | -2.194 | 724 | 748 | 743 | 724 | 1891 | 3542а |  | CORR | AXGR | 07:57 | 08:01 | 08:00 | 303 | 37 | 14 | EXT |  | 0.93 | (c)
38304.953 | 8.42 | 8.2 | -1.215 | -1.435 | -687 | -647 | -650 | 613 | 1027 | 3542а |  | CORR | GENE | 04:09 | 04:16 | 04:16 | 408 | 74 | 11 | EXT |  | 0.93 | (c)
38305.271 | 8.738 | 8.724 | -0.897 | -0.911 | -968 | -868 | -855 | 741 | 856 | 3542а |  | CORR | CIGR | 03:24 | 03:40 | 03:43 | 55 | 227 | 10 | EXT |  | 0.89 | (c)
38305.475 | 8.942 | 8.892 | -0.693 | -0.743 | -1169 | -938 | -895 | 622 | 653 | 3542а |  | CORR | GENE | 02:52 | 03:29 | 03:36 | 90 | 547 | 11 | EXT |  | 0.89 | (c)
38305.728 | 9.195 | 9.105 | -0.44 | -0.53 | -792 | -778 | -777 | 763 | 353 | 3542а |  | CORR | AXGR | 03:53 | 03:55 | 03:55 | 177 | 29 | 13 | EXT |  | 0.91 | (c)
38305.774 | 9.241 | 9.227 | -0.394 | -0.408 | 906 | 997 | 1027 | 906 | 373 | 3542а |  | CORR | CIGR | 08:27 | 08:41 | 08:46 | 35 | 243 | 10 | EXT |  | 0.89 | (c)
38306.566 | 0.398 | 0.309 | -3.82 | -3.909 | 644 | 805 | 950 | 644 | 309 | 3543а |  | CORR | GENE | 05:40 | 06:06 | 06:29 | 127 | 613 | 10 | EXT |  | 0.9 | (c)
38306.674 | 0.506 | 0.457 | -3.712 | -3.761 | 87 | 231 | 336 | 87 | 457 | 3543а |  | CORR | GENE | 04:10 | 04:33 | 04:50 | 108 | 499 | 10 | EXT |  | 0.89 | (c)
38307.5 | 1.332 | 1.305 | -2.886 | -2.913 | -166 | 322 | 191 | 0 | 1305 | 3543а |  | CORR | GENE | 03:29 | 04:48 | 04:27 | 66 | 713 | 10 | EXT |  | 0.89 | (c)
38311.039 | 0.653 | 0.618 | -10.781 | -10.816 | 438 | 716 | 653 | 438 | 618 | 3544а |  | CORR | GENE | 02:35 | 03:19 | 03:09 | 70 | 430 | 12 | EXT |  | 0.89 | (c)
38311.573 | 1.187 | 1.138 | -10.247 | -10.296 | 722 | 912 | 930 | 722 | 1138 | 3544а |  | CORR | GENE | 03:20 | 03:51 | 03:54 | 135 | 417 | 10 | EXT |  | 0.9 | (c)
38311.65 | 1.264 | 1.249 | -10.17 | -10.185 | -1475 | -1387 | -1423 | 1371 | 1249 | 3544а |  | CORR | CIGR | 09:26 | 09:40 | 09:34 | 34 | 104 | 10 | EXT |  | 0.89 | (c)
38312.32 | 1.934 | 1.901 | -9.5 | -9.533 | -1890 | -1809 | -1742 | 1595 | 1901 | 3544а |  | CORR | CIGR | 08:19 | 08:32 | 08:43 | 50 | 296 | 12 | EXT |  | 0.89 | (c)
38312.982 | 2.596 | 2.576 | -8.838 | -8.858 | 773 | 978 | 959 | 773 | 2576 | 3544а |  | CORR | GENE | 03:29 | 04:02 | 03:59 | 69 | 372 | 15 | EXT |  | 0.89 | (c)
38313.226 | 2.84 | 2.502 | -8.594 | -8.932 | 550 | 606 | 637 | 550 | 2502 | 3544а |  | CORR | GENE | 02:53 | 03:02 | 03:07 | 662 | 175 | 11 | EXT |  | 0.95 | (c)
38313.557 | 3.171 | 3.119 | -8.263 | -8.315 | -1950 | -1604 | -1671 | 1392 | 3119 | 3544а |  | CORR | GENE | 08:09 | 09:05 | 08:54 | 95 | 559 | 14 | EXT |  | 0.89 | (c)
38313.654 | 3.268 | 2.994 | -8.166 | -8.44 | 1159 | 1229 | 1225 | 1159 | 2994 | 3544а |  | CORR | GENE | 04:31 | 04:42 | 04:42 | 903 | 132 | 11 | EXT |  | 0.96 | (c)
38313.781 | 3.395 | 3.369 | -8.039 | -8.065 | 677 | 854 | 869 | 677 | 3369 | 3544а |  | CORR | CIGR | 03:13 | 03:42 | 03:44 | 55 | 384 | 10 | EXT |  | 0.89 | (c)
38314.387 | 4.001 | 3.976 | -7.433 | -7.458 | 921 | 1022 | 1036 | 921 | 3976 | 3544а |  | CORR | CIGR | 03:52 | 04:09 | 04:11 | 47 | 231 | 14 | EXT |  | 0.89 | (c)
38314.928 | 4.542 | 4.505 | -6.892 | -6.929 | 613 | 819 | 746 | 613 | 4505 | 3544а |  | CORR | CIGR | 03:03 | 03:36 | 03:24 | 50 | 266 | 11 | EXT |  | 0.89 | (c)
38316.504 | 6.118 | 6.056 | -5.316 | -5.378 | 1186 | 1412 | 1388 | 1186 | 5266 | 3544а |  | CORR | GENE | 04:35 | 05:12 | 05:08 | 112 | 403 | 12 | EXT |  | 0.9 | (c)
38317.037 | 6.651 | 6.628 | -4.783 | -4.806 | 672 | 784 | 765 | 672 | 4758 | 3544а |  | CORR | CIGR | 03:12 | 03:30 | 03:27 | 48 | 186 | 10 | EXT |  | 0.89 | (c)
38317.729 | 7.343 | 6.927 | -4.091 | -4.507 | -1603 | -1575 | -1540 | 1478 | 3863 | 3544а |  | CORR | GENE | 09:05 | 09:10 | 09:15 | 644 | 125 | 10 | EXT |  | 0.95 | (c)
38317.839 | 7.453 | 7.434 | -3.981 | -4 | 211 | 1155 | 718 | 211 | 3827 | 3544а |  | CORR | GENE | 01:58 | 04:30 | 03:20 | 173 | 1013 | 11 | EXT |  | 0.9 | (c)
38318.283 | 7.897 | 7.869 | -3.537 | -3.565 | 864 | 1086 | 1060 | 864 | 3486 | 3544а |  | CORR | GENE | 03:43 | 04:19 | 04:15 | 79 | 391 | 10 | EXT |  | 0.89 | (c)
38320.507 | 10.121 | 9.56 | -1.313 | -1.874 | 1210 | 1277 | 1252 | 1210 | 1249 | 3544а |  | CORR | GENE | 04:39 | 04:50 | 04:46 | 625 | 84 | 10 | EXT |  | 0.94 | (c)
38321.462 | 11.076 | 11.034 | -0.358 | -0.4 | -1659 | -1341 | -1463 | 1267 | 331 | 3544а |  | CORR | GENE | 08:56 | 09:47 | 09:28 | 69 | 392 | 12 | EXT |  | 0.89 | (c)
38322.853 | 1.033 | 0.991 | -10.106 | -10.148 | -950 | -908 | -874 | 798 | 991 | 3545а |  | CORR | GENE | 09:45 | 09:51 | 09:57 | 180 | 152 | 10 | EXT |  | 0.9 | (c)
38322.908 | 1.088 | 0.781 | -10.051 | -10.358 | 1306 | 1394 | 1372 | 792 | 781 | 3545а |  | CORR | GENE | 03:49 | 04:03 | 03:59 | 626 | 132 | 14 | EXT |  | 0.97 | (c)
38323.43 | 1.61 | 1.414 | -9.529 | -9.725 | 1314 | 1381 | 1362 | 820 | 1414 | 3545а |  | CORR | GENE | 03:50 | 04:01 | 03:58 | 330 | 97 | 13 | EXT |  | 0.93 | (c)
38323.69 | 1.87 | 1.852 | -9.269 | -9.287 | 1500 | 1594 | 1593 | 544 | 1852 | 3545а |  | CORR | CIGR | 04:20 | 04:35 | 04:35 | 32 | 186 | 11 | EXT |  | 0.89 | (c)
38324.239 | 2.419 | 2.395 | -8.72 | -8.744 | -2002 | -1786 | -1827 | 229 | 2395 | 3545а |  | CORR | CIGR | 06:55 | 07:30 | 07:23 | 41 | 349 | 10 | EXT |  | 0.89 | (c)
38324.418 | 2.598 | 2.578 | -8.541 | -8.561 | 1253 | 1475 | 1421 | 641 | 2578 | 3545а |  | CORR | GENE | 03:40 | 04:16 | 04:07 | 59 | 337 | 12 | EXT |  | 0.89 | (c)
38325.983 | 4.163 | 4.095 | -6.976 | -7.044 | 1367 | 1376 | 1378 | 842 | 4095 | 3545а |  | CORR | AXGR | 03:59 | 03:60 | 04:00 | 145 | 21 | 13 | EXT |  | 0.9 | (c)
38326.629 | 4.809 | 4.78 | -6.33 | -6.359 | 984 | 1217 | 1179 | 855 | 4780 | 3545а |  | CORR | GENE | 02:57 | 03:34 | 03:28 | 69 | 392 | 10 | EXT |  | 0.89 | (c)
38336.832 | 3.873 | 3.71 | -7.492 | -7.655 | 1995 | -1387 | -1464 | 0 | 3710 | 3546 |  | CORR | GENE | 03:33 | 06:28 | 06:15 | 364 | 2005 | 11 | EXT |  | 0.93 | (c)
38344.661 | 0.337 | 0.31 | -11.163 | -11.19 | 1416 | 1846 | 1668 | 311 | 310 | 3547 |  | CORR | GENE | 03:15 | 04:25 | 03:56 | 138 | 504 | 10 | EXT |  | 0.9 | (c)
38345.158 | 0.834 | 0.747 | -10.666 | -10.753 | 1122 | 1289 | 1326 | 701 | 747 | 3547 |  | CORR | GENE | 02:28 | 02:55 | 03:01 | 124 | 407 | 10 | EXT |  | 0.89 | (c)
38345.197 | 0.873 | 0.455 | -10.627 | -11.045 | 1852 | 1887 | 1886 | 310 | 455 | 3547 |  | CORR | GENE | 04:26 | 04:31 | 04:31 | 852 | 68 | 11 | EXT |  | 0.96 | (c)
38345.684 | 1.36 | 1.316 | -10.14 | -10.184 | 1437 | 1700 | 1678 | 311 | 1316 | 3547 |  | CORR | GENE | 03:19 | 04:01 | 03:58 | 97 | 483 | 10 | EXT |  | 0.89 | (c)
38347.511 | 3.187 | 3.175 | -8.313 | -8.325 | -1291 | -1238 | -1238 | 939 | 3175 | 3547 |  | CORR | CIGR | 07:58 | 08:07 | 08:07 | 23 | 106 | 13 | EXT |  | 0.89 | (c)
38352.631 | 8.307 | 8.206 | -3.193 | -3.294 | 2041 | -1552 | -1748 | 0 | 3023 | 3547 |  | CORR | GENE | 04:56 | 07:16 | 06:45 | 271 | 1343 | 14 | EXT |  | 0.92 | (c)
38353.634 | 9.31 | 9.261 | -2.19 | -2.239 | 1648 | 2073 | 1966 | 0 | 2102 | 3547 |  | CORR | GENE | 03:53 | 05:01 | 04:44 | 137 | 637 | 11 | EXT |  | 0.9 | (c)
38358.604 | 2.78 | 2.743 | -7.94 | -7.977 | 475 | 569 | 552 | 475 | 2743 | 3548 |  | CORR | CIGR | 03:01 | 03:17 | 03:14 | 55 | 155 | 10 | EXT |  | 0.89 | (c)
38360.77 | 4.946 | 4.919 | -5.774 | -5.801 | 311 | 381 | 373 | 311 | 4919 | 3548 |  | CORR | CIGR | 02:35 | 02:46 | 02:45 | 38 | 125 | 10 | EXT |  | 0.89 | (c)
38361.17 | 5.346 | 5.321 | -5.374 | -5.399 | 573 | 636 | 641 | 573 | 5321 | 3548 |  | CORR | CIGR | 03:17 | 03:27 | 03:28 | 39 | 137 | 11 | EXT |  | 0.89 | (c)
38362.223 | 6.399 | 6.388 | -4.321 | -4.332 | 616 | 663 | 663 | 616 | 4309 | 3548 |  | CORR | CIGR | 03:24 | 03:32 | 03:32 | 23 | 92 | 11 | EXT |  | 0.89 | (c)
38365.968 | 10.144 | 9.958 | -0.576 | -0.762 | 1051 | 1386 | 1661 | 0 | 448 | 3548 |  | CORR | GENE | 04:34 | 05:28 | 06:13 | 314 | 1222 | 10 | EXT |  | 0.92 | (c)
38403.295 | 3.266 | 3.246 | -7.524 | -7.544 | -799 | -739 | -730 | 660 | 3246 | 3552 |  | CORR | CIGR | 07:14 | 07:24 | 07:26 | 32 | 139 | 10 | EXT |  | 0.89 | (c)
38469.037 | 0.778 | 0.744 | -10.902 | -10.936 | 1324 | 1439 | 1400 | 1324 | 744 | 3558 |  | CORR | CIGR | 07:25 | 07:44 | 07:38 | 53 | 151 | 13 | EXT |  | 0.89 | (c)
38474.553 | 6.294 | 6.22 | -5.386 | -5.46 | 424 | 464 | 551 | 424 | 5371 | 3558 |  | CORR | GENE | 05:00 | 05:07 | 05:21 | 89 | 255 | 10 | EXT |  | 0.89 | (c)
38475.695 | 7.436 | 7.407 | -4.244 | -4.273 | -8 | 139 | 165 | 0 | 4206 | 3558 |  | CORR | GENE | 03:50 | 04:14 | 04:18 | 67 | 346 | 10 | EXT |  | 0.89 | (c)
38481.469 | 1.53 | 1.508 | -3.781 | -3.803 | -1262 | -1007 | -1064 | 866 | 1508 | 3559а |  | CORR | GENE | 04:28 | 05:09 | 05:00 | 63 | 397 | 13 | EXT |  | 0.89 | (c)
38485.25 | 0 | -0.035 | -6.931 | -6.966 | -1222 | -958 | -819 | 417 |  | 3559б | Нарушение формы кольцевого шва | GWAN |  | 06:51 | 07:33 | 07:56 | 0 | 804 |  | EXT | Нарушение формы кольцевого шва |  | (c)
38497.999 | 1.858 | 1.737 | -9.783 | -9.904 | 1502 | 1532 | 1525 | 1502 | 1737 | 3560б |  | CORR | AXGR | 06:30 | 06:35 | 06:34 | 232 | 46 | 10 | EXT |  | 0.91 | (c)
38498.099 | 1.958 | 1.948 | -9.683 | -9.693 | 465 | 514 | 512 | 465 | 1948 | 3560б |  | CORR | CIGR | 03:43 | 03:51 | 03:51 | 22 | 95 | 12 | EXT |  | 0.89 | (c)
38498.549 | 2.408 | 2.326 | -9.233 | -9.315 | 744 | 797 | 780 | 744 | 2326 | 3560б |  | CORR | GENE | 04:28 | 04:37 | 04:34 | 285 | 71 | 11 | EXT |  | 0.92 | (c)
38499.51 | 3.369 | 3.361 | -8.272 | -8.28 | 591 | 644 | 642 | 591 | 3361 | 3560б |  | CORR | CIGR | 04:03 | 04:12 | 04:12 | 19 | 102 | 15 | EXT |  | 0.89 | (c)
38499.847 | 3.706 | 3.571 | -7.935 | -8.07 | -9 | -3 | 1 | 0 | 3571 | 3560б |  | CORR | AXGR | 02:27 | 02:28 | 02:28 | 358 | 19 | 10 | EXT |  | 0.93 | (c)
38500.389 | 4.248 | 4.218 | -7.393 | -7.423 | 337 | 395 | 447 | 337 | 4218 | 3560б |  | CORR | CIGR | 03:22 | 03:32 | 03:40 | 41 | 219 | 8 | EXT |  | 0.89 | (c)
38500.561 | 4.42 | 4.258 | -7.221 | -7.383 | 102 | 173 | 146 | 102 | 4258 | 3560б |  | CORR | GENE | 02:44 | 02:56 | 02:52 | 605 | 89 | 11 | EXT |  | 0.95 | (c)
38500.987 | 4.846 | 4.383 | -6.795 | -7.258 | 526 | 558 | 612 | 526 | 4383 | 3560б |  | CORR | GENE | 03:53 | 03:58 | 04:07 | 624 | 172 | 10 | EXT |  | 0.95 | (c)
38501.208 | 5.067 | 5.039 | -6.574 | -6.602 | 370 | 465 | 488 | 370 | 5039 | 3560б |  | CORR | GENE | 03:28 | 03:43 | 03:47 | 52 | 236 | 11 | EXT |  | 0.89 | (c)
38504.988 | 8.847 | 8.832 | -2.794 | -2.809 | 2229 | -2177 | -2161 | 2089 | 2780 | 3560б |  | CORR | CIGR | 08:28 | 08:37 | 08:39 | 29 | 144 | 10 | EXT |  | 0.89 | (c)
38505.614 | 9.473 | 9.461 | -2.168 | -2.18 | 2073 | 2136 | 2153 | 2073 | 2153 | 3560б |  | CORR | CIGR | 08:03 | 08:13 | 08:15 | 27 | 159 | 10 | EXT |  | 0.89 | (c)
38506.397 | 10.256 | 10.244 | -1.385 | -1.397 | 2155 | 2205 | -2205 | 2104 | 1368 | 3560б |  | CORR | CIGR | 08:16 | 08:24 | 08:32 | 29 | 202 | 11 | EXT |  | 0.89 | (c)
38506.56 | 10.419 | 10.321 | -1.222 | -1.32 | 1854 | 2022 | 1960 | 1854 | 925 | 3560б |  | CORR | GENE | 07:27 | 07:54 | 07:44 | 395 | 213 | 16 | EXT |  | 0.96 | (c)
38506.935 | 10.794 | 10.766 | -0.847 | -0.875 | 1579 | 1717 | 1692 | 1579 | 836 | 3560б |  | CORR | CIGR | 06:43 | 07:05 | 07:01 | 39 | 226 | 11 | EXT |  | 0.89 | (c)
38507.241 | 11.1 | 10.807 | -0.541 | -0.834 | 1749 | 1773 | 1792 | 1749 | 356 | 3560б |  | CORR | GENE | 07:10 | 07:14 | 07:17 | 478 | 86 | 15 | EXT |  | 0.97 | (c)
38515.291 | 7.509 | 7.497 | -3.952 | -3.964 | 720 | 759 | 766 | 720 | 3938 | 3561а |  | CORR | CIGR | 08:08 | 08:14 | 08:15 | 26 | 92 | 10 | EXT |  | 0.89 | (c)
38521.928 | 2.685 | 2.579 | -8.796 | -8.902 | -105 | -96 | -64 | 22 | 2579 | 3562а |  | CORR | GENE | 07:47 | 07:49 | 07:54 | 715 | 83 | 10 | EXT |  | 0.95 | (c)
38523.174 | 3.931 | 3.92 | -7.55 | -7.561 | -41 | 21 | 35 | 0 | 3920 | 3562а |  | CORR | CIGR | 07:58 | 08:08 | 08:10 | 28 | 151 | 11 | EXT |  | 0.89 | (c)
38524.104 | 4.861 | 4.832 | -6.62 | -6.649 | 1 | 35 | 24 | 1 | 4832 | 3562а |  | CORR | AXGR | 08:05 | 08:10 | 08:08 | 994 | 46 | 12 | EXT |  | 0.98 | (c)
38525.198 | 5.955 | 5.945 | -5.526 | -5.536 | -59 | 22 | 26 | 0 | 5500 | 3562а |  | CORR | CIGR | 07:55 | 08:08 | 08:09 | 36 | 170 | 13 | EXT |  | 0.89 | (c)
38525.926 | 6.683 | 6.562 | -4.798 | -4.919 | -52 | -40 | -28 | 3 | 4760 | 3562а |  | CORR | GENE | 07:56 | 07:58 | 08:00 | 159 | 48 | 11 | EXT |  | 0.9 | (c)
38530.302 | 11.059 | 11.042 | -0.422 | -0.439 | -267 | 16 | -90 | 0 | 387 | 3562а |  | CORR | GENE | 07:21 | 08:07 | 07:50 | 52 | 354 | 11 | EXT |  | 0.89 | (c)
38530.599 | 11.356 | 11.275 | -0.125 | -0.206 | -209 | -190 | -165 | 121 | 96 | 3562а |  | CORR | GENE | 07:31 | 07:34 | 07:38 | 110 | 89 | 11 | EXT |  | 0.9 | (c)
38530.724 | 0 | -0.024 | -11.581 | -11.605 | 1870 | -2189 | -2181 | 0 |  | 3563а | Нарушение формы кольцевого шва | GWAN |  | 05:20 | 06:25 | 06:26 | 0 | 820 |  | EXT | Нарушение формы кольцевого шва |  | (c)
38532.311 | 1.587 | 1.571 | -9.994 | -10.01 | 1275 | 1336 | 1344 | 819 | 1571 | 3563а |  | CORR | CIGR | 03:44 | 03:54 | 03:55 | 31 | 137 | 11 | EXT |  | 0.84 | (c)
38533.324 | 2.6 | 2.559 | -8.981 | -9.022 | 1394 | 1410 | 1411 | 802 | 2559 | 3563а |  | CORR | AXGR | 04:03 | 04:06 | 04:06 | 95 | 35 | 10 | EXT |  | 0.85 | (c)
38536.794 | 6.07 | 5.944 | -5.511 | -5.637 | 1484 | 1531 | 1535 | 645 | 5284 | 3563а |  | CORR | GENE | 04:18 | 04:26 | 04:26 | 353 | 102 | 13 | EXT | Аномалия находится на упругопластическом изгибе: R=923 D, максимальное растяжение на 2.5 час. | 0.89 | (c)
38540.316 | 9.592 | 9.565 | -1.989 | -2.016 | -1556 | -1487 | -1489 | 675 | 1971 | 3563а |  | CORR | CIGR | 08:07 | 08:18 | 08:18 | 45 | 134 | 12 | EXT | Аномалия находится на упругопластическом изгибе: R=690 D, максимальное растяжение на 4 час. | 0.85 | (c)
38540.415 | 9.691 | 9.674 | -1.89 | -1.907 | 2144 | 2202 | 2229 | 0 | 1854 | 3563а |  | CORR | GENE | 06:05 | 06:14 | 06:18 | 53 | 170 | 10 | EXT | Аномалия находится на упругопластическом изгибе: R=690 D, максимальное растяжение на 4 час. | 0.85 | (c)
38540.647 | 9.923 | 9.871 | -1.658 | -1.71 | -1585 | -1572 | -1573 | 645 | 1605 | 3563а |  | CORR | AXGR | 08:03 | 08:05 | 08:05 | 105 | 25 | 13 | EXT | Аномалия находится на упругопластическом изгибе: R=682 D, максимальное растяжение на 4.1 час. | 0.85 | (c)
38540.673 | 9.949 | 9.938 | -1.632 | -1.643 | 1820 | 1854 | 1875 | 301 | 1622 | 3563а |  | CORR | CIGR | 05:12 | 05:18 | 05:21 | 21 | 110 | 15 | EXT | Аномалия находится на упругопластическом изгибе: R=682 D, максимальное растяжение на 4.1 час. | 0.84 | (c)
38541.981 | 11.257 | 11.183 | -0.324 | -0.398 | -1832 | -1822 | -1820 | 399 | 242 | 3563а |  | CORR | AXGR | 07:23 | 07:24 | 07:25 | 156 | 24 | 10 | EXT | Аномалия находится на упругопластическом изгибе: R=621 D, максимальное растяжение на 4.3 час. | 0.86 | (c)
38542.137 | 11.413 | 11.356 | -0.168 | -0.225 | -1964 | -1940 | -1939 | 267 | 103 | 3563а |  | CORR | GENE | 07:01 | 07:05 | 07:06 | 122 | 50 | 19 | EXT | Аномалия находится на упругопластическом изгибе: R=621 D, максимальное растяжение на 4.3 час. | 0.86 | (c)
38543.828 | 1.523 | 1.497 | -9.468 | -9.494 | -1366 | -1297 | -1310 | 865 | 1497 | 3564а |  | CORR | CIGR | 08:10 | 08:21 | 08:19 | 41 | 111 | 13 | EXT | Аномалия находится на упругопластическом изгибе: R=573 D, максимальное растяжение на 4.4 час. | 0.85 | (c)
38547.339 | 5.034 | 4.923 | -5.957 | -6.068 | 501 | 524 | 528 | 501 | 4923 | 3564а |  | CORR | GENE | 01:11 | 01:15 | 01:15 | 229 | 54 | 11 | EXT | Аномалия находится на упругопластическом изгибе: R=503 D, максимальное растяжение на 4.5 час. | 0.87 | (c)
38548.72 | 6.415 | 6.404 | -4.576 | -4.587 | -2228 | -2183 | -2188 | 3 | 4565 | 3564а |  | CORR | CIGR | 05:51 | 05:58 | 05:57 | 22 | 80 | 12 | EXT | Аномалия находится на упругопластическом изгибе: R=479 D, максимальное растяжение на 4.5 час. | 0.84 | (c)
38563.757 | 3.558 | 3.454 | -8.192 | -8.296 | 2045 | 2075 | 2075 | 2045 | 3454 | 3566 |  | CORR | GENE | 06:25 | 06:30 | 06:30 | 700 | 59 | 10 | EXT |  | 0.95 | (c)
38564.303 | 4.104 | 4.086 | -7.646 | -7.664 | 811 | 887 | 908 | 811 | 4086 | 3566 |  | CORR | CIGR | 03:06 | 03:18 | 03:22 | 39 | 194 | 10 | EXT | Аномалия находится на упругопластическом изгибе: R=979 D, максимальное растяжение на 5 час. | 0.89 | (c)
38565.979 | 5.78 | 5.764 | -5.97 | -5.986 | 883 | 1101 | 1037 | 883 | 5764 | 3566 |  | CORR | CIGR | 03:18 | 03:53 | 03:42 | 39 | 308 | 12 | EXT | Аномалия находится на упругопластическом изгибе: R=795 D, максимальное растяжение на 4.6 час. | 0.89 | (c)
38579.698 | 7.749 | 7.735 | -3.861 | -3.875 | 226 | 363 | 386 | 226 | 3840 | 3567 |  | CORR | CIGR | 07:45 | 08:07 | 08:11 | 35 | 320 | 10 | EXT | Аномалия находится на упругопластическом изгибе: R=456 D, максимальное растяжение на 2.2 час. | 0.89 | (c)
38599.072 | 3.768 | 3.758 | -7.467 | -7.477 | -2143 | -2078 | -2070 | 88 | 3758 | 3569 |  | CORR | CIGR | 04:26 | 04:36 | 04:37 | 25 | 145 | 10 | EXT | Аномалия находится на упругопластическом изгибе: R=526 D, максимальное растяжение на 2.3 час. | 0.89 | (c)
38599.582 | 4.278 | 4.254 | -6.957 | -6.981 | -2164 | -2094 | -2082 | 66 | 4254 | 3569 |  | CORR | GENE | 04:22 | 04:33 | 04:35 | 48 | 164 | 10 | EXT | Аномалия находится на упругопластическом изгибе: R=523 D, максимальное растяжение на 2.4 час. | 0.89 | (c)
38605.201 | 9.897 | 9.872 | -1.338 | -1.363 | 1573 | 1618 | 1632 | 539 | 1317 | 3569 |  | CORR | CIGR | 02:25 | 02:33 | 02:35 | 46 | 118 | 10 | EXT | Аномалия находится на упругопластическом изгибе: R=437 D, максимальное растяжение на 2.3 час. | 0.89 | (c)
38620.412 | 2.473 | 2.452 | -8.722 | -8.743 | 170 | 470 | 370 | 170 | 2452 | 3571 |  | CORR | GENE | 08:06 | 08:54 | 08:38 | 84 | 400 | 11 | EXT |  | 0.89 | (c)
38673.679 | 0 | -0.042 | -11.44 | -11.482 | 1162 | 1456 | 1604 | 1162 |  | 3576 | Вышлифовка на шве | GWAN | GENE | 09:30 | 10:17 | 10:41 | 92 | 884 | 17 | EXT | Вышлифовка на шве Аномалия находится на отводе. |  | (c)
38737.847 | 6.733 | 6.588 | -4.597 | -4.742 | 765 | 1120 | 1099 | 765 | 4445 | 3581 |  | WRIN | GENE | 07:32 | 08:30 | 08:26 | 297 | 668 | 1.3 | N/A | Высота гофр: 18 мм (1,3%). Длина волны: 234 мм Аномалия находится на отводе. |  | (b)
38769.617 | 5.308 | 5.244 | -6.087 | -6.151 | -2131 | -2117 | -2119 | 99 | 5244 | 3584 |  | CORR | AXGR | 06:26 | 06:28 | 06:28 | 125 | 25 | 12 | EXT | Аномалия находится на отводе. | 0.9 | (c)
38782.822 | 7.118 | 7.06 | -4.557 | -4.615 | 623 | -2153 | 1686 | 623 | 4522 | 3585 |  | CORR | GENE | 01:36 | 06:08 | 04:28 | 93 | 2126 | 10 | EXT | Аномалия находится на отводе. | 0.89 | (c)
38784.815 | 9.111 | 9.071 | -2.564 | -2.604 | 2191 | -2175 | -2069 | 1868 | 2538 | 3585 |  | CORR | GENE | 05:49 | 06:05 | 06:22 | 66 | 402 | 10 | EXT | Аномалия находится на отводе. | 0.89 | (c)
38809.864 | 0 | 0 | -11.305 | -11.305 | -873 | -497 | -34 | 0 | 0 | 3589 | Смещение кромок | GWAN |  | 03:55 | 04:56 | 06:11 | 0 | 1679 | 15 | EXT | Смещение кромок Наружу Величина смещения - 2.3 мм. Аномалия находится на упругопластическом изгибе: R=386 D, максимальное растяжение на 1.8 час. |  | (c)
38879.373 | 0.639 | 0.629 | -10.646 | -10.656 | -2188 | -2091 | -2103 | 42 | 629 | 3596 |  | CORR | CIGR | 03:45 | 04:00 | 03:58 | 29 | 170 | 10 | EXT |  | 0.84 | (c)
38879.875 | 1.141 | 1.129 | -10.144 | -10.156 | -2180 | -2096 | -2101 | 50 | 1129 | 3596 |  | CORR | CIGR | 03:46 | 03:59 | 03:59 | 32 | 159 | 10 | EXT |  | 0.84 | (c)
38880.344 | 1.61 | 1.502 | -9.675 | -9.783 | -2179 | -2163 | -2163 | 52 | 1502 | 3596 |  | CORR | AXGR | 03:46 | 03:49 | 03:49 | 241 | 32 | 11 | EXT |  | 0.87 | (c)
38881.25 | 2.516 | 2.489 | -8.769 | -8.796 | -2121 | -2084 | -2036 | 109 | 2489 | 3596 |  | CORR | CIGR | 03:55 | 04:01 | 04:09 | 40 | 171 | 10 | EXT |  | 0.84 | (c)
38881.839 | 3.105 | 3.084 | -8.18 | -8.201 | -2206 | -1964 | -2034 | 25 | 3084 | 3596 |  | CORR | GENE | 03:42 | 04:21 | 04:09 | 63 | 344 | 12 | EXT |  | 0.85 | (c)
38881.928 | 3.194 | 3.078 | -8.091 | -8.207 | 2222 | 2228 | -2225 | 0 | 3078 | 3596 |  | CORR | AXGR | 03:36 | 03:37 | 03:39 | 543 | 27 | 10 | EXT |  | 0.9 | (c)
38885.65 | 6.916 | 6.824 | -4.369 | -4.461 | 1865 | 1893 | 1894 | 308 | 4279 | 3596 |  | CORR | GENE | 02:39 | 02:43 | 02:43 | 182 | 57 | 11 | EXT |  | 0.86 | (c)
38892.527 | 2.508 | 2.442 | -8.977 | -9.043 | 894 | 972 | 941 | 894 | 2442 | 3597 |  | CORR | GENE | 03:33 | 03:45 | 03:40 | 617 | 94 | 12 | EXT |  | 0.96 | (c)
38895.293 | 5.274 | 5.253 | -6.211 | -6.232 | 880 | 984 | 978 | 880 | 5253 | 3597 |  | CORR | CIGR | 03:30 | 03:47 | 03:46 | 32 | 195 | 12 | EXT |  | 0.89 | (c)
38954.016 | 6.412 | 6.38 | -5.288 | -5.32 | -1901 | -1676 | -1735 | 1568 | 5241 | 3602 |  | CORR | GENE | 07:07 | 07:43 | 07:34 | 79 | 333 | 10 | EXT |  | 0.89 | (c)
38954.851 | 7.247 | 7.221 | -4.453 | -4.479 | 2193 | -2177 | -2154 | 2040 | 4428 | 3602 |  | CORR | GENE | 06:08 | 06:22 | 06:26 | 51 | 228 | 10 | EXT |  | 0.89 | (c)
38961.582 | 2.278 | 2.26 | -9.117 | -9.135 | 1728 | 1789 | 1780 | 399 | 2260 | 3603 |  | CORR | CIGR | 06:17 | 06:27 | 06:26 | 31 | 103 | 10 | EXT |  | 0.89 | (c)
38969.98 | 10.676 | 10.509 | -0.719 | -0.886 | 2145 | 2163 | 2169 | 37 | 354 | 3603 |  | CORR | GENE | 07:25 | 07:28 | 07:29 | 532 | 49 | 10 | EXT |  | 0.94 | (c)
38970.058 | 10.754 | 10.723 | -0.641 | -0.672 | 1832 | 1871 | 1894 | 274 | 630 | 3603 |  | CORR | CIGR | 06:34 | 06:41 | 06:44 | 42 | 124 | 12 | EXT |  | 0.89 | (c)
38970.467 | 11.163 | 11.154 | -0.232 | -0.241 | 1793 | 2032 | 1953 | 117 | 188 | 3603 |  | CORR | GENE | 06:28 | 07:06 | 06:54 | 53 | 321 | 12 | EXT |  | 0.89 | (c)
38973.151 | 2.452 | 2.432 | -8.928 | -8.948 | -1398 | -1261 | -1276 | 832 | 2432 | 3604 |  | CORR | GENE | 09:04 | 09:26 | 09:24 | 61 | 245 | 10 | EXT |  | 0.89 | (c)
38991.688 | 9.609 | 9.598 | -1.066 | -1.077 | 818 | 901 | 1001 | 818 | 1025 | 3605 |  | CORR | GENE | 03:26 | 03:40 | 03:56 | 52 | 366 | 10 | EXT |  | 0.89 | (c)
38992.135 | 10.056 | 10.025 | -0.619 | -0.65 | 947 | 1108 | 1152 | 874 | 583 | 3605 |  | CORR | GENE | 03:47 | 04:13 | 04:20 | 67 | 410 | 13 | EXT |  | 0.89 | (c)
39030.561 | 3.072 | 3.015 | -8.478 | -8.535 | 1104 | 1287 | 1333 | 668 | 3015 | 3609 |  | CORR | GENE | 04:03 | 04:33 | 04:40 | 76 | 459 | 11 | EXT |  | 0.85 | (c)
39030.883 | 3.394 | 3.33 | -8.156 | -8.22 | 1014 | 1173 | 1295 | 654 | 3330 | 3609 |  | CORR | GENE | 03:49 | 04:14 | 04:34 | 107 | 562 | 9 | EXT |  | 0.85 | (c)
39036.587 | 9.098 | 9.084 | -2.452 | -2.466 | 1073 | 1170 | 1164 | 975 | 2426 | 3609 |  | CORR | CIGR | 03:58 | 04:14 | 04:13 | 40 | 183 | 10 | EXT |  | 0.84 | (c)
39096.062 | 2.598 | 2.506 | -8.942 | -9.034 | 1863 | 1887 | 1881 | 1863 | 2506 | 3616 |  | CORR | AXGR | 07:11 | 07:14 | 07:13 | 309 | 36 | 12 | EXT |  | 0.93 | (c)
39096.387 | 2.923 | 2.908 | -8.617 | -8.632 | 1679 | 1735 | 1738 | 1679 | 2908 | 3616 |  | CORR | CIGR | 06:41 | 06:50 | 06:50 | 38 | 120 | 10 | EXT |  | 0.89 | (c)
39128.647 | 0.758 | 0.604 | -10.502 | -10.656 | -1639 | -1410 | -1149 | 591 | 604 | 3619 |  | CORR | GENE | 06:45 | 07:22 | 08:04 | 188 | 980 | 10 | EXT |  | 0.9 | (c)
39158.133 | 7.774 | 7.759 | -3.601 | -3.616 | -1802 | -1678 | -1650 | 428 | 3552 | 3621 |  | CORR | GENE | 05:25 | 05:45 | 05:49 | 64 | 304 | 10 | EXT |  | 0.89 | (c)
39161.264 | 10.905 | 10.893 | -0.47 | -0.482 | -1865 | -1685 | -1745 | 366 | 437 | 3621 |  | CORR | CIGR | 05:15 | 05:44 | 05:34 | 45 | 240 | 10 | EXT |  | 0.89 | (c)
39174.856 | 2.712 | 2.694 | -8.433 | -8.451 | 1273 | 1346 | 1342 | 1273 | 2694 | 3623 |  | ARTD | CIGR | 03:38 | 03:50 | 03:50 | 38 | 138 |  | EXT | Эквивалент потери металла 12%. Аномалия находится на упругопластическом изгибе: R=461 D, максимальное растяжение на 5.6 час. |  | (c)
39175.761 | 3.617 | 3.555 | -7.528 | -7.59 | 1400 | 1502 | 1539 | 1400 | 3555 | 3623 |  | ARTD | GENE | 03:59 | 04:15 | 04:21 | 85 | 277 |  | EXT | Эквивалент потери металла 15%. Аномалия находится на упругопластическом изгибе: R=457 D, максимальное растяжение на 5.5 час. |  | (c)
39176.584 | 4.44 | 3.179 | -6.705 | -7.966 | -1722 | -1540 | -1512 | 1303 | 3179 | 3623 |  | ARTD | GENE | 07:35 | 08:04 | 08:09 | 2284 | 419 |  | EXT | Эквивалент потери металла 14%. Аномалия находится на упругопластическом изгибе: R=455 D, максимальное растяжение на 5.5 час. |  | (c)
39191.807 | 8.518 | 8.442 | -2.792 | -2.868 | 22 | 37 | 39 | 22 | 2714 | 3624 |  | CORR | AXGR | 07:43 | 07:45 | 07:45 | 154 | 33 | 10 | EXT |  | 0.9 | (c)
39200.114 | 5.515 | 5.489 | -4.7 | -4.726 | -953 | -820 | -854 | 755 | 4685 | 3625 |  | CORR | CIGR | 07:54 | 08:15 | 08:10 | 41 | 198 | 10 | EXT |  | 0.89 | (c)
39234.6 | 7.431 | 7.422 | -4.089 | -4.098 | -802 | -581 | -662 | 522 | 4042 | 3628 |  | CORR | GENE | 08:09 | 08:45 | 08:32 | 56 | 280 | 10 | EXT |  | 0.85 | (c)
39238.689 | 0 | -0.025 | -11.51 | -11.535 | -935 | 415 | -39 | 0 |  | 3629 | Нарушение формы кольцевого шва | GWAN |  | 00:02 | 03:40 | 02:26 | 0 | 1792 |  | EXT | Нарушение формы кольцевого шва |  | (c)
39238.689 | 0 | -0.024 | -11.51 | -11.534 | 1011 | 1799 | 1547 | 146 |  | 3629 | Нарушение формы кольцевого шва | GWAN |  | 05:16 | 07:23 | 06:42 | 0 | 1074 |  | EXT | Нарушение формы кольцевого шва |  | (c)
39238.689 | 0 | -0.031 | -11.51 | -11.541 | -2144 | -1390 | -1635 | 86 |  | 3629 | Нарушение формы кольцевого шва | GWAN |  | 08:47 | 10:48 | 10:09 | 0 | 1019 |  | EXT | Нарушение формы кольцевого шва |  | (c)
39256.505 | 6.306 | 6.236 | -5.329 | -5.399 | -1085 | -1039 | -884 | 682 | 5318 | 3630 |  | CORR | GENE | 07:45 | 07:52 | 08:17 | 81 | 403 | 14 | EXT |  | 0.85 | (c)
39257.271 | 7.072 | 7.036 | -4.563 | -4.599 | -840 | -727 | -678 | 517 | 4538 | 3630 |  | CORR | GENE | 08:24 | 08:43 | 08:50 | 61 | 323 | 11 | EXT |  | 0.85 | (c)
39260.282 | 10.083 | 10.06 | -1.552 | -1.575 | 2141 | 2217 | 2223 | 0 | 1531 | 3630 |  | CORR | CIGR | 04:26 | 04:38 | 04:39 | 44 | 164 | 13 | EXT |  | 0.85 | (c)
39260.4 | 10.201 | 10.186 | -1.434 | -1.449 | 1929 | 1982 | 1994 | 172 | 1424 | 3630 |  | CORR | CIGR | 03:51 | 03:60 | 04:02 | 25 | 130 | 11 | EXT |  | 0.84 | (c)
39458.088 | 0.389 | 0.387 | -11.201 | -11.203 | 1863 | 1903 | 2052 | 1863 | 387 | 3649 |  | GOUG | GENE | 02:08 | 02:15 | 02:39 | 1131 | 379 | 10 | EXT | Зона задиров. |  | (c)
39474.319 | 5.03 | 5.008 | -6.69 | -6.712 | -1647 | -1578 | -1576 | 1505 | 5008 | 3650 |  | CORR | CIGR | 08:44 | 08:55 | 08:56 | 41 | 141 | 13 | EXT |  | 0.89 | (c)
39478.071 | 8.782 | 8.35 | -2.938 | -3.37 | -1863 | -1754 | -1570 | 1277 | 2906 | 3650 |  | GOUG | GENE | 08:09 | 08:27 | 08:57 | 464 | 586 | 7 | EXT | Зона задиров. |  | (c)
39479.176 | 9.887 | 9.253 | -1.833 | -2.467 | -1878 | -1807 | -1638 | 1398 | 1738 | 3650 |  | GOUG | GENE | 08:07 | 08:19 | 08:46 | 729 | 480 | 15 | EXT | Зона задиров. |  | (b)
39711.115 | 2.036 | 2.021 | -9.339 | -9.354 | 1301 | 1371 | 1371 | 789 | 2021 | 3671 |  | CORR | CIGR | 05:21 | 05:32 | 05:32 | 35 | 140 | 10 | EXT |  | 0.84 | (c)
39841.774 | 7.815 | 7.806 | -3.725 | -3.734 | 2106 | 2156 | 2155 | 2106 | 3713 | 3682 |  | CORR | CIGR | 03:46 | 03:54 | 03:54 | 21 | 100 | 15 | EXT |  | 0.89 | (c)
39849.896 | 4.397 | 4.276 | -7.293 | -7.414 | 1207 | 1229 | 1228 | 1207 | 4276 | 3683 |  | CORR | AXGR | 07:14 | 07:17 | 07:17 | 357 | 42 | 10 | EXT |  | 0.93 | (c)
39850.861 | 5.362 | 5.258 | -6.328 | -6.432 | 941 | 968 | 958 | 941 | 5258 | 3683 |  | CORR | AXGR | 06:31 | 06:35 | 06:34 | 419 | 34 | 12 | EXT |  | 0.94 | (c)
39852.964 | 7.465 | 7.394 | -4.225 | -4.296 | 1342 | 1374 | 1363 | 1342 | 4155 | 3683 |  | CORR | AXGR | 07:36 | 07:41 | 07:39 | 141 | 43 | 11 | EXT |  | 0.9 | (c)
39853.224 | 7.725 | 7.651 | -3.965 | -4.039 | 1338 | 1592 | 1504 | 1338 | 3950 | 3683 |  | CORR | GENE | 07:35 | 08:16 | 08:02 | 89 | 332 | 10 | EXT |  | 0.89 | (c)
39854.74 | 9.241 | 9.234 | -2.449 | -2.456 | -130 | -99 | -97 | 65 | 2440 | 3683 |  | CORR | CIGR | 03:38 | 03:43 | 03:43 | 16 | 65 | 9 | EXT |  | 0.89 | (c)
39868.262 | 0.338 | 0.303 | -7.008 | -7.043 | -293 | -284 | -282 | 271 | 303 | 3684б |  | CORR | AXGR | 07:59 | 08:00 | 08:01 | 68 | 21 | 10 | EXT |  | 0.89 | (c)
39868.535 | 0.611 | 0.565 | -6.735 | -6.781 | -65 | -54 | -55 | 44 | 565 | 3684б |  | CORR | AXGR | 08:36 | 08:38 | 08:37 | 135 | 21 | 12 | EXT |  | 0.9 | (c)
39868.959 | 1.035 | 1 | -6.311 | -6.346 | -117 | -104 | -103 | 90 | 1000 | 3684б |  | CORR | AXGR | 08:27 | 08:29 | 08:30 | 107 | 27 | 10 | EXT |  | 0.89 | (c)
39869.301 | 1.377 | 1.369 | -5.969 | -5.977 | 75 | 123 | 117 | 75 | 1369 | 3684б |  | CORR | CIGR | 08:58 | 09:06 | 09:05 | 18 | 84 | 12 | EXT |  | 0.89 | (c)
39932.51 | 0.149 | 0.011 | -11.405 | -11.543 | 2034 | 2113 | 2116 | 33 | 11 | 3690а |  | CORR | GENE | 04:09 | 04:22 | 04:22 | 809 | 163 | 11 | EXT |  | 0.96 | (c)
39933.274 | 0.913 | 0.846 | -10.641 | -10.708 | 2228 | -2219 | -2200 | 0 | 846 | 3690а |  | CORR | GENE | 04:40 | 04:42 | 04:46 | 387 | 67 | 13 | EXT |  | 0.94 | (c)
39935.052 | 2.691 | 2.599 | -8.863 | -8.955 | 1740 | 1752 | 1753 | 465 | 2599 | 3690а |  | CORR | AXGR | 03:21 | 03:23 | 03:23 | 212 | 25 | 10 | EXT |  | 0.91 | (c)
39935.476 | 3.115 | 2.963 | -8.439 | -8.591 | 1766 | 1780 | 1793 | 411 | 2963 | 3690а |  | CORR | GENE | 03:26 | 03:28 | 03:30 | 304 | 53 | 12 | EXT |  | 0.93 | (c)
39936.613 | 4.252 | 3.747 | -7.302 | -7.807 | 2192 | 2222 | -2224 | 0 | 3747 | 3690а |  | CORR | GENE | 04:34 | 04:39 | 04:42 | 1363 | 90 | 11 | EXT |  | 0.97 | (c)
39936.843 | 4.482 | 4.386 | -7.072 | -7.168 | -2080 | -2069 | -2068 | 151 | 4386 | 3690а |  | CORR | AXGR | 05:05 | 05:07 | 05:07 | 196 | 24 | 15 | EXT |  | 0.92 | (c)
39936.955 | 4.594 | 4.588 | -6.96 | -6.966 | -1178 | -1140 | -1142 | 1053 | 4588 | 3690а |  | CORR | CIGR | 07:31 | 07:37 | 07:36 | 17 | 72 | 10 | EXT |  | 0.89 | (c)
39941.055 | 8.694 | 8.68 | -2.86 | -2.874 | 2040 | 2073 | 2074 | 121 | 2853 | 3690а |  | CORR | CIGR | 04:10 | 04:15 | 04:15 | 21 | 69 | 10 | EXT |  | 0.89 | (c)
39980.106 | 4.088 | 4.077 | -7.616 | -7.627 | 1145 | 1625 | 1402 | 1145 | 4077 | 3694а |  | CORR | GENE | 06:23 | 07:40 | 07:04 | 84 | 514 | 14 | EXT |  | 0.89 | (c)
39980.316 | 4.298 | 4.253 | -7.406 | -7.451 | 1054 | 1224 | 1183 | 1054 | 4253 | 3694а |  | CORR | GENE | 06:08 | 06:35 | 06:29 | 96 | 257 | 10 | EXT |  | 0.89 | (c)
39980.495 | 4.477 | 4.463 | -7.227 | -7.241 | 672 | 744 | 743 | 672 | 4463 | 3694а |  | CORR | CIGR | 05:06 | 05:18 | 05:18 | 32 | 141 | 13 | EXT |  | 0.89 | (c)
39980.848 | 4.83 | 4.818 | -6.874 | -6.886 | 285 | 492 | 421 | 285 | 4818 | 3694а |  | CORR | GENE | 04:04 | 04:37 | 04:26 | 57 | 273 | 13 | EXT |  | 0.89 | (c)
39989.301 | 1.579 | 1.563 | -9.885 | -9.901 | 2138 | 2200 | 2199 | 2138 | 1563 | 3695а |  | CORR | CIGR | 07:09 | 07:19 | 07:19 | 31 | 121 | 10 | EXT |  | 0.89 | (c)
39989.675 | 1.953 | 1.94 | -9.511 | -9.524 | 925 | 973 | 968 | 925 | 1940 | 3695а |  | CORR | CIGR | 03:53 | 04:01 | 04:00 | 24 | 86 | 12 | EXT |  | 0.89 | (c)
40000.444 | 1.258 | 1.216 | -6.59 | -6.632 | 1315 | 1375 | 1393 | 1315 | 1216 | 3696а |  | CORR | GENE | 02:45 | 02:55 | 02:58 | 59 | 156 | 10 | EXT |  | 0.89 | (c)
40006.586 | 7.4 | 7.391 | -0.448 | -0.457 | -1522 | -1314 | -1387 | 1251 | 417 | 3696а |  | CORR | CIGR | 07:07 | 07:41 | 07:29 | 40 | 270 | 15 | EXT |  | 0.89 | (c)
40019.32 | 0.976 | 0.955 | -10.304 | -10.325 | 725 | 783 | 785 | 725 | 955 | 3698 |  | CORR | CIGR | 03:46 | 03:56 | 03:56 | 45 | 121 | 15 | EXT |  | 0.85 | (c)
40019.414 | 1.07 | 1.037 | -10.21 | -10.243 | 347 | 600 | 558 | 347 | 1037 | 3698 |  | CORR | GENE | 02:45 | 03:26 | 03:19 | 68 | 423 | 31 | EXT |  | 0.85 | (c)
40020.6 | 2.256 | 2.242 | -9.024 | -9.038 | 710 | 762 | 762 | 710 | 2242 | 3698 |  | CORR | CIGR | 03:44 | 03:52 | 03:52 | 25 | 104 | 14 | EXT |  | 0.84 | (c)
40021.445 | 3.101 | 3.039 | -8.179 | -8.241 | 829 | 844 | 843 | 829 | 3039 | 3698 |  | CORR | AXGR | 04:03 | 04:06 | 04:05 | 130 | 28 | 13 | EXT |  | 0.86 | (c)
40021.485 | 3.141 | 3.122 | -8.139 | -8.158 | -1666 | -1461 | -1540 | 565 | 3122 | 3698 |  | CORR | GENE | 09:20 | 09:54 | 09:41 | 51 | 251 | 10 | EXT |  | 0.85 | (c)
40022.574 | 4.23 | 4.219 | -7.05 | -7.061 | 693 | 732 | 730 | 693 | 4219 | 3698 |  | CORR | CIGR | 03:41 | 03:48 | 03:47 | 20 | 73 | 13 | EXT |  | 0.84 | (c)
40022.754 | 4.41 | 4.395 | -6.87 | -6.885 | 316 | 383 | 388 | 316 | 4395 | 3698 |  | CORR | CIGR | 02:40 | 02:51 | 02:52 | 31 | 146 | 15 | EXT |  | 0.84 | (c)
40022.808 | 4.464 | 4.383 | -6.816 | -6.897 | 535 | 561 | 564 | 535 | 4383 | 3698 |  | CORR | GENE | 03:16 | 03:20 | 03:20 | 173 | 59 | 10 | EXT |  | 0.86 | (c)
40022.864 | 4.52 | 4.478 | -6.76 | -6.802 | 600 | 601 | 672 | 600 | 4478 | 3698 |  | CORR | CIGR | 03:26 | 03:26 | 03:38 | 43 | 143 | 11 | EXT |  | 0.84 | (c)
40023.022 | 4.678 | 4.648 | -6.602 | -6.632 | 320 | 531 | 526 | 320 | 4648 | 3698 |  | CORR | GENE | 02:41 | 03:15 | 03:14 | 80 | 411 | 16 | EXT |  | 0.85 | (c)
40023.069 | 4.725 | 4.554 | -6.555 | -6.726 | 651 | 663 | 680 | 651 | 4554 | 3698 |  | CORR | GENE | 03:34 | 03:36 | 03:39 | 276 | 57 | 13 | EXT |  | 0.88 | (c)
40023.205 | 4.861 | 4.838 | -6.419 | -6.442 | 527 | 696 | 655 | 527 | 4838 | 3698 |  | CORR | GENE | 03:14 | 03:42 | 03:35 | 76 | 257 | 14 | EXT |  | 0.85 | (c)
40034.391 | 4.767 | 4.752 | -6.623 | -6.638 | -953 | -907 | -898 | 843 | 4752 | 3699 |  | CORR | CIGR | 08:28 | 08:35 | 08:36 | 33 | 110 | 11 | EXT |  | 0.84 | (c)
40045.901 | 4.887 | 4.879 | -6.608 | -6.616 | -882 | -828 | -835 | 787 | 4879 | 3700 |  | CORR | CIGR | 08:18 | 08:27 | 08:26 | 21 | 95 | 12 | EXT |  | 0.89 | (c)
40049.655 | 8.641 | 8.623 | -2.854 | -2.872 | -2167 | -2010 | -2043 | 64 | 2836 | 3700 |  | CORR | CIGR | 04:51 | 05:16 | 05:11 | 36 | 248 | 11 | EXT |  | 0.89 | (c)
40051.222 | 10.208 | 10.188 | -1.287 | -1.307 | -1154 | -1040 | -1091 | 1028 | 1271 | 3700 |  | CORR | CIGR | 07:34 | 07:53 | 07:44 | 36 | 125 | 13 | EXT |  | 0.89 | (c)
40054.31 | 1.801 | 1.649 | -9.444 | -9.596 | -2225 | -2207 | -2204 | 6 | 1649 | 3701 |  | CORR | AXGR | 06:51 | 06:54 | 06:54 | 266 | 41 | 12 | EXT |  | 0.92 | (c)
40054.669 | 2.16 | 2.059 | -9.085 | -9.186 | -2197 | -2191 | -2188 | 33 | 2059 | 3701 |  | CORR | AXGR | 06:55 | 06:56 | 06:57 | 155 | 18 | 15 | EXT |  | 0.91 | (c)
40056.489 | 3.98 | 3.966 | -7.265 | -7.279 | 2186 | -2195 | -2203 | 0 | 3966 | 3701 |  | CORR | CIGR | 06:43 | 06:56 | 06:54 | 37 | 144 | 15 | EXT |  | 0.89 | (c)
40056.882 | 4.373 | 4.353 | -6.872 | -6.892 | -2180 | -2115 | -2112 | 51 | 4353 | 3701 |  | CORR | CIGR | 06:58 | 07:09 | 07:09 | 30 | 136 | 10 | EXT |  | 0.89 | (c)
40059.116 | 6.607 | 6.593 | -4.638 | -4.652 | -1515 | -1471 | -1456 | 716 | 4627 | 3701 |  | CORR | CIGR | 08:45 | 08:52 | 08:55 | 25 | 117 | 10 | EXT |  | 0.89 | (c)
40059.627 | 7.118 | 7.109 | -4.127 | -4.136 | -1593 | -1561 | -1557 | 637 | 4116 | 3701 |  | CORR | CIGR | 08:33 | 08:38 | 08:39 | 20 | 72 | 10 | EXT |  | 0.89 | (c)
40060.162 | 7.653 | 7.621 | -3.592 | -3.624 | -1960 | -1688 | -1785 | 270 | 3556 | 3701 |  | CORR | GENE | 07:34 | 08:17 | 08:02 | 68 | 350 | 20 | EXT |  | 0.89 | (c)
40060.25 | 7.741 | 7.731 | -3.504 | -3.514 | -1947 | -1895 | -1892 | 284 | 3489 | 3701 |  | CORR | CIGR | 07:36 | 07:44 | 07:44 | 25 | 110 | 12 | EXT |  | 0.89 | (c)
40060.313 | 7.804 | 7.786 | -3.441 | -3.459 | 618 | 663 | 662 | 618 | 3431 | 3701 |  | CORR | CIGR | 02:30 | 02:37 | 02:37 | 28 | 87 | 14 | EXT |  | 0.89 | (c)
40065.136 | 1.382 | 1.366 | -1.163 | -1.179 | 994 | 1093 | 1072 | 994 | 1143 | 3702 |  | CORR | CIGR | 03:29 | 03:45 | 03:42 | 36 | 155 | 10 | EXT |  | 0.89 | (c)
40065.89 | 2.136 | 2.107 | -0.409 | -0.438 | -1796 | -1680 | -1707 | 435 | 389 | 3702 |  | CORR | GENE | 07:59 | 08:18 | 08:13 | 49 | 179 | 12 | EXT |  | 0.89 | (c)
40069.203 | 2.904 | 2.892 | -5.766 | -5.778 | -1855 | -1824 | -1813 | 376 | 2892 | 3703 |  | CORR | CIGR | 07:49 | 07:54 | 07:56 | 25 | 82 | 12 | EXT |  | 0.89 | (c)
40069.547 | 3.248 | 3.236 | -5.422 | -5.434 | -1918 | -1845 | -1863 | 312 | 3236 | 3703 |  | CORR | CIGR | 07:39 | 07:51 | 07:48 | 37 | 110 | 10 | EXT |  | 0.89 | (c)
40071.168 | 4.869 | 4.859 | -3.801 | -3.811 | 2075 | 2149 | 2132 | 41 | 3788 | 3703 |  | CORR | CIGR | 06:24 | 06:36 | 06:33 | 23 | 115 | 16 | EXT |  | 0.89 | (c)
40073.673 | 7.374 | 7.333 | -1.296 | -1.337 | -1716 | -1696 | -1697 | 515 | 1244 | 3703 |  | CORR | AXGR | 08:12 | 08:15 | 08:15 | 93 | 37 | 19 | EXT |  | 0.9 | (c)
40076.859 | 1.89 | 1.883 | -9.23 | -9.237 | 860 | 1010 | 954 | 860 | 1883 | 3704 |  | CORR | CIGR | 07:54 | 08:19 | 08:10 | 42 | 188 | 11 | EXT |  | 0.89 | (c)
40076.924 | 1.955 | 1.947 | -9.165 | -9.173 | 1528 | 1579 | 1608 | 1528 | 1947 | 3704 |  | CORR | CIGR | 09:42 | 09:50 | 09:55 | 23 | 160 | 12 | EXT |  | 0.89 | (c)
40077.117 | 2.148 | 2.136 | -8.972 | -8.984 | 1388 | 1546 | 1487 | 1388 | 2136 | 3704 |  | CORR | CIGR | 09:19 | 09:45 | 09:36 | 41 | 199 | 10 | EXT |  | 0.89 | (c)
40124.516 | 4.422 | 4.411 | -6.883 | -6.894 | 68 | 112 | 107 | 68 | 4411 | 3708 |  | CORR | CIGR | 02:55 | 03:02 | 03:01 | 29 | 77 | 10 | EXT | Аномалия находится на упругопластическом изгибе: R=566 D, максимальное растяжение на 6.8 час. | 0.89 | (c)
40172.917 | 7.838 | 7.825 | -3.672 | -3.685 | 635 | 655 | 655 | 635 | 3662 | 3712 |  | CORR | PITT | 06:54 | 06:57 | 06:57 | 23 | 40 | 22 | EXT |  | 0.89 | (c)
40200.227 | 0.673 | 0.668 | -10.862 | -10.867 | -1911 | -1470 | -1643 | 319 | 668 | 3715 |  | CORR | GENE | 05:28 | 06:39 | 06:11 | 136 | 535 | 10 | EXT |  | 0.9 | (c)
40200.686 | 1.132 | 1.111 | -10.403 | -10.424 | -1904 | -1723 | -1730 | 327 | 1111 | 3715 |  | CORR | GENE | 05:29 | 05:58 | 05:57 | 48 | 347 | 11 | EXT |  | 0.89 | (c)
40201.484 | 1.93 | 1.919 | -9.605 | -9.616 | -1864 | -1755 | -1756 | 367 | 1919 | 3715 |  | CORR | CIGR | 05:36 | 05:53 | 05:53 | 27 | 215 | 14 | EXT |  | 0.89 | (c)
40201.811 | 2.257 | 2.233 | -9.278 | -9.302 | -1774 | -1688 | -1693 | 456 | 2233 | 3715 |  | CORR | CIGR | 05:50 | 06:04 | 06:03 | 34 | 162 | 10 | EXT |  | 0.89 | (c)
40202.371 | 2.817 | 2.791 | -8.718 | -8.744 | -1931 | -1850 | -1789 | 299 | 2791 | 3715 |  | CORR | GENE | 05:25 | 05:38 | 05:48 | 63 | 285 | 10 | EXT |  | 0.89 | (c)
40203.041 | 3.487 | 3.471 | -8.048 | -8.064 | -1523 | -1463 | -1447 | 708 | 3471 | 3715 |  | CORR | CIGR | 06:31 | 06:40 | 06:43 | 32 | 151 | 10 | EXT |  | 0.89 | (c)
40208.569 | 9.015 | 8.988 | -2.52 | -2.547 | -1692 | -1465 | -1508 | 539 | 2504 | 3715 |  | CORR | CIGR | 06:04 | 06:40 | 06:33 | 43 | 368 | 10 | EXT |  | 0.89 | (c)
40209.09 | 9.536 | 9.487 | -1.999 | -2.048 | -1900 | -1732 | -1583 | 331 | 1947 | 3715 |  | CORR | GENE | 05:30 | 05:57 | 06:21 | 101 | 634 | 11 | EXT |  | 0.89 | (c)
40210.912 | 11.358 | 11.342 | -0.177 | -0.193 | -1607 | -1470 | -1503 | 623 | 149 | 3715 |  | CORR | CIGR | 06:17 | 06:39 | 06:34 | 44 | 208 | 14 | EXT |  | 0.89 | (c)
40359.632 | 10.783 | 10.75 | -0.907 | -0.94 | -582 | -522 | -511 | 439 | 894 | 3728 |  | CORR | CIGR | 06:54 | 07:03 | 07:05 | 46 | 143 | 13 | EXT |  | 0.89 | (c)
40359.778 | 10.929 | 10.91 | -0.761 | -0.78 | -666 | -611 | -592 | 518 | 751 | 3728 |  | CORR | CIGR | 06:40 | 06:49 | 06:52 | 29 | 148 | 12 | EXT |  | 0.89 | (c)
40359.84 | 10.991 | 10.928 | -0.699 | -0.762 | -1113 | -1096 | -1099 | 1084 | 616 | 3728 |  | CORR | AXGR | 05:28 | 05:31 | 05:30 | 146 | 29 | 14 | EXT |  | 0.9 | (c)
40360.011 | 11.162 | 11.152 | -0.528 | -0.538 | -1397 | -1286 | -1278 | 1158 | 498 | 3728 |  | CORR | CIGR | 04:42 | 04:60 | 05:01 | 40 | 239 | 10 | EXT |  | 0.89 | (c)
40391.465 | 8.371 | 8.362 | -2.414 | -2.423 | 655 | 828 | 779 | 655 | 2398 | 3731 |  | CORR | CIGR | 04:39 | 05:07 | 04:59 | 25 | 249 | 10 | EXT |  | 0.84 | (c)
40392.832 | 9.738 | 9.725 | -1.047 | -1.06 | 730 | 777 | 784 | 730 | 1031 | 3731 |  | CORR | CIGR | 04:51 | 04:59 | 05:00 | 29 | 108 | 14 | EXT |  | 0.84 | (c)
40403.917 | 10.038 | 9.193 | -1.232 | -2.077 | -835 | -619 | -566 | 297 | 213 | 3732 |  | GOUG | GENE | 08:43 | 09:18 | 09:26 | 1864 | 537 | 10 | EXT | Зона задиров. |  | (c)
40406.355 | 1.206 | 0.456 | -10.189 | -10.939 | -673 | -591 | -500 | 328 | 456 | 3733 |  | GOUG | GENE | 08:50 | 09:03 | 09:18 | 1577 | 345 | 10 | EXT | Зона задиров. |  | (c)
40434.534 | 6.445 | 6.405 | -5.225 | -5.265 | 439 | 490 | 492 | 439 | 5163 | 3735 |  | CORR | GENE | 03:25 | 03:33 | 03:34 | 102 | 106 | 10 | EXT |  | 0.85 | (c)
40469.549 | 6.865 | 6.829 | -4.595 | -4.631 | 401 | 450 | 452 | 401 | 4583 | 3738 |  | CORR | GENE | 03:36 | 03:44 | 03:44 | 48 | 104 | 10 | EXT |  | 0.89 | (c)
40469.785 | 7.101 | 7.054 | -4.359 | -4.406 | 427 | 439 | 437 | 427 | 4303 | 3738 |  | CORR | AXGR | 03:40 | 03:42 | 03:42 | 103 | 20 | 10 | EXT |  | 0.89 | (c)
40475.417 | 1.273 | 0.999 | -10.422 | -10.696 | -1685 | -1663 | -1657 | 1629 | 999 | 3739 |  | CORR | GENE | 03:36 | 03:40 | 03:41 | 426 | 56 | 10 | EXT |  | 0.93 | (c)
40481.025 | 6.881 | 6.865 | -4.814 | -4.83 | -1468 | -1225 | -1301 | 1134 | 4800 | 3739 |  | CORR | CIGR | 04:11 | 04:50 | 04:38 | 30 | 334 | 15 | EXT |  | 0.89 | (c)
40481.256 | 7.112 | 6.676 | -4.583 | -5.019 | -1049 | -1025 | -1002 | 956 | 4129 | 3739 |  | CORR | GENE | 05:19 | 05:23 | 05:26 | 890 | 93 | 10 | EXT |  | 0.96 | (c)
40481.422 | 7.278 | 7.218 | -4.417 | -4.477 | -955 | -943 | -843 | 732 | 4393 | 3739 |  | CORR | GENE | 05:34 | 05:36 | 05:52 | 84 | 223 | 11 | EXT |  | 0.89 | (c)
40481.442 | 7.298 | 7.248 | -4.397 | -4.447 | -1887 | -1549 | -1597 | 1308 | 4318 | 3739 |  | CORR | GENE | 03:04 | 03:58 | 03:50 | 129 | 578 | 11 | EXT |  | 0.9 | (c)
40481.638 | 7.494 | 7.476 | -4.201 | -4.219 | -944 | -903 | -880 | 816 | 4183 | 3739 |  | CORR | CIGR | 05:36 | 05:42 | 05:46 | 36 | 128 | 8 | EXT |  | 0.89 | (c)
40481.819 | 7.675 | 7.655 | -4.02 | -4.04 | -982 | -902 | -885 | 788 | 4000 | 3739 |  | CORR | CIGR | 05:30 | 05:43 | 05:45 | 40 | 195 | 14 | EXT |  | 0.89 | (c)
40482.403 | 8.259 | 7.51 | -3.436 | -4.185 | -641 | -627 | -624 | 607 | 3224 | 3739 |  | CORR | AXGR | 06:25 | 06:27 | 06:27 | 961 | 34 | 11 | EXT |  | 0.97 | (c)
40504.822 | 7.268 | 6.407 | -3.505 | -4.366 | 1301 | 1409 | 1430 | 1301 | 3374 | 3741а |  | GOUG | GENE | 09:52 | 10:10 | 10:13 | 992 | 257 | 10 | EXT | Зона задиров. |  | (c)
40506.901 | 9.347 | 8.836 | -1.426 | -1.937 | -334 | -8 | -168 | 2 | 1064 | 3741а |  | GOUG | GENE | 05:28 | 06:21 | 05:55 | 873 | 331 | 10 | EXT | Зона задиров. |  | (c)
40507.754 | 10.2 | 10.156 | -0.573 | -0.617 | 940 | 981 | 970 | 940 | 471 | 3741а |  | CORR | GENE | 08:54 | 09:00 | 08:59 | 146 | 60 | 10 | EXT |  | 0.9 | (c)
40508.038 | 10.484 | 10.265 | -0.289 | -0.508 | 225 | 254 | 267 | 225 | 90 | 3741а |  | CORR | GENE | 06:58 | 07:03 | 07:05 | 418 | 85 | 11 | EXT |  | 0.94 | (c)
40516.807 | 0 | 0 | -6.287 | -6.287 | 80 | 286 | 375 | 80 | 0 | 3742аб | Непровар / утяжина | GWAN |  | 03:60 | 04:33 | 04:47 | 0 | 589 | 18 | INT | Непровар / утяжина Толщины: 18,7 / 15,7 мм |  | (b)
40524.269 | 1.175 | 1.091 | -10.102 | -10.186 | 1849 | 1978 | 1978 | 1849 | 1091 | 3743а |  | GOUG | GENE | 04:14 | 04:35 | 04:35 | 161 | 258 | 10 | EXT | Задир. |  | (c)
40526.169 | 3.075 | 3.057 | -8.202 | -8.22 | 1781 | 1858 | 1852 | 1781 | 3057 | 3743а |  | CORR | CIGR | 04:03 | 04:16 | 04:15 | 28 | 142 | 10 | EXT |  | 0.89 | (c)
40559.89 | 4.921 | 4.904 | -6.214 | -6.231 | -1126 | -1047 | -1041 | 956 | 4904 | 3746а |  | CORR | CIGR | 04:21 | 04:34 | 04:35 | 34 | 170 | 11 | EXT |  | 0.89 | (c)
40560.765 | 5.796 | 5.775 | -5.339 | -5.36 | 158 | 249 | 279 | 158 | 5317 | 3746а |  | CORR | CIGR | 07:48 | 08:03 | 08:08 | 43 | 242 | 10 | EXT |  | 0.89 | (c)
40687.543 | 8.339 | 8.321 | -3.346 | -3.364 | 882 | 994 | 978 | 882 | 3326 | 3757 |  | CORR | CIGR | 03:19 | 03:37 | 03:34 | 38 | 193 | 10 | EXT | Аномалия находится на упругопластическом изгибе: R=973 D, максимальное растяжение на 6.1 час. | 0.89 | (c)
40691.885 | 0.996 | 0.98 | -10.694 | -10.71 | 512 | 609 | 634 | 512 | 980 | 3758 |  | CORR | CIGR | 07:54 | 08:09 | 08:13 | 35 | 245 | 10 | EXT | Аномалия находится на упругопластическом изгибе: R=535 D, максимальное растяжение на 6 час. | 0.89 | (c)
40697.577 | 6.688 | 6.651 | -5.002 | -5.039 | -906 | -794 | -776 | 647 | 4987 | 3758 |  | CORR | CIGR | 04:05 | 04:23 | 04:26 | 52 | 259 | 13 | EXT | Аномалия находится на упругопластическом изгибе: R=514 D, максимальное растяжение на 5.9 час. | 0.89 | (c)
40697.629 | 6.74 | 6.724 | -4.95 | -4.966 | -1239 | -1134 | -1134 | 1028 | 4921 | 3758 |  | CORR | CIGR | 03:11 | 03:28 | 03:28 | 45 | 211 | 13 | EXT | Аномалия находится на упругопластическом изгибе: R=528 D, максимальное растяжение на 5.8 час. | 0.89 | (c)
40700.349 | 9.46 | 9.411 | -2.23 | -2.279 | 255 | 414 | 409 | 255 | 2195 | 3758 |  | CORR | GENE | 07:12 | 07:38 | 07:37 | 84 | 308 | 12 | EXT | Аномалия находится на упругопластическом изгибе: R=790 D, максимальное растяжение на 5.7 час. | 0.89 | (c)
40704.851 | 0 | -0.018 | -3.607 | -3.625 | 1856 | -2156 | 2210 | 0 | 0 | 3759б | Внутришовный дефект | GWAN |  | 05:36 | 06:48 | 06:33 | 0 | 707 | 17 | MID | Внутришовный дефект Аномалия находится на упругопластическом изгибе: R=702 D, максимальное растяжение на 5.9 час. |  | (c)
40712.511 | 4.053 | 4.034 | -1.745 | -1.764 | -302 | -234 | -199 | 96 | 1724 | 3759в |  | CORR | CIGR | 07:22 | 07:33 | 07:38 | 40 | 206 | 10 | EXT | Аномалия находится на упругопластическом изгибе: R=558 D, максимальное растяжение на 4.7 час. | 0.89 | (c)
40713.58 | 5.122 | 5.108 | -0.676 | -0.69 | -543 | -283 | -369 | 196 | 608 | 3759в |  | CORR | GENE | 06:43 | 07:25 | 07:11 | 82 | 347 | 11 | EXT | Аномалия находится на упругопластическом изгибе: R=648 D, максимальное растяжение на 4.3 час. | 0.89 | (c)
40723.168 | 8.912 | 8.885 | -2.735 | -2.762 | -622 | -531 | -512 | 402 | 2711 | 3759г |  | CORR | CIGR | 03:22 | 03:37 | 03:40 | 51 | 220 | 16 | EXT |  | 0.89 | (c)
40728.275 | 2.372 | 2.263 | -8.777 | -8.886 | -119 | -101 | -96 | 72 | 2263 | 3760а |  | CORR | AXGR | 08:57 | 08:60 | 09:01 | 225 | 47 | 10 | EXT |  | 0.91 | (c)
40735.852 | 9.949 | 9.926 | -1.2 | -1.223 | -290 | -159 | -168 | 45 | 1172 | 3760а |  | CORR | CIGR | 08:29 | 08:51 | 08:49 | 51 | 245 | 12 | EXT |  | 0.89 | (c)
40744.021 | 6.969 | 6.945 | -4.289 | -4.313 | 1926 | 1996 | 2001 | 155 | 4272 | 3761а |  | CORR | CIGR | 03:12 | 03:23 | 03:24 | 41 | 150 | 11 | EXT |  | 0.89 | (c)
40744.226 | 7.174 | 7.152 | -4.084 | -4.106 | -906 | -780 | -812 | 718 | 4064 | 3761а |  | CORR | CIGR | 07:35 | 07:55 | 07:50 | 42 | 189 | 14 | EXT |  | 0.89 | (c)
40744.447 | 7.395 | 7.354 | -3.863 | -3.904 | -2052 | -1037 | -1468 | 179 | 3675 | 3761а |  | CORR | GENE | 04:30 | 07:14 | 06:04 | 229 | 1169 | 19 | EXT |  | 0.93 | (c)
40744.556 | 7.504 | 7.426 | -3.754 | -3.832 | -2137 | -2131 | -2127 | 93 | 3427 | 3761а |  | CORR | AXGR | 04:16 | 04:17 | 04:18 | 405 | 20 | 16 | EXT |  | 0.96 | (c)
40744.688 | 7.636 | 7.624 | -3.622 | -3.634 | 2144 | 2205 | 2199 | 0 | 3609 | 3761а |  | CORR | CIGR | 03:47 | 03:57 | 03:56 | 25 | 109 | 15 | EXT |  | 0.89 | (c)
40745.089 | 8.037 | 8.024 | -3.221 | -3.234 | -283 | -148 | -158 | 34 | 3208 | 3761а |  | CORR | CIGR | 09:16 | 09:37 | 09:36 | 26 | 249 | 11 | EXT |  | 0.89 | (c)
40745.495 | 8.443 | 8.416 | -2.815 | -2.842 | 2000 | 2062 | 2072 | 86 | 2799 | 3761а |  | CORR | CIGR | 03:24 | 03:34 | 03:36 | 43 | 145 | 11 | EXT |  | 0.89 | (c)
40746.064 | 9.012 | 8.963 | -2.246 | -2.295 | 2138 | -2148 | -2200 | 0 | 2224 | 3761а |  | CORR | GENE | 03:46 | 04:15 | 04:06 | 71 | 247 | 10 | EXT |  | 0.89 | (c)
40746.896 | 9.844 | 9.827 | -1.414 | -1.431 | -1775 | -1275 | -1481 | 456 | 1337 | 3761а |  | CORR | GENE | 05:15 | 06:35 | 06:02 | 94 | 589 | 12 | EXT |  | 0.89 | (c)
40747.01 | 9.958 | 9.939 | -1.3 | -1.319 | -2074 | -1906 | -1953 | 156 | 1278 | 3761а |  | CORR | CIGR | 04:27 | 04:54 | 04:46 | 41 | 241 | 12 | EXT |  | 0.89 | (c)
40751.28 | 2.97 | 2.952 | -7.68 | -7.698 | -876 | -801 | -800 | 725 | 2952 | 3762а |  | CORR | CIGR | 07:34 | 07:46 | 07:46 | 30 | 151 | 14 | EXT |  | 0.89 | (c)
40768.001 | 9.041 | 9.014 | -2.127 | -2.154 | -930 | -878 | -844 | 757 | 2117 | 3763а |  | CORR | CIGR | 07:06 | 07:15 | 07:20 | 37 | 173 | 16 | EXT |  | 0.89 | (c)
40797.641 | 3.652 | 3.561 | -6.773 | -6.864 | -2102 | -1744 | -1873 | 1644 | 3561 | 3767 |  | CORR | GENE | 07:47 | 08:45 | 08:24 | 224 | 458 | 10 | EXT |  | 0.91 | (c)
40797.714 | 3.725 | 3.691 | -6.7 | -6.734 | 1598 | 1700 | 1814 | 1598 | 3691 | 3767 |  | CORR | GENE | 05:44 | 06:01 | 06:19 | 72 | 433 | 11 | EXT |  | 0.89 | (c)
40798.144 | 4.155 | 4.144 | -6.27 | -6.281 | 1117 | 1248 | 1227 | 1117 | 4144 | 3767 |  | CORR | CIGR | 04:26 | 04:48 | 04:44 | 55 | 222 | 10 | EXT |  | 0.89 | (c)
40798.766 | 4.777 | 4.767 | -5.648 | -5.658 | -1882 | -1817 | -1824 | 1765 | 4767 | 3767 |  | CORR | CIGR | 08:22 | 08:33 | 08:32 | 30 | 117 | 13 | EXT |  | 0.89 | (c)
40798.83 | 4.841 | 4.778 | -5.584 | -5.647 | 1656 | 1692 | 1926 | 1656 | 4778 | 3767 |  | CORR | GENE | 05:53 | 05:59 | 06:37 | 74 | 540 | 12 | EXT |  | 0.89 | (c)
40801.75 | 7.761 | 7.739 | -2.664 | -2.686 | -2134 | -2044 | -2046 | 1958 | 2646 | 3767 |  | CORR | CIGR | 07:42 | 07:56 | 07:56 | 40 | 176 | 15 | EXT |  | 0.89 | (c)
40811.337 | 6.923 | 6.901 | -4.622 | -4.644 | 244 | 292 | 345 | 244 | 4609 | 3768 |  | CORR | CIGR | 08:47 | 08:55 | 09:04 | 35 | 202 | 11 | EXT |  | 0.89 | (c)
40822.324 | 6.365 | 6.342 | -5.34 | -5.363 | -642 | -559 | -554 | 466 | 5326 | 3769 |  | CORR | CIGR | 07:50 | 08:04 | 08:04 | 37 | 177 | 11 | EXT |  | 0.89 | (c)
40835.074 | 7.41 | 7.396 | -4.07 | -4.084 | 1536 | 1614 | 1600 | 1536 | 4058 | 3770 |  | CORR | CIGR | 08:15 | 08:27 | 08:25 | 26 | 128 | 10 | EXT |  | 0.89 | (c)
40835.654 | 7.99 | 7.975 | -3.49 | -3.505 | 1517 | 1605 | 1593 | 1517 | 3479 | 3770 |  | CORR | CIGR | 08:12 | 08:26 | 08:24 | 26 | 151 | 11 | EXT |  | 0.89 | (c)
40835.992 | 8.328 | 8.196 | -3.152 | -3.284 | 1357 | 1413 | 1431 | 1357 | 3137 | 3770 |  | CORR | GENE | 07:46 | 07:55 | 07:58 | 147 | 147 | 11 | EXT |  | 0.9 | (c)
40879.208 | 5.654 | 5.64 | -5.191 | -5.205 | -96 | -33 | -22 | 0 | 5175 | 3774 |  | CORR | CIGR | 03:00 | 03:11 | 03:12 | 30 | 148 | 10 | EXT |  | 0.89 | (c)
40899.142 | 3.223 | 3.065 | -8.437 | -8.595 | -1139 | -1125 | -1120 | 1101 | 3065 | 3776 |  | CORR | AXGR | 03:35 | 03:37 | 03:38 | 538 | 38 | 10 | EXT |  | 0.94 | (c)
40899.252 | 3.333 | 3.223 | -8.327 | -8.437 | -1315 | -1301 | -1299 | 1284 | 3223 | 3776 |  | CORR | AXGR | 03:06 | 03:09 | 03:09 | 178 | 31 | 12 | EXT |  | 0.91 | (c)
40907.69 | 0.111 | 0.066 | -11.424 | -11.469 | 1751 | 1760 | 1760 | 460 | 66 | 3777 |  | CORR | AXGR | 03:51 | 03:52 | 03:52 | 92 | 20 | 13 | EXT |  | 0.85 | (c)
40910.421 | 2.842 | 2.776 | -8.693 | -8.759 | -35 | -20 | -1 | 0 | 2776 | 3777 |  | LWAN | GENE | 11:03 | 11:05 | 11:08 | 229 | 69 |  | EXT | Эквивалент потери металла 11%. |  | (c)
40921.822 | 2.708 | 2.699 | -8.782 | -8.791 | 2038 | 2096 | 2093 | 82 | 2699 | 3778 |  | CORR | CIGR | 05:06 | 05:15 | 05:15 | 22 | 110 | 14 | EXT |  | 0.84 | (c)
40985.204 | 8.895 | 8.887 | -2.805 | -2.813 | -1821 | -1745 | -1688 | 1555 | 2748 | 3783 |  | CORR | GENE | 03:30 | 03:42 | 03:51 | 65 | 267 | 12 | EXT |  | 0.89 | (c)
41068.278 | 0.249 | 0.174 | -11.346 | -11.421 | -2009 | -1843 | -1722 | 1435 | 174 | 3791 |  | CORR | GENE | 04:30 | 04:57 | 05:16 | 105 | 573 | 13 | EXT |  | 0.9 | (c)
41069.65 | 1.621 | 1.606 | -9.974 | -9.989 | -885 | -697 | -761 | 638 | 1606 | 3791 |  | CORR | GENE | 07:31 | 08:02 | 07:51 | 55 | 247 | 10 | EXT |  | 0.89 | (c)
41069.993 | 1.964 | 1.956 | -9.631 | -9.639 | -1386 | -1333 | -1308 | 1231 | 1956 | 3791 |  | CORR | CIGR | 06:10 | 06:19 | 06:23 | 25 | 155 | 10 | EXT |  | 0.89 | (c)
41076.983 | 8.954 | 8.94 | -2.641 | -2.655 | -1206 | -1066 | -1097 | 987 | 2610 | 3791 |  | CORR | CIGR | 06:39 | 07:02 | 06:57 | 45 | 219 | 10 | EXT |  | 0.89 | (c)
41078.166 | 10.137 | 10.104 | -1.458 | -1.491 | -1032 | -880 | -901 | 770 | 1422 | 3791 |  | CORR | GENE | 07:07 | 07:32 | 07:29 | 69 | 262 | 11 | EXT |  | 0.89 | (c)
41079.546 | 11.517 | 11.471 | -0.078 | -0.124 | -1094 | -1088 | -1086 | 1077 | 64 | 3791 |  | CORR | AXGR | 06:58 | 06:59 | 06:59 | 60 | 16 | 13 | EXT |  | 0.89 | (c)
41082.067 | 2.443 | 2.434 | -8.977 | -8.986 | -100 | -45 | -36 | 0 | 2434 | 3792 |  | CORR | CIGR | 06:42 | 06:51 | 06:52 | 23 | 127 | 12 | EXT |  | 0.89 | (c)
41083.175 | 3.551 | 3.52 | -7.869 | -7.9 | 85 | 169 | 176 | 85 | 3520 | 3792 |  | CORR | GENE | 07:12 | 07:25 | 07:26 | 58 | 181 | 10 | EXT |  | 0.89 | (c)
41083.291 | 3.667 | 3.469 | -7.753 | -7.951 | 15 | 22 | 47 | 15 | 3469 | 3792 |  | CORR | GENE | 07:00 | 07:01 | 07:05 | 265 | 65 | 13 | EXT |  | 0.93 | (c)
41094.955 | 3.911 | 3.895 | -7.389 | -7.405 | 1206 | 1325 | 1311 | 1206 | 3895 | 3793 |  | CORR | CIGR | 04:24 | 04:43 | 04:41 | 35 | 210 | 10 | EXT |  | 0.89 | (c)
41095.054 | 4.01 | 3.992 | -7.29 | -7.308 | 1108 | 1237 | 1203 | 1108 | 3992 | 3793 |  | CORR | CIGR | 04:08 | 04:29 | 04:23 | 26 | 192 | 11 | EXT |  | 0.89 | (c)
41096.784 | 5.74 | 5.628 | -5.56 | -5.672 | 1173 | 1194 | 1199 | 1173 | 5498 | 3793 |  | CORR | GENE | 04:18 | 04:22 | 04:22 | 174 | 52 | 13 | EXT |  | 0.91 | (c)
41097.318 | 6.274 | 6.23 | -5.026 | -5.07 | 2083 | -2160 | -2177 | 1975 | 4978 | 3793 |  | CORR | GENE | 06:45 | 07:20 | 07:18 | 92 | 403 | 21 | EXT |  | 0.9 | (c)
41097.873 | 6.829 | 6.818 | -4.471 | -4.482 | -2065 | -1974 | -1977 | 1889 | 4452 | 3793 |  | CORR | CIGR | 07:36 | 07:50 | 07:50 | 30 | 176 | 10 | EXT |  | 0.89 | (c)
41099.871 | 8.827 | 8.811 | -2.473 | -2.489 | 1148 | 1186 | 1200 | 1148 | 2461 | 3793 |  | CORR | CIGR | 04:14 | 04:20 | 04:23 | 28 | 105 | 14 | EXT |  | 0.89 | (c)
41100.26 | 9.216 | 9.201 | -2.084 | -2.099 | 1913 | -1952 | -2221 | 1894 | 2053 | 3793 |  | CORR | CIGR | 06:18 | 07:54 | 07:10 | 46 | 654 | 11 | EXT |  | 0.89 | (c)
41104.28 | 1.936 | 1.38 | -8.899 | -9.455 | -1036 | -990 | -921 | 805 | 1380 | 3794 |  | CORR | GENE | 04:02 | 04:10 | 04:21 | 791 | 231 | 12 | EXT |  | 0.97 | (c)
41107.143 | 4.799 | 4.787 | -6.036 | -6.048 | 138 | 177 | 178 | 138 | 4787 | 3794 |  | CORR | CIGR | 07:12 | 07:18 | 07:18 | 22 | 81 | 10 | EXT |  | 0.89 | (c)
41108.506 | 6.162 | 6.141 | -4.673 | -4.694 | -977 | -880 | -900 | 822 | 4662 | 3794 |  | CORR | CIGR | 04:12 | 04:28 | 04:24 | 32 | 155 | 14 | EXT |  | 0.89 | (c)
41109.355 | 7.011 | 6.999 | -3.824 | -3.836 | -405 | -336 | -346 | 287 | 3809 | 3794 |  | CORR | CIGR | 05:44 | 05:55 | 05:54 | 27 | 118 | 8 | EXT |  | 0.89 | (c)
41137.658 | 2.144 | 2.077 | -8.746 | -8.813 | -1428 | -1357 | -1262 | 1095 | 2077 | 3797 |  | CORR | GENE | 06:28 | 06:40 | 06:55 | 95 | 333 | 12 | EXT |  | 0.89 | (c)
41250.939 | 0 | 0 | -11.45 | -11.45 | 793 | 1216 | 1135 | 793 | 0 | 3807б | Непровар / утяжина | GWAN |  | 05:40 | 06:48 | 06:35 | 0 | 683 | 16 | INT | Непровар / утяжина |  | (b)
41250.939 | 0 | -0.046 | -11.45 | -11.496 | 1575 | 1645 | -1986 | 1086 |  | 3807б | Нарушение формы кольцевого шва | GWAN |  | 07:46 | 07:57 | 10:11 | 0 | 1800 |  | EXT | Нарушение формы кольцевого шва |  | (c)
41308.515 | 1.796 | 1.776 | -9.864 | -9.884 | 15 | 104 | 118 | 15 | 1776 | 3812 |  | CORR | CIGR | 06:13 | 06:27 | 06:29 | 38 | 205 | 10 | EXT |  | 0.89 | (c)
41310.738 | 4.019 | 3.994 | -7.641 | -7.666 | -896 | -808 | -804 | 712 | 3994 | 3812 |  | CORR | CIGR | 03:46 | 04:00 | 04:01 | 41 | 184 | 13 | EXT |  | 0.89 | (c)
41310.811 | 4.092 | 4.081 | -7.568 | -7.579 | -1032 | -976 | -986 | 939 | 4081 | 3812 |  | CORR | CIGR | 03:24 | 03:33 | 03:31 | 30 | 93 | 10 | EXT |  | 0.89 | (c)
41318.488 | 0.109 | 0.022 | -11.221 | -11.308 | -657 | -579 | -602 | 547 | 22 | 3813 |  | CORR | GENE | 07:02 | 07:14 | 07:10 | 598 | 110 | 12 | EXT |  | 0.96 | (c)
41328.956 | 10.577 | 10.509 | -0.753 | -0.821 | -563 | -502 | -527 | 492 | 260 | 3813 |  | CORR | GENE | 07:17 | 07:27 | 07:23 | 561 | 71 | 13 | EXT |  | 0.96 | (c)
41335.407 | 5.698 | 5.686 | -5.597 | -5.609 | -205 | -161 | -139 | 72 | 5578 | 3814 |  | CORR | CIGR | 08:01 | 08:08 | 08:11 | 31 | 134 | 10 | EXT |  | 0.89 | (c)
41369.314 | 5.245 | 4.313 | -6.06 | -6.992 | -22 | -1 | 6 | 0 | 4313 | 3817 |  | CORR | GENE | 03:48 | 03:51 | 03:52 | 1518 | 58 | 10 | EXT |  | 0.97 | (c)
41404.984 | 6.565 | 6.538 | -4.13 | -4.157 | 1254 | 1394 | 1427 | 1254 | 4109 | 3820 |  | CORR | CIGR | 04:04 | 04:27 | 04:32 | 48 | 347 | 14 | EXT |  | 0.89 | (c)
41405.451 | 7.032 | 7.019 | -3.663 | -3.676 | -1686 | -1630 | -1596 | 1506 | 3654 | 3820 |  | CORR | CIGR | 08:10 | 08:19 | 08:24 | 22 | 180 | 10 | EXT |  | 0.89 | (c)
41405.457 | 7.038 | 6.125 | -3.657 | -4.57 | -2127 | -2078 | -2064 | 2001 | 3327 | 3820 |  | CORR | GENE | 06:59 | 07:06 | 07:09 | 1243 | 126 | 10 | EXT |  | 0.96 | (c)
41408.387 | 9.968 | 9.954 | -0.727 | -0.741 | -1608 | -1573 | -1565 | 1523 | 712 | 3820 |  | CORR | CIGR | 08:22 | 08:28 | 08:29 | 29 | 85 | 10 | EXT |  | 0.89 | (c)
41409.294 | 0.18 | 0.077 | -10.755 | -10.858 | 1742 | 1762 | 1759 | 1742 | 77 | 3821 |  | CORR | AXGR | 07:48 | 07:51 | 07:51 | 241 | 35 | 12 | EXT |  | 0.92 | (c)
41409.498 | 0.384 | 0.349 | -10.551 | -10.586 | 1288 | 1670 | 1511 | 1288 | 349 | 3821 |  | CORR | GENE | 06:35 | 07:36 | 07:10 | 112 | 444 | 10 | EXT |  | 0.89 | (c)
41409.851 | 0.737 | 0.678 | -10.198 | -10.257 | 1691 | 1801 | 1766 | 1691 | 678 | 3821 |  | CORR | GENE | 07:40 | 07:57 | 07:52 | 75 | 152 | 10 | EXT |  | 0.89 | (c)
41410.545 | 1.431 | 1.418 | -9.504 | -9.517 | 1863 | 2071 | 2007 | 1863 | 1418 | 3821 |  | CORR | CIGR | 08:07 | 08:41 | 08:31 | 51 | 288 | 13 | EXT |  | 0.89 | (c)
41410.745 | 1.631 | 1.293 | -9.304 | -9.642 | 211 | 330 | 386 | 211 | 1293 | 3821 |  | CORR | GENE | 03:41 | 03:60 | 04:09 | 421 | 350 | 12 | EXT |  | 0.94 | (c)
41412.15 | 3.036 | 2.883 | -7.899 | -8.052 | 14 | 27 | 45 | 14 | 2883 | 3821 |  | CORR | GENE | 03:09 | 03:11 | 03:14 | 249 | 63 | 13 | EXT |  | 0.92 | (c)
41412.374 | 3.26 | 3.075 | -7.675 | -7.86 | -156 | -137 | -85 | 14 | 3075 | 3821 |  | CORR | GENE | 02:41 | 02:45 | 02:53 | 274 | 143 | 10 | EXT |  | 0.91 | (c)
41412.377 | 3.263 | 3.24 | -7.672 | -7.695 | -7 | -7 | 54 | 0 | 3240 | 3821 |  | CORR | CIGR | 03:05 | 03:05 | 03:15 | 43 | 123 | 11 | EXT |  | 0.89 | (c)
41412.435 | 3.321 | 2.819 | -7.614 | -8.116 | 745 | 854 | 826 | 745 | 2819 | 3821 |  | CORR | GENE | 05:07 | 05:24 | 05:20 | 1138 | 162 | 12 | EXT |  | 0.98 | (c)
41414.517 | 5.403 | 5.384 | -5.532 | -5.551 | 1024 | 1156 | 1122 | 1024 | 5384 | 3821 |  | CORR | CIGR | 05:52 | 06:13 | 06:08 | 44 | 195 | 10 | EXT |  | 0.89 | (c)
41414.643 | 5.529 | 5.455 | -5.406 | -5.48 | 920 | 936 | 940 | 920 | 5347 | 3821 |  | CORR | AXGR | 05:35 | 05:38 | 05:38 | 133 | 39 | 12 | EXT |  | 0.9 | (c)
41419.374 | 10.26 | 10.213 | -0.675 | -0.722 | 1021 | 1229 | 1320 | 1021 | 618 | 3821 |  | CORR | GENE | 05:51 | 06:25 | 06:40 | 104 | 598 | 15 | EXT |  | 0.9 | (c)
41419.492 | 10.378 | 10.318 | -0.557 | -0.617 | 738 | 792 | 929 | 738 | 497 | 3821 |  | CORR | GENE | 05:06 | 05:14 | 05:37 | 120 | 382 | 11 | EXT |  | 0.9 | (c)
41419.589 | 10.475 | 10.437 | -0.46 | -0.498 | 1454 | 1906 | 1751 | 1454 | 364 | 3821 |  | CORR | GENE | 07:01 | 08:14 | 07:49 | 134 | 595 | 21 | EXT |  | 0.91 | (c)
41419.762 | 10.648 | 10.634 | -0.287 | -0.301 | 758 | 836 | 841 | 758 | 270 | 3821 |  | CORR | CIGR | 05:09 | 05:22 | 05:22 | 31 | 167 | 10 | EXT |  | 0.89 | (c)
41420.114 | 0.065 | 0.034 | -10.975 | -11.006 | -784 | -511 | -504 | 223 | 34 | 3822 |  | CORR | GENE | 05:37 | 06:21 | 06:22 | 110 | 561 | 10 | EXT |  | 0.89 | (c)
41420.95 | 0.901 | 0.883 | -10.139 | -10.157 | -733 | -461 | -505 | 276 | 883 | 3822 |  | CORR | GENE | 05:45 | 06:29 | 06:22 | 70 | 457 | 10 | EXT |  | 0.89 | (c)
41421.178 | 1.129 | 1.105 | -9.911 | -9.935 | -347 | -293 | -257 | 168 | 1105 | 3822 |  | CORR | CIGR | 06:47 | 06:56 | 07:02 | 39 | 180 | 10 | EXT |  | 0.89 | (c)
41430.56 | 10.511 | 10.494 | -0.529 | -0.546 | -43 | 16 | 22 | 0 | 514 | 3822 |  | CORR | CIGR | 07:37 | 07:46 | 07:47 | 32 | 131 | 13 | EXT |  | 0.89 | (c)
41432.397 | 1.308 | 1.28 | -9.632 | -9.66 | -1354 | -900 | -1060 | 765 | 1280 | 3823 |  | CORR | GENE | 05:19 | 06:33 | 06:07 | 93 | 589 | 14 | EXT |  | 0.89 | (c)
41433.606 | 2.517 | 2.501 | -8.423 | -8.439 | -1131 | -1029 | -1034 | 938 | 2501 | 3823 |  | CORR | CIGR | 05:55 | 06:12 | 06:11 | 32 | 192 | 11 | EXT |  | 0.89 | (c)
41433.942 | 2.853 | 2.816 | -8.087 | -8.124 | -1583 | -733 | -1082 | 582 | 2816 | 3823 |  | CORR | GENE | 04:42 | 06:60 | 06:03 | 180 | 1001 | 17 | EXT |  | 0.91 | (c)
41434.565 | 3.476 | 3.459 | -7.464 | -7.481 | -478 | -227 | -304 | 129 | 3459 | 3823 |  | CORR | CIGR | 07:41 | 08:21 | 08:09 | 42 | 348 | 11 | EXT |  | 0.89 | (c)
41436.158 | 5.069 | 5.051 | -5.871 | -5.889 | -324 | -254 | -247 | 169 | 5051 | 3823 |  | CORR | CIGR | 08:05 | 08:17 | 08:18 | 37 | 155 | 10 | EXT |  | 0.89 | (c)
41438.744 | 7.655 | 7.634 | -3.285 | -3.306 | -814 | -560 | -616 | 419 | 3237 | 3823 |  | CORR | GENE | 06:46 | 07:27 | 07:18 | 69 | 395 | 11 | EXT |  | 0.89 | (c)
41438.873 | 7.784 | 7.721 | -3.156 | -3.219 | -1455 | -1325 | -1222 | 990 | 3112 | 3823 |  | CORR | GENE | 05:03 | 05:24 | 05:40 | 107 | 465 | 14 | EXT |  | 0.9 | (c)
41438.988 | 7.899 | 7.884 | -3.041 | -3.056 | -1759 | -1594 | -1638 | 1518 | 3025 | 3823 |  | CORR | CIGR | 04:14 | 04:41 | 04:33 | 31 | 242 | 10 | EXT |  | 0.89 | (c)
41439.179 | 8.09 | 8.074 | -2.85 | -2.866 | -663 | -592 | -491 | 320 | 2835 | 3823 |  | CORR | CIGR | 07:11 | 07:22 | 07:38 | 31 | 343 | 14 | EXT |  | 0.89 | (c)
41448.066 | 6.037 | 6.014 | -4.983 | -5.006 | -1572 | -1340 | -1393 | 1213 | 4853 | 3824 |  | CORR | GENE | 08:16 | 08:53 | 08:45 | 153 | 359 | 11 | EXT |  | 0.9 | (c)
41453.348 | 0.299 | 0.287 | -10.148 | -10.16 | 1776 | 1834 | 1827 | 352 | 287 | 3825а |  | CORR | CIGR | 04:28 | 04:37 | 04:36 | 26 | 103 | 16 | EXT |  | 0.89 | (c)
41459.087 | 6.038 | 5.988 | -4.409 | -4.459 | 1666 | 1975 | 1860 | 176 | 4385 | 3825а |  | CORR | GENE | 04:10 | 04:60 | 04:41 | 74 | 388 | 14 | EXT |  | 0.89 | (c)
41459.746 | 6.697 | 6.688 | -3.75 | -3.759 | -2093 | -2053 | -2035 | 137 | 3726 | 3825а |  | CORR | CIGR | 06:03 | 06:10 | 06:13 | 33 | 117 | 14 | EXT |  | 0.89 | (c)
41459.836 | 6.787 | 6.758 | -3.66 | -3.689 | -1870 | -1767 | -1764 | 360 | 3642 | 3825а |  | CORR | CIGR | 06:39 | 06:56 | 06:56 | 47 | 212 | 13 | EXT |  | 0.89 | (c)
41460.49 | 7.441 | 7.397 | -3.006 | -3.05 | 1907 | 1922 | 1923 | 291 | 2938 | 3825а |  | CORR | AXGR | 04:49 | 04:51 | 04:51 | 112 | 32 | 10 | EXT |  | 0.89 | (c)
41460.607 | 7.558 | 7.543 | -2.889 | -2.904 | 1940 | 2006 | 2008 | 154 | 2879 | 3825а |  | CORR | CIGR | 04:54 | 05:05 | 05:05 | 25 | 137 | 10 | EXT |  | 0.89 | (c)
41460.731 | 7.682 | 7.615 | -2.765 | -2.832 | 1640 | 1848 | 1832 | 208 | 2728 | 3825а |  | CORR | GENE | 04:06 | 04:39 | 04:37 | 104 | 383 | 34 | EXT |  | 0.91 | (c)
41477.946 | 2.742 | 2.735 | -7.903 | -7.91 | 801 | 950 | 890 | 801 | 2735 | 3827 |  | CORR | CIGR | 03:18 | 03:42 | 03:33 | 34 | 179 | 13 | EXT |  | 0.89 | (c)
41482.711 | 7.507 | 7.424 | -3.138 | -3.221 | -2003 | -1981 | -1984 | 228 | 3010 | 3827 |  | CORR | AXGR | 07:46 | 07:49 | 07:49 | 211 | 38 | 10 | EXT |  | 0.9 | (c)
41497.304 | 0 | -0.063 | -11.745 | -11.808 | -539 | 1743 | 921 | 0 |  | 3829 | Нарушение формы кольцевого шва | GWAN |  | 09:57 | 04:06 | 13:53 | 0 | 2921 |  | EXT | Нарушение формы кольцевого шва |  | (c)
41513.994 | 4.945 | 4.928 | -6.6 | -6.617 | -518 | -411 | -442 | 365 | 4928 | 3830 |  | CORR | CIGR | 03:22 | 03:39 | 03:34 | 33 | 153 | 10 | EXT |  | 0.89 | (c)
41515.708 | 6.659 | 6.619 | -4.886 | -4.926 | -323 | -140 | -155 | 0 | 4842 | 3830 |  | CORR | GENE | 03:53 | 04:23 | 04:20 | 84 | 336 | 13 | EXT |  | 0.89 | (c)
41516.074 | 7.025 | 7.006 | -4.52 | -4.539 | -145 | -66 | -66 | 0 | 4500 | 3830 |  | CORR | CIGR | 04:22 | 04:34 | 04:35 | 39 | 158 | 14 | EXT |  | 0.89 | (c)
41528.505 | 7.911 | 7.902 | -3.479 | -3.488 | 1403 | 1451 | 1450 | 733 | 3468 | 3831 |  | CORR | CIGR | 06:30 | 06:38 | 06:38 | 20 | 95 | 10 | EXT |  | 0.89 | (c)
41528.756 | 8.162 | 8.152 | -3.228 | -3.238 | 1681 | 2113 | 1921 | 69 | 3150 | 3831 |  | CORR | GENE | 07:15 | 08:25 | 07:54 | 88 | 481 | 10 | EXT |  | 0.89 | (c)
41529.144 | 8.55 | 8.522 | -2.84 | -2.868 | 1668 | 1770 | 1768 | 363 | 2823 | 3831 |  | CORR | CIGR | 07:13 | 07:29 | 07:29 | 45 | 199 | 10 | EXT |  | 0.89 | (c)
41532.835 | 0.851 | 0.716 | -10.544 | -10.679 | -1749 | -1736 | -1739 | 481 | 716 | 3832 |  | CORR | AXGR | 06:29 | 06:31 | 06:30 | 169 | 21 | 12 | EXT |  | 0.9 | (c)
41533.014 | 1.03 | 0.887 | -10.365 | -10.508 | -1788 | -1678 | -1589 | 442 | 887 | 3832 |  | CORR | GENE | 06:22 | 06:40 | 06:55 | 210 | 399 | 11 | EXT |  | 0.91 | (c)
41533.762 | 1.778 | 1.764 | -9.617 | -9.631 | -1828 | -1676 | -1711 | 402 | 1764 | 3832 |  | CORR | CIGR | 06:16 | 06:40 | 06:35 | 42 | 236 | 10 | EXT |  | 0.89 | (c)
41533.989 | 2.005 | 1.979 | -9.39 | -9.416 | 1505 | 1579 | 1579 | 578 | 1979 | 3832 |  | CORR | CIGR | 03:14 | 03:26 | 03:26 | 52 | 148 | 13 | EXT |  | 0.89 | (c)
41548.17 | 4.791 | 4.761 | -6.189 | -6.219 | -1449 | -1367 | -1379 | 782 | 4761 | 3833 |  | CORR | CIGR | 06:35 | 06:49 | 06:47 | 51 | 138 | 10 | EXT |  | 0.89 | (c)
41552.316 | 8.937 | 8.919 | -2.043 | -2.061 | -1366 | -1291 | -1273 | 865 | 2025 | 3833 |  | CORR | CIGR | 06:49 | 07:01 | 07:04 | 36 | 186 | 12 | EXT |  | 0.89 | (c)
41552.442 | 9.063 | 9.023 | -1.917 | -1.957 | -2109 | -2100 | -2099 | 121 | 1864 | 3833 |  | CORR | AXGR | 04:49 | 04:50 | 04:51 | 93 | 21 | 11 | EXT |  | 0.89 | (c)
41552.71 | 9.331 | 9.296 | -1.649 | -1.684 | 2112 | 2171 | 2182 | 0 | 1631 | 3833 |  | CORR | CIGR | 04:10 | 04:20 | 04:21 | 53 | 140 | 10 | EXT |  | 0.89 | (c)
41555.503 | 1.144 | 1.134 | -9.296 | -9.306 | 613 | 653 | 680 | 613 | 1134 | 3834 |  | CORR | CIGR | 06:39 | 06:46 | 06:50 | 29 | 133 | 10 | EXT |  | 0.89 | (c)
41555.751 | 1.392 | 1.377 | -9.048 | -9.063 | 977 | 1060 | 1088 | 977 | 1377 | 3834 |  | CORR | CIGR | 07:38 | 07:51 | 07:56 | 31 | 223 | 15 | EXT |  | 0.89 | (c)
41555.952 | 1.593 | 1.581 | -8.847 | -8.859 | -246 | -195 | -195 | 144 | 1581 | 3834 |  | CORR | CIGR | 04:21 | 04:29 | 04:29 | 31 | 103 | 10 | EXT |  | 0.89 | (c)
41561.413 | 7.054 | 7.032 | -3.386 | -3.408 | -593 | -479 | -476 | 359 | 3345 | 3834 |  | CORR | GENE | 03:25 | 03:43 | 03:43 | 63 | 234 | 13 | EXT |  | 0.89 | (c)
41561.669 | 7.31 | 7.204 | -3.13 | -3.236 | -484 | -458 | -457 | 430 | 3005 | 3834 |  | CORR | GENE | 03:42 | 03:46 | 03:47 | 231 | 54 | 10 | EXT |  | 0.91 | (c)
41585.103 | 9.109 | 9.097 | -2.551 | -2.563 | -1125 | -1042 | -1061 | 996 | 2534 | 3836 |  | CORR | CIGR | 04:04 | 04:18 | 04:15 | 29 | 129 | 14 | EXT |  | 0.89 | (c)
41588.128 | 0.474 | 0.364 | -11.081 | -11.191 | -65 | -52 | -48 | 31 | 364 | 3837 |  | CORR | AXGR | 02:38 | 02:40 | 02:41 | 299 | 33 | 11 | EXT |  | 0.92 | (c)
41647.927 | 4.223 | 4.196 | -7.162 | -7.189 | 1878 | 1905 | 1915 | 278 | 4196 | 3842 |  | CORR | GENE | 03:57 | 04:01 | 04:03 | 264 | 75 | 14 | EXT |  | 0.93 | (c)
41650.879 | 7.175 | 7.141 | -4.21 | -4.244 | 1105 | 1340 | 1252 | 832 | 4051 | 3842 |  | GOUG | GENE | 01:52 | 02:30 | 02:16 | 193 | 294 | 10 | EXT | Задир. |  | (c)
41651.205 | 7.501 | 7.482 | -3.884 | -3.903 | 1684 | 1786 | 1786 | 342 | 3853 | 3842 |  | CORR | GENE | 03:25 | 03:42 | 03:42 | 50 | 205 | 10 | EXT |  | 0.89 | (c)
41668.214 | 1.66 | 1.592 | -9.835 | -9.903 | -1218 | -1206 | -1204 | 1190 | 1592 | 3844 |  | CORR | AXGR | 03:42 | 03:44 | 03:44 | 136 | 29 | 11 | EXT |  | 0.9 | (c)
41669.994 | 3.44 | 3.312 | -8.055 | -8.183 | -1367 | -1356 | -1351 | 1335 | 3312 | 3844 |  | CORR | AXGR | 03:18 | 03:19 | 03:20 | 226 | 32 | 13 | EXT |  | 0.92 | (c)
41703.556 | 2.462 | 2.349 | -8.978 | -9.091 | 1716 | 1779 | 1767 | 413 | 2349 | 3847 |  | CORR | GENE | 04:05 | 04:15 | 04:13 | 251 | 101 | 11 | EXT |  | 0.92 | (c)
41706.619 | 5.525 | 5.507 | -5.915 | -5.933 | -1324 | -1274 | -1253 | 907 | 5507 | 3847 |  | CORR | CIGR | 07:54 | 08:02 | 08:05 | 36 | 141 | 10 | EXT |  | 0.89 | (c)
41715.485 | 2.951 | 2.935 | -8.499 | -8.515 | -2124 | -2081 | -2063 | 106 | 2935 | 3848 |  | CORR | CIGR | 04:25 | 04:31 | 04:34 | 27 | 121 | 10 | EXT |  | 0.89 | (c)
41733.91 | 9.926 | 9.807 | -0.793 | -0.912 | 2019 | 2052 | 2058 | 134 | 734 | 3849а |  | CORR | GENE | 07:14 | 07:20 | 07:20 | 178 | 78 | 10 | EXT | Аномалия находится на упругопластическом изгибе: R=375 D, максимальное растяжение на 6.1 час. | 0.9 | (c)
41753.298 | 3.472 | 2.895 | -5.846 | -6.423 | 1676 | 1861 | 1868 | 171 | 2895 | 3851а |  | ARTD | GENE | 03:15 | 03:44 | 03:46 | 596 | 383 |  | EXT | Эквивалент потери металла 17%. |  | (c)
41768.62 | 9.476 | 9.458 | -1.003 | -1.021 | -1687 | -1274 | -1480 | 544 | 839 | 3853а |  | GOUG | GENE | 07:54 | 09:00 | 08:27 | 182 | 414 | 10 | EXT | Задир. Аномалия находится на упругопластическом изгибе: R=336 D, максимальное растяжение на 6.6 час. |  | (c)
41770.304 | 0.681 | 0.547 | -10.459 | -10.593 | -982 | -777 | -842 | 702 | 547 | 3853б |  | GOUG | GENE | 07:47 | 08:20 | 08:09 | 338 | 280 | 10 | EXT | Задир. Аномалия находится на упругопластическом изгибе: R=313 D, максимальное растяжение на 6.5 час. |  | (c)
41777.761 | 8.138 | 7.391 | -3.002 | -3.749 | 1879 | -2148 | 2207 | 0 | 2876 | 3853б |  | GOUG | GENE | 03:29 | 04:39 | 04:22 | 873 | 657 | 10 | EXT | Зона задиров. Аномалия находится на упругопластическом изгибе: R=433 D, максимальное растяжение на 6.4 час. |  | (c)
41790.211 | 9.448 | 9.292 | -1.812 | -1.968 | 2204 | -2162 | -2127 | 0 | 1717 | 3854а |  | GOUG | GENE | 08:35 | 08:50 | 08:56 | 251 | 260 | 10 | EXT | Зона задиров. |  | (c)
41799.821 | 5.116 | 5.109 | -3.933 | -3.94 | 829 | 902 | 899 | 829 | 3913 | 3856а |  | CORR | CIGR | 04:13 | 04:25 | 04:24 | 27 | 139 | 13 | EXT |  | 0.84 | (c)
41809.123 | 5.369 | 5.119 | -6.001 | -6.251 | -1687 | -1525 | -1519 | 544 | 5119 | 3857 |  | GOUG | GENE | 08:20 | 08:46 | 08:47 | 910 | 336 | 10 | EXT | Зона задиров. |  | (c)
41824.665 | 9.541 | 9.399 | -2.094 | -2.236 | -73 | -64 | -60 | 47 | 1948 | 3858 |  | CORR | AXGR | 02:24 | 02:26 | 02:26 | 288 | 26 | 15 | EXT |  | 0.89 | (c)
41845.332 | 7.188 | 7.087 | -3.897 | -3.998 | 1944 | 1978 | 1975 | 225 | 3795 | 3860 |  | CORR | GENE | 04:06 | 04:12 | 04:11 | 203 | 62 | 10 | EXT |  | 0.91 | (c)
41846.178 | 8.034 | 7.947 | -3.051 | -3.138 | -1064 | -1030 | -951 | 837 | 2989 | 3860 |  | GOUG | GENE | 08:01 | 08:06 | 08:19 | 149 | 227 | 10 | EXT | Задир. |  | (c)
41928.209 | 0 | 0 | -11.405 | -11.405 | 556 | 1490 | 1561 | 0 | 0 | 3868 | Смещение кромок | GWAN |  | 02:10 | 04:41 | 04:52 | 0 | 2012 | 19 | EXT | Смещение кромок Наружу Величина смещения - 3 мм. Аномалия находится на упругопластическом изгибе: R=447 D, максимальное растяжение на 10.9 час. |  | (c)
41932.239 | 4.03 | 4.011 | -7.375 | -7.394 | -1456 | -1369 | -1364 | 775 | 4011 | 3868 |  | ARTD | CIGR | 08:45 | 08:59 | 09:00 | 42 | 184 |  | EXT | Эквивалент потери металла 13%. Аномалия находится на упругопластическом изгибе: R=488 D, максимальное растяжение на 10.4 час. |  | (c)
41932.581 | 4.372 | 4.361 | -7.033 | -7.044 | -1713 | -1600 | -1369 | 517 | 4361 | 3868 |  | ARTD | GENE | 08:04 | 08:22 | 08:59 | 90 | 688 |  | EXT | Эквивалент потери металла 11%. Аномалия находится на упругопластическом изгибе: R=528 D, максимальное растяжение на 10.4 час. |  | (c)
41934.43 | 6.221 | 6.211 | -5.184 | -5.194 | -1388 | -1320 | -1329 | 842 | 5170 | 3868 |  | ARTD | CIGR | 08:56 | 09:07 | 09:06 | 24 | 119 |  | EXT | Эквивалент потери металла 10%. Аномалия находится на упругопластическом изгибе: R=823 D, максимальное растяжение на 10.1 час. |  | (c)
41934.914 | 6.705 | 6.691 | -4.7 | -4.714 | -1944 | -1804 | -1821 | 286 | 4683 | 3868 |  | CORR | CIGR | 07:26 | 07:49 | 07:46 | 31 | 247 | 14 | EXT | Аномалия находится на упругопластическом изгибе: R=948 D, максимальное растяжение на 9.9 час. | 0.89 | (c)
41936.111 | 7.902 | 7.843 | -3.503 | -3.562 | -2021 | -1963 | -1962 | 209 | 3453 | 3868 |  | GOUG | GENE | 07:14 | 07:23 | 07:24 | 109 | 119 | 10 | EXT | Задир. |  | (c)
41936.35 | 8.141 | 8.113 | -3.264 | -3.292 | -1652 | -1554 | -1555 | 578 | 3241 | 3868 |  | GOUG | GENE | 08:14 | 08:29 | 08:29 | 51 | 195 | 10 | EXT | Задир. |  | (c)
41954.878 | 4.034 | 4.018 | -7.081 | -7.097 | -2162 | -2110 | -2105 | 68 | 4018 | 3870 |  | CORR | CIGR | 05:07 | 05:15 | 05:16 | 29 | 115 | 12 | EXT |  | 0.89 | (c)
41957.205 | 6.361 | 6.35 | -4.754 | -4.765 | -2120 | -2040 | -2046 | 110 | 4734 | 3870 |  | CORR | CIGR | 05:14 | 05:27 | 05:26 | 31 | 150 | 10 | EXT | Аномалия находится на упругопластическом изгибе: R=448 D, максимальное растяжение на 8.4 час. | 0.89 | (c)
41959.254 | 8.41 | 8.399 | -2.705 | -2.716 | -2149 | -2004 | -2034 | 81 | 2689 | 3870 |  | CORR | CIGR | 05:09 | 05:33 | 05:28 | 27 | 231 | 10 | EXT | Аномалия находится на упругопластическом изгибе: R=401 D, максимальное растяжение на 8.6 час. | 0.89 | (c)
41988.003 | 3.009 | 2.945 | -8.216 | -8.28 | -781 | -632 | -609 | 438 | 2945 | 3873 |  | GOUG | GENE | 08:08 | 08:32 | 08:36 | 351 | 343 | 13 | EXT | Задир. |  | (c)
42006.082 | 9.863 | 9.542 | -1.352 | -1.673 | 588 | 698 | 764 | 588 | 1251 | 3874 |  | GOUG | GENE | 08:18 | 08:35 | 08:46 | 422 | 353 | 10 | EXT | Задир. |  | (c)
42108.024 | 0 | -0.065 | -4.928 | -4.993 | 1309 | 1600 | 1608 | 324 |  | 3884а | Нарушение формы кольцевого шва | GWAN |  | 02:09 | 02:56 | 02:57 | 0 | 598 |  | EXT | Нарушение формы кольцевого шва |  | (c)
42108.024 | 0 | -0.041 | -4.928 | -4.969 | 92 | 396 | 408 | 92 |  | 3884а | Нарушение формы кольцевого шва | GWAN |  | 10:52 | 11:41 | 11:43 | 0 | 631 |  | EXT | Нарушение формы кольцевого шва |  | (c)
42115.481 | 2.529 | 2.517 | -8.491 | -8.503 | -2105 | -2049 | -2053 | 125 | 2517 | 3884б |  | CORR | CIGR | 07:04 | 07:13 | 07:12 | 25 | 105 | 12 | EXT |  | 0.89 | (c)
42129.38 | 5.408 | 5.259 | -5.523 | -5.672 | 889 | 905 | 946 | 889 | 5259 | 3885а |  | CORR | GENE | 02:57 | 02:59 | 03:06 | 267 | 114 | 12 | EXT |  | 0.92 | (c)
42133.53 | 9.558 | 9.503 | -1.373 | -1.428 | 1183 | 1276 | 1275 | 864 | 1364 | 3885а |  | CORR | GENE | 03:44 | 03:59 | 03:59 | 64 | 183 | 10 | EXT |  | 0.89 | (c)
42133.802 | 9.83 | 9.72 | -1.101 | -1.211 | 2198 | 2204 | 2208 | 14 | 982 | 3885а |  | LWAN | AXSL | 06:28 | 06:29 | 06:29 | 229 | 18 |  | EXT | Эквивалент потери металла 15%. |  | (c)
42136.714 | 1.811 | 1.788 | -9.279 | -9.302 | 1548 | 1623 | 1669 | 441 | 1788 | 3886а |  | CORR | GENE | 03:15 | 03:27 | 03:35 | 75 | 242 | 10 | EXT |  | 0.89 | (c)
42137.168 | 2.265 | 2.237 | -8.825 | -8.853 | 1588 | 1621 | 1662 | 494 | 2237 | 3886а |  | CORR | CIGR | 03:22 | 03:27 | 03:34 | 38 | 149 | 14 | EXT |  | 0.89 | (c)
42140.629 | 5.726 | 5.625 | -5.364 | -5.465 | 1490 | 1513 | 1518 | 685 | 5265 | 3886а |  | CORR | AXGR | 03:06 | 03:10 | 03:10 | 200 | 55 | 19 | EXT |  | 0.92 | (c)
42140.848 | 5.945 | 5.868 | -5.145 | -5.222 | 1541 | 1553 | 1553 | 665 | 4984 | 3886а |  | CORR | AXGR | 03:14 | 03:16 | 03:16 | 238 | 24 | 11 | EXT |  | 0.91 | (c)
42141.33 | 6.427 | 6.111 | -4.663 | -4.979 | 1511 | 1579 | 1560 | 621 | 4373 | 3886а |  | CORR | GENE | 03:09 | 03:20 | 03:17 | 606 | 99 | 14 | EXT |  | 0.97 | (c)
42141.509 | 6.606 | 6.519 | -4.484 | -4.571 | 1614 | 1681 | 1770 | 305 | 4469 | 3886а |  | CORR | GENE | 03:26 | 03:37 | 03:51 | 102 | 312 | 14 | EXT |  | 0.89 | (c)
42164.654 | 7.342 | 7.332 | -3.718 | -3.728 | -1476 | -1438 | -1438 | 754 | 3707 | 3888а |  | CORR | CIGR | 07:23 | 07:29 | 07:29 | 21 | 76 | 11 | EXT |  | 0.89 | (c)
42262.138 | 4.798 | 4.761 | -5.774 | -5.811 | -249 | -210 | -223 | 197 | 4761 | 3897а |  | CORR | GENE | 00:29 | 00:35 | 00:33 | 133 | 53 | 12 | EXT |  | 0.86 | (c)
42275.053 | 7.141 | 6.923 | -3.521 | -3.739 | 2006 | 2097 | 2078 | 2006 | 3508 | 3898а |  | CORR | GENE | 03:18 | 03:33 | 03:30 | 231 | 145 | 10 | EXT |  | 0.91 | (c)
42275.874 | 7.962 | 7.879 | -2.7 | -2.783 | 2026 | 2107 | 2091 | 2026 | 2526 | 3898а |  | CORR | GENE | 03:22 | 03:35 | 03:32 | 257 | 131 | 10 | EXT |  | 0.91 | (c)
42344.429 | 7.95 | 7.937 | -3.505 | -3.518 | -1378 | -1309 | -1312 | 853 | 3427 | 3905 |  | ARTD | GENE | 07:27 | 07:38 | 07:38 | 91 | 131 |  | EXT | Эквивалент потери металла 10%. |  | (c)
42346.686 | 10.207 | 10.199 | -1.248 | -1.256 | -1287 | -1242 | -1241 | 943 | 1239 | 3905 |  | CORR | CIGR | 07:42 | 07:49 | 07:49 | 17 | 93 | 12 | EXT |  | 0.89 | (c)
42347.043 | 10.564 | 10.527 | -0.891 | -0.928 | 1627 | 1697 | 1730 | 399 | 498 | 3905 |  | ARTD | GENE | 03:32 | 03:43 | 03:48 | 430 | 205 |  | EXT | Наплавка. |  | (c)
42347.912 | 11.433 | 11.412 | -0.022 | -0.043 | 1589 | 1705 | 1687 | 445 | 6 | 3905 |  | ARTD | CIGR | 03:26 | 03:44 | 03:42 | 37 | 197 |  | EXT | Наплавка. |  | (c)
42348.64 | 0.706 | 0.644 | -10.829 | -10.891 | 1676 | 1704 | 1705 | 497 | 644 | 3906 |  | CORR | GENE | 03:16 | 03:21 | 03:21 | 189 | 57 | 12 | EXT |  | 0.91 | (c)
42348.789 | 0.855 | 0.836 | -10.68 | -10.699 | 1608 | 1703 | 1682 | 475 | 836 | 3906 |  | CORR | CIGR | 03:05 | 03:21 | 03:17 | 33 | 147 | 12 | EXT |  | 0.89 | (c)
42353.002 | 5.068 | 4.706 | -6.467 | -6.829 | 2113 | 2134 | 2131 | 83 | 4706 | 3906 |  | CORR | AXGR | 04:27 | 04:30 | 04:30 | 523 | 34 | 13 | EXT |  | 0.96 | (c)
42353.358 | 5.424 | 5.408 | -6.111 | -6.127 | 1869 | 1975 | 1957 | 186 | 5408 | 3906 |  | CORR | CIGR | 03:47 | 04:05 | 04:02 | 30 | 175 | 10 | EXT |  | 0.89 | (c)
42380.638 | 9.504 | 9.494 | -2.196 | -2.206 | -111 | -63 | -59 | 8 | 2175 | 3908 |  | CORR | CIGR | 05:21 | 05:28 | 05:29 | 31 | 104 | 10 | EXT |  | 0.89 | (c)
42381.879 | 10.745 | 10.738 | -0.955 | -0.962 | 717 | 762 | 791 | 717 | 924 | 3908 |  | CORR | CIGR | 07:34 | 07:42 | 07:46 | 38 | 149 | 13 | EXT |  | 0.89 | (c)
42381.963 | 10.829 | 10.817 | -0.871 | -0.883 | 357 | 531 | 476 | 357 | 842 | 3908 |  | CORR | CIGR | 06:36 | 07:04 | 06:55 | 41 | 237 | 10 | EXT |  | 0.89 | (c)
42383.698 | 0.864 | 0.85 | -10.811 | -10.825 | -815 | -765 | -743 | 672 | 850 | 3909 |  | CORR | CIGR | 07:16 | 07:24 | 07:27 | 29 | 143 | 14 | EXT |  | 0.89 | (c)
42383.936 | 1.102 | 1.091 | -10.573 | -10.584 | -902 | -853 | -853 | 803 | 1091 | 3909 |  | CORR | CIGR | 07:01 | 07:09 | 07:09 | 27 | 100 | 10 | EXT |  | 0.89 | (c)
42384.268 | 1.434 | 1.41 | -10.241 | -10.265 | -1652 | -1584 | -1587 | 1521 | 1410 | 3909 |  | CORR | CIGR | 05:00 | 05:11 | 05:11 | 41 | 131 | 15 | EXT |  | 0.89 | (c)
42384.406 | 1.572 | 1.552 | -10.103 | -10.123 | -1503 | -1416 | -1394 | 1285 | 1552 | 3909 |  | CORR | GENE | 05:24 | 05:39 | 05:42 | 65 | 218 | 11 | EXT |  | 0.89 | (c)
42384.479 | 1.645 | 1.625 | -10.03 | -10.05 | -995 | -952 | -938 | 881 | 1625 | 3909 |  | CORR | CIGR | 06:47 | 06:53 | 06:56 | 38 | 113 | 10 | EXT |  | 0.89 | (c)
42386.029 | 3.195 | 3.183 | -8.48 | -8.492 | -2169 | -2131 | -2122 | 2076 | 3183 | 3909 |  | CORR | CIGR | 03:37 | 03:43 | 03:45 | 22 | 93 | 10 | EXT |  | 0.89 | (c)
42388.076 | 5.242 | 5.226 | -6.433 | -6.449 | -552 | -516 | -493 | 435 | 5226 | 3909 |  | CORR | CIGR | 07:58 | 08:04 | 08:07 | 27 | 117 | 11 | EXT |  | 0.89 | (c)
42446.499 | 6.935 | 6.741 | -4.795 | -4.989 | -552 | -527 | -523 | 493 | 4663 | 3914 |  | CORR | GENE | 04:48 | 04:52 | 04:52 | 326 | 59 | 13 | EXT | Аномалия находится на отводе. | 0.94 | (c)
42467.853 | 4.774 | 4.766 | -7.031 | -7.039 | 1103 | 1153 | 1170 | 1103 | 4766 | 3916 |  | CORR | CIGR | 03:06 | 03:15 | 03:17 | 23 | 134 | 10 | EXT | Аномалия находится на отводе. | 0.89 | (c)
42622.197 | 1.153 | 1.132 | -10.432 | -10.453 | 1305 | 1366 | 1367 | 1305 | 1132 | 3929 |  | CORR | CIGR | 03:14 | 03:24 | 03:24 | 34 | 123 | 16 | EXT |  | 0.89 | (c)
42753.385 | 7.971 | 7.168 | -3.419 | -4.222 | 1547 | 1762 | 1924 | 1547 | 2890 | 3940 |  | GOUG | GENE | 08:37 | 09:11 | 09:38 | 1332 | 752 | 10 | EXT | Зона задиров. |  | (c)
42905.861 | 10.892 | 10.824 | -0.403 | -0.471 | -1358 | -1309 | -1306 | 872 | 1 | 3955 |  | GOUG | GENE | 06:04 | 06:12 | 06:12 | 470 | 104 | 10 | EXT | Зона задиров. Аномалия находится на упругопластическом изгибе: R=522 D, максимальное растяжение на 10.6 час. |  | (b)
42912.165 | 5.901 | 5.891 | -5.489 | -5.499 | 82 | 177 | 161 | 82 | 5471 | 3956 |  | CORR | CIGR | 02:48 | 03:03 | 03:01 | 28 | 157 | 11 | EXT |  | 0.89 | (c)
42936.701 | 7.442 | 7.419 | -3.938 | -3.961 | 5 | 80 | 76 | 5 | 3918 | 3958 |  | CORR | CIGR | 07:05 | 07:17 | 07:16 | 43 | 141 | 14 | EXT |  | 0.89 | (c)
42938.908 | 9.649 | 9.622 | -1.731 | -1.758 | -519 | -469 | -467 | 415 | 1720 | 3958 |  | CORR | CIGR | 05:40 | 05:48 | 05:49 | 38 | 104 | 10 | EXT |  | 0.89 | (c)
42969.721 | 6.502 | 5.971 | -4.893 | -5.424 | 352 | 393 | 383 | 352 | 4760 | 3961 |  | CORR | GENE | 09:44 | 09:50 | 09:49 | 664 | 62 | 12 | EXT |  | 0.96 | (c)
42971.209 | 7.99 | 7.093 | -3.405 | -4.302 | -209 | -159 | -157 | 105 | 3296 | 3961 |  | CORR | GENE | 08:13 | 08:21 | 08:22 | 1006 | 104 | 11 | EXT |  | 0.97 | (c)
42971.737 | 8.518 | 8.199 | -2.877 | -3.196 | -206 | -167 | -179 | 151 | 2757 | 3961 |  | CORR | GENE | 08:14 | 08:20 | 08:18 | 439 | 56 | 10 | EXT |  | 0.93 | (c)
42972.486 | 9.267 | 9.231 | -2.128 | -2.164 | -35 | -3 | 41 | 0 | 2115 | 3961 |  | CORR | GENE | 08:41 | 08:46 | 08:54 | 49 | 152 | 12 | EXT |  | 0.89 | (c)
42973.392 | 10.173 | 10.154 | -1.222 | -1.241 | -38 | 43 | 71 | 0 | 1198 | 3961 |  | CORR | CIGR | 08:41 | 08:54 | 08:58 | 43 | 218 | 13 | EXT |  | 0.89 | (c)
42981.911 | 7.297 | 7.287 | -3.808 | -3.818 | -1797 | -1707 | -1721 | 1645 | 3783 | 3962 |  | CORR | CIGR | 09:42 | 09:57 | 09:54 | 35 | 151 | 13 | EXT |  | 0.89 | (c)
42982.167 | 7.553 | 7.534 | -3.552 | -3.571 | -2043 | -1779 | -1871 | 1699 | 3432 | 3962 |  | CORR | GENE | 09:02 | 09:45 | 09:30 | 139 | 344 | 10 | EXT |  | 0.9 | (c)
42986.111 | 0.392 | 0.369 | -11.343 | -11.366 | -1441 | -1379 | -1388 | 1335 | 369 | 3963 |  | ARTD | CIGR | 09:02 | 09:12 | 09:11 | 51 | 106 |  | EXT | Эквивалент потери металла 10%. |  | (c)
42988.772 | 3.053 | 2.883 | -8.682 | -8.852 | 1325 | 1364 | 1361 | 1325 | 2883 | 3963 |  | CORR | GENE | 04:28 | 04:35 | 04:34 | 276 | 71 | 13 | EXT |  | 0.92 | (c)
42989.7 | 3.981 | 3.752 | -7.754 | -7.983 | 1296 | 1318 | 1335 | 1296 | 3752 | 3963 |  | CORR | GENE | 04:24 | 04:27 | 04:30 | 469 | 79 | 10 | EXT |  | 0.93 | (c)
42989.884 | 4.165 | 3.834 | -7.57 | -7.901 | -1605 | -1423 | -1505 | 1404 | 3834 | 3963 |  | CORR | GENE | 08:35 | 09:05 | 08:52 | 491 | 201 | 10 | EXT |  | 0.94 | (c)
42999.546 | 2.092 | 2.045 | -9.653 | -9.7 | -2087 | -2028 | -2051 | 2015 | 2045 | 3964 |  | CORR | GENE | 09:02 | 09:11 | 09:07 | 339 | 72 | 13 | EXT |  | 0.93 | (c)
43000.754 | 3.3 | 3.247 | -8.445 | -8.498 | 931 | 1002 | 976 | 931 | 3247 | 3964 |  | CORR | GENE | 05:09 | 05:20 | 05:16 | 138 | 90 | 12 | EXT |  | 0.9 | (c)
43009.534 | 0.335 | 0.29 | -10.8 | -10.845 | 2028 | -2202 | 2163 | 2028 | 290 | 3965 |  | CORR | GENE | 10:39 | 11:16 | 11:01 | 64 | 270 | 10 | EXT |  | 0.89 | (c)
43009.719 | 0.52 | 0.5 | -10.615 | -10.635 | 1937 | 2001 | 1986 | 1937 | 500 | 3965 |  | CORR | CIGR | 10:24 | 10:35 | 10:32 | 40 | 98 | 12 | EXT |  | 0.89 | (c)
43009.809 | 0.61 | 0.604 | -10.525 | -10.531 | 297 | 330 | 355 | 297 | 604 | 3965 |  | CORR | CIGR | 05:59 | 06:05 | 06:09 | 49 | 117 | 10 | EXT |  | 0.89 | (c)
43010.797 | 1.598 | 1.577 | -9.537 | -9.558 | 340 | 415 | 412 | 340 | 1577 | 3965 |  | CORR | CIGR | 06:06 | 06:19 | 06:18 | 38 | 143 | 10 | EXT |  | 0.89 | (c)
43011.334 | 2.135 | 1.796 | -9 | -9.339 | 1739 | 1775 | 1804 | 1739 | 1796 | 3965 |  | CORR | GENE | 09:52 | 09:58 | 10:03 | 431 | 131 | 12 | EXT |  | 0.94 | (c)
43011.512 | 2.313 | 2.3 | -8.822 | -8.835 | 46 | 111 | 128 | 46 | 2300 | 3965 |  | CORR | CIGR | 05:19 | 05:30 | 05:32 | 25 | 165 | 14 | EXT |  | 0.89 | (c)
43012.089 | 2.89 | 2.863 | -8.245 | -8.272 | 438 | 516 | 540 | 438 | 2863 | 3965 |  | CORR | CIGR | 06:22 | 06:35 | 06:39 | 48 | 203 | 11 | EXT |  | 0.89 | (c)
43012.135 | 2.936 | 2.862 | -8.199 | -8.273 | 302 | 323 | 317 | 302 | 2862 | 3965 |  | CORR | AXGR | 06:00 | 06:04 | 06:03 | 128 | 31 | 10 | EXT |  | 0.9 | (c)
43013.184 | 3.985 | 3.947 | -7.15 | -7.188 | 1609 | 1723 | 1693 | 1609 | 3947 | 3965 |  | CORR | CIGR | 09:31 | 09:50 | 09:45 | 53 | 168 | 11 | EXT |  | 0.89 | (c)
43013.751 | 4.552 | 4.536 | -6.583 | -6.599 | 1608 | 1761 | 1705 | 1608 | 4536 | 3965 |  | CORR | CIGR | 09:31 | 09:56 | 09:47 | 32 | 193 | 12 | EXT |  | 0.89 | (c)
43013.891 | 4.692 | 4.682 | -6.443 | -6.453 | 1268 | 1330 | 1323 | 1268 | 4682 | 3965 |  | CORR | CIGR | 08:36 | 08:46 | 08:45 | 19 | 111 | 12 | EXT |  | 0.89 | (c)
43014.105 | 4.906 | 4.893 | -6.229 | -6.242 | 512 | 575 | 567 | 512 | 4893 | 3965 |  | CORR | CIGR | 06:34 | 06:44 | 06:43 | 21 | 111 | 12 | EXT |  | 0.89 | (c)
43014.317 | 5.118 | 5.105 | -6.017 | -6.03 | 914 | 953 | 964 | 914 | 5105 | 3965 |  | CORR | CIGR | 07:39 | 07:45 | 07:47 | 26 | 99 | 11 | EXT |  | 0.89 | (c)
43014.862 | 5.663 | 5.643 | -5.472 | -5.492 | 1241 | 1327 | 1318 | 1241 | 5451 | 3965 |  | CORR | CIGR | 08:32 | 08:46 | 08:44 | 41 | 155 | 15 | EXT |  | 0.89 | (c)
43015.014 | 5.815 | 5.796 | -5.32 | -5.339 | 1429 | 1521 | 1520 | 1429 | 5301 | 3965 |  | CORR | CIGR | 09:02 | 09:17 | 09:17 | 38 | 183 | 13 | EXT |  | 0.89 | (c)
43015.751 | 6.552 | 6.497 | -4.583 | -4.638 | 399 | 451 | 513 | 399 | 4567 | 3965 |  | CORR | GENE | 06:16 | 06:24 | 06:34 | 71 | 228 | 11 | EXT |  | 0.89 | (c)
43016.897 | 7.698 | 7.645 | -3.437 | -3.49 | 1406 | 1588 | 1545 | 1406 | 3417 | 3965 |  | CORR | GENE | 08:59 | 09:28 | 09:21 | 73 | 278 | 14 | EXT |  | 0.89 | (c)
43017.047 | 7.848 | 7.83 | -3.287 | -3.305 | 801 | 899 | 876 | 801 | 3276 | 3965 |  | CORR | CIGR | 07:21 | 07:37 | 07:33 | 29 | 149 | 14 | EXT |  | 0.89 | (c)
43017.21 | 8.011 | 7.988 | -3.124 | -3.147 | 920 | 950 | 1003 | 920 | 3091 | 3965 |  | CORR | CIGR | 07:40 | 07:45 | 07:53 | 56 | 167 | 12 | EXT |  | 0.89 | (c)
43017.307 | 8.108 | 8.099 | -3.027 | -3.036 | 326 | 474 | 424 | 326 | 3009 | 3965 |  | CORR | CIGR | 06:04 | 06:28 | 06:20 | 27 | 196 | 10 | EXT |  | 0.89 | (c)
43017.542 | 8.343 | 7.91 | -2.792 | -3.225 | 832 | 892 | 875 | 832 | 2791 | 3965 |  | CORR | GENE | 07:26 | 07:36 | 07:33 | 434 | 86 | 10 | EXT |  | 0.93 | (c)
43017.66 | 8.461 | 8.439 | -2.674 | -2.696 | 545 | 614 | 648 | 545 | 2647 | 3965 |  | CORR | CIGR | 06:40 | 06:51 | 06:56 | 49 | 206 | 13 | EXT |  | 0.89 | (c)
43017.781 | 8.582 | 8.377 | -2.553 | -2.758 | 868 | 892 | 892 | 868 | 2290 | 3965 |  | CORR | AXGR | 07:32 | 07:36 | 07:36 | 468 | 47 | 10 | EXT |  | 0.93 | (c)
43040.878 | 9.009 | 8.984 | -2.016 | -2.041 | 2172 | -2033 | -2105 | 0 | 1984 | 3967 |  | CORR | GENE | 05:15 | 05:56 | 05:45 | 57 | 369 | 14 | EXT |  | 0.89 | (c)
43041.182 | 9.313 | 9.294 | -1.712 | -1.731 | 1354 | 1699 | 1594 | 397 | 1612 | 3967 |  | CORR | GENE | 03:03 | 03:59 | 03:42 | 119 | 480 | 11 | EXT |  | 0.89 | (c)
43051.326 | 8.432 | 8.4 | -2.968 | -3 | 1843 | -2166 | 2185 | 0 | 2769 | 3968 |  | ARTD | GENE | 06:09 | 07:22 | 07:04 | 231 | 684 |  | EXT | Эквивалент потери металла 14%. |  | (c)
43054.294 | 0 | -0.021 | -11.295 | -11.316 | 2175 | -2204 | -2142 | 0 |  | 3969 | Нарушение формы кольцевого шва | GWAN |  | 06:26 | 06:39 | 06:49 | 0 | 288 |  | EXT | Нарушение формы кольцевого шва |  | (c)
43054.344 | 0.05 | 0.034 | -11.245 | -11.261 | 642 | 856 | 948 | 642 | 34 | 3969 |  | ARTD | GENE | 02:18 | 02:53 | 03:08 | 869 | 614 |  | EXT | Наплавка/вышлифовка 10%. |  | (c)
43056.115 | 1.821 | 1.351 | -9.474 | -9.944 | -2106 | -1879 | -1898 | 125 | 1351 | 3969 |  | ARTD | GENE | 06:55 | 07:32 | 07:29 | 507 | 417 |  | EXT | Наплавка/вышлифовка 10%. |  | (c)
43056.817 | 2.523 | 2.458 | -8.772 | -8.837 | 2078 | 2178 | 2167 | 0 | 2458 | 3969 |  | ARTD | GENE | 06:10 | 06:26 | 06:25 | 92 | 179 |  | EXT | Наплавка/вышлифовка 10%. |  | (c)
43063.611 | 9.317 | 9.255 | -1.978 | -2.04 | 1213 | 1235 | 1230 | 983 | 1906 | 3969 |  | CORR | AXGR | 03:51 | 03:54 | 03:53 | 134 | 34 | 12 | EXT |  | 0.9 | (c)
43069.814 | 4.225 | 4.211 | -6.975 | -6.989 | 1804 | 1863 | 1877 | 279 | 4211 | 3970 |  | CORR | CIGR | 03:12 | 03:22 | 03:24 | 30 | 148 | 10 | EXT |  | 0.89 | (c)
43070.488 | 4.899 | 4.882 | -6.301 | -6.318 | -1534 | -1463 | -1475 | 697 | 4882 | 3970 |  | CORR | CIGR | 06:13 | 06:25 | 06:23 | 33 | 119 | 10 | EXT |  | 0.89 | (c)
43071.558 | 5.969 | 5.91 | -5.231 | -5.29 | 2147 | 2163 | 2162 | 54 | 5175 | 3970 |  | CORR | AXGR | 04:07 | 04:10 | 04:10 | 115 | 30 | 10 | EXT |  | 0.89 | (c)
43076.432 | 10.843 | 10.83 | -0.357 | -0.37 | -1613 | -1541 | -1492 | 618 | 316 | 3970 |  | CORR | CIGR | 06:01 | 06:12 | 06:20 | 54 | 242 | 10 | EXT |  | 0.89 | (c)
43076.613 | 11.024 | 10.958 | -0.176 | -0.242 | 1846 | 1864 | 1864 | 349 | 79 | 3970 |  | CORR | AXGR | 03:19 | 03:22 | 03:22 | 163 | 36 | 14 | EXT |  | 0.9 | (c)
43077.193 | 0.404 | 0.228 | -10.936 | -11.112 | 539 | 590 | 581 | 539 | 228 | 3971 |  | CORR | GENE | 03:13 | 03:21 | 03:20 | 329 | 85 | 10 | EXT |  | 0.92 | (c)
43084.792 | 8.003 | 7.894 | -3.337 | -3.446 | 1249 | 1284 | 1284 | 911 | 3190 | 3971 |  | CORR | GENE | 05:07 | 05:13 | 05:13 | 256 | 71 | 16 | EXT |  | 0.93 | (c)
43086.197 | 9.408 | 9.383 | -1.932 | -1.957 | 1664 | 1919 | 1851 | 194 | 1839 | 3971 |  | CORR | GENE | 06:14 | 06:56 | 06:44 | 118 | 372 | 10 | EXT |  | 0.89 | (c)
43089.92 | 1.791 | 1.773 | -9.814 | -9.832 | -641 | -535 | -556 | 471 | 1773 | 3972 |  | CORR | CIGR | 06:19 | 06:36 | 06:32 | 50 | 170 | 10 | EXT |  | 0.89 | (c)
43090.663 | 2.534 | 2.526 | -9.071 | -9.079 | -568 | -507 | -518 | 467 | 2526 | 3972 |  | CORR | CIGR | 06:30 | 06:40 | 06:39 | 21 | 102 | 13 | EXT |  | 0.89 | (c)
43090.908 | 2.779 | 2.757 | -8.826 | -8.848 | -1728 | -1613 | -1564 | 1399 | 2757 | 3972 |  | CORR | CIGR | 03:23 | 03:42 | 03:50 | 45 | 329 | 10 | EXT |  | 0.89 | (c)
43092.869 | 4.74 | 4.726 | -6.865 | -6.879 | 174 | 206 | 236 | 174 | 4726 | 3972 |  | CORR | CIGR | 08:30 | 08:35 | 08:40 | 35 | 123 | 12 | EXT |  | 0.89 | (c)
43093.008 | 4.879 | 4.706 | -6.726 | -6.899 | -1490 | -1471 | -1471 | 1451 | 4706 | 3972 |  | CORR | AXGR | 04:02 | 04:05 | 04:05 | 309 | 39 | 11 | EXT |  | 0.92 | (c)
43095.791 | 7.662 | 7.641 | -3.943 | -3.964 | -1240 | -1141 | -1152 | 1064 | 3917 | 3972 |  | CORR | CIGR | 04:42 | 04:58 | 04:56 | 47 | 176 | 10 | EXT |  | 0.89 | (c)
43096.157 | 8.028 | 8.011 | -3.577 | -3.594 | -1827 | -1777 | -1783 | 1739 | 3566 | 3972 |  | CORR | CIGR | 03:07 | 03:15 | 03:14 | 28 | 88 | 10 | EXT |  | 0.89 | (c)
43096.518 | 8.389 | 8.377 | -3.216 | -3.228 | -1750 | -1692 | -1689 | 1628 | 3196 | 3972 |  | CORR | CIGR | 03:20 | 03:29 | 03:30 | 32 | 123 | 11 | EXT |  | 0.89 | (c)
43096.754 | 8.625 | 8.595 | -2.98 | -3.01 | -1641 | -1526 | -1540 | 1438 | 2946 | 3972 |  | CORR | GENE | 03:37 | 03:56 | 03:54 | 64 | 203 | 11 | EXT |  | 0.89 | (c)
43097.738 | 9.609 | 9.598 | -1.996 | -2.007 | -1750 | -1553 | -1610 | 1470 | 1963 | 3972 |  | CORR | CIGR | 03:20 | 03:51 | 03:42 | 44 | 280 | 12 | EXT |  | 0.89 | (c)
43097.784 | 9.655 | 9.638 | -1.95 | -1.967 | -1408 | -1360 | -1347 | 1286 | 1932 | 3972 |  | CORR | CIGR | 04:15 | 04:23 | 04:25 | 35 | 122 | 13 | EXT |  | 0.89 | (c)
43098.103 | 9.974 | 9.963 | -1.631 | -1.642 | -1405 | -1363 | -1350 | 1296 | 1622 | 3972 |  | CORR | CIGR | 04:15 | 04:22 | 04:24 | 20 | 109 | 10 | EXT |  | 0.89 | (c)
43098.624 | 10.495 | 10.48 | -1.11 | -1.125 | -1545 | -1412 | -1431 | 1317 | 1086 | 3972 |  | CORR | CIGR | 03:53 | 04:14 | 04:11 | 39 | 228 | 12 | EXT |  | 0.89 | (c)
43099.17 | 11.041 | 11.02 | -0.564 | -0.585 | -1006 | -949 | -950 | 893 | 547 | 3972 |  | CORR | CIGR | 05:20 | 05:29 | 05:29 | 38 | 113 | 12 | EXT |  | 0.89 | (c)
43102.065 | 2.331 | 2.237 | -9.354 | -9.448 | 1761 | 1785 | 1781 | 1761 | 2237 | 3973 |  | CORR | AXGR | 04:22 | 04:26 | 04:25 | 208 | 40 | 11 | EXT |  | 0.91 | (c)
43103.552 | 3.818 | 3.804 | -7.867 | -7.881 | 1807 | 1874 | 1866 | 1807 | 3804 | 3973 |  | CORR | CIGR | 04:30 | 04:40 | 04:39 | 29 | 119 | 10 | EXT |  | 0.89 | (c)
43112.725 | 1.306 | 1.117 | -10.084 | -10.273 | -1174 | -1126 | -1137 | 1101 | 1117 | 3974 |  | CORR | GENE | 05:03 | 05:10 | 05:08 | 531 | 73 | 13 | EXT |  | 0.96 | (c)
43113.463 | 2.044 | 2.036 | -9.346 | -9.354 | -612 | -555 | -551 | 490 | 2036 | 3974 |  | CORR | CIGR | 06:33 | 06:42 | 06:43 | 22 | 122 | 10 | EXT |  | 0.89 | (c)
43113.567 | 2.148 | 1.905 | -9.242 | -9.485 | -65 | -46 | -51 | 37 | 1905 | 3974 |  | CORR | AXGR | 08:01 | 08:05 | 08:04 | 418 | 29 | 10 | EXT |  | 0.93 | (c)
43118.711 | 7.292 | 7.207 | -4.098 | -4.183 | -1217 | -1088 | -942 | 667 | 4083 | 3974 |  | CORR | GENE | 04:56 | 05:16 | 05:40 | 100 | 550 | 10 | EXT |  | 0.89 | (c)
43118.763 | 7.344 | 7.328 | -4.046 | -4.062 | -1513 | -1429 | -1417 | 1321 | 4030 | 3974 |  | CORR | CIGR | 04:08 | 04:21 | 04:23 | 32 | 193 | 14 | EXT |  | 0.89 | (c)
43119.229 | 7.81 | 7.711 | -3.58 | -3.679 | -105 | -90 | -91 | 78 | 3266 | 3974 |  | CORR | AXGR | 07:55 | 07:57 | 07:57 | 413 | 27 | 13 | EXT |  | 0.94 | (c)
43119.418 | 7.999 | 7.46 | -3.391 | -3.93 | -57 | -43 | -37 | 17 | 3211 | 3974 |  | CORR | AXGR | 08:03 | 08:05 | 08:06 | 719 | 40 | 13 | EXT |  | 0.97 | (c)
43119.625 | 8.206 | 8.145 | -3.184 | -3.245 | -2136 | -1796 | -1905 | 1674 | 1990 | 3974 |  | GOUG | GENE | 02:27 | 03:22 | 03:05 | 1255 | 463 | 10 | EXT | Зона задиров. |  | (c)
43122.436 | 11.017 | 10.687 | -0.373 | -0.703 | 2228 | -2137 | -2129 | 2025 | 278 | 3974 |  | ARTD | GENE | 02:12 | 02:27 | 02:28 | 425 | 208 |  | EXT | Эквивалент потери металла 11%. |  | (c)
43124.479 | 1.67 | 1.38 | -9.845 | -10.135 | -2201 | -2179 | -2181 | 29 | 1380 | 3975 |  | CORR | AXGR | 06:07 | 06:11 | 06:10 | 532 | 40 | 14 | EXT |  | 0.96 | (c)
43125.121 | 2.312 | 2.302 | -9.203 | -9.213 | 2071 | 2120 | 2123 | 55 | 2302 | 3975 |  | CORR | CIGR | 05:36 | 05:44 | 05:45 | 21 | 104 | 14 | EXT |  | 0.89 | (c)
43126.097 | 3.288 | 3.277 | -8.227 | -8.238 | 1614 | 1665 | 1660 | 524 | 3277 | 3975 |  | CORR | CIGR | 04:23 | 04:31 | 04:30 | 19 | 93 | 13 | EXT |  | 0.89 | (c)
43126.659 | 3.85 | 3.809 | -7.665 | -7.706 | -1167 | -1099 | -1021 | 874 | 3809 | 3975 |  | CORR | GENE | 08:54 | 09:05 | 09:17 | 60 | 294 | 11 | EXT |  | 0.89 | (c)
43131.153 | 8.344 | 7.985 | -3.171 | -3.53 | -1383 | -1373 | -1349 | 848 | 3104 | 3975 |  | CORR | GENE | 08:19 | 08:21 | 08:24 | 426 | 66 | 10 | EXT |  | 0.93 | (c)
43132.443 | 9.634 | 9.496 | -1.881 | -2.019 | 2205 | 2212 | 2216 | 3 | 1785 | 3975 |  | CORR | AXGR | 05:58 | 05:59 | 05:60 | 234 | 22 | 12 | EXT |  | 0.91 | (c)
43132.484 | 9.675 | 9.534 | -1.84 | -1.981 | 2103 | 2129 | 2137 | 61 | 1738 | 3975 |  | CORR | GENE | 05:42 | 05:46 | 05:47 | 243 | 66 | 13 | EXT |  | 0.92 | (c)
43132.629 | 9.82 | 9.81 | -1.695 | -1.705 | 2086 | 2125 | 2146 | 24 | 1673 | 3975 |  | CORR | CIGR | 05:39 | 05:45 | 05:49 | 32 | 121 | 12 | EXT |  | 0.89 | (c)
43135.496 | 1.172 | 1.162 | -9.21 | -9.22 | -2206 | -2109 | -2136 | 25 | 1162 | 3976а |  | CORR | CIGR | 07:10 | 07:25 | 07:21 | 27 | 138 | 10 | EXT |  | 0.89 | (c)
43135.953 | 1.629 | 1.595 | -8.753 | -8.787 | -1721 | -1611 | -1616 | 510 | 1595 | 3976а |  | CORR | CIGR | 08:28 | 08:46 | 08:45 | 53 | 210 | 10 | EXT |  | 0.89 | (c)
43138.245 | 3.921 | 3.897 | -6.461 | -6.485 | -1681 | -1583 | -1603 | 550 | 3897 | 3976а |  | CORR | GENE | 08:34 | 08:50 | 08:47 | 67 | 156 | 14 | EXT |  | 0.89 | (c)
43139.34 | 5.016 | 4.934 | -5.366 | -5.448 | -2101 | -1855 | -1939 | 129 | 4934 | 3976а |  | CORR | GENE | 07:27 | 08:06 | 07:53 | 116 | 324 | 12 | EXT |  | 0.89 | (c)
43139.519 | 5.195 | 5.159 | -5.187 | -5.223 | -1564 | -1550 | -1553 | 667 | 5136 | 3976а |  | CORR | AXGR | 08:53 | 08:55 | 08:55 | 87 | 23 | 10 | EXT |  | 0.89 | (c)
43140.27 | 5.946 | 5.807 | -4.436 | -4.575 | -2006 | -1991 | -1984 | 225 | 4386 | 3976а |  | CORR | AXGR | 07:42 | 07:44 | 07:45 | 189 | 44 | 10 | EXT |  | 0.9 | (c)
43140.546 | 6.222 | 6.147 | -4.16 | -4.235 | -2094 | -2023 | -2034 | 137 | 4046 | 3976а |  | CORR | GENE | 07:28 | 07:39 | 07:37 | 189 | 120 | 15 | EXT |  | 0.91 | (c)
43141.144 | 6.82 | 6.766 | -3.562 | -3.616 | 2054 | 2134 | 2205 | 0 | 3535 | 3976а |  | CORR | GENE | 06:37 | 06:50 | 07:02 | 81 | 302 | 10 | EXT |  | 0.89 | (c)
43141.687 | 7.363 | 7.35 | -3.019 | -3.032 | -1563 | -1485 | -1497 | 667 | 2998 | 3976а |  | CORR | CIGR | 08:53 | 09:06 | 09:04 | 34 | 132 | 12 | EXT |  | 0.89 | (c)
43142.226 | 7.902 | 7.89 | -2.48 | -2.492 | -1827 | -1745 | -1753 | 404 | 2458 | 3976а |  | CORR | CIGR | 08:11 | 08:24 | 08:23 | 34 | 147 | 10 | EXT |  | 0.89 | (c)
43142.832 | 8.508 | 8.453 | -1.874 | -1.929 | -1714 | -1703 | -1703 | 516 | 1805 | 3976а |  | CORR | AXGR | 08:29 | 08:31 | 08:31 | 124 | 23 | 11 | EXT |  | 0.9 | (c)
43143.315 | 8.991 | 8.6 | -1.391 | -1.782 | -2131 | -2104 | -2111 | 100 | 1211 | 3976а |  | CORR | AXGR | 07:22 | 07:26 | 07:25 | 571 | 41 | 13 | EXT |  | 0.96 | (c)
43144.654 | 10.33 | 10.18 | -0.052 | -0.202 | -1950 | -1931 | -1930 | 280 | 1 | 3976а |  | CORR | AXGR | 07:51 | 07:54 | 07:54 | 201 | 41 | 14 | EXT |  | 0.91 | (c)
43158.441 | 1.297 | 1.14 | -9.493 | -9.65 | -2188 | -2175 | -2175 | 42 | 1140 | 3978 |  | CORR | AXGR | 06:38 | 06:40 | 06:40 | 304 | 26 | 12 | EXT |  | 0.92 | (c)
43158.762 | 1.618 | 1.51 | -9.172 | -9.28 | 1758 | 1900 | 2000 | 0 | 1510 | 3978 |  | CORR | GENE | 05:15 | 05:37 | 05:54 | 139 | 483 | 11 | EXT |  | 0.9 | (c)
43160.149 | 3.005 | 2.978 | -7.785 | -7.812 | 2139 | 2202 | 2228 | 0 | 2978 | 3978 |  | CORR | CIGR | 06:16 | 06:26 | 06:30 | 43 | 178 | 10 | EXT |  | 0.89 | (c)
43162.645 | 5.501 | 5.478 | -5.289 | -5.312 | 928 | 981 | 1011 | 928 | 5272 | 3978 |  | CORR | CIGR | 03:00 | 03:09 | 03:14 | 40 | 167 | 11 | EXT |  | 0.89 | (c)
43163.193 | 6.049 | 6.036 | -4.741 | -4.754 | 1974 | 2136 | 2078 | 50 | 4680 | 3978 |  | CORR | GENE | 05:49 | 06:16 | 06:06 | 74 | 207 | 12 | EXT |  | 0.89 | (c)
43163.284 | 6.14 | 6.125 | -4.65 | -4.665 | 1667 | 1792 | 1810 | 278 | 4618 | 3978 |  | CORR | CIGR | 04:60 | 05:20 | 05:23 | 47 | 286 | 10 | EXT |  | 0.89 | (c)
43163.371 | 6.227 | 6.172 | -4.563 | -4.618 | 1523 | 1595 | 1568 | 617 | 4385 | 3978 |  | CORR | GENE | 04:37 | 04:48 | 04:44 | 233 | 90 | 10 | EXT |  | 0.91 | (c)
43164.239 | 7.095 | 7.002 | -3.695 | -3.788 | 1461 | 1586 | 1798 | 96 | 3677 | 3978 |  | CORR | GENE | 04:27 | 04:47 | 05:21 | 111 | 674 | 16 | EXT |  | 0.9 | (c)
43164.733 | 7.589 | 7.485 | -3.201 | -3.305 | 1682 | 1704 | 1699 | 515 | 3137 | 3978 |  | CORR | AXGR | 05:02 | 05:06 | 05:05 | 168 | 33 | 20 | EXT |  | 0.92 | (c)
43164.934 | 7.79 | 7.77 | -3 | -3.02 | -1395 | -1344 | -1316 | 835 | 2985 | 3978 |  | CORR | CIGR | 08:46 | 08:54 | 08:58 | 35 | 159 | 13 | EXT |  | 0.89 | (c)
43165.944 | 8.8 | 8.626 | -1.99 | -2.164 | 1587 | 1605 | 1608 | 602 | 1952 | 3978 |  | CORR | AXGR | 04:47 | 04:50 | 04:50 | 212 | 41 | 10 | EXT |  | 0.91 | (c)
43165.959 | 8.815 | 8.783 | -1.975 | -2.007 | 1817 | 1857 | 1925 | 198 | 1961 | 3978 |  | CORR | CIGR | 05:24 | 05:31 | 05:41 | 46 | 215 | 11 | EXT |  | 0.89 | (c)
43166.042 | 8.898 | 8.848 | -1.892 | -1.942 | 1541 | 1601 | 1675 | 421 | 1864 | 3978 |  | CORR | GENE | 04:40 | 04:49 | 05:01 | 78 | 268 | 10 | EXT |  | 0.89 | (c)
43166.102 | 8.958 | 8.932 | -1.832 | -1.858 | 1542 | 1564 | 1563 | 646 | 1751 | 3978 |  | CORR | AXGR | 04:40 | 04:43 | 04:43 | 107 | 43 | 11 | EXT |  | 0.89 | (c)
43166.479 | 9.335 | 9.315 | -1.455 | -1.475 | 956 | 1008 | 1066 | 956 | 1443 | 3978 |  | CORR | CIGR | 03:05 | 03:13 | 03:23 | 32 | 219 | 10 | EXT |  | 0.89 | (c)
43166.609 | 9.465 | 8.818 | -1.325 | -1.972 | -2224 | -2206 | -2206 | 7 | 1239 | 3978 |  | CORR | AXGR | 06:32 | 06:35 | 06:35 | 733 | 35 | 13 | EXT |  | 0.97 | (c)
43166.638 | 9.494 | 9.437 | -1.296 | -1.353 | 2157 | 2199 | 2179 | 30 | 360 | 3978 |  | CORR | AXGR | 06:19 | 06:26 | 06:22 | 993 | 44 | 18 | EXT |  | 1.03 | (b)
43166.797 | 9.653 | 9.451 | -1.137 | -1.339 | 1486 | 1540 | 1528 | 660 | 1027 | 3978 |  | CORR | GENE | 04:31 | 04:39 | 04:37 | 312 | 84 | 10 | EXT |  | 0.92 | (c)
43168.651 | 0.717 | 0.662 | -10.398 | -10.453 | -2207 | -1643 | -1810 | 24 | 662 | 3979 |  | CORR | GENE | 03:58 | 05:29 | 05:02 | 146 | 795 | 16 | EXT |  | 0.9 | (c)
43169.072 | 1.138 | 1.058 | -9.977 | -10.057 | -1464 | -1441 | -1393 | 766 | 1058 | 3979 |  | CORR | GENE | 05:57 | 06:01 | 06:09 | 323 | 142 | 11 | EXT |  | 0.92 | (c)
43169.408 | 1.474 | 1.462 | -9.641 | -9.653 | -1274 | -1228 | -1213 | 957 | 1462 | 3979 |  | CORR | CIGR | 06:28 | 06:36 | 06:38 | 23 | 121 | 10 | EXT |  | 0.89 | (c)
43171.242 | 3.308 | 3.249 | -7.807 | -7.866 | 1945 | 2113 | 2078 | 19 | 3249 | 3979 |  | CORR | GENE | 03:08 | 03:35 | 03:29 | 86 | 266 | 12 | EXT |  | 0.89 | (c)
43173.505 | 5.571 | 5.474 | -5.544 | -5.641 | -4 | 14 | 19 | 0 | 5474 | 3979 |  | CORR | AXGR | 09:53 | 09:56 | 09:57 | 156 | 46 | 10 | EXT |  | 0.9 | (c)
43175.648 | 7.714 | 7.567 | -3.401 | -3.548 | -20 | 21 | 13 | 0 | 3266 | 3979 |  | CORR | GENE | 09:51 | 09:57 | 09:56 | 282 | 66 | 15 | EXT |  | 0.93 | (c)
43175.882 | 7.948 | 7.933 | -3.167 | -3.182 | -842 | -772 | -774 | 706 | 3151 | 3979 |  | CORR | CIGR | 07:38 | 07:49 | 07:49 | 31 | 136 | 10 | EXT |  | 0.89 | (c)
43176.025 | 8.091 | 7.99 | -3.024 | -3.125 | -8 | 9 | 19 | 0 | 2972 | 3979 |  | CORR | AXGR | 09:52 | 09:55 | 09:57 | 153 | 55 | 12 | EXT |  | 0.9 | (c)
43177.262 | 9.328 | 9.316 | -1.787 | -1.799 | -947 | -780 | -831 | 715 | 1754 | 3979 |  | CORR | CIGR | 07:21 | 07:48 | 07:40 | 45 | 232 | 10 | EXT |  | 0.89 | (c)
43178.068 | 10.134 | 10.076 | -0.981 | -1.039 | -1517 | -1417 | -1329 | 713 | 952 | 3979 |  | CORR | GENE | 05:49 | 06:05 | 06:19 | 87 | 377 | 13 | EXT |  | 0.89 | (c)
43178.562 | 10.628 | 10.447 | -0.487 | -0.668 | -1321 | -1309 | -1306 | 909 | 420 | 3979 |  | CORR | AXGR | 06:21 | 06:23 | 06:23 | 248 | 31 | 11 | EXT |  | 0.91 | (c)
43179.855 | 0.806 | 0.779 | -10.589 | -10.616 | 891 | 1002 | 1058 | 891 | 779 | 3980 |  | CORR | GENE | 04:45 | 05:03 | 05:12 | 62 | 334 | 13 | EXT |  | 0.89 | (c)
43197.188 | 6.744 | 6.598 | -4.361 | -4.507 | 1364 | 1384 | 1411 | 773 | 4252 | 3981 |  | CORR | GENE | 04:55 | 04:59 | 05:03 | 255 | 94 | 13 | EXT |  | 0.92 | (c)
43203.492 | 1.943 | 1.619 | -9.552 | -9.876 | 2170 | 2185 | 2182 | 36 | 1619 | 3982 |  | CORR | AXGR | 08:04 | 08:07 | 08:06 | 907 | 25 | 10 | EXT |  | 0.95 | (c)
43204.92 | 3.371 | 2.754 | -8.124 | -8.741 | 2214 | 2220 | -2226 | 0 | 2754 | 3982 |  | CORR | AXGR | 08:11 | 08:12 | 08:15 | 712 | 42 | 17 | EXT |  | 1 | (c)
43205.055 | 3.506 | 3.469 | -7.989 | -8.026 | 2107 | -2169 | 2226 | 0 | 3469 | 3982 |  | CORR | GENE | 07:54 | 08:24 | 08:13 | 67 | 239 | 14 | EXT |  | 0.89 | (c)
43205.56 | 4.011 | 3.997 | -7.484 | -7.498 | 877 | 935 | 952 | 877 | 3997 | 3982 |  | CORR | CIGR | 04:35 | 04:45 | 04:48 | 36 | 149 | 10 | EXT |  | 0.89 | (c)
43209.272 | 7.723 | 7.683 | -3.772 | -3.812 | 1858 | 1891 | 1936 | 217 | 3756 | 3982 |  | CORR | CIGR | 07:14 | 07:19 | 07:26 | 56 | 156 | 10 | EXT |  | 0.89 | (c)
43212.776 | 11.227 | 11.08 | -0.268 | -0.415 | 1019 | 1034 | 1036 | 1019 | 159 | 3982 |  | CORR | AXGR | 04:58 | 05:01 | 05:01 | 256 | 35 | 12 | EXT |  | 0.92 | (c)
43212.919 | 11.37 | 11.349 | -0.125 | -0.146 | 906 | 1016 | 999 | 906 | 114 | 3982 |  | CORR | CIGR | 04:40 | 04:58 | 04:55 | 32 | 185 | 10 | EXT |  | 0.89 | (c)
43215.284 | 2.24 | 2.222 | -8.585 | -8.603 | 1555 | 1603 | 1627 | 532 | 2222 | 3983 |  | CORR | CIGR | 04:04 | 04:11 | 04:15 | 25 | 144 | 13 | EXT |  | 0.89 | (c)
43215.656 | 2.612 | 2.585 | -8.213 | -8.24 | 1521 | 1602 | 1606 | 540 | 2585 | 3983 |  | CORR | CIGR | 03:58 | 04:11 | 04:12 | 44 | 170 | 12 | EXT |  | 0.89 | (c)
43215.772 | 2.728 | 2.711 | -8.097 | -8.114 | 1748 | 2010 | 1928 | 123 | 2711 | 3983 |  | CORR | CIGR | 04:35 | 05:17 | 05:04 | 36 | 360 | 13 | EXT |  | 0.89 | (c)
43215.935 | 2.891 | 2.762 | -7.934 | -8.063 | 1941 | 1953 | 1954 | 264 | 2762 | 3983 |  | CORR | AXGR | 05:06 | 05:08 | 05:08 | 199 | 25 | 14 | EXT |  | 0.91 | (c)
43216.768 | 3.724 | 3.546 | -7.101 | -7.279 | 1695 | 1720 | 1721 | 483 | 3546 | 3983 |  | CORR | AXGR | 04:26 | 04:30 | 04:31 | 289 | 52 | 10 | EXT |  | 0.91 | (c)
43217.044 | 4 | 3.955 | -6.825 | -6.87 | 1779 | 1873 | 1876 | 257 | 3955 | 3983 |  | CORR | GENE | 04:40 | 04:55 | 04:56 | 57 | 194 | 12 | EXT |  | 0.89 | (c)
43217.127 | 4.083 | 4.055 | -6.742 | -6.77 | 1701 | 1796 | 1791 | 350 | 4055 | 3983 |  | CORR | CIGR | 04:27 | 04:43 | 04:42 | 45 | 180 | 12 | EXT |  | 0.89 | (c)
43218.007 | 4.963 | 4.951 | -5.862 | -5.874 | 1656 | 1713 | 1719 | 447 | 4951 | 3983 |  | CORR | CIGR | 04:20 | 04:29 | 04:30 | 20 | 127 | 11 | EXT |  | 0.89 | (c)
43218.433 | 5.389 | 5.369 | -5.436 | -5.456 | 1614 | 1677 | 1703 | 439 | 5369 | 3983 |  | CORR | CIGR | 04:13 | 04:23 | 04:28 | 35 | 177 | 11 | EXT |  | 0.89 | (c)
43220.175 | 7.131 | 6.964 | -3.694 | -3.861 | 1672 | 1716 | 1699 | 505 | 3639 | 3983 |  | CORR | AXGR | 04:23 | 04:30 | 04:27 | 222 | 54 | 12 | EXT |  | 0.91 | (c)
43220.311 | 7.267 | 7.201 | -3.558 | -3.624 | 1505 | 1578 | 1686 | 364 | 3545 | 3983 |  | CORR | GENE | 03:56 | 04:07 | 04:25 | 79 | 361 | 11 | EXT |  | 0.89 | (c)
43224.989 | 1.12 | 1.092 | -10.065 | -10.093 | -236 | -153 | -100 | 0 | 1092 | 3984 |  | CORR | CIGR | 04:36 | 04:50 | 04:58 | 40 | 272 | 11 | EXT |  | 0.89 | (c)
43225.932 | 2.063 | 2.037 | -9.122 | -9.148 | -468 | 527 | 31 | 0 | 2037 | 3984 |  | CORR | GENE | 03:59 | 06:39 | 05:19 | 193 | 997 | 12 | EXT |  | 0.91 | (c)
43227.245 | 3.376 | 3.333 | -7.809 | -7.852 | -513 | -369 | -288 | 62 | 3333 | 3984 |  | CORR | GENE | 03:51 | 04:15 | 04:28 | 63 | 451 | 10 | EXT |  | 0.89 | (c)
43232.212 | 8.343 | 8.335 | -2.842 | -2.85 | -687 | -624 | -560 | 434 | 2789 | 3984 |  | CORR | GENE | 03:23 | 03:34 | 03:44 | 61 | 253 | 11 | EXT |  | 0.89 | (c)
43232.595 | 8.726 | 8.67 | -2.459 | -2.515 | -741 | -591 | -574 | 408 | 2445 | 3984 |  | CORR | GENE | 03:15 | 03:39 | 03:42 | 70 | 332 | 10 | EXT |  | 0.89 | (c)
43313.207 | 9.073 | 9.017 | -2.327 | -2.383 | 1567 | 1666 | 1652 | 494 | 2315 | 3991 |  | CORR | GENE | 05:29 | 05:45 | 05:43 | 68 | 170 | 10 | EXT |  | 0.89 | (c)
43342.229 | 4.515 | 4.507 | -7.05 | -7.058 | 1039 | 1194 | 1152 | 1039 | 4507 | 3994 |  | CORR | GENE | 06:10 | 06:35 | 06:28 | 114 | 225 | 12 | EXT |  | 0.9 | (c)
43343.047 | 5.333 | 5.314 | -6.232 | -6.251 | 1457 | 1558 | 1541 | 1457 | 5314 | 3994 |  | CORR | CIGR | 07:17 | 07:34 | 07:31 | 47 | 166 | 15 | EXT |  | 0.89 | (c)
43355.171 | 5.892 | 5.881 | -5.798 | -5.809 | 1644 | 1687 | 1697 | 1644 | 5785 | 3995 |  | CORR | CIGR | 05:23 | 05:30 | 05:32 | 24 | 106 | 10 | EXT |  | 0.89 | (c)
43430.4 | 2.156 | 2.005 | -9.339 | -9.49 | -2146 | -2082 | -2107 | 85 | 2005 | 4002 |  | CORR | GENE | 05:49 | 05:59 | 05:55 | 174 | 76 | 11 | EXT |  | 0.9 | (c)
43453.893 | 2.769 | 2.481 | -8.461 | -8.749 | -2195 | -2172 | -2165 | 36 | 2481 | 4004 |  | CORR | GENE | 05:35 | 05:38 | 05:39 | 403 | 59 | 14 | EXT |  | 0.95 | (c)
43502.678 | 7.039 | 6.758 | -4.416 | -4.697 | -889 | -775 | -800 | 711 | 4339 | 4008 |  | CORR | GENE | 06:54 | 07:13 | 07:09 | 358 | 178 | 11 | EXT | Аномалия находится на упругопластическом изгибе: R=532 D, максимальное растяжение на 3.2 час. | 0.93 | (c)
43503.481 | 7.842 | 7.517 | -3.613 | -3.938 | -845 | -824 | -828 | 811 | 3517 | 4008 |  | CORR | AXGR | 07:02 | 07:05 | 07:04 | 421 | 34 | 18 | EXT | Аномалия находится на упругопластическом изгибе: R=498 D, максимальное растяжение на 3.2 час. | 0.98 | (c)
43507.094 | 0 | 0 | -10.905 | -10.905 | -2061 | -1868 | -1883 | 169 | 0 | 4009 | Смещение кромок | GWAN |  | 05:59 | 06:31 | 06:28 | 0 | 358 | 17 | EXT | Смещение кромок Наружу Величина смещения - 2.7 мм. Аномалия находится на упругопластическом изгибе: R=393 D, максимальное растяжение на 3.1 час. |  | (c)
43523.752 | 5.753 | 5.729 | -5.812 | -5.836 | 2192 | -2010 | -2110 | 0 | 5729 | 4010 |  | CORR | GENE | 06:27 | 07:09 | 06:53 | 62 | 319 | 12 | EXT | Аномалия находится на упругопластическом изгибе: R=382 D, максимальное растяжение на 3.7 час. | 0.89 | (c)
43524.593 | 6.594 | 6.569 | -4.971 | -4.996 | 2153 | 2220 | 2213 | 0 | 4961 | 4010 |  | CORR | CIGR | 06:21 | 06:31 | 06:30 | 35 | 120 | 10 | EXT | Аномалия находится на упругопластическом изгибе: R=393 D, максимальное растяжение на 3.6 час. | 0.89 | (c)
43525.344 | 7.345 | 7.277 | -4.22 | -4.288 | 2157 | 2222 | -2182 | 0 | 4177 | 4010 |  | CORR | GENE | 06:21 | 06:32 | 06:41 | 111 | 243 | 10 | EXT | Аномалия находится на упругопластическом изгибе: R=404 D, максимальное растяжение на 3.5 час. | 0.89 | (c)
43525.914 | 7.915 | 7.898 | -3.65 | -3.667 | 2182 | -2173 | -2177 | 0 | 3634 | 4010 |  | CORR | CIGR | 06:25 | 06:42 | 06:42 | 33 | 204 | 10 | EXT | Аномалия находится на упругопластическом изгибе: R=413 D, максимальное растяжение на 3.5 час. | 0.89 | (c)
43526.219 | 8.22 | 8.179 | -3.345 | -3.386 | 1722 | 1736 | 1737 | 479 | 3277 | 4010 |  | CORR | AXGR | 05:11 | 05:13 | 05:13 | 109 | 29 | 11 | EXT | Аномалия находится на упругопластическом изгибе: R=418 D, максимальное растяжение на 3.5 час. | 0.89 | (c)
43526.808 | 8.809 | 8.782 | -2.756 | -2.783 | 2064 | 2211 | 2184 | 0 | 2725 | 4010 |  | CORR | GENE | 06:06 | 06:30 | 06:26 | 58 | 239 | 12 | EXT | Аномалия находится на упругопластическом изгибе: R=431 D, максимальное растяжение на 3.5 час. | 0.89 | (c)
43538.709 | 9.145 | 9.127 | -2.355 | -2.373 | -2051 | -1966 | -1974 | 179 | 2337 | 4011 |  | CORR | CIGR | 04:23 | 04:36 | 04:35 | 36 | 155 | 12 | EXT | Аномалия находится на упругопластическом изгибе: R=437 D, максимальное растяжение на 3.3 час. | 0.84 | (c)
43596.455 | 9.426 | 9.398 | -1.689 | -1.717 | 544 | 552 | 553 | 544 | 1628 | 4016 |  | CORR | AXGR | 07:35 | 07:36 | 07:37 | 89 | 19 | 10 | EXT | Аномалия находится на отводе. | 0.89 | (c)
43626.397 | 5.048 | 4.982 | -6.317 | -6.383 | -1023 | -1011 | -1011 | 1000 | 4982 | 4019 |  | CORR | AXGR | 07:43 | 07:45 | 07:45 | 110 | 23 | 12 | EXT |  | 0.89 | (c)
43626.549 | 5.2 | 5.119 | -6.165 | -6.246 | -1011 | -996 | -982 | 953 | 5119 | 4019 |  | CORR | GENE | 07:45 | 07:47 | 07:49 | 97 | 58 | 19 | EXT |  | 0.9 | (c)
43626.597 | 5.248 | 5.218 | -6.117 | -6.147 | -1065 | -969 | -992 | 919 | 5218 | 4019 |  | CORR | GENE | 07:36 | 07:52 | 07:48 | 56 | 146 | 21 | EXT |  | 0.89 | (c)
43627.676 | 6.327 | 6.034 | -5.038 | -5.331 | -1043 | -900 | -946 | 848 | 5022 | 4019 |  | CORR | GENE | 07:40 | 08:03 | 07:55 | 309 | 196 | 22 | EXT |  | 0.97 | (c)
43633.799 | 1.085 | 1.076 | -9.36 | -9.369 | -2136 | -2055 | -2062 | 95 | 1076 | 4020 |  | CORR | CIGR | 06:37 | 06:50 | 06:49 | 19 | 147 | 10 | EXT |  | 0.84 | (c)
43634.046 | 1.332 | 1.215 | -9.113 | -9.23 | 2197 | -2214 | -2205 | 0 | 1215 | 4020 |  | CORR | GENE | 06:16 | 06:24 | 06:26 | 233 | 118 | 24 | EXT |  | 0.91 | (c)
43635.246 | 2.532 | 2.489 | -7.913 | -7.956 | -2152 | -2135 | -2138 | 79 | 2489 | 4020 |  | CORR | AXGR | 06:34 | 06:37 | 06:37 | 82 | 27 | 15 | EXT |  | 0.85 | (c)
43760.801 | 6.042 | 5.967 | -4.938 | -5.013 | -2226 | -2182 | -2182 | 2138 | 4786 | 4032 |  | CORR | GENE | 06:43 | 06:50 | 06:50 | 227 | 88 | 13 | EXT |  | 0.92 | (c)
43782.099 | 4.665 | 4.409 | -7 | -7.256 | 976 | 1119 | 1120 | 976 | 4409 | 4034 |  | CORR | GENE | 06:46 | 07:09 | 07:09 | 710 | 287 | 10 | EXT |  | 0.95 | (c)
43837.794 | 4.345 | 4.335 | -7.355 | -7.365 | -138 | -74 | 52 | 0 | 4335 | 4039 |  | CORR | CIGR | 05:24 | 05:35 | 05:55 | 26 | 379 | 12 | EXT |  | 0.89 | (c)
43931.64 | 6.681 | 6.667 | -4.669 | -4.683 | 1944 | 2032 | 2042 | 89 | 4651 | 4048 |  | CORR | CIGR | 04:58 | 05:13 | 05:14 | 32 | 198 | 10 | EXT |  | 0.89 | (c)
43952.124 | 4.29 | 4.263 | -7.38 | -7.407 | -503 | -449 | -335 | 167 | 4263 | 4050 |  | CORR | GENE | 03:10 | 03:19 | 03:37 | 408 | 336 | 13 | EXT |  | 0.95 | (c)
44071.952 | 10.728 | 10.688 | -0.182 | -0.222 | -1983 | -1783 | -1807 | 247 | 129 | 4060 |  | CORR | GENE | 06:20 | 06:53 | 06:49 | 93 | 353 | 10 | EXT | Аномалия находится на упругопластическом изгибе: R=231 D, максимальное растяжение на 6.6 час. | 1.21 | (b)
44072.592 | 0.458 | 0.439 | -10.922 | -10.941 | -2157 | -2063 | -2073 | 74 | 439 | 4061 |  | CORR | CIGR | 06:22 | 06:37 | 06:35 | 48 | 167 | 10 | EXT | Аномалия находится на упругопластическом изгибе: R=222 D, максимальное растяжение на 6.5 час. | 1.22 | (a)
44111.007 | 4.563 | 4.551 | -6.872 | -6.884 | -1523 | -1464 | -1430 | 707 | 4551 | 4064 |  | CORR | CIGR | 08:57 | 09:07 | 09:12 | 33 | 186 | 10 | EXT | Аномалия находится на упругопластическом изгибе: R=526 D, максимальное растяжение на 10.7 час. | 0.89 | (c)
44127.665 | 0.46 | 0.44 | -11.177 | -11.197 | -1810 | -1320 | -1499 | 1189 | 440 | 4065в |  | CORR | GENE | 05:34 | 06:53 | 06:24 | 58 | 622 | 10 | EXT | Аномалия находится на упругопластическом изгибе: R=722 D, максимальное растяжение на 8.5 час. | 0.89 | (c)
44127.772 | 0.567 | 0.549 | -11.07 | -11.088 | -1058 | -993 | -992 | 927 | 549 | 4065в |  | CORR | CIGR | 07:35 | 07:46 | 07:46 | 35 | 132 | 10 | EXT | Аномалия находится на упругопластическом изгибе: R=700 D, максимальное растяжение на 8.4 час. | 0.89 | (c)
44129.098 | 1.893 | 1.881 | -9.744 | -9.756 | -699 | -636 | -639 | 579 | 1881 | 4065в |  | CORR | CIGR | 08:33 | 08:43 | 08:43 | 27 | 120 | 10 | EXT | Аномалия находится на упругопластическом изгибе: R=589 D, максимальное растяжение на 8 час. | 0.89 | (c)
44129.828 | 2.623 | 2.611 | -9.014 | -9.026 | -1409 | -1281 | -1302 | 1196 | 2611 | 4065в |  | CORR | CIGR | 06:38 | 06:59 | 06:56 | 42 | 214 | 12 | EXT | Аномалия находится на упругопластическом изгибе: R=526 D, максимальное растяжение на 7.8 час. | 0.89 | (c)
44137.037 | 9.832 | 9.79 | -1.805 | -1.847 | -809 | -756 | -763 | 718 | 1772 | 4065в |  | DENT | GENE | 08:15 | 08:24 | 08:23 | 75 | 91 | 0.8 | N/A | Глубина вмятины: 11 мм (0,8%). Линейка: 8 см в (979 см; 08:24 ч:мин) Аномалия находится на упругопластическом изгибе. |  | (c)
44189.566 | 3.012 | 3.006 | -7.823 | -7.829 | -1435 | -1397 | -1389 | 1343 | 3006 | 4071 |  | GOUG | CIGR | 04:30 | 04:36 | 04:37 | 23 | 91 | 10 | EXT | Задир. |  | (c)
44213.394 | 4.48 | 4.334 | -6.915 | -7.061 | 701 | 982 | 970 | 701 | 4334 | 4073 |  | WRIN | GENE | 02:49 | 03:34 | 03:32 | 286 | 539 | 1.1 | N/A | Высота гофр: 16 мм (1,1%). Длина волны: 222 мм Аномалия находится на отводе. |  | (b)
44310.292 | 9.433 | 8.482 | -1.892 | -2.843 | -25 | 466 | 417 | 0 | 1230 | 4081 |  | DENT | GENE | 10:33 | 11:52 | 11:44 | 1613 | 882 | 0.8 | N/A | Глубина вмятины: 12 мм (0,8%). Линейка: 161 см в (848 см; 11:52 ч:мин) Аномалия находится вблизи продольного шва. |  | (c)
44335.873 | 0.954 | 0.938 | -10.336 | -10.352 | -2005 | -1937 | -1934 | 1864 | 938 | 4084 |  | CORR | CIGR | 05:37 | 05:48 | 05:48 | 26 | 141 | 12 | EXT |  | 0.89 | (c)
44337.063 | 2.144 | 2.13 | -9.146 | -9.16 | -1687 | -1606 | -1620 | 1553 | 2130 | 4084 |  | CORR | CIGR | 06:28 | 06:41 | 06:39 | 31 | 134 | 12 | EXT |  | 0.89 | (c)
44346.209 | 0 | 0 | -11.68 | -11.68 | -387 | -72 | 10 | 0 | 0 | 4085 | Смещение кромок | GWAN |  | 07:07 | 07:58 | 08:11 | 0 | 793 | 20 | EXT | Смещение кромок Наружу Величина смещения - 3.1 мм. Аномалия находится на упругопластическом изгибе: R=870 D, максимальное растяжение на 9.2 час. |  | (c)
44408.471 | 4.772 | 4.759 | -3.406 | -3.419 | -981 | -918 | -927 | 873 | 3392 | 4090а |  | CORR | CIGR | 09:43 | 09:53 | 09:51 | 27 | 107 | 11 | EXT |  | 0.89 | (c)
44410.286 | 6.587 | 6.572 | -1.591 | -1.606 | -1783 | -1448 | -1582 | 448 | 1510 | 4090а |  | CORR | GENE | 07:33 | 08:27 | 08:06 | 96 | 402 | 11 | EXT |  | 0.89 | (c)
44410.332 | 6.633 | 6.345 | -1.545 | -1.833 | -1212 | -1156 | -1159 | 1018 | 1399 | 4090а |  | CORR | GENE | 09:05 | 09:14 | 09:14 | 434 | 107 | 10 | EXT |  | 0.93 | (c)
44410.6 | 6.901 | 6.795 | -1.277 | -1.383 | -1430 | -1305 | -1137 | 801 | 1249 | 4090а |  | CORR | GENE | 08:30 | 08:50 | 09:17 | 134 | 586 | 12 | EXT |  | 0.9 | (c)
44411.219 | 7.52 | 7.349 | -0.658 | -0.829 | -1866 | -1624 | -1695 | 365 | 638 | 4090а |  | CORR | GENE | 07:20 | 07:59 | 07:47 | 191 | 340 | 10 | EXT |  | 0.9 | (c)
44411.795 | 8.096 | 8.078 | -0.082 | -0.1 | -1647 | -1542 | -1532 | 584 | 34 | 4090а |  | CORR | GENE | 07:55 | 08:12 | 08:14 | 66 | 229 | 12 | EXT |  | 0.89 | (c)
44424.573 | 9.334 | 9.006 | -2.156 | -2.484 | 251 | 524 | 444 | 251 | 1661 | 4091 |  | GOUG | GENE | 02:22 | 03:06 | 02:53 | 823 | 387 | 10 | EXT | Зона задиров. |  | (c)
44443.639 | 5.545 | 5.532 | -5.76 | -5.773 | -1440 | -1121 | -1152 | 865 | 5532 | 4093 |  | CORR | CIGR | 04:18 | 05:09 | 05:04 | 46 | 575 | 14 | EXT |  | 0.89 | (c)
44445.706 | 7.612 | 7.392 | -3.693 | -3.913 | -1350 | -1024 | -1088 | 825 | 3214 | 4093 |  | GOUG | GENE | 04:32 | 05:25 | 05:15 | 699 | 525 | 10 | EXT | Зона задиров. |  | (c)
44448.675 | 10.581 | 10.572 | -0.724 | -0.733 | -1161 | -1097 | -1080 | 999 | 709 | 4093 |  | CORR | CIGR | 05:03 | 05:13 | 05:16 | 24 | 162 | 12 | EXT | Аномалия находится на упругопластическом изгибе: R=910 D, максимальное растяжение на 6.8 час. | 0.89 | (c)
44450.315 | 0.916 | 0.889 | -10.499 | -10.526 | 1134 | 1174 | 1242 | 1134 | 889 | 4094 |  | CORR | CIGR | 03:60 | 04:06 | 04:17 | 38 | 216 | 11 | EXT | Аномалия находится на упругопластическом изгибе: R=718 D, максимальное растяжение на 6.7 час. | 0.89 | (c)
44451.107 | 1.708 | 1.694 | -9.707 | -9.721 | 1256 | 1301 | 1305 | 1256 | 1694 | 4094 |  | CORR | CIGR | 04:19 | 04:27 | 04:27 | 41 | 99 | 12 | EXT | Аномалия находится на упругопластическом изгибе: R=648 D, максимальное растяжение на 6.7 час. | 0.89 | (c)
44451.734 | 2.335 | 2.293 | -9.08 | -9.122 | 2079 | 2118 | 2106 | 2079 | 2293 | 4094 |  | CORR | GENE | 06:32 | 06:38 | 06:37 | 166 | 54 | 10 | EXT | Аномалия находится на упругопластическом изгибе: R=597 D, максимальное растяжение на 6.6 час. | 0.9 | (c)
44452.223 | 2.824 | 2.807 | -8.591 | -8.608 | 1053 | 1162 | 1170 | 1053 | 2807 | 4094 |  | CORR | CIGR | 03:47 | 04:04 | 04:05 | 45 | 235 | 10 | EXT | Аномалия находится на упругопластическом изгибе: R=572 D, максимальное растяжение на 6.6 час. | 0.89 | (c)
44452.36 | 2.961 | 2.946 | -8.454 | -8.469 | 849 | 912 | 921 | 849 | 2946 | 4094 |  | CORR | CIGR | 03:14 | 03:24 | 03:25 | 26 | 144 | 10 | EXT | Аномалия находится на упругопластическом изгибе: R=572 D, максимальное растяжение на 6.6 час. | 0.89 | (c)
44472.412 | 0.228 | 0.189 | -11.252 | -11.291 | -469 | -431 | -431 | 394 | 189 | 4096 |  | GOUG | GENE | 07:55 | 08:02 | 08:01 | 75 | 75 | 10 | EXT | Задир. |  | (c)
44502.669 | 7.54 | 7.319 | -4.07 | -4.291 | -165 | 223 | 61 | 0 | 3077 | 4098 |  | GOUG | GENE | 08:43 | 09:45 | 09:19 | 1214 | 451 | 10 | EXT | Зона задиров. |  | (c)
44505.769 | 10.64 | 9.931 | -0.97 | -1.679 | -241 | 42 | -28 | 0 | 358 | 4098 |  | GOUG | GENE | 08:30 | 09:16 | 09:05 | 1321 | 426 | 10 | EXT | Зона задиров. |  | (c)
44517.355 | 10.616 | 10.604 | -0.159 | -0.171 | -1259 | -1166 | -1176 | 1092 | 75 | 4099 |  | CORR | GENE | 03:57 | 04:12 | 04:10 | 96 | 167 | 13 | EXT |  | 0.89 | (c)
44518.02 | 0.506 | 0.118 | -9.037 | -9.425 | 42 | 66 | 62 | 42 | 118 | 4100а |  | CORR | AXGR | 03:54 | 03:58 | 03:58 | 949 | 39 | 14 | EXT | Аномалия находится на упругопластическом изгибе: R=892 D, максимальное растяжение на 6.6 час. | 0.99 | (c)
44522.775 | 5.261 | 5.249 | -4.282 | -4.294 | -185 | -99 | -116 | 47 | 4255 | 4100а |  | CORR | CIGR | 03:18 | 03:32 | 03:29 | 39 | 138 | 12 | EXT | Аномалия находится на упругопластическом изгибе: R=452 D, максимальное растяжение на 6.6 час. | 0.89 | (c)
44591.11 | 4.311 | 4.302 | -7.189 | -7.198 | -1258 | -1213 | -1198 | 1137 | 4302 | 4106 |  | CORR | CIGR | 08:46 | 08:53 | 08:56 | 18 | 121 | 12 | EXT | Аномалия находится на упругопластическом изгибе: R=864 D, максимальное растяжение на 6 час. | 0.89 | (c)
44591.279 | 4.48 | 4.469 | -7.02 | -7.031 | -1538 | -1500 | -1471 | 1404 | 4469 | 4106 |  | CORR | CIGR | 08:01 | 08:07 | 08:11 | 34 | 134 | 11 | EXT | Аномалия находится на упругопластическом изгибе: R=864 D, максимальное растяжение на 6 час. | 0.89 | (c)
44607.212 | 8.913 | 8.837 | -2.562 | -2.638 | -1596 | -1515 | -1524 | 1452 | 2436 | 4107 |  | CORR | GENE | 03:30 | 03:43 | 03:41 | 202 | 144 | 10 | EXT | Аномалия находится на упругопластическом изгибе: R=328 D, максимальное растяжение на 5.3 час. | 0.91 | (c)
44714.681 | 2.432 | 2.424 | -9.123 | -9.131 | -1282 | -1242 | -1245 | 949 | 2424 | 4117 |  | CORR | CIGR | 07:53 | 07:60 | 07:59 | 20 | 74 | 11 | EXT |  | 0.84 | (c)
44715.732 | 3.483 | 3.302 | -8.072 | -8.253 | 1408 | 1467 | 1463 | 712 | 3302 | 4117 |  | CORR | GENE | 03:07 | 03:17 | 03:16 | 425 | 111 | 11 | EXT |  | 0.89 | (c)
44716.492 | 4.243 | 4.177 | -7.312 | -7.378 | 1571 | 1632 | 1726 | 350 | 4177 | 4117 |  | CORR | GENE | 03:34 | 03:44 | 03:59 | 79 | 310 | 10 | EXT |  | 0.85 | (c)
44733.137 | 9.333 | 9.268 | -2.097 | -2.162 | 723 | 772 | 792 | 723 | 2014 | 4118 |  | CORR | GENE | 04:33 | 04:41 | 04:44 | 148 | 139 | 18 | EXT |  | 0.91 | (c)
44733.586 | 9.782 | 9.722 | -1.648 | -1.708 | 413 | 494 | 527 | 413 | 1624 | 4118 |  | CORR | GENE | 03:43 | 03:56 | 04:01 | 84 | 227 | 16 | EXT |  | 0.89 | (c)
44733.645 | 9.841 | 9.812 | -1.589 | -1.618 | 673 | 714 | 701 | 673 | 1416 | 4118 |  | CORR | GENE | 04:25 | 04:32 | 04:29 | 202 | 56 | 11 | EXT |  | 0.91 | (c)
44734.044 | 10.24 | 10.229 | -1.19 | -1.201 | 627 | 717 | 693 | 627 | 1174 | 4118 |  | CORR | CIGR | 04:17 | 04:32 | 04:28 | 27 | 133 | 20 | EXT |  | 0.89 | (c)
44734.885 | 11.081 | 10.857 | -0.349 | -0.573 | 585 | 660 | 680 | 585 | 222 | 4118 |  | CORR | GENE | 04:11 | 04:23 | 04:26 | 351 | 189 | 34 | EXT |  | 1.06 | (b)
44735.234 | 0 | 0 | -10.74 | -10.74 | 965 | 1260 | 1740 | 0 | 0 | 4119 | Смещение кромок | GWAN |  | 04:09 | 04:56 | 06:14 | 0 | 1549 | 29 | EXT | Смещение кромок Толщины: 15,7 / 16,5 мм Вовнутрь Величина смещения - 4.5 мм. |  | (c)
44739.482 | 4.248 | 4.24 | -6.492 | -6.5 | 1987 | 2036 | 2041 | 135 | 4240 | 4119 |  | CORR | CIGR | 06:54 | 07:02 | 07:03 | 21 | 109 | 15 | EXT |  | 0.84 | (c)
44739.985 | 4.751 | 4.672 | -5.989 | -6.068 | 2120 | -2019 | -2126 | 0 | 4672 | 4119 |  | ARTD | GENE | 07:15 | 08:07 | 07:50 | 123 | 428 |  | EXT | Эквивалент потери металла 13%. |  | (c)
44744.268 | 9.034 | 8.982 | -1.706 | -1.758 | 1854 | 1962 | 2043 | 0 | 1689 | 4119 |  | ARTD | GENE | 06:32 | 06:50 | 07:03 | 69 | 378 |  | EXT | Эквивалент потери металла 15%. |  | (c)
44745.884 | 10.65 | 10.614 | -0.09 | -0.126 | -2070 | -1996 | -1997 | 160 | 89 | 4119 |  | ARTD | CIGR | 07:59 | 08:11 | 08:11 | 37 | 147 |  | EXT | Наплавка. |  | (c)
44747.003 | 1.029 | 1.018 | -10.546 | -10.557 | -1322 | -1284 | -1283 | 1244 | 1018 | 4120 |  | CORR | CIGR | 04:12 | 04:18 | 04:18 | 25 | 78 | 10 | EXT |  | 0.89 | (c)
44747.524 | 1.55 | 1.541 | -10.025 | -10.034 | -26 | 21 | 18 | 0 | 1541 | 4120 |  | CORR | CIGR | 07:41 | 07:48 | 07:48 | 20 | 88 | 14 | EXT |  | 0.89 | (c)
44752.694 | 6.72 | 6.712 | -4.855 | -4.863 | -1569 | -1534 | -1529 | 1488 | 4845 | 4120 |  | CORR | CIGR | 03:32 | 03:37 | 03:38 | 18 | 81 | 11 | EXT |  | 0.89 | (c)
44753.299 | 7.325 | 7.32 | -4.25 | -4.255 | 113 | 140 | 150 | 113 | 4237 | 4120 |  | CORR | CIGR | 08:03 | 08:07 | 08:09 | 18 | 74 | 12 | EXT |  | 0.89 | (c)
44753.41 | 7.436 | 7.425 | -4.139 | -4.15 | -36 | -2 | 4 | 0 | 4126 | 4120 |  | CORR | CIGR | 07:39 | 07:44 | 07:45 | 24 | 80 | 10 | EXT |  | 0.89 | (c)
44771.261 | 2.212 | 2.206 | -9.168 | -9.174 | -713 | -675 | -667 | 621 | 2206 | 4122 |  | CORR | CIGR | 03:24 | 03:30 | 03:31 | 21 | 92 | 10 | EXT |  | 0.89 | (c)
44771.62 | 2.571 | 2.563 | -8.809 | -8.817 | -620 | -579 | -576 | 531 | 2563 | 4122 |  | CORR | CIGR | 03:39 | 03:45 | 03:46 | 18 | 89 | 10 | EXT |  | 0.89 | (c)
44772.109 | 3.06 | 3.052 | -8.32 | -8.328 | -846 | -803 | -789 | 731 | 3052 | 4122 |  | CORR | CIGR | 03:02 | 03:09 | 03:12 | 20 | 116 | 11 | EXT |  | 0.89 | (c)
44772.13 | 3.081 | 3.073 | -8.299 | -8.307 | -489 | -448 | -448 | 407 | 3073 | 4122 |  | CORR | CIGR | 04:00 | 04:07 | 04:07 | 18 | 82 | 14 | EXT |  | 0.89 | (c)
44772.896 | 3.847 | 3.771 | -7.533 | -7.609 | -222 | -216 | -212 | 202 | 3771 | 4122 |  | CORR | AXGR | 04:43 | 04:44 | 04:45 | 167 | 20 | 11 | EXT |  | 0.9 | (c)
44785.04 | 4.611 | 4.6 | -6.984 | -6.995 | -808 | -700 | -712 | 616 | 4600 | 4123 |  | CORR | CIGR | 06:58 | 07:16 | 07:14 | 32 | 192 | 11 | EXT |  | 0.89 | (c)
44785.551 | 5.122 | 4.982 | -6.473 | -6.613 | -643 | -439 | -404 | 166 | 4982 | 4123 |  | ARTD | GENE | 07:25 | 07:58 | 08:04 | 185 | 477 |  | EXT | Наплавка. |  | (c)
44787.429 | 7 | 6.989 | -4.595 | -4.606 | -1863 | -1824 | -1816 | 1769 | 4587 | 4123 |  | CORR | CIGR | 04:08 | 04:14 | 04:16 | 19 | 94 | 15 | EXT |  | 0.89 | (c)
44788.332 | 7.903 | 7.868 | -3.692 | -3.727 | -1961 | -1898 | -1907 | 1853 | 3683 | 4123 |  | CORR | CIGR | 03:52 | 04:02 | 04:01 | 44 | 108 | 14 | EXT |  | 0.89 | (c)
44788.732 | 8.303 | 8.293 | -3.292 | -3.302 | -1980 | -1933 | -1936 | 1892 | 3281 | 4123 |  | CORR | CIGR | 03:49 | 03:57 | 03:56 | 21 | 87 | 15 | EXT |  | 0.89 | (c)
44791.464 | 11.035 | 11.026 | -0.56 | -0.569 | -1788 | -1742 | -1739 | 1690 | 550 | 4123 |  | CORR | CIGR | 04:20 | 04:28 | 04:28 | 19 | 98 | 13 | EXT |  | 0.89 | (c)
44793.443 | 1.419 | 1.388 | -6.606 | -6.637 | -527 | -241 | -334 | 141 | 1388 | 4124а |  | CORR | GENE | 02:60 | 03:46 | 03:31 | 80 | 386 | 11 | EXT |  | 0.89 | (c)
44793.603 | 1.579 | 1.561 | -6.446 | -6.464 | -636 | -545 | -537 | 438 | 1561 | 4124а |  | CORR | CIGR | 02:42 | 02:56 | 02:58 | 47 | 198 | 10 | EXT |  | 0.89 | (c)
44793.715 | 1.691 | 1.669 | -6.334 | -6.356 | -331 | -241 | -151 | 0 | 1669 | 4124а |  | CORR | CIGR | 03:31 | 03:46 | 04:00 | 53 | 361 | 13 | EXT |  | 0.89 | (c)
44794.683 | 2.659 | 2.632 | -5.366 | -5.393 | -499 | -314 | -320 | 142 | 2632 | 4124а |  | CORR | CIGR | 03:04 | 03:34 | 03:33 | 51 | 357 | 13 | EXT |  | 0.89 | (c)
44795.141 | 3.117 | 3.049 | -4.908 | -4.976 | -425 | -248 | -216 | 8 | 3049 | 4124а |  | CORR | GENE | 03:16 | 03:44 | 03:50 | 104 | 417 | 10 | EXT |  | 0.89 | (c)
44795.78 | 3.756 | 3.735 | -4.269 | -4.29 | -204 | -92 | -110 | 17 | 3735 | 4124а |  | CORR | CIGR | 03:52 | 04:10 | 04:07 | 39 | 187 | 12 | EXT |  | 0.89 | (c)
44796.411 | 4.387 | 4.364 | -3.638 | -3.661 | 2089 | -2188 | -2194 | 2016 | 3613 | 4124а |  | CORR | CIGR | 10:02 | 10:31 | 10:30 | 48 | 356 | 12 | EXT |  | 0.89 | (c)
44800.049 | 0 | -0.041 | -10.479 | -10.52 | -1125 | -524 | -690 | 256 |  | 4124б | Нарушение формы кольцевого шва | GWAN |  | 09:42 | 11:19 | 10:52 | 0 | 869 |  | EXT | Нарушение формы кольцевого шва Аномалия находится на упругопластическом изгибе: R=1019 D, максимальное растяжение на 5.6 час. |  | (c)
44805.949 | 5.9 | 5.88 | -4.579 | -4.599 | 465 | 669 | 669 | 465 | 4544 | 4124б |  | CORR | CIGR | 01:58 | 02:31 | 02:31 | 55 | 406 | 11 | EXT | Аномалия находится на упругопластическом изгибе: R=615 D, максимальное растяжение на 5.1 час. | 0.89 | (c)
44819.728 | 0.895 | 0.88 | -10.386 | -10.401 | 711 | 772 | 800 | 711 | 880 | 4126а |  | CORR | CIGR | 09:04 | 09:14 | 09:18 | 29 | 179 | 12 | EXT | Аномалия находится на упругопластическом изгибе: R=310 D, максимальное растяжение на 4.5 час. | 0.89 | (c)
44837.923 | 7.809 | 7.797 | -3.567 | -3.579 | -1600 | -1450 | -1468 | 631 | 3537 | 4127а |  | CORR | CIGR | 07:32 | 07:56 | 07:53 | 42 | 263 | 12 | EXT | Аномалия находится на отводе. | 0.89 | (c)
44876.712 | 0.964 | 0.949 | -9.991 | -10.006 | -854 | -783 | -789 | 725 | 949 | 4131а |  | CORR | CIGR | 11:28 | 11:39 | 11:38 | 33 | 128 | 13 | EXT |  | 0.89 | (c)
44876.748 | 1 | 0.983 | -9.955 | -9.972 | -790 | -360 | -524 | 257 | 983 | 4131а |  | CORR | GENE | 11:38 | 00:47 | 12:21 | 70 | 532 | 10 | EXT |  | 0.89 | (c)
44876.992 | 1.244 | 1.189 | -9.711 | -9.766 | -864 | -779 | -736 | 607 | 1189 | 4131а |  | CORR | GENE | 11:26 | 11:40 | 11:47 | 75 | 256 | 10 | EXT |  | 0.89 | (c)
44877.16 | 1.412 | 1.378 | -9.543 | -9.577 | -723 | -511 | -589 | 456 | 1378 | 4131а |  | CORR | CIGR | 11:49 | 00:23 | 12:10 | 47 | 267 | 10 | EXT |  | 0.89 | (c)
44877.395 | 1.647 | 1.545 | -9.308 | -9.41 | 1179 | 1210 | 1210 | 1179 | 1545 | 4131а |  | CORR | GENE | 04:56 | 05:01 | 05:01 | 160 | 62 | 10 | EXT |  | 0.9 | (c)
44877.516 | 1.768 | 1.707 | -9.187 | -9.248 | 945 | 1270 | 1370 | 945 | 1707 | 4131а |  | CORR | GENE | 04:18 | 05:10 | 05:27 | 131 | 851 | 14 | EXT |  | 0.9 | (c)
44877.701 | 1.953 | 1.841 | -9.002 | -9.114 | 1179 | 1198 | 1203 | 1179 | 1841 | 4131а |  | CORR | AXGR | 04:56 | 04:59 | 04:60 | 201 | 48 | 12 | EXT |  | 0.91 | (c)
44883.089 | 7.341 | 7.326 | -3.614 | -3.629 | 1441 | 1510 | 1511 | 1441 | 3595 | 4131а |  | CORR | CIGR | 05:38 | 05:49 | 05:49 | 34 | 140 | 10 | EXT |  | 0.89 | (c)
44884.485 | 8.737 | 8.718 | -2.218 | -2.237 | 1607 | 1664 | 1675 | 1607 | 2199 | 4131а |  | CORR | CIGR | 06:05 | 06:14 | 06:16 | 38 | 137 | 15 | EXT |  | 0.89 | (c)
44884.732 | 8.984 | 8.924 | -1.971 | -2.031 | 1064 | 1209 | 1231 | 1064 | 1890 | 4131а |  | CORR | GENE | 04:37 | 05:01 | 05:04 | 141 | 334 | 10 | EXT |  | 0.9 | (c)
44885.188 | 9.44 | 9.412 | -1.515 | -1.543 | 1249 | 1380 | 1352 | 1249 | 1497 | 4131а |  | CORR | CIGR | 05:07 | 05:28 | 05:24 | 46 | 207 | 11 | EXT |  | 0.89 | (c)
44885.947 | 10.199 | 9.984 | -0.756 | -0.971 | 1479 | 1509 | 1527 | 1479 | 575 | 4131а |  | CORR | GENE | 05:44 | 05:49 | 05:52 | 396 | 96 | 10 | EXT |  | 0.93 | (c)
44886.476 | 10.728 | 10.631 | -0.227 | -0.324 | 1765 | 2017 | 1918 | 1765 | 209 | 4131а |  | CORR | GENE | 06:30 | 07:11 | 06:55 | 115 | 306 | 11 | EXT |  | 0.9 | (c)
44910.307 | 2.009 | 1.806 | -8.821 | -9.024 | -1779 | -1738 | -1439 | 1099 | 1806 | 4134а |  | GOUG | GENE | 07:46 | 07:52 | 08:41 | 2096 | 680 | 10 | EXT | Зона задиров. |  | (c)
44912.026 | 3.728 | 3.617 | -7.102 | -7.213 | 99 | 326 | 280 | 99 | 3617 | 4134а |  | ARTD | GENE | 00:49 | 01:26 | 01:18 | 152 | 362 |  | EXT | Эквивалент потери металла 19%. |  | (c)
44912.283 | 3.985 | 3.888 | -6.845 | -6.942 | 1335 | 1374 | 1363 | 1335 | 3888 | 4134а |  | CORR | GENE | 04:08 | 04:15 | 04:13 | 372 | 55 | 11 | EXT |  | 0.93 | (c)
44912.724 | 4.426 | 4.424 | -6.404 | -6.406 | 1477 | 1677 | 1591 | 1477 | 4424 | 4134а |  | GOUG | GENE | 04:31 | 05:04 | 04:50 | 959 | 229 | 10 | EXT | Задир. |  | (c)
44914.327 | 6.029 | 6.019 | -4.801 | -4.811 | -2207 | -2114 | -2128 | 2049 | 4789 | 4134а |  | CORR | CIGR | 06:37 | 06:52 | 06:50 | 22 | 158 | 10 | EXT |  | 0.89 | (c)
44914.627 | 6.329 | 6.319 | -4.501 | -4.511 | 2032 | 2127 | 2208 | 2032 | 4486 | 4134а |  | CORR | CIGR | 06:01 | 06:16 | 06:29 | 25 | 353 | 11 | EXT |  | 0.89 | (c)
44917.489 | 9.191 | 9.181 | -1.639 | -1.649 | -2007 | -1925 | -1934 | 1861 | 1606 | 4134а |  | CORR | CIGR | 07:09 | 07:22 | 07:21 | 43 | 147 | 10 | EXT |  | 0.89 | (c)
44928.381 | 9.253 | 8.988 | -2.018 | -2.283 | -803 | -746 | -695 | 588 | 2004 | 4135а |  | GOUG | GENE | 07:24 | 07:33 | 07:41 | 279 | 215 | 10 | EXT | Зона задиров. |  | (c)
44933.128 | 2.729 | 2.338 | -8.106 | -8.497 | -782 | -552 | -662 | 542 | 2338 | 4136а |  | GOUG | GENE | 04:20 | 04:57 | 04:39 | 704 | 240 | 10 | EXT | Зона задиров. |  | (c)
44952.209 | 0 | 0 | -10.124 | -10.124 | 1544 | 1634 | 1904 | 0 | 0 | 4137б | Непровар / утяжина | GWAN |  | 05:45 | 05:59 | 06:43 | 0 | 721 | 11 | INT | Непровар / утяжина |  | (c)
44952.411 | 0.202 | 0.176 | -9.922 | -9.948 | -321 | 27 | -125 | 0 | 176 | 4137б |  | CORR | GENE | 00:44 | 01:40 | 01:15 | 103 | 392 | 12 | EXT |  | 0.89 | (c)
44952.581 | 0.372 | 0.358 | -9.752 | -9.766 | -1425 | -1366 | -1368 | 805 | 358 | 4137б |  | CORR | CIGR | 09:45 | 09:55 | 09:55 | 29 | 115 | 13 | EXT |  | 0.89 | (c)
44953.032 | 0.823 | 0.81 | -9.301 | -9.314 | -1238 | -1185 | -1185 | 993 | 810 | 4137б |  | CORR | CIGR | 10:16 | 10:24 | 10:24 | 28 | 107 | 11 | EXT |  | 0.89 | (c)
44954.107 | 1.898 | 1.88 | -8.226 | -8.244 | -344 | -282 | -243 | 143 | 1880 | 4137б |  | CORR | CIGR | 00:40 | 00:50 | 00:56 | 43 | 201 | 12 | EXT |  | 0.89 | (c)
44956.617 | 4.408 | 4.298 | -5.716 | -5.826 | 62 | 79 | 88 | 62 | 4298 | 4137б |  | CORR | GENE | 01:46 | 01:48 | 01:50 | 211 | 52 | 10 | EXT |  | 0.91 | (c)
44958.7 | 6.491 | 6.48 | -3.633 | -3.644 | -1659 | -1586 | -1584 | 571 | 3613 | 4137б |  | CORR | CIGR | 09:08 | 09:20 | 09:20 | 31 | 150 | 12 | EXT |  | 0.89 | (c)
44959.905 | 7.696 | 7.502 | -2.428 | -2.622 | -1540 | -1507 | -1494 | 690 | 2322 | 4137б |  | CORR | GENE | 09:27 | 09:32 | 09:35 | 300 | 93 | 12 | EXT |  | 0.93 | (c)
44960.663 | 8.454 | 8.373 | -1.67 | -1.751 | -1879 | -1693 | -1769 | 351 | 1367 | 4137б |  | CORR | GENE | 08:32 | 09:02 | 08:50 | 384 | 221 | 11 | EXT |  | 0.93 | (c)
44960.684 | 8.475 | 8.321 | -1.649 | -1.803 | -1583 | -1532 | -1535 | 647 | 1495 | 4137б |  | CORR | GENE | 09:20 | 09:28 | 09:28 | 308 | 96 | 14 | EXT |  | 0.94 | (c)
44961.102 | 8.893 | 8.881 | -1.231 | -1.243 | -1701 | -1648 | -1644 | 529 | 1218 | 4137б |  | CORR | CIGR | 09:01 | 09:10 | 09:10 | 25 | 114 | 10 | EXT |  | 0.89 | (c)
44961.159 | 8.95 | 8.928 | -1.174 | -1.196 | -1797 | -1692 | -1646 | 433 | 1119 | 4137б |  | CORR | GENE | 08:46 | 09:03 | 09:10 | 77 | 302 | 12 | EXT |  | 0.89 | (c)
44961.924 | 9.715 | 9.637 | -0.409 | -0.487 | -1614 | -1560 | -1584 | 617 | 177 | 4137б |  | CORR | GENE | 09:15 | 09:24 | 09:20 | 310 | 61 | 14 | EXT |  | 0.94 | (c)
44972.157 | 0 | -0.038 | -3.742 | -3.78 | 1270 | 1498 | 1533 | 434 |  | 4139а | Нарушение формы кольцевого шва | GWAN |  | 06:08 | 06:45 | 06:50 | 0 | 526 |  | EXT | Нарушение формы кольцевого шва |  | (c)
44987.464 | 0 | -0.037 | -10.615 | -10.652 | -126 | 69 | 106 | 0 |  | 4141а | Нарушение формы кольцевого шва | GWAN |  | 01:08 | 01:39 | 01:45 | 0 | 465 |  | EXT | Нарушение формы кольцевого шва |  | (c)
44987.464 | 0 | -0.032 | -10.615 | -10.647 | -1240 | -681 | -763 | 286 |  | 4141а | Нарушение формы кольцевого шва | GWAN |  | 10:08 | 11:38 | 11:25 | 0 | 954 |  | EXT | Нарушение формы кольцевого шва |  | (c)
44989.862 | 2.398 | 2.338 | -8.217 | -8.277 | 2211 | -1946 | -2079 | 0 | 2338 | 4141а |  | CORR | GENE | 07:25 | 08:14 | 07:53 | 95 | 342 | 10 | EXT |  | 0.89 | (c)
44991.155 | 3.691 | 3.65 | -6.924 | -6.965 | 685 | 808 | 830 | 685 | 3650 | 4141а |  | CORR | GENE | 03:19 | 03:39 | 03:42 | 68 | 289 | 15 | EXT |  | 0.89 | (c)
44992.441 | 4.977 | 4.943 | -5.638 | -5.672 | 1307 | 1315 | 1318 | 902 | 4943 | 4141а |  | CORR | AXGR | 04:59 | 05:01 | 05:01 | 51 | 21 | 14 | EXT |  | 0.89 | (c)
44992.708 | 5.244 | 4.996 | -5.371 | -5.619 | 1221 | 1329 | 1398 | 654 | 4996 | 4141а |  | CORR | GENE | 04:45 | 05:03 | 05:14 | 380 | 355 | 12 | EXT |  | 0.94 | (c)
44993.306 | 5.842 | 5.815 | -4.773 | -4.8 | 767 | 882 | 867 | 767 | 4747 | 4141а |  | CORR | GENE | 03:32 | 03:51 | 03:48 | 53 | 200 | 10 | EXT |  | 0.89 | (c)
45001.614 | 3.535 | 3.506 | -7.8 | -7.829 | -1709 | -1700 | -1698 | 521 | 3506 | 4142 |  | CORR | AXGR | 07:13 | 07:14 | 07:15 | 75 | 23 | 14 | EXT |  | 0.89 | (c)
45007.075 | 8.996 | 8.912 | -2.339 | -2.423 | -1524 | -1436 | -1376 | 707 | 2313 | 4142 |  | CORR | GENE | 07:43 | 07:57 | 08:07 | 110 | 296 | 10 | EXT |  | 0.89 | (c)
45008.502 | 10.423 | 10.417 | -0.912 | -0.918 | 1237 | 1260 | 1268 | 932 | 902 | 4142 |  | CORR | CIGR | 03:08 | 03:12 | 03:13 | 16 | 62 | 12 | EXT |  | 0.89 | (c)
45009.966 | 0.552 | 0.512 | -10.773 | -10.813 | -2062 | -2028 | -2021 | 169 | 512 | 4143 |  | CORR | GENE | 07:22 | 07:27 | 07:28 | 49 | 82 | 12 | EXT |  | 0.89 | (c)
45010.533 | 1.119 | 1.108 | -10.206 | -10.217 | -2123 | -2049 | -2066 | 107 | 1108 | 4143 |  | CORR | CIGR | 07:12 | 07:24 | 07:21 | 30 | 115 | 14 | EXT |  | 0.89 | (c)
45011.486 | 2.072 | 2.027 | -9.253 | -9.298 | -1998 | -1897 | -1815 | 233 | 2027 | 4143 |  | CORR | GENE | 07:32 | 07:48 | 08:01 | 67 | 365 | 10 | EXT |  | 0.89 | (c)
45013.612 | 4.198 | 4.111 | -7.127 | -7.214 | -1833 | -1640 | -1583 | 397 | 4111 | 4143 |  | CORR | GENE | 07:59 | 08:30 | 08:39 | 133 | 500 | 27 | EXT |  | 0.92 | (c)
45013.635 | 4.221 | 4.208 | -7.104 | -7.117 | -1902 | -1887 | -1888 | 329 | 4208 | 4143 |  | CORR | PITT | 07:48 | 07:50 | 07:50 | 26 | 27 | 26 | EXT |  | 0.89 | (c)
45015.326 | 5.912 | 5.906 | -5.413 | -5.419 | -2174 | -1887 | -2007 | 57 | 5381 | 4143 |  | CORR | CIGR | 07:04 | 07:50 | 07:31 | 38 | 334 | 10 | EXT |  | 0.89 | (c)
45015.722 | 6.308 | 6.299 | -5.017 | -5.026 | -1953 | -1884 | -1891 | 278 | 5004 | 4143 |  | CORR | CIGR | 07:39 | 07:50 | 07:49 | 22 | 125 | 11 | EXT |  | 0.89 | (c)
45017.951 | 8.537 | 8.526 | -2.788 | -2.799 | -1955 | -1900 | -1901 | 276 | 2777 | 4143 |  | CORR | CIGR | 07:39 | 07:48 | 07:48 | 22 | 107 | 14 | EXT |  | 0.89 | (c)
45029.624 | 8.885 | 8.87 | -2.445 | -2.46 | 2137 | 2171 | 2181 | 2137 | 2438 | 4144 |  | CORR | CIGR | 07:18 | 07:24 | 07:25 | 22 | 88 | 13 | EXT |  | 0.89 | (c)
45029.86 | 9.121 | 9.092 | -2.209 | -2.238 | 1896 | 2062 | 2005 | 1896 | 2184 | 4144 |  | CORR | GENE | 06:39 | 07:06 | 06:57 | 54 | 217 | 10 | EXT |  | 0.89 | (c)
45030.281 | 9.542 | 9.531 | -1.788 | -1.799 | -2124 | -2091 | -2088 | 2053 | 1775 | 4144 |  | CORR | CIGR | 07:51 | 07:56 | 07:56 | 24 | 71 | 14 | EXT |  | 0.89 | (c)
45030.324 | 9.585 | 9.485 | -1.745 | -1.845 | -2004 | -1983 | -1987 | 1970 | 1668 | 4144 |  | CORR | AXGR | 08:10 | 08:13 | 08:13 | 177 | 33 | 14 | EXT |  | 0.91 | (c)
45030.483 | 9.744 | 9.736 | -1.586 | -1.594 | -1875 | -1822 | -1818 | 1762 | 1568 | 4144 |  | CORR | CIGR | 08:31 | 08:39 | 08:40 | 26 | 113 | 11 | EXT |  | 0.89 | (c)
45034.657 | 2.588 | 2.577 | -8.837 | -8.848 | -198 | -121 | -135 | 71 | 2577 | 4145 |  | CORR | CIGR | 08:10 | 08:22 | 08:20 | 34 | 126 | 10 | EXT |  | 0.89 | (c)
45035.282 | 3.213 | 3.204 | -8.212 | -8.221 | -131 | -92 | -92 | 54 | 3204 | 4145 |  | CORR | CIGR | 08:21 | 08:27 | 08:27 | 17 | 78 | 11 | EXT |  | 0.89 | (c)
45037.825 | 5.756 | 5.746 | -5.669 | -5.679 | -2132 | -2094 | -2092 | 2051 | 5659 | 4145 |  | CORR | CIGR | 02:58 | 03:04 | 03:04 | 20 | 81 | 11 | EXT |  | 0.89 | (c)
45039.188 | 7.119 | 7.093 | -4.306 | -4.332 | -2049 | -1957 | -1975 | 1902 | 4296 | 4145 |  | CORR | CIGR | 03:11 | 03:26 | 03:23 | 36 | 147 | 10 | EXT |  | 0.89 | (c)
45040.762 | 8.693 | 8.654 | -2.732 | -2.771 | -48 | -12 | -24 | 0 | 2605 | 4145 |  | CORR | GENE | 08:34 | 08:40 | 08:38 | 166 | 48 | 11 | EXT |  | 0.9 | (c)
45043.683 | 0.189 | 0.179 | -11.191 | -11.201 | -1639 | -1602 | -1602 | 1566 | 179 | 4146 |  | CORR | CIGR | 08:55 | 09:01 | 09:01 | 19 | 73 | 12 | EXT |  | 0.89 | (c)
45045.678 | 2.184 | 2.17 | -9.196 | -9.21 | 985 | 1111 | 1074 | 985 | 2170 | 4146 |  | CORR | CIGR | 03:59 | 04:19 | 04:13 | 36 | 178 | 10 | EXT |  | 0.89 | (c)
45048.172 | 4.678 | 4.668 | -6.702 | -6.712 | 939 | 1022 | 1007 | 939 | 4668 | 4146 |  | CORR | CIGR | 03:51 | 04:05 | 04:02 | 23 | 137 | 15 | EXT |  | 0.89 | (c)
45050.018 | 6.524 | 6.513 | -4.856 | -4.867 | 810 | 854 | 853 | 810 | 4846 | 4146 |  | CORR | CIGR | 03:30 | 03:37 | 03:37 | 21 | 85 | 10 | EXT |  | 0.89 | (c)
45053.688 | 10.194 | 10.15 | -1.186 | -1.23 | -2064 | -1984 | -1935 | 1805 | 1170 | 4146 |  | CORR | GENE | 07:47 | 07:59 | 08:08 | 60 | 258 | 14 | EXT |  | 0.89 | (c)
45053.777 | 10.283 | 10.276 | -1.097 | -1.104 | 1962 | 2006 | 2013 | 1962 | 1085 | 4146 |  | CORR | CIGR | 06:36 | 06:44 | 06:45 | 19 | 102 | 10 | EXT |  | 0.89 | (c)
45055.582 | 0.708 | 0.663 | -10.397 | -10.442 | -2196 | -2191 | -2187 | 35 | 663 | 4147 |  | CORR | AXGR | 04:06 | 04:07 | 04:07 | 99 | 17 | 14 | EXT |  | 0.89 | (c)
45055.852 | 0.978 | 0.89 | -10.127 | -10.215 | -2178 | -2151 | -2156 | 53 | 890 | 4147 |  | CORR | AXGR | 04:09 | 04:13 | 04:12 | 173 | 44 | 10 | EXT |  | 0.9 | (c)
45055.939 | 1.065 | 1.049 | -10.04 | -10.056 | -1503 | -1446 | -1406 | 727 | 1049 | 4147 |  | CORR | CIGR | 05:58 | 06:07 | 06:13 | 29 | 194 | 13 | EXT |  | 0.89 | (c)
45056.022 | 1.148 | 1.132 | -9.957 | -9.973 | -1072 | -849 | -934 | 796 | 1132 | 4147 |  | CORR | GENE | 07:07 | 07:43 | 07:30 | 51 | 276 | 10 | EXT |  | 0.89 | (c)
45056.451 | 1.577 | 1.561 | -9.528 | -9.544 | -2187 | -2120 | -2117 | 44 | 1561 | 4147 |  | CORR | CIGR | 04:07 | 04:18 | 04:19 | 28 | 140 | 10 | EXT |  | 0.89 | (c)
45056.914 | 2.04 | 2.031 | -9.065 | -9.074 | -1224 | -1156 | -1151 | 1007 | 2031 | 4147 |  | CORR | CIGR | 06:43 | 06:54 | 06:55 | 24 | 147 | 10 | EXT |  | 0.89 | (c)
45057.182 | 2.308 | 2.294 | -8.797 | -8.811 | -1063 | -945 | -971 | 879 | 2294 | 4147 |  | CORR | CIGR | 07:09 | 07:28 | 07:24 | 30 | 185 | 10 | EXT |  | 0.89 | (c)
45057.19 | 2.316 | 2.299 | -8.789 | -8.806 | -1746 | -1612 | -1612 | 485 | 2299 | 4147 |  | CORR | GENE | 05:19 | 05:40 | 05:40 | 54 | 267 | 10 | EXT |  | 0.89 | (c)
45057.669 | 2.795 | 2.787 | -8.31 | -8.318 | -989 | -883 | -911 | 833 | 2787 | 4147 |  | CORR | CIGR | 07:21 | 07:38 | 07:33 | 27 | 156 | 10 | EXT |  | 0.89 | (c)
45057.754 | 2.88 | 2.839 | -8.225 | -8.266 | -1372 | -1052 | -1190 | 858 | 2839 | 4147 |  | CORR | GENE | 06:19 | 07:11 | 06:48 | 53 | 364 | 10 | EXT |  | 0.89 | (c)
45059.359 | 4.485 | 4.475 | -6.62 | -6.63 | -293 | -222 | -222 | 152 | 4475 | 4147 |  | CORR | CIGR | 09:13 | 09:25 | 09:24 | 23 | 141 | 10 | EXT |  | 0.89 | (c)
45061.139 | 6.265 | 6.248 | -4.84 | -4.857 | 2227 | -2197 | -2186 | 0 | 4831 | 4147 |  | CORR | CIGR | 03:60 | 04:06 | 04:08 | 26 | 97 | 13 | EXT |  | 0.89 | (c)
45061.336 | 6.462 | 6.455 | -4.643 | -4.65 | -857 | -815 | -816 | 776 | 4632 | 4147 |  | CORR | CIGR | 07:42 | 07:49 | 07:49 | 18 | 81 | 11 | EXT |  | 0.89 | (c)
45063.426 | 8.552 | 8.536 | -2.553 | -2.569 | -1111 | -1004 | -1006 | 901 | 2530 | 4147 |  | CORR | CIGR | 07:01 | 07:18 | 07:18 | 39 | 210 | 10 | EXT |  | 0.89 | (c)
45075.234 | 9.255 | 9.214 | -2.2 | -2.241 | -480 | -442 | -356 | 231 | 2188 | 4148 |  | CORR | GENE | 08:27 | 08:33 | 08:47 | 53 | 249 | 10 | EXT |  | 0.89 | (c)
45076.623 | 10.644 | 10.628 | -0.811 | -0.827 | -723 | -652 | -648 | 572 | 792 | 4148 |  | CORR | CIGR | 07:48 | 07:59 | 07:60 | 35 | 151 | 15 | EXT |  | 0.89 | (c)
45077.862 | 0.428 | 0.359 | -10.742 | -10.811 | 2161 | 2176 | 2176 | 40 | 359 | 4149 |  | CORR | AXGR | 07:51 | 07:54 | 07:54 | 118 | 30 | 11 | EXT |  | 0.89 | (c)
45078.276 | 0.842 | 0.827 | -10.328 | -10.343 | 2058 | 2133 | 2142 | 5 | 827 | 4149 |  | CORR | CIGR | 07:35 | 07:47 | 07:48 | 34 | 168 | 10 | EXT |  | 0.89 | (c)
45078.396 | 0.962 | 0.945 | -10.208 | -10.225 | 1984 | 2026 | 2027 | 161 | 945 | 4149 |  | CORR | CIGR | 07:23 | 07:30 | 07:30 | 33 | 86 | 14 | EXT |  | 0.89 | (c)
45078.447 | 1.013 | 1.002 | -10.157 | -10.168 | 1897 | 1945 | 1942 | 243 | 1002 | 4149 |  | CORR | CIGR | 07:09 | 07:17 | 07:16 | 22 | 91 | 13 | EXT |  | 0.89 | (c)
45078.641 | 1.207 | 1.196 | -9.963 | -9.974 | 1899 | 1957 | 1958 | 213 | 1196 | 4149 |  | CORR | CIGR | 07:09 | 07:19 | 07:19 | 23 | 118 | 15 | EXT |  | 0.89 | (c)
45078.672 | 1.238 | 1.209 | -9.932 | -9.961 | 1854 | 1878 | 1874 | 337 | 1209 | 4149 |  | CORR | AXGR | 07:02 | 07:06 | 07:05 | 110 | 39 | 15 | EXT |  | 0.9 | (c)
45079.165 | 1.731 | 1.722 | -9.439 | -9.448 | 1679 | 1744 | 1736 | 438 | 1722 | 4149 |  | CORR | CIGR | 06:34 | 06:44 | 06:43 | 20 | 114 | 15 | EXT |  | 0.89 | (c)
45079.88 | 2.446 | 2.435 | -8.724 | -8.735 | 1905 | 2100 | 2019 | 97 | 2435 | 4149 |  | CORR | GENE | 07:10 | 07:42 | 07:29 | 79 | 228 | 11 | EXT |  | 0.89 | (c)
45080.209 | 2.775 | 2.766 | -8.395 | -8.404 | 1810 | 1918 | 1891 | 258 | 2766 | 4149 |  | CORR | CIGR | 06:55 | 07:12 | 07:08 | 34 | 163 | 13 | EXT |  | 0.89 | (c)
45080.244 | 2.81 | 2.799 | -8.36 | -8.371 | 1985 | 2022 | 2025 | 166 | 2799 | 4149 |  | CORR | CIGR | 07:23 | 07:29 | 07:29 | 22 | 80 | 10 | EXT |  | 0.89 | (c)
45082.374 | 4.94 | 4.928 | -6.23 | -6.242 | 1197 | 1240 | 1239 | 950 | 4928 | 4149 |  | CORR | CIGR | 05:16 | 05:23 | 05:23 | 26 | 84 | 10 | EXT |  | 0.89 | (c)
45083.135 | 5.701 | 5.68 | -5.469 | -5.49 | 2021 | 2125 | 2105 | 42 | 5443 | 4149 |  | CORR | CIGR | 07:29 | 07:46 | 07:42 | 47 | 168 | 11 | EXT |  | 0.89 | (c)
45083.988 | 6.554 | 6.532 | -4.616 | -4.638 | 1498 | 1555 | 1560 | 609 | 4601 | 4149 |  | CORR | CIGR | 06:04 | 06:14 | 06:14 | 37 | 124 | 10 | EXT |  | 0.89 | (c)
45084.157 | 6.723 | 6.714 | -4.447 | -4.456 | 1353 | 1400 | 1395 | 794 | 4435 | 4149 |  | CORR | CIGR | 05:41 | 05:49 | 05:48 | 21 | 83 | 10 | EXT |  | 0.89 | (c)
45090.586 | 1.982 | 1.974 | -9.533 | -9.541 | 1604 | 1678 | 1663 | 508 | 1974 | 4150 |  | CORR | CIGR | 06:33 | 06:45 | 06:42 | 22 | 119 | 13 | EXT |  | 0.89 | (c)
45090.637 | 2.033 | 1.668 | -9.482 | -9.847 | 2157 | 2181 | 2186 | 16 | 1668 | 4150 |  | CORR | GENE | 08:02 | 08:06 | 08:07 | 728 | 57 | 10 | EXT |  | 0.95 | (c)
45090.951 | 2.347 | 2.338 | -9.168 | -9.177 | -2227 | -2095 | -2105 | 3 | 2338 | 4150 |  | CORR | CIGR | 08:14 | 08:36 | 08:34 | 26 | 245 | 10 | EXT |  | 0.89 | (c)
45096.012 | 7.408 | 7.399 | -4.107 | -4.116 | -2064 | -2017 | -2018 | 167 | 4093 | 4150 |  | CORR | CIGR | 08:41 | 08:48 | 08:48 | 23 | 91 | 10 | EXT |  | 0.89 | (c)
45101.493 | 1.374 | 1.348 | -10.011 | -10.037 | -2096 | -1974 | -1861 | 135 | 1348 | 4151 |  | CORR | CIGR | 07:56 | 08:16 | 08:34 | 37 | 470 | 10 | EXT |  | 0.89 | (c)
45109.211 | 9.092 | 9.084 | -2.293 | -2.301 | 2127 | 2183 | 2178 | 1 | 2281 | 4151 |  | CORR | CIGR | 07:18 | 07:27 | 07:26 | 20 | 103 | 10 | EXT |  | 0.89 | (c)
45109.731 | 9.612 | 9.496 | -1.773 | -1.889 | -2051 | -2027 | -2014 | 180 | 1654 | 4151 |  | CORR | GENE | 08:03 | 08:07 | 08:09 | 235 | 73 | 14 | EXT |  | 0.92 | (c)
45109.905 | 9.786 | 9.77 | -1.599 | -1.615 | -2207 | -2132 | -2126 | 24 | 1581 | 4151 |  | CORR | CIGR | 07:38 | 07:50 | 07:51 | 34 | 162 | 12 | EXT |  | 0.89 | (c)
45110.605 | 10.486 | 10.47 | -0.899 | -0.915 | -2129 | -2050 | -2061 | 102 | 886 | 4151 |  | CORR | CIGR | 07:51 | 08:04 | 08:02 | 29 | 135 | 14 | EXT |  | 0.89 | (c)
45119.984 | 8.48 | 8.221 | -2.875 | -3.134 | -2201 | -2167 | -2142 | 30 | 2689 | 4152 |  | CORR | GENE | 04:42 | 04:47 | 04:51 | 445 | 117 | 10 | EXT |  | 0.93 | (c)
45120.659 | 9.155 | 9.04 | -2.2 | -2.315 | -2193 | -2180 | -2174 | 37 | 2123 | 4152 |  | CORR | AXGR | 04:43 | 04:45 | 04:46 | 192 | 39 | 13 | EXT |  | 0.91 | (c)
45122.542 | 11.038 | 10.693 | -0.317 | -0.662 | -1050 | -1024 | -974 | 898 | 254 | 4152 |  | CORR | GENE | 07:48 | 07:52 | 08:00 | 408 | 152 | 13 | EXT |  | 0.95 | (c)
45131.078 | 8.219 | 8.131 | -3.306 | -3.394 | -1052 | -1021 | -1028 | 1003 | 3247 | 4153 |  | CORR | GENE | 07:40 | 07:45 | 07:44 | 147 | 49 | 16 | EXT |  | 0.91 | (c)
45140.111 | 5.727 | 5.719 | -5.683 | -5.691 | 1650 | 1708 | 1702 | 477 | 5671 | 4154 |  | CORR | CIGR | 04:08 | 04:18 | 04:17 | 20 | 104 | 10 | EXT |  | 0.89 | (c)
45157.277 | 0.123 | 0.117 | -1.716 | -1.722 | -620 | -422 | -501 | 383 | 117 | 4156а |  | ARTD | GENE | 07:48 | 08:20 | 08:07 | 1072 | 237 |  | EXT | Эквивалент потери металла 14%. |  | (c)
45159.906 | 0.913 | 0.894 | -7.983 | -8.002 | -968 | -876 | -885 | 801 | 894 | 4156б |  | CORR | CIGR | 11:03 | 11:18 | 11:16 | 44 | 166 | 11 | EXT |  | 0.89 | (c)
45160.237 | 1.244 | 1.225 | -7.652 | -7.671 | -382 | -251 | -274 | 166 | 1225 | 4156б |  | CORR | CIGR | 00:38 | 00:59 | 00:55 | 39 | 216 | 12 | EXT |  | 0.89 | (c)
45160.721 | 1.728 | 1.714 | -7.168 | -7.182 | -599 | -425 | -472 | 346 | 1714 | 4156б |  | CORR | CIGR | 00:03 | 00:31 | 00:23 | 44 | 253 | 10 | EXT |  | 0.89 | (c)
45199.814 | 1.788 | 1.39 | -8.487 | -8.885 | -2007 | -1985 | -1923 | 1840 | 1390 | 4159а |  | CORR | GENE | 02:11 | 02:15 | 02:25 | 912 | 168 | 11 | EXT |  | 0.97 | (c)
45200.698 | 2.672 | 2.569 | -7.603 | -7.706 | -2068 | -1976 | -1994 | 1920 | 2569 | 4159а |  | CORR | GENE | 02:01 | 02:16 | 02:13 | 504 | 149 | 10 | EXT |  | 0.94 | (c)
45201.864 | 3.838 | 3.768 | -6.437 | -6.507 | -1963 | -1818 | -1882 | 1802 | 3768 | 4159а |  | CORR | GENE | 02:18 | 02:42 | 02:31 | 466 | 161 | 13 | EXT |  | 0.95 | (c)
45207.991 | 9.965 | 9.949 | -0.31 | -0.326 | -1896 | -1850 | -1849 | 1801 | 299 | 4159а |  | CORR | CIGR | 02:29 | 02:37 | 02:37 | 27 | 94 | 10 | EXT |  | 0.89 | (c)
45208.232 | 10.206 | 10.191 | -0.069 | -0.084 | -1967 | -1886 | -1889 | 1811 | 46 | 4159а |  | CORR | CIGR | 02:18 | 02:31 | 02:30 | 38 | 156 | 10 | EXT |  | 0.89 | (c)
45214.379 | 6.078 | 6.057 | -5.417 | -5.438 | -342 | -138 | -211 | 80 | 5372 | 4160а |  | ARTD | GENE | 01:36 | 02:09 | 01:57 | 66 | 262 |  | EXT | Эквивалент потери металла 15%. |  | (c)
45224.394 | 4.598 | 4.584 | -6.777 | -6.791 | -305 | -219 | -232 | 158 | 4584 | 4161а |  | GOUG | CIGR | 03:49 | 04:03 | 04:01 | 24 | 147 | 11 | EXT | Задир. |  | (c)
45225.705 | 5.909 | 5.885 | -5.466 | -5.49 | -1004 | -962 | -935 | 865 | 5451 | 4161а |  | CORR | CIGR | 01:56 | 02:03 | 02:08 | 39 | 139 | 15 | EXT |  | 0.89 | (c)
45244.11 | 1.634 | 1.624 | -9.581 | -9.591 | 672 | 713 | 729 | 672 | 1624 | 4163а |  | CORR | CIGR | 01:59 | 02:06 | 02:09 | 34 | 115 | 12 | EXT |  | 0.89 | (c)
45246.423 | 3.947 | 2.775 | -7.268 | -8.44 | 1048 | 1106 | 1458 | 363 | 2775 | 4163а |  | GOUG | GENE | 03:00 | 03:09 | 04:06 | 1293 | 820 | 10 | EXT | Зона задиров. |  | (c)
45246.425 | 3.949 | 3.933 | -7.266 | -7.282 | 981 | 1102 | 1096 | 981 | 3933 | 4163а |  | CORR | CIGR | 02:49 | 03:09 | 03:08 | 44 | 230 | 10 | EXT |  | 0.89 | (c)
45248.209 | 5.733 | 5.712 | -5.482 | -5.503 | 1015 | 1290 | 1224 | 798 | 5443 | 4163а |  | CORR | GENE | 02:55 | 03:39 | 03:29 | 60 | 417 | 10 | EXT |  | 0.89 | (c)
45248.469 | 5.993 | 5.984 | -5.222 | -5.231 | 741 | 797 | 792 | 741 | 5212 | 4163а |  | CORR | CIGR | 02:11 | 02:20 | 02:19 | 19 | 102 | 13 | EXT |  | 0.89 | (c)
45249.297 | 6.821 | 6.787 | -4.394 | -4.428 | 1093 | 1254 | 1247 | 830 | 4372 | 4163а |  | CORR | GENE | 03:07 | 03:33 | 03:32 | 56 | 308 | 10 | EXT |  | 0.89 | (c)
45267.911 | 3.075 | 3.063 | -2.343 | -2.355 | 249 | 305 | 315 | 249 | 2331 | 4165а |  | CORR | CIGR | 02:14 | 02:23 | 02:25 | 24 | 132 | 13 | EXT | Аномалия находится на упругопластическом изгибе: R=436 D, максимальное растяжение на 6 час. | 0.89 | (c)
45274.792 | 4.538 | 4.519 | -5.102 | -5.121 | 1499 | 1575 | 1574 | 1499 | 4519 | 4166 |  | CORR | CIGR | 08:26 | 08:38 | 08:38 | 33 | 150 | 10 | EXT | Аномалия находится на упругопластическом изгибе: R=895 D, максимальное растяжение на 5.8 час. | 0.89 | (c)
45283.428 | 3.534 | 3.519 | -7.931 | -7.946 | 205 | 299 | 284 | 205 | 3519 | 4167 |  | CORR | CIGR | 07:11 | 07:26 | 07:24 | 28 | 157 | 10 | EXT | Аномалия находится на упругопластическом изгибе: R=488 D, максимальное растяжение на 0.1 час. | 0.89 | (c)
45283.803 | 3.909 | 3.822 | -7.556 | -7.643 | 317 | 331 | 330 | 317 | 3822 | 4167 |  | CORR | AXGR | 07:29 | 07:31 | 07:31 | 155 | 26 | 11 | EXT | Аномалия находится на упругопластическом изгибе: R=474 D, максимальное растяжение на 0 час. | 0.9 | (c)
45285.644 | 5.75 | 5.744 | -5.715 | -5.721 | 490 | 512 | 538 | 490 | 5697 | 4167 |  | CORR | CIGR | 07:57 | 08:01 | 08:05 | 24 | 96 | 14 | EXT | Аномалия находится на упругопластическом изгибе: R=411 D, максимальное растяжение на 12 час. | 0.89 | (c)
45285.685 | 5.791 | 5.774 | -5.674 | -5.691 | -745 | -675 | -644 | 542 | 5662 | 4167 |  | CORR | CIGR | 04:38 | 04:49 | 04:54 | 29 | 203 | 10 | EXT | Аномалия находится на упругопластическом изгибе: R=411 D, максимальное растяжение на 12 час. | 0.89 | (c)
45291.122 | 11.228 | 11.184 | -0.237 | -0.281 | -1162 | -1044 | -1039 | 916 | 217 | 4167 |  | CORR | GENE | 03:31 | 03:49 | 03:50 | 64 | 246 | 24 | EXT | Аномалия находится на упругопластическом изгибе: R=414 D, максимальное растяжение на 0 час. | 0.89 | (c)
45294.676 | 3.317 | 3.307 | -7.843 | -7.853 | -1131 | -1079 | -1081 | 1031 | 3307 | 4168 |  | CORR | CIGR | 03:44 | 03:52 | 03:52 | 25 | 100 | 13 | EXT | Аномалия находится на упругопластическом изгибе: R=456 D, максимальное растяжение на 0.1 час. | 0.89 | (c)
45301.547 | 10.188 | 10.157 | -0.972 | -1.003 | -1020 | -958 | -980 | 940 | 785 | 4168 |  | CORR | GENE | 04:02 | 04:12 | 04:08 | 218 | 80 | 12 | EXT | Аномалия находится на упругопластическом изгибе: R=498 D, максимальное растяжение на 0.9 час. | 0.91 | (c)
45302.019 | 10.66 | 10.648 | -0.5 | -0.512 | 166 | 225 | 215 | 166 | 482 | 4168 |  | CORR | CIGR | 07:13 | 07:23 | 07:21 | 30 | 98 | 11 | EXT | Аномалия находится на упругопластическом изгибе: R=516 D, максимальное растяжение на 1 час. | 0.89 | (c)
45302.037 | 10.678 | 10.662 | -0.482 | -0.498 | -1117 | -1043 | -1053 | 989 | 470 | 4168 |  | CORR | CIGR | 03:46 | 03:58 | 03:57 | 28 | 129 | 14 | EXT | Аномалия находится на упругопластическом изгибе: R=516 D, максимальное растяжение на 1 час. | 0.89 | (c)
45308.821 | 2.012 | 1.909 | -9.298 | -9.401 | 316 | 455 | 424 | 316 | 1909 | 4170 |  | CORR | GENE | 04:47 | 05:09 | 05:04 | 161 | 216 | 10 | EXT |  | 0.9 | (c)
45311.882 | 5.073 | 5.062 | -6.237 | -6.248 | 1192 | 1226 | 1228 | 1192 | 5062 | 4170 |  | CORR | CIGR | 07:08 | 07:14 | 07:14 | 19 | 73 | 10 | EXT |  | 0.89 | (c)
45312.507 | 5.698 | 5.647 | -5.612 | -5.663 | 1386 | 1412 | 1401 | 1386 | 5510 | 4170 |  | CORR | AXGR | 07:39 | 07:44 | 07:42 | 153 | 30 | 10 | EXT |  | 0.9 | (c)
45316.355 | 9.546 | 9.538 | -1.764 | -1.772 | -15 | 24 | 19 | 0 | 1754 | 4170 |  | CORR | CIGR | 03:53 | 03:60 | 03:59 | 18 | 68 | 11 | EXT |  | 0.89 | (c)
45318.119 | 0 | -0.04 | -11.72 | -11.76 | -958 | 548 | 100 | 958 |  | 4171 | Нарушение формы кольцевого шва | GWAN |  | 11:12 | 03:15 | 14:03 | 0 | 2116 |  | EXT | Нарушение формы кольцевого шва |  | (c)
45318.119 | 0 | -0.021 | -11.72 | -11.741 | 1386 | -1549 | 2171 | 1386 |  | 4171 | Нарушение формы кольцевого шва | GWAN |  | 05:30 | 09:37 | 07:37 | 0 | 1569 |  | EXT | Нарушение формы кольцевого шва |  | (c)
45319.738 | 1.619 | 1.411 | -10.101 | -10.309 | 644 | 669 | 670 | 644 | 1411 | 4171 |  | CORR | GENE | 03:31 | 03:35 | 03:35 | 314 | 52 | 11 | EXT |  | 0.93 | (c)
45330.324 | 0.485 | 0.46 | -11.23 | -11.255 | 440 | 450 | 451 | 440 | 460 | 4172 |  | CORR | AXGR | 04:04 | 04:06 | 04:06 | 58 | 22 | 15 | EXT |  | 0.89 | (c)
45337.713 | 7.874 | 7.776 | -3.841 | -3.939 | 1724 | 1736 | 1736 | 1724 | 3775 | 4172 |  | CORR | AXGR | 07:31 | 07:33 | 07:33 | 164 | 24 | 17 | EXT |  | 0.91 | (c)
45338.277 | 8.438 | 8.233 | -3.277 | -3.482 | 1665 | 1681 | 1694 | 1665 | 3214 | 4172 |  | CORR | GENE | 07:22 | 07:24 | 07:27 | 268 | 59 | 13 | EXT |  | 0.93 | (c)
45343.139 | 1.585 | 1.537 | -9.845 | -9.893 | -1783 | -1768 | -1770 | 1757 | 1537 | 4173 |  | CORR | AXGR | 08:00 | 08:03 | 08:02 | 93 | 26 | 11 | EXT |  | 0.89 | (c)
45387.905 | 0.106 | 0.061 | -11.399 | -11.444 | -941 | -927 | -922 | 902 | 61 | 4177 |  | CORR | AXGR | 03:30 | 03:32 | 03:33 | 102 | 39 | 11 | EXT |  | 0.89 | (c)
45393.918 | 6.119 | 6.066 | -5.386 | -5.439 | 485 | 500 | 497 | 485 | 5349 | 4177 |  | CORR | AXGR | 07:20 | 07:22 | 07:22 | 90 | 24 | 16 | EXT |  | 0.9 | (c)
45394.258 | 6.459 | 6.449 | -5.046 | -5.056 | 531 | 571 | 571 | 531 | 5034 | 4177 |  | CORR | CIGR | 07:27 | 07:34 | 07:34 | 22 | 81 | 10 | EXT |  | 0.89 | (c)
45396.931 | 9.132 | 9.118 | -2.373 | -2.387 | 345 | 409 | 401 | 345 | 2358 | 4177 |  | CORR | CIGR | 06:57 | 07:07 | 07:06 | 29 | 112 | 21 | EXT |  | 0.89 | (c)
45400.049 | 0.745 | 0.708 | -10.965 | -11.002 | 107 | 117 | 116 | 107 | 708 | 4178 |  | CORR | AXGR | 03:60 | 04:01 | 04:01 | 82 | 19 | 13 | EXT |  | 0.89 | (c)
45400.871 | 1.567 | 1.55 | -10.143 | -10.16 | 876 | 928 | 941 | 876 | 1550 | 4178 |  | CORR | CIGR | 06:04 | 06:12 | 06:14 | 29 | 130 | 10 | EXT |  | 0.89 | (c)
45400.929 | 1.625 | 1.598 | -10.085 | -10.112 | 94 | 136 | 144 | 94 | 1598 | 4178 |  | CORR | CIGR | 03:58 | 04:04 | 04:06 | 40 | 100 | 10 | EXT |  | 0.89 | (c)
45401.023 | 1.719 | 1.686 | -9.991 | -10.024 | 1547 | 1555 | 1557 | 1547 | 1686 | 4178 |  | CORR | AXGR | 07:52 | 07:53 | 07:54 | 164 | 20 | 14 | EXT |  | 0.91 | (c)
45401.065 | 1.761 | 1.741 | -9.949 | -9.969 | 50 | 117 | 118 | 50 | 1741 | 4178 |  | CORR | CIGR | 03:50 | 04:01 | 04:01 | 34 | 136 | 25 | EXT |  | 0.89 | (c)
45401.082 | 1.778 | 1.766 | -9.932 | -9.944 | -92 | -34 | -42 | 0 | 1766 | 4178 |  | CORR | CIGR | 03:28 | 03:37 | 03:36 | 24 | 100 | 11 | EXT |  | 0.89 | (c)
45401.131 | 1.827 | 1.82 | -9.883 | -9.89 | 1376 | 1415 | 1415 | 1376 | 1820 | 4178 |  | CORR | CIGR | 07:24 | 07:31 | 07:31 | 17 | 78 | 8 | EXT |  | 0.89 | (c)
45401.247 | 1.943 | 1.901 | -9.767 | -9.809 | 1324 | 1343 | 1345 | 1324 | 1901 | 4178 |  | CORR | AXGR | 07:16 | 07:19 | 07:19 | 86 | 42 | 11 | EXT |  | 0.89 | (c)
45401.321 | 2.017 | 1.996 | -9.693 | -9.714 | 1227 | 1261 | 1246 | 1227 | 1996 | 4178 |  | CORR | AXGR | 07:00 | 07:06 | 07:03 | 176 | 38 | 10 | EXT |  | 0.9 | (c)
45401.338 | 2.034 | 2.016 | -9.676 | -9.694 | 1457 | 1511 | 1489 | 1457 | 2016 | 4178 |  | CORR | GENE | 07:37 | 07:46 | 07:43 | 171 | 65 | 10 | EXT |  | 0.9 | (c)
45401.603 | 2.299 | 2.291 | -9.411 | -9.419 | 1513 | 1570 | 1575 | 1513 | 2291 | 4178 |  | CORR | CIGR | 07:47 | 07:56 | 07:56 | 25 | 123 | 9 | EXT |  | 0.89 | (c)
45401.965 | 2.661 | 2.611 | -9.049 | -9.099 | 586 | 651 | 629 | 586 | 2611 | 4178 |  | CORR | GENE | 05:17 | 05:27 | 05:24 | 176 | 85 | 10 | EXT |  | 0.9 | (c)
45402.252 | 2.948 | 2.893 | -8.762 | -8.817 | 1628 | 1633 | 1644 | 1628 | 2893 | 4178 |  | CORR | AXGR | 08:05 | 08:06 | 08:08 | 74 | 33 | 11 | EXT |  | 0.89 | (c)
45402.257 | 2.953 | 2.818 | -8.757 | -8.892 | 482 | 493 | 521 | 482 | 2818 | 4178 |  | CORR | GENE | 05:00 | 05:02 | 05:07 | 178 | 79 | 15 | EXT |  | 0.91 | (c)
45402.304 | 3 | 2.968 | -8.71 | -8.742 | 612 | 1060 | 919 | 612 | 2968 | 4178 |  | CORR | GENE | 05:21 | 06:33 | 06:11 | 86 | 613 | 15 | EXT |  | 0.89 | (c)
45402.323 | 3.019 | 3.009 | -8.691 | -8.701 | 1423 | 1474 | 1476 | 1423 | 3009 | 4178 |  | CORR | CIGR | 07:32 | 07:40 | 07:41 | 30 | 106 | 14 | EXT |  | 0.89 | (c)
45402.812 | 3.508 | 3.035 | -8.202 | -8.675 | 96 | 220 | 299 | 96 | 3035 | 4178 |  | CORR | GENE | 03:58 | 04:18 | 04:31 | 683 | 406 | 16 | EXT |  | 0.99 | (c)
45403.326 | 4.022 | 3.949 | -7.688 | -7.761 | 212 | 258 | 249 | 212 | 3949 | 4178 |  | CORR | GENE | 04:17 | 04:24 | 04:23 | 176 | 75 | 13 | EXT |  | 0.91 | (c)
45403.5 | 4.196 | 4.027 | -7.514 | -7.683 | 304 | 373 | 366 | 304 | 4027 | 4178 |  | CORR | GENE | 04:31 | 04:43 | 04:41 | 366 | 124 | 10 | EXT |  | 0.93 | (c)
45403.604 | 4.3 | 4.235 | -7.41 | -7.475 | 578 | 593 | 596 | 578 | 4235 | 4178 |  | CORR | AXGR | 05:16 | 05:18 | 05:18 | 114 | 34 | 12 | EXT |  | 0.9 | (c)
45404.112 | 4.808 | 4.404 | -6.902 | -7.306 | 100 | 181 | 279 | 100 | 4404 | 4178 |  | CORR | GENE | 03:58 | 04:12 | 04:27 | 574 | 358 | 21 | EXT |  | 1.02 | (b)
45404.521 | 5.217 | 4.914 | -6.493 | -6.796 | -20 | -12 | 10 | 0 | 4914 | 4178 |  | CORR | GENE | 03:39 | 03:40 | 03:44 | 401 | 60 | 14 | EXT |  | 0.95 | (c)
45404.897 | 5.593 | 4.994 | -6.117 | -6.716 | 272 | 272 | 369 | 272 | 4994 | 4178 |  | CORR | GENE | 04:26 | 04:26 | 04:42 | 628 | 194 | 11 | EXT |  | 0.95 | (c)
45404.908 | 5.604 | 5.478 | -6.106 | -6.232 | 2 | 11 | 27 | 2 | 5478 | 4178 |  | CORR | GENE | 03:43 | 03:44 | 03:47 | 157 | 50 | 11 | EXT |  | 0.9 | (c)
45405.047 | 5.743 | 5.66 | -5.967 | -6.05 | 39 | 231 | 149 | 39 | 5306 | 4178 |  | CORR | GENE | 03:49 | 04:20 | 04:06 | 744 | 221 | 16 | EXT |  | 1 | (c)
45405.311 | 6.007 | 5.905 | -5.703 | -5.805 | 6 | 13 | 17 | 6 | 5640 | 4178 |  | CORR | AXGR | 03:43 | 03:45 | 03:45 | 165 | 24 | 12 | EXT |  | 0.91 | (c)
45405.476 | 6.172 | 5.637 | -5.538 | -6.073 | -274 | -259 | -172 | 70 | 5537 | 4178 |  | CORR | GENE | 02:58 | 03:01 | 03:15 | 536 | 204 | 10 | EXT |  | 0.94 | (c)
45405.594 | 6.29 | 6.238 | -5.42 | -5.472 | -502 | -412 | -354 | 207 | 5320 | 4178 |  | CORR | GENE | 02:21 | 02:36 | 02:45 | 152 | 295 | 11 | EXT |  | 0.9 | (c)
45405.851 | 6.547 | 6.504 | -5.163 | -5.206 | 178 | 198 | 195 | 178 | 4985 | 4178 |  | CORR | AXGR | 04:11 | 04:14 | 04:14 | 221 | 33 | 13 | EXT |  | 0.92 | (c)
45406.111 | 6.807 | 6.798 | -4.903 | -4.912 | 1187 | 1203 | 1223 | 1187 | 4894 | 4178 |  | CORR | CIGR | 06:54 | 06:57 | 06:60 | 18 | 71 | 11 | EXT |  | 0.89 | (c)
45409.544 | 10.24 | 10.231 | -1.47 | -1.479 | 1474 | 1503 | 1505 | 1474 | 1460 | 4178 |  | CORR | CIGR | 07:40 | 07:45 | 07:45 | 19 | 62 | 11 | EXT |  | 0.89 | (c)
45410.613 | 11.309 | 11.298 | -0.401 | -0.412 | -8 | 40 | 41 | 0 | 387 | 4178 |  | CORR | CIGR | 03:41 | 03:49 | 03:49 | 25 | 97 | 10 | EXT |  | 0.89 | (c)
45410.98 | 11.676 | 11.593 | -0.034 | -0.117 | 1899 | 1914 | 1919 | 1899 | 17 | 4178 |  | CORR | AXGR | 08:49 | 08:51 | 08:52 | 100 | 39 | 13 | EXT |  | 0.9 | (c)
45411.075 | 0.061 | 0.002 | -11.044 | -11.103 | -1233 | -1205 | -1207 | 1181 | 2 | 4179 |  | CORR | GENE | 08:45 | 08:50 | 08:49 | 220 | 52 | 15 | EXT |  | 0.92 | (c)
45411.253 | 0.239 | 0.223 | -10.866 | -10.882 | -1301 | -1225 | -1230 | 1158 | 223 | 4179 |  | CORR | GENE | 08:34 | 08:46 | 08:46 | 51 | 143 | 10 | EXT |  | 0.89 | (c)
45413.037 | 2.023 | 2.011 | -9.082 | -9.094 | 1388 | 1419 | 1425 | 1388 | 2011 | 4179 |  | CORR | CIGR | 03:48 | 03:53 | 03:54 | 20 | 74 | 11 | EXT |  | 0.89 | (c)
45413.32 | 2.306 | 2.296 | -8.799 | -8.809 | -1521 | -1474 | -1475 | 1429 | 2296 | 4179 |  | CORR | CIGR | 07:59 | 08:06 | 08:06 | 24 | 92 | 10 | EXT |  | 0.89 | (c)
45415.206 | 4.192 | 4.182 | -6.913 | -6.923 | -1608 | -1580 | -1573 | 1537 | 4182 | 4179 |  | CORR | CIGR | 07:45 | 07:49 | 07:50 | 22 | 71 | 10 | EXT |  | 0.89 | (c)
45420.228 | 9.214 | 9.162 | -1.891 | -1.943 | -1694 | -1678 | -1679 | 1663 | 1748 | 4179 |  | CORR | AXGR | 07:31 | 07:33 | 07:33 | 195 | 31 | 10 | EXT |  | 0.91 | (c)
45424.139 | 2.02 | 1.969 | -9.695 | -9.746 | 845 | 882 | 871 | 845 | 1969 | 4180 |  | CORR | GENE | 07:38 | 07:44 | 07:42 | 159 | 52 | 10 | EXT |  | 0.9 | (c)
45424.412 | 2.293 | 2.277 | -9.422 | -9.438 | 638 | 774 | 737 | 638 | 2277 | 4180 |  | CORR | CIGR | 07:04 | 07:26 | 07:20 | 31 | 198 | 10 | EXT |  | 0.89 | (c)
45425.867 | 3.748 | 3.734 | -7.967 | -7.981 | 450 | 510 | 559 | 450 | 3734 | 4180 |  | CORR | GENE | 06:34 | 06:44 | 06:52 | 101 | 218 | 21 | EXT |  | 0.9 | (c)
45427.641 | 5.522 | 5.395 | -6.193 | -6.32 | 746 | 785 | 783 | 746 | 5395 | 4180 |  | CORR | GENE | 07:22 | 07:28 | 07:28 | 239 | 74 | 13 | EXT |  | 0.92 | (c)
45427.88 | 5.761 | 5.728 | -5.954 | -5.987 | 614 | 658 | 678 | 614 | 5728 | 4180 |  | CORR | CIGR | 07:01 | 07:08 | 07:11 | 45 | 128 | 10 | EXT |  | 0.89 | (c)
45427.898 | 5.779 | 5.698 | -5.936 | -6.017 | 460 | 477 | 476 | 460 | 5698 | 4180 |  | CORR | AXGR | 06:36 | 06:38 | 06:38 | 168 | 32 | 12 | EXT |  | 0.91 | (c)
45435.787 | 1.953 | 1.878 | -9.247 | -9.322 | 300 | 345 | 338 | 300 | 1878 | 4181 |  | CORR | GENE | 07:42 | 07:49 | 07:48 | 167 | 76 | 10 | EXT |  | 0.9 | (c)
45436.498 | 2.664 | 2.638 | -8.536 | -8.562 | 40 | 150 | 134 | 40 | 2638 | 4181 |  | CORR | GENE | 07:00 | 07:18 | 07:15 | 61 | 188 | 14 | EXT |  | 0.89 | (c)
45437.497 | 3.663 | 3.624 | -7.537 | -7.576 | -136 | -77 | -77 | 18 | 3624 | 4181 |  | CORR | GENE | 06:32 | 06:41 | 06:41 | 53 | 119 | 10 | EXT |  | 0.89 | (c)
45437.783 | 3.949 | 3.923 | -7.251 | -7.277 | 74 | 171 | 161 | 74 | 3923 | 4181 |  | CORR | GENE | 07:06 | 07:21 | 07:20 | 49 | 173 | 11 | EXT |  | 0.89 | (c)
45438.277 | 4.443 | 4.391 | -6.757 | -6.809 | 71 | 123 | 116 | 71 | 4391 | 4181 |  | CORR | GENE | 07:05 | 07:13 | 07:12 | 288 | 92 | 10 | EXT |  | 0.92 | (c)
45439.007 | 5.173 | 5.145 | -6.027 | -6.055 | 496 | 604 | 579 | 496 | 5145 | 4181 |  | CORR | CIGR | 08:14 | 08:31 | 08:27 | 43 | 166 | 10 | EXT |  | 0.89 | (c)
45439.64 | 5.806 | 5.784 | -5.394 | -5.416 | 189 | 268 | 329 | 189 | 5371 | 4181 |  | CORR | CIGR | 07:24 | 07:37 | 07:47 | 45 | 280 | 10 | EXT |  | 0.89 | (c)
45440.135 | 6.301 | 6.276 | -4.899 | -4.924 | 189 | 241 | 241 | 189 | 4884 | 4181 |  | CORR | CIGR | 07:24 | 07:32 | 07:33 | 40 | 104 | 12 | EXT |  | 0.89 | (c)
45444.018 | 10.184 | 10.174 | -1.016 | -1.026 | -1370 | -1328 | -1323 | 1276 | 1002 | 4181 |  | CORR | CIGR | 03:13 | 03:19 | 03:20 | 24 | 93 | 10 | EXT |  | 0.89 | (c)
45455.675 | 10.641 | 10.548 | -0.489 | -0.582 | 2069 | 2083 | 2093 | 2069 | 353 | 4182 |  | CORR | GENE | 07:17 | 07:19 | 07:21 | 229 | 48 | 12 | EXT |  | 0.92 | (c)
45459.731 | 3.567 | 3.456 | -7.933 | -8.044 | 272 | 282 | 301 | 272 | 3456 | 4183 |  | CORR | GENE | 02:58 | 02:59 | 03:02 | 295 | 58 | 14 | EXT |  | 0.93 | (c)
45460.293 | 4.129 | 4.118 | -7.371 | -7.382 | 748 | 793 | 793 | 748 | 4118 | 4183 |  | CORR | CIGR | 04:14 | 04:22 | 04:22 | 17 | 91 | 14 | EXT |  | 0.89 | (c)
45461.248 | 5.084 | 5.076 | -6.416 | -6.424 | 1734 | 1757 | 1763 | 1734 | 5076 | 4183 |  | CORR | CIGR | 06:54 | 06:57 | 06:58 | 18 | 59 | 10 | EXT |  | 0.89 | (c)
45461.465 | 5.301 | 5.288 | -6.199 | -6.212 | 1523 | 1569 | 1577 | 1523 | 5288 | 4183 |  | CORR | CIGR | 06:20 | 06:27 | 06:28 | 28 | 109 | 11 | EXT |  | 0.89 | (c)
45462.111 | 5.947 | 5.914 | -5.553 | -5.586 | 1461 | 1866 | 1725 | 1461 | 5497 | 4183 |  | CORR | GENE | 06:10 | 07:15 | 06:52 | 89 | 529 | 20 | EXT |  | 0.9 | (c)
45462.297 | 6.133 | 6.088 | -5.367 | -5.412 | 1489 | 1507 | 1504 | 1489 | 5321 | 4183 |  | CORR | AXGR | 06:14 | 06:17 | 06:16 | 91 | 30 | 14 | EXT |  | 0.89 | (c)
45462.69 | 6.526 | 6.496 | -4.974 | -5.004 | 898 | 927 | 918 | 898 | 4881 | 4183 |  | CORR | AXGR | 04:39 | 04:43 | 04:42 | 123 | 39 | 10 | EXT |  | 0.9 | (c)
45463.195 | 7.031 | 7.017 | -4.469 | -4.483 | 817 | 892 | 894 | 817 | 4455 | 4183 |  | CORR | CIGR | 04:26 | 04:38 | 04:38 | 28 | 153 | 10 | EXT |  | 0.89 | (c)
45464.671 | 8.507 | 8.497 | -2.993 | -3.003 | 539 | 631 | 637 | 539 | 2979 | 4183 |  | CORR | CIGR | 03:41 | 03:56 | 03:57 | 24 | 197 | 10 | EXT |  | 0.89 | (c)
45467.371 | 11.207 | 11.105 | -0.293 | -0.395 | 863 | 879 | 879 | 863 | 182 | 4183 |  | CORR | AXGR | 04:33 | 04:36 | 04:36 | 213 | 32 | 10 | EXT |  | 0.91 | (c)
45467.778 | 0.114 | 0.01 | -11.566 | -11.67 | -1860 | -1836 | -1839 | 371 | 10 | 4184 |  | CORR | AXGR | 05:31 | 05:35 | 05:35 | 176 | 42 | 16 | EXT |  | 0.87 | (c)
45467.953 | 0.289 | 0.26 | -11.391 | -11.42 | -2021 | -1840 | -1877 | 210 | 260 | 4184 |  | CORR | GENE | 05:05 | 05:34 | 05:28 | 86 | 287 | 24 | EXT |  | 0.86 | (c)
45468.122 | 0.458 | 0.415 | -11.222 | -11.265 | 2198 | -2136 | -2125 | 0 | 415 | 4184 |  | CORR | GENE | 04:26 | 04:47 | 04:48 | 75 | 277 | 18 | EXT |  | 0.85 | (c)
45468.243 | 0.579 | 0.512 | -11.101 | -11.168 | -2080 | -2064 | -2063 | 150 | 512 | 4184 |  | CORR | AXGR | 04:56 | 04:58 | 04:58 | 117 | 35 | 14 | EXT |  | 0.85 | (c)
45468.382 | 0.718 | 0.705 | -10.962 | -10.975 | -1503 | -1416 | -1433 | 727 | 705 | 4184 |  | CORR | CIGR | 06:29 | 06:43 | 06:40 | 24 | 141 | 16 | EXT |  | 0.84 | (c)
45468.488 | 0.824 | 0.816 | -10.856 | -10.864 | -1440 | -1398 | -1392 | 791 | 816 | 4184 |  | CORR | CIGR | 06:39 | 06:46 | 06:47 | 18 | 95 | 15 | EXT |  | 0.84 | (c)
45468.489 | 0.825 | 0.732 | -10.855 | -10.948 | -2208 | -2183 | -2188 | 22 | 732 | 4184 |  | CORR | AXGR | 04:35 | 04:39 | 04:38 | 142 | 41 | 11 | EXT |  | 0.86 | (c)
45468.555 | 0.891 | 0.854 | -10.789 | -10.826 | 2200 | 2208 | 2211 | 9 | 854 | 4184 |  | CORR | AXGR | 04:27 | 04:28 | 04:28 | 83 | 22 | 14 | EXT |  | 0.85 | (c)
45468.612 | 0.948 | 0.916 | -10.732 | -10.764 | 2167 | 2180 | 2178 | 42 | 916 | 4184 |  | CORR | AXGR | 04:21 | 04:23 | 04:23 | 149 | 21 | 14 | EXT |  | 0.86 | (c)
45468.81 | 1.146 | 1.072 | -10.534 | -10.608 | 2051 | 2069 | 2065 | 151 | 1072 | 4184 |  | CORR | AXGR | 04:02 | 04:05 | 04:05 | 176 | 29 | 22 | EXT |  | 0.88 | (c)
45468.937 | 1.273 | 1.235 | -10.407 | -10.445 | -2062 | -2053 | -2053 | 168 | 1235 | 4184 |  | CORR | AXGR | 04:59 | 05:00 | 05:00 | 77 | 17 | 15 | EXT |  | 0.85 | (c)
45469.682 | 2.018 | 2.008 | -9.662 | -9.672 | -2187 | -2153 | -2108 | 43 | 2008 | 4184 |  | CORR | CIGR | 04:38 | 04:44 | 04:51 | 34 | 159 | 12 | EXT |  | 0.84 | (c)
45469.72 | 2.056 | 2.002 | -9.624 | -9.678 | -2224 | -2214 | -2206 | 7 | 2002 | 4184 |  | CORR | AXGR | 04:33 | 04:34 | 04:35 | 89 | 35 | 12 | EXT |  | 0.85 | (c)
45469.785 | 2.121 | 2.109 | -9.559 | -9.571 | -2161 | -2111 | -2093 | 69 | 2109 | 4184 |  | CORR | CIGR | 04:43 | 04:51 | 04:54 | 26 | 137 | 15 | EXT |  | 0.84 | (c)
45469.819 | 2.155 | 2.121 | -9.525 | -9.559 | -1689 | -1603 | -1490 | 542 | 2121 | 4184 |  | CORR | GENE | 05:59 | 06:13 | 06:31 | 83 | 398 | 13 | EXT |  | 0.85 | (c)
45469.87 | 2.206 | 2.174 | -9.474 | -9.506 | 2158 | -2131 | -2163 | 0 | 2174 | 4184 |  | CORR | GENE | 04:20 | 04:47 | 04:42 | 65 | 279 | 24 | EXT |  | 0.85 | (c)
45470.266 | 2.602 | 2.539 | -9.078 | -9.141 | 2204 | 2214 | 2218 | 0 | 2539 | 4184 |  | CORR | AXGR | 04:27 | 04:29 | 04:29 | 169 | 27 | 11 | EXT |  | 0.86 | (c)
45470.651 | 2.987 | 2.906 | -8.693 | -8.774 | 2064 | 2114 | 2113 | 68 | 2906 | 4184 |  | CORR | GENE | 04:05 | 04:13 | 04:12 | 190 | 98 | 16 | EXT |  | 0.87 | (c)
45471.013 | 3.349 | 3.342 | -8.331 | -8.338 | 1956 | 2002 | 1996 | 194 | 3342 | 4184 |  | CORR | CIGR | 03:47 | 03:55 | 03:54 | 20 | 80 | 15 | EXT |  | 0.84 | (c)
45471.083 | 3.419 | 3.409 | -8.261 | -8.271 | 1922 | 1967 | 1966 | 219 | 3409 | 4184 |  | CORR | CIGR | 03:42 | 03:49 | 03:49 | 21 | 90 | 12 | EXT |  | 0.84 | (c)
45478.523 | 10.859 | 10.843 | -0.821 | -0.837 | -1624 | -1557 | -1563 | 607 | 803 | 4184 |  | CORR | CIGR | 06:09 | 06:20 | 06:19 | 34 | 121 | 10 | EXT |  | 0.84 | (c)
45493.91 | 2.996 | 2.649 | -8.519 | -8.866 | 693 | 723 | 725 | 693 | 2649 | 4186 |  | CORR | GENE | 04:50 | 04:55 | 04:55 | 710 | 65 | 10 | EXT |  | 0.9 | (c)
45504.662 | 2.233 | 2.22 | -9.177 | -9.19 | -990 | -936 | -935 | 881 | 2220 | 4187 |  | CORR | CIGR | 06:25 | 06:34 | 06:34 | 25 | 110 | 10 | EXT |  | 0.89 | (c)
45505.527 | 3.098 | 3.087 | -8.312 | -8.323 | -526 | -471 | -462 | 398 | 3087 | 4187 |  | CORR | CIGR | 07:40 | 07:49 | 07:51 | 26 | 128 | 10 | EXT |  | 0.89 | (c)
45505.759 | 3.33 | 3.291 | -8.08 | -8.119 | -469 | -457 | -458 | 448 | 3291 | 4187 |  | CORR | AXGR | 07:50 | 07:52 | 07:51 | 100 | 21 | 13 | EXT |  | 0.9 | (c)
45506.156 | 3.727 | 3.719 | -7.683 | -7.691 | -564 | -514 | -515 | 467 | 3719 | 4187 |  | CORR | CIGR | 07:34 | 07:42 | 07:42 | 19 | 97 | 13 | EXT |  | 0.89 | (c)
45509.379 | 6.95 | 6.938 | -4.46 | -4.472 | -103 | -46 | -50 | 0 | 4448 | 4187 |  | CORR | CIGR | 08:49 | 08:58 | 08:57 | 24 | 105 | 11 | EXT |  | 0.89 | (c)
45509.73 | 7.301 | 7.275 | -4.109 | -4.135 | -132 | 94 | 27 | 0 | 4093 | 4187 |  | CORR | CIGR | 08:44 | 09:20 | 09:10 | 42 | 317 | 10 | EXT |  | 0.89 | (c)
45514.777 | 0.938 | 0.928 | -10.597 | -10.607 | 153 | 167 | 167 | 153 | 928 | 4188 |  | CORR | PITT | 08:00 | 08:02 | 08:02 | 24 | 30 | 27 | EXT |  | 0.89 | (c)
45517.02 | 3.181 | 3.172 | -8.354 | -8.363 | 187 | 235 | 229 | 187 | 3172 | 4188 |  | CORR | CIGR | 08:06 | 08:13 | 08:12 | 18 | 82 | 11 | EXT |  | 0.89 | (c)
45517.085 | 3.246 | 3.235 | -8.289 | -8.3 | 150 | 204 | 206 | 150 | 3235 | 4188 |  | CORR | CIGR | 07:60 | 08:08 | 08:09 | 25 | 112 | 10 | EXT |  | 0.89 | (c)
45517.379 | 3.54 | 3.427 | -7.995 | -8.108 | 1 | 5 | 21 | 1 | 3427 | 4188 |  | CORR | AXGR | 07:36 | 07:36 | 07:39 | 145 | 38 | 10 | EXT |  | 0.9 | (c)
45518.133 | 4.294 | 4.283 | -7.241 | -7.252 | -168 | -91 | -98 | 28 | 4283 | 4188 |  | CORR | CIGR | 07:08 | 07:21 | 07:20 | 36 | 141 | 12 | EXT |  | 0.89 | (c)
45533.693 | 8.319 | 8.307 | -3.191 | -3.203 | -81 | -43 | -36 | 0 | 3177 | 4189 |  | CORR | CIGR | 08:15 | 08:21 | 08:22 | 26 | 89 | 11 | EXT |  | 0.89 | (c)
45552.428 | 4.259 | 4.25 | -7.391 | -7.4 | -1219 | -1156 | -1166 | 1112 | 4250 | 4191 |  | CORR | CIGR | 05:29 | 05:39 | 05:37 | 23 | 107 | 10 | EXT |  | 0.89 | (c)
45554.312 | 6.143 | 6.079 | -5.507 | -5.571 | -929 | -877 | -894 | 859 | 5423 | 4191 |  | CORR | GENE | 06:15 | 06:24 | 06:21 | 148 | 70 | 14 | EXT |  | 0.91 | (c)
45554.606 | 6.437 | 6.429 | -5.213 | -5.221 | -826 | -779 | -754 | 682 | 5202 | 4191 |  | CORR | CIGR | 06:32 | 06:40 | 06:44 | 19 | 144 | 12 | EXT |  | 0.89 | (c)
45556.967 | 8.798 | 8.789 | -2.852 | -2.861 | -67 | -32 | -26 | 0 | 2843 | 4191 |  | CORR | CIGR | 08:34 | 08:40 | 08:41 | 18 | 82 | 13 | EXT |  | 0.89 | (c)
45569.356 | 9.537 | 9.493 | -2.063 | -2.107 | 2134 | 2163 | 2154 | 2134 | 1974 | 4192 |  | CORR | AXGR | 07:35 | 07:40 | 07:38 | 133 | 41 | 11 | EXT |  | 0.9 | (c)
45570.492 | 10.673 | 10.667 | -0.927 | -0.933 | 1676 | 1817 | 1760 | 1676 | 907 | 4192 |  | CORR | CIGR | 06:21 | 06:44 | 06:35 | 26 | 168 | 10 | EXT |  | 0.89 | (c)
45570.682 | 10.863 | 10.851 | -0.737 | -0.749 | 1913 | 1982 | 1978 | 1913 | 723 | 4192 |  | CORR | CIGR | 06:60 | 07:11 | 07:10 | 26 | 130 | 29 | EXT |  | 0.89 | (c)
45573.646 | 2.227 | 2.219 | -9.398 | -9.406 | 2123 | 2165 | 2164 | 2123 | 2219 | 4193 |  | CORR | CIGR | 06:57 | 07:04 | 07:03 | 17 | 81 | 10 | EXT |  | 0.89 | (c)
45583.24 | 0.196 | 0.124 | -10.674 | -10.746 | -1735 | -1698 | -1701 | 1666 | 124 | 4194 |  | CORR | GENE | 07:52 | 07:57 | 07:57 | 225 | 69 | 12 | EXT |  | 0.92 | (c)
45583.384 | 0.34 | 0.304 | -10.53 | -10.566 | -1789 | -1781 | -1779 | 1769 | 304 | 4194 |  | CORR | AXGR | 07:43 | 07:44 | 07:44 | 71 | 20 | 11 | EXT |  | 0.89 | (c)
45585.199 | 2.155 | 2.124 | -8.715 | -8.746 | -2023 | -1928 | -1931 | 1839 | 2124 | 4194 |  | CORR | CIGR | 07:05 | 07:20 | 07:20 | 46 | 184 | 19 | EXT |  | 0.89 | (c)
45585.968 | 2.924 | 2.843 | -7.946 | -8.027 | -2098 | -2067 | -2071 | 2044 | 2843 | 4194 |  | CORR | GENE | 06:53 | 06:58 | 06:57 | 190 | 54 | 10 | EXT |  | 0.91 | (c)
45586.272 | 3.228 | 3.15 | -7.642 | -7.72 | 1107 | 1123 | 1123 | 1107 | 3150 | 4194 |  | CORR | AXGR | 03:30 | 03:33 | 03:33 | 166 | 32 | 20 | EXT |  | 0.92 | (c)
45587.376 | 4.332 | 4.279 | -6.538 | -6.591 | 1113 | 1127 | 1124 | 1113 | 4279 | 4194 |  | CORR | AXGR | 03:31 | 03:33 | 03:33 | 161 | 21 | 13 | EXT |  | 0.91 | (c)
45587.811 | 4.767 | 4.754 | -6.103 | -6.116 | -2037 | -1929 | -1960 | 1884 | 4754 | 4194 |  | CORR | GENE | 07:03 | 07:20 | 07:15 | 48 | 153 | 18 | EXT |  | 0.89 | (c)
45587.914 | 4.87 | 4.794 | -6 | -6.076 | 2167 | 2189 | 2191 | 2167 | 4794 | 4194 |  | CORR | AXGR | 06:21 | 06:25 | 06:25 | 129 | 47 | 10 | EXT |  | 0.9 | (c)
45587.936 | 4.892 | 4.81 | -5.978 | -6.06 | -2024 | -2000 | -2002 | 1980 | 4810 | 4194 |  | CORR | AXGR | 07:05 | 07:09 | 07:09 | 154 | 44 | 10 | EXT |  | 0.9 | (c)
45587.997 | 4.953 | 4.913 | -5.917 | -5.957 | 2061 | 2075 | 2077 | 2061 | 4913 | 4194 |  | CORR | AXGR | 06:04 | 06:07 | 06:07 | 108 | 32 | 16 | EXT |  | 0.9 | (c)
45588.11 | 5.066 | 5.052 | -5.804 | -5.818 | -2197 | -2102 | -2123 | 2050 | 5052 | 4194 |  | CORR | CIGR | 06:37 | 06:52 | 06:49 | 33 | 148 | 19 | EXT |  | 0.89 | (c)
45588.872 | 5.828 | 5.808 | -5.042 | -5.062 | -2037 | -1977 | -1926 | 1814 | 5022 | 4194 |  | CORR | CIGR | 07:03 | 07:13 | 07:21 | 40 | 223 | 10 | EXT |  | 0.89 | (c)
45588.941 | 5.897 | 5.888 | -4.973 | -4.982 | -2125 | -2068 | -2064 | 2003 | 4964 | 4194 |  | CORR | CIGR | 06:49 | 06:58 | 06:59 | 18 | 122 | 11 | EXT |  | 0.89 | (c)
45589.309 | 6.265 | 6.254 | -4.605 | -4.616 | 766 | 818 | 805 | 766 | 4594 | 4194 |  | CORR | CIGR | 02:35 | 02:44 | 02:41 | 22 | 78 | 12 | EXT |  | 0.89 | (c)
45589.696 | 6.652 | 6.593 | -4.218 | -4.277 | -2057 | -2042 | -2042 | 2027 | 4140 | 4194 |  | CORR | AXGR | 06:60 | 07:02 | 07:02 | 137 | 30 | 17 | EXT |  | 0.91 | (c)
45591.039 | 7.995 | 7.935 | -2.875 | -2.935 | -1971 | -1862 | -1879 | 1787 | 2863 | 4194 |  | CORR | GENE | 07:14 | 07:31 | 07:28 | 72 | 183 | 12 | EXT |  | 0.89 | (c)
45591.079 | 8.035 | 8.021 | -2.835 | -2.849 | -1657 | -1599 | -1607 | 1557 | 2818 | 4194 |  | CORR | CIGR | 08:04 | 08:14 | 08:12 | 31 | 100 | 15 | EXT |  | 0.89 | (c)
45591.218 | 8.174 | 8.144 | -2.696 | -2.726 | -1661 | -1571 | -1575 | 1488 | 2683 | 4194 |  | CORR | CIGR | 08:04 | 08:18 | 08:17 | 43 | 173 | 10 | EXT |  | 0.89 | (c)
45593.496 | 10.452 | 10.031 | -0.418 | -0.839 | 1158 | 1279 | 1226 | 1158 | 287 | 4194 |  | CORR | GENE | 03:38 | 03:58 | 03:49 | 552 | 136 | 10 | EXT |  | 0.94 | (c)
45593.72 | 10.676 | 10.666 | -0.194 | -0.204 | -1810 | -1761 | -1751 | 1692 | 177 | 4194 |  | CORR | CIGR | 07:39 | 07:47 | 07:49 | 27 | 119 | 14 | EXT |  | 0.89 | (c)
45596.326 | 2.412 | 2.284 | -9.313 | -9.441 | 1065 | 1074 | 1097 | 1065 | 2284 | 4195 |  | CORR | GENE | 03:58 | 03:59 | 04:03 | 328 | 64 | 14 | EXT |  | 0.94 | (c)
45596.629 | 2.715 | 2.496 | -9.01 | -9.229 | 961 | 976 | 997 | 961 | 2496 | 4195 |  | CORR | GENE | 03:41 | 03:43 | 03:47 | 289 | 72 | 16 | EXT |  | 0.94 | (c)
45596.85 | 2.936 | 2.855 | -8.789 | -8.87 | 826 | 855 | 856 | 826 | 2855 | 4195 |  | CORR | GENE | 03:19 | 03:24 | 03:24 | 165 | 60 | 11 | EXT |  | 0.9 | (c)
45599.618 | 5.704 | 5.527 | -6.021 | -6.198 | 1243 | 1254 | 1255 | 1243 | 5527 | 4195 |  | CORR | AXGR | 04:26 | 04:28 | 04:28 | 250 | 22 | 15 | EXT |  | 0.93 | (c)
45599.748 | 5.834 | 5.659 | -5.891 | -6.066 | 1289 | 1302 | 1302 | 1289 | 5659 | 4195 |  | CORR | AXGR | 04:34 | 04:36 | 04:36 | 316 | 27 | 12 | EXT |  | 0.93 | (c)
45599.816 | 5.902 | 5.735 | -5.823 | -5.99 | 962 | 978 | 1006 | 962 | 5735 | 4195 |  | CORR | GENE | 03:41 | 03:43 | 03:48 | 235 | 89 | 11 | EXT |  | 0.91 | (c)
45604.582 | 10.668 | 10.596 | -1.057 | -1.129 | -1936 | -1910 | -1917 | 1898 | 976 | 4195 |  | CORR | AXGR | 07:53 | 07:57 | 07:56 | 153 | 38 | 14 | EXT |  | 0.91 | (c)
45636.108 | 0 | 0 | -4.299 | -4.299 | -1882 | -1493 | -1472 | 349 | 0 | 4198б | Смещение кромок | GWAN |  | 04:37 | 05:40 | 05:43 | 0 | 820 | 17 | EXT | Смещение кромок Наружу Величина смещения - 2.6 мм. Аномалия находится на упругопластическом изгибе: R=364 D, максимальное растяжение на 6.4 час. |  | (c)
45636.108 | 0 | 0 | -4.299 | -4.299 | -400 | -20 | -134 | 0 | 0 | 4198б | Смещение кромок | GWAN |  | 08:36 | 09:38 | 09:19 | 0 | 532 | 24 | EXT | Смещение кромок Наружу Величина смещения - 3.8 мм. Аномалия находится на упругопластическом изгибе: R=364 D, максимальное растяжение на 6.4 час. |  | (c)
45640.407 | 0 | 0 | -10.132 | -10.132 | 1211 | 2192 | 1819 | 0 | 0 | 4199а | Непровар / утяжина | GWAN |  | 04:38 | 07:17 | 06:17 | 0 | 1216 | 10 | INT | Непровар / утяжина Толщины: 15,7 / 16,5 мм Аномалия находится на упругопластическом изгибе: R=361 D, максимальное растяжение на 6.5 час. |  | (b)
45657.923 | 7.384 | 7.208 | -4.186 | -4.362 | -1851 | -1812 | -1752 | 380 | 3974 | 4200 |  | CORR | GENE | 07:29 | 07:35 | 07:45 | 388 | 197 | 12 | EXT |  | 0.89 | (c)
45673.794 | 0 | -0.029 | -11.115 | -11.144 | 1589 | -2136 | 2031 | 1589 | 0 | 4202 | Внутришовный дефект | GWAN |  | 05:27 | 07:26 | 06:39 | 0 | 885 | 10 | MID | Внутришовный дефект |  | (c)
45677.726 | 3.932 | 3.924 | -7.183 | -7.191 | 1832 | 1890 | 1893 | 1832 | 3924 | 4202 |  | CORR | CIGR | 06:06 | 06:16 | 06:16 | 18 | 123 | 13 | EXT |  | 0.89 | (c)
45678.716 | 4.922 | 4.913 | -6.193 | -6.202 | 2143 | 2193 | 2193 | 2143 | 4913 | 4202 |  | CORR | CIGR | 06:57 | 07:05 | 07:05 | 19 | 102 | 10 | EXT |  | 0.89 | (c)
45717.091 | 9.337 | 9.326 | -1.383 | -1.394 | 1943 | 2069 | 2040 | 93 | 1372 | 4205 |  | ARTD | CIGR | 05:15 | 05:35 | 05:31 | 22 | 194 |  | EXT | Эквивалент потери металла 10%. |  | (c)
45726.921 | 8.447 | 8.385 | -2.863 | -2.925 | -2206 | -2200 | -2180 | 25 | 2509 | 4206 |  | CORR | GENE | 04:56 | 04:57 | 05:01 | 416 | 51 | 15 | EXT |  | 0.91 | (c)
45743.08 | 1.641 | 1.634 | -10.004 | -10.011 | 41 | 87 | 89 | 41 | 1634 | 4208 |  | CORR | CIGR | 06:51 | 06:58 | 06:59 | 22 | 96 | 10 | EXT |  | 0.89 | (c)
45743.266 | 1.827 | 1.809 | -9.818 | -9.836 | -479 | -420 | -361 | 243 | 1809 | 4208 |  | CORR | GENE | 05:27 | 05:36 | 05:46 | 51 | 236 | 11 | EXT |  | 0.89 | (c)
45743.338 | 1.899 | 1.891 | -9.746 | -9.754 | -852 | -746 | -744 | 637 | 1891 | 4208 |  | CORR | CIGR | 04:27 | 04:44 | 04:44 | 29 | 215 | 11 | EXT |  | 0.89 | (c)
45743.398 | 1.959 | 1.838 | -9.686 | -9.807 | -1000 | -970 | -973 | 945 | 1838 | 4208 |  | CORR | GENE | 04:03 | 04:08 | 04:07 | 241 | 55 | 14 | EXT |  | 0.92 | (c)
45744.127 | 2.688 | 2.578 | -8.957 | -9.067 | -19 | -5 | 1 | 0 | 2578 | 4208 |  | CORR | AXGR | 06:41 | 06:43 | 06:44 | 285 | 39 | 15 | EXT |  | 0.94 | (c)
45744.318 | 2.879 | 2.822 | -8.766 | -8.823 | -246 | -128 | -137 | 27 | 2822 | 4208 |  | CORR | GENE | 06:04 | 06:24 | 06:22 | 79 | 219 | 11 | EXT |  | 0.89 | (c)
45744.347 | 2.908 | 2.835 | -8.737 | -8.81 | 33 | 65 | 59 | 33 | 2835 | 4208 |  | CORR | GENE | 06:50 | 06:55 | 06:54 | 134 | 52 | 11 | EXT |  | 0.9 | (c)
45744.668 | 3.229 | 3.208 | -8.416 | -8.437 | -39 | 44 | 35 | 0 | 3208 | 4208 |  | CORR | CIGR | 06:38 | 06:51 | 06:50 | 29 | 147 | 10 | EXT |  | 0.89 | (c)
45746.326 | 4.887 | 4.872 | -6.758 | -6.773 | -103 | 37 | -5 | 0 | 4872 | 4208 |  | CORR | CIGR | 06:28 | 06:50 | 06:43 | 45 | 196 | 10 | EXT |  | 0.89 | (c)
45749.378 | 7.939 | 7.863 | -3.706 | -3.782 | -30 | -23 | -20 | 10 | 3538 | 4208 |  | CORR | AXGR | 06:39 | 06:41 | 06:41 | 244 | 20 | 14 | EXT |  | 0.92 | (c)
45759.487 | 6.403 | 6.377 | -5.282 | -5.308 | 2010 | 2114 | 2133 | 2010 | 5265 | 4209 |  | CORR | CIGR | 07:05 | 07:22 | 07:25 | 43 | 245 | 13 | EXT |  | 0.89 | (c)
45760.935 | 7.851 | 7.823 | -3.834 | -3.862 | 1630 | 1772 | 1731 | 1630 | 3809 | 4209 |  | CORR | GENE | 06:04 | 06:27 | 06:20 | 53 | 203 | 10 | EXT |  | 0.89 | (c)
45762.033 | 8.949 | 8.916 | -2.736 | -2.769 | 844 | 1000 | 947 | 844 | 2719 | 4209 |  | CORR | GENE | 03:57 | 04:22 | 04:13 | 50 | 205 | 10 | EXT |  | 0.89 | (c)
45762.166 | 9.082 | 9.042 | -2.603 | -2.643 | 1158 | 1289 | 1248 | 1158 | 2592 | 4209 |  | CORR | GENE | 04:47 | 05:09 | 05:02 | 51 | 181 | 14 | EXT |  | 0.89 | (c)
45762.665 | 9.581 | 9.572 | -2.104 | -2.113 | 1875 | 1954 | 1937 | 1875 | 2077 | 4209 |  | CORR | CIGR | 06:43 | 06:56 | 06:53 | 36 | 123 | 10 | EXT |  | 0.89 | (c)
45762.76 | 9.676 | 9.67 | -2.009 | -2.015 | 1690 | 1768 | 1768 | 1690 | 1972 | 4209 |  | CORR | CIGR | 06:13 | 06:26 | 06:26 | 43 | 156 | 12 | EXT |  | 0.89 | (c)
45763.112 | 10.028 | 10.01 | -1.657 | -1.675 | 818 | 967 | 912 | 818 | 1643 | 4209 |  | CORR | CIGR | 03:53 | 04:17 | 04:08 | 32 | 187 | 12 | EXT |  | 0.89 | (c)
45763.525 | 10.441 | 10.43 | -1.244 | -1.255 | 1958 | 2012 | 1999 | 1958 | 1234 | 4209 |  | CORR | CIGR | 06:57 | 07:05 | 07:03 | 21 | 82 | 10 | EXT |  | 0.89 | (c)
45779.932 | 0 | -0.034 | -11.648 | -11.682 | -518 | 306 | 52 | 0 |  | 4211а | Нарушение формы кольцевого шва | GWAN |  | 00:58 | 03:11 | 02:30 | 0 | 1139 |  | EXT | Нарушение формы кольцевого шва |  | (c)
45779.932 | 0 | -0.048 | -11.648 | -11.696 | 1285 | 1505 | 1512 | 491 |  | 4211а | Нарушение формы кольцевого шва | GWAN |  | 05:49 | 06:25 | 06:26 | 0 | 455 |  | EXT | Нарушение формы кольцевого шва |  | (c)
45818.064 | 4.327 | 4.312 | -5.11 | -5.125 | -1177 | -1056 | -1079 | 982 | 4312 | 4214аа |  | CORR | CIGR | 07:01 | 07:20 | 07:17 | 29 | 196 | 10 | EXT |  | 0.89 | (c)
45818.452 | 4.715 | 4.697 | -4.722 | -4.74 | -1211 | -1128 | -1130 | 1049 | 4697 | 4214аа |  | CORR | CIGR | 06:55 | 07:09 | 07:08 | 32 | 162 | 13 | EXT |  | 0.89 | (c)
45834.845 | 0.846 | 0.789 | -2.964 | -3.021 | 1708 | 1728 | 1727 | 1708 | 789 | 4216аа |  | CORR | AXGR | 06:53 | 06:57 | 06:57 | 99 | 38 | 11 | EXT |  | 0.89 | (c)
45835.521 | 1.522 | 1.514 | -2.288 | -2.296 | 1689 | 1754 | 1749 | 1689 | 1514 | 4216аа |  | CORR | CIGR | 06:50 | 07:01 | 06:60 | 19 | 119 | 10 | EXT |  | 0.89 | (c)
45838.645 | 0.836 | 0.822 | -9.026 | -9.04 | 2056 | 2114 | 2121 | 2056 | 822 | 4216аб |  | CORR | CIGR | 08:41 | 08:50 | 08:51 | 31 | 130 | 13 | EXT |  | 0.89 | (c)
45839.026 | 1.217 | 1.204 | -8.645 | -8.658 | 1154 | 1276 | 1244 | 1154 | 1204 | 4216аб |  | CORR | CIGR | 06:15 | 06:35 | 06:30 | 25 | 180 | 10 | EXT |  | 0.89 | (c)
45841.54 | 3.731 | 3.517 | -6.131 | -6.345 | 1044 | 1060 | 1059 | 1044 | 3517 | 4216аб |  | CORR | AXGR | 05:57 | 06:00 | 05:60 | 298 | 31 | 10 | EXT |  | 0.92 | (c)
45842.197 | 4.388 | 4.343 | -5.474 | -5.519 | 826 | 904 | 878 | 826 | 4343 | 4216аб |  | CORR | GENE | 05:22 | 05:35 | 05:31 | 269 | 103 | 11 | EXT |  | 0.92 | (c)
45845.365 | 7.556 | 7.53 | -2.306 | -2.332 | 671 | 714 | 731 | 671 | 1317 | 4216аб |  | ARTD | GENE | 04:57 | 05:04 | 05:07 | 1015 | 120 |  | EXT | Наплавка. |  | (c)
45847.217 | 9.408 | 9.39 | -0.454 | -0.472 | 697 | 736 | 755 | 697 | 344 | 4216аб |  | ARTD | GENE | 05:01 | 05:08 | 05:11 | 128 | 116 |  | EXT | Наплавка. |  | (c)
45847.671 | 0 | -0.028 | -4.064 | -4.092 | 614 | 894 | 997 | 614 |  | 4216ба | Вышлифовка на шве | GWAN | GENE | 02:19 | 03:04 | 03:21 | 86 | 766 | 15 | EXT | Вышлифовка на шве Аномалия находится на отводе. |  | (c)
45853.088 | 1.353 | 1.346 | -2.088 | -2.095 | 489 | 553 | 543 | 489 | 1346 | 4217аа |  | CORR | CIGR | 02:43 | 02:54 | 02:52 | 17 | 108 | 13 | EXT | Аномалия находится на отводе. | 0.89 | (c)
45853.359 | 1.624 | 1.596 | -1.817 | -1.845 | 414 | 479 | 490 | 414 | 1596 | 4217аа |  | CORR | CIGR | 02:31 | 02:42 | 02:44 | 39 | 153 | 14 | EXT | Аномалия находится на отводе. | 0.89 | (c)
45853.363 | 1.628 | 1.618 | -1.813 | -1.823 | 723 | 771 | 775 | 723 | 1618 | 4217аа |  | CORR | CIGR | 03:21 | 03:29 | 03:29 | 21 | 104 | 12 | EXT | Аномалия находится на отводе. | 0.89 | (c)
45853.877 | 2.142 | 2.132 | -1.299 | -1.309 | 913 | 970 | 963 | 913 | 1277 | 4217аа |  | CORR | CIGR | 03:52 | 04:01 | 03:60 | 32 | 99 | 13 | EXT | Аномалия находится на отводе. | 0.89 | (c)
45853.936 | 2.201 | 2.19 | -1.24 | -1.251 | 489 | 555 | 610 | 489 | 1220 | 4217аа |  | CORR | CIGR | 02:43 | 02:54 | 03:03 | 31 | 241 | 11 | EXT | Аномалия находится на отводе. | 0.89 | (c)
45859.376 | 4.2 | 4.189 | -1.098 | -1.109 | -2041 | -1985 | -1991 | 190 | 1087 | 4218а |  | CORR | CIGR | 05:35 | 05:44 | 05:43 | 22 | 101 | 10 | EXT |  | 0.89 | (c)
45859.737 | 4.561 | 4.553 | -0.737 | -0.745 | 2070 | 2113 | 2146 | 8 | 719 | 4218а |  | CORR | CIGR | 04:39 | 04:46 | 04:51 | 26 | 152 | 10 | EXT |  | 0.89 | (c)
45859.881 | 4.705 | 4.693 | -0.593 | -0.605 | 1694 | 1911 | 1897 | 130 | 548 | 4218а |  | CORR | GENE | 03:38 | 04:13 | 04:11 | 57 | 407 | 10 | EXT |  | 0.89 | (c)
45859.911 | 4.735 | 4.721 | -0.563 | -0.577 | -2056 | -2028 | -2021 | 175 | 556 | 4218а |  | CORR | CIGR | 05:33 | 05:37 | 05:39 | 21 | 70 | 10 | EXT |  | 0.89 | (c)
45859.942 | 4.766 | 4.736 | -0.532 | -0.562 | -2105 | -2099 | -2095 | 125 | 463 | 4218а |  | CORR | AXGR | 05:25 | 05:26 | 05:27 | 99 | 21 | 10 | EXT |  | 0.89 | (c)
45860.474 | 0 | -0.024 | -11.628 | -11.652 | -1702 | -1560 | -1536 | 528 |  | 4219а | Нарушение формы кольцевого шва | GWAN |  | 09:04 | 09:27 | 09:31 | 0 | 332 |  | EXT | Нарушение формы кольцевого шва |  | (c)
45912.892 | 0.127 | 0.043 | -10.579 | -10.663 | 1386 | 1423 | 1423 | 770 | 43 | 4224а |  | CORR | GENE | 06:11 | 06:17 | 06:17 | 151 | 74 | 14 | EXT |  | 0.9 | (c)
45915.019 | 2.254 | 2.053 | -8.452 | -8.653 | 1712 | 1717 | 1730 | 482 | 2053 | 4224а |  | CORR | AXGR | 07:04 | 07:04 | 07:06 | 234 | 37 | 13 | EXT |  | 0.92 | (c)
45915.04 | 2.275 | 2.068 | -8.431 | -8.638 | 1807 | 1816 | 1815 | 406 | 2068 | 4224а |  | CORR | AXGR | 07:19 | 07:20 | 07:20 | 381 | 18 | 11 | EXT |  | 0.93 | (c)
45915.275 | 2.51 | 2.468 | -8.196 | -8.238 | 1863 | 1875 | 1878 | 337 | 2468 | 4224а |  | CORR | AXGR | 07:28 | 07:30 | 07:30 | 85 | 30 | 11 | EXT |  | 0.89 | (c)
45916.456 | 3.691 | 3.643 | -7.015 | -7.063 | 783 | 794 | 796 | 783 | 3643 | 4224а |  | CORR | AXGR | 04:34 | 04:35 | 04:36 | 87 | 26 | 11 | EXT |  | 0.89 | (c)
45916.917 | 4.152 | 4.085 | -6.554 | -6.621 | 502 | 517 | 516 | 502 | 4085 | 4224а |  | CORR | AXGR | 03:48 | 03:51 | 03:50 | 162 | 26 | 22 | EXT |  | 0.92 | (c)
45917.119 | 4.354 | 4.346 | -6.352 | -6.36 | 734 | 743 | 745 | 734 | 4346 | 4224а |  | CORR | PITT | 04:26 | 04:27 | 04:27 | 21 | 21 | 21 | EXT |  | 0.89 | (c)
45917.289 | 4.524 | 4.447 | -6.182 | -6.259 | 730 | 742 | 739 | 730 | 4447 | 4224а |  | CORR | AXGR | 04:25 | 04:27 | 04:27 | 106 | 20 | 18 | EXT |  | 0.9 | (c)
45917.363 | 4.598 | 4.587 | -6.108 | -6.119 | 391 | 434 | 435 | 391 | 4587 | 4224а |  | CORR | CIGR | 03:30 | 03:37 | 03:38 | 23 | 89 | 11 | EXT |  | 0.89 | (c)
45917.932 | 5.167 | 5.131 | -5.539 | -5.575 | 1013 | 1020 | 1021 | 1013 | 5131 | 4224а |  | CORR | AXGR | 05:11 | 05:12 | 05:12 | 78 | 16 | 13 | EXT |  | 0.89 | (c)
45917.993 | 5.228 | 5.213 | -5.478 | -5.493 | 1554 | 1599 | 1621 | 542 | 5213 | 4224а |  | CORR | CIGR | 06:38 | 06:45 | 06:49 | 28 | 135 | 10 | EXT |  | 0.89 | (c)
45918.107 | 5.342 | 5.331 | -5.364 | -5.375 | 1485 | 1539 | 1533 | 650 | 5331 | 4224а |  | CORR | CIGR | 06:27 | 06:36 | 06:35 | 21 | 96 | 10 | EXT |  | 0.89 | (c)
45918.246 | 5.481 | 5.401 | -5.225 | -5.305 | 2161 | 2171 | 2170 | 51 | 5172 | 4224а |  | CORR | AXGR | 08:16 | 08:18 | 08:17 | 133 | 19 | 16 | EXT |  | 0.9 | (c)
45918.373 | 5.608 | 5.512 | -5.098 | -5.194 | 2068 | 2134 | 2107 | 84 | 5016 | 4224а |  | CORR | GENE | 08:01 | 08:12 | 08:07 | 178 | 79 | 13 | EXT |  | 0.91 | (c)
45918.899 | 6.134 | 6.105 | -4.572 | -4.601 | 1075 | 1118 | 1132 | 1042 | 4560 | 4224а |  | CORR | CIGR | 05:21 | 05:28 | 05:30 | 41 | 114 | 13 | EXT | Аномалия находится на упругопластическом изгибе: R=932 D, максимальное растяжение на 1.3 час. | 0.89 | (c)
45919.453 | 6.688 | 6.572 | -4.018 | -4.134 | 1557 | 1574 | 1578 | 630 | 3948 | 4224а |  | CORR | AXGR | 06:38 | 06:41 | 06:42 | 186 | 43 | 26 | EXT | Аномалия находится на упругопластическом изгибе: R=868 D, максимальное растяжение на 1.1 час. | 0.94 | (c)
45919.52 | 6.755 | 6.705 | -3.951 | -4.001 | 2095 | 2122 | 2119 | 88 | 3833 | 4224а |  | CORR | GENE | 08:05 | 08:10 | 08:09 | 168 | 48 | 11 | EXT | Аномалия находится на упругопластическом изгибе: R=840 D, максимальное растяжение на 1 час. | 0.9 | (c)
45919.597 | 6.832 | 6.822 | -3.874 | -3.884 | 1526 | 1597 | 1579 | 597 | 3850 | 4224а |  | CORR | CIGR | 06:33 | 06:45 | 06:42 | 34 | 108 | 12 | EXT | Аномалия находится на упругопластическом изгибе: R=840 D, максимальное растяжение на 1 час. | 0.89 | (c)
45919.801 | 7.036 | 7.024 | -3.67 | -3.682 | 2165 | 2202 | 2209 | 0 | 3656 | 4224а |  | CORR | CIGR | 08:17 | 08:23 | 08:24 | 26 | 87 | 11 | EXT | Аномалия находится на упругопластическом изгибе: R=811 D, максимальное растяжение на 0.9 час. | 0.89 | (c)
45919.895 | 7.13 | 7.077 | -3.576 | -3.629 | -2104 | -2089 | -2088 | 127 | 3523 | 4224а |  | CORR | AXGR | 08:48 | 08:50 | 08:50 | 106 | 31 | 12 | EXT | Аномалия находится на упругопластическом изгибе: R=811 D, максимальное растяжение на 0.9 час. | 0.89 | (c)
45919.929 | 7.164 | 7.136 | -3.542 | -3.57 | 1811 | 1822 | 1823 | 394 | 3511 | 4224а |  | CORR | AXGR | 07:19 | 07:21 | 07:22 | 59 | 26 | 14 | EXT | Аномалия находится на упругопластическом изгибе: R=811 D, максимальное растяжение на 0.9 час. | 0.89 | (c)
45920.13 | 7.365 | 7.349 | -3.341 | -3.357 | -2031 | -1977 | -1976 | 199 | 3329 | 4224а |  | CORR | CIGR | 08:59 | 09:08 | 09:08 | 28 | 111 | 10 | EXT | Аномалия находится на упругопластическом изгибе: R=782 D, максимальное растяжение на 0.8 час. | 0.89 | (c)
45920.2 | 7.435 | 7.35 | -3.271 | -3.356 | 1640 | 1652 | 1654 | 563 | 3178 | 4224а |  | CORR | AXGR | 06:52 | 06:54 | 06:54 | 178 | 28 | 10 | EXT | Аномалия находится на упругопластическом изгибе: R=782 D, максимальное растяжение на 0.8 час. | 0.9 | (c)
45920.477 | 7.712 | 7.645 | -2.994 | -3.061 | 873 | 884 | 889 | 873 | 2943 | 4224а |  | CORR | AXGR | 04:48 | 04:50 | 04:51 | 118 | 32 | 15 | EXT | Аномалия находится на упругопластическом изгибе: R=753 D, максимальное растяжение на 0.7 час. | 0.9 | (c)
45920.56 | 7.795 | 7.778 | -2.911 | -2.928 | 1012 | 1052 | 1058 | 1012 | 2900 | 4224а |  | CORR | CIGR | 05:11 | 05:17 | 05:18 | 28 | 93 | 10 | EXT | Аномалия находится на упругопластическом изгибе: R=722 D, максимальное растяжение на 0.7 час. | 0.89 | (c)
45920.587 | 7.822 | 7.815 | -2.884 | -2.891 | 846 | 896 | 890 | 846 | 2875 | 4224а |  | CORR | CIGR | 04:44 | 04:52 | 04:51 | 16 | 89 | 17 | EXT | Аномалия находится на упругопластическом изгибе: R=722 D, максимальное растяжение на 0.7 час. | 0.89 | (c)
45920.588 | 7.823 | 7.81 | -2.883 | -2.896 | 1041 | 1056 | 1055 | 1041 | 2800 | 4224а |  | CORR | AXGR | 05:15 | 05:18 | 05:18 | 96 | 27 | 13 | EXT | Аномалия находится на упругопластическом изгибе: R=722 D, максимальное растяжение на 0.7 час. | 0.89 | (c)
45920.66 | 7.895 | 7.875 | -2.811 | -2.831 | 607 | 812 | 773 | 607 | 2769 | 4224а |  | CORR | GENE | 04:05 | 04:38 | 04:32 | 62 | 332 | 22 | EXT | Аномалия находится на упругопластическом изгибе: R=722 D, максимальное растяжение на 0.7 час. | 0.89 | (c)
45924.88 | 1.409 | 1.4 | -10.199 | -10.208 | 1972 | 2140 | 2074 | 54 | 1400 | 4224б |  | CORR | CIGR | 05:16 | 05:43 | 05:33 | 47 | 205 | 12 | EXT | Аномалия находится на упругопластическом изгибе: R=534 D, максимальное растяжение на 12 час. | 0.89 | (c)
45925.211 | 1.74 | 1.731 | -9.868 | -9.877 | -2005 | -1944 | -1949 | 226 | 1731 | 4224б |  | CORR | CIGR | 06:35 | 06:44 | 06:44 | 22 | 111 | 12 | EXT | Аномалия находится на упругопластическом изгибе: R=529 D, максимальное растяжение на 12 час. | 0.89 | (c)
45925.589 | 2.118 | 2.102 | -9.49 | -9.506 | -1975 | -1892 | -1901 | 256 | 2102 | 4224б |  | CORR | CIGR | 06:39 | 06:53 | 06:51 | 27 | 147 | 10 | EXT | Аномалия находится на упругопластическом изгибе: R=521 D, максимальное растяжение на 11.9 час. | 0.89 | (c)
45928.154 | 4.683 | 4.566 | -6.925 | -7.042 | -1867 | -1857 | -1858 | 364 | 4566 | 4224б |  | CORR | AXGR | 06:57 | 06:58 | 06:58 | 154 | 18 | 13 | EXT | Аномалия находится на упругопластическом изгибе: R=484 D, максимальное растяжение на 11.9 час. | 0.9 | (c)
45929.052 | 5.581 | 5.573 | -6.027 | -6.035 | -1905 | -1806 | -1836 | 326 | 5573 | 4224б |  | CORR | CIGR | 06:51 | 07:07 | 07:02 | 21 | 138 | 10 | EXT | Аномалия находится на упругопластическом изгибе: R=473 D, максимальное растяжение на 11.9 час. | 0.89 | (c)
45929.562 | 6.091 | 6.071 | -5.517 | -5.537 | -1969 | -1906 | -1907 | 261 | 5501 | 4224б |  | CORR | CIGR | 06:40 | 06:50 | 06:50 | 36 | 125 | 10 | EXT | Аномалия находится на упругопластическом изгибе: R=474 D, максимальное растяжение на 11.9 час. | 0.89 | (c)
45929.934 | 6.463 | 6.199 | -5.145 | -5.409 | -2019 | -1996 | -1984 | 211 | 4994 | 4224б |  | CORR | GENE | 06:32 | 06:36 | 06:38 | 415 | 71 | 37 | EXT | Аномалия находится на упругопластическом изгибе: R=476 D, максимальное растяжение на 12 час. | 1.12 | (b)
45930.249 | 6.778 | 6.769 | -4.83 | -4.839 | -2065 | -2008 | -2005 | 165 | 4815 | 4224б |  | CORR | CIGR | 06:25 | 06:34 | 06:34 | 24 | 120 | 12 | EXT | Аномалия находится на упругопластическом изгибе: R=476 D, максимальное растяжение на 12 час. | 0.89 | (c)
45930.402 | 6.931 | 6.851 | -4.677 | -4.757 | -2045 | -2026 | -2027 | 186 | 4574 | 4224б |  | CORR | AXGR | 06:28 | 06:31 | 06:31 | 183 | 35 | 27 | EXT | Аномалия находится на упругопластическом изгибе: R=476 D, максимальное растяжение на 12 час. | 0.94 | (c)
45930.502 | 7.031 | 6.988 | -4.577 | -4.62 | -1987 | -1971 | -1975 | 243 | 4474 | 4224б |  | CORR | AXGR | 06:37 | 06:40 | 06:39 | 146 | 25 | 21 | EXT | Аномалия находится на упругопластическом изгибе: R=474 D, максимальное растяжение на 0 час. | 0.91 | (c)
45930.614 | 7.143 | 7.107 | -4.465 | -4.501 | -2189 | -2074 | -2091 | 41 | 4440 | 4224б |  | CORR | GENE | 06:05 | 06:23 | 06:21 | 61 | 195 | 12 | EXT | Аномалия находится на упругопластическом изгибе: R=474 D, максимальное растяжение на 0 час. | 0.89 | (c)
45930.904 | 7.433 | 7.325 | -4.175 | -4.283 | -1941 | -1935 | -1929 | 290 | 4094 | 4224б |  | CORR | AXGR | 06:45 | 06:46 | 06:47 | 189 | 25 | 12 | EXT | Аномалия находится на упругопластическом изгибе: R=470 D, максимальное растяжение на 0 час. | 0.91 | (c)
45931.156 | 7.685 | 7.678 | -3.923 | -3.93 | 1884 | 1922 | 1957 | 201 | 3909 | 4224б |  | CORR | CIGR | 05:02 | 05:08 | 05:14 | 21 | 146 | 10 | EXT | Аномалия находится на упругопластическом изгибе: R=465 D, максимальное растяжение на 0.1 час. | 0.89 | (c)
45931.213 | 7.742 | 7.612 | -3.866 | -3.996 | -1988 | -1975 | -1969 | 243 | 3738 | 4224б |  | CORR | AXGR | 06:37 | 06:39 | 06:40 | 258 | 36 | 10 | EXT | Аномалия находится на упругопластическом изгибе: R=461 D, максимальное растяжение на 0.1 час. | 0.91 | (c)
45931.405 | 7.934 | 7.916 | -3.674 | -3.692 | -2175 | -2055 | -2061 | 56 | 3649 | 4224б |  | CORR | CIGR | 06:07 | 06:26 | 06:25 | 43 | 228 | 15 | EXT | Аномалия находится на упругопластическом изгибе: R=461 D, максимальное растяжение на 0.1 час. | 0.89 | (c)
45932.872 | 9.401 | 9.246 | -2.207 | -2.362 | -2148 | -2125 | -2121 | 83 | 2119 | 4224б |  | CORR | GENE | 06:11 | 06:15 | 06:16 | 243 | 55 | 10 | EXT | Аномалия находится на упругопластическом изгибе: R=450 D, максимальное растяжение на 0.3 час. | 0.91 | (c)
45933.232 | 9.761 | 9.743 | -1.847 | -1.865 | 1818 | 2084 | 1995 | 59 | 1794 | 4224б |  | CORR | GENE | 04:52 | 05:34 | 05:20 | 71 | 354 | 11 | EXT | Аномалия находится на упругопластическом изгибе: R=450 D, максимальное растяжение на 0.4 час. | 0.89 | (c)
45934.476 | 11.005 | 10.951 | -0.603 | -0.657 | -2053 | -2041 | -2027 | 177 | 370 | 4224б |  | CORR | GENE | 06:27 | 06:29 | 06:31 | 287 | 53 | 13 | EXT | Аномалия находится на упругопластическом изгибе: R=461 D, максимальное растяжение на 0.4 час. | 0.93 | (c)
45935.079 | 0 | -0.025 | -11.327 | -11.352 | 1707 | -2140 | -1999 | 0 |  | 4225а | Нарушение формы кольцевого шва | GWAN |  | 01:44 | 03:24 | 03:46 | 0 | 1511 |  | EXT | Нарушение формы кольцевого шва Аномалия находится на упругопластическом изгибе: R=478 D, максимальное растяжение на 0.5 час. |  | (c)
45935.079 | 0 | -0.016 | -11.327 | -11.343 | -967 | -887 | -845 | 723 |  | 4225а | Коррозия на шве | GWAN | GENE | 06:33 | 06:46 | 06:53 | 74 | 244 | 21 | EXT | Коррозия на шве Аномалия находится на упругопластическом изгибе: R=478 D, максимальное растяжение на 0.5 час. |  | (c)
45936.742 | 1.663 | 1.602 | -9.664 | -9.725 | -885 | -862 | -860 | 834 | 1602 | 4225а |  | CORR | GENE | 06:46 | 06:50 | 06:50 | 482 | 51 | 13 | EXT | Аномалия находится на упругопластическом изгибе: R=547 D, максимальное растяжение на 0.4 час. | 0.91 | (c)
45936.908 | 1.829 | 1.822 | -9.498 | -9.505 | -1695 | -1652 | -1653 | 536 | 1822 | 4225а |  | CORR | CIGR | 04:35 | 04:42 | 04:42 | 19 | 82 | 12 | EXT | Аномалия находится на упругопластическом изгибе: R=566 D, максимальное растяжение на 0.3 час. | 0.84 | (c)
45937.686 | 2.607 | 2.583 | -8.72 | -8.744 | -852 | -843 | -843 | 833 | 2583 | 4225а |  | CORR | AXGR | 06:51 | 06:53 | 06:53 | 88 | 19 | 10 | EXT | Аномалия находится на упругопластическом изгибе: R=632 D, максимальное растяжение на 0.2 час. | 0.85 | (c)
45938.635 | 3.556 | 3.479 | -7.771 | -7.848 | -1552 | -1538 | -1540 | 679 | 3479 | 4225а |  | CORR | AXGR | 04:59 | 05:01 | 05:00 | 146 | 23 | 13 | EXT | Аномалия находится на упругопластическом изгибе: R=745 D, максимальное растяжение на 0 час. | 0.86 | (c)
45939.539 | 4.46 | 4.445 | -6.867 | -6.882 | -2102 | -2021 | -2034 | 128 | 4445 | 4225а |  | CORR | CIGR | 03:30 | 03:43 | 03:41 | 32 | 137 | 16 | EXT | Аномалия находится на упругопластическом изгибе: R=817 D, максимальное растяжение на 12 час. | 0.84 | (c)
45940.596 | 5.517 | 5.5 | -5.81 | -5.827 | -1616 | -1566 | -1573 | 614 | 5500 | 4225а |  | CORR | CIGR | 04:48 | 04:56 | 04:55 | 33 | 86 | 10 | EXT | Аномалия находится на упругопластическом изгибе: R=924 D, максимальное растяжение на 11.8 час. | 0.84 | (c)
45941.883 | 6.804 | 6.777 | -4.523 | -4.55 | -1643 | -1627 | -1628 | 588 | 4484 | 4225а |  | CORR | AXGR | 04:44 | 04:46 | 04:46 | 66 | 28 | 10 | EXT |  | 0.85 | (c)
45942.224 | 7.145 | 7.094 | -4.182 | -4.233 | -184 | -160 | -165 | 146 | 4124 | 4225а |  | CORR | AXGR | 08:39 | 08:43 | 08:42 | 109 | 38 | 11 | EXT |  | 0.85 | (c)
45942.237 | 7.158 | 7.139 | -4.169 | -4.188 | -2189 | -2135 | -2132 | 42 | 4159 | 4225а |  | CORR | CIGR | 03:16 | 03:24 | 03:25 | 29 | 113 | 11 | EXT |  | 0.84 | (c)
45942.852 | 7.773 | 7.758 | -3.554 | -3.569 | -1869 | -1805 | -1802 | 361 | 3544 | 4225а |  | CORR | CIGR | 04:07 | 04:18 | 04:18 | 25 | 135 | 12 | EXT |  | 0.84 | (c)
45942.871 | 7.792 | 7.781 | -3.535 | -3.546 | -1662 | -1607 | -1609 | 569 | 3521 | 4225а |  | CORR | CIGR | 04:41 | 04:50 | 04:49 | 25 | 105 | 11 | EXT |  | 0.84 | (c)
45943.912 | 8.833 | 8.825 | -2.494 | -2.502 | -2101 | -2046 | -1983 | 129 | 2465 | 4225а |  | CORR | CIGR | 03:30 | 03:39 | 03:49 | 37 | 237 | 15 | EXT |  | 0.85 | (c)
45944.214 | 9.135 | 9.102 | -2.192 | -2.225 | -1727 | -1712 | -1715 | 504 | 2142 | 4225а |  | CORR | AXGR | 04:30 | 04:33 | 04:32 | 83 | 22 | 10 | EXT |  | 0.85 | (c)
45944.556 | 9.477 | 9.427 | -1.85 | -1.9 | -1738 | -1726 | -1726 | 493 | 1805 | 4225а |  | CORR | AXGR | 04:28 | 04:30 | 04:30 | 95 | 23 | 12 | EXT |  | 0.85 | (c)
45946.66 | 0.254 | 0.18 | -10.142 | -10.216 | -1403 | -1368 | -1377 | 1352 | 180 | 4226а |  | CORR | GENE | 05:02 | 05:08 | 05:06 | 673 | 52 | 10 | EXT |  | 0.95 | (c)
45947.177 | 0.771 | 0.761 | -9.625 | -9.635 | -188 | -92 | -108 | 28 | 761 | 4226а |  | CORR | CIGR | 08:18 | 08:34 | 08:31 | 28 | 159 | 11 | EXT |  | 0.89 | (c)
45947.434 | 1.028 | 0.951 | -9.368 | -9.445 | -711 | -668 | -675 | 639 | 951 | 4226а |  | CORR | GENE | 06:54 | 07:01 | 06:60 | 224 | 72 | 10 | EXT |  | 0.91 | (c)
45948.36 | 1.954 | 1.947 | -8.442 | -8.449 | -1542 | -1495 | -1497 | 1453 | 1947 | 4226а |  | CORR | CIGR | 04:40 | 04:47 | 04:47 | 19 | 89 | 10 | EXT |  | 0.89 | (c)
45948.834 | 2.428 | 2.324 | -7.968 | -8.072 | -1511 | -1503 | -1466 | 1420 | 2324 | 4226а |  | CORR | GENE | 04:45 | 04:46 | 04:52 | 479 | 90 | 11 | EXT |  | 0.94 | (c)
45948.958 | 2.552 | 2.477 | -7.844 | -7.919 | 2063 | 2073 | 2082 | 2063 | 2477 | 4226а |  | CORR | AXGR | 02:22 | 02:23 | 02:25 | 153 | 38 | 10 | EXT |  | 0.9 | (c)
45948.959 | 2.553 | 2.465 | -7.843 | -7.931 | 1999 | 2028 | 2020 | 1999 | 2465 | 4226а |  | CORR | AXGR | 02:11 | 02:16 | 02:15 | 163 | 42 | 12 | EXT |  | 0.9 | (c)
45949.175 | 2.769 | 2.759 | -7.627 | -7.637 | 2203 | -2142 | -2140 | 2022 | 2759 | 4226а |  | CORR | GENE | 02:44 | 03:03 | 03:03 | 57 | 236 | 13 | EXT |  | 0.89 | (c)
45949.182 | 2.776 | 2.762 | -7.62 | -7.634 | 1987 | 2040 | 2041 | 1987 | 2762 | 4226а |  | CORR | CIGR | 02:09 | 02:18 | 02:18 | 25 | 108 | 10 | EXT |  | 0.89 | (c)
45949.28 | 2.874 | 2.762 | -7.522 | -7.634 | -1320 | -1276 | -1266 | 1213 | 2762 | 4226а |  | CORR | GENE | 05:16 | 05:23 | 05:24 | 223 | 107 | 13 | EXT |  | 0.92 | (c)
45949.426 | 3.02 | 2.914 | -7.376 | -7.482 | -1492 | -1466 | -1466 | 1441 | 2914 | 4226а |  | CORR | GENE | 04:48 | 04:52 | 04:52 | 377 | 51 | 14 | EXT |  | 0.95 | (c)
45949.44 | 3.034 | 2.938 | -7.362 | -7.458 | 2141 | 2164 | 2196 | 2141 | 2938 | 4226а |  | CORR | GENE | 02:34 | 02:38 | 02:43 | 476 | 109 | 16 | EXT |  | 0.97 | (c)
45949.602 | 3.196 | 3.128 | -7.2 | -7.268 | -1937 | -1899 | -1911 | 1884 | 3128 | 4226а |  | CORR | GENE | 03:36 | 03:42 | 03:40 | 240 | 53 | 10 | EXT |  | 0.91 | (c)
45949.773 | 3.367 | 3.348 | -7.029 | -7.048 | -1512 | -1424 | -1377 | 1243 | 3348 | 4226а |  | CORR | GENE | 04:45 | 04:59 | 05:06 | 52 | 269 | 12 | EXT |  | 0.89 | (c)
45949.855 | 3.449 | 3.432 | -6.947 | -6.964 | -2213 | -2173 | -2167 | 2120 | 3432 | 4226а |  | CORR | CIGR | 02:51 | 02:58 | 02:59 | 27 | 93 | 8 | EXT |  | 0.89 | (c)
45949.904 | 3.498 | 3.472 | -6.898 | -6.924 | -1342 | -1214 | -1212 | 1083 | 3472 | 4226а |  | CORR | CIGR | 05:12 | 05:33 | 05:33 | 46 | 259 | 12 | EXT |  | 0.89 | (c)
45949.969 | 3.563 | 3.531 | -6.833 | -6.865 | -1900 | -1760 | -1787 | 1673 | 3531 | 4226а |  | CORR | GENE | 03:42 | 04:05 | 04:00 | 52 | 227 | 10 | EXT |  | 0.89 | (c)
45950.127 | 3.721 | 3.7 | -6.675 | -6.696 | -1064 | -917 | -934 | 804 | 3700 | 4226а |  | CORR | CIGR | 05:57 | 06:21 | 06:18 | 32 | 261 | 10 | EXT |  | 0.89 | (c)
45950.13 | 3.724 | 3.601 | -6.672 | -6.795 | -1943 | -1932 | -1928 | 1913 | 3601 | 4226а |  | CORR | AXGR | 03:35 | 03:37 | 03:37 | 203 | 30 | 11 | EXT |  | 0.91 | (c)
45950.488 | 4.082 | 4.059 | -6.314 | -6.337 | -1239 | -1134 | -1062 | 884 | 4059 | 4226а |  | CORR | CIGR | 05:29 | 05:46 | 05:57 | 37 | 355 | 13 | EXT |  | 0.89 | (c)
45950.648 | 4.242 | 4.227 | -6.154 | -6.169 | -2043 | -1910 | -1942 | 1841 | 4227 | 4226а |  | CORR | CIGR | 03:19 | 03:40 | 03:35 | 37 | 202 | 11 | EXT |  | 0.89 | (c)
45950.738 | 4.332 | 4.13 | -6.064 | -6.266 | -1223 | -1205 | -1202 | 1182 | 4130 | 4226а |  | CORR | AXGR | 05:31 | 05:34 | 05:35 | 273 | 42 | 10 | EXT |  | 0.92 | (c)
45951.06 | 4.654 | 4.626 | -5.742 | -5.77 | -1717 | -1657 | -1598 | 1479 | 4626 | 4226а |  | CORR | CIGR | 04:11 | 04:21 | 04:31 | 44 | 238 | 12 | EXT |  | 0.89 | (c)
45951.372 | 4.966 | 4.949 | -5.43 | -5.447 | -1343 | -1213 | -1234 | 1125 | 4949 | 4226а |  | CORR | CIGR | 05:12 | 05:33 | 05:29 | 32 | 219 | 10 | EXT |  | 0.89 | (c)
45952.815 | 6.409 | 6.403 | -3.987 | -3.993 | -1413 | -1363 | -1368 | 1323 | 3967 | 4226а |  | CORR | CIGR | 05:01 | 05:09 | 05:08 | 26 | 90 | 10 | EXT |  | 0.89 | (c)
45953.09 | 6.684 | 6.626 | -3.712 | -3.77 | -1424 | -1405 | -1402 | 1381 | 3614 | 4226а |  | CORR | AXGR | 04:59 | 05:02 | 05:02 | 156 | 43 | 12 | EXT |  | 0.9 | (c)
45953.327 | 6.921 | 6.893 | -3.475 | -3.503 | -436 | -364 | -358 | 279 | 3446 | 4226а |  | CORR | GENE | 07:38 | 07:50 | 07:51 | 57 | 157 | 13 | EXT |  | 0.89 | (c)
45953.448 | 7.042 | 6.983 | -3.354 | -3.413 | -651 | -587 | -607 | 563 | 3188 | 4226а |  | CORR | GENE | 07:03 | 07:14 | 07:11 | 225 | 89 | 10 | EXT |  | 0.91 | (c)
45953.86 | 7.454 | 7.418 | -2.942 | -2.978 | -1652 | -1582 | -1599 | 1545 | 2928 | 4226а |  | CORR | GENE | 04:22 | 04:33 | 04:31 | 50 | 107 | 11 | EXT |  | 0.89 | (c)
45954.032 | 7.626 | 7.586 | -2.77 | -2.81 | -702 | -674 | -683 | 665 | 2624 | 4226а |  | CORR | AXGR | 06:55 | 06:60 | 06:58 | 186 | 37 | 11 | EXT |  | 0.91 | (c)
45954.177 | 7.771 | 7.763 | -2.625 | -2.633 | -1554 | -1493 | -1499 | 1444 | 2603 | 4226а |  | CORR | CIGR | 04:38 | 04:48 | 04:47 | 30 | 110 | 10 | EXT |  | 0.89 | (c)
45954.401 | 7.995 | 7.984 | -2.401 | -2.412 | -1487 | -1438 | -1438 | 1389 | 2391 | 4226а |  | CORR | CIGR | 04:49 | 04:57 | 04:57 | 21 | 97 | 10 | EXT |  | 0.89 | (c)
45954.596 | 8.19 | 8.118 | -2.206 | -2.278 | -127 | -107 | -107 | 87 | 2158 | 4226а |  | CORR | AXGR | 08:28 | 08:31 | 08:31 | 120 | 40 | 10 | EXT |  | 0.9 | (c)
45955.459 | 9.053 | 9.04 | -1.343 | -1.356 | -807 | -644 | -704 | 602 | 1301 | 4226а |  | CORR | GENE | 06:38 | 07:05 | 06:55 | 55 | 205 | 10 | EXT |  | 0.89 | (c)
45956.297 | 9.891 | 9.875 | -0.505 | -0.521 | -868 | -573 | -687 | 507 | 459 | 4226а |  | CORR | GENE | 06:29 | 07:16 | 06:58 | 62 | 361 | 14 | EXT |  | 0.89 | (c)
45956.3 | 9.894 | 9.856 | -0.502 | -0.54 | -1487 | -1445 | -1355 | 1223 | 490 | 4226а |  | CORR | GENE | 04:49 | 04:55 | 05:10 | 50 | 265 | 12 | EXT |  | 0.89 | (c)
45956.462 | 10.056 | 10.047 | -0.34 | -0.349 | -1591 | -1541 | -1542 | 1493 | 324 | 4226а |  | CORR | CIGR | 04:32 | 04:40 | 04:40 | 25 | 97 | 12 | EXT |  | 0.89 | (c)
45982.476 | 0.176 | 0.133 | -10.618 | -10.661 | 1819 | 1987 | 2092 | 0 | 133 | 4230а |  | CORR | GENE | 04:46 | 05:14 | 05:30 | 146 | 546 | 12 | EXT | Аномалия находится на упругопластическом изгибе: R=587 D, максимальное растяжение на 9.2 час. | 0.9 | (c)
45983.085 | 0.785 | 0.733 | -10.009 | -10.061 | 1691 | 1993 | 2064 | 0 | 733 | 4230а |  | ARTD | GENE | 04:26 | 05:15 | 05:26 | 472 | 745 |  | EXT | Эквивалент потери металла 15%. Аномалия находится на упругопластическом изгибе: R=538 D, максимальное растяжение на 9.2 час. |  | (c)
45983.877 | 1.577 | 1.577 | -9.217 | -9.217 | 2073 | 2073 | 2111 | 81 | 1577 | 4230а |  | ARTD | GENE | 05:27 | 05:27 | 05:34 | 72 | 77 |  | EXT | Наплавка. Аномалия находится на упругопластическом изгибе: R=465 D, максимальное растяжение на 9.2 час. |  | (c)
45983.95 | 1.65 | 1.486 | -9.144 | -9.308 | -2172 | -2114 | -2108 | 59 | 1486 | 4230а |  | ARTD | GENE | 06:02 | 06:12 | 06:13 | 594 | 128 |  | EXT | Эквивалент потери металла 14%. Аномалия находится на упругопластическом изгибе: R=465 D, максимальное растяжение на 9.2 час. |  | (c)
45984.11 | 1.81 | 1.794 | -8.984 | -9 | 1666 | 1740 | 1768 | 361 | 1794 | 4230а |  | CORR | CIGR | 04:22 | 04:34 | 04:38 | 36 | 203 | 14 | EXT | Аномалия находится на упругопластическом изгибе: R=465 D, максимальное растяжение на 9.2 час. | 0.89 | (c)
45984.206 | 1.906 | 1.781 | -8.888 | -9.013 | 2011 | 2076 | 2059 | 124 | 1781 | 4230а |  | ARTD | GENE | 05:17 | 05:28 | 05:25 | 260 | 95 |  | EXT | Эквивалент потери металла 17%. Аномалия находится на упругопластическом изгибе: R=451 D, максимальное растяжение на 9.3 час. |  | (c)
45984.335 | 2.035 | 2.025 | -8.759 | -8.769 | 1625 | 1722 | 1717 | 421 | 2025 | 4230а |  | CORR | CIGR | 04:15 | 04:31 | 04:30 | 30 | 185 | 10 | EXT | Аномалия находится на упругопластическом изгибе: R=451 D, максимальное растяжение на 9.3 час. | 0.89 | (c)
45984.779 | 2.479 | 2.419 | -8.315 | -8.375 | -1997 | -1969 | -1975 | 234 | 2419 | 4230а |  | CORR | AXGR | 06:31 | 06:35 | 06:34 | 122 | 43 | 19 | EXT | Аномалия находится на упругопластическом изгибе: R=426 D, максимальное растяжение на 9.3 час. | 0.9 | (c)
45985.116 | 2.816 | 2.8 | -7.978 | -7.994 | 1781 | 2076 | 1961 | 90 | 2800 | 4230а |  | CORR | CIGR | 04:40 | 05:28 | 05:09 | 33 | 360 | 10 | EXT | Аномалия находится на упругопластическом изгибе: R=416 D, максимальное растяжение на 9.3 час. | 0.89 | (c)
45985.22 | 2.92 | 2.912 | -7.874 | -7.882 | 1966 | 2036 | 2026 | 144 | 2912 | 4230а |  | CORR | CIGR | 05:10 | 05:21 | 05:20 | 22 | 120 | 13 | EXT | Аномалия находится на упругопластическом изгибе: R=407 D, максимальное растяжение на 9.3 час. | 0.89 | (c)
45985.35 | 3.05 | 2.98 | -7.744 | -7.814 | 795 | 813 | 812 | 795 | 2980 | 4230а |  | CORR | AXGR | 02:01 | 02:04 | 02:04 | 286 | 36 | 12 | EXT | Аномалия находится на упругопластическом изгибе: R=407 D, максимальное растяжение на 9.3 час. | 0.92 | (c)
45986.075 | 3.775 | 3.732 | -7.019 | -7.062 | 1868 | 2117 | 2012 | 74 | 3732 | 4230а |  | CORR | GENE | 04:54 | 05:34 | 05:18 | 63 | 289 | 13 | EXT | Аномалия находится на упругопластическом изгибе: R=389 D, максимальное растяжение на 9.3 час. | 0.89 | (c)
45986.427 | 4.127 | 4.116 | -6.667 | -6.678 | -1736 | -1680 | -1680 | 494 | 4116 | 4230а |  | CORR | CIGR | 07:13 | 07:22 | 07:22 | 24 | 113 | 10 | EXT | Аномалия находится на упругопластическом изгибе: R=382 D, максимальное растяжение на 9.3 час. | 0.89 | (c)
45987.632 | 5.332 | 5.08 | -5.462 | -5.714 | 1663 | 1809 | 1767 | 359 | 5080 | 4230а |  | ARTD | GENE | 04:21 | 04:45 | 04:38 | 298 | 209 |  | EXT | Наплавка. Аномалия находится на упругопластическом изгибе: R=369 D, максимальное растяжение на 9.3 час. |  | (c)
45987.856 | 5.556 | 5.544 | -5.238 | -5.25 | 1445 | 1514 | 1514 | 649 | 5221 | 4230а |  | CORR | CIGR | 03:46 | 03:57 | 03:57 | 29 | 137 | 10 | EXT | Аномалия находится на упругопластическом изгибе: R=366 D, максимальное растяжение на 9.3 час. | 0.89 | (c)
45988.031 | 5.731 | 5.714 | -5.063 | -5.08 | 1352 | 1556 | 1498 | 586 | 5033 | 4230а |  | CORR | CIGR | 03:31 | 04:04 | 03:55 | 47 | 293 | 14 | EXT | Аномалия находится на упругопластическом изгибе: R=365 D, максимальное растяжение на 9.3 час. | 0.89 | (c)
45988.161 | 5.861 | 5.758 | -4.933 | -5.036 | 1834 | 1857 | 1851 | 361 | 4752 | 4230а |  | ARTD | AXGR | 04:49 | 04:53 | 04:52 | 284 | 35 |  | EXT | Эквивалент потери металла 10%. Аномалия находится на упругопластическом изгибе: R=365 D, максимальное растяжение на 9.3 час. |  | (c)
45988.468 | 6.168 | 6.142 | -4.626 | -4.652 | 1444 | 1539 | 1575 | 525 | 4591 | 4230а |  | CORR | GENE | 03:46 | 04:01 | 04:07 | 61 | 261 | 10 | EXT | Аномалия находится на упругопластическом изгибе: R=365 D, максимальное растяжение на 9.3 час. | 0.89 | (c)
45988.759 | 6.459 | 6.437 | -4.335 | -4.357 | 1841 | 1897 | 1915 | 242 | 4319 | 4230а |  | CORR | CIGR | 04:50 | 04:59 | 05:02 | 38 | 148 | 12 | EXT | Аномалия находится на упругопластическом изгибе: R=367 D, максимальное растяжение на 9.4 час. | 0.89 | (c)
45989.252 | 6.952 | 6.939 | -3.842 | -3.855 | 1471 | 1521 | 1516 | 670 | 3614 | 4230а |  | ARTD | GENE | 03:50 | 03:58 | 03:57 | 241 | 89 |  | EXT | Наплавка. Аномалия находится на упругопластическом изгибе: R=375 D, максимальное растяжение на 9.4 час. |  | (c)
45990.37 | 8.07 | 8.062 | -2.724 | -2.732 | 1503 | 1538 | 1541 | 651 | 2714 | 4230а |  | CORR | CIGR | 03:55 | 04:01 | 04:02 | 18 | 77 | 13 | EXT | Аномалия находится на упругопластическом изгибе: R=393 D, максимальное растяжение на 9.6 час. | 0.89 | (c)
45992.439 | 10.139 | 9.949 | -0.655 | -0.845 | 1912 | 1930 | 1957 | 229 | 584 | 4230а |  | CORR | GENE | 05:01 | 05:04 | 05:09 | 261 | 90 | 16 | EXT | Аномалия находится на упругопластическом изгибе: R=425 D, максимальное растяжение на 10.2 час. | 0.93 | (c)
45992.573 | 10.273 | 10.263 | -0.521 | -0.531 | 1502 | 1543 | 1538 | 658 | 509 | 4230а |  | CORR | CIGR | 03:55 | 04:02 | 04:01 | 22 | 70 | 11 | EXT | Аномалия находится на упругопластическом изгибе: R=430 D, максимальное растяжение на 10.2 час. | 0.89 | (c)
45993.338 | 0.244 | 0.227 | -11.226 | -11.243 | -303 | -125 | -169 | 35 | 227 | 4231 |  | CORR | GENE | 03:20 | 03:48 | 03:41 | 60 | 268 | 12 | EXT | Аномалия находится на упругопластическом изгибе: R=439 D, максимальное растяжение на 10.5 час. | 0.89 | (c)
45994.245 | 1.151 | 1.142 | -10.319 | -10.328 | -210 | -88 | -122 | 35 | 1142 | 4231 |  | CORR | CIGR | 03:35 | 03:54 | 03:49 | 35 | 176 | 13 | EXT | Аномалия находится на упругопластическом изгибе: R=439 D, максимальное растяжение на 10.8 час. | 0.89 | (c)
45994.888 | 1.794 | 1.756 | -9.676 | -9.714 | 80 | 146 | 132 | 80 | 1756 | 4231 |  | CORR | GENE | 04:22 | 04:32 | 04:30 | 48 | 104 | 13 | EXT | Аномалия находится на упругопластическом изгибе: R=440 D, максимальное растяжение на 11 час. | 0.89 | (c)
45995.02 | 1.926 | 1.815 | -9.544 | -9.655 | 126 | 153 | 146 | 126 | 1815 | 4231 |  | CORR | AXGR | 04:29 | 04:33 | 04:32 | 192 | 39 | 10 | EXT | Аномалия находится на упругопластическом изгибе: R=440 D, максимальное растяжение на 11 час. | 0.91 | (c)
45995.168 | 2.074 | 2.066 | -9.396 | -9.404 | -149 | -77 | -80 | 11 | 2066 | 4231 |  | CORR | CIGR | 03:45 | 03:56 | 03:56 | 22 | 138 | 12 | EXT | Аномалия находится на упругопластическом изгибе: R=440 D, максимальное растяжение на 11.1 час. | 0.89 | (c)
45995.271 | 2.177 | 2.161 | -9.293 | -9.309 | 148 | 183 | 195 | 148 | 2161 | 4231 |  | CORR | CIGR | 04:32 | 04:38 | 04:40 | 25 | 95 | 10 | EXT | Аномалия находится на упругопластическом изгибе: R=440 D, максимальное растяжение на 11.1 час. | 0.89 | (c)
45995.294 | 2.2 | 2.192 | -9.27 | -9.278 | -311 | -274 | -276 | 240 | 2192 | 4231 |  | CORR | CIGR | 03:18 | 03:24 | 03:24 | 18 | 71 | 12 | EXT | Аномалия находится на упругопластическом изгибе: R=441 D, максимальное растяжение на 11.2 час. | 0.89 | (c)
45996.012 | 2.918 | 2.898 | -8.552 | -8.572 | 133 | 288 | 309 | 133 | 2898 | 4231 |  | CORR | GENE | 04:30 | 04:55 | 04:58 | 166 | 353 | 14 | EXT | Аномалия находится на упругопластическом изгибе: R=442 D, максимальное растяжение на 11.4 час. | 0.91 | (c)
45996.984 | 3.89 | 3.843 | -7.58 | -7.627 | -197 | -77 | 56 | 0 | 3843 | 4231 |  | CORR | GENE | 03:37 | 03:56 | 04:18 | 94 | 505 | 19 | EXT | Аномалия находится на упругопластическом изгибе: R=447 D, максимальное растяжение на 11.7 час. | 0.9 | (c)
45997.129 | 4.035 | 3.959 | -7.435 | -7.511 | -195 | -183 | -173 | 151 | 3959 | 4231 |  | CORR | AXGR | 03:37 | 03:39 | 03:41 | 123 | 44 | 13 | EXT | Аномалия находится на упругопластическом изгибе: R=449 D, максимальное растяжение на 11.7 час. | 0.9 | (c)
45997.435 | 4.341 | 4.275 | -7.129 | -7.195 | -215 | -115 | 71 | 0 | 4275 | 4231 |  | CORR | GENE | 03:34 | 03:50 | 04:20 | 97 | 573 | 12 | EXT | Аномалия находится на упругопластическом изгибе: R=450 D, максимальное растяжение на 11.8 час. | 0.89 | (c)
45997.704 | 4.61 | 4.461 | -6.86 | -7.009 | 439 | 462 | 469 | 439 | 4461 | 4231 |  | CORR | GENE | 05:19 | 05:23 | 05:24 | 281 | 60 | 12 | EXT | Аномалия находится на упругопластическом изгибе: R=452 D, максимальное растяжение на 11.8 час. | 0.92 | (c)
45998.378 | 5.284 | 5.245 | -6.186 | -6.225 | -380 | -238 | -198 | 15 | 5245 | 4231 |  | CORR | GENE | 03:07 | 03:30 | 03:37 | 54 | 366 | 13 | EXT | Аномалия находится на упругопластическом изгибе: R=458 D, максимальное растяжение на 11.8 час. | 0.89 | (c)
45998.582 | 5.488 | 5.315 | -5.982 | -6.155 | 423 | 471 | 472 | 423 | 5315 | 4231 |  | CORR | GENE | 05:17 | 05:25 | 05:25 | 282 | 98 | 14 | EXT | Аномалия находится на упругопластическом изгибе: R=458 D, максимальное растяжение на 11.8 час. | 0.93 | (c)
45998.738 | 5.644 | 5.422 | -5.826 | -6.048 | 107 | 124 | 130 | 107 | 5422 | 4231 |  | CORR | AXGR | 04:26 | 04:28 | 04:30 | 291 | 47 | 21 | EXT | Аномалия находится на упругопластическом изгибе: R=461 D, максимальное растяжение на 11.8 час. | 0.96 | (c)
45998.821 | 5.727 | 5.717 | -5.743 | -5.753 | -274 | -212 | -217 | 159 | 5717 | 4231 |  | CORR | CIGR | 03:24 | 03:34 | 03:34 | 21 | 115 | 15 | EXT | Аномалия находится на упругопластическом изгибе: R=461 D, максимальное растяжение на 11.8 час. | 0.89 | (c)
45999.277 | 6.183 | 6.166 | -5.287 | -5.304 | -366 | -296 | -307 | 249 | 5269 | 4231 |  | CORR | CIGR | 03:09 | 03:21 | 03:19 | 35 | 117 | 15 | EXT | Аномалия находится на упругопластическом изгибе: R=466 D, максимальное растяжение на 11.8 час. | 0.89 | (c)
45999.364 | 6.27 | 6.258 | -5.2 | -5.212 | 166 | 223 | 214 | 166 | 5189 | 4231 |  | CORR | CIGR | 04:35 | 04:45 | 04:43 | 23 | 97 | 10 | EXT | Аномалия находится на упругопластическом изгибе: R=469 D, максимальное растяжение на 11.8 час. | 0.89 | (c)
45999.725 | 6.631 | 6.593 | -4.839 | -4.877 | 58 | 64 | 66 | 58 | 4783 | 4231 |  | CORR | AXGR | 04:18 | 04:19 | 04:19 | 94 | 16 | 12 | EXT | Аномалия находится на упругопластическом изгибе: R=472 D, максимальное растяжение на 11.8 час. | 0.89 | (c)
46000.238 | 7.144 | 7.124 | -4.326 | -4.346 | 137 | 277 | 349 | 137 | 4280 | 4231 |  | CORR | GENE | 04:31 | 04:53 | 05:05 | 66 | 423 | 15 | EXT | Аномалия находится на упругопластическом изгибе: R=479 D, максимальное растяжение на 11.8 час. | 0.89 | (c)
46000.518 | 7.424 | 7.213 | -4.046 | -4.257 | 444 | 465 | 475 | 444 | 3943 | 4231 |  | CORR | GENE | 05:20 | 05:24 | 05:25 | 314 | 62 | 11 | EXT | Аномалия находится на упругопластическом изгибе: R=482 D, максимальное растяжение на 11.8 час. | 0.93 | (c)
46000.677 | 7.583 | 7.541 | -3.887 | -3.929 | 235 | 350 | 422 | 235 | 3861 | 4231 |  | CORR | GENE | 04:47 | 05:05 | 05:17 | 68 | 373 | 10 | EXT | Аномалия находится на упругопластическом изгибе: R=486 D, максимальное растяжение на 11.8 час. | 0.89 | (c)
46000.875 | 7.781 | 7.767 | -3.689 | -3.703 | 139 | 284 | 271 | 139 | 3664 | 4231 |  | CORR | CIGR | 04:31 | 04:54 | 04:52 | 39 | 264 | 10 | EXT | Аномалия находится на упругопластическом изгибе: R=486 D, максимальное растяжение на 11.8 час. | 0.89 | (c)
46000.985 | 7.891 | 7.875 | -3.579 | -3.595 | 63 | 177 | 152 | 63 | 3564 | 4231 |  | CORR | CIGR | 04:19 | 04:37 | 04:33 | 31 | 179 | 10 | EXT | Аномалия находится на упругопластическом изгибе: R=490 D, максимальное растяжение на 11.8 час. | 0.89 | (c)
46001.488 | 8.394 | 8.346 | -3.076 | -3.124 | 101 | 136 | 348 | 101 | 2960 | 4231 |  | CORR | GENE | 04:25 | 04:31 | 05:05 | 164 | 495 | 13 | EXT | Аномалия находится на упругопластическом изгибе: R=499 D, максимальное растяжение на 11.8 час. | 0.91 | (c)
46001.518 | 8.424 | 8.415 | -3.046 | -3.055 | -575 | -527 | -509 | 443 | 3032 | 4231 |  | CORR | CIGR | 02:36 | 02:43 | 02:46 | 23 | 132 | 10 | EXT | Аномалия находится на упругопластическом изгибе: R=499 D, максимальное растяжение на 11.8 час. | 0.89 | (c)
46001.819 | 8.725 | 8.683 | -2.745 | -2.787 | 281 | 449 | 403 | 281 | 2734 | 4231 |  | CORR | GENE | 04:54 | 05:21 | 05:14 | 53 | 244 | 10 | EXT | Аномалия находится на упругопластическом изгибе: R=504 D, максимальное растяжение на 11.8 час. | 0.89 | (c)
46001.889 | 8.795 | 8.784 | -2.675 | -2.686 | 80 | 138 | 141 | 80 | 2663 | 4231 |  | CORR | CIGR | 04:21 | 04:31 | 04:31 | 23 | 122 | 10 | EXT | Аномалия находится на упругопластическом изгибе: R=504 D, максимальное растяжение на 11.8 час. | 0.89 | (c)
46002.288 | 9.194 | 9.185 | -2.276 | -2.285 | 559 | 594 | 602 | 559 | 2264 | 4231 |  | CORR | CIGR | 05:39 | 05:44 | 05:46 | 21 | 84 | 11 | EXT | Аномалия находится на упругопластическом изгибе: R=514 D, максимальное растяжение на 11.7 час. | 0.89 | (c)
46002.46 | 9.366 | 9.347 | -2.104 | -2.123 | -226 | -143 | -142 | 58 | 2089 | 4231 |  | CORR | CIGR | 03:32 | 03:45 | 03:46 | 34 | 169 | 19 | EXT | Аномалия находится на упругопластическом изгибе: R=520 D, максимальное растяжение на 11.7 час. | 0.89 | (c)
46003.071 | 9.977 | 9.694 | -1.493 | -1.776 | 212 | 255 | 241 | 212 | 1266 | 4231 |  | CORR | GENE | 04:43 | 04:50 | 04:47 | 510 | 58 | 11 | EXT | Аномалия находится на упругопластическом изгибе: R=532 D, максимальное растяжение на 11.7 час. | 0.95 | (c)
46003.539 | 10.445 | 10.166 | -1.025 | -1.304 | 310 | 348 | 342 | 310 | 354 | 4231 |  | CORR | GENE | 04:59 | 05:05 | 05:04 | 950 | 65 | 10 | EXT | Аномалия находится на упругопластическом изгибе: R=545 D, максимальное растяжение на 11.6 час. | 0.96 | (c)
46003.728 | 10.634 | 10.582 | -0.836 | -0.888 | -172 | -93 | 33 | 0 | 806 | 4231 |  | CORR | GENE | 03:41 | 03:53 | 04:14 | 82 | 410 | 13 | EXT | Аномалия находится на упругопластическом изгибе: R=552 D, максимальное растяжение на 11.6 час. | 0.89 | (c)
46004.231 | 11.137 | 11.121 | -0.333 | -0.349 | -104 | -17 | 134 | 0 | 255 | 4231 |  | CORR | GENE | 03:52 | 04:06 | 04:30 | 94 | 476 | 13 | EXT | Аномалия находится на упругопластическом изгибе: R=568 D, максимальное растяжение на 11.6 час. | 0.89 | (c)
46004.653 | 0.089 | 0.024 | -11.311 | -11.376 | 1056 | 1066 | 1071 | 1056 | 24 | 4232 |  | CORR | AXGR | 04:04 | 04:05 | 04:06 | 132 | 29 | 13 | EXT | Аномалия находится на упругопластическом изгибе: R=577 D, максимальное растяжение на 11.6 час. | 0.9 | (c)
46005.03 | 0.466 | 0.446 | -10.934 | -10.954 | 1232 | 1283 | 1307 | 849 | 446 | 4232 |  | CORR | CIGR | 04:32 | 04:40 | 04:44 | 31 | 150 | 14 | EXT | Аномалия находится на упругопластическом изгибе: R=595 D, максимальное растяжение на 11.6 час. | 0.89 | (c)
46005.14 | 0.576 | 0.537 | -10.824 | -10.863 | 660 | 876 | 842 | 660 | 537 | 4232 |  | CORR | GENE | 02:60 | 03:35 | 03:29 | 69 | 364 | 20 | EXT | Аномалия находится на упругопластическом изгибе: R=595 D, максимальное растяжение на 11.6 час. | 0.89 | (c)
46005.221 | 0.657 | 0.625 | -10.743 | -10.775 | 1213 | 1361 | 1354 | 735 | 625 | 4232 |  | CORR | GENE | 04:29 | 04:53 | 04:52 | 49 | 282 | 19 | EXT | Аномалия находится на упругопластическом изгибе: R=605 D, максимальное растяжение на 11.6 час. | 0.89 | (c)
46005.695 | 1.131 | 1.089 | -10.269 | -10.311 | -2168 | -2154 | -2158 | 62 | 1089 | 4232 |  | CORR | AXGR | 07:23 | 07:26 | 07:25 | 87 | 21 | 10 | EXT | Аномалия находится на упругопластическом изгибе: R=616 D, максимальное растяжение на 11.6 час. | 0.89 | (c)
46005.994 | 1.43 | 1.419 | -9.97 | -9.981 | 888 | 960 | 953 | 888 | 1419 | 4232 |  | CORR | CIGR | 03:37 | 03:48 | 03:47 | 25 | 129 | 13 | EXT | Аномалия находится на упругопластическом изгибе: R=639 D, максимальное растяжение на 11.6 час. | 0.89 | (c)
46006.105 | 1.541 | 1.527 | -9.859 | -9.873 | 1346 | 1397 | 1389 | 798 | 1527 | 4232 |  | CORR | CIGR | 04:51 | 04:59 | 04:58 | 28 | 87 | 10 | EXT | Аномалия находится на упругопластическом изгибе: R=639 D, максимальное растяжение на 11.6 час. | 0.89 | (c)
46006.477 | 1.913 | 1.787 | -9.487 | -9.613 | -2215 | -2206 | -2206 | 16 | 1787 | 4232 |  | CORR | AXGR | 07:16 | 07:17 | 07:17 | 171 | 17 | 12 | EXT | Аномалия находится на упругопластическом изгибе: R=665 D, максимальное растяжение на 11.6 час. | 0.9 | (c)
46007.052 | 2.488 | 2.478 | -8.912 | -8.922 | 1058 | 1108 | 1103 | 1058 | 2478 | 4232 |  | CORR | CIGR | 04:04 | 04:12 | 04:11 | 20 | 91 | 10 | EXT | Аномалия находится на упругопластическом изгибе: R=694 D, максимальное растяжение на 11.6 час. | 0.89 | (c)
46007.606 | 3.042 | 3.017 | -8.358 | -8.383 | 1356 | 1456 | 1445 | 697 | 3017 | 4232 |  | CORR | CIGR | 04:52 | 05:08 | 05:07 | 43 | 178 | 34 | EXT | Аномалия находится на упругопластическом изгибе: R=727 D, максимальное растяжение на 11.7 час. | 0.89 | (c)
46008.096 | 3.532 | 3.477 | -7.868 | -7.923 | 1126 | 1139 | 1138 | 1081 | 3477 | 4232 |  | CORR | AXGR | 04:15 | 04:17 | 04:17 | 150 | 24 | 11 | EXT | Аномалия находится на упругопластическом изгибе: R=766 D, максимальное растяжение на 11.7 час. | 0.9 | (c)
46008.165 | 3.601 | 3.587 | -7.799 | -7.813 | 1967 | 2103 | 2098 | 2 | 3587 | 4232 |  | CORR | GENE | 06:31 | 06:53 | 06:52 | 52 | 262 | 19 | EXT | Аномалия находится на упругопластическом изгибе: R=766 D, максимальное растяжение на 11.7 час. | 0.89 | (c)
46008.58 | 4.016 | 4.006 | -7.384 | -7.394 | 1367 | 1416 | 1422 | 754 | 4006 | 4232 |  | CORR | CIGR | 04:54 | 05:02 | 05:03 | 18 | 110 | 10 | EXT | Аномалия находится на упругопластическом изгибе: R=810 D, максимальное растяжение на 11.8 час. | 0.89 | (c)
46010.532 | 5.968 | 5.957 | -5.432 | -5.443 | 984 | 1050 | 1044 | 984 | 5420 | 4232 |  | CORR | CIGR | 03:52 | 04:03 | 04:02 | 23 | 120 | 15 | EXT |  | 0.89 | (c)
46010.537 | 5.973 | 5.824 | -5.427 | -5.576 | 842 | 854 | 861 | 842 | 5364 | 4232 |  | CORR | AXGR | 03:29 | 03:31 | 03:32 | 212 | 39 | 15 | EXT |  | 0.92 | (c)
46010.61 | 6.046 | 6.026 | -5.354 | -5.374 | 347 | 428 | 470 | 347 | 5328 | 4232 |  | CORR | CIGR | 02:09 | 02:22 | 02:29 | 46 | 246 | 10 | EXT |  | 0.89 | (c)
46010.659 | 6.095 | 6.086 | -5.305 | -5.314 | 1300 | 1347 | 1343 | 845 | 5297 | 4232 |  | CORR | CIGR | 04:43 | 04:51 | 04:50 | 17 | 86 | 16 | EXT |  | 0.89 | (c)
46010.672 | 6.108 | 6.097 | -5.292 | -5.303 | 740 | 780 | 781 | 740 | 5275 | 4232 |  | CORR | CIGR | 03:13 | 03:19 | 03:19 | 28 | 83 | 15 | EXT |  | 0.89 | (c)
46010.693 | 6.129 | 6.123 | -5.271 | -5.277 | 1262 | 1319 | 1316 | 860 | 5259 | 4232 |  | CORR | CIGR | 04:37 | 04:46 | 04:46 | 18 | 108 | 11 | EXT |  | 0.89 | (c)
46011.438 | 6.874 | 6.859 | -4.526 | -4.541 | 886 | 1156 | 1110 | 886 | 4504 | 4232 |  | CORR | CIGR | 03:36 | 04:20 | 04:12 | 37 | 447 | 27 | EXT |  | 0.89 | (c)
46011.648 | 7.084 | 6.977 | -4.316 | -4.423 | 1331 | 1350 | 1346 | 870 | 4276 | 4232 |  | CORR | AXGR | 04:48 | 04:51 | 04:51 | 147 | 30 | 12 | EXT |  | 0.9 | (c)
46011.842 | 7.278 | 7.229 | -4.122 | -4.171 | 1374 | 1381 | 1383 | 839 | 4071 | 4232 |  | CORR | AXGR | 04:55 | 04:56 | 04:57 | 100 | 18 | 12 | EXT |  | 0.89 | (c)
46011.964 | 7.4 | 7.348 | -4 | -4.052 | 1297 | 1310 | 1310 | 908 | 3970 | 4232 |  | CORR | AXGR | 04:43 | 04:45 | 04:45 | 82 | 25 | 12 | EXT |  | 0.89 | (c)
46012.651 | 8.087 | 8.032 | -3.313 | -3.368 | -1711 | -1695 | -1695 | 519 | 3248 | 4232 |  | CORR | AXGR | 08:37 | 08:40 | 08:40 | 120 | 32 | 11 | EXT |  | 0.9 | (c)
46013.384 | 8.82 | 8.801 | -2.58 | -2.599 | -1983 | -1881 | -1882 | 248 | 2561 | 4232 |  | CORR | CIGR | 07:53 | 08:10 | 08:10 | 38 | 201 | 19 | EXT |  | 0.89 | (c)
46014.145 | 9.581 | 9.539 | -1.819 | -1.861 | 911 | 965 | 1080 | 911 | 1787 | 4232 |  | CORR | GENE | 03:40 | 03:49 | 04:08 | 74 | 338 | 11 | EXT |  | 0.89 | (c)
46015.045 | 10.481 | 10.474 | -0.919 | -0.926 | 886 | 995 | 965 | 886 | 904 | 4232 |  | CORR | CIGR | 03:36 | 03:54 | 03:49 | 22 | 158 | 11 | EXT |  | 0.89 | (c)
46015.092 | 10.528 | 10.507 | -0.872 | -0.893 | 2046 | 2176 | 2186 | 0 | 846 | 4232 |  | CORR | CIGR | 06:44 | 07:05 | 07:06 | 47 | 280 | 16 | EXT |  | 0.89 | (c)
46015.845 | 11.281 | 11.229 | -0.119 | -0.171 | 1155 | -2215 | 1987 | 0 | 74 | 4232 |  | CORR | GENE | 04:20 | 07:16 | 06:34 | 97 | 1664 | 27 | EXT |  | 0.91 | (c)
46030.51 | 1.013 | 0.995 | -9.777 | -9.795 | 1175 | 1350 | 1295 | 1175 | 995 | 4234б |  | CORR | CIGR | 03:05 | 03:34 | 03:25 | 37 | 242 | 11 | EXT |  | 0.89 | (c)
46030.798 | 1.301 | 1.044 | -9.489 | -9.746 | 1300 | 1322 | 1329 | 1300 | 1044 | 4234б |  | CORR | GENE | 03:25 | 03:29 | 03:30 | 300 | 58 | 10 | EXT |  | 0.92 | (c)
46030.872 | 1.375 | 1.36 | -9.415 | -9.43 | 1260 | 1347 | 1339 | 1260 | 1360 | 4234б |  | CORR | CIGR | 03:19 | 03:33 | 03:32 | 34 | 157 | 10 | EXT |  | 0.89 | (c)
46030.979 | 1.482 | 1.467 | -9.308 | -9.323 | 1503 | 1563 | 1557 | 1503 | 1467 | 4234б |  | CORR | CIGR | 03:58 | 04:08 | 04:07 | 25 | 108 | 14 | EXT |  | 0.89 | (c)
46031.448 | 1.951 | 1.929 | -8.839 | -8.861 | 764 | 840 | 849 | 764 | 1929 | 4234б |  | CORR | GENE | 01:59 | 02:11 | 02:13 | 48 | 170 | 12 | EXT |  | 0.89 | (c)
46031.595 | 2.098 | 2.063 | -8.692 | -8.727 | 1030 | 1127 | 1135 | 1030 | 2063 | 4234б |  | CORR | GENE | 02:42 | 02:57 | 02:59 | 53 | 210 | 12 | EXT |  | 0.89 | (c)
46031.929 | 2.432 | 2.4 | -8.358 | -8.39 | -2192 | -2108 | -2092 | 1991 | 2400 | 4234б |  | CORR | CIGR | 06:02 | 06:16 | 06:18 | 46 | 202 | 12 | EXT |  | 0.89 | (c)
46031.984 | 2.487 | 2.459 | -8.303 | -8.331 | 1838 | 2054 | 2006 | 1838 | 2459 | 4234б |  | CORR | GENE | 04:52 | 05:27 | 05:19 | 103 | 335 | 11 | EXT |  | 0.89 | (c)
46032.312 | 2.815 | 2.8 | -7.975 | -7.99 | 1698 | 1775 | 1814 | 1698 | 2800 | 4234б |  | CORR | CIGR | 04:30 | 04:42 | 04:48 | 27 | 232 | 11 | EXT |  | 0.89 | (c)
46032.877 | 3.38 | 3.088 | -7.41 | -7.702 | -1861 | -1753 | -1794 | 1726 | 3088 | 4234б |  | CORR | GENE | 06:55 | 07:13 | 07:06 | 353 | 135 | 11 | EXT |  | 0.93 | (c)
46032.909 | 3.412 | 2.772 | -7.378 | -8.018 | 855 | 945 | 915 | 855 | 2772 | 4234б |  | CORR | GENE | 02:14 | 02:28 | 02:23 | 1032 | 121 | 18 | EXT |  | 1.03 | (b)
46033.015 | 3.518 | 3.448 | -7.272 | -7.342 | -1976 | -1723 | -1703 | 1430 | 3448 | 4234б |  | CORR | GENE | 06:37 | 07:18 | 07:21 | 124 | 546 | 11 | EXT |  | 0.9 | (c)
46033.356 | 3.859 | 3.846 | -6.931 | -6.944 | -1401 | -1266 | -1307 | 1213 | 3846 | 4234б |  | CORR | CIGR | 08:09 | 08:31 | 08:25 | 40 | 188 | 13 | EXT |  | 0.89 | (c)
46033.474 | 3.977 | 3.923 | -6.813 | -6.867 | -2023 | -1926 | -1867 | 1711 | 3923 | 4234б |  | CORR | GENE | 06:29 | 06:45 | 06:54 | 80 | 312 | 11 | EXT |  | 0.89 | (c)
46033.584 | 4.087 | 4.071 | -6.703 | -6.719 | -1888 | -1725 | -1795 | 1703 | 4071 | 4234б |  | CORR | GENE | 06:51 | 07:17 | 07:06 | 57 | 185 | 13 | EXT |  | 0.89 | (c)
46033.594 | 4.097 | 4.001 | -6.693 | -6.789 | -2212 | -2169 | -2174 | 2136 | 4001 | 4234б |  | CORR | GENE | 05:59 | 06:06 | 06:05 | 212 | 77 | 10 | EXT |  | 0.91 | (c)
46033.781 | 4.284 | 4.214 | -6.506 | -6.576 | -1582 | -1143 | -1220 | 857 | 4214 | 4234б |  | CORR | GENE | 07:40 | 08:51 | 08:39 | 164 | 725 | 11 | EXT |  | 0.9 | (c)
46033.799 | 4.302 | 4.256 | -6.488 | -6.534 | 806 | 887 | 996 | 806 | 4256 | 4234б |  | CORR | GENE | 02:06 | 02:19 | 02:36 | 63 | 379 | 10 | EXT |  | 0.89 | (c)
46033.912 | 4.415 | 4.227 | -6.375 | -6.563 | 1218 | 1259 | 1252 | 1218 | 4227 | 4234б |  | CORR | GENE | 03:12 | 03:19 | 03:18 | 384 | 69 | 10 | EXT |  | 0.93 | (c)
46034.201 | 4.704 | 4.652 | -6.086 | -6.138 | -1319 | -1218 | -1222 | 1124 | 4652 | 4234б |  | CORR | GENE | 08:23 | 08:39 | 08:38 | 105 | 195 | 10 | EXT |  | 0.89 | (c)
46034.431 | 4.934 | 4.907 | -5.856 | -5.883 | 2037 | -2148 | -2217 | 2010 | 4907 | 4234б |  | CORR | GENE | 05:24 | 06:09 | 05:58 | 88 | 414 | 10 | EXT |  | 0.89 | (c)
46034.594 | 5.097 | 4.991 | -5.693 | -5.799 | -1728 | -1576 | -1460 | 1193 | 4991 | 4234б |  | CORR | GENE | 07:17 | 07:41 | 07:60 | 133 | 535 | 13 | EXT |  | 0.9 | (c)
46034.892 | 5.395 | 5.382 | -5.395 | -5.408 | 1304 | 1476 | 1425 | 1304 | 5356 | 4234б |  | CORR | GENE | 03:26 | 03:54 | 03:46 | 52 | 241 | 11 | EXT |  | 0.89 | (c)
46036.147 | 6.65 | 6.632 | -4.14 | -4.158 | -1418 | -1315 | -1335 | 1252 | 4110 | 4234б |  | CORR | GENE | 08:07 | 08:23 | 08:20 | 48 | 166 | 15 | EXT |  | 0.89 | (c)
46037.093 | 7.596 | 7.366 | -3.194 | -3.424 | -1367 | -1345 | -1343 | 1319 | 3044 | 4234б |  | CORR | GENE | 08:15 | 08:19 | 08:19 | 380 | 48 | 13 | EXT |  | 0.94 | (c)
46037.098 | 7.601 | 7.433 | -3.189 | -3.357 | -1202 | -1169 | -1161 | 1119 | 2983 | 4234б |  | CORR | GENE | 08:42 | 08:47 | 08:48 | 374 | 84 | 13 | EXT |  | 0.94 | (c)
46039.217 | 9.72 | 9.688 | -1.07 | -1.102 | 869 | 921 | 953 | 869 | 1062 | 4234б |  | CORR | CIGR | 02:16 | 02:24 | 02:29 | 40 | 168 | 10 | EXT |  | 0.89 | (c)
46040.203 | 10.706 | 10.689 | -0.084 | -0.101 | 723 | 783 | 840 | 723 | 35 | 4234б |  | CORR | GENE | 01:52 | 02:02 | 02:11 | 66 | 234 | 10 | EXT |  | 0.89 | (c)
46040.211 | 10.714 | 10.699 | -0.076 | -0.091 | 1282 | 1338 | 1338 | 1282 | 59 | 4234б |  | CORR | CIGR | 03:23 | 03:32 | 03:32 | 32 | 112 | 10 | EXT |  | 0.89 | (c)
46061.878 | 0.689 | 0.664 | -10.826 | -10.851 | -574 | -466 | -474 | 375 | 664 | 4237 |  | CORR | CIGR | 08:38 | 08:55 | 08:54 | 48 | 199 | 10 | EXT |  | 0.85 | (c)
46061.985 | 0.796 | 0.776 | -10.719 | -10.739 | 1607 | 1865 | 1809 | 219 | 776 | 4237 |  | CORR | GENE | 02:30 | 03:12 | 03:03 | 99 | 404 | 12 | EXT |  | 0.85 | (c)
46062.41 | 1.221 | 1.209 | -10.294 | -10.306 | -887 | -807 | -821 | 755 | 1209 | 4237 |  | CORR | CIGR | 07:47 | 08:00 | 07:58 | 27 | 132 | 11 | EXT |  | 0.84 | (c)
46063.416 | 2.227 | 2.212 | -9.288 | -9.303 | 345 | 423 | 420 | 345 | 2212 | 4237 |  | CORR | CIGR | 11:06 | 11:19 | 11:18 | 28 | 151 | 11 | EXT |  | 0.84 | (c)
46063.566 | 2.377 | 2.351 | -9.138 | -9.164 | -210 | -143 | -100 | 0 | 2351 | 4237 |  | CORR | CIGR | 09:37 | 09:47 | 09:55 | 37 | 221 | 10 | EXT |  | 0.84 | (c)
46064.095 | 2.906 | 2.887 | -8.609 | -8.628 | -713 | -598 | -591 | 469 | 2887 | 4237 |  | CORR | CIGR | 08:16 | 08:34 | 08:35 | 42 | 244 | 11 | EXT |  | 0.84 | (c)
46064.607 | 3.418 | 3.408 | -8.097 | -8.107 | 2086 | 2145 | 2153 | 10 | 3408 | 4237 |  | CORR | CIGR | 03:47 | 03:57 | 03:58 | 30 | 135 | 12 | EXT |  | 0.84 | (c)
46065.04 | 3.851 | 3.815 | -7.664 | -7.7 | -741 | -700 | -633 | 525 | 3815 | 4237 |  | CORR | CIGR | 08:11 | 08:18 | 08:28 | 49 | 216 | 10 | EXT |  | 0.85 | (c)
46065.384 | 4.195 | 4.187 | -7.32 | -7.328 | 1954 | 2001 | 2022 | 140 | 4187 | 4237 |  | CORR | CIGR | 03:26 | 03:34 | 03:37 | 27 | 137 | 11 | EXT |  | 0.84 | (c)
46065.431 | 4.242 | 4.21 | -7.273 | -7.305 | -735 | -607 | -582 | 429 | 4210 | 4237 |  | CORR | GENE | 08:12 | 08:33 | 08:37 | 62 | 305 | 13 | EXT |  | 0.85 | (c)
46065.668 | 4.479 | 4.469 | -7.036 | -7.046 | -1855 | -1757 | -1753 | 375 | 4469 | 4237 |  | CORR | CIGR | 05:11 | 05:27 | 05:28 | 41 | 205 | 10 | EXT |  | 0.84 | (c)
46065.821 | 4.632 | 4.623 | -6.883 | -6.892 | -380 | -327 | -337 | 293 | 4623 | 4237 |  | CORR | CIGR | 09:09 | 09:18 | 09:16 | 29 | 87 | 13 | EXT |  | 0.84 | (c)
46065.97 | 4.781 | 4.772 | -6.734 | -6.743 | -1026 | -972 | -977 | 928 | 4772 | 4237 |  | CORR | CIGR | 07:25 | 07:34 | 07:33 | 23 | 99 | 11 | EXT |  | 0.84 | (c)
46066.358 | 5.169 | 5.071 | -6.346 | -6.444 | -986 | -823 | -702 | 417 | 5071 | 4237 |  | CORR | GENE | 07:31 | 07:58 | 08:17 | 132 | 569 | 10 | EXT |  | 0.85 | (c)
46066.49 | 5.301 | 5.163 | -6.214 | -6.352 | -1281 | -1250 | -1248 | 950 | 5163 | 4237 |  | CORR | GENE | 06:44 | 06:49 | 06:49 | 364 | 66 | 15 | EXT |  | 0.9 | (c)
46067.096 | 5.907 | 5.892 | -5.608 | -5.623 | 1957 | 2042 | 2068 | 52 | 5600 | 4237 |  | CORR | CIGR | 03:26 | 03:40 | 03:44 | 23 | 221 | 10 | EXT |  | 0.84 | (c)
46068.247 | 7.058 | 6.977 | -4.457 | -4.538 | 1803 | 1863 | 2009 | 16 | 4438 | 4237 |  | CORR | GENE | 03:02 | 03:11 | 03:35 | 100 | 412 | 14 | EXT |  | 0.85 | (c)
46070.156 | 8.967 | 8.96 | -2.548 | -2.555 | -809 | -771 | -751 | 694 | 2534 | 4237 |  | CORR | CIGR | 08:00 | 08:06 | 08:09 | 21 | 115 | 11 | EXT | Аномалия находится на упругопластическом изгибе: R=907 D, максимальное растяжение на 11 час. | 0.84 | (c)
46072.573 | 11.384 | 11.287 | -0.131 | -0.228 | -1126 | -1071 | -1094 | 1061 | 67 | 4237 |  | CORR | GENE | 07:09 | 07:18 | 07:14 | 161 | 64 | 11 | EXT | Аномалия находится на упругопластическом изгибе: R=867 D, максимальное растяжение на 11.6 час. | 0.86 | (c)
46073.596 | 0.892 | 0.43 | -10.433 | -10.895 | -2223 | -2208 | -2208 | 8 | 430 | 4238 |  | CORR | AXGR | 04:24 | 04:26 | 04:26 | 825 | 29 | 23 | EXT | Аномалия находится на упругопластическом изгибе: R=863 D, максимальное растяжение на 11.6 час. | 1.07 | (b)
46073.866 | 1.162 | 1.152 | -10.163 | -10.173 | -1202 | -1152 | -1150 | 1029 | 1152 | 4238 |  | CORR | CIGR | 07:08 | 07:16 | 07:17 | 19 | 105 | 10 | EXT | Аномалия находится на упругопластическом изгибе: R=867 D, максимальное растяжение на 11.6 час. | 0.89 | (c)
46074.519 | 1.815 | 1.793 | -9.51 | -9.532 | 1995 | 2070 | 2077 | 71 | 1793 | 4238 |  | CORR | CIGR | 03:44 | 03:57 | 03:58 | 41 | 165 | 16 | EXT | Аномалия находится на упругопластическом изгибе: R=863 D, максимальное растяжение на 11.5 час. | 0.89 | (c)
46074.766 | 2.062 | 2.016 | -9.263 | -9.309 | -1255 | -1184 | -1213 | 976 | 2016 | 4238 |  | CORR | GENE | 06:60 | 07:11 | 07:07 | 193 | 83 | 12 | EXT | Аномалия находится на упругопластическом изгибе: R=867 D, максимальное растяжение на 11.5 час. | 0.91 | (c)
46075.455 | 2.751 | 2.647 | -8.574 | -8.678 | 1518 | 1734 | 1893 | 0 | 2647 | 4238 |  | CORR | GENE | 02:27 | 03:02 | 03:28 | 139 | 750 | 21 | EXT | Аномалия находится на упругопластическом изгибе: R=869 D, максимальное растяжение на 11.3 час. | 0.91 | (c)
46078.235 | 5.531 | 5.115 | -5.794 | -6.21 | -2164 | -2130 | -2141 | 67 | 5115 | 4238 |  | CORR | AXGR | 04:33 | 04:39 | 04:37 | 1011 | 46 | 10 | EXT | Аномалия находится на упругопластическом изгибе: R=641 D, максимальное растяжение на 11.1 час. | 0.96 | (c)
46079.154 | 6.45 | 6.439 | -4.875 | -4.886 | -1050 | -1002 | -987 | 923 | 4862 | 4238 |  | CORR | CIGR | 07:33 | 07:41 | 07:43 | 24 | 128 | 10 | EXT | Аномалия находится на упругопластическом изгибе: R=564 D, максимальное растяжение на 11 час. | 0.89 | (c)
46079.465 | 6.761 | 6.692 | -4.564 | -4.633 | -2187 | -2178 | -2176 | 44 | 4444 | 4238 |  | CORR | AXGR | 04:29 | 04:31 | 04:31 | 189 | 22 | 19 | EXT | Аномалия находится на упругопластическом изгибе: R=526 D, максимальное растяжение на 11 час. | 0.92 | (c)
46079.475 | 6.771 | 6.762 | -4.554 | -4.563 | -711 | -652 | -647 | 583 | 4544 | 4238 |  | CORR | CIGR | 08:28 | 08:37 | 08:38 | 19 | 128 | 14 | EXT | Аномалия находится на упругопластическом изгибе: R=526 D, максимальное растяжение на 11 час. | 0.89 | (c)
46080.107 | 7.403 | 7.288 | -3.922 | -4.037 | -2145 | -2131 | -2131 | 86 | 3481 | 4238 |  | CORR | AXGR | 04:36 | 04:39 | 04:38 | 556 | 28 | 15 | EXT | Аномалия находится на упругопластическом изгибе: R=495 D, максимальное растяжение на 11 час. | 0.97 | (c)
46080.977 | 8.273 | 8.262 | -3.052 | -3.063 | -1342 | -1285 | -1191 | 889 | 3023 | 4238 |  | CORR | CIGR | 06:46 | 06:55 | 07:10 | 40 | 300 | 10 | EXT | Аномалия находится на упругопластическом изгибе: R=456 D, максимальное растяжение на 11 час. | 0.89 | (c)
46081.69 | 8.986 | 8.953 | -2.339 | -2.372 | -797 | -610 | -616 | 435 | 2303 | 4238 |  | CORR | GENE | 08:14 | 08:44 | 08:43 | 69 | 362 | 10 | EXT | Аномалия находится на упругопластическом изгибе: R=425 D, максимальное растяжение на 11.2 час. | 0.89 | (c)
46084.42 | 0.391 | 0.287 | -11.124 | -11.228 | 744 | 807 | 791 | 744 | 287 | 4239 |  | CORR | GENE | 06:38 | 06:48 | 06:46 | 295 | 93 | 23 | EXT | Аномалия находится на упругопластическом изгибе: R=352 D, максимальное растяжение на 11.5 час. | 0.97 | (c)
46085.281 | 1.252 | 1.232 | -10.263 | -10.283 | 694 | 759 | 760 | 694 | 1232 | 4239 |  | CORR | CIGR | 06:30 | 06:40 | 06:41 | 34 | 130 | 11 | EXT | Аномалия находится на упругопластическом изгибе: R=338 D, максимальное растяжение на 11.5 час. | 0.89 | (c)
46086.022 | 1.993 | 1.901 | -9.522 | -9.614 | 855 | 883 | 884 | 855 | 1901 | 4239 |  | CORR | GENE | 06:56 | 07:01 | 07:01 | 148 | 59 | 11 | EXT | Аномалия находится на упругопластическом изгибе: R=328 D, максимальное растяжение на 11.6 час. | 0.9 | (c)
46087.865 | 3.836 | 3.651 | -7.679 | -7.864 | 27 | 38 | 46 | 27 | 3651 | 4239 |  | CORR | AXGR | 04:42 | 04:44 | 04:45 | 228 | 39 | 19 | EXT | Аномалия находится на упругопластическом изгибе: R=325 D, максимальное растяжение на 11.6 час. | 0.94 | (c)
46090.039 | 6.01 | 5.999 | -5.505 | -5.516 | -607 | -497 | -530 | 453 | 5482 | 4239 |  | CORR | CIGR | 02:60 | 03:18 | 03:12 | 34 | 154 | 13 | EXT | Аномалия находится на упругопластическом изгибе: R=365 D, максимальное растяжение на 11.4 час. | 0.89 | (c)
46090.36 | 6.331 | 6.28 | -5.184 | -5.235 | -263 | -252 | -250 | 236 | 5045 | 4239 |  | CORR | AXGR | 03:56 | 03:57 | 03:58 | 190 | 27 | 10 | EXT | Аномалия находится на упругопластическом изгибе: R=373 D, максимальное растяжение на 11.4 час. | 0.91 | (c)
46093.119 | 9.09 | 9.08 | -2.425 | -2.435 | -613 | -569 | -560 | 508 | 2415 | 4239 |  | CORR | CIGR | 02:59 | 03:06 | 03:08 | 20 | 105 | 10 | EXT | Аномалия находится на упругопластическом изгибе: R=427 D, максимальное растяжение на 11.1 час. | 0.89 | (c)
46094.038 | 10.009 | 9.976 | -1.506 | -1.539 | -510 | -356 | -371 | 231 | 1484 | 4239 |  | CORR | GENE | 03:16 | 03:40 | 03:38 | 55 | 279 | 23 | EXT | Аномалия находится на упругопластическом изгибе: R=441 D, максимальное растяжение на 11 час. | 0.89 | (c)
46096.948 | 1.404 | 1.015 | -10.111 | -10.5 | 2162 | -2219 | 2209 | 2162 | 1015 | 4240 |  | CORR | GENE | 04:39 | 04:52 | 04:47 | 470 | 95 | 12 | EXT | Аномалия находится на упругопластическом изгибе: R=511 D, максимальное растяжение на 10.8 час. | 0.95 | (c)
46101.304 | 5.76 | 5.749 | -5.755 | -5.766 | 1775 | 1831 | 1816 | 1775 | 5749 | 4240 |  | CORR | CIGR | 03:37 | 03:46 | 03:43 | 16 | 81 | 11 | EXT | Аномалия находится на упругопластическом изгибе: R=870 D, максимальное растяжение на 10.6 час. | 0.89 | (c)
46125.554 | 6.8 | 6.723 | -0.292 | -0.369 | -1701 | -1595 | -1463 | 530 | 272 | 4242а |  | CORR | GENE | 07:41 | 07:58 | 08:19 | 97 | 475 | 11 | EXT | Аномалия находится на упругопластическом изгибе: R=304 D, максимальное растяжение на 6.5 час. | 0.85 | (c)
46130.349 | 0 | 0 | -11.48 | -11.48 | -1757 | -1617 | -1444 | 474 | 0 | 4243 | Смещение кромок | GWAN |  | 05:57 | 06:20 | 06:47 | 0 | 625 | 16 | EXT | Смещение кромок Толщины: 18,7 / 16,5 мм Вовнутрь Величина смещения - 2.7 мм. Аномалия находится на упругопластическом изгибе: R=374 D, максимальное растяжение на 6.5 час. |  | (c)
46130.349 | 0 | -0.022 | -11.48 | -11.502 | -1614 | -1349 | -1421 | 617 |  | 4243 | Нарушение формы кольцевого шва | GWAN |  | 06:20 | 07:03 | 06:51 | 0 | 385 |  | EXT | Нарушение формы кольцевого шва Аномалия находится на упругопластическом изгибе: R=374 D, максимальное растяжение на 6.5 час. |  | (c)
46132.292 | 1.943 | 1.919 | -9.537 | -9.561 | -1986 | -1913 | -1873 | 245 | 1919 | 4243 |  | CORR | CIGR | 05:20 | 05:32 | 05:38 | 38 | 225 | 10 | EXT | Аномалия находится на упругопластическом изгибе: R=587 D, максимальное растяжение на 6.5 час. | 0.84 | (c)
46132.511 | 2.162 | 2.146 | -9.318 | -9.334 | 2167 | -2215 | -2214 | 0 | 2146 | 4243 |  | CORR | CIGR | 04:30 | 04:43 | 04:43 | 44 | 161 | 10 | EXT | Аномалия находится на упругопластическом изгибе: R=637 D, максимальное растяжение на 6.5 час. | 0.84 | (c)
46134.198 | 3.849 | 3.838 | -7.631 | -7.642 | 1799 | 1851 | 1851 | 327 | 3838 | 4243 |  | CORR | CIGR | 03:31 | 03:39 | 03:39 | 20 | 104 | 10 | EXT |  | 0.84 | (c)
46140.236 | 9.887 | 9.679 | -1.593 | -1.801 | 2151 | 2155 | 2159 | 63 | 1408 | 4243 |  | CORR | AXGR | 04:28 | 04:28 | 04:29 | 393 | 17 | 13 | EXT |  | 0.9 | (c)
46140.467 | 10.118 | 10.102 | -1.362 | -1.378 | 2031 | 2088 | 2084 | 94 | 1343 | 4243 |  | CORR | CIGR | 04:08 | 04:18 | 04:17 | 35 | 105 | 10 | EXT |  | 0.84 | (c)
46141.829 | 0 | -0.058 | -11.515 | -11.573 | -1170 | -985 | -991 | 812 |  | 4244 | Нарушение формы кольцевого шва | GWAN |  | 07:34 | 08:04 | 08:03 | 0 | 358 |  | EXT | Нарушение формы кольцевого шва |  | (c)
46142.204 | 0.375 | 0.325 | -11.14 | -11.19 | 1359 | 1527 | 1481 | 628 | 325 | 4244 |  | CORR | GENE | 02:23 | 02:50 | 02:42 | 63 | 244 | 10 | EXT |  | 0.85 | (c)
46142.298 | 0.469 | 0.272 | -11.046 | -11.243 | 1920 | 1967 | 1958 | 236 | 272 | 4244 |  | CORR | GENE | 03:53 | 04:01 | 03:59 | 445 | 75 | 12 | EXT |  | 0.9 | (c)
46142.992 | 1.163 | 1.053 | -10.352 | -10.462 | 2104 | 2140 | 2129 | 77 | 1053 | 4244 |  | CORR | AXGR | 04:23 | 04:29 | 04:27 | 540 | 49 | 12 | EXT |  | 0.91 | (c)
46144.845 | 3.016 | 2.902 | -8.499 | -8.613 | 2048 | 2121 | 2100 | 79 | 2902 | 4244 |  | CORR | GENE | 04:14 | 04:26 | 04:22 | 734 | 103 | 15 | EXT |  | 0.94 | (c)
46154.876 | 1.532 | 1.523 | -10.018 | -10.027 | 947 | 997 | 1002 | 947 | 1523 | 4245 |  | CORR | CIGR | 04:15 | 04:23 | 04:24 | 18 | 111 | 14 | EXT |  | 0.84 | (c)
46156.092 | 2.748 | 2.593 | -8.802 | -8.957 | -2213 | -2177 | -2128 | 17 | 2593 | 4245 |  | CORR | GENE | 07:45 | 07:51 | 07:58 | 168 | 171 | 12 | EXT |  | 0.86 | (c)
46156.624 | 3.28 | 3.174 | -8.27 | -8.376 | -2229 | -2208 | -2216 | 1 | 3174 | 4245 |  | CORR | AXGR | 07:42 | 07:46 | 07:44 | 177 | 27 | 10 | EXT |  | 0.86 | (c)
46166.056 | 1.162 | 1.145 | -10.368 | -10.385 | -2223 | -2181 | -2167 | 7 | 1145 | 4246 |  | CORR | CIGR | 03:43 | 03:50 | 03:52 | 29 | 112 | 10 | EXT |  | 0.84 | (c)
46185.608 | 9.184 | 9.158 | -1.941 | -1.967 | -36 | 79 | 67 | 0 | 1932 | 4247 |  | CORR | CIGR | 09:15 | 09:34 | 09:32 | 35 | 206 | 12 | EXT |  | 0.84 | (c)
46192.959 | 5.41 | 5.382 | -6.015 | -6.043 | 1386 | 1447 | 1488 | 1386 | 5382 | 4248 |  | CORR | CIGR | 07:05 | 07:15 | 07:22 | 42 | 203 | 11 | EXT |  | 0.89 | (c)
46193.768 | 6.219 | 6.18 | -5.206 | -5.245 | 1738 | 1795 | 1865 | 1738 | 5193 | 4248 |  | CORR | CIGR | 08:02 | 08:11 | 08:23 | 52 | 254 | 11 | EXT |  | 0.89 | (c)
46212.522 | 1.818 | 1.806 | -9.412 | -9.424 | 1898 | 2094 | 2028 | 73 | 1806 | 4250 |  | CORR | CIGR | 07:42 | 08:14 | 08:03 | 42 | 259 | 11 | EXT |  | 0.89 | (c)
46219.71 | 9.006 | 8.99 | -2.224 | -2.24 | 1736 | 1798 | 1807 | 352 | 2209 | 4250 |  | CORR | CIGR | 07:16 | 07:26 | 07:27 | 31 | 142 | 14 | EXT |  | 0.89 | (c)
46223.515 | 1.581 | 1.566 | -9.574 | -9.589 | 401 | 504 | 482 | 401 | 1566 | 4251 |  | CORR | CIGR | 02:56 | 03:12 | 03:09 | 34 | 161 | 12 | EXT |  | 0.89 | (c)
46224.036 | 2.102 | 2.008 | -9.053 | -9.147 | -2156 | -2100 | -1915 | 74 | 2008 | 4251 |  | CORR | GENE | 08:03 | 08:12 | 08:42 | 108 | 482 | 13 | EXT |  | 0.89 | (c)
46240.023 | 6.934 | 6.922 | -4.511 | -4.523 | -1184 | -1130 | -1132 | 1047 | 4497 | 4252 |  | CORR | CIGR | 07:54 | 08:03 | 08:02 | 26 | 102 | 10 | EXT |  | 0.89 | (c)
46273.652 | 6.143 | 6.131 | -4.927 | -4.939 | -102 | -66 | -60 | 18 | 4919 | 4255 |  | CORR | CIGR | 09:27 | 09:33 | 09:34 | 20 | 84 | 11 | EXT |  | 0.89 | (c)
46277.27 | 9.761 | 9.72 | -1.309 | -1.35 | 1832 | 1968 | 2037 | 0 | 1260 | 4255 |  | CORR | GENE | 02:39 | 03:01 | 03:12 | 90 | 410 | 12 | EXT |  | 0.89 | (c)
46285.823 | 7.244 | 7.194 | -4.086 | -4.136 | 1870 | 1879 | 1881 | 339 | 4035 | 4256 |  | CORR | AXGR | 02:49 | 02:50 | 02:50 | 101 | 21 | 11 | EXT |  | 0.89 | (c)
46293.142 | 3.233 | 3.209 | -7.962 | -7.986 | 2184 | -2213 | -2105 | 0 | 3209 | 4257 |  | CORR | CIGR | 08:42 | 08:53 | 09:10 | 48 | 344 | 10 | EXT |  | 0.89 | (c)
46294 | 4.091 | 4.073 | -7.104 | -7.122 | 2188 | -2207 | -2190 | 0 | 4073 | 4257 |  | CORR | CIGR | 08:43 | 08:54 | 08:57 | 33 | 166 | 10 | EXT |  | 0.89 | (c)
46297.071 | 7.162 | 7.138 | -4.033 | -4.057 | -109 | -1 | -14 | 0 | 3998 | 4257 |  | CORR | GENE | 02:32 | 02:50 | 02:48 | 59 | 191 | 10 | EXT |  | 0.89 | (c)
46297.562 | 7.653 | 7.627 | -3.542 | -3.568 | 2178 | -2006 | -2046 | 0 | 3514 | 4257 |  | CORR | CIGR | 08:41 | 09:26 | 09:20 | 54 | 476 | 12 | EXT |  | 0.89 | (c)
46298.418 | 8.509 | 8.461 | -2.686 | -2.734 | 97 | 214 | 279 | 97 | 2652 | 4257 |  | CORR | GENE | 03:06 | 03:24 | 03:35 | 82 | 363 | 10 | EXT |  | 0.89 | (c)
46298.487 | 8.578 | 8.519 | -2.617 | -2.676 | 1984 | 2030 | 2134 | 0 | 2606 | 4257 |  | CORR | GENE | 08:10 | 08:18 | 08:34 | 70 | 300 | 12 | EXT |  | 0.89 | (c)
46303.679 | 2.575 | 2.545 | -8.735 | -8.765 | -506 | 202 | -68 | 0 | 2545 | 4258 |  | CORR | GENE | 01:17 | 03:12 | 02:28 | 156 | 876 | 10 | EXT |  | 0.9 | (c)
46329.35 | 5.616 | 5.602 | -5.389 | -5.403 | -1204 | -1129 | -1142 | 1026 | 5368 | 4260 |  | CORR | CIGR | 08:23 | 08:35 | 08:33 | 35 | 124 | 11 | EXT |  | 0.89 | (c)
46336.427 | 1.688 | 1.671 | -9.752 | -9.769 | -1163 | -1104 | -1104 | 1046 | 1671 | 4261 |  | CORR | CIGR | 08:34 | 08:44 | 08:44 | 30 | 116 | 11 | EXT |  | 0.89 | (c)
46338.3 | 3.561 | 3.516 | -7.879 | -7.924 | -1373 | -1320 | -1237 | 857 | 3516 | 4261 |  | CORR | GENE | 08:00 | 08:09 | 08:22 | 57 | 273 | 14 | EXT |  | 0.89 | (c)
46347.175 | 0.996 | 0.985 | -10.519 | -10.53 | 1882 | 1926 | 1927 | 1882 | 985 | 4262 |  | CORR | CIGR | 07:54 | 08:01 | 08:01 | 24 | 89 | 12 | EXT |  | 0.89 | (c)
46355.972 | 9.793 | 9.771 | -1.722 | -1.744 | 1972 | -2173 | 2158 | 1972 | 1684 | 4262 |  | CORR | GENE | 08:08 | 08:59 | 08:38 | 60 | 371 | 13 | EXT |  | 0.89 | (c)
46372.126 | 3.042 | 2.991 | -8.208 | -8.259 | -2150 | -2019 | -1968 | 81 | 2991 | 4264 |  | CORR | GENE | 09:06 | 09:27 | 09:35 | 81 | 362 | 10 | EXT |  | 0.89 | (c)
46374.73 | 5.646 | 5.602 | -5.604 | -5.648 | -2173 | -2031 | -2018 | 58 | 5582 | 4264 |  | CORR | GENE | 09:02 | 09:25 | 09:27 | 66 | 310 | 10 | EXT |  | 0.89 | (c)
46398.817 | 7.173 | 7.129 | -3.597 | -3.641 | -1893 | -1669 | -1688 | 337 | 3543 | 4266 |  | CORR | GENE | 07:15 | 07:51 | 07:48 | 98 | 409 | 10 | EXT |  | 0.89 | (c)
46399.673 | 8.029 | 8.019 | -2.741 | -2.751 | -1604 | -1482 | -1521 | 626 | 2719 | 4266 |  | CORR | CIGR | 08:01 | 08:21 | 08:15 | 32 | 167 | 10 | EXT |  | 0.89 | (c)
46400.119 | 8.475 | 8.417 | -2.295 | -2.353 | -1599 | -1513 | -1414 | 631 | 2283 | 4266 |  | CORR | GENE | 08:02 | 08:16 | 08:32 | 70 | 371 | 11 | EXT |  | 0.89 | (c)
46400.498 | 8.854 | 8.843 | -1.916 | -1.927 | 906 | 1038 | 1008 | 906 | 1891 | 4266 |  | CORR | CIGR | 02:47 | 03:08 | 03:03 | 36 | 203 | 11 | EXT |  | 0.89 | (c)
46402.315 | 10.671 | 10.558 | -0.099 | -0.212 | 1518 | 1532 | 1532 | 684 | 44 | 4266 |  | CORR | AXGR | 04:25 | 04:28 | 04:28 | 168 | 29 | 12 | EXT |  | 0.9 | (c)
46402.708 | 0.294 | 0.259 | -6.986 | -7.021 | 968 | 1103 | 1096 | 968 | 259 | 4267 |  | CORR | CIGR | 03:42 | 04:04 | 04:03 | 52 | 256 | 14 | EXT |  | 0.89 | (c)
46403.253 | 0.839 | 0.828 | -6.441 | -6.452 | -1728 | -1615 | -1633 | 503 | 828 | 4267 |  | CORR | CIGR | 08:27 | 08:46 | 08:43 | 41 | 190 | 10 | EXT |  | 0.89 | (c)
46403.368 | 0.954 | 0.942 | -6.326 | -6.338 | -2180 | -2129 | -2131 | 50 | 942 | 4267 |  | CORR | CIGR | 07:14 | 07:23 | 07:22 | 25 | 99 | 10 | EXT |  | 0.89 | (c)
46404.133 | 1.719 | 1.652 | -5.561 | -5.628 | -1585 | -1530 | -1410 | 645 | 1652 | 4267 |  | CORR | GENE | 08:50 | 08:59 | 09:19 | 82 | 351 | 13 | EXT |  | 0.89 | (c)
46404.192 | 1.778 | 1.752 | -5.502 | -5.528 | -2218 | -1810 | -1969 | 13 | 1752 | 4267 |  | CORR | GENE | 07:08 | 08:14 | 07:48 | 92 | 497 | 15 | EXT |  | 0.89 | (c)
46405.088 | 2.674 | 2.658 | -4.606 | -4.622 | -1856 | -1803 | -1794 | 375 | 2658 | 4267 |  | CORR | CIGR | 08:07 | 08:15 | 08:17 | 32 | 124 | 11 | EXT |  | 0.89 | (c)
46407.272 | 4.858 | 4.835 | -2.422 | -2.445 | 266 | 605 | 536 | 266 | 2351 | 4267 |  | CORR | GENE | 01:49 | 02:44 | 02:33 | 94 | 540 | 15 | EXT |  | 0.89 | (c)
46407.696 | 5.282 | 5.266 | -1.998 | -2.014 | -1575 | -1454 | -1479 | 655 | 1970 | 4267 |  | CORR | CIGR | 08:52 | 09:11 | 09:07 | 44 | 192 | 13 | EXT |  | 0.89 | (c)
46411.269 | 1.575 | 1.557 | -1.625 | -1.643 | -2018 | -1963 | -1954 | 213 | 1557 | 4268 |  | CORR | CIGR | 07:56 | 08:05 | 08:06 | 35 | 127 | 10 | EXT |  | 0.89 | (c)
46412.894 | 0 | -0.027 | -10.235 | -10.262 | 1901 | -2161 | 2200 | 0 |  | 4269 | Коррозия на шве | GWAN | GENE | 07:31 | 08:36 | 08:20 | 58 | 599 | 21 | EXT | Коррозия на шве |  | (c)
46417.406 | 4.512 | 4.433 | -5.723 | -5.802 | 1780 | 1824 | 1945 | 121 | 4433 | 4269 |  | CORR | GENE | 07:12 | 07:19 | 07:39 | 93 | 330 | 14 | EXT |  | 0.89 | (c)
46437.617 | 3.093 | 2.983 | -8.447 | -8.557 | 1541 | 1560 | 1558 | 657 | 2983 | 4271 |  | CORR | AXGR | 02:27 | 02:30 | 02:30 | 172 | 32 | 16 | EXT |  | 0.91 | (c)
46438.145 | 3.621 | 3.611 | -7.919 | -7.929 | 1518 | 1582 | 1574 | 600 | 3611 | 4271 |  | CORR | CIGR | 02:24 | 02:34 | 02:33 | 26 | 112 | 10 | EXT |  | 0.89 | (c)
46448.053 | 1.989 | 1.887 | -9.711 | -9.813 | -100 | -80 | -74 | 49 | 1887 | 4272 |  | CORR | AXGR | 04:54 | 04:57 | 04:58 | 210 | 51 | 11 | EXT |  | 0.91 | (c)
46448.388 | 2.324 | 2.244 | -9.376 | -9.456 | -790 | -768 | -769 | 749 | 2244 | 4272 |  | CORR | AXGR | 03:02 | 03:06 | 03:05 | 251 | 42 | 16 | EXT |  | 0.93 | (c)
46448.402 | 2.338 | 2.322 | -9.362 | -9.378 | -358 | -222 | -200 | 41 | 2322 | 4272 |  | CORR | CIGR | 04:12 | 04:34 | 04:37 | 45 | 317 | 13 | EXT |  | 0.89 | (c)
46448.572 | 2.508 | 2.484 | -9.192 | -9.216 | -977 | -914 | -906 | 836 | 2484 | 4272 |  | CORR | CIGR | 02:32 | 02:42 | 02:43 | 43 | 142 | 10 | EXT |  | 0.89 | (c)
46448.844 | 2.78 | 2.661 | -8.92 | -9.039 | -105 | -79 | -63 | 22 | 2661 | 4272 |  | CORR | GENE | 04:53 | 04:57 | 04:59 | 243 | 83 | 21 | EXT |  | 0.94 | (c)
46449.156 | 3.092 | 3.063 | -8.608 | -8.637 | -948 | -542 | -569 | 190 | 3063 | 4272 |  | CORR | GENE | 02:37 | 03:42 | 03:38 | 137 | 758 | 22 | EXT |  | 0.91 | (c)
46449.435 | 3.371 | 3.354 | -8.329 | -8.346 | -999 | -944 | -915 | 832 | 3354 | 4272 |  | CORR | CIGR | 02:28 | 02:37 | 02:42 | 29 | 166 | 13 | EXT |  | 0.89 | (c)
46449.985 | 3.921 | 3.913 | -7.779 | -7.787 | -198 | -4 | -76 | 0 | 3913 | 4272 |  | CORR | GENE | 04:38 | 05:09 | 04:57 | 72 | 244 | 10 | EXT |  | 0.89 | (c)
46450.087 | 4.023 | 4.006 | -7.677 | -7.694 | -817 | -743 | -737 | 657 | 4006 | 4272 |  | CORR | CIGR | 02:58 | 03:10 | 03:11 | 33 | 160 | 15 | EXT |  | 0.89 | (c)
46452.025 | 5.961 | 5.95 | -5.739 | -5.75 | -349 | -291 | -275 | 200 | 5724 | 4272 |  | CORR | CIGR | 04:13 | 04:23 | 04:25 | 26 | 149 | 13 | EXT |  | 0.89 | (c)
46452.851 | 6.787 | 6.769 | -4.913 | -4.931 | -700 | -509 | -569 | 438 | 4893 | 4272 |  | CORR | CIGR | 03:17 | 03:47 | 03:38 | 38 | 262 | 15 | EXT |  | 0.89 | (c)
46452.986 | 6.922 | 6.891 | -4.778 | -4.809 | -708 | -583 | -537 | 366 | 4755 | 4272 |  | CORR | CIGR | 03:15 | 03:36 | 03:43 | 54 | 341 | 19 | EXT |  | 0.89 | (c)
46453.055 | 6.991 | 6.976 | -4.709 | -4.724 | -842 | -708 | -752 | 662 | 4697 | 4272 |  | CORR | CIGR | 02:54 | 03:15 | 03:08 | 27 | 180 | 11 | EXT |  | 0.89 | (c)
46453.828 | 7.764 | 7.742 | -3.936 | -3.958 | -398 | -56 | -173 | 0 | 3892 | 4272 |  | CORR | GENE | 04:05 | 05:01 | 04:42 | 66 | 449 | 18 | EXT |  | 0.89 | (c)
46454.314 | 8.25 | 8.219 | -3.45 | -3.481 | -681 | -427 | -502 | 322 | 3388 | 4272 |  | CORR | GENE | 03:20 | 04:01 | 03:49 | 93 | 359 | 13 | EXT |  | 0.89 | (c)
46454.558 | 8.494 | 8.47 | -3.206 | -3.23 | -215 | -116 | -110 | 6 | 3184 | 4272 |  | CORR | CIGR | 04:35 | 04:51 | 04:52 | 46 | 209 | 14 | EXT |  | 0.89 | (c)
46454.622 | 8.558 | 8.549 | -3.142 | -3.151 | -435 | -374 | -383 | 331 | 3129 | 4272 |  | CORR | CIGR | 03:59 | 04:09 | 04:08 | 22 | 104 | 14 | EXT |  | 0.89 | (c)
46455.313 | 9.249 | 9.235 | -2.451 | -2.465 | -197 | -62 | -81 | 0 | 2410 | 4272 |  | CORR | CIGR | 04:38 | 04:60 | 04:57 | 55 | 231 | 11 | EXT |  | 0.89 | (c)
46456.114 | 10.05 | 10.013 | -1.65 | -1.687 | -290 | -157 | -153 | 17 | 1639 | 4272 |  | CORR | CIGR | 04:23 | 04:44 | 04:45 | 48 | 273 | 15 | EXT |  | 0.89 | (c)
46458.14 | 0.376 | 0.365 | -11.259 | -11.27 | -1082 | -741 | -881 | 679 | 365 | 4273 |  | CORR | GENE | 06:29 | 07:24 | 07:02 | 77 | 403 | 13 | EXT |  | 0.89 | (c)
46460.597 | 2.833 | 2.806 | -8.802 | -8.829 | -1782 | -1712 | -1717 | 1651 | 2806 | 4273 |  | CORR | CIGR | 04:36 | 04:48 | 04:47 | 38 | 131 | 15 | EXT |  | 0.89 | (c)
46461.179 | 3.415 | 3.261 | -8.22 | -8.374 | 2169 | 2218 | -1968 | 1644 | 3261 | 4273 |  | CORR | GENE | 03:14 | 03:22 | 04:06 | 170 | 649 | 12 | EXT |  | 0.9 | (c)
46461.608 | 3.844 | 3.833 | -7.791 | -7.802 | 2141 | -2213 | 2222 | 2141 | 3833 | 4273 |  | CORR | CIGR | 03:09 | 03:27 | 03:23 | 42 | 162 | 11 | EXT |  | 0.89 | (c)
46463.374 | 5.61 | 5.58 | -6.025 | -6.055 | -2097 | -1979 | -1952 | 1807 | 5580 | 4273 |  | CORR | GENE | 03:45 | 04:04 | 04:09 | 65 | 290 | 20 | EXT |  | 0.89 | (c)
46463.835 | 6.071 | 6.028 | -5.564 | -5.607 | -2144 | -2078 | -2007 | 1870 | 5545 | 4273 |  | CORR | GENE | 03:38 | 03:49 | 03:60 | 62 | 273 | 11 | EXT |  | 0.89 | (c)
46463.99 | 6.226 | 6.215 | -5.409 | -5.42 | -1673 | -1606 | -1601 | 1529 | 5385 | 4273 |  | CORR | CIGR | 04:54 | 05:05 | 05:05 | 35 | 145 | 11 | EXT |  | 0.89 | (c)
46464.65 | 6.886 | 6.875 | -4.749 | -4.76 | -1862 | -1633 | -1678 | 1493 | 4703 | 4273 |  | CORR | GENE | 04:23 | 05:00 | 04:53 | 57 | 369 | 13 | EXT |  | 0.89 | (c)
46466.343 | 8.579 | 8.569 | -3.056 | -3.066 | -1066 | -966 | -984 | 902 | 3038 | 4273 |  | CORR | CIGR | 06:32 | 06:48 | 06:45 | 28 | 164 | 10 | EXT |  | 0.89 | (c)
46467.045 | 9.281 | 9.263 | -2.354 | -2.372 | -237 | -109 | -139 | 40 | 2330 | 4273 |  | CORR | CIGR | 08:46 | 09:06 | 09:01 | 42 | 198 | 16 | EXT |  | 0.89 | (c)
46467.212 | 9.448 | 9.346 | -2.187 | -2.289 | -1219 | -885 | -829 | 439 | 2095 | 4273 |  | CORR | GENE | 06:07 | 07:01 | 07:10 | 194 | 781 | 26 | EXT |  | 0.94 | (c)
46467.512 | 9.748 | 9.725 | -1.887 | -1.91 | 2229 | -2185 | -2158 | 2084 | 1878 | 4273 |  | CORR | CIGR | 03:24 | 03:31 | 03:36 | 32 | 148 | 14 | EXT |  | 0.89 | (c)
46467.896 | 10.132 | 10.063 | -1.503 | -1.572 | -495 | 41 | -92 | 0 | 1385 | 4273 |  | CORR | GENE | 08:04 | 09:30 | 09:09 | 187 | 806 | 22 | EXT |  | 0.93 | (c)
46468.135 | 10.371 | 10.307 | -1.264 | -1.328 | -1758 | -949 | -1237 | 717 | 1125 | 4273 |  | CORR | GENE | 04:40 | 06:51 | 06:04 | 203 | 1042 | 24 | EXT |  | 0.94 | (c)
46468.836 | 11.072 | 11.059 | -0.563 | -0.576 | 2153 | 2201 | 2223 | 2153 | 553 | 4273 |  | CORR | CIGR | 03:11 | 03:19 | 03:23 | 23 | 141 | 12 | EXT |  | 0.89 | (c)
46468.874 | 11.11 | 11.094 | -0.525 | -0.541 | -1571 | -1470 | -1499 | 1426 | 515 | 4273 |  | CORR | CIGR | 05:10 | 05:27 | 05:22 | 26 | 146 | 11 | EXT |  | 0.89 | (c)
46470.345 | 0.946 | 0.834 | -10.194 | -10.306 | -1643 | -1539 | -1496 | 1348 | 834 | 4274 |  | CORR | GENE | 06:11 | 06:27 | 06:34 | 125 | 295 | 10 | EXT |  | 0.9 | (c)
46470.412 | 1.013 | 0.995 | -10.127 | -10.145 | 2188 | -2165 | -2165 | 2056 | 995 | 4274 |  | CORR | CIGR | 04:29 | 04:46 | 04:46 | 37 | 217 | 15 | EXT |  | 0.89 | (c)
46470.43 | 1.031 | 1.018 | -10.109 | -10.122 | 1613 | 1895 | 1799 | 1613 | 1018 | 4274 |  | CORR | CIGR | 02:56 | 03:42 | 03:26 | 40 | 371 | 14 | EXT |  | 0.89 | (c)
46470.548 | 1.149 | 1.135 | -9.991 | -10.005 | 2174 | -2174 | -2142 | 1997 | 1135 | 4274 |  | CORR | CIGR | 04:27 | 04:45 | 04:50 | 36 | 290 | 10 | EXT |  | 0.89 | (c)
46470.548 | 1.149 | 1.07 | -9.991 | -10.07 | -1585 | -1405 | -1358 | 1131 | 1070 | 4274 |  | CORR | GENE | 06:20 | 06:49 | 06:57 | 98 | 455 | 14 | EXT |  | 0.9 | (c)
46470.615 | 1.216 | 1.184 | -9.924 | -9.956 | -2004 | -1817 | -1869 | 1734 | 1184 | 4274 |  | CORR | CIGR | 05:12 | 05:43 | 05:34 | 53 | 271 | 13 | EXT |  | 0.89 | (c)
46473.27 | 3.871 | 3.843 | -7.269 | -7.297 | 2115 | -2144 | -2177 | 2009 | 3843 | 4274 |  | CORR | GENE | 04:17 | 04:50 | 04:44 | 92 | 337 | 15 | EXT |  | 0.9 | (c)
46473.601 | 4.202 | 4.173 | -6.938 | -6.967 | 1702 | 1920 | 1878 | 1702 | 4173 | 4274 |  | CORR | GENE | 03:11 | 03:46 | 03:39 | 76 | 352 | 10 | EXT |  | 0.89 | (c)
46474.417 | 5.018 | 5.007 | -6.122 | -6.133 | -2209 | -2133 | -2139 | 2069 | 5007 | 4274 |  | CORR | CIGR | 04:39 | 04:52 | 04:51 | 21 | 140 | 10 | EXT |  | 0.89 | (c)
46474.501 | 5.102 | 5.089 | -6.038 | -6.051 | 1881 | 1983 | 1964 | 1881 | 5089 | 4274 |  | CORR | CIGR | 03:39 | 03:56 | 03:53 | 36 | 167 | 12 | EXT |  | 0.89 | (c)
46476.321 | 6.922 | 6.892 | -4.218 | -4.248 | 1847 | 1905 | 1961 | 1847 | 4200 | 4274 |  | CORR | CIGR | 03:34 | 03:43 | 03:52 | 48 | 228 | 15 | EXT |  | 0.89 | (c)
46477.218 | 7.819 | 7.796 | -3.321 | -3.344 | 1880 | 1918 | 1950 | 1880 | 3310 | 4274 |  | CORR | CIGR | 03:39 | 03:45 | 03:51 | 34 | 141 | 10 | EXT |  | 0.89 | (c)
46477.456 | 8.057 | 7.973 | -3.083 | -3.167 | -1712 | -1400 | -1386 | 1060 | 3051 | 4274 |  | CORR | GENE | 05:60 | 06:50 | 06:52 | 116 | 652 | 15 | EXT |  | 0.9 | (c)
46477.774 | 8.375 | 8.335 | -2.765 | -2.805 | -1467 | -1039 | -1194 | 920 | 2687 | 4274 |  | CORR | GENE | 06:39 | 07:48 | 07:23 | 118 | 547 | 22 | EXT |  | 0.91 | (c)
46478.032 | 8.633 | 8.555 | -2.507 | -2.585 | -1588 | -1180 | -1200 | 811 | 2413 | 4274 |  | CORR | GENE | 06:19 | 07:25 | 07:22 | 172 | 777 | 13 | EXT |  | 0.91 | (c)
46478.251 | 8.852 | 8.83 | -2.288 | -2.31 | 2024 | 2216 | 2186 | 2024 | 2264 | 4274 |  | CORR | CIGR | 04:03 | 04:34 | 04:29 | 46 | 324 | 13 | EXT |  | 0.89 | (c)
46478.679 | 9.28 | 9.21 | -1.86 | -1.93 | -1618 | -1465 | -1425 | 1231 | 1832 | 4274 |  | CORR | GENE | 06:15 | 06:39 | 06:46 | 98 | 387 | 12 | EXT |  | 0.89 | (c)
46478.789 | 9.39 | 9.366 | -1.75 | -1.774 | -2118 | -1884 | -1958 | 1798 | 1707 | 4274 |  | CORR | GENE | 04:54 | 05:32 | 05:20 | 67 | 320 | 12 | EXT |  | 0.89 | (c)
46478.899 | 9.5 | 9.428 | -1.64 | -1.712 | -1333 | -1143 | -1010 | 688 | 1626 | 4274 |  | CORR | GENE | 07:01 | 07:31 | 07:53 | 86 | 644 | 15 | EXT |  | 0.89 | (c)
46479.117 | 9.718 | 9.676 | -1.422 | -1.464 | -2209 | -2102 | -2094 | 1978 | 1402 | 4274 |  | CORR | GENE | 04:39 | 04:57 | 04:58 | 62 | 231 | 12 | EXT |  | 0.89 | (c)
46479.227 | 9.828 | 9.79 | -1.312 | -1.35 | 1511 | 1654 | 1734 | 1511 | 1283 | 4274 |  | CORR | GENE | 02:40 | 03:03 | 03:16 | 67 | 447 | 12 | EXT |  | 0.89 | (c)
46479.662 | 10.263 | 10.241 | -0.877 | -0.899 | 1675 | 1849 | 1813 | 1675 | 856 | 4274 |  | CORR | CIGR | 03:06 | 03:34 | 03:28 | 43 | 276 | 13 | EXT |  | 0.89 | (c)
46479.886 | 10.487 | 10.356 | -0.653 | -0.784 | 1809 | 2108 | 2161 | 1809 | 607 | 4274 |  | CORR | GENE | 03:28 | 04:16 | 04:25 | 177 | 703 | 20 | EXT |  | 0.92 | (c)
46479.947 | 10.548 | 10.538 | -0.592 | -0.602 | 1674 | 1741 | 1740 | 1674 | 576 | 4274 |  | CORR | CIGR | 03:06 | 03:17 | 03:17 | 26 | 132 | 15 | EXT |  | 0.89 | (c)
46480.48 | 11.081 | 10.573 | -0.059 | -0.567 | -2040 | -2018 | -1997 | 1953 | 47 | 4274 |  | CORR | GENE | 05:07 | 05:10 | 05:14 | 520 | 87 | 15 | EXT |  | 0.97 | (c)
46480.539 | 0 | -0.034 | -11.69 | -11.724 | -841 | -215 | -449 | 57 |  | 4275 | Коррозия на шве | GWAN | GENE | 03:26 | 05:07 | 04:29 | 91 | 783 | 12 | EXT | Коррозия на шве |  | (c)
46481.358 | 0.819 | 0.669 | -10.871 | -11.021 | -627 | -599 | -589 | 550 | 669 | 4275 |  | CORR | GENE | 04:01 | 04:05 | 04:07 | 288 | 77 | 15 | EXT |  | 0.93 | (c)
46481.667 | 1.128 | 1.064 | -10.562 | -10.626 | -661 | -505 | -475 | 290 | 1064 | 4275 |  | CORR | GENE | 03:55 | 04:20 | 04:25 | 104 | 371 | 15 | EXT |  | 0.9 | (c)
46481.867 | 1.328 | 1.292 | -10.362 | -10.398 | -704 | -634 | -625 | 547 | 1292 | 4275 |  | CORR | CIGR | 03:48 | 03:60 | 04:01 | 55 | 157 | 10 | EXT |  | 0.89 | (c)
46482.353 | 1.814 | 1.704 | -9.876 | -9.986 | -698 | -482 | -555 | 412 | 1704 | 4275 |  | CORR | GENE | 03:49 | 04:24 | 04:12 | 130 | 286 | 11 | EXT |  | 0.9 | (c)
46482.418 | 1.879 | 1.861 | -9.811 | -9.829 | -1200 | -1005 | -1047 | 895 | 1861 | 4275 |  | CORR | GENE | 02:28 | 02:60 | 02:53 | 59 | 306 | 11 | EXT |  | 0.89 | (c)
46482.679 | 2.14 | 2.07 | -9.55 | -9.62 | -362 | -336 | -345 | 327 | 2070 | 4275 |  | CORR | AXGR | 04:43 | 04:48 | 04:46 | 300 | 35 | 12 | EXT |  | 0.92 | (c)
46483.13 | 2.591 | 2.508 | -9.099 | -9.182 | -843 | -557 | -554 | 265 | 2508 | 4275 |  | ARTD | GENE | 03:26 | 04:12 | 04:12 | 179 | 578 |  | EXT | Эквивалент потери металла 10%. |  | (c)
46483.3 | 2.761 | 2.709 | -8.929 | -8.981 | -779 | -709 | -730 | 681 | 2709 | 4275 |  | ARTD | GENE | 03:36 | 03:47 | 03:44 | 343 | 98 |  | EXT | Эквивалент потери металла 10%. |  | (c)
46483.593 | 3.054 | 2.759 | -8.636 | -8.931 | -439 | -413 | -396 | 352 | 2759 | 4275 |  | ARTD | GENE | 04:31 | 04:35 | 04:38 | 372 | 87 |  | EXT | Эквивалент потери металла 21%. |  | (c)
46483.69 | 3.151 | 3.133 | -8.539 | -8.557 | -945 | -786 | -698 | 452 | 3133 | 4275 |  | ARTD | GENE | 03:09 | 03:35 | 03:49 | 276 | 493 |  | EXT | Эквивалент потери металла 15%. |  | (c)
46484.245 | 3.706 | 3.464 | -7.984 | -8.226 | -848 | -814 | -811 | 773 | 3464 | 4275 |  | ARTD | GENE | 03:25 | 03:30 | 03:31 | 532 | 75 |  | EXT | Эквивалент потери металла 13%. |  | (c)
46484.494 | 3.955 | 3.45 | -7.735 | -8.24 | -497 | -427 | -450 | 402 | 3450 | 4275 |  | ARTD | GENE | 04:22 | 04:33 | 04:29 | 612 | 95 |  | EXT | Эквивалент потери металла 23%. |  | (c)
46484.63 | 4.091 | 4.066 | -7.599 | -7.624 | -861 | -779 | -641 | 421 | 4066 | 4275 |  | ARTD | GENE | 03:23 | 03:36 | 03:58 | 132 | 440 |  | EXT | Эквивалент потери металла 15%. |  | (c)
46485.356 | 4.817 | 4.798 | -6.873 | -6.892 | -1257 | -934 | -1051 | 845 | 4798 | 4275 |  | CORR | GENE | 02:19 | 03:11 | 02:52 | 87 | 412 | 13 | EXT |  | 0.89 | (c)
46485.5 | 4.961 | 4.936 | -6.729 | -6.754 | -841 | -795 | -744 | 648 | 4936 | 4275 |  | CORR | CIGR | 03:26 | 03:34 | 03:42 | 39 | 193 | 15 | EXT |  | 0.89 | (c)
46487.204 | 6.665 | 6.537 | -5.025 | -5.153 | -689 | -672 | -676 | 663 | 4953 | 4275 |  | CORR | AXGR | 03:51 | 03:53 | 03:53 | 200 | 27 | 11 | EXT |  | 0.91 | (c)
46488.248 | 7.709 | 7.683 | -3.981 | -4.007 | -882 | -686 | -666 | 451 | 3935 | 4275 |  | CORR | GENE | 03:20 | 03:51 | 03:54 | 72 | 430 | 17 | EXT |  | 0.89 | (c)
46488.901 | 8.362 | 8.309 | -3.328 | -3.381 | -425 | -416 | -413 | 401 | 3274 | 4275 |  | CORR | AXGR | 04:33 | 04:35 | 04:35 | 107 | 24 | 14 | EXT |  | 0.9 | (c)
46489.094 | 8.555 | 8.492 | -3.135 | -3.198 | -762 | -697 | -628 | 494 | 3121 | 4275 |  | CORR | GENE | 03:39 | 03:49 | 04:00 | 77 | 267 | 13 | EXT |  | 0.89 | (c)
46493.822 | 1.593 | 1.578 | -9.607 | -9.622 | 925 | 999 | 1041 | 925 | 1578 | 4276 |  | CORR | CIGR | 05:05 | 05:17 | 05:24 | 32 | 234 | 11 | EXT |  | 0.89 | (c)
46494.086 | 1.857 | 1.807 | -9.343 | -9.393 | 694 | 708 | 705 | 694 | 1807 | 4276 |  | CORR | AXGR | 04:28 | 04:30 | 04:30 | 107 | 21 | 12 | EXT |  | 0.9 | (c)
46494.31 | 2.081 | 2.045 | -9.119 | -9.155 | 1406 | 1607 | 1573 | 1406 | 2045 | 4276 |  | CORR | GENE | 06:23 | 06:56 | 06:50 | 75 | 336 | 14 | EXT |  | 0.89 | (c)
46494.626 | 2.397 | 2.261 | -8.803 | -8.939 | 776 | 800 | 809 | 776 | 2261 | 4276 |  | CORR | GENE | 04:41 | 04:45 | 04:47 | 205 | 67 | 11 | EXT |  | 0.91 | (c)
46494.877 | 2.648 | 2.637 | -8.552 | -8.563 | 343 | 419 | 400 | 343 | 2637 | 4276 |  | CORR | CIGR | 03:32 | 03:44 | 03:41 | 30 | 114 | 10 | EXT |  | 0.89 | (c)
46495.419 | 3.19 | 3.087 | -8.01 | -8.113 | 721 | 986 | 901 | 721 | 3087 | 4276 |  | ARTD | GENE | 04:33 | 05:15 | 05:02 | 630 | 359 |  | EXT | Эквивалент потери металла 16%. |  | (c)
46499.671 | 7.442 | 7.386 | -3.758 | -3.814 | 1283 | 1540 | 1510 | 1283 | 3723 | 4276 |  | CORR | GENE | 06:03 | 06:45 | 06:40 | 91 | 454 | 25 | EXT |  | 0.9 | (c)
46499.751 | 7.522 | 7.514 | -3.678 | -3.686 | 436 | 526 | 512 | 436 | 3661 | 4276 |  | CORR | CIGR | 03:47 | 04:01 | 03:59 | 25 | 153 | 10 | EXT |  | 0.89 | (c)
46500.112 | 7.883 | 7.871 | -3.317 | -3.329 | 1002 | 1062 | 1090 | 1002 | 3281 | 4276 |  | CORR | CIGR | 05:18 | 05:28 | 05:32 | 48 | 177 | 11 | EXT |  | 0.89 | (c)
46500.203 | 7.974 | 7.964 | -3.226 | -3.236 | 1009 | 1075 | 1070 | 1009 | 3211 | 4276 |  | CORR | CIGR | 05:19 | 05:30 | 05:29 | 25 | 121 | 12 | EXT |  | 0.89 | (c)
46503.082 | 10.853 | 10.787 | -0.347 | -0.413 | 1510 | 1683 | 1648 | 1510 | 313 | 4276 |  | CORR | GENE | 06:40 | 07:08 | 07:02 | 100 | 276 | 11 | EXT |  | 0.89 | (c)
46503.387 | 11.158 | 11.002 | -0.042 | -0.198 | 1227 | 1651 | 1596 | 1227 | 7 | 4276 |  | CORR | GENE | 05:54 | 07:03 | 06:54 | 191 | 738 | 24 | EXT |  | 0.93 | (c)
46503.635 | 0.206 | 0.182 | -10.709 | -10.733 | -1809 | -1727 | -1673 | 1538 | 182 | 4277 |  | ARTD | CIGR | 06:48 | 07:01 | 07:10 | 47 | 271 |  | EXT | Эквивалент потери металла 10%. |  | (c)
46503.748 | 0.319 | 0.281 | -10.596 | -10.634 | 1850 | 2196 | -2011 | 1411 | 281 | 4277 |  | ARTD | GENE | 04:38 | 05:34 | 06:15 | 257 | 1200 |  | EXT | Эквивалент потери металла 23%. |  | (c)
46504.125 | 0.696 | 0.662 | -10.219 | -10.253 | 1478 | 1822 | 1841 | 1478 | 662 | 4277 |  | ARTD | GENE | 03:38 | 04:34 | 04:37 | 150 | 725 |  | EXT | Эквивалент потери металла 21%. |  | (c)
46507.19 | 3.761 | 3.739 | -7.154 | -7.176 | -1870 | -1795 | -1788 | 1705 | 3739 | 4277 |  | ARTD | CIGR | 06:38 | 06:50 | 06:51 | 51 | 165 |  | EXT | Эквивалент потери металла 11%. |  | (c)
46507.392 | 3.963 | 3.929 | -6.952 | -6.986 | -1903 | -1756 | -1801 | 1698 | 3929 | 4277 |  | ARTD | GENE | 06:33 | 06:56 | 06:49 | 57 | 205 |  | EXT | Эквивалент потери металла 11%. |  | (c)
46518.011 | 3.667 | 3.646 | -7.313 | -7.334 | 1963 | 2121 | 2132 | 1963 | 3646 | 4278 |  | CORR | CIGR | 04:13 | 04:38 | 04:40 | 52 | 339 | 10 | EXT |  | 0.89 | (c)
46518.16 | 3.816 | 3.767 | -7.164 | -7.213 | 1876 | 2181 | 2228 | 1876 | 3767 | 4278 |  | CORR | GENE | 03:59 | 04:48 | 04:56 | 86 | 704 | 14 | EXT |  | 0.89 | (c)
46518.212 | 3.868 | 3.854 | -7.112 | -7.126 | 1825 | 1890 | 1882 | 1825 | 3854 | 4278 |  | CORR | CIGR | 03:51 | 04:01 | 03:60 | 28 | 113 | 10 | EXT |  | 0.89 | (c)
46518.391 | 4.047 | 3.996 | -6.933 | -6.984 | 1673 | 1755 | 1750 | 1673 | 3996 | 4278 |  | CORR | GENE | 03:26 | 03:39 | 03:39 | 67 | 153 | 14 | EXT |  | 0.89 | (c)
46524.536 | 10.192 | 10.17 | -0.788 | -0.81 | 1260 | 1332 | 1360 | 1260 | 770 | 4278 |  | CORR | CIGR | 02:20 | 02:31 | 02:36 | 40 | 199 | 14 | EXT |  | 0.89 | (c)
46528.597 | 3.273 | 3.255 | -7.617 | -7.635 | 1344 | 1417 | 1421 | 1344 | 3255 | 4279 |  | CORR | CIGR | 06:25 | 06:37 | 06:38 | 35 | 155 | 10 | EXT |  | 0.89 | (c)
46528.741 | 3.417 | 3.398 | -7.473 | -7.492 | 1426 | 1521 | 1554 | 1426 | 3398 | 4279 |  | CORR | CIGR | 06:39 | 06:54 | 06:59 | 36 | 255 | 10 | EXT |  | 0.89 | (c)
46531.67 | 6.346 | 6.332 | -4.544 | -4.558 | 31 | 72 | 84 | 31 | 4529 | 4279 |  | CORR | CIGR | 02:54 | 03:00 | 03:02 | 29 | 107 | 10 | EXT | Аномалия находится на упругопластическом изгибе: R=970 D, максимальное растяжение на 9.2 час. | 0.89 | (c)
46532.617 | 7.293 | 7.279 | -3.597 | -3.611 | 38 | 187 | 158 | 38 | 3341 | 4279 |  | CORR | GENE | 02:55 | 03:19 | 03:14 | 270 | 240 | 10 | EXT | Аномалия находится на упругопластическом изгибе: R=926 D, максимальное растяжение на 8.9 час. | 0.91 | (c)
46534.351 | 9.027 | 9.008 | -1.863 | -1.882 | 1536 | 1618 | 1638 | 1536 | 1838 | 4279 |  | CORR | CIGR | 06:56 | 07:10 | 07:13 | 44 | 203 | 13 | EXT | Аномалия находится на упругопластическом изгибе: R=809 D, максимальное растяжение на 8.5 час. | 0.89 | (c)
46535.163 | 9.839 | 9.824 | -1.051 | -1.066 | 1155 | 1252 | 1286 | 1155 | 992 | 4279 |  | CORR | GENE | 05:55 | 06:11 | 06:16 | 74 | 262 | 16 | EXT | Аномалия находится на упругопластическом изгибе: R=750 D, максимальное растяжение на 8.3 час. | 0.89 | (c)
46550.158 | 0 | -0.034 | -6.897 | -6.931 | -269 | -106 | -45 | 0 |  | 4281б | Нарушение формы кольцевого шва | GWAN |  | 00:44 | 01:10 | 01:20 | 0 | 447 |  | EXT | Нарушение формы кольцевого шва Аномалия находится на упругопластическом изгибе: R=529 D, максимальное растяжение на 6.2 час. |  | (c)
46569.834 | 0 | 0 | -11.21 | -11.21 | 1330 | 1523 | 1675 | 211 | 0 | 4283 | Смещение кромок | GWAN |  | 01:55 | 02:26 | 02:51 | 0 | 690 | 15 | EXT | Смещение кромок Наружу Величина смещения - 2.8 мм. |  | (c)
46598.782 | 6.423 | 6.414 | -4.842 | -4.851 | 939 | 1006 | 1002 | 939 | 4828 | 4285 |  | CORR | CIGR | 02:45 | 02:55 | 02:55 | 23 | 127 | 10 | EXT |  | 0.89 | (c)
46598.87 | 6.511 | 6.49 | -4.754 | -4.775 | 618 | 894 | 795 | 618 | 4721 | 4285 |  | CORR | CIGR | 01:53 | 02:37 | 02:21 | 54 | 353 | 16 | EXT |  | 0.89 | (c)
46599.521 | 7.162 | 7.111 | -4.103 | -4.154 | 1028 | 1039 | 1039 | 1028 | 4051 | 4285 |  | CORR | AXGR | 02:59 | 03:01 | 03:01 | 103 | 22 | 14 | EXT |  | 0.89 | (c)
46599.685 | 7.326 | 7.239 | -3.939 | -4.026 | 987 | 997 | 1000 | 987 | 3901 | 4285 |  | CORR | AXGR | 02:52 | 02:54 | 02:54 | 125 | 25 | 17 | EXT |  | 0.9 | (c)
46607.418 | 3.794 | 3.782 | -7.576 | -7.588 | 1210 | 1261 | 1262 | 917 | 3782 | 4286 |  | CORR | CIGR | 03:53 | 04:02 | 04:02 | 38 | 104 | 14 | EXT |  | 0.89 | (c)
46607.581 | 3.957 | 3.939 | -7.413 | -7.431 | 1244 | 1321 | 1373 | 729 | 3939 | 4286 |  | CORR | CIGR | 03:59 | 04:11 | 04:20 | 30 | 257 | 10 | EXT |  | 0.89 | (c)
46607.801 | 4.177 | 4.164 | -7.193 | -7.206 | 1559 | 1612 | 1619 | 552 | 4164 | 4286 |  | CORR | CIGR | 04:50 | 04:58 | 04:59 | 26 | 120 | 10 | EXT |  | 0.89 | (c)
46611.202 | 7.578 | 7.565 | -3.792 | -3.805 | 1330 | 1391 | 1442 | 676 | 3777 | 4286 |  | CORR | CIGR | 04:13 | 04:23 | 04:31 | 28 | 225 | 11 | EXT |  | 0.89 | (c)
46611.756 | 8.132 | 8.123 | -3.238 | -3.247 | 1214 | 1305 | 1287 | 870 | 3210 | 4286 |  | CORR | CIGR | 03:54 | 04:09 | 04:06 | 37 | 147 | 16 | EXT |  | 0.89 | (c)
46612.47 | 8.846 | 8.812 | -2.524 | -2.558 | -1651 | -1577 | -1519 | 579 | 2507 | 4286 |  | CORR | CIGR | 08:12 | 08:24 | 08:33 | 51 | 265 | 12 | EXT |  | 0.89 | (c)
46613.297 | 9.673 | 9.648 | -1.697 | -1.722 | 1141 | 1275 | 1271 | 830 | 1624 | 4286 |  | CORR | GENE | 03:42 | 04:04 | 04:03 | 98 | 260 | 14 | EXT |  | 0.89 | (c)
46613.4 | 9.776 | 9.75 | -1.594 | -1.62 | -1754 | -1709 | -1665 | 476 | 1585 | 4286 |  | CORR | CIGR | 07:55 | 08:02 | 08:09 | 35 | 178 | 16 | EXT |  | 0.89 | (c)
46613.42 | 9.796 | 9.782 | -1.574 | -1.588 | 491 | 535 | 536 | 491 | 1560 | 4286 |  | CORR | CIGR | 01:57 | 02:04 | 02:05 | 28 | 90 | 14 | EXT |  | 0.89 | (c)
46613.67 | 10.046 | 10.036 | -1.324 | -1.334 | 984 | 1037 | 1033 | 984 | 1313 | 4286 |  | CORR | CIGR | 03:17 | 03:26 | 03:25 | 21 | 98 | 13 | EXT |  | 0.89 | (c)
46658.198 | 9.744 | 9.732 | -1.721 | -1.733 | 2053 | 2101 | 2097 | 89 | 1700 | 4290 |  | CORR | CIGR | 06:40 | 06:48 | 06:47 | 33 | 89 | 12 | EXT |  | 0.89 | (c)
46658.63 | 10.176 | 10.165 | -1.289 | -1.3 | 1140 | 1195 | 1190 | 990 | 1277 | 4290 |  | CORR | CIGR | 04:13 | 04:22 | 04:21 | 23 | 101 | 12 | EXT |  | 0.89 | (c)
46661.896 | 1.977 | 1.959 | -9.378 | -9.396 | -609 | -572 | -546 | 483 | 1959 | 4291 |  | CORR | CIGR | 07:26 | 07:32 | 07:36 | 32 | 125 | 10 | EXT |  | 0.89 | (c)
46663.457 | 3.538 | 3.525 | -7.817 | -7.83 | -1872 | -1833 | -1832 | 359 | 3525 | 4291 |  | CORR | CIGR | 04:02 | 04:09 | 04:09 | 23 | 79 | 11 | EXT |  | 0.89 | (c)
46672.916 | 1.642 | 1.623 | -9.598 | -9.617 | 1888 | 2032 | 2007 | 104 | 1623 | 4292 |  | CORR | CIGR | 07:11 | 07:34 | 07:30 | 48 | 238 | 11 | EXT |  | 0.89 | (c)
46691.075 | 8.561 | 8.54 | -2.794 | -2.815 | -849 | -798 | -803 | 756 | 2784 | 4293 |  | CORR | CIGR | 03:57 | 04:05 | 04:05 | 31 | 93 | 10 | EXT |  | 0.89 | (c)
46749.16 | 9.406 | 9.37 | -1.929 | -1.965 | -1778 | -1566 | -1634 | 453 | 1919 | 4298 |  | CORR | CIGR | 07:18 | 07:53 | 07:42 | 46 | 287 | 10 | EXT |  | 0.89 | (c)
46900.526 | 3.012 | 2.972 | -1.104 | -1.144 | 694 | 800 | 852 | 694 | 1081 | 4311а |  | CORR | GENE | 03:54 | 04:12 | 04:20 | 63 | 316 | 11 | EXT |  | 0.89 | (c)
46909.8 | 8.17 | 8.16 | -3.287 | -3.297 | 509 | 532 | 544 | 509 | 3274 | 4312а |  | GOUG | CIGR | 04:17 | 04:21 | 04:23 | 23 | 72 | 7 | EXT | Задир. |  | (c)
46944.65 | 10.501 | 10.453 | -0.929 | -0.977 | 2171 | -2128 | -2125 | 0 | 902 | 4315 |  | CORR | GENE | 06:01 | 06:27 | 06:28 | 75 | 329 | 15 | EXT |  | 0.89 | (c)
47022.502 | 7.263 | 7.217 | -3.947 | -3.993 | -86 | -72 | -72 | 58 | 3909 | 4322 |  | CORR | AXGR | 08:03 | 08:05 | 08:05 | 84 | 28 | 11 | EXT |  | 0.89 | (c)
47061.244 | 0 | -0.057 | -11.595 | -11.652 | -94 | 69 | 226 | 0 |  | 4326 | Нарушение формы кольцевого шва | GWAN |  | 00:09 | 00:35 | 01:00 | 0 | 640 |  | EXT | Нарушение формы кольцевого шва |  | (c)
47064.864 | 3.62 | 3.613 | -7.975 | -7.982 | -1756 | -1697 | -1702 | 475 | 3613 | 4326 |  | CORR | CIGR | 07:40 | 07:50 | 07:49 | 21 | 107 | 10 | EXT |  | 0.89 | (c)
47072.839 | 0 | -0.033 | -11.45 | -11.483 | 800 | 1320 | 1204 | 623 | 0 | 4327 | Внутришовный дефект | GWAN |  | 02:32 | 03:56 | 03:37 | 0 | 808 | 12 | MID | Внутришовный дефект |  | (c)
47079.159 | 6.32 | 6.3 | -5.13 | -5.15 | 2047 | 2103 | 2141 | 0 | 5118 | 4327 |  | CORR | CIGR | 05:53 | 06:02 | 06:08 | 32 | 186 | 12 | EXT |  | 0.89 | (c)
47079.379 | 6.54 | 6.524 | -4.91 | -4.926 | 1667 | 1747 | 1776 | 346 | 4860 | 4327 |  | CORR | GENE | 04:52 | 05:05 | 05:09 | 66 | 217 | 10 | EXT |  | 0.89 | (c)
47081.303 | 8.464 | 8.453 | -2.986 | -2.997 | -1260 | -1191 | -1193 | 971 | 2964 | 4327 |  | CORR | CIGR | 08:59 | 09:10 | 09:10 | 33 | 132 | 10 | EXT |  | 0.89 | (c)
47085.932 | 1.643 | 1.184 | -9.907 | -10.366 | -2186 | -2132 | -2129 | 44 | 1184 | 4328 |  | CORR | GENE | 03:36 | 03:45 | 03:45 | 732 | 115 | 10 | EXT |  | 0.95 | (c)
47086.311 | 2.022 | 2.014 | -9.528 | -9.536 | -2131 | -1883 | -1983 | 100 | 2014 | 4328 |  | CORR | GENE | 03:45 | 04:25 | 04:09 | 57 | 297 | 10 | EXT |  | 0.89 | (c)
47086.361 | 2.072 | 2.065 | -9.478 | -9.485 | -821 | -767 | -774 | 727 | 2065 | 4328 |  | CORR | CIGR | 07:16 | 07:25 | 07:24 | 21 | 95 | 10 | EXT |  | 0.89 | (c)
47086.702 | 2.413 | 2.404 | -9.137 | -9.146 | -910 | -864 | -865 | 819 | 2404 | 4328 |  | CORR | CIGR | 07:02 | 07:09 | 07:09 | 19 | 91 | 12 | EXT |  | 0.89 | (c)
47087.792 | 3.503 | 3.495 | -8.047 | -8.055 | -909 | -860 | -865 | 821 | 3495 | 4328 |  | CORR | CIGR | 07:02 | 07:10 | 07:09 | 17 | 89 | 12 | EXT |  | 0.89 | (c)
47087.851 | 3.562 | 3.526 | -7.988 | -8.024 | -831 | -813 | -813 | 795 | 3526 | 4328 |  | CORR | AXGR | 07:15 | 07:17 | 07:17 | 77 | 36 | 13 | EXT |  | 0.89 | (c)
47088.438 | 4.149 | 4.127 | -7.401 | -7.423 | -1045 | -904 | -943 | 841 | 4127 | 4328 |  | CORR | CIGR | 06:40 | 07:03 | 06:56 | 34 | 204 | 10 | EXT |  | 0.89 | (c)
47088.763 | 4.474 | 4.459 | -7.076 | -7.091 | -938 | -866 | -869 | 799 | 4459 | 4328 |  | CORR | CIGR | 06:57 | 07:09 | 07:08 | 38 | 140 | 10 | EXT |  | 0.89 | (c)
47088.889 | 4.6 | 4.572 | -6.95 | -6.978 | -964 | -875 | -866 | 769 | 4572 | 4328 |  | CORR | CIGR | 06:53 | 07:07 | 07:09 | 38 | 195 | 13 | EXT |  | 0.89 | (c)
47089.235 | 4.946 | 4.933 | -6.604 | -6.617 | -992 | -838 | -890 | 789 | 4933 | 4328 |  | CORR | GENE | 06:49 | 07:13 | 07:05 | 99 | 202 | 10 | EXT |  | 0.89 | (c)
47107.179 | 0 | -0.031 | -11.405 | -11.436 | 1734 | 1921 | 1869 | 1734 |  | 4330 | Коррозия на шве | GWAN | GENE | 04:12 | 04:42 | 04:34 | 79 | 270 | 17 | EXT | Коррозия на шве |  | (c)
47119.028 | 0.444 | 0.351 | -10.711 | -10.804 | 430 | 470 | 471 | 430 | 351 | 4331 |  | CORR | GENE | 08:29 | 08:35 | 08:36 | 135 | 81 | 13 | EXT |  | 0.9 | (c)
47119.111 | 0.527 | 0.499 | -10.628 | -10.656 | 304 | 578 | 481 | 304 | 499 | 4331 |  | CORR | GENE | 08:09 | 08:53 | 08:37 | 49 | 354 | 10 | EXT |  | 0.89 | (c)
47119.714 | 1.13 | 1.124 | -10.025 | -10.031 | 161 | 307 | 255 | 161 | 1124 | 4331 |  | CORR | CIGR | 07:45 | 08:09 | 08:01 | 44 | 188 | 14 | EXT |  | 0.89 | (c)
47120.017 | 1.433 | 1.298 | -9.722 | -9.857 | -1299 | -1280 | -1283 | 1266 | 1298 | 4331 |  | CORR | AXGR | 03:50 | 03:53 | 03:52 | 315 | 33 | 11 | EXT |  | 0.93 | (c)
47120.24 | 1.656 | 1.631 | -9.499 | -9.524 | 26 | 241 | 180 | 26 | 1631 | 4331 |  | CORR | GENE | 07:24 | 07:58 | 07:49 | 49 | 307 | 21 | EXT |  | 0.89 | (c)
47120.446 | 1.862 | 1.701 | -9.293 | -9.454 | -1292 | -1271 | -1272 | 1252 | 1701 | 4331 |  | CORR | AXGR | 03:51 | 03:54 | 03:54 | 325 | 40 | 26 | EXT |  | 1 | (b)
47120.825 | 2.241 | 2.165 | -8.914 | -8.99 | -8 | 16 | 12 | 0 | 2165 | 4331 |  | CORR | AXGR | 07:18 | 07:22 | 07:21 | 221 | 40 | 15 | EXT |  | 0.92 | (c)
47121.241 | 2.657 | 2.644 | -8.498 | -8.511 | -1095 | -1034 | -1034 | 973 | 2644 | 4331 |  | CORR | CIGR | 04:23 | 04:33 | 04:33 | 26 | 122 | 10 | EXT |  | 0.89 | (c)
47121.295 | 2.711 | 2.701 | -8.444 | -8.454 | 76 | 157 | 196 | 76 | 2701 | 4331 |  | CORR | CIGR | 07:32 | 07:45 | 07:51 | 37 | 240 | 10 | EXT |  | 0.89 | (c)
47121.39 | 2.806 | 2.744 | -8.349 | -8.411 | 179 | 212 | 202 | 179 | 2744 | 4331 |  | CORR | AXGR | 07:48 | 07:54 | 07:52 | 159 | 45 | 21 | EXT |  | 0.92 | (c)
47122.282 | 3.698 | 3.68 | -7.457 | -7.475 | 40 | 158 | 163 | 40 | 3680 | 4331 |  | CORR | GENE | 07:26 | 07:45 | 07:46 | 48 | 247 | 15 | EXT |  | 0.89 | (c)
47125.218 | 6.634 | 6.58 | -4.521 | -4.575 | -20 | -5 | -3 | 0 | 4473 | 4331 |  | CORR | AXGR | 07:16 | 07:19 | 07:19 | 102 | 35 | 12 | EXT |  | 0.9 | (c)
47125.595 | 7.011 | 7.001 | -4.144 | -4.154 | -219 | -160 | -167 | 114 | 4132 | 4331 |  | CORR | CIGR | 06:44 | 06:54 | 06:53 | 22 | 105 | 18 | EXT |  | 0.89 | (c)
47125.665 | 7.081 | 7.039 | -4.074 | -4.116 | -142 | -122 | -124 | 107 | 3793 | 4331 |  | CORR | AXGR | 06:57 | 06:60 | 06:59 | 323 | 35 | 11 | EXT |  | 0.93 | (c)
47127.337 | 8.753 | 8.734 | -2.402 | -2.421 | -271 | -132 | -148 | 25 | 2374 | 4331 |  | CORR | CIGR | 06:36 | 06:58 | 06:56 | 47 | 246 | 22 | EXT |  | 0.89 | (c)
47127.466 | 8.882 | 8.818 | -2.273 | -2.337 | -35 | -30 | -25 | 16 | 2213 | 4331 |  | CORR | AXGR | 07:14 | 07:15 | 07:15 | 124 | 19 | 13 | EXT |  | 0.9 | (c)
47128.462 | 9.878 | 9.871 | -1.277 | -1.284 | -207 | -156 | -158 | 109 | 1265 | 4331 |  | CORR | CIGR | 06:46 | 06:54 | 06:54 | 19 | 99 | 15 | EXT |  | 0.89 | (c)
47128.539 | 9.955 | 9.946 | -1.2 | -1.209 | -226 | -172 | -170 | 115 | 1186 | 4331 |  | CORR | CIGR | 06:43 | 06:52 | 06:52 | 23 | 111 | 18 | EXT |  | 0.89 | (c)
47128.876 | 10.292 | 10.281 | -0.863 | -0.874 | 24 | 66 | 73 | 24 | 851 | 4331 |  | CORR | CIGR | 07:23 | 07:30 | 07:31 | 23 | 97 | 17 | EXT |  | 0.89 | (c)
47129.604 | 11.02 | 10.963 | -0.135 | -0.192 | -307 | -287 | -282 | 257 | 39 | 4331 |  | CORR | GENE | 06:30 | 06:33 | 06:34 | 153 | 51 | 16 | EXT |  | 0.91 | (c)
47129.739 | 0 | -0.017 | -11.485 | -11.502 | -1458 | -942 | -1053 | 648 |  | 4332 | Коррозия на шве | GWAN | GENE | 05:24 | 06:47 | 06:29 | 48 | 809 | 16 | EXT | Коррозия на шве |  | (c)
47130.31 | 0.571 | 0.472 | -10.914 | -11.013 | -1379 | -1358 | -1353 | 852 | 472 | 4332 |  | CORR | GENE | 05:36 | 05:40 | 05:40 | 237 | 51 | 11 | EXT |  | 0.91 | (c)
47152.437 | 11.213 | 10.739 | -0.392 | -0.866 | -991 | -929 | -935 | 878 | 188 | 4333 |  | CORR | GENE | 07:07 | 07:17 | 07:16 | 678 | 112 | 11 | EXT |  | 0.95 | (c)
47157.132 | 4.303 | 4.173 | -7.227 | -7.357 | 670 | 696 | 689 | 670 | 4173 | 4334 |  | CORR | AXGR | 04:23 | 04:28 | 04:27 | 214 | 39 | 13 | EXT |  | 0.91 | (c)
47242.295 | 9.256 | 9.247 | -2.144 | -2.153 | 2179 | 2214 | 2206 | 0 | 2094 | 4341 |  | CORR | GENE | 04:08 | 04:14 | 04:12 | 59 | 53 | 11 | EXT |  | 0.89 | (c)
47260.971 | 5.262 | 5.237 | -6.253 | -6.278 | -2061 | -1986 | -1970 | 170 | 5237 | 4343 |  | CORR | GENE | 07:29 | 07:41 | 07:43 | 51 | 183 | 23 | EXT |  | 0.89 | (c)
47261.008 | 5.299 | 5.151 | -6.216 | -6.364 | -2108 | -2091 | -2085 | 122 | 5151 | 4343 |  | CORR | AXGR | 07:21 | 07:24 | 07:25 | 290 | 46 | 18 | EXT |  | 0.95 | (c)
47262.333 | 6.624 | 6.535 | -4.891 | -4.98 | 891 | 962 | 958 | 891 | 4733 | 4343 |  | CORR | GENE | 03:25 | 03:36 | 03:36 | 247 | 134 | 31 | EXT |  | 0.99 | (c)
47263.901 | 8.192 | 8.064 | -3.323 | -3.451 | -2068 | -2041 | -2044 | 163 | 3214 | 4343 |  | CORR | AXGR | 07:27 | 07:32 | 07:31 | 237 | 47 | 24 | EXT |  | 0.96 | (c)
47264.58 | 8.871 | 8.853 | -2.644 | -2.662 | 2187 | -2217 | -2182 | 0 | 2613 | 4343 |  | CORR | GENE | 06:54 | 07:03 | 07:09 | 49 | 185 | 10 | EXT |  | 0.89 | (c)
47282.51 | 3.771 | 3.69 | -7.739 | -7.82 | 908 | 919 | 922 | 908 | 3690 | 4345 |  | CORR | AXGR | 04:28 | 04:30 | 04:30 | 141 | 29 | 26 | EXT |  | 0.88 | (c)
47284.903 | 6.164 | 6.155 | -5.346 | -5.355 | 991 | 1035 | 1033 | 991 | 5336 | 4345 |  | CORR | CIGR | 04:42 | 04:49 | 04:48 | 19 | 83 | 15 | EXT |  | 0.84 | (c)
47334.877 | 10.008 | 9.997 | -1.587 | -1.598 | -2159 | -2108 | -2100 | 71 | 1573 | 4349 |  | CORR | CIGR | 04:07 | 04:16 | 04:17 | 25 | 119 | 13 | EXT |  | 0.84 | (c)
47336.164 | 11.295 | 11.276 | -0.3 | -0.319 | 2152 | -2181 | -2211 | 0 | 278 | 4349 |  | CORR | CIGR | 03:43 | 04:04 | 03:59 | 41 | 196 | 12 | EXT |  | 0.84 | (c)
47371.055 | 0.921 | 0.885 | -10.794 | -10.83 | -62 | 119 | 98 | 0 | 885 | 4353 |  | CORR | GENE | 03:48 | 04:18 | 04:14 | 62 | 319 | 10 | EXT |  | 0.89 | (c)
47377.869 | 7.735 | 7.725 | -3.98 | -3.99 | 1667 | 1702 | 1707 | 1667 | 3972 | 4353 |  | CORR | CIGR | 08:27 | 08:33 | 08:34 | 18 | 81 | 12 | EXT |  | 0.89 | (c)
47428.419 | 0 | -0.047 | -11.205 | -11.252 | 173 | 387 | 374 | 173 |  | 4358 | Нарушение формы кольцевого шва | GWAN |  | 00:43 | 01:17 | 01:15 | 0 | 402 |  | EXT | Нарушение формы кольцевого шва |  | (c)
47428.419 | 0 | -0.023 | -11.205 | -11.228 | 894 | 1288 | 1300 | 524 |  | 4358 | Нарушение формы кольцевого шва | GWAN |  | 02:39 | 03:43 | 03:45 | 0 | 813 |  | EXT | Нарушение формы кольцевого шва |  | (c)
47428.419 | 0 | -0.032 | -11.205 | -11.237 | -2157 | -1547 | -1476 | 73 |  | 4358 | Нарушение формы кольцевого шва | GWAN |  | 06:26 | 08:05 | 08:16 | 0 | 1363 |  | EXT | Нарушение формы кольцевого шва |  | (c)
47428.419 | 0 | -0.029 | -11.205 | -11.234 | -719 | -297 | -333 | 54 |  | 4358 | Нарушение формы кольцевого шва | GWAN |  | 10:19 | 11:27 | 11:21 | 0 | 772 |  | EXT | Нарушение формы кольцевого шва |  | (c)
47433.368 | 4.949 | 4.925 | -6.256 | -6.28 | -1702 | -1631 | -1607 | 528 | 4925 | 4358 |  | CORR | CIGR | 07:40 | 07:51 | 07:55 | 37 | 190 | 10 | EXT |  | 0.84 | (c)
47443.136 | 3.512 | 3.469 | -8.103 | -8.146 | -1910 | -1680 | -1676 | 320 | 3469 | 4359 |  | CORR | GENE | 06:23 | 06:60 | 07:00 | 87 | 469 | 14 | EXT |  | 0.89 | (c)
47444.934 | 5.31 | 5.278 | -6.305 | -6.337 | 2051 | 2089 | 2139 | 3 | 5278 | 4359 |  | CORR | CIGR | 05:02 | 05:08 | 05:16 | 44 | 177 | 10 | EXT |  | 0.89 | (c)
47545.9 | 3.586 | 3.562 | -8.064 | -8.088 | -2021 | -1957 | -1930 | 209 | 3562 | 4368 |  | CORR | CIGR | 05:26 | 05:37 | 05:41 | 35 | 181 | 10 | EXT |  | 0.84 | (c)
47558.468 | 4.504 | 4.491 | -7.161 | -7.174 | 1721 | 1783 | 1789 | 373 | 4491 | 4369 |  | CORR | CIGR | 06:11 | 06:21 | 06:22 | 32 | 136 | 15 | EXT |  | 0.84 | (c)
47574.554 | 8.925 | 8.888 | -1.485 | -1.522 | 2161 | 2173 | 2170 | 53 | 1266 | 4370 |  | CORR | AXGR | 04:35 | 04:37 | 04:37 | 256 | 17 | 12 | EXT |  | 0.87 | (c)
47582.632 | 6.593 | 6.58 | -4.937 | -4.95 | 1215 | 1356 | 1331 | 783 | 4926 | 4371 |  | CORR | CIGR | 05:25 | 05:48 | 05:44 | 24 | 232 | 10 | EXT |  | 0.84 | (c)
47585.095 | 9.056 | 9.041 | -2.474 | -2.489 | 1154 | 1251 | 1254 | 876 | 2456 | 4371 |  | CORR | CIGR | 05:16 | 05:31 | 05:32 | 33 | 200 | 10 | EXT |  | 0.84 | (c)
47585.873 | 9.834 | 9.821 | -1.696 | -1.709 | 1027 | 1189 | 1128 | 1001 | 1634 | 4371 |  | CORR | GENE | 04:55 | 05:21 | 05:11 | 75 | 202 | 14 | EXT |  | 0.85 | (c)
47585.976 | 9.937 | 9.922 | -1.593 | -1.608 | 1577 | 1646 | 1725 | 359 | 1545 | 4371 |  | CORR | GENE | 06:24 | 06:35 | 06:48 | 63 | 295 | 12 | EXT |  | 0.85 | (c)
47590.714 | 3.145 | 3.134 | -8.365 | -8.376 | -1901 | -1845 | -1848 | 329 | 3134 | 4372 |  | CORR | CIGR | 06:38 | 06:47 | 06:47 | 25 | 106 | 15 | EXT |  | 0.84 | (c)
47659.277 | 3.233 | 3.031 | -8.372 | -8.574 | 2119 | 2134 | 2145 | 60 | 3031 | 4378 |  | CORR | GENE | 05:44 | 05:47 | 05:48 | 364 | 52 | 11 | EXT | Аномалия находится на отводе. | 0.89 | (c)
47696.281 | 5.597 | 5.48 | -5.868 | -5.985 | 2172 | -2110 | -2003 | 0 | 5480 | 4381 |  | CORR | GENE | 05:42 | 06:11 | 06:28 | 148 | 570 | 10 | EXT |  | 0.85 | (c)
47789.294 | 7.71 | 7.698 | -3.88 | -3.892 | -1699 | -1405 | -1509 | 532 | 3847 | 4389 |  | CORR | CIGR | 04:37 | 05:25 | 05:08 | 45 | 380 | 10 | EXT |  | 0.89 | (c)
47802.417 | 9.243 | 9.182 | -2.237 | -2.298 | 1609 | 1684 | 1735 | 370 | 2221 | 4390 |  | CORR | GENE | 05:07 | 05:19 | 05:27 | 77 | 251 | 10 | EXT |  | 0.85 | (c)
47802.642 | 9.468 | 9.45 | -2.012 | -2.03 | 1888 | 2074 | 2018 | 83 | 1981 | 4390 |  | CORR | CIGR | 05:52 | 06:22 | 06:13 | 49 | 259 | 10 | EXT |  | 0.85 | (c)
47809.429 | 4.775 | 4.768 | -6.655 | -6.662 | -2129 | -2019 | -2047 | 101 | 4768 | 4391 |  | CORR | CIGR | 04:48 | 05:06 | 05:02 | 25 | 165 | 14 | EXT |  | 0.84 | (c)
47811.988 | 7.334 | 7.322 | -4.096 | -4.108 | -2161 | -2108 | -2113 | 70 | 4077 | 4391 |  | CORR | CIGR | 04:43 | 04:52 | 04:51 | 31 | 95 | 10 | EXT |  | 0.84 | (c)
47813.46 | 8.806 | 8.624 | -2.624 | -2.806 | -1198 | -1167 | -1159 | 1033 | 2336 | 4391 | Дефект проката | MIAN | GENE | 07:19 | 07:24 | 07:25 | 470 | 77 |  | INT | Дефект проката Эквивалент потери металла 11%. |  | (c)
47820.674 | 4.59 | 4.566 | -7.025 | -7.049 | 2133 | -2172 | -2186 | 0 | 4566 | 4392 |  | CORR | GENE | 07:10 | 07:35 | 07:33 | 52 | 285 | 10 | EXT |  | 0.85 | (c)
47821.562 | 5.478 | 5.463 | -6.137 | -6.152 | 2124 | 2200 | 2186 | 0 | 5463 | 4392 |  | CORR | CIGR | 07:08 | 07:21 | 07:18 | 40 | 124 | 10 | EXT |  | 0.84 | (c)
47836.01 | 8.311 | 8.301 | -3.109 | -3.119 | -1773 | -1686 | -1706 | 457 | 3097 | 4393 |  | CORR | CIGR | 05:14 | 05:28 | 05:25 | 22 | 134 | 10 | EXT |  | 0.84 | (c)
47884.314 | 10.585 | 10.441 | -0.865 | -1.009 | -1625 | -1559 | -1581 | 606 | 251 | 4397 |  | CORR | GENE | 07:21 | 07:31 | 07:28 | 758 | 87 | 11 | EXT |  | 0.91 | (c)
47933.133 | 1.734 | 1.713 | -9.471 | -9.492 | -289 | -180 | -197 | 106 | 1713 | 4402 |  | CORR | CIGR | 08:18 | 08:35 | 08:33 | 46 | 182 | 10 | EXT |  | 0.89 | (c)
47976.574 | 0 | 0 | -11.495 | -11.495 | -1720 | -1550 | -1378 | 511 | 0 | 4406 | Смещение кромок | GWAN |  | 04:46 | 05:13 | 05:41 | 0 | 684 | 22 | EXT | Смещение кромок Вовнутрь Величина смещения - 3.6 мм. |  | (c)
48069.645 | 1.936 | 1.928 | -9.814 | -9.822 | -1159 | -1113 | -1112 | 1065 | 1928 | 4414 |  | CORR | CIGR | 06:19 | 06:26 | 06:26 | 21 | 93 | 10 | EXT |  | 0.89 | (c)
48140.512 | 3.668 | 3.657 | -8.022 | -8.033 | 1765 | 1963 | 1895 | 1765 | 3657 | 4420 |  | CORR | CIGR | 05:38 | 06:11 | 05:60 | 43 | 261 | 12 | EXT |  | 0.89 | (c)
48164.092 | 3.823 | 3.815 | -7.887 | -7.895 | -1891 | -1843 | -1823 | 1754 | 3815 | 4422 |  | CORR | CIGR | 05:45 | 05:53 | 05:56 | 29 | 137 | 10 | EXT |  | 0.89 | (c)
48183.529 | 0 | 0 | -11.005 | -11.005 | 567 | 1262 | 1132 | 535 | 0 | 4424 | Смещение кромок | GWAN |  | 01:48 | 03:40 | 03:19 | 0 | 1129 | 21 | EXT | Смещение кромок Вовнутрь Величина смещения - 3.5 мм. |  | (c)
48183.529 | 0 | -0.031 | -11.005 | -11.036 | 1729 | -1609 | -2152 | 0 |  | 4424 | Нарушение формы кольцевого шва | GWAN |  | 04:55 | 07:56 | 06:29 | 0 | 1160 |  | EXT | Нарушение формы кольцевого шва |  | (c)
48183.529 | 0 | -0.031 | -11.005 | -11.036 | -1498 | -1329 | -814 | 131 |  | 4424 | Нарушение формы кольцевого шва | GWAN |  | 08:15 | 08:42 | 10:05 | 0 | 1367 |  | EXT | Нарушение формы кольцевого шва |  | (c)
48194.534 | 0 | -0.041 | -11.61 | -11.651 | -1932 | -1867 | -1556 | 298 | 0 | 4425 | Внутришовный дефект | GWAN |  | 04:02 | 04:13 | 05:03 | 0 | 753 | 10 | MID | Внутришовный дефект |  | (c)
48208.757 | 2.613 | 2.599 | -8.992 | -9.006 | -1647 | -1577 | -1583 | 583 | 2599 | 4426 |  | CORR | CIGR | 05:36 | 05:48 | 05:47 | 30 | 128 | 11 | EXT |  | 0.84 | (c)
48228.307 | 10.558 | 10.547 | -1.002 | -1.013 | 1830 | 1875 | 1883 | 294 | 989 | 4427 |  | CORR | CIGR | 05:24 | 05:32 | 05:33 | 24 | 107 | 11 | EXT |  | 0.84 | (c)
48263.999 | 0 | -0.029 | -11.585 | -11.614 | -48 | 337 | 400 | 0 |  | 4431 | Нарушение формы кольцевого шва | GWAN |  | 05:11 | 06:13 | 06:23 | 0 | 895 |  | EXT | Нарушение формы кольцевого шва |  | (c)
48354.076 | 0.122 | 0.071 | -11.508 | -11.559 | 133 | 414 | 351 | 133 | 71 | 4439 |  | CORR | GENE | 03:00 | 03:45 | 03:35 | 107 | 435 | 15 | EXT |  | 0.9 | (c)
48363.76 | 9.806 | 9.789 | -1.824 | -1.841 | 474 | 973 | 745 | 474 | 1737 | 4439 |  | CORR | GENE | 03:55 | 05:16 | 04:39 | 104 | 542 | 10 | EXT |  | 0.89 | (c)
48372.469 | 6.885 | 6.872 | -4.645 | -4.658 | 1458 | 1500 | 1508 | 673 | 4635 | 4440 |  | CORR | CIGR | 02:44 | 02:50 | 02:52 | 23 | 99 | 10 | EXT |  | 0.84 | (c)
48373.731 | 8.147 | 8.134 | -3.383 | -3.396 | -760 | -656 | -668 | 575 | 3370 | 4440 |  | CORR | CIGR | 08:46 | 09:03 | 09:01 | 26 | 185 | 12 | EXT |  | 0.84 | (c)
48374.453 | 8.869 | 8.86 | -2.661 | -2.67 | -849 | -808 | -806 | 763 | 2651 | 4440 |  | CORR | CIGR | 08:31 | 08:38 | 08:38 | 19 | 86 | 13 | EXT |  | 0.84 | (c)
48374.969 | 9.385 | 9.376 | -2.145 | -2.154 | 2012 | 2064 | 2074 | 94 | 2123 | 4440 |  | CORR | CIGR | 04:13 | 04:22 | 04:23 | 31 | 124 | 10 | EXT |  | 0.84 | (c)
48380.186 | 3.072 | 3.06 | -8.423 | -8.435 | 1454 | 1497 | 1499 | 685 | 3060 | 4441 |  | CORR | CIGR | 04:53 | 04:60 | 05:00 | 25 | 92 | 13 | EXT |  | 0.84 | (c)
48391.614 | 3.005 | 2.978 | -8.635 | -8.662 | 1264 | 1458 | 1469 | 557 | 2978 | 4442 |  | CORR | GENE | 04:25 | 04:57 | 04:58 | 74 | 410 | 12 | EXT |  | 0.85 | (c)
48403.094 | 2.845 | 2.83 | -8.705 | -8.72 | -142 | -100 | -52 | 0 | 2830 | 4443 |  | CORR | CIGR | 02:12 | 02:19 | 02:27 | 27 | 180 | 10 | EXT |  | 0.84 | (c)
48403.63 | 3.381 | 3.364 | -8.169 | -8.186 | 25 | 90 | 88 | 25 | 3364 | 4443 |  | CORR | CIGR | 02:39 | 02:50 | 02:49 | 35 | 127 | 17 | EXT |  | 0.85 | (c)
48403.636 | 3.387 | 3.379 | -8.163 | -8.171 | 502 | 567 | 565 | 502 | 3379 | 4443 |  | CORR | CIGR | 03:56 | 04:07 | 04:06 | 21 | 126 | 10 | EXT |  | 0.84 | (c)
48403.735 | 3.486 | 3.475 | -8.064 | -8.075 | 34 | 103 | 96 | 34 | 3475 | 4443 |  | CORR | CIGR | 02:41 | 02:52 | 02:51 | 31 | 124 | 13 | EXT |  | 0.84 | (c)
48403.796 | 3.547 | 3.538 | -8.003 | -8.012 | 510 | 591 | 581 | 510 | 3538 | 4443 |  | CORR | CIGR | 03:57 | 04:11 | 04:09 | 21 | 142 | 10 | EXT |  | 0.84 | (c)
48403.87 | 3.621 | 3.613 | -7.929 | -7.937 | 430 | 467 | 474 | 430 | 3613 | 4443 |  | CORR | CIGR | 03:45 | 03:51 | 03:52 | 17 | 88 | 14 | EXT |  | 0.84 | (c)
48404.273 | 4.024 | 3.815 | -7.526 | -7.735 | 779 | 825 | 822 | 779 | 3815 | 4443 |  | CORR | GENE | 04:41 | 04:48 | 04:48 | 395 | 87 | 15 | EXT |  | 0.91 | (c)
48405.836 | 5.587 | 5.573 | -5.963 | -5.977 | 1851 | 1901 | 1909 | 263 | 5573 | 4443 |  | CORR | CIGR | 07:34 | 07:42 | 07:43 | 27 | 116 | 13 | EXT |  | 0.84 | (c)
48406.128 | 5.879 | 5.845 | -5.671 | -5.705 | 1918 | 2131 | 2164 | 0 | 5612 | 4443 |  | CORR | GENE | 07:45 | 08:19 | 08:24 | 93 | 492 | 10 | EXT |  | 0.85 | (c)
48406.827 | 6.578 | 6.564 | -4.972 | -4.986 | 1718 | 1796 | 1791 | 367 | 4949 | 4443 |  | CORR | CIGR | 07:12 | 07:25 | 07:24 | 37 | 146 | 13 | EXT |  | 0.84 | (c)
48410.691 | 10.442 | 10.423 | -1.108 | -1.127 | 771 | 875 | 858 | 771 | 1099 | 4443 |  | CORR | CIGR | 04:40 | 04:56 | 04:54 | 28 | 174 | 14 | EXT |  | 0.84 | (c)
48492.989 | 0.7 | 0.689 | -10.745 | -10.756 | 2056 | 2102 | 2102 | 82 | 689 | 4451 |  | CORR | CIGR | 06:30 | 06:37 | 06:37 | 27 | 93 | 10 | EXT |  | 0.84 | (c)
48493.113 | 0.824 | 0.812 | -10.621 | -10.633 | 2060 | 2106 | 2105 | 80 | 812 | 4451 |  | CORR | CIGR | 06:30 | 06:38 | 06:38 | 23 | 91 | 10 | EXT |  | 0.84 | (c)
48510.471 | 6.737 | 6.723 | -4.873 | -4.887 | -1520 | -1445 | -1460 | 711 | 4858 | 4452 |  | CORR | CIGR | 06:56 | 07:08 | 07:06 | 29 | 120 | 14 | EXT |  | 0.84 | (c)
48560.697 | 10.448 | 10.426 | -0.857 | -0.879 | -2037 | -1925 | -1879 | 193 | 832 | 4456 |  | CORR | CIGR | 04:55 | 05:14 | 05:21 | 47 | 317 | 15 | EXT |  | 0.89 | (c)
48560.876 | 10.627 | 10.603 | -0.678 | -0.702 | -1953 | -1859 | -1822 | 278 | 661 | 4456 |  | CORR | CIGR | 05:09 | 05:24 | 05:30 | 41 | 263 | 10 | EXT |  | 0.89 | (c)
48561.278 | 11.029 | 10.998 | -0.276 | -0.307 | -1945 | -1858 | -1827 | 285 | 261 | 4456 |  | CORR | CIGR | 05:10 | 05:24 | 05:29 | 46 | 237 | 10 | EXT |  | 0.89 | (c)
48561.45 | 11.201 | 11.158 | -0.104 | -0.147 | -1946 | -1875 | -1847 | 284 | 77 | 4456 |  | CORR | GENE | 05:10 | 05:22 | 05:26 | 70 | 199 | 12 | EXT |  | 0.89 | (c)
48562.262 | 0.708 | 0.091 | -10.917 | -11.534 | 2228 | -2196 | -2169 | 0 | 91 | 4457 |  | CORR | GENE | 05:34 | 05:40 | 05:45 | 1484 | 128 | 14 | EXT |  | 1 | (b)
48759.204 | 4.155 | 4.093 | -7.555 | -7.617 | -1404 | -1289 | -1267 | 1130 | 4093 | 4474 |  | CORR | GENE | 06:01 | 06:19 | 06:23 | 112 | 275 | 10 | EXT |  | 0.89 | (c)
48759.492 | 4.443 | 4.433 | -7.267 | -7.277 | -1888 | -1683 | -1768 | 1648 | 4433 | 4474 |  | CORR | CIGR | 04:43 | 05:16 | 05:02 | 30 | 240 | 11 | EXT |  | 0.89 | (c)
48760.15 | 5.101 | 5.087 | -6.609 | -6.623 | -1385 | -1307 | -1300 | 1214 | 5087 | 4474 |  | CORR | CIGR | 06:04 | 06:16 | 06:18 | 31 | 171 | 10 | EXT |  | 0.89 | (c)
48761.098 | 6.049 | 6.038 | -5.661 | -5.672 | -1724 | -1673 | -1622 | 1520 | 5645 | 4474 |  | CORR | CIGR | 05:09 | 05:17 | 05:26 | 27 | 204 | 10 | EXT |  | 0.89 | (c)
48765.198 | 10.149 | 10.008 | -1.561 | -1.702 | -1179 | -1167 | -1158 | 1138 | 1514 | 4474 |  | CORR | AXGR | 06:37 | 06:39 | 06:40 | 188 | 41 | 12 | EXT |  | 0.91 | (c)
48765.785 | 10.736 | 10.603 | -0.974 | -1.107 | -1000 | -985 | -985 | 970 | 925 | 4474 |  | CORR | AXGR | 07:06 | 07:08 | 07:08 | 182 | 30 | 11 | EXT |  | 0.91 | (c)
48783.866 | 5.697 | 5.546 | -5.898 | -6.049 | -1758 | -1745 | -1746 | 1735 | 5546 | 4476 |  | CORR | AXGR | 04:18 | 04:20 | 04:20 | 218 | 23 | 15 | EXT |  | 0.92 | (c)
48783.983 | 5.814 | 5.789 | -5.781 | -5.806 | -1772 | -1763 | -1763 | 1754 | 5754 | 4476 |  | CORR | AXGR | 04:15 | 04:17 | 04:17 | 52 | 18 | 10 | EXT |  | 0.89 | (c)
48823.674 | 10.63 | 10.536 | -0.96 | -1.054 | 92 | 104 | 113 | 92 | 901 | 4479 |  | CORR | AXGR | 06:40 | 06:42 | 06:43 | 153 | 41 | 11 | EXT |  | 0.9 | (c)
48932.941 | 5.897 | 5.878 | -5.363 | -5.382 | 553 | 658 | 644 | 553 | 5331 | 4489 |  | CORR | GENE | 04:45 | 05:02 | 04:60 | 51 | 181 | 10 | EXT |  | 0.89 | (c)
49005.335 | 10.036 | 10.027 | -1.184 | -1.193 | -199 | -144 | -152 | 105 | 1171 | 4495 |  | CORR | CIGR | 04:57 | 05:06 | 05:05 | 22 | 94 | 11 | EXT |  | 0.89 | (c)
49029.509 | 0.185 | 0.101 | -11.395 | -11.479 | -1693 | -1605 | -1628 | 537 | 101 | 4498 |  | CORR | GENE | 04:47 | 05:02 | 04:58 | 595 | 131 | 10 | EXT |  | 0.9 | (c)
49164.644 | 8.615 | 8.544 | -2.72 | -2.791 | -1004 | -971 | -978 | 952 | 2623 | 4509 |  | CORR | GENE | 06:20 | 06:26 | 06:25 | 168 | 52 | 10 | EXT |  | 0.86 | (c)
49164.698 | 8.669 | 8.598 | -2.666 | -2.737 | -1585 | -1362 | -1379 | 646 | 2639 | 4509 |  | CORR | GENE | 04:47 | 05:23 | 05:20 | 98 | 411 | 15 | EXT |  | 0.85 | (c)
49164.901 | 8.872 | 8.826 | -2.463 | -2.509 | -1542 | -1396 | -1329 | 688 | 2398 | 4509 |  | CORR | GENE | 04:54 | 05:17 | 05:28 | 111 | 426 | 10 | EXT |  | 0.85 | (c)
49179.073 | 0.289 | 0.056 | -10.941 | -11.174 | 2069 | 2146 | 2135 | 30 | 56 | 4511 |  | CORR | GENE | 04:31 | 04:43 | 04:41 | 1520 | 132 | 11 | EXT |  | 0.93 | (c)
49181.106 | 2.322 | 1.897 | -8.908 | -9.333 | 2015 | 2043 | 2067 | 111 | 1897 | 4511 |  | CORR | GENE | 04:22 | 04:27 | 04:30 | 592 | 105 | 11 | EXT |  | 0.9 | (c)
49186.152 | 7.368 | 7.348 | -3.862 | -3.882 | -1423 | -1347 | -1309 | 807 | 3838 | 4511 |  | CORR | CIGR | 07:07 | 07:19 | 07:25 | 44 | 228 | 10 | EXT |  | 0.84 | (c)
49190.014 | 0 | -0.055 | -11.25 | -11.305 | 439 | 749 | 776 | 439 |  | 4512 | Нарушение формы кольцевого шва | GWAN |  | 01:14 | 02:04 | 02:08 | 0 | 674 |  | EXT | Нарушение формы кольцевого шва |  | (c)
49190.014 | 0 | -0.053 | -11.25 | -11.303 | -1010 | -653 | -684 | 357 |  | 4512 | Нарушение формы кольцевого шва | GWAN |  | 09:20 | 10:18 | 10:13 | 0 | 653 |  | EXT | Нарушение формы кольцевого шва |  | (c)
49213.695 | 0.756 | 0.694 | -10.734 | -10.796 | 1859 | 1997 | 2090 | 0 | 694 | 4514 |  | CORR | GENE | 06:41 | 07:03 | 07:19 | 99 | 461 | 11 | EXT |  | 0.85 | (c)
49213.842 | 0.903 | 0.886 | -10.587 | -10.604 | 1856 | 1897 | 1947 | 193 | 886 | 4514 |  | CORR | CIGR | 06:41 | 06:47 | 06:55 | 36 | 182 | 12 | EXT |  | 0.84 | (c)
49214.032 | 1.093 | 1.052 | -10.397 | -10.438 | 1473 | 1929 | 1834 | 35 | 1052 | 4514 |  | CORR | GENE | 05:39 | 06:52 | 06:37 | 110 | 723 | 14 | EXT |  | 0.85 | (c)
49215.417 | 2.478 | 2.464 | -9.012 | -9.026 | 1063 | 1707 | 1476 | 342 | 2464 | 4514 |  | CORR | GENE | 04:33 | 06:17 | 05:39 | 107 | 826 | 13 | EXT |  | 0.85 | (c)
49215.714 | 2.775 | 2.748 | -8.715 | -8.742 | 1698 | 1922 | 1941 | 47 | 2748 | 4514 |  | CORR | GENE | 06:15 | 06:51 | 06:54 | 88 | 485 | 11 | EXT |  | 0.85 | (c)
49233.042 | 8.613 | 8.454 | -2.957 | -3.116 | 2036 | 2061 | 2054 | 158 | 2844 | 4515 |  | CORR | AXGR | 07:10 | 07:14 | 07:13 | 272 | 37 | 12 | EXT |  | 0.88 | (c)
49235.481 | 11.052 | 9.103 | -0.518 | -2.467 | 2039 | 2141 | 2105 | 59 | 69 | 4515 |  | CORR | GENE | 07:10 | 07:27 | 07:21 | 2398 | 133 | 14 | EXT |  | 0.97 | (c)
49237.223 | 1.224 | 1.17 | -10.396 | -10.45 | -1048 | -941 | -892 | 736 | 1170 | 4516 |  | CORR | GENE | 06:16 | 06:33 | 06:41 | 81 | 312 | 12 | EXT |  | 0.85 | (c)
49257.005 | 9.386 | 7.886 | -2.089 | -3.589 | 2104 | 2154 | 2141 | 54 | 1291 | 4517 |  | CORR | GENE | 07:10 | 07:18 | 07:16 | 2298 | 73 | 11 | EXT |  | 0.94 | (c)
49258.859 | 11.24 | 10.566 | -0.235 | -0.909 | 2090 | 2139 | 2130 | 60 | 227 | 4517 |  | CORR | GENE | 07:08 | 07:16 | 07:14 | 682 | 81 | 10 | EXT |  | 0.9 | (c)
49266.213 | 7.119 | 6.019 | -3.901 | -5.001 | -2128 | -2081 | -2074 | 103 | 3376 | 4518 |  | CORR | GENE | 07:18 | 07:26 | 07:27 | 1625 | 108 | 11 | EXT |  | 0.93 | (c)
49291.783 | 9.969 | 9.944 | -1.246 | -1.271 | -204 | -118 | -130 | 57 | 1220 | 4520 |  | CORR | GENE | 05:17 | 05:31 | 05:29 | 51 | 147 | 12 | EXT |  | 0.89 | (c)
49294.982 | 1.953 | 1.941 | -9.347 | -9.359 | 508 | 584 | 586 | 508 | 1941 | 4521 |  | CORR | CIGR | 05:27 | 05:39 | 05:40 | 25 | 155 | 12 | EXT |  | 0.89 | (c)
49302.734 | 9.705 | 9.696 | -1.595 | -1.604 | 402 | 462 | 450 | 402 | 1582 | 4521 |  | CORR | CIGR | 05:10 | 05:20 | 05:18 | 22 | 96 | 10 | EXT |  | 0.89 | (c)
49308.338 | 4.009 | 3.993 | -7.521 | -7.537 | -1327 | -1146 | -1175 | 903 | 3993 | 4522 |  | CORR | CIGR | 06:38 | 07:07 | 07:02 | 44 | 306 | 12 | EXT |  | 0.85 | (c)
49308.767 | 4.438 | 4.333 | -7.092 | -7.197 | -1987 | -1593 | -1539 | 244 | 4333 | 4522 |  | CORR | GENE | 04:51 | 05:55 | 06:03 | 173 | 894 | 15 | EXT |  | 0.87 | (c)
49312.065 | 7.736 | 7.722 | -3.794 | -3.808 | -1990 | -1867 | -1885 | 241 | 3772 | 4522 |  | CORR | CIGR | 04:51 | 05:11 | 05:08 | 36 | 210 | 10 | EXT |  | 0.84 | (c)
49315.656 | 11.327 | 10.894 | -0.203 | -0.636 | -2176 | -2125 | -2140 | 54 | 29 | 4522 |  | CORR | GENE | 04:21 | 04:29 | 04:27 | 607 | 72 | 13 | EXT |  | 0.92 | (c)
49315.66 | 11.331 | 11.267 | -0.199 | -0.263 | -2090 | -2079 | -2068 | 140 | 34 | 4522 |  | CORR | AXGR | 04:35 | 04:36 | 04:38 | 229 | 46 | 10 | EXT |  | 0.87 | (c)
49315.859 | 0 | -0.018 | -11.22 | -11.238 | -1842 | -1724 | -1596 | 388 |  | 4523 | Коррозия на шве | GWAN | CIGR | 04:26 | 04:46 | 05:06 | 34 | 492 | 18 | EXT | Коррозия на шве |  | (c)
49315.869 | 0.01 | 0.01 | -11.21 | -11.21 | -1883 | -1724 | -1792 | 347 | 10 | 4523 |  | CORR | GENE | 04:20 | 04:46 | 04:35 | 332 | 183 | 15 | EXT |  | 0.9 | (c)
49316.45 | 0.591 | 0.571 | -10.629 | -10.649 | -1826 | -1630 | -1696 | 404 | 571 | 4523 |  | CORR | GENE | 04:29 | 05:01 | 04:50 | 65 | 261 | 11 | EXT |  | 0.85 | (c)
49331.595 | 4.516 | 4.502 | -6.979 | -6.993 | 2183 | 2221 | -2229 | 0 | 4502 | 4524 |  | CORR | CIGR | 04:34 | 04:40 | 04:42 | 29 | 98 | 11 | EXT |  | 0.84 | (c)
49344.493 | 5.919 | 5.824 | -5.726 | -5.821 | -1797 | -1784 | -1785 | 434 | 5688 | 4525 |  | CORR | AXGR | 04:56 | 04:58 | 04:58 | 133 | 23 | 15 | EXT |  | 0.86 | (c)
49372.989 | 0 | -0.025 | -11.18 | -11.205 | 1819 | 1973 | 1981 | 87 |  | 4528 | Нарушение формы кольцевого шва | GWAN |  | 07:33 | 07:58 | 07:59 | 0 | 324 |  | EXT | Нарушение формы кольцевого шва |  | (c)
49401.052 | 5.488 | 5.475 | -6.207 | -6.22 | 1743 | 1795 | 1789 | 395 | 5475 | 4530 |  | CORR | CIGR | 05:32 | 05:40 | 05:39 | 26 | 93 | 11 | EXT |  | 0.84 | (c)
49401.291 | 5.727 | 5.434 | -5.968 | -6.261 | 2015 | 2053 | 2048 | 149 | 5434 | 4530 |  | CORR | GENE | 06:16 | 06:22 | 06:21 | 308 | 66 | 13 | EXT |  | 0.89 | (c)
49410.366 | 3.107 | 3.098 | -8.348 | -8.357 | -1003 | -948 | -941 | 880 | 3098 | 4531 |  | CORR | GENE | 04:11 | 04:19 | 04:21 | 52 | 123 | 10 | EXT | Аномалия находится на упругопластическом изгибе: R=514 D, максимальное растяжение на 6.2 час. | 0.89 | (c)
49417.66 | 10.401 | 10.38 | -1.054 | -1.075 | -307 | -271 | -258 | 209 | 1044 | 4531 |  | CORR | CIGR | 06:03 | 06:09 | 06:11 | 31 | 98 | 10 | EXT | Аномалия находится на упругопластическом изгибе: R=434 D, максимальное растяжение на 5.8 час. | 0.89 | (c)
49418.424 | 11.165 | 11.157 | -0.29 | -0.298 | -381 | -349 | -350 | 319 | 280 | 4531 |  | CORR | CIGR | 05:51 | 05:56 | 05:56 | 18 | 61 | 10 | EXT | Аномалия находится на упругопластическом изгибе: R=463 D, максимальное растяжение на 5.8 час. | 0.89 | (c)
49450.292 | 8.908 | 8.831 | -2.262 | -2.339 | 322 | 542 | 564 | 322 | 2178 | 4534 |  | CORR | GENE | 06:10 | 06:46 | 06:49 | 161 | 484 | 10 | EXT |  | 0.9 | (c)
49450.532 | 9.148 | 9.062 | -2.022 | -2.108 | 1388 | 1401 | 1406 | 1388 | 1948 | 4534 |  | CORR | AXGR | 09:02 | 09:05 | 09:05 | 160 | 35 | 10 | EXT |  | 0.9 | (c)
49450.767 | 9.383 | 9.352 | -1.787 | -1.818 | 997 | 1165 | 1145 | 997 | 1770 | 4534 |  | CORR | GENE | 07:59 | 08:27 | 08:23 | 48 | 297 | 12 | EXT |  | 0.89 | (c)
49517.512 | 8.138 | 8.125 | -3.212 | -3.225 | 133 | 190 | 187 | 133 | 3201 | 4540 |  | CORR | CIGR | 05:42 | 05:51 | 05:50 | 24 | 109 | 10 | EXT |  | 0.89 | (c)
49639.694 | 4.31 | 4.298 | -6.71 | -6.722 | -1661 | -1590 | -1606 | 569 | 4298 | 4551 |  | CORR | CIGR | 05:37 | 05:48 | 05:46 | 25 | 111 | 11 | EXT |  | 0.84 | (c)
49640.208 | 4.824 | 4.771 | -6.196 | -6.249 | -1968 | -1818 | -1777 | 262 | 4771 | 4551 |  | CORR | GENE | 04:47 | 05:11 | 05:18 | 84 | 382 | 12 | EXT |  | 0.85 | (c)
49640.319 | 4.935 | 4.794 | -6.085 | -6.226 | -1715 | -1664 | -1672 | 515 | 4794 | 4551 |  | CORR | GENE | 05:28 | 05:36 | 05:35 | 265 | 87 | 12 | EXT |  | 0.88 | (c)
49640.637 | 5.253 | 4.847 | -5.767 | -6.173 | -2135 | -2120 | -2057 | 96 | 4847 | 4551 |  | CORR | GENE | 04:20 | 04:23 | 04:33 | 478 | 154 | 12 | EXT |  | 0.9 | (c)
49652.092 | 1.073 | 0.96 | -10.112 | -10.225 | 1200 | 1256 | 1235 | 961 | 960 | 4553 |  | CORR | GENE | 04:14 | 04:23 | 04:20 | 173 | 70 | 12 | EXT |  | 0.86 | (c)
49653.301 | 2.282 | 2.041 | -8.903 | -9.144 | 1199 | 1275 | 1250 | 931 | 2041 | 4553 |  | CORR | GENE | 04:14 | 04:26 | 04:22 | 317 | 100 | 10 | EXT |  | 0.88 | (c)
49653.447 | 2.428 | 2.374 | -8.757 | -8.811 | 1302 | 1329 | 1330 | 873 | 2374 | 4553 |  | CORR | GENE | 04:30 | 04:35 | 04:35 | 163 | 55 | 12 | EXT |  | 0.86 | (c)
49653.754 | 2.735 | 2.702 | -8.45 | -8.483 | 1394 | 1465 | 1543 | 539 | 2702 | 4553 |  | CORR | GENE | 04:45 | 04:57 | 05:09 | 95 | 297 | 23 | EXT |  | 0.86 | (c)
49654.53 | 3.511 | 3.491 | -7.674 | -7.694 | 1726 | 1782 | 1816 | 324 | 3491 | 4553 |  | CORR | CIGR | 05:39 | 05:48 | 05:53 | 47 | 181 | 10 | EXT |  | 0.85 | (c)
49682.7 | 8.966 | 8.953 | -2.634 | -2.647 | -1356 | -1285 | -1267 | 874 | 2619 | 4555 |  | CORR | CIGR | 06:01 | 06:13 | 06:16 | 28 | 178 | 10 | EXT |  | 0.84 | (c)
49724.434 | 4.655 | 4.639 | -6.855 | -6.871 | -1884 | -1807 | -1810 | 346 | 4639 | 4559 |  | CORR | CIGR | 06:44 | 06:56 | 06:56 | 37 | 149 | 12 | EXT |  | 0.84 | (c)
49789.287 | 1.308 | 1.294 | -10.247 | -10.261 | -1416 | -1358 | -1354 | 815 | 1294 | 4565 |  | CORR | CIGR | 05:23 | 05:32 | 05:33 | 35 | 123 | 11 | EXT |  | 0.84 | (c)
49789.446 | 1.467 | 1.444 | -10.088 | -10.111 | -1373 | -1326 | -1342 | 857 | 1444 | 4565 |  | CORR | GENE | 05:30 | 05:37 | 05:35 | 96 | 62 | 12 | EXT |  | 0.85 | (c)
49810.934 | 0 | -0.045 | -11.595 | -11.64 | 718 | 920 | 959 | 718 |  | 4567 | Нарушение формы кольцевого шва | GWAN |  | 00:53 | 01:25 | 01:32 | 0 | 482 |  | EXT | Нарушение формы кольцевого шва |  | (c)
49810.934 | 0 | -0.023 | -11.595 | -11.618 | 1209 | -1453 | 2188 | 0 |  | 4567 | Нарушение формы кольцевого шва | GWAN |  | 02:12 | 07:02 | 04:50 | 0 | 1959 |  | EXT | Нарушение формы кольцевого шва |  | (c)
49833.999 | 0 | -0.039 | -11.37 | -11.409 | 1267 | 1856 | 1602 | 294 |  | 4569 | Нарушение формы кольцевого шва | GWAN |  | 01:21 | 02:56 | 02:15 | 0 | 670 |  | EXT | Нарушение формы кольцевого шва |  | (c)
49833.999 | 0 | -0.033 | -11.37 | -11.403 | -1697 | -1088 | -1248 | 534 |  | 4569 | Нарушение формы кольцевого шва | GWAN |  | 05:23 | 07:01 | 06:35 | 0 | 896 |  | EXT | Нарушение формы кольцевого шва |  | (c)
49833.999 | 0 | -0.041 | -11.37 | -11.411 | -630 | 443 | 48 | 0 |  | 4569 | Нарушение формы кольцевого шва | GWAN |  | 08:15 | 11:08 | 10:04 | 0 | 1357 |  | EXT | Нарушение формы кольцевого шва |  | (c)
49835.676 | 1.677 | 1.658 | -9.693 | -9.712 | -2215 | -1942 | -2035 | 15 | 1658 | 4569 |  | CORR | GENE | 03:59 | 04:43 | 04:28 | 98 | 360 | 11 | EXT |  | 0.85 | (c)
49963.087 | 4.393 | 4.335 | -7.027 | -7.085 | -2227 | -2208 | -2210 | 4 | 4335 | 4580 |  | CORR | AXGR | 06:13 | 06:16 | 06:16 | 142 | 33 | 11 | EXT |  | 0.9 | (c)
49966.086 | 7.392 | 6.448 | -4.028 | -4.972 | -2222 | -2198 | -2188 | 9 | 3516 | 4580 |  | CORR | GENE | 06:14 | 06:18 | 06:19 | 1456 | 67 | 12 | EXT |  | 0.98 | (c)
49972.085 | 1.971 | 1.91 | -9.539 | -9.6 | -402 | -398 | -379 | 356 | 1910 | 4581 |  | GOUG | AXGR | 01:03 | 01:04 | 01:07 | 309 | 46 | 10 | EXT | Задир. |  | (c)
49973.067 | 2.953 | 2.914 | -8.557 | -8.596 | 1074 | 1130 | 1126 | 1052 | 2914 | 4581 |  | CORR | GENE | 05:01 | 05:11 | 05:10 | 57 | 105 | 23 | EXT |  | 0.89 | (c)
49973.105 | 2.991 | 2.956 | -8.519 | -8.554 | 1040 | 1061 | 1057 | 1040 | 2956 | 4581 |  | CORR | AXGR | 04:56 | 04:59 | 04:59 | 102 | 34 | 10 | EXT |  | 0.89 | (c)
49973.234 | 3.12 | 3.104 | -8.39 | -8.406 | 1066 | 1131 | 1132 | 1032 | 3104 | 4581 |  | CORR | CIGR | 05:00 | 05:11 | 05:11 | 31 | 133 | 13 | EXT |  | 0.89 | (c)
49980.008 | 9.894 | 9.875 | -1.616 | -1.635 | 9 | 27 | 30 | 9 | 1601 | 4581 |  | CORR | PITT | 02:10 | 02:13 | 02:13 | 34 | 43 | 15 | EXT |  | 0.89 | (c)
49981.184 | 11.07 | 11.041 | -0.44 | -0.469 | -2074 | -1939 | -1920 | 156 | 420 | 4581 |  | CORR | GENE | 08:33 | 08:55 | 08:58 | 49 | 309 | 10 | EXT |  | 0.89 | (c)
49981.757 | 0.133 | 0.064 | -11.097 | -11.166 | 1770 | 1963 | 1904 | 191 | 64 | 4582 |  | CORR | GENE | 05:47 | 06:18 | 06:08 | 85 | 269 | 14 | EXT |  | 0.89 | (c)
49984.962 | 3.338 | 3.286 | -7.892 | -7.944 | 1558 | 1716 | 1751 | 286 | 3286 | 4582 |  | CORR | GENE | 05:13 | 05:38 | 05:44 | 111 | 386 | 17 | EXT |  | 0.9 | (c)
49987.876 | 6.252 | 5.982 | -4.978 | -5.248 | -2182 | -2166 | -2171 | 49 | 4888 | 4582 |  | CORR | AXGR | 07:09 | 07:12 | 07:11 | 360 | 22 | 11 | EXT |  | 0.93 | (c)
49989.442 | 7.818 | 7.78 | -3.412 | -3.45 | 2047 | 2057 | 2061 | 155 | 3378 | 4582 |  | CORR | AXGR | 06:31 | 06:33 | 06:34 | 72 | 29 | 12 | EXT |  | 0.89 | (c)
50064.076 | 2.177 | 2.16 | -9.228 | -9.245 | 2208 | -2146 | -2124 | 0 | 2160 | 4589 |  | CORR | GENE | 04:03 | 04:20 | 04:23 | 54 | 259 | 11 | EXT | Аномалия находится на упругопластическом изгибе: R=490 D, максимальное растяжение на 12 час. | 0.85 | (c)
50065.665 | 3.766 | 3.753 | -7.639 | -7.652 | -2070 | -2027 | -2030 | 160 | 3753 | 4589 |  | CORR | CIGR | 04:32 | 04:39 | 04:39 | 25 | 80 | 11 | EXT | Аномалия находится на упругопластическом изгибе: R=382 D, максимальное растяжение на 0.1 час. | 0.84 | (c)
50065.776 | 3.877 | 3.787 | -7.528 | -7.618 | -2005 | -1986 | -1988 | 226 | 3787 | 4589 |  | CORR | AXGR | 04:43 | 04:46 | 04:45 | 147 | 34 | 13 | EXT | Аномалия находится на упругопластическом изгибе: R=382 D, максимальное растяжение на 0.1 час. | 0.86 | (c)
50066.542 | 4.643 | 4.623 | -6.762 | -6.782 | -2141 | -2063 | -2037 | 89 | 4623 | 4589 |  | CORR | CIGR | 04:21 | 04:33 | 04:37 | 29 | 209 | 11 | EXT | Аномалия находится на упругопластическом изгибе: R=364 D, максимальное растяжение на 0.2 час. | 0.84 | (c)
50066.976 | 5.077 | 5.055 | -6.328 | -6.35 | -2185 | -2117 | -2115 | 45 | 5055 | 4589 |  | CORR | CIGR | 04:14 | 04:25 | 04:25 | 33 | 140 | 10 | EXT | Аномалия находится на упругопластическом изгибе: R=363 D, максимальное растяжение на 0.2 час. | 0.84 | (c)
50142.344 | 0 | 0 | -11.48 | -11.48 | 953 | 1165 | 1153 | 876 | 0 | 4596 | Непровар / утяжина | GWAN |  | 01:15 | 01:50 | 01:48 | 0 | 401 | 16 | INT | Непровар / утяжина |  | (c)
50142.344 | 0 | -0.019 | -11.48 | -11.499 | 1714 | 2006 | 2191 | 0 |  | 4596 | Нарушение формы кольцевого шва | GWAN |  | 03:18 | 04:05 | 04:35 | 0 | 954 |  | EXT | Нарушение формы кольцевого шва |  | (c)
50142.344 | 0 | -0.028 | -11.48 | -11.508 | -882 | -632 | -41 | 0 |  | 4596 | Нарушение формы кольцевого шва | GWAN |  | 08:19 | 08:60 | 10:35 | 0 | 1682 |  | EXT | Нарушение формы кольцевого шва |  | (c)
50190.099 | 1.76 | 1.679 | -9.185 | -9.266 | -1828 | -1732 | -1725 | 403 | 1679 | 4600 |  | CORR | GENE | 04:42 | 04:57 | 04:59 | 177 | 207 | 15 | EXT |  | 0.87 | (c)
50195.304 | 6.965 | 6.927 | -3.98 | -4.018 | -2111 | -2056 | -2022 | 119 | 3953 | 4600 |  | CORR | GENE | 03:56 | 04:05 | 04:11 | 65 | 179 | 26 | EXT |  | 0.85 | (c)
50313.949 | 0 | -0.042 | -11.59 | -11.632 | 713 | 1027 | 1160 | 624 |  | 4611 | Нарушение формы кольцевого шва | GWAN |  | 00:50 | 01:40 | 02:02 | 0 | 893 |  | EXT | Нарушение формы кольцевого шва |  | (c)
50313.949 | 0 | -0.026 | -11.59 | -11.616 | 2114 | 2226 | -2203 | 0 |  | 4611 | Нарушение формы кольцевого шва | GWAN |  | 04:36 | 04:54 | 04:59 | 0 | 288 |  | EXT | Нарушение формы кольцевого шва |  | (c)
50336.999 | 0 | -0.056 | -10.985 | -11.041 | -430 | -253 | -220 | 11 |  | 4613 | Нарушение формы кольцевого шва | GWAN |  | 08:11 | 08:40 | 08:45 | 0 | 419 |  | EXT | Нарушение формы кольцевого шва |  | (c)
50362.734 | 4.005 | 3.991 | -7.545 | -7.559 | -1815 | -1753 | -1738 | 416 | 3991 | 4615 |  | CORR | CIGR | 05:24 | 05:34 | 05:36 | 28 | 153 | 16 | EXT |  | 0.84 | (c)
50364.481 | 5.752 | 5.738 | -5.798 | -5.812 | -1821 | -1772 | -1764 | 410 | 5738 | 4615 |  | CORR | CIGR | 05:23 | 05:31 | 05:32 | 27 | 113 | 11 | EXT |  | 0.84 | (c)
50552.121 | 10.487 | 10.329 | -0.808 | -0.966 | -1435 | -1415 | -1398 | 795 | 677 | 4632 |  | CORR | GENE | 06:16 | 06:19 | 06:22 | 289 | 74 | 11 | EXT |  | 0.92 | (c)
50575.189 | 11.125 | 11.104 | -0.14 | -0.161 | -287 | 1165 | 1943 | 0 | 109 | 4634 |  | ARTD | GENE | 09:42 | 01:37 | 15:42 | 52 | 4461 |  | INT | Эквивалент потери металла 22%. |  | (c)
50598.439 | 0 | -0.028 | -11.31 | -11.338 | 1001 | 1075 | 1143 | 945 | 0 | 4637 | Внутришовный дефект | GWAN |  | 01:29 | 01:41 | 01:52 | 0 | 285 | 10 | MID | Внутришовный дефект |  | (c)
50598.439 | 0 | -0.043 | -11.31 | -11.353 | -218 | -57 | 255 | 0 |  | 4637 | Нарушение формы кольцевого шва | GWAN |  | 10:12 | 10:38 | 11:29 | 0 | 947 |  | EXT | Нарушение формы кольцевого шва |  | (c)
50667.048 | 0.064 | 0.047 | -10.661 | -10.678 | -1368 | -1160 | -1221 | 863 | 47 | 4643 |  | CORR | GENE | 05:49 | 06:23 | 06:13 | 89 | 295 | 12 | EXT |  | 0.89 | (c)
50746.344 | 0 | -0.037 | -11.495 | -11.532 | 1219 | 1410 | 1884 | 1219 |  | 4650 | Нарушение формы кольцевого шва | GWAN |  | 11:34 | 00:05 | 13:21 | 0 | 1329 |  | EXT | Нарушение формы кольцевого шва |  | (c)
50937.499 | 0.035 | 0.024 | -3.09 | -3.101 | -1593 | -1527 | -1530 | 637 | 24 | 4667 |  | CORR | CIGR | 06:09 | 06:20 | 06:19 | 28 | 126 | 13 | EXT |  | 0.89 | (c)
50937.552 | 0.088 | 0.075 | -3.037 | -3.05 | -2105 | -2034 | -2025 | 126 | 75 | 4667 |  | CORR | CIGR | 04:46 | 04:58 | 04:59 | 24 | 160 | 14 | EXT |  | 0.89 | (c)
50937.675 | 0.211 | 0.17 | -2.914 | -2.955 | -1790 | -1753 | -1658 | 440 | 170 | 4667 |  | CORR | GENE | 05:37 | 05:43 | 05:59 | 52 | 266 | 11 | EXT |  | 0.89 | (c)
50937.956 | 0.492 | 0.482 | -2.633 | -2.643 | -1995 | -1945 | -1944 | 236 | 482 | 4667 |  | CORR | CIGR | 05:04 | 05:12 | 05:12 | 23 | 102 | 10 | EXT |  | 0.89 | (c)
50938.35 | 0.886 | 0.856 | -2.239 | -2.269 | -2015 | -1967 | -1942 | 215 | 856 | 4667 |  | CORR | GENE | 05:01 | 05:09 | 05:13 | 89 | 145 | 10 | EXT |  | 0.89 | (c)
50938.414 | 0.95 | 0.938 | -2.175 | -2.187 | -1648 | -1598 | -1587 | 582 | 938 | 4667 |  | CORR | GENE | 06:00 | 06:08 | 06:10 | 54 | 122 | 10 | EXT |  | 0.89 | (c)
50939.026 | 1.562 | 1.55 | -1.563 | -1.575 | -1976 | -1896 | -1904 | 255 | 1550 | 4667 |  | CORR | CIGR | 05:07 | 05:20 | 05:19 | 24 | 145 | 11 | EXT |  | 0.89 | (c)
50939.993 | 2.529 | 2.52 | -0.596 | -0.605 | -2010 | -1945 | -1946 | 220 | 585 | 4667 |  | CORR | CIGR | 05:02 | 05:12 | 05:12 | 20 | 129 | 10 | EXT |  | 0.89 | (c)
50966.895 | 4.076 | 4.032 | -7.129 | -7.173 | -1015 | -970 | -947 | 879 | 4032 | 4671 |  | CORR | GENE | 06:54 | 07:02 | 07:05 | 58 | 136 | 10 | EXT |  | 0.89 | (c)
50970.143 | 7.324 | 7.276 | -3.881 | -3.929 | -887 | -877 | -875 | 863 | 3826 | 4671 |  | CORR | AXGR | 07:15 | 07:16 | 07:17 | 103 | 24 | 13 | EXT |  | 0.89 | (c)
51166.084 | 1.175 | 1.11 | -9.825 | -9.89 | -2044 | -2017 | -2005 | 187 | 1110 | 4691 |  | CORR | GENE | 04:25 | 04:30 | 04:32 | 125 | 78 | 10 | EXT |  | 0.89 | (c)
51166.765 | 1.856 | 1.844 | -9.144 | -9.156 | -2063 | -2035 | -2005 | 167 | 1844 | 4691 |  | CORR | CIGR | 04:22 | 04:27 | 04:31 | 26 | 117 | 10 | EXT |  | 0.89 | (c)
51185.111 | 9.202 | 9.191 | -2.228 | -2.239 | -2205 | -2152 | -2146 | 25 | 2218 | 4692 |  | CORR | CIGR | 04:48 | 04:56 | 04:57 | 21 | 119 | 10 | EXT |  | 0.89 | (c)
51221.44 | 0.676 | 0.475 | -10.969 | -11.17 | 1291 | 1322 | 1328 | 865 | 475 | 4697 | Дефект проката | MIAN | GENE | 01:55 | 02:00 | 02:01 | 287 | 75 |  | INT | Дефект проката Эквивалент потери металла 15%. |  | (c)
51238.291 | 5.882 | 5.858 | -4.693 | -4.717 | 1487 | 1611 | 1607 | 504 | 4663 | 4698 |  | CORR | GENE | 06:16 | 06:36 | 06:35 | 54 | 239 | 11 | EXT |  | 0.85 | (c)
51246.092 | 3.108 | 3.095 | -7.602 | -7.615 | 1980 | 2108 | 2070 | 71 | 3095 | 4699 |  | CORR | CIGR | 06:42 | 07:02 | 06:56 | 25 | 179 | 10 | EXT |  | 0.89 | (c)
51253.694 | 0 | -0.052 | -11.11 | -11.162 | -736 | 623 | 682 | 0 |  | 4700 | Нарушение формы кольцевого шва | GWAN |  | 00:01 | 03:40 | 03:50 | 0 | 2837 |  | EXT | Нарушение формы кольцевого шва |  | (c)
51260.435 | 6.741 | 6.637 | -4.369 | -4.473 | 2108 | 2137 | 2132 | 75 | 4255 | 4700 |  | CORR | AXGR | 07:40 | 07:44 | 07:43 | 218 | 47 | 12 | EXT |  | 0.91 | (c)
51300.694 | 1.41 | 1.372 | -10.16 | -10.198 |  |  |  |  | 1372 | 4704 |  | CORR | AXGR | 05:28 | 05:31 | 05:31 | 88 | 34 | 10 | EXT |  | 0.89 | (c)
51301.551 | 2.267 | 2.12 | -9.303 | -9.45 |  |  |  |  | 2120 | 4704 |  | CORR | GENE | 05:13 | 05:19 | 05:17 | 466 | 58 | 10 | EXT |  | 0.94 | (c)
51358.952 | 2.673 | 2.41 | -8.697 | -8.96 |  |  |  |  | 2410 | 4709 |  | CORR | GENE | 06:20 | 06:23 | 06:25 | 357 | 56 | 10 | EXT |  | 0.93 | (c)
51367.237 | 10.958 | 10.825 | -0.412 | -0.545 |  |  |  |  | 369 | 4709 |  | CORR | AXGR | 04:20 | 04:21 | 04:21 | 176 | 20 | 10 | EXT |  | 0.9 | (c)
51367.813 | 0.164 | 0.15 | -10.621 | -10.635 |  |  |  |  | 150 | 4710 |  | CORR | CIGR | 04:38 | 04:44 | 04:45 | 25 | 97 | 10 | EXT |  | 0.89 | (c)
51368.353 | 0.704 | 0.687 | -10.081 | -10.098 |  |  |  |  | 687 | 4710 |  | CORR | PITT | 04:32 | 04:34 | 04:34 | 31 | 31 | 15 | EXT |  | 0.89 | (c)
51386.838 | 8.404 | 8.013 | -3.136 | -3.527 |  |  |  |  | 2709 | 4711 |  | CORR | GENE | 07:19 | 07:23 | 07:23 | 818 | 51 | 10 | EXT |  | 0.96 | (c)
51424.504 | 0 | 0 | -11.615 | -11.615 |  |  |  |  | 0 | 4715 | Смещение кромок | GWAN |  | 03:60 | 04:29 | 04:29 | 0 | 369 | 15 | EXT | Смещение кромок Наружу Величина смещения - 2.3 мм. |  | (c)
51424.504 | 0 | 0 | -11.615 | -11.615 |  |  |  |  | 0 | 4715 | Смещение кромок | GWAN |  | 06:13 | 06:58 | 06:54 | 0 | 505 | 15 | EXT | Смещение кромок Наружу Величина смещения - 2.4 мм. |  | (c)
51424.504 | 0 | -0.034 | -11.615 | -11.649 | [5 empty] | 4715 | Нарушение формы кольцевого шва | GWAN |  | 09:13 | 10:23 | 10:47 | 0 | 1162 |  | EXT | Нарушение формы кольцевого шва |  | (c)
51428.354 | 3.85 | 3.727 | -7.765 | -7.888 |  |  |  |  | 3727 | 4715 |  | SCC | GENE | 07:41 | 07:56 | 07:52 | 426 | 141 | 41 | EXT | Аномалия находится в зоне сварного шва. | 1.35 | (a)
51433.662 | 9.158 | 9.128 | -2.457 | -2.487 |  |  |  |  | 2419 | 4715 |  | CORR | GENE | 04:14 | 04:25 | 04:29 | 68 | 180 | 11 | EXT |  | 0.89 | (c)
51436.421 | 0.302 | 0.014 | -11.308 | -11.596 |  |  |  |  | 14 | 4716 |  | CORR | GENE | 04:41 | 04:43 | 04:46 | 331 | 54 | 15 | EXT |  | 0.95 | (c)
51447.01 | 10.891 | 10.755 | -0.719 | -0.855 |  |  |  |  | 67 | 4716 |  | CORR | GENE | 07:03 | 07:19 | 07:15 | 788 | 147 | 10 | EXT |  | 0.95 | (c)
51448.72 | 0.991 | 0.816 | -10.364 | -10.539 |  |  |  |  | 816 | 4717 |  | CORR | GENE | 04:56 | 04:57 | 04:60 | 284 | 50 | 10 | EXT |  | 0.92 | (c)
51481.95 | 11.316 | 10.707 | -0.279 | -0.888 |  |  |  |  | 156 | 4719 |  | CORR | GENE | 06:56 | 07:01 | 07:09 | 732 | 158 | 15 | EXT |  | 0.99 | (c)
51526.841 | 9.902 | 9.672 | -1.678 | -1.908 |  |  |  |  | 1461 | 4723 |  | CORR | GENE | 05:60 | 06:34 | 06:21 | 447 | 259 | 12 | EXT |  | 0.95 | (c)
51527.17 | 10.231 | 10.217 | -1.349 | -1.363 |  |  |  |  | 1332 | 4723 |  | CORR | CIGR | 05:24 | 05:29 | 05:29 | 31 | 70 | 12 | EXT |  | 0.89 | (c)
51530.402 | 1.883 | 1.712 | -9.707 | -9.878 |  |  |  |  | 1712 | 4724 |  | CORR | GENE | 06:30 | 06:31 | 06:36 | 206 | 76 | 15 | EXT |  | 0.92 | (c)
51531.367 | 2.848 | 2.026 | -8.742 | -9.564 |  |  |  |  | 2026 | 4724 |  | CORR | GENE | 06:27 | 06:40 | 06:46 | 877 | 235 | 17 | EXT |  | 1.02 | (b)
51531.705 | 3.186 | 3.13 | -8.404 | -8.46 |  |  |  |  | 3130 | 4724 |  | CORR | AXGR | 06:42 | 06:44 | 06:44 | 111 | 21 | 12 | EXT |  | 0.9 | (c)
51531.985 | 3.466 | 3.461 | -8.124 | -8.129 |  |  |  |  | 3461 | 4724 |  | CORR | CIGR | 06:23 | 06:29 | 06:29 | 21 | 81 | 11 | EXT |  | 0.89 | (c)
51532.526 | 4.007 | 3.945 | -7.583 | -7.645 |  |  |  |  | 3945 | 4724 |  | CORR | GENE | 06:03 | 06:09 | 06:07 | 178 | 53 | 16 | EXT |  | 0.92 | (c)
51532.73 | 4.211 | 4.195 | -7.379 | -7.395 |  |  |  |  | 4195 | 4724 |  | CORR | PITT | 06:02 | 06:04 | 06:04 | 36 | 25 | 19 | EXT |  | 0.89 | (c)
51533.894 | 5.375 | 4.687 | -6.215 | -6.903 |  |  |  |  | 4687 | 4724 |  | CORR | GENE | 05:29 | 05:50 | 06:06 | 1174 | 453 | 14 | EXT |  | 1 | (c)
51533.919 | 5.4 | 5.391 | -6.19 | -6.199 |  |  |  |  | 5391 | 4724 |  | CORR | CIGR | 08:18 | 08:25 | 08:24 | 24 | 78 | 13 | EXT |  | 0.89 | (c)
51548.911 | 8.802 | 8.533 | -2.143 | -2.412 |  |  |  |  | 1449 | 4725 |  | CORR | GENE | 07:23 | 07:27 | 07:27 | 963 | 57 | 11 | EXT |  | 0.97 | (c)
51550.041 | 9.932 | 9.866 | -1.013 | -1.079 |  |  |  |  | 932 | 4725 |  | CORR | AXGR | 06:30 | 06:32 | 06:32 | 147 | 25 | 13 | EXT |  | 0.9 | (c)
51550.968 | 10.859 | 10.51 | -0.086 | -0.435 |  |  |  |  | 13 | 4725 |  | CORR | GENE | 06:47 | 06:55 | 07:00 | 422 | 164 | 11 | EXT |  | 0.94 | (c)
51551.102 | 0.048 | 0.025 | -11.522 | -11.545 |  |  |  |  | 25 | 4726 |  | CORR | AXGR | 05:12 | 05:16 | 05:16 | 98 | 47 | 10 | EXT |  | 0.89 | (c)
51551.2 | 0.146 | 0.043 | -11.424 | -11.527 |  |  |  |  | 43 | 4726 |  | CORR | GENE | 06:40 | 06:58 | 06:54 | 843 | 185 | 12 | EXT |  | 0.97 | (c)
51552.633 | 1.579 | 1.365 | -9.991 | -10.205 |  |  |  |  | 1365 | 4726 |  | CORR | GENE | 06:39 | 06:44 | 06:43 | 269 | 51 | 13 | EXT |  | 0.93 | (c)
51554.234 | 3.18 | 3.142 | -8.39 | -8.428 |  |  |  |  | 3142 | 4726 |  | CORR | AXGR | 07:05 | 07:08 | 07:08 | 77 | 27 | 11 | EXT |  | 0.89 | (c)
51561.308 | 10.254 | 9.978 | -1.316 | -1.592 |  |  |  |  | 935 | 4726 |  | CORR | GENE | 07:15 | 07:33 | 07:31 | 657 | 202 | 11 | EXT |  | 0.96 | (c)
51600.996 | 5.412 | 5.294 | -5.593 | -5.711 |  |  |  |  | 5294 | 4730 |  | CORR | GENE | 04:03 | 04:10 | 04:09 | 250 | 77 | 12 | EXT |  | 0.92 | (c)
51617.97 | 11.381 | 11.086 | -0.254 | -0.549 |  |  |  |  | 127 | 4731 |  | CORR | GENE | 06:54 | 06:57 | 06:59 | 422 | 63 | 11 | EXT |  | 0.94 | (c)
51619.745 | 1.521 | 1.359 | -10.064 | -10.226 |  |  |  |  | 1359 | 4732 |  | CORR | GENE | 05:16 | 05:21 | 05:22 | 242 | 65 | 13 | EXT |  | 0.92 | (c)
51639.82 | 10.011 | 9.903 | -0.999 | -1.107 |  |  |  |  | 960 | 4733 |  | CORR | GENE | 04:14 | 04:16 | 04:19 | 147 | 56 | 12 | EXT | Аномалия находится на упругопластическом изгибе: R=339 D, максимальное растяжение на 6.1 час. | 0.9 | (c)
51641.998 | 1.179 | 1.157 | -8.346 | -8.368 |  |  |  |  | 1157 | 4734 |  | CORR | CIGR | 06:28 | 06:49 | 06:42 | 36 | 175 | 10 | EXT | Аномалия находится на упругопластическом изгибе: R=334 D, максимальное растяжение на 6.1 час. | 0.97 | (c)
51712.491 | 6.532 | 6.493 | -4.253 | -4.292 |  |  |  |  | 4209 | 4740 |  | CORR | AXGR | 06:32 | 06:36 | 06:35 | 83 | 37 | 13 | EXT |  | 0.89 | (c)
51712.585 | 6.626 | 6.611 | -4.159 | -4.174 |  |  |  |  | 4140 | 4740 |  | CORR | CIGR | 06:16 | 06:24 | 06:23 | 34 | 84 | 11 | EXT |  | 0.89 | (c)
51755.963 | 4.654 | 4.592 | -6.876 | -6.938 |  |  |  |  | 4592 | 4744 |  | CORR | GENE | 06:06 | 06:20 | 06:14 | 413 | 103 | 10 | EXT |  | 0.93 | (c)
51762.476 | 11.167 | 11.023 | -0.363 | -0.507 |  |  |  |  | 321 | 4744 |  | SCC | GENE | 07:33 | 07:38 | 07:37 | 186 | 48 | 16 | EXT |  | 1 | (b)
51785.005 | 11.306 | 11.209 | -0.254 | -0.351 |  |  |  |  | 192 | 4746 |  | CORR | AXGR | 06:56 | 06:59 | 06:59 | 159 | 33 | 10 | EXT |  | 0.9 | (c)
51785.105 | 11.406 | 11.379 | -0.154 | -0.181 |  |  |  |  | 144 | 4746 |  | CORR | CIGR | 06:21 | 06:41 | 06:37 | 37 | 199 | 11 | EXT |  | 0.89 | (c)
51785.259 | 0 | -0.03 | -11.57 | -11.6 | [5 empty] | 4747 | Нарушение формы кольцевого шва | GWAN |  | 02:46 | 04:14 | 04:41 | 0 | 1425 |  | EXT | Нарушение формы кольцевого шва |  | (c)
51785.259 | 0 | -0.027 | -11.57 | -11.597 | [5 empty] | 4747 | Нарушение формы кольцевого шва | GWAN |  | 07:05 | 07:28 | 07:39 | 0 | 417 |  | EXT | Нарушение формы кольцевого шва |  | (c)
51785.259 | 0 | 0 | -11.57 | -11.57 |  |  |  |  | 0 | 4747 | Смещение кромок | GWAN |  | 09:24 | 10:38 | 11:16 | 0 | 1384 | 16 | EXT | Смещение кромок Наружу Величина смещения - 2.5 мм. |  | (c)
51785.304 | 0.045 | 0.026 | -11.525 | -11.544 |  |  |  |  | 26 | 4747 |  | CORR | CIGR | 07:36 | 07:57 | 07:55 | 38 | 235 | 10 | EXT |  | 0.89 | (c)
51809.31 | 1.281 | 0.987 | -10.205 | -10.499 |  |  |  |  | 987 | 4749а |  | CORR | GENE | 04:15 | 04:19 | 04:19 | 380 | 50 | 14 | EXT |  | 0.95 | (c)
51812.731 | 4.702 | 4.369 | -6.784 | -7.117 |  |  |  |  | 4369 | 4749а |  | CORR | GENE | 04:05 | 04:15 | 04:15 | 495 | 122 | 11 | EXT |  | 0.94 | (c)
51818.923 | 10.894 | 10.878 | -0.592 | -0.608 |  |  |  |  | 575 | 4749а |  | CORR | PITT | 04:07 | 04:11 | 04:11 | 33 | 50 | 17 | EXT |  | 0.89 | (c)
51840.907 | 0.458 | 0.433 | -11.177 | -11.202 |  |  |  |  | 433 | 4752 |  | CORR | GENE | 02:15 | 02:26 | 02:27 | 49 | 149 | 14 | EXT |  | 0.89 | (c)
51848.563 | 8.114 | 8.096 | -3.521 | -3.539 |  |  |  |  | 3494 | 4752 |  | CORR | CIGR | 06:03 | 06:19 | 06:20 | 45 | 210 | 10 | EXT |  | 0.89 | (c)
51849.095 | 8.646 | 8.388 | -2.989 | -3.247 |  |  |  |  | 2709 | 4752 |  | CORR | GENE | 07:05 | 07:22 | 07:18 | 538 | 156 | 10 | EXT |  | 0.94 | (c)
51849.23 | 8.781 | 8.26 | -2.854 | -3.375 |  |  |  |  | 2284 | 4752 |  | CORR | GENE | 05:29 | 05:43 | 05:42 | 1091 | 165 | 11 | EXT |  | 0.97 | (c)
51849.582 | 9.133 | 9.041 | -2.502 | -2.594 |  |  |  |  | 2445 | 4752 |  | CORR | GENE | 06:31 | 06:51 | 07:21 | 149 | 621 | 10 | EXT |  | 0.9 | (c)
51849.709 | 9.26 | 9.11 | -2.375 | -2.525 |  |  |  |  | 2270 | 4752 |  | CORR | GENE | 06:24 | 06:28 | 06:32 | 255 | 94 | 11 | EXT |  | 0.92 | (c)
51849.876 | 9.427 | 9.288 | -2.208 | -2.347 |  |  |  |  | 2105 | 4752 |  | CORR | GENE | 07:15 | 07:21 | 07:21 | 242 | 80 | 11 | EXT |  | 0.92 | (c)
51849.89 | 9.441 | 9.207 | -2.194 | -2.428 |  |  |  |  | 2110 | 4752 |  | CORR | GENE | 08:04 | 08:08 | 08:08 | 318 | 49 | 10 | EXT |  | 0.92 | (c)
51849.929 | 9.48 | 9.448 | -2.155 | -2.187 |  |  |  |  | 2127 | 4752 |  | CORR | GENE | 05:27 | 06:08 | 05:56 | 60 | 350 | 10 | EXT |  | 0.89 | (c)
51849.996 | 9.547 | 9.529 | -2.088 | -2.106 |  |  |  |  | 2075 | 4752 |  | CORR | CIGR | 07:19 | 07:48 | 07:45 | 31 | 325 | 10 | EXT |  | 0.89 | (c)
51851.414 | 10.965 | 10.811 | -0.67 | -0.824 |  |  |  |  | 462 | 4752 |  | CORR | GENE | 04:23 | 04:34 | 04:34 | 362 | 135 | 10 | EXT |  | 0.93 | (c)
51852.662 | 0.578 | 0.299 | -11.037 | -11.316 |  |  |  |  | 299 | 4753 |  | CORR | GENE | 04:14 | 04:27 | 04:25 | 435 | 142 | 13 | EXT |  | 0.95 | (c)
51853.063 | 0.979 | 0.959 | -10.636 | -10.656 |  |  |  |  | 959 | 4753 |  | CORR | CIGR | 03:19 | 03:36 | 03:37 | 31 | 218 | 10 | EXT |  | 0.89 | (c)
51855.19 | 3.106 | 2.849 | -8.509 | -8.766 |  |  |  |  | 2849 | 4753 |  | CORR | GENE | 06:09 | 06:20 | 06:18 | 383 | 108 | 12 | EXT |  | 0.94 | (c)
51874.444 | 0 | 0 | -11.64 | -11.64 |  |  |  |  | 0 | 4755 | Смещение кромок | GWAN |  | 04:33 | 04:58 | 04:59 | 0 | 327 | 19 | EXT | Смещение кромок Наружу Величина смещения - 2.9 мм. |  | (c)
51874.444 | 0 | -0.031 | -11.64 | -11.671 | [5 empty] | 4755 | Нарушение формы кольцевого шва | GWAN |  | 11:02 | 11:33 | 12:17 | 0 | 933 |  | EXT | Нарушение формы кольцевого шва |  | (c)
51875.672 | 1.228 | 1.124 | -10.412 | -10.516 |  |  |  |  | 1124 | 4755 |  | CORR | AXGR | 04:26 | 04:27 | 04:29 | 146 | 46 | 13 | EXT |  | 0.9 | (c)
51880.431 | 5.987 | 5.972 | -5.653 | -5.668 |  |  |  |  | 5643 | 4755 |  | CORR | CIGR | 04:52 | 04:60 | 04:60 | 25 | 103 | 10 | EXT |  | 0.89 | (c)
51881.791 | 7.347 | 7.318 | -4.293 | -4.322 |  |  |  |  | 4272 | 4755 |  | CORR | GENE | 06:07 | 06:20 | 06:15 | 50 | 106 | 10 | EXT |  | 0.89 | (c)
51881.955 | 7.511 | 7.213 | -4.129 | -4.427 |  |  |  |  | 3822 | 4755 |  | SCC | GENE | 06:18 | 06:30 | 06:30 | 605 | 149 | 11 | EXT |  | 1 | (b)
51881.955 | 7.511 | 7.213 | -4.129 | -4.427 |  |  |  |  | 3822 | 4755 |  | CORR | GENE | 06:18 | 06:30 | 06:30 | 605 | 149 | 8 | EXT |  | 0.93 | (c)
51882.338 | 7.894 | 7.775 | -3.746 | -3.865 |  |  |  |  | 3706 | 4755 |  | SCC | GENE | 06:03 | 06:09 | 06:08 | 159 | 56 | 17 | EXT |  | 1 | (b)
51884.865 | 10.421 | 10.365 | -1.219 | -1.275 |  |  |  |  | 1186 | 4755 |  | SCC | AXGR | 05:58 | 06:00 | 06:00 | 89 | 25 | 22 | EXT |  | 1 | (b)
51885.022 | 10.578 | 10.04 | -1.062 | -1.6 |  |  |  |  | 890 | 4755 |  | SCC | GENE | 06:12 | 06:26 | 06:24 | 710 | 159 | 39 | EXT |  | 1.33 | (a)
51886.084 | 0 | -0.025 | -11.14 | -11.165 |  |  |  |  | 0 | 4756 | Внутришовный дефект | GWAN |  | 00:01 | 01:51 | 01:46 | 0 | 1306 | 14 | MID | Внутришовный дефект |  | (c)
51886.084 | 0 | -0.032 | -11.14 | -11.172 |  |  |  |  | 0 | 4756 | Внутришовный дефект | GWAN |  | 09:13 | 09:24 | 10:19 | 0 | 818 | 14 | MID | Внутришовный дефект |  | (c)
51889.107 | 3.023 | 2.412 | -8.117 | -8.728 |  |  |  |  | 2412 | 4756 |  | CORR | GENE | 06:48 | 06:52 | 06:57 | 707 | 109 | 10 | EXT |  | 0.95 | (c)
51889.929 | 3.845 | 3.68 | -7.295 | -7.46 |  |  |  |  | 3680 | 4756 |  | CORR | AXGR | 06:41 | 06:45 | 06:44 | 306 | 42 | 11 | EXT |  | 0.92 | (c)
51890.572 | 4.488 | 4.479 | -6.652 | -6.661 |  |  |  |  | 4479 | 4756 |  | CORR | CIGR | 04:30 | 04:37 | 04:37 | 16 | 90 | 11 | EXT |  | 0.89 | (c)
51893.897 | 7.813 | 6.491 | -3.327 | -4.649 |  |  |  |  | 2878 | 4756 |  | CORR | GENE | 06:32 | 06:38 | 06:48 | 1771 | 200 | 18 | EXT |  | 1.05 | (b)
51895.49 | 9.406 | 9.317 | -1.734 | -1.823 |  |  |  |  | 1584 | 4756 |  | CORR | GENE | 06:32 | 06:39 | 06:39 | 239 | 86 | 14 | EXT |  | 0.92 | (c)
51896.921 | 10.837 | 10.481 | -0.303 | -0.659 |  |  |  |  | 238 | 4756 |  | CORR | GENE | 05:17 | 05:19 | 05:25 | 421 | 99 | 10 | EXT |  | 0.93 | (c)
51897.007 | 10.923 | 10.91 | -0.217 | -0.23 |  |  |  |  | 205 | 4756 |  | CORR | CIGR | 05:44 | 05:51 | 05:53 | 25 | 110 | 11 | EXT |  | 0.89 | (c)
51897.008 | 10.924 | 10.531 | -0.216 | -0.609 |  |  |  |  | 60 | 4756 |  | CORR | GENE | 06:21 | 06:28 | 06:27 | 549 | 86 | 15 | EXT |  | 0.98 | (c)
51897.451 | 0.227 | 0.067 | -11.033 | -11.193 |  |  |  |  | 67 | 4757 |  | CORR | GENE | 05:26 | 06:19 | 05:57 | 226 | 383 | 14 | EXT |  | 0.92 | (c)
51897.651 | 0.427 | 0.322 | -10.833 | -10.938 |  |  |  |  | 322 | 4757 |  | CORR | GENE | 05:45 | 05:51 | 05:52 | 270 | 76 | 13 | EXT |  | 0.93 | (c)
51898.627 | 1.403 | 0.7 | -9.857 | -10.56 |  |  |  |  | 700 | 4757 |  | CORR | GENE | 05:34 | 06:10 | 06:01 | 1540 | 326 | 12 | EXT |  | 0.99 | (c)
51899.202 | 1.978 | 1.93 | -9.282 | -9.33 |  |  |  |  | 1930 | 4757 |  | CORR | AXGR | 04:60 | 05:01 | 05:01 | 95 | 17 | 10 | EXT |  | 0.89 | (c)
51900.174 | 2.95 | 2.863 | -8.31 | -8.397 |  |  |  |  | 2863 | 4757 |  | CORR | GENE | 05:43 | 05:50 | 06:04 | 883 | 252 | 13 | EXT |  | 0.98 | (c)
51901.127 | 3.903 | 3.891 | -7.357 | -7.369 |  |  |  |  | 3891 | 4757 |  | CORR | CIGR | 05:52 | 05:58 | 05:59 | 19 | 78 | 10 | EXT |  | 0.89 | (c)
51901.627 | 4.403 | 4.15 | -6.857 | -7.11 |  |  |  |  | 4150 | 4757 |  | CORR | GENE | 05:31 | 06:09 | 05:58 | 323 | 333 | 14 | EXT |  | 0.94 | (c)
51901.783 | 4.559 | 4.488 | -6.701 | -6.772 |  |  |  |  | 4488 | 4757 |  | CORR | AXGR | 06:18 | 06:20 | 06:21 | 135 | 37 | 15 | EXT |  | 0.9 | (c)
51901.943 | 4.719 | 4.711 | -6.541 | -6.549 |  |  |  |  | 4711 | 4757 |  | CORR | CIGR | 06:04 | 06:10 | 06:12 | 17 | 93 | 11 | EXT |  | 0.89 | (c)
51902.072 | 4.848 | 4.484 | -6.412 | -6.776 |  |  |  |  | 4484 | 4757 |  | CORR | GENE | 05:24 | 05:27 | 05:42 | 403 | 232 | 10 | EXT |  | 0.93 | (c)
51902.4 | 5.176 | 5.11 | -6.084 | -6.15 |  |  |  |  | 5110 | 4757 |  | CORR | GENE | 05:48 | 06:06 | 06:11 | 82 | 281 | 11 | EXT |  | 0.89 | (c)
51902.74 | 5.516 | 5.508 | -5.744 | -5.752 |  |  |  |  | 5508 | 4757 |  | CORR | CIGR | 05:48 | 05:55 | 05:55 | 19 | 85 | 14 | EXT |  | 0.89 | (c)
51903.348 | 6.124 | 5.688 | -5.136 | -5.572 |  |  |  |  | 4667 | 4757 |  | CORR | GENE | 05:28 | 05:33 | 06:05 | 905 | 461 | 14 | EXT |  | 0.99 | (c)
51904.364 | 7.14 | 6.636 | -4.12 | -4.624 |  |  |  |  | 3647 | 4757 |  | CORR | GENE | 05:17 | 06:33 | 06:04 | 977 | 578 | 15 | EXT |  | 1 | (b)
51905.021 | 7.797 | 7.671 | -3.463 | -3.589 |  |  |  |  | 3277 | 4757 |  | CORR | GENE | 05:10 | 05:15 | 05:16 | 312 | 75 | 13 | EXT |  | 0.93 | (c)
51905.69 | 8.466 | 8.24 | -2.794 | -3.02 |  |  |  |  | 2531 | 4757 |  | CORR | GENE | 06:40 | 06:55 | 06:56 | 489 | 196 | 16 | EXT |  | 0.97 | (c)
51906.79 | 9.566 | 8.802 | -1.694 | -2.458 |  |  |  |  | 674 | 4757 |  | CORR | GENE | 06:36 | 06:47 | 06:52 | 1784 | 195 | 15 | EXT |  | 1.02 | (b)
51907.199 | 9.975 | 9.605 | -1.285 | -1.655 |  |  |  |  | 663 | 4757 |  | CORR | GENE | 05:31 | 05:42 | 05:44 | 992 | 158 | 15 | EXT |  | 1 | (b)
51908.187 | 10.963 | 10.731 | -0.297 | -0.529 |  |  |  |  | 239 | 4757 |  | CORR | GENE | 06:46 | 06:55 | 06:56 | 290 | 131 | 15 | EXT |  | 0.94 | (c)
51912.831 | 4.347 | 4.294 | -7.253 | -7.306 |  |  |  |  | 4294 | 4758 |  | CORR | AXGR | 07:45 | 07:47 | 07:49 | 157 | 46 | 11 | EXT |  | 0.9 | (c)
51917.093 | 8.609 | 8.558 | -2.991 | -3.042 |  |  |  |  | 2914 | 4758 |  | CORR | AXGR | 07:20 | 07:22 | 07:22 | 128 | 37 | 10 | EXT |  | 0.9 | (c)
51917.885 | 9.401 | 9.31 | -2.199 | -2.29 |  |  |  |  | 1814 | 4758 |  | CORR | GENE | 06:08 | 06:30 | 06:23 | 476 | 190 | 11 | EXT |  | 0.94 | (c)
51918.285 | 9.801 | 9.735 | -1.799 | -1.865 |  |  |  |  | 1751 | 4758 |  | CORR | AXGR | 07:26 | 07:28 | 07:28 | 114 | 27 | 10 | EXT |  | 0.9 | (c)
51918.544 | 10.06 | 9.964 | -1.54 | -1.636 |  |  |  |  | 1122 | 4758 |  | CORR | GENE | 06:25 | 06:49 | 06:41 | 514 | 192 | 12 | EXT |  | 0.95 | (c)
51919.229 | 10.745 | 9.993 | -0.855 | -1.607 |  |  |  |  | 738 | 4758 |  | CORR | GENE | 06:57 | 07:09 | 07:10 | 869 | 149 | 15 | EXT |  | 1 | (c)
51920.517 | 0.433 | 0.274 | -11.162 | -11.321 |  |  |  |  | 274 | 4759 |  | CORR | GENE | 05:35 | 05:39 | 05:45 | 278 | 125 | 13 | EXT |  | 0.93 | (c)
51923.258 | 3.174 | 2.86 | -8.421 | -8.735 |  |  |  |  | 2860 | 4759 |  | CORR | GENE | 03:20 | 03:23 | 03:33 | 374 | 163 | 11 | EXT |  | 0.93 | (c)
51925.379 | 5.295 | 4.851 | -6.3 | -6.744 |  |  |  |  | 4851 | 4759 |  | CORR | GENE | 05:21 | 05:40 | 06:02 | 707 | 506 | 11 | EXT |  | 0.96 | (c)
51925.933 | 5.849 | 5.829 | -5.746 | -5.766 |  |  |  |  | 5735 | 4759 |  | CORR | CIGR | 05:28 | 06:01 | 06:01 | 31 | 398 | 11 | EXT |  | 0.89 | (c)
51926.163 | 6.079 | 6.01 | -5.516 | -5.585 |  |  |  |  | 5279 | 4759 |  | CORR | GENE | 05:29 | 05:39 | 05:35 | 306 | 76 | 10 | EXT |  | 0.92 | (c)
51934.362 | 2.683 | 2.58 | -8.917 | -9.02 |  |  |  |  | 2580 | 4760 |  | CORR | AXGR | 07:24 | 07:26 | 07:27 | 197 | 39 | 14 | EXT |  | 0.92 | (c)
51935.398 | 3.719 | 3.669 | -7.881 | -7.931 |  |  |  |  | 3669 | 4760 |  | CORR | AXGR | 07:13 | 07:17 | 07:15 | 117 | 36 | 10 | EXT |  | 0.9 | (c)
51938.363 | 6.684 | 6.131 | -4.916 | -5.469 |  |  |  |  | 4807 | 4760 |  | CORR | GENE | 07:31 | 07:50 | 07:43 | 662 | 145 | 12 | EXT |  | 0.96 | (c)
51939.114 | 7.435 | 7.249 | -4.165 | -4.351 |  |  |  |  | 3984 | 4760 |  | CORR | GENE | 07:29 | 07:34 | 07:35 | 367 | 70 | 11 | EXT |  | 0.93 | (c)
51940.353 | 8.674 | 8.1 | -2.926 | -3.5 |  |  |  |  | 2783 | 4760 |  | CORR | GENE | 06:31 | 06:40 | 07:12 | 717 | 505 | 11 | EXT |  | 0.96 | (c)
51941.599 | 9.92 | 9.051 | -1.68 | -2.549 |  |  |  |  | 1528 | 4760 |  | CORR | GENE | 06:35 | 07:23 | 07:06 | 1021 | 384 | 11 | EXT |  | 0.97 | (c)
51943.058 | 11.379 | 10.116 | -0.221 | -1.484 |  |  |  |  | 19 | 4760 |  | CORR | GENE | 06:52 | 07:05 | 07:14 | 1465 | 267 | 20 | EXT |  | 1.07 | (b)
51943.981 | 0.702 | 0.648 | -9.928 | -9.982 |  |  |  |  | 648 | 4761 |  | CORR | GENE | 05:54 | 06:12 | 06:27 | 90 | 419 | 11 | EXT |  | 0.89 | (c)
51974.142 | 8.638 | 8.323 | -2.677 | -2.992 |  |  |  |  | 2620 | 4763 |  | CORR | GENE | 05:10 | 05:24 | 05:19 | 372 | 104 | 13 | EXT |  | 0.94 | (c)
51990.599 | 2.28 | 2.101 | -9.255 | -9.434 |  |  |  |  | 2101 | 4765 |  | CORR | GENE | 07:03 | 07:12 | 07:11 | 726 | 103 | 12 | EXT |  | 0.97 | (c)
51999.091 | 10.772 | 10.728 | -0.763 | -0.807 |  |  |  |  | 724 | 4765 |  | CORR | AXGR | 07:29 | 07:32 | 07:32 | 83 | 33 | 11 | EXT |  | 0.89 | (c)
52000.407 | 0.553 | 0.515 | -9.987 | -10.025 |  |  |  |  | 515 | 4766 |  | SCC | AXGR | 05:52 | 05:53 | 05:54 | 90 | 30 | 18 | EXT |  | 1 | (a)
52001.131 | 1.277 | 0.881 | -9.263 | -9.659 |  |  |  |  | 881 | 4766 |  | SCC | GENE | 04:41 | 04:54 | 04:50 | 704 | 113 | 38 | EXT | Аномалия находится в зоне сварного шва. | 1.3 | (a)
52001.285 | 1.431 | 1.339 | -9.109 | -9.201 |  |  |  |  | 1339 | 4766 |  | SCC | GENE | 06:19 | 06:30 | 06:25 | 261 | 81 | 32 | EXT |  | 1.07 | (a)
52001.592 | 1.738 | 1.446 | -8.802 | -9.094 |  |  |  |  | 1446 | 4766 |  | SCC | GENE | 05:60 | 06:08 | 06:05 | 336 | 69 | 31 | EXT |  | 1.07 | (a)
52001.751 | 1.897 | 1.762 | -8.643 | -8.778 |  |  |  |  | 1762 | 4766 |  | SCC | GENE | 06:57 | 07:01 | 07:05 | 376 | 100 | 22 | EXT | Аномалия находится в зоне сварного шва. | 1 | (a)
52003.201 | 3.347 | 3.283 | -7.193 | -7.257 |  |  |  |  | 3283 | 4766 |  | SCC | AXGR | 07:32 | 07:34 | 07:35 | 146 | 31 | 31 | EXT |  | 1 | (a)
52003.856 | 4.002 | 3.939 | -6.538 | -6.601 |  |  |  |  | 3939 | 4766 |  | SCC | AXGR | 07:18 | 07:19 | 07:20 | 119 | 24 | 30 | EXT |  | 1 | (b)
52004.555 | 4.701 | 4.603 | -5.839 | -5.937 |  |  |  |  | 4603 | 4766 |  | SCC | GENE | 06:57 | 06:58 | 07:01 | 226 | 51 | 31 | EXT |  | 1.03 | (a)
52004.576 | 4.722 | 4.658 | -5.818 | -5.882 |  |  |  |  | 4658 | 4766 |  | SCC | AXGR | 06:36 | 06:39 | 06:38 | 109 | 32 | 20 | EXT |  | 1 | (b)
52006.656 | 6.802 | 6.678 | -3.738 | -3.862 |  |  |  |  | 3482 | 4766 |  | SCC | GENE | 06:09 | 06:13 | 06:17 | 380 | 105 | 40 | EXT |  | 1.3 | (a)
52006.737 | 6.883 | 6.844 | -3.657 | -3.696 |  |  |  |  | 3608 | 4766 |  | SCC | AXGR | 06:01 | 06:02 | 06:03 | 88 | 18 | 26 | EXT |  | 1 | (b)
52007.031 | 7.177 | 7.078 | -3.363 | -3.462 |  |  |  |  | 3310 | 4766 |  | SCC | AXGR | 05:59 | 06:02 | 06:01 | 152 | 31 | 32 | EXT |  | 1.01 | (a)
52007.407 | 7.553 | 7.449 | -2.987 | -3.091 |  |  |  |  | 2640 | 4766 |  | SCC | GENE | 05:39 | 05:45 | 05:49 | 451 | 114 | 39 | EXT | Аномалия находится в зоне сварного шва. | 1.29 | (a)
52007.478 | 7.624 | 7.178 | -2.916 | -3.362 |  |  |  |  | 2729 | 4766 |  | SCC | GENE | 06:08 | 06:13 | 06:18 | 633 | 119 | 44 | EXT |  | 1.51 | (a)
52023.835 | 2.146 | 1.946 | -9.354 | -9.554 |  |  |  |  | 1946 | 4768 |  | CORR | GENE | 04:48 | 04:54 | 04:56 | 473 | 98 | 12 | EXT |  | 0.95 | (c)
52024.471 | 2.782 | 2.528 | -8.718 | -8.972 |  |  |  |  | 2528 | 4768 |  | CORR | GENE | 05:39 | 05:54 | 05:49 | 506 | 115 | 12 | EXT |  | 0.95 | (c)
52025.56 | 3.871 | 2.471 | -7.629 | -9.029 |  |  |  |  | 2471 | 4768 |  | CORR | GENE | 06:19 | 06:40 | 06:48 | 2688 | 355 | 16 | EXT |  | 1.04 | (b)
52025.665 | 3.976 | 3.624 | -7.524 | -7.876 |  |  |  |  | 3624 | 4768 |  | CORR | GENE | 04:57 | 05:12 | 05:16 | 1304 | 228 | 12 | EXT |  | 0.98 | (c)
52028.873 | 7.184 | 7.17 | -4.316 | -4.33 |  |  |  |  | 4306 | 4768 |  | CORR | CIGR | 04:33 | 04:42 | 04:45 | 24 | 144 | 10 | EXT |  | 0.89 | (c)
52032.814 | 11.125 | 11.014 | -0.375 | -0.486 |  |  |  |  | 56 | 4768 |  | CORR | GENE | 07:35 | 07:44 | 07:46 | 430 | 133 | 13 | EXT |  | 0.95 | (c)
52036.882 | 3.693 | 3.618 | -7.752 | -7.827 | -2181 | -2052 | -2102 | 49 | 3618 | 4769 |  | CORR | GENE | 05:44 | 06:05 | 05:57 | 403 | 158 | 13 | EXT |  | 0.94 | (c)
52037.488 | 4.299 | 4.286 | -7.146 | -7.159 | -2029 | -1944 | -1967 | 202 | 4286 | 4769 |  | CORR | CIGR | 06:09 | 06:22 | 06:19 | 36 | 124 | 11 | EXT |  | 0.89 | (c)
52037.653 | 4.464 | 4.417 | -6.981 | -7.028 | -1901 | -1871 | -1857 | 329 | 4417 | 4769 |  | CORR | GENE | 06:29 | 06:34 | 06:36 | 59 | 89 | 11 | EXT |  | 0.89 | (c)
52037.839 | 4.65 | 4.618 | -6.795 | -6.827 | -1985 | -1975 | -1973 | 245 | 4618 | 4769 |  | CORR | AXGR | 06:16 | 06:17 | 06:17 | 67 | 24 | 12 | EXT |  | 0.89 | (c)
52037.897 | 4.708 | 4.696 | -6.737 | -6.749 | -1881 | -1856 | -1851 | 349 | 4696 | 4769 |  | CORR | CIGR | 06:32 | 06:36 | 06:37 | 29 | 60 | 12 | EXT |  | 0.89 | (c)
52038.128 | 4.939 | 4.928 | -6.506 | -6.517 | -2029 | -1997 | -1997 | 202 | 4928 | 4769 |  | CORR | CIGR | 06:09 | 06:14 | 06:14 | 25 | 64 | 12 | EXT |  | 0.89 | (c)
52040.174 | 6.985 | 6.971 | -4.46 | -4.474 | -2150 | -2074 | -2087 | 80 | 4445 | 4769 |  | CORR | CIGR | 05:49 | 06:01 | 05:59 | 29 | 127 | 10 | EXT |  | 0.89 | (c)
52040.714 | 7.525 | 7.49 | -3.92 | -3.955 | -1968 | -1946 | -1954 | 262 | 3877 | 4769 |  | CORR | AXGR | 06:18 | 06:22 | 06:20 | 78 | 28 | 14 | EXT |  | 0.89 | (c)
52041.623 | 8.434 | 8.383 | -3.011 | -3.062 | -1937 | -1923 | -1920 | 293 | 2996 | 4769 |  | CORR | PITT | 06:23 | 06:26 | 06:26 | 66 | 35 | 17 | EXT |  | 0.89 | (c)
52044.634 | 0 | -0.026 | -11.48 | -11.506 | 690 | 955 | 1216 | 488 | 0 | 4770 | Внутришовный дефект | GWAN |  | 03:58 | 04:40 | 05:23 | 0 | 1053 | 10 | MID | Внутришовный дефект |  | (c)
52044.634 | 0 | -0.03 | -11.48 | -11.51 | 1810 | 1997 | 2179 | 0 |  | 4770 | Нарушение формы кольцевого шва | GWAN |  | 06:59 | 07:29 | 07:58 | 0 | 738 |  | EXT | Нарушение формы кольцевого шва |  | (c)
52050.18 | 5.546 | 5.53 | -5.934 | -5.95 | 2075 | 2160 | 2143 | 19 | 5530 | 4770 |  | CORR | CIGR | 07:41 | 07:55 | 07:52 | 27 | 137 | 12 | EXT |  | 0.89 | (c)
52055.405 | 10.771 | 10.71 | -0.709 | -0.77 | 2177 | 2189 | 2193 | 22 | 502 | 4770 |  | CORR | AXGR | 07:58 | 07:60 | 08:00 | 268 | 32 | 11 | EXT |  | 0.92 | (c)
52056.612 | 0.498 | 0.079 | -11.072 | -11.491 | -1333 | -1264 | -1291 | 898 | 79 | 4771 |  | CORR | GENE | 05:52 | 06:03 | 05:59 | 517 | 84 | 15 | EXT |  | 0.97 | (c)
52056.971 | 0.857 | 0.848 | -10.713 | -10.722 | -1978 | -1941 | -1937 | 253 | 848 | 4771 |  | CORR | CIGR | 04:08 | 04:14 | 04:15 | 17 | 82 | 11 | EXT |  | 0.89 | (c)
52059.189 | 3.075 | 3.035 | -8.495 | -8.535 | -837 | -805 | -799 | 762 | 3035 | 4771 |  | CORR | PITT | 07:12 | 07:17 | 07:18 | 47 | 75 | 11 | EXT |  | 0.89 | (c)
52059.797 | 3.683 | 3.538 | -7.887 | -8.032 | -1173 | -1151 | -1113 | 1052 | 3538 | 4771 |  | CORR | GENE | 06:18 | 06:22 | 06:28 | 188 | 121 | 17 | EXT |  | 0.92 | (c)
52061.284 | 5.17 | 5.153 | -6.4 | -6.417 | -851 | -786 | -775 | 698 | 5153 | 4771 |  | CORR | CIGR | 07:10 | 07:20 | 07:22 | 44 | 153 | 10 | EXT |  | 0.89 | (c)
52061.435 | 5.321 | 5.279 | -6.249 | -6.291 | -1833 | -1533 | -1636 | 398 | 5279 | 4771 |  | CORR | GENE | 04:31 | 05:20 | 05:03 | 57 | 394 | 10 | EXT |  | 0.89 | (c)
52061.606 | 5.492 | 5.43 | -6.078 | -6.14 | -1616 | -1509 | -1478 | 614 | 5430 | 4771 |  | CORR | GENE | 05:06 | 05:24 | 05:29 | 374 | 277 | 15 | EXT |  | 0.95 | (c)
52061.847 | 5.733 | 5.618 | -5.837 | -5.952 | -1027 | -1013 | -1003 | 978 | 5618 | 4771 |  | CORR | GENE | 06:42 | 06:44 | 06:46 | 175 | 49 | 12 | EXT |  | 0.91 | (c)
52062.248 | 6.134 | 5.193 | -5.436 | -6.377 | -1282 | -1097 | -1174 | 949 | 5193 | 4771 |  | CORR | GENE | 06:00 | 06:30 | 06:18 | 1041 | 216 | 13 | EXT |  | 0.99 | (c)
52063.034 | 6.92 | 6.823 | -4.65 | -4.747 | -1158 | -1077 | -989 | 819 | 4209 | 4771 |  | CORR | GENE | 06:20 | 06:33 | 06:48 | 538 | 340 | 13 | EXT |  | 0.96 | (c)
52064.024 | 7.91 | 7.841 | -3.66 | -3.729 | -1185 | -916 | -1015 | 845 | 3645 | 4771 |  | CORR | GENE | 06:16 | 06:59 | 06:44 | 84 | 340 | 10 | EXT |  | 0.89 | (c)
52064.777 | 8.663 | 8.656 | -2.907 | -2.914 | -1092 | -1047 | -1034 | 977 | 2875 | 4771 |  | CORR | CIGR | 06:31 | 06:38 | 06:40 | 39 | 115 | 10 | EXT |  | 0.89 | (c)
52065.974 | 9.86 | 9.852 | -1.71 | -1.718 | -1004 | -892 | -875 | 746 | 1680 | 4771 |  | CORR | CIGR | 06:45 | 07:03 | 07:06 | 38 | 258 | 10 | EXT |  | 0.89 | (c)
52066.233 | 10.119 | 10.11 | -1.451 | -1.46 | -1863 | -1818 | -1823 | 367 | 1443 | 4771 |  | CORR | CIGR | 04:27 | 04:34 | 04:33 | 17 | 80 | 13 | EXT |  | 0.89 | (c)
52066.467 | 10.353 | 10.318 | -1.217 | -1.252 | -1073 | -996 | -935 | 797 | 1002 | 4771 |  | CORR | GENE | 06:34 | 06:47 | 06:56 | 250 | 276 | 13 | EXT |  | 0.92 | (c)
52066.473 | 10.359 | 10.32 | -1.211 | -1.25 | -1340 | -1236 | -1267 | 891 | 1196 | 4771 |  | CORR | GENE | 05:51 | 06:08 | 06:03 | 54 | 146 | 10 | EXT |  | 0.89 | (c)
52067.336 | 11.222 | 10.964 | -0.348 | -0.606 | -1142 | -1024 | -1022 | 902 | 236 | 4771 |  | CORR | GENE | 06:23 | 06:42 | 06:42 | 370 | 241 | 18 | EXT |  | 0.97 | (c)
52067.581 | 11.467 | 11.458 | -0.103 | -0.112 | -1337 | -1194 | -1233 | 894 | 68 | 4771 |  | CORR | CIGR | 05:52 | 06:15 | 06:08 | 44 | 207 | 12 | EXT |  | 0.89 | (c)
52070.728 | 3.044 | 2.772 | -8.296 | -8.568 | 1969 | 2080 | 2063 | 73 | 2772 | 4772 |  | CORR | GENE | 05:53 | 06:11 | 06:09 | 883 | 188 | 11 | EXT |  | 0.96 | (c)
52071.098 | 3.414 | 3.399 | -7.926 | -7.941 | 1684 | 1766 | 1758 | 399 | 3399 | 4772 |  | CORR | CIGR | 05:07 | 05:21 | 05:19 | 35 | 147 | 13 | EXT |  | 0.89 | (c)
52071.496 | 3.812 | 3.795 | -7.528 | -7.545 | 1810 | 1875 | 1871 | 300 | 3795 | 4772 |  | CORR | CIGR | 05:28 | 05:38 | 05:37 | 28 | 120 | 12 | EXT |  | 0.89 | (c)
52072.702 | 5.018 | 4.926 | -6.322 | -6.414 | 1877 | 1921 | 2015 | 78 | 4926 | 4772 |  | CORR | GENE | 05:38 | 05:46 | 06:01 | 104 | 276 | 13 | EXT |  | 0.89 | (c)
52074.043 | 6.359 | 6.342 | -4.981 | -4.998 | 1930 | 2059 | 2024 | 112 | 4962 | 4772 |  | CORR | CIGR | 05:47 | 06:08 | 06:02 | 36 | 188 | 10 | EXT |  | 0.89 | (c)
52076.897 | 9.213 | 8.816 | -2.127 | -2.524 | 2128 | 2171 | 2161 | 37 | 1876 | 4772 |  | CORR | GENE | 06:19 | 06:26 | 06:24 | 648 | 66 | 11 | EXT |  | 0.95 | (c)
52076.976 | 9.292 | 8.54 | -2.048 | -2.8 | -2196 | -2038 | -2079 | 35 | 1948 | 4772 |  | CORR | GENE | 06:41 | 07:07 | 06:60 | 852 | 232 | 12 | EXT |  | 0.97 | (c)
52077.266 | 9.582 | 9.539 | -1.758 | -1.801 | -2186 | -2074 | -2106 | 45 | 1372 | 4772 |  | CORR | GENE | 06:43 | 07:01 | 06:56 | 429 | 159 | 13 | EXT |  | 0.95 | (c)
52087.74 | 8.716 | 8.709 | -2.574 | -2.581 | 1409 | 1452 | 1447 | 746 | 2564 | 4773 |  | CORR | CIGR | 05:12 | 05:19 | 05:18 | 17 | 75 | 12 | EXT |  | 0.89 | (c)
52087.907 | 8.883 | 8.849 | -2.407 | -2.441 | 1149 | 1169 | 1170 | 1039 | 2362 | 4773 |  | CORR | PITT | 04:30 | 04:34 | 04:34 | 79 | 43 | 10 | EXT |  | 0.89 | (c)
52088.244 | 9.22 | 9.163 | -2.07 | -2.127 | 2204 | -2224 | -2229 | 0 | 1940 | 4773 |  | CORR | GENE | 07:21 | 07:26 | 07:25 | 187 | 57 | 10 | EXT |  | 0.9 | (c)
52090.609 | 0.295 | 0.128 | -10.615 | -10.782 | -1394 | -1326 | -1330 | 836 | 128 | 4774 |  | SCC | GENE | 06:37 | 06:48 | 06:48 | 915 | 127 | 18 | EXT |  | 1 | (b)
52096.872 | 6.558 | 6.265 | -4.352 | -4.645 | -1143 | -1017 | -1061 | 979 | 3816 | 4774 |  | SCC | GENE | 07:18 | 07:38 | 07:31 | 829 | 163 | 12 | EXT |  | 1 | (b)
52096.872 | 6.558 | 6.265 | -4.352 | -4.645 | -1143 | -1017 | -1061 | 979 | 3816 | 4774 |  | CORR | GENE | 07:18 | 07:38 | 07:31 | 829 | 163 | 10 | EXT |  | 0.95 | (c)
52098.684 | 8.37 | 7.593 | -2.54 | -3.317 | -1086 | -1017 | -1029 | 973 | 2427 | 4774 |  | SCC | GENE | 07:27 | 07:38 | 07:36 | 890 | 113 | 11 | EXT |  | 1 | (b)
52098.684 | 8.37 | 7.593 | -2.54 | -3.317 | -1086 | -1017 | -1029 | 973 | 2427 | 4774 |  | CORR | GENE | 07:27 | 07:38 | 07:36 | 890 | 113 | 7 | EXT |  | 0.93 | (c)
52109.036 | 7.812 | 7.737 | -3.353 | -3.428 | 1193 | 1279 | 1249 | 1193 | 2987 | 4775 |  | CORR | GENE | 06:20 | 06:34 | 06:29 | 441 | 113 | 10 | EXT | Аномалия находится на отводе. | 0.93 | (c)
52169.086 | 10.372 | 9.746 | -0.733 | -1.359 | 2068 | 2111 | 2105 | 89 | 262 | 4780 |  | CORR | GENE | 06:21 | 06:28 | 06:27 | 1097 | 74 | 11 | EXT |  | 0.97 | (c)
52172.166 | 2.347 | 2.027 | -9.193 | -9.513 | -1366 | -1319 | -1332 | 865 | 2027 | 4781 |  | CORR | GENE | 07:02 | 07:09 | 07:07 | 392 | 68 | 12 | EXT |  | 0.94 | (c)
52253.21 | 4.661 | 3.949 | -6.864 | -7.576 | -2210 | -2187 | -2171 | 20 | 3949 | 4788 |  | CORR | GENE | 03:22 | 03:25 | 03:28 | 936 | 79 | 14 | EXT |  | 0.99 | (c)
52258.86 | 10.311 | 10.298 | -1.214 | -1.227 | -1058 | -965 | -987 | 916 | 1192 | 4788 |  | CORR | CIGR | 06:28 | 06:42 | 06:39 | 35 | 142 | 12 | EXT |  | 0.89 | (c)
52261.17 | 1.096 | 1.083 | -10.344 | -10.357 | -1797 | -1726 | -1726 | 433 | 1083 | 4789 |  | CORR | CIGR | 08:27 | 08:39 | 08:39 | 30 | 144 | 10 | EXT |  | 0.89 | (c)
52269.432 | 9.358 | 9.342 | -2.082 | -2.098 | -2032 | -1959 | -1965 | 198 | 2069 | 4789 |  | CORR | CIGR | 07:49 | 08:01 | 08:00 | 29 | 135 | 11 | EXT |  | 0.89 | (c)
52269.497 | 9.423 | 8.95 | -2.017 | -2.49 | 2213 | -2161 | -2169 | 0 | 983 | 4789 |  | CORR | GENE | 07:14 | 07:28 | 07:27 | 1507 | 158 | 10 | EXT |  | 0.97 | (c)
52270.229 | 10.155 | 9.873 | -1.285 | -1.567 | -1880 | -1825 | -1793 | 351 | 1057 | 4789 |  | CORR | GENE | 08:14 | 08:22 | 08:28 | 510 | 173 | 12 | EXT |  | 0.95 | (c)
52273.89 | 2.376 | 2.369 | -9.109 | -9.116 | 2008 | -2213 | 2141 | 0 | 2369 | 4790 |  | CORR | GENE | 08:01 | 08:40 | 08:22 | 59 | 267 | 11 | EXT |  | 0.89 | (c)
52288.667 | 5.668 | 5.501 | -5.642 | -5.809 | -1046 | -1005 | -1010 | 975 | 5215 | 4791 |  | CORR | GENE | 08:06 | 08:12 | 08:11 | 594 | 71 | 11 | EXT |  | 0.95 | (c)
52376.927 | 4.198 | 4.179 | -7.447 | -7.466 | 2206 | -2050 | -2116 | 1977 | 4179 | 4799 |  | CORR | CIGR | 02:49 | 03:22 | 03:11 | 51 | 278 | 10 | EXT |  | 0.89 | (c)
52377.338 | 4.609 | 4.271 | -7.036 | -7.374 | -2098 | -2060 | -2073 | 2048 | 4271 | 4799 |  | CORR | AXGR | 03:14 | 03:20 | 03:18 | 384 | 50 | 12 | EXT |  | 0.94 | (c)
52426.497 | 7.958 | 7.931 | -3.112 | -3.139 | 31 | 99 | 143 | 31 | 3091 | 4803 |  | CORR | CIGR | 09:11 | 09:22 | 09:29 | 48 | 223 | 13 | EXT | Аномалия находится на отводе. | 0.89 | (c)
52460.368 | 8.194 | 8.171 | -3.311 | -3.334 | -719 | -591 | -534 | 348 | 3277 | 4806 |  | CORR | GENE | 09:45 | 10:05 | 10:15 | 57 | 371 | 13 | EXT |  | 0.89 | (c)
52461.672 | 9.498 | 9.456 | -2.007 | -2.049 | -1062 | -1018 | -963 | 864 | 1989 | 4806 |  | CORR | GENE | 08:49 | 08:56 | 09:05 | 60 | 197 | 13 | EXT |  | 0.89 | (c)
52461.906 | 9.732 | 9.543 | -1.773 | -1.962 | -1134 | -1111 | -1106 | 1078 | 1584 | 4806 |  | CORR | AXGR | 08:38 | 08:41 | 08:42 | 378 | 55 | 11 | EXT |  | 0.93 | (c)
52491.139 | 4.06 | 4.029 | -7.495 | -7.526 | -910 | -900 | -888 | 867 | 4029 | 4809 |  | GOUG | PITT | 08:37 | 08:38 | 08:40 | 64 | 43 | 11 | EXT | Задир. |  | (c)
52507.795 | 9.161 | 8.635 | -2.239 | -2.765 | 2219 | -2161 | -2109 | 0 | 2009 | 4810 |  | CORR | GENE | 07:24 | 07:37 | 07:45 | 756 | 265 | 14 | EXT |  | 0.98 | (c)
52508.755 | 10.121 | 9.653 | -1.279 | -1.747 | 2218 | 2223 | -2217 | 0 | 770 | 4810 |  | CORR | GENE | 07:23 | 07:24 | 07:28 | 977 | 53 | 14 | EXT |  | 0.99 | (c)
52509.464 | 10.83 | 10.421 | -0.57 | -0.979 | -1610 | -1585 | -1559 | 620 | 502 | 4810 |  | CORR | GENE | 09:06 | 09:09 | 09:14 | 477 | 102 | 10 | EXT |  | 0.94 | (c)
52511.571 | 1.537 | 1.526 | -9.983 | -9.994 | 701 | 789 | 784 | 701 | 1526 | 4811 |  | CORR | CIGR | 03:28 | 03:42 | 03:41 | 21 | 166 | 10 | EXT |  | 0.89 | (c)
52514.32 | 4.286 | 3.976 | -7.234 | -7.544 | 315 | 376 | 373 | 315 | 3976 | 4811 |  | CORR | GENE | 02:25 | 02:35 | 02:35 | 533 | 116 | 11 | EXT |  | 0.95 | (c)
52516.187 | 6.153 | 6.135 | -5.367 | -5.385 | -1594 | -1517 | -1503 | 637 | 5351 | 4811 |  | CORR | CIGR | 09:17 | 09:30 | 09:32 | 34 | 182 | 11 | EXT |  | 0.89 | (c)
52517.116 | 7.082 | 6.866 | -4.438 | -4.654 | -1553 | -1524 | -1529 | 677 | 4121 | 4811 |  | CORR | GENE | 09:24 | 09:29 | 09:28 | 533 | 48 | 13 | EXT |  | 0.96 | (c)
52517.5 | 7.466 | 6.986 | -4.054 | -4.534 | -2125 | -2053 | -1990 | 105 | 3757 | 4811 |  | CORR | GENE | 07:52 | 08:03 | 08:13 | 777 | 270 | 17 | EXT |  | 1.01 | (b)
52518.724 | 8.69 | 8.251 | -2.83 | -3.269 | -2058 | -2038 | -2012 | 172 | 2765 | 4811 |  | CORR | GENE | 08:02 | 08:06 | 08:10 | 504 | 93 | 12 | EXT |  | 0.95 | (c)
52519.059 | 9.025 | 8.825 | -2.495 | -2.695 | 2174 | -2191 | -2202 | 0 | 1914 | 4811 |  | CORR | GENE | 07:26 | 07:41 | 07:39 | 781 | 170 | 12 | EXT |  | 0.97 | (c)
52520.266 | 10.232 | 10.204 | -1.288 | -1.316 | 2218 | -2123 | -2113 | 0 | 1267 | 4811 |  | CORR | GENE | 07:33 | 07:52 | 07:54 | 49 | 260 | 11 | EXT |  | 0.89 | (c)
52524.91 | 3.356 | 3.273 | -7.844 | -7.927 | 1921 | 1933 | 1951 | 249 | 3273 | 4812 |  | CORR | GENE | 04:43 | 04:45 | 04:48 | 418 | 60 | 11 | EXT |  | 0.94 | (c)
52525.051 | 3.497 | 3.483 | -7.703 | -7.717 | -1572 | -1396 | -1435 | 659 | 3483 | 4812 |  | CORR | CIGR | 07:19 | 07:48 | 07:41 | 47 | 274 | 10 | EXT |  | 0.89 | (c)
52527.099 | 5.545 | 5.509 | -5.655 | -5.691 | -1306 | -1209 | -988 | 670 | 5509 | 4812 |  | CORR | GENE | 08:02 | 08:18 | 08:53 | 68 | 636 | 10 | EXT |  | 0.89 | (c)
52538.635 | 5.881 | 5.835 | -5.374 | -5.42 | -1636 | -1376 | -1382 | 594 | 5320 | 4813 |  | CORR | GENE | 05:50 | 06:32 | 06:31 | 100 | 508 | 10 | EXT |  | 0.89 | (c)
52538.711 | 5.957 | 5.924 | -5.298 | -5.331 | 1942 | 2111 | 2122 | 0 | 5270 | 4813 |  | CORR | GENE | 03:28 | 03:55 | 03:57 | 61 | 360 | 13 | EXT |  | 0.89 | (c)
52538.943 | 6.189 | 6.154 | -5.066 | -5.101 | -2194 | -2005 | -2043 | 36 | 5057 | 4813 |  | CORR | CIGR | 04:20 | 04:51 | 04:44 | 44 | 302 | 13 | EXT |  | 0.89 | (c)
52541.842 | 9.088 | 8.808 | -2.167 | -2.447 | 2185 | 2208 | 2217 | 0 | 1987 | 4813 |  | CORR | GENE | 04:07 | 04:11 | 04:12 | 460 | 64 | 12 | EXT |  | 0.95 | (c)
52542.347 | 9.593 | 9.559 | -1.662 | -1.696 | -1259 | -1167 | -1132 | 972 | 1648 | 4813 |  | CORR | GENE | 06:51 | 07:06 | 07:12 | 48 | 254 | 13 | EXT |  | 0.89 | (c)
52542.673 | 9.919 | 9.289 | -1.336 | -1.966 | 2223 | -2222 | -2225 | 0 | 916 | 4813 |  | CORR | AXGR | 04:13 | 04:16 | 04:15 | 1050 | 26 | 10 | EXT |  | 0.96 | (c)
52543.2 | 10.446 | 10.354 | -0.809 | -0.901 | 2172 | 2207 | 2201 | 0 | 704 | 4813 |  | CORR | GENE | 04:05 | 04:10 | 04:10 | 197 | 59 | 10 | EXT |  | 0.9 | (c)
52543.34 | 10.586 | 10.563 | -0.669 | -0.692 | 2110 | 2180 | 2220 | 0 | 653 | 4813 |  | CORR | CIGR | 03:55 | 04:06 | 04:13 | 39 | 221 | 9 | EXT |  | 0.89 | (c)
52545.668 | 1.659 | 1.192 | -9.646 | -10.113 | 236 | 579 | 479 | 236 | 1192 | 4814 |  | ARTD | GENE | 01:38 | 02:33 | 02:17 | 935 | 484 |  | EXT | Вышлифовка глубиной 10%. |  | (c)
52546.685 | 2.676 | 1.878 | -8.629 | -9.427 | 810 | 1102 | 1040 | 810 | 1878 | 4814 |  | ARTD | GENE | 03:10 | 03:58 | 03:48 | 1680 | 462 |  | EXT | Вышлифовка глубиной 8%. |  | (c)
52549.415 | 5.406 | 5.002 | -5.899 | -6.303 | 231 | 318 | 610 | 231 | 5002 | 4814 |  | ARTD | GENE | 01:37 | 01:51 | 02:38 | 913 | 758 |  | EXT | Вышлифовка глубиной 10%. |  | (c)
52553.309 | 9.3 | 8.888 | -2.005 | -2.417 | -2105 | -1902 | -1941 | 125 | 1606 | 4814 |  | ARTD | GENE | 07:20 | 07:53 | 07:46 | 811 | 328 |  | EXT | Вышлифовка глубиной 8%. |  | (c)
52553.415 | 9.406 | 8.228 | -1.899 | -3.077 | 762 | 934 | 1017 | 762 | 1180 | 4814 |  | ARTD | GENE | 03:03 | 03:30 | 03:44 | 1897 | 509 |  | EXT | Вышлифовка глубиной 7%. |  | (c)
52555.61 | 0.296 | 0.061 | -11.159 | -11.394 | 1334 | 1357 | 1369 | 827 | 61 | 4815 |  | CORR | GENE | 02:56 | 02:60 | 03:02 | 449 | 70 | 13 | EXT |  | 0.95 | (c)
52555.843 | 0.529 | 0.43 | -10.926 | -11.025 | 1702 | 1750 | 1738 | 458 | 430 | 4815 |  | CORR | GENE | 03:56 | 04:03 | 04:01 | 263 | 71 | 15 | EXT |  | 0.93 | (c)
52556.805 | 1.491 | 1.476 | -9.964 | -9.979 | -1313 | -1190 | -1179 | 917 | 1476 | 4815 |  | CORR | CIGR | 07:49 | 08:09 | 08:11 | 45 | 269 | 15 | EXT |  | 0.89 | (c)
52557.058 | 1.744 | 1.069 | -9.711 | -10.386 | 1407 | 1545 | 1514 | 609 | 1069 | 4815 |  | CORR | GENE | 03:08 | 03:30 | 03:25 | 1223 | 215 | 12 | EXT |  | 0.98 | (c)
52564.41 | 9.096 | 9.045 | -2.359 | -2.41 | 1440 | -2029 | 2062 | 0 | 2195 | 4815 |  | CORR | GENE | 03:13 | 05:53 | 04:54 | 215 | 1243 | 10 | EXT | Аномалия находится на упругопластическом изгибе: R=915 D, максимальное растяжение на 6.1 час. | 0.91 | (c)
52564.619 | 9.305 | 9.281 | -2.15 | -2.174 | -1657 | -1485 | -1477 | 573 | 2121 | 4815 |  | CORR | GENE | 06:53 | 07:21 | 07:22 | 53 | 360 | 11 | EXT | Аномалия находится на упругопластическом изгибе: R=873 D, максимальное растяжение на 6 час. | 0.89 | (c)
52579.547 | 1.228 | 0.772 | -10.267 | -10.723 | -2205 | -1917 | -1922 | 25 | 772 | 4817 |  | ARTD | GENE | 08:08 | 08:54 | 08:54 | 518 | 566 |  | EXT | Вышлифовка глубиной 10%. Аномалия находится на упругопластическом изгибе: R=410 D, максимальное растяжение на 5.8 час. |  | (c)
52580.234 | 1.915 | 1.63 | -9.58 | -9.865 | 2137 | 2162 | 2173 | 21 | 1630 | 4817 |  | ARTD | GENE | 07:49 | 07:53 | 07:55 | 389 | 73 |  | EXT | Вышлифовка глубиной 10%. Аномалия находится на упругопластическом изгибе: R=396 D, максимальное растяжение на 5.7 час. |  | (c)
52580.815 | 2.496 | 1.661 | -8.999 | -9.834 | -105 | 211 | 200 | 0 | 1661 | 4817 |  | ARTD | GENE | 01:47 | 02:38 | 02:36 | 856 | 611 |  | EXT | Вышлифовка глубиной 10%. Аномалия находится на упругопластическом изгибе: R=378 D, максимальное растяжение на 5.6 час. |  | (c)
52583.805 | 5.486 | 5.214 | -6.009 | -6.281 | -2211 | -2147 | -1959 | 20 | 5214 | 4817 |  | ARTD | GENE | 08:07 | 08:17 | 08:48 | 367 | 504 |  | EXT | Вышлифовка глубиной 7%. Аномалия находится на упругопластическом изгибе: R=387 D, максимальное растяжение на 5.7 час. |  | (c)
52590.213 | 0.399 | 0.134 | -10.971 | -11.236 | 1658 | 1714 | 1722 | 445 | 134 | 4818 |  | ARTD | GENE | 04:28 | 04:37 | 04:39 | 663 | 128 |  | EXT | Эквивалент потери металла 7%. Аномалия находится на упругопластическом изгибе: R=1005 D, максимальное растяжение на 5.6 час. |  | (c)
52590.665 | 0.851 | 0.819 | -10.519 | -10.551 | 1083 | 1309 | 1382 | 549 | 819 | 4818 |  | ARTD | GENE | 02:56 | 03:32 | 03:44 | 63 | 599 |  | EXT | Эквивалент потери металла 14%. |  | (c)
52590.673 | 0.859 | 0.815 | -10.511 | -10.555 | -2126 | -1484 | -1552 | 105 | 815 | 4818 |  | ARTD | GENE | 06:18 | 08:01 | 07:50 | 68 | 1146 |  | EXT | Эквивалент потери металла 8%. |  | (c)
52592.635 | 2.821 | 2.697 | -8.549 | -8.673 | -1673 | -1652 | -1644 | 557 | 2697 | 4818 |  | ARTD | GENE | 07:31 | 07:34 | 07:35 | 208 | 58 |  | EXT | Эквивалент потери металла 9%. |  | (c)
52595.236 | 5.422 | 5.354 | -5.948 | -6.016 | -1545 | -1532 | -1521 | 686 | 5354 | 4818 |  | ARTD | AXGR | 07:52 | 07:54 | 07:55 | 355 | 47 |  | EXT | Эквивалент потери металла 7%. |  | (c)
52596.605 | 6.791 | 6.177 | -4.579 | -5.193 | -1872 | -1404 | -1379 | 359 | 4481 | 4818 |  | ARTD | GENE | 06:59 | 08:14 | 08:18 | 712 | 985 |  | EXT | Эквивалент потери металла 6%. |  | (c)
52606.787 | 5.603 | 5.273 | -5.742 | -6.072 | 1311 | 1712 | 1541 | 461 | 4988 | 4819 |  | ARTD | GENE | 04:52 | 05:57 | 05:29 | 1084 | 458 |  | EXT | Вышлифовка глубиной 10%. |  | (c)
52610.6 | 9.416 | 9.223 | -1.929 | -2.122 | 2139 | -2180 | 2217 | 0 | 1498 | 4819 |  | ARTD | GENE | 07:06 | 07:29 | 07:18 | 624 | 157 |  | EXT | Вышлифовка глубиной 8%. |  | (c)
52625.206 | 1.872 | 0.297 | -9.518 | -11.093 | 927 | 1245 | 1097 | 927 | 297 | 4821 |  | ARTD | GENE | 04:30 | 05:21 | 04:57 | 2440 | 341 |  | EXT | Вышлифовка глубиной 10%. |  | (c)
52626.242 | 2.908 | 2.598 | -8.482 | -8.792 | 2005 | 2065 | 2060 | 114 | 2598 | 4821 |  | ARTD | GENE | 07:24 | 07:33 | 07:33 | 2935 | 112 |  | EXT | Вышлифовка глубиной 10%. |  | (c)
52642.311 | 7.587 | 7.2 | -3.818 | -4.205 | 1341 | 1402 | 1405 | 763 | 3076 | 4822 |  | CORR | GENE | 03:57 | 04:07 | 04:07 | 1129 | 127 | 11 | EXT |  | 0.97 | (c)
52642.702 | 7.978 | 7.937 | -3.427 | -3.468 | 1381 | 1530 | 1532 | 547 | 3388 | 4822 |  | CORR | GENE | 04:04 | 04:28 | 04:28 | 80 | 303 | 10 | EXT |  | 0.89 | (c)
52642.948 | 8.224 | 8.193 | -3.181 | -3.212 | 1435 | 1584 | 1581 | 504 | 3101 | 4822 |  | CORR | GENE | 04:12 | 04:36 | 04:36 | 111 | 291 | 9 | EXT |  | 0.89 | (c)
52665.322 | 7.663 | 7.635 | -3.847 | -3.875 | -2066 | -1958 | -1984 | 164 | 3829 | 4824 |  | CORR | CIGR | 06:27 | 06:44 | 06:40 | 46 | 164 | 11 | EXT |  | 0.89 | (c)
52698.763 | 7.669 | 7.653 | -3.756 | -3.772 | 1427 | 1449 | 1447 | 763 | 3740 | 4827 |  | CORR | PITT | 04:18 | 04:22 | 04:21 | 32 | 41 | 18 | EXT | Аномалия находится на упругопластическом изгибе: R=758 D, максимальное растяжение на 6 час. | 0.89 | (c)
52705.888 | 3.369 | 3.356 | -7.921 | -7.934 | 1955 | 1970 | 1972 | 241 | 3356 | 4828 |  | CORR | PITT | 04:02 | 04:05 | 04:05 | 29 | 35 | 18 | EXT | Аномалия находится на упругопластическом изгибе: R=469 D, максимальное растяжение на 4.4 час. | 0.89 | (c)
52802.142 | 8.468 | 8.446 | -2.917 | -2.939 | -858 | -781 | -774 | 689 | 2898 | 4836 |  | CORR | CIGR | 06:42 | 06:55 | 06:56 | 41 | 169 | 10 | EXT |  | 0.89 | (c)
52808.841 | 3.782 | 3.76 | -7.663 | -7.685 | -1509 | -1380 | -1389 | 722 | 3760 | 4837 |  | CORR | GENE | 04:57 | 05:18 | 05:17 | 57 | 239 | 11 | EXT |  | 0.89 | (c)
52818.329 | 1.825 | 1.789 | -9 | -9.036 | -2132 | -1994 | -2030 | 99 | 1789 | 4838 |  | CORR | GENE | 07:12 | 07:35 | 07:29 | 183 | 204 | 10 | EXT |  | 0.9 | (c)
52860.154 | 9.825 | 9.798 | -1.7 | -1.727 | -1779 | -1733 | -1706 | 452 | 1692 | 4841 |  | CORR | CIGR | 05:04 | 05:11 | 05:16 | 35 | 147 | 10 | EXT |  | 0.89 | (c)
52866.605 | 4.751 | 4.728 | -6.629 | -6.652 | -1430 | -1336 | -1339 | 800 | 4728 | 4842 |  | CORR | CIGR | 06:01 | 06:17 | 06:16 | 38 | 182 | 10 | EXT |  | 0.89 | (c)
52869.736 | 7.882 | 7.874 | -3.498 | -3.506 | -1924 | -1867 | -1870 | 306 | 3488 | 4842 |  | CORR | CIGR | 04:42 | 04:51 | 04:51 | 18 | 109 | 13 | EXT | Аномалия находится на упругопластическом изгибе: R=735 D, максимальное растяжение на 6.1 час. | 0.89 | (c)
52910.643 | 3.214 | 3.204 | -7.536 | -7.546 | 1594 | 1660 | 1659 | 507 | 3204 | 4846 |  | CORR | CIGR | 06:39 | 06:50 | 06:50 | 18 | 129 | 10 | EXT |  | 0.89 | (c)
52930.342 | 0.528 | 0.205 | -10.747 | -11.07 | 2134 | 2158 | 2165 | 34 | 205 | 4848 |  | CORR | GENE | 06:37 | 06:41 | 06:42 | 1252 | 62 | 10 | EXT | Аномалия находится на упругопластическом изгибе: R=591 D, максимальное растяжение на 11.3 час. | 0.96 | (c)
52956.015 | 3.791 | 3.763 | -7.544 | -7.572 | 1692 | 1858 | 1828 | 267 | 3763 | 4850 |  | CORR | GENE | 06:49 | 07:16 | 07:11 | 66 | 271 | 13 | EXT |  | 0.89 | (c)
52961.418 | 9.194 | 9.135 | -2.141 | -2.2 | 930 | 1067 | 1142 | 877 | 2098 | 4850 |  | CORR | GENE | 04:46 | 05:09 | 05:21 | 102 | 424 | 10 | EXT |  | 0.89 | (c)
52968.193 | 4.634 | 4.623 | -6.826 | -6.837 | -1710 | -1619 | -1648 | 520 | 4623 | 4851 |  | CORR | CIGR | 07:30 | 07:44 | 07:40 | 27 | 125 | 10 | EXT |  | 0.89 | (c)
53013.431 | 4.112 | 4.079 | -7.388 | -7.421 | 1875 | 1961 | 2004 | 98 | 4079 | 4855 |  | CORR | GENE | 06:50 | 07:04 | 07:11 | 52 | 257 | 10 | EXT | Аномалия находится на упругопластическом изгибе: R=483 D, максимальное растяжение на 6 час. | 0.89 | (c)
53078.142 | 0.058 | 0.015 | -11.352 | -11.395 | 1078 | 1106 | 1104 | 1078 | 15 | 4861 |  | CORR | GENE | 03:07 | 03:11 | 03:11 | 217 | 52 | 11 | EXT |  | 0.91 | (c)
53078.161 | 0.077 | 0.065 | -11.333 | -11.345 | 668 | 739 | 738 | 668 | 65 | 4861 |  | CORR | CIGR | 02:00 | 02:12 | 02:12 | 27 | 139 | 12 | EXT |  | 0.89 | (c)
53095.469 | 5.975 | 5.955 | -5.255 | -5.275 | 1587 | 1717 | 1708 | 401 | 5224 | 4862 |  | CORR | GENE | 06:20 | 06:41 | 06:39 | 51 | 242 | 14 | EXT |  | 0.89 | (c)
53293.319 | 0 | -0.026 | -11.17 | -11.196 | 823 | 946 | 1089 | 823 | 0 | 4881 | Внутришовный дефект | GWAN |  | 03:28 | 03:48 | 04:11 | 0 | 531 | 13 | MID | Внутришовный дефект |  | (c)
53361.589 | 0 | -0.042 | -11.46 | -11.502 | -1164 | -868 | -901 | 638 |  | 4887 | Вышлифовка на шве | GWAN | GENE | 08:52 | 09:40 | 09:35 | 129 | 526 | 17 | EXT | Вышлифовка на шве |  | (c)
53400.123 | 4.039 | 3.999 | -7.286 | -7.326 | -1898 | -1839 | -1827 | 333 | 3999 | 4890 |  | CORR | GENE | 05:07 | 05:17 | 05:19 | 152 | 142 | 10 | EXT |  | 0.9 | (c)
53425.489 | 6.93 | 6.794 | -4.345 | -4.481 | -1648 | -1597 | -1560 | 582 | 2653 | 4892 |  | CORR | GENE | 07:25 | 07:33 | 07:39 | 1828 | 177 | 13 | EXT | Аномалия находится на упругопластическом изгибе: R=424 D, максимальное растяжение на 5.1 час. | 1 | (c)
53426.637 | 8.078 | 7.57 | -3.197 | -3.705 | -1348 | -1332 | -1303 | 882 | 3117 | 4892 |  | CORR | GENE | 08:13 | 08:16 | 08:21 | 588 | 91 | 13 | EXT | Аномалия находится на упругопластическом изгибе: R=415 D, максимальное растяжение на 5.3 час. | 0.96 | (c)
53490.007 | 3.253 | 3.237 | -8.302 | -8.318 | 1023 | 1245 | 1179 | 1023 | 3237 | 4898 |  | CORR | CIGR | 06:56 | 07:32 | 07:21 | 44 | 312 | 13 | EXT |  | 0.89 | (c)
53490.561 | 3.807 | 3.345 | -7.748 | -8.21 | 892 | 922 | 943 | 892 | 3345 | 4898 |  | CORR | GENE | 06:35 | 06:39 | 06:43 | 572 | 103 | 11 | EXT |  | 0.95 | (c)
53530.567 | 9.138 | 8.7 | -2.377 | -2.815 | 2095 | 2143 | 2134 | 58 | 2123 | 4901 |  | CORR | GENE | 07:14 | 07:21 | 07:20 | 692 | 77 | 12 | EXT |  | 0.96 | (c)
53531.171 | 9.742 | 9.688 | -1.773 | -1.827 | 2173 | 2193 | 2189 | 27 | 1658 | 4901 |  | CORR | AXGR | 07:26 | 07:29 | 07:29 | 169 | 31 | 15 | EXT |  | 0.91 | (c)
53532.613 | 11.184 | 10.326 | -0.331 | -1.189 | 2152 | 2216 | 2184 | 13 | 122 | 4901 |  | CORR | GENE | 07:23 | 07:33 | 07:28 | 1067 | 65 | 13 | EXT |  | 0.99 | (c)
53536.111 | 3.167 | 3.158 | -8.368 | -8.377 | 1616 | 1656 | 1655 | 537 | 3158 | 4902 |  | CORR | CIGR | 06:12 | 06:19 | 06:18 | 22 | 78 | 10 | EXT |  | 0.89 | (c)
53555.879 | 0 | 0 | -11.41 | -11.41 | -2139 | -1281 | -1618 | 1097 | 0 | 4904 | Смещение кромок | GWAN |  | 09:15 | 11:34 | 10:40 | 0 | 1042 | 15 | EXT | Смещение кромок Наружу Аномалия находится на отводе. Величина смещения - 2.4 мм. |  | (c)
53623.864 | 0 | -0.035 | -11.345 | -11.38 | -283 | 31 | -4 | 0 |  | 4910 | Нарушение формы кольцевого шва | GWAN |  | 01:08 | 01:59 | 01:53 | 0 | 557 |  | EXT | Нарушение формы кольцевого шва |  | (c)
53623.864 | 0 | -0.025 | -11.345 | -11.37 | 589 | 694 | 975 | 589 | 0 | 4910 | Внутришовный дефект | GWAN |  | 03:29 | 03:46 | 04:31 | 0 | 772 | 13 | MID | Внутришовный дефект |  | (c)
53623.864 | 0 | 0 | -11.345 | -11.345 | 580 | -1959 | 2137 | 0 | 0 | 4910 | Смещение кромок | GWAN |  | 03:27 | 08:38 | 07:39 | 0 | 3113 | 17 | EXT | Смещение кромок Наружу Величина смещения - 2.6 мм. |  | (c)
53632.349 | 8.485 | 8.473 | -2.86 | -2.872 | 1235 | 1294 | 1306 | 854 | 2848 | 4910 |  | CORR | CIGR | 05:13 | 05:23 | 05:25 | 24 | 141 | 15 | EXT |  | 0.89 | (c)
53645.974 | 10.765 | 10.596 | -0.985 | -1.154 | -1667 | -1510 | -1561 | 1455 | 336 | 4911 |  | CORR | GENE | 06:38 | 07:04 | 06:56 | 818 | 212 | 13 | EXT |  | 0.98 | (c)
53645.974 | 10.765 | 10.442 | -0.985 | -1.308 | -1343 | -1201 | -1224 | 1105 | 680 | 4911 |  | CORR | GENE | 07:31 | 07:54 | 07:50 | 628 | 238 | 11 | EXT |  | 0.95 | (c)
53660.034 | 1.64 | 1.568 | -9.94 | -10.012 | 284 | 294 | 300 | 284 | 1568 | 4913 |  | CORR | AXGR | 04:21 | 04:23 | 04:23 | 108 | 31 | 10 | EXT |  | 0.89 | (c)
53668.304 | 9.91 | 9.901 | -1.67 | -1.679 | 51 | 95 | 96 | 51 | 1659 | 4913 |  | CORR | CIGR | 03:43 | 03:50 | 03:50 | 20 | 89 | 10 | EXT |  | 0.89 | (c)
53674.183 | 4.209 | 4.106 | -7.116 | -7.219 | -2115 | -2101 | -2068 | 116 | 4106 | 4914 |  | CORR | GENE | 03:57 | 03:59 | 04:04 | 158 | 93 | 12 | EXT |  | 0.9 | (c)
53693.275 | 0.751 | 0.743 | -10.704 | -10.712 | -1998 | -1955 | -1952 | 233 | 743 | 4916 |  | CORR | CIGR | 04:22 | 04:29 | 04:29 | 22 | 92 | 15 | EXT |  | 0.89 | (c)
53694.83 | 2.306 | 2.286 | -9.149 | -9.169 | -2197 | -2126 | -2127 | 34 | 2286 | 4916 |  | CORR | CIGR | 03:50 | 04:01 | 04:01 | 34 | 140 | 10 | EXT |  | 0.89 | (c)
53696.183 | 3.659 | 3.319 | -7.796 | -8.136 | -686 | -632 | -628 | 570 | 3319 | 4916 |  | CORR | GENE | 07:54 | 08:02 | 08:03 | 542 | 117 | 17 | EXT |  | 0.99 | (c)
53696.264 | 3.74 | 3.725 | -7.715 | -7.73 | -2152 | -2133 | -2133 | 78 | 3725 | 4916 |  | CORR | PITT | 03:57 | 04:00 | 04:00 | 36 | 39 | 17 | EXT |  | 0.89 | (c)
53703.71 | 11.186 | 11.144 | -0.269 | -0.311 | -831 | -809 | -812 | 793 | 168 | 4916 |  | CORR | AXGR | 07:30 | 07:34 | 07:33 | 143 | 37 | 14 | EXT |  | 0.9 | (c)
53732.066 | 5.067 | 5.055 | -6.443 | -6.455 | 597 | 625 | 627 | 597 | 5055 | 4919 |  | CORR | CIGR | 11:58 | 00:03 | 12:03 | 20 | 59 | 12 | EXT |  | 0.89 | (c)
53802.8 | 7.601 | 7.592 | -3.854 | -3.863 | 1312 | 1373 | 1379 | 784 | 3800 | 4925 |  | CORR | GENE | 04:29 | 04:39 | 04:40 | 63 | 135 | 11 | EXT | Аномалия находится на упругопластическом изгибе: R=824 D, максимальное растяжение на 7.2 час. | 0.89 | (c)
53803.766 | 8.567 | 8.557 | -2.888 | -2.898 | 1416 | 1447 | 1452 | 743 | 2874 | 4925 |  | CORR | CIGR | 04:46 | 04:51 | 04:52 | 24 | 71 | 12 | EXT | Аномалия находится на упругопластическом изгибе: R=865 D, максимальное растяжение на 7.2 час. | 0.89 | (c)
53804.45 | 9.251 | 9.118 | -2.204 | -2.337 | -1940 | -1878 | -1906 | 291 | 2041 | 4925 |  | CORR | GENE | 07:45 | 07:55 | 07:50 | 296 | 67 | 12 | EXT | Аномалия находится на упругопластическом изгибе: R=890 D, максимальное растяжение на 7.2 час. | 0.93 | (c)
53814.712 | 8.058 | 8.044 | -3.447 | -3.461 | 1769 | 1839 | 1831 | 337 | 3436 | 4926 |  | CORR | CIGR | 07:43 | 07:54 | 07:53 | 25 | 125 | 10 | EXT |  | 0.89 | (c)
53885.587 | 10.058 | 10.001 | -1.397 | -1.454 | 248 | 279 | 271 | 248 | 1193 | 4932 |  | CORR | AXGR | 04:45 | 04:50 | 04:49 | 261 | 45 | 10 | EXT |  | 0.92 | (c)
53910.019 | 0 | -0.022 | -11.44 | -11.462 | 1936 | -2013 | -2189 | 0 | 0 | 4935 | Внутришовный дефект | GWAN |  | 02:49 | 04:11 | 03:43 | 0 | 672 | 11 | MID | Внутришовный дефект |  | (c)
53910.019 | 0 | -0.009 | -11.44 | -11.449 | -1601 | -1518 | -1292 | 630 |  | 4935 | Нарушение формы кольцевого шва | GWAN |  | 05:18 | 05:31 | 06:08 | 0 | 616 |  | EXT | Нарушение формы кольцевого шва |  | (c)
53910.019 | 0 | -0.026 | -11.44 | -11.466 | -456 | 366 | 268 | 0 |  | 4935 | Нарушение формы кольцевого шва | GWAN |  | 08:23 | 10:35 | 10:19 | 0 | 1448 |  | EXT | Нарушение формы кольцевого шва |  | (c)
54006.192 | 4.578 | 4.566 | -6.972 | -6.984 | -1927 | -1770 | -1760 | 304 | 4566 | 4943 |  | CORR | CIGR | 06:17 | 06:42 | 06:44 | 45 | 333 | 10 | EXT |  | 0.89 | (c)
54013.148 | 11.534 | 11.504 | -0.016 | -0.046 | 1884 | 2059 | 2002 | 111 | 13 | 4943 |  | CORR | CIGR | 04:32 | 05:00 | 04:51 | 33 | 236 | 12 | EXT |  | 0.89 | (c)
54014.673 | 1.509 | 1.498 | -10.001 | -10.012 | -1731 | -1689 | -1690 | 499 | 1498 | 4944 |  | CORR | CIGR | 06:25 | 06:32 | 06:32 | 27 | 82 | 12 | EXT |  | 0.89 | (c)
54033.47 | 8.796 | 8.786 | -2.449 | -2.459 | 1865 | 1894 | 1904 | 288 | 2437 | 4945 |  | CORR | CIGR | 06:31 | 06:36 | 06:38 | 22 | 77 | 10 | EXT |  | 0.89 | (c)
54058.157 | 10.863 | 10.804 | -0.587 | -0.646 | 1094 | 1184 | 1218 | 889 | 522 | 4947 |  | CORR | GENE | 05:13 | 05:28 | 05:33 | 124 | 248 | 10 | EXT |  | 0.89 | (c)
54058.655 | 11.361 | 11.223 | -0.089 | -0.227 | 1062 | 1249 | 1410 | 473 | 24 | 4947 |  | CORR | GENE | 05:08 | 05:38 | 06:04 | 203 | 696 | 15 | EXT |  | 0.92 | (c)
54058.803 | 0.059 | 0.034 | -11.251 | -11.276 |  |  |  |  | 34 | 4948 |  | CORR | GENE | 05:10 | 05:19 | 05:16 | 160 | 75 | 11 | EXT |  | 0.9 | (c)
54059.064 | 0.32 | 0.254 | -10.99 | -11.056 |  |  |  |  | 254 | 4948 |  | CORR | AXGR | 05:47 | 05:49 | 05:50 | 105 | 40 | 10 | EXT |  | 0.89 | (c)
54081.122 | 11.068 | 10.973 | -0.322 | -0.417 |  |  |  |  | 249 | 4949 |  | CORR | GENE | 07:55 | 08:02 | 08:02 | 168 | 80 | 13 | EXT | Аномалия находится на упругопластическом изгибе: R=670 D, максимальное растяжение на 5.9 час. | 0.91 | (c)
54135.062 | 8.183 | 8.158 | -3.382 | -3.407 | 1521 | 1576 | 1571 | 610 | 3358 | 4954 |  | ARTD | GENE | 04:24 | 04:33 | 04:32 | 49 | 100 |  | EXT | Эквивалент потери металла 11%. |  | (c)
54193.001 | 8.622 | 7.785 | -2.828 | -3.665 | -2085 | -2043 | -2041 | 145 | 2472 | 4959 |  | CORR | GENE | 07:09 | 07:15 | 07:16 | 1193 | 88 | 10 | EXT |  | 0.96 | (c)
54195.829 | 0 | -0.032 | -11.56 | -11.592 | 36 | 126 | 310 | 36 |  | 4960 | Нарушение формы кольцевого шва | GWAN |  | 00:32 | 00:47 | 01:17 | 0 | 549 |  | EXT | Нарушение формы кольцевого шва |  | (c)
54195.829 | 0 | -0.055 | -11.56 | -11.615 | 754 | 1363 | 1138 | 709 |  | 4960 | Нарушение формы кольцевого шва | GWAN |  | 02:28 | 04:07 | 03:30 | 0 | 768 |  | EXT | Нарушение формы кольцевого шва |  | (c)
54195.829 | 0 | 0 | -11.56 | -11.56 | 1583 | 1976 | 1972 | 0 | 0 | 4960 | Смещение кромок | GWAN |  | 04:42 | 05:45 | 05:45 | 0 | 777 | 20 | EXT | Смещение кромок Наружу Величина смещения - 3.2 мм. |  | (c)
54195.829 | 0 | -0.043 | -11.56 | -11.603 | -1348 | -611 | -718 | 89 |  | 4960 | Нарушение формы кольцевого шва | GWAN |  | 08:49 | 10:48 | 10:31 | 0 | 1259 |  | EXT | Нарушение формы кольцевого шва |  | (c)
54198.362 | 2.533 | 2.437 | -9.027 | -9.123 | -1167 | -997 | -1001 | 835 | 2437 | 4960 |  | CORR | GENE | 09:18 | 09:46 | 09:45 | 136 | 331 | 11 | EXT |  | 0.9 | (c)
54250.183 | 8.579 | 8.56 | -2.616 | -2.635 | 1800 | 1884 | 1892 | 247 | 2597 | 4964 |  | CORR | CIGR | 07:32 | 07:46 | 07:47 | 38 | 183 | 10 | EXT | Аномалия находится на отводе. | 0.89 | (c)
54250.618 | 9.014 | 8.999 | -2.181 | -2.196 | 444 | 519 | 517 | 444 | 2159 | 4964 |  | CORR | CIGR | 03:53 | 04:06 | 04:05 | 37 | 146 | 12 | EXT | Аномалия находится на отводе. | 0.89 | (c)
54400.444 | 0 | -0.043 | -11.125 | -11.168 | -90 | 1139 | 684 | 0 | 0 | 4978 | Внутришовный дефект | GWAN |  | 00:57 | 04:15 | 03:02 | 0 | 1548 | 10 | MID | Внутришовный дефект |  | (c)
54402.352 | 1.908 | 1.849 | -9.217 | -9.276 | 969 | 1184 | 1219 | 761 | 1849 | 4978 |  | CORR | GENE | 03:48 | 04:22 | 04:28 | 86 | 500 | 10 | EXT |  | 0.89 | (c)
54402.568 | 2.124 | 1.988 | -9.001 | -9.137 | 1314 | 1353 | 1340 | 864 | 1988 | 4978 |  | CORR | GENE | 04:43 | 04:50 | 04:48 | 235 | 53 | 11 | EXT |  | 0.91 | (c)
54405.514 | 5.07 | 5.001 | -6.055 | -6.124 | 1235 | 1432 | 1460 | 545 | 5001 | 4978 |  | CORR | GENE | 04:31 | 05:02 | 05:07 | 99 | 451 | 10 | EXT |  | 0.89 | (c)
54406.237 | 5.793 | 5.776 | -5.332 | -5.349 | 2202 | -2135 | -2109 | 0 | 5194 | 4978 |  | CORR | GENE | 07:07 | 07:27 | 07:31 | 155 | 300 | 12 | EXT |  | 0.9 | (c)
54425.358 | 2.279 | 2.207 | -8.501 | -8.573 | -2176 | -2034 | -2066 | 54 | 2207 | 4980 |  | CORR | GENE | 05:04 | 05:27 | 05:22 | 88 | 221 | 10 | EXT | Аномалия находится на упругопластическом изгибе: R=437 D, максимальное растяжение на 11.5 час. | 0.89 | (c)
54426.274 | 3.195 | 3.062 | -7.585 | -7.718 | 2139 | 2165 | 2164 | 41 | 3062 | 4980 |  | CORR | GENE | 04:41 | 04:45 | 04:45 | 187 | 51 | 10 | EXT | Аномалия находится на упругопластическом изгибе: R=461 D, максимальное растяжение на 11.3 час. | 0.9 | (c)
54637.759 | 0 | -0.045 | -11.375 | -11.42 | [5 empty] | 4999 | Нарушение формы кольцевого шва | GWAN |  | 11:44 | 00:38 | 12:16 | 0 | 398 |  | EXT | Нарушение формы кольцевого шва |  | (c)
54659.132 | 9.998 | 9.71 | -1.607 | -1.895 |  |  |  |  | 1292 | 5000 |  | CORR | GENE | 06:56 | 07:09 | 07:06 | 603 | 124 | 11 | EXT |  | 0.95 | (c)
54676.387 | 4.063 | 4.026 | -7.232 | -7.269 | -1037 | -948 | -962 | 888 | 4026 | 5002 |  | CORR | GENE | 06:20 | 06:35 | 06:32 | 52 | 149 | 10 | EXT | Аномалия находится на отводе. | 0.89 | (c)
54678.917 | 6.593 | 6.583 | -4.702 | -4.712 | -993 | -946 | -943 | 893 | 4685 | 5002 |  | CORR | CIGR | 06:27 | 06:35 | 06:35 | 27 | 100 | 10 | EXT | Аномалия находится на отводе. | 0.89 | (c)
54679.569 | 7.245 | 7.13 | -4.05 | -4.165 | -903 | -887 | -889 | 874 | 4007 | 5002 |  | CORR | AXGR | 06:42 | 06:44 | 06:44 | 158 | 30 | 11 | EXT | Аномалия находится на отводе. | 0.9 | (c)
54679.625 | 7.301 | 7.291 | -3.994 | -4.004 | -951 | -893 | -898 | 844 | 3980 | 5002 |  | CORR | CIGR | 06:34 | 06:43 | 06:43 | 24 | 108 | 14 | EXT | Аномалия находится на отводе. | 0.89 | (c)
54700.747 | 6.283 | 6.267 | -5.302 | -5.318 |  |  |  |  | 5285 | 5004 |  | CORR | CIGR | 06:16 | 06:24 | 06:25 | 33 | 107 | 12 | EXT | Аномалия находится на упругопластическом изгибе: R=416 D, максимальное растяжение на 6.2 час. | 0.9 | (c)
54732.989 | 3.825 | 3.719 | -7.77 | -7.876 |  |  |  |  | 3719 | 5007 |  | CORR | GENE | 03:33 | 03:37 | 03:42 | 121 | 107 | 11 | EXT |  | 0.9 | (c)
54733.385 | 4.221 | 4.211 | -7.374 | -7.384 |  |  |  |  | 4211 | 5007 |  | CORR | CIGR | 03:26 | 03:31 | 03:32 | 19 | 71 | 10 | EXT |  | 0.89 | (c)
54736.967 | 7.803 | 7.784 | -3.792 | -3.811 |  |  |  |  | 3777 | 5007 |  | CORR | CIGR | 05:04 | 05:13 | 05:13 | 34 | 116 | 10 | EXT |  | 0.89 | (c)
54767.213 | 3.509 | 3.501 | -8.086 | -8.094 |  |  |  |  | 3501 | 5010 |  | CORR | CIGR | 07:07 | 07:14 | 07:15 | 21 | 99 | 12 | EXT |  | 0.89 | (c)
54796.502 | 0.308 | 0.284 | -11.267 | -11.291 |  |  |  |  | 284 | 5013 |  | CORR | CIGR | 05:09 | 05:15 | 05:20 | 43 | 135 | 11 | EXT |  | 0.89 | (c)
54818.743 | 10.974 | 9.961 | -0.451 | -1.464 |  |  |  |  | 375 | 5014 |  | CORR | GENE | 07:15 | 07:26 | 07:26 | 1089 | 141 | 10 | EXT |  | 0.96 | (c)
54920.354 | 0.06 | 0.045 | -11.585 | -11.6 |  |  |  |  | 45 | 5024 |  | CORR | GENE | 07:43 | 07:54 | 07:53 | 91 | 122 | 10 | EXT |  | 0.89 | (c)
54922.986 | 2.692 | 2.233 | -8.953 | -9.412 |  |  |  |  | 2233 | 5024 |  | CORR | GENE | 06:58 | 07:02 | 07:07 | 545 | 115 | 12 | EXT |  | 0.95 | (c)
54924.195 | 3.901 | 3.869 | -7.744 | -7.776 |  |  |  |  | 3869 | 5024 |  | CORR | GENE | 06:54 | 07:14 | 07:07 | 85 | 164 | 16 | EXT |  | 0.9 | (c)
54956.686 | 1.722 | 1.691 | -9.573 | -9.604 | -1210 | -1099 | -1113 | 1015 | 1691 | 5027 |  | CORR | GENE | 07:24 | 07:42 | 07:40 | 49 | 194 | 10 | EXT |  | 0.89 | (c)
54968.819 | 2.56 | 2.536 | -8.72 | -8.744 | 1994 | 2110 | 2164 | 0 | 2536 | 5028 |  | ARTD | GENE | 06:52 | 07:11 | 07:20 | 85 | 339 |  | EXT | Эквивалент потери металла 11%. |  | (c)
54969.541 | 3.282 | 3.079 | -7.998 | -8.201 | 2147 | 2178 | 2172 | 33 | 3079 | 5028 |  | CORR | GENE | 07:17 | 07:22 | 07:21 | 382 | 51 | 10 | EXT |  | 0.93 | (c)
54985.198 | 7.659 | 7.646 | -3.216 | -3.229 | 1901 | 2062 | 2012 | 108 | 3182 | 5029 |  | CORR | CIGR | 06:13 | 06:39 | 06:31 | 47 | 221 | 10 | EXT |  | 0.89 | (c)
55057.482 | 0.558 | 0.528 | -11.047 | -11.077 |  |  |  |  | 528 | 5036 |  | CORR | CIGR | 06:17 | 06:30 | 06:28 | 45 | 138 | 12 | EXT |  | 0.89 | (c)
55058.169 | 1.245 | 1.048 | -10.36 | -10.557 |  |  |  |  | 1048 | 5036 |  | CORR | GENE | 06:37 | 06:42 | 06:45 | 248 | 99 | 11 | EXT |  | 0.92 | (c)
55058.642 | 1.718 | 1.71 | -9.887 | -9.895 |  |  |  |  | 1710 | 5036 |  | CORR | CIGR | 06:29 | 06:38 | 06:36 | 32 | 96 | 12 | EXT |  | 0.89 | (c)
55102.557 | 10.833 | 10.753 | -0.762 | -0.842 |  |  |  |  | 610 | 5039 |  | CORR | GENE | 07:14 | 07:21 | 07:19 | 232 | 65 | 13 | EXT |  | 0.92 | (c)
55225.912 | 0.078 | 0.038 | -11.472 | -11.512 |  |  |  |  | 38 | 5051 |  | CORR | GENE | 06:24 | 06:35 | 07:02 | 58 | 475 | 12 | EXT |  | 0.89 | (c)
55279.336 | 8.262 | 7.557 | -2.653 | -3.358 |  |  |  |  | 2482 | 5055 |  | CORR | GENE | 07:29 | 07:33 | 07:37 | 876 | 103 | 11 | EXT |  | 0.96 | (c)
55303.378 | 10.804 | 10.304 | -0.861 | -1.361 |  |  |  |  | 816 | 5057 |  | CORR | GENE | 07:35 | 07:38 | 07:42 | 545 | 91 | 10 | EXT | Аномалия находится на упругопластическом изгибе: R=599 D, максимальное растяжение на 11.8 час. | 0.94 | (c)
55310.195 | 5.956 | 5.946 | -5.434 | -5.444 |  |  |  |  | 5414 | 5058 |  | CORR | CIGR | 06:58 | 07:08 | 07:07 | 30 | 104 | 11 | EXT | Аномалия находится на упругопластическом изгибе: R=415 D, максимальное растяжение на 11.6 час. | 0.89 | (c)
55310.984 | 6.745 | 6.341 | -4.645 | -5.049 |  |  |  |  | 4363 | 5058 |  | CORR | GENE | 07:05 | 07:13 | 07:21 | 686 | 187 | 10 | EXT | Аномалия находится на упругопластическом изгибе: R=424 D, максимальное растяжение на 11.6 час. | 0.95 | (c)
55314.667 | 10.428 | 10.351 | -0.962 | -1.039 |  |  |  |  | 658 | 5058 |  | CORR | GENE | 07:47 | 07:52 | 07:53 | 381 | 70 | 11 | EXT | Аномалия находится на упругопластическом изгибе: R=500 D, максимальное растяжение на 11.6 час. | 0.93 | (c)
55315.527 | 11.288 | 10.996 | -0.102 | -0.394 |  |  |  |  | 0 | 5058 |  | CORR | GENE | 07:02 | 07:06 | 07:12 | 394 | 119 | 15 | EXT | Аномалия находится на упругопластическом изгибе: R=515 D, максимальное растяжение на 11.6 час. | 0.96 | (c)
55356.039 | 8.565 | 8.467 | -2.965 | -3.063 |  |  |  |  | 2731 | 5062 |  | CORR | GENE | 07:36 | 07:51 | 07:46 | 332 | 123 | 11 | EXT |  | 0.93 | (c)
55382.684 | 0.79 | 0.598 | -10.76 | -10.952 |  |  |  |  | 598 | 5065 |  | CORR | AXGR | 03:46 | 03:48 | 03:49 | 259 | 33 | 11 | EXT |  | 0.92 | (c)
55403.877 | 10.433 | 10.062 | -0.737 | -1.108 |  |  |  |  | 564 | 5066 |  | CORR | GENE | 08:09 | 08:19 | 08:15 | 544 | 76 | 13 | EXT |  | 0.96 | (c)
55404.461 | 11.017 | 10.888 | -0.153 | -0.282 |  |  |  |  | 9 | 5066 |  | CORR | GENE | 08:04 | 08:13 | 08:10 | 273 | 65 | 11 | EXT |  | 0.92 | (c)
55498.87 | 3.851 | 2.875 | -7.934 | -8.91 |  |  |  |  | 2875 | 5075 |  | CORR | GENE | 04:16 | 04:19 | 04:25 | 1542 | 115 | 10 | EXT |  | 0.97 | (c)
55549.89 | 10.541 | 10.024 | -1.049 | -1.566 |  |  |  |  | 92 | 5079 |  | CORR | GENE | 06:49 | 07:23 | 07:19 | 1474 | 367 | 14 | EXT |  | 1.01 | (b)
55583.794 | 0 | -0.032 | -11.2 | -11.232 |  |  |  |  | 0 | 5083 | Внутришовный дефект | GWAN |  | 00:04 | 00:49 | 01:46 | 0 | 1267 | 13 | MID | Внутришовный дефект |  | (c)
55604.627 | 9.633 | 9.571 | -1.422 | -1.484 |  |  |  |  | 1347 | 5084 |  | CORR | GENE | 08:08 | 08:13 | 08:12 | 137 | 56 | 12 | EXT |  | 0.9 | (c)
55605.748 | 10.754 | 10.696 | -0.301 | -0.359 |  |  |  |  | 240 | 5084 |  | CORR | AXGR | 08:07 | 08:09 | 08:09 | 119 | 21 | 13 | EXT |  | 0.9 | (c)
55617.589 | 0 | 0 | -10.23 | -10.23 |  |  |  |  | 0 | 5086 |  | GWAN |  | 11:26 | 04:40 | 15:48 | 0 | 3245 |  | EXT | Место ремонта. |  | (c)
55628.701 | 0.882 | 0.865 | -10.708 | -10.725 |  |  |  |  | 865 | 5087 |  | CORR | CIGR | 07:11 | 07:18 | 07:26 | 30 | 185 | 10 | EXT |  | 0.89 | (c)
55629.158 | 1.339 | 1.329 | -10.251 | -10.261 |  |  |  |  | 1329 | 5087 |  | CORR | CIGR | 07:05 | 07:15 | 07:18 | 23 | 151 | 12 | EXT |  | 0.89 | (c)
55631.236 | 3.417 | 3.408 | -8.173 | -8.182 |  |  |  |  | 3408 | 5087 |  | CORR | CIGR | 02:34 | 02:55 | 02:48 | 35 | 177 | 14 | EXT |  | 0.89 | (c)
55633.716 | 5.897 | 5.888 | -5.693 | -5.702 |  |  |  |  | 5681 | 5087 |  | CORR | CIGR | 05:39 | 05:46 | 05:49 | 21 | 124 | 13 | EXT |  | 0.89 | (c)
55634.178 | 6.359 | 6.317 | -5.231 | -5.273 |  |  |  |  | 5138 | 5087 |  | CORR | AXGR | 05:16 | 05:18 | 05:19 | 135 | 26 | 22 | EXT |  | 0.91 | (c)
55652.637 | 2.068 | 2.057 | -9.542 | -9.553 |  |  |  |  | 2057 | 5089 |  | CORR | CIGR | 04:31 | 04:38 | 04:38 | 24 | 86 | 13 | EXT |  | 0.89 | (c)
55663.884 | 1.705 | 1.686 | -9.885 | -9.904 |  |  |  |  | 1686 | 5090 |  | CORR | CIGR | 07:27 | 07:40 | 07:41 | 44 | 172 | 12 | EXT |  | 0.89 | (c)
55665.078 | 2.899 | 2.888 | -8.691 | -8.702 |  |  |  |  | 2888 | 5090 |  | CORR | CIGR | 05:29 | 05:37 | 05:36 | 23 | 95 | 14 | EXT |  | 0.89 | (c)
55665.113 | 2.934 | 2.925 | -8.656 | -8.665 |  |  |  |  | 2925 | 5090 |  | CORR | CIGR | 05:01 | 05:07 | 05:08 | 18 | 80 | 8 | EXT |  | 0.89 | (c)
55665.355 | 3.176 | 3.169 | -8.414 | -8.421 |  |  |  |  | 3169 | 5090 |  | CORR | CIGR | 05:32 | 05:48 | 05:43 | 20 | 133 | 10 | EXT |  | 0.89 | (c)
55669.939 | 7.76 | 7.742 | -3.83 | -3.848 |  |  |  |  | 3814 | 5090 |  | CORR | CIGR | 07:28 | 07:41 | 07:44 | 34 | 196 | 11 | EXT |  | 0.89 | (c)
55718.416 | 1.237 | 1.075 | -10.153 | -10.315 |  |  |  |  | 1075 | 5095 |  | CORR | AXGR | 05:54 | 05:56 | 05:56 | 223 | 29 | 12 | EXT |  | 0.92 | (c)
55719.087 | 1.908 | 1.895 | -9.482 | -9.495 |  |  |  |  | 1895 | 5095 |  | CORR | CIGR | 06:10 | 06:17 | 06:18 | 22 | 97 | 16 | EXT |  | 0.89 | (c)
55722.709 | 5.53 | 5.505 | -5.86 | -5.885 |  |  |  |  | 5505 | 5095 |  | CORR | GENE | 03:19 | 03:37 | 03:42 | 49 | 287 | 12 | EXT |  | 0.89 | (c)
55723.677 | 6.498 | 6.479 | -4.892 | -4.911 |  |  |  |  | 4883 | 5095 |  | CORR | CIGR | 04:59 | 05:02 | 05:11 | 28 | 154 | 14 | EXT |  | 0.89 | (c)
55723.959 | 6.78 | 6.771 | -4.61 | -4.619 |  |  |  |  | 4594 | 5095 |  | CORR | CIGR | 05:19 | 05:28 | 05:28 | 25 | 113 | 16 | EXT |  | 0.89 | (c)
55724.335 | 7.156 | 7.082 | -4.234 | -4.308 |  |  |  |  | 4224 | 5095 |  | CORR | GENE | 05:23 | 05:35 | 05:36 | 84 | 163 | 10 | EXT |  | 0.89 | (c)
55725.372 | 8.193 | 8.178 | -3.197 | -3.212 |  |  |  |  | 3161 | 5095 |  | CORR | GENE | 06:28 | 06:51 | 06:47 | 51 | 242 | 12 | EXT |  | 0.89 | (c)
55726.598 | 9.419 | 9.211 | -1.971 | -2.179 |  |  |  |  | 1840 | 5095 |  | CORR | GENE | 03:54 | 04:18 | 04:17 | 339 | 285 | 10 | EXT |  | 0.92 | (c)
55742.469 | 2.245 | 2.228 | -9.39 | -9.407 |  |  |  |  | 2228 | 5097 |  | ARTD | CIGR | 04:16 | 04:32 | 04:32 | 41 | 201 |  | EXT | Эквивалент потери металла 10%. |  | (c)
55745.077 | 4.853 | 4.643 | -6.782 | -6.992 |  |  |  |  | 4643 | 5097 |  | CORR | GENE | 05:46 | 05:48 | 05:52 | 284 | 77 | 10 | EXT |  | 0.92 | (c)
55748.087 | 7.863 | 7.821 | -3.772 | -3.814 |  |  |  |  | 3763 | 5097 |  | CORR | GENE | 06:17 | 06:23 | 06:35 | 51 | 224 | 10 | EXT |  | 0.89 | (c)
55748.208 | 7.984 | 7.968 | -3.651 | -3.667 |  |  |  |  | 3634 | 5097 |  | CORR | CIGR | 06:16 | 06:26 | 06:26 | 33 | 126 | 11 | EXT |  | 0.89 | (c)
55756.283 | 4.424 | 4.354 | -7.216 | -7.286 |  |  |  |  | 4354 | 5098 |  | CORR | AXGR | 05:39 | 05:41 | 05:41 | 142 | 24 | 10 | EXT |  | 0.9 | (c)
55771.246 | 7.747 | 7.733 | -3.798 | -3.812 |  |  |  |  | 3788 | 5099 |  | CORR | CIGR | 05:45 | 05:52 | 05:52 | 24 | 85 | 12 | EXT |  | 0.89 | (c)
55773.891 | 10.392 | 10.348 | -1.153 | -1.197 |  |  |  |  | 1107 | 5099 |  | CORR | GENE | 09:03 | 09:34 | 09:36 | 90 | 406 | 10 | EXT |  | 0.89 | (c)
55814.907 | 5.283 | 5.273 | -6.367 | -6.377 |  |  |  |  | 5273 | 5103 |  | CORR | CIGR | 04:34 | 04:42 | 04:41 | 18 | 80 | 11 | EXT |  | 0.89 | (c)
55828.213 | 6.939 | 6.887 | -4.271 | -4.323 |  |  |  |  | 4027 | 5104 |  | CORR | GENE | 07:51 | 08:03 | 07:58 | 296 | 88 | 15 | EXT |  | 0.94 | (c)
55859.836 | 6.687 | 6.673 | -4.753 | -4.767 |  |  |  |  | 4725 | 5107 |  | CORR | CIGR | 06:36 | 07:17 | 07:02 | 42 | 322 | 10 | EXT |  | 0.89 | (c)
55882.787 | 7.643 | 7.491 | -3.272 | -3.424 |  |  |  |  | 3205 | 5109 |  | CORR | GENE | 06:12 | 06:22 | 06:23 | 219 | 136 | 12 | EXT |  | 0.91 | (c)
55895.659 | 9.6 | 8.945 | -2.02 | -2.675 |  |  |  |  | 1443 | 5110 |  | CORR | GENE | 07:24 | 07:50 | 07:51 | 1232 | 334 | 11 | EXT |  | 0.97 | (c)
55928.231 | 7.292 | 7.279 | -4.318 | -4.331 |  |  |  |  | 4301 | 5113 |  | CORR | CIGR | 04:04 | 04:16 | 04:14 | 30 | 123 | 10 | EXT |  | 0.89 | (c)
55932.099 | 11.16 | 11.137 | -0.45 | -0.473 |  |  |  |  | 439 | 5113 |  | CORR | CIGR | 03:59 | 04:06 | 04:14 | 34 | 182 | 10 | EXT |  | 0.89 | (c)
55934.557 | 2.008 | 1.758 | -9.582 | -9.832 |  |  |  |  | 1758 | 5114 |  | CORR | GENE | 04:30 | 04:40 | 04:36 | 321 | 72 | 13 | EXT |  | 0.93 | (c)
55945.735 | 1.596 | 1.588 | -9.989 | -9.997 |  |  |  |  | 1588 | 5115 |  | CORR | CIGR | 05:14 | 05:23 | 05:25 | 24 | 134 | 20 | EXT |  | 0.89 | (c)
55946.555 | 2.416 | 2.406 | -9.169 | -9.179 |  |  |  |  | 2406 | 5115 |  | CORR | CIGR | 05:09 | 05:15 | 05:15 | 21 | 71 | 11 | EXT |  | 0.89 | (c)
55953.995 | 9.856 | 9.848 | -1.729 | -1.737 |  |  |  |  | 1720 | 5115 |  | CORR | CIGR | 05:36 | 05:43 | 05:44 | 17 | 94 | 11 | EXT |  | 0.89 | (c)
55954.331 | 10.192 | 10.161 | -1.393 | -1.424 |  |  |  |  | 1376 | 5115 |  | CORR | GENE | 05:31 | 05:43 | 05:43 | 48 | 153 | 12 | EXT |  | 0.89 | (c)
55954.422 | 10.283 | 10.243 | -1.302 | -1.342 |  |  |  |  | 1268 | 5115 |  | CORR | GENE | 04:31 | 05:14 | 05:04 | 74 | 401 | 11 | EXT |  | 0.89 | (c)
56042.983 | 6.939 | 6.89 | -2.696 | -2.745 |  |  |  |  | 2683 | 5123 |  | ARTD | GENE | 03:27 | 03:36 | 03:57 | 62 | 379 |  | EXT | Эквивалент потери металла 14%. |  | (c)
56045.435 | 9.391 | 9.38 | -0.244 | -0.255 |  |  |  |  | 197 | 5123 |  | ARTD | GENE | 03:54 | 04:21 | 04:10 | 58 | 198 |  | EXT | Эквивалент потери металла 13%. |  | (c)
56047.279 | 1.6 | 1.291 | -9.88 | -10.189 |  |  |  |  | 1291 | 5124 |  | CORR | GENE | 04:43 | 04:57 | 04:51 | 632 | 96 | 13 | EXT |  | 0.97 | (c)
56178.439 | 0 | -0.038 | -11.59 | -11.628 |  |  |  |  | 0 | 5136 | Внутришовный дефект | GWAN |  | 00:13 | 00:53 | 01:21 | 0 | 844 | 14 | MID | Внутришовный дефект |  | (c)
56178.439 | 0 | -0.045 | -11.59 | -11.635 |  |  |  |  | 0 | 5136 | Внутришовный дефект | GWAN |  | 03:52 | 04:29 | 04:25 | 0 | 409 | 20 | MID | Внутришовный дефект |  | (c)
56181.53 | 3.091 | 3.022 | -8.499 | -8.568 |  |  |  |  | 3022 | 5136 |  | CORR | AXGR | 05:33 | 05:34 | 05:35 | 156 | 29 | 10 | EXT |  | 0.9 | (c)
56181.732 | 3.293 | 3.286 | -8.297 | -8.304 |  |  |  |  | 3286 | 5136 |  | CORR | GENE | 05:28 | 05:32 | 06:04 | 93 | 447 | 10 | EXT |  | 0.89 | (c)
56182.658 | 4.219 | 4.203 | -7.371 | -7.387 |  |  |  |  | 4203 | 5136 |  | CORR | CIGR | 05:54 | 06:11 | 06:09 | 25 | 190 | 11 | EXT |  | 0.89 | (c)
56197.079 | 7.05 | 6.932 | -4.5 | -4.618 |  |  |  |  | 4346 | 5137 |  | CORR | GENE | 06:11 | 06:17 | 06:18 | 272 | 77 | 13 | EXT |  | 0.93 | (c)
56204.38 | 2.801 | 2.788 | -8.839 | -8.852 | -1018 | -970 | -960 | 901 | 2788 | 5138 |  | CORR | CIGR | 08:28 | 08:36 | 08:37 | 27 | 117 | 12 | EXT |  | 0.89 | (c)
56289.128 | 6.584 | 6.55 | -4.051 | -4.085 |  |  |  |  | 4018 | 5145 |  | GOUG | GENE | 08:06 | 08:13 | 08:13 | 67 | 94 | 10 | EXT | Задир. |  | (b)
56289.152 | 6.608 | 6.491 | -4.027 | -4.144 |  |  |  |  | 3943 | 5145 |  | DENT | GENE | 07:59 | 08:12 | 08:10 | 201 | 143 | 0.9 | N/A | Глубина вмятины: 13 мм (0,9%). Линейка: 20 см в (649 см; 08:12 ч:мин) Аномалия находится вблизи спирального шва. Аномалия находится вблизи дефекта потери металла. |  | (b)
56491.423 | 4.539 | 4.524 | -6.761 | -6.776 | 2148 | 2218 | 2205 | 0 | 4524 | 5163 |  | CORR | CIGR | 06:06 | 06:18 | 06:16 | 26 | 115 | 12 | EXT | Аномалия находится на упругопластическом изгибе: R=836 D, максимальное растяжение на 11.3 час. | 0.89 | (c)
56491.491 | 4.607 | 4.554 | -6.693 | -6.746 | 2165 | 2186 | 2199 | 0 | 4554 | 5163 |  | CORR | GENE | 06:09 | 06:12 | 06:15 | 320 | 69 | 10 | EXT | Аномалия находится на упругопластическом изгибе: R=836 D, максимальное растяжение на 11.3 час. | 0.92 | (c)
56494.383 | 7.499 | 7.436 | -3.801 | -3.864 | -2063 | -2042 | -2037 | 168 | 3701 | 5163 |  | CORR | GENE | 06:47 | 06:50 | 06:51 | 163 | 51 | 12 | EXT | Аномалия находится на упругопластическом изгибе: R=778 D, максимальное растяжение на 11.3 час. | 0.9 | (c)
56507.199 | 9.015 | 8.317 | -2.465 | -3.163 | 2090 | 2171 | 2151 | 18 | 2287 | 5164 |  | CORR | GENE | 06:21 | 06:34 | 06:31 | 876 | 123 | 10 | EXT |  | 0.96 | (c)
56541.709 | 10.305 | 10.291 | -1.175 | -1.189 | 449 | 500 | 502 | 449 | 1162 | 5167 |  | CORR | CIGR | 06:27 | 06:35 | 06:35 | 27 | 107 | 10 | EXT |  | 0.89 | (c)
56583.979 | 6.665 | 6.648 | -4.81 | -4.827 | -1985 | -1878 | -1860 | 246 | 4796 | 5171 |  | CORR | CIGR | 05:53 | 06:10 | 06:13 | 31 | 250 | 12 | EXT |  | 0.89 | (c)
56586.737 | 9.423 | 9.406 | -2.052 | -2.069 | -1718 | -1681 | -1670 | 513 | 2040 | 5171 |  | CORR | CIGR | 06:36 | 06:42 | 06:44 | 29 | 96 | 12 | EXT |  | 0.89 | (c)
56586.894 | 9.58 | 9.36 | -1.895 | -2.115 | -1951 | -1894 | -1881 | 280 | 1790 | 5171 |  | CORR | GENE | 05:58 | 06:07 | 06:09 | 325 | 139 | 14 | EXT |  | 0.94 | (c)
56587.033 | 9.719 | 9.567 | -1.756 | -1.908 | -1744 | -1701 | -1709 | 486 | 1665 | 5171 |  | CORR | GENE | 06:32 | 06:39 | 06:37 | 243 | 71 | 11 | EXT |  | 0.91 | (c)
56587.411 | 10.097 | 10.076 | -1.378 | -1.399 | -1858 | -1707 | -1731 | 373 | 1351 | 5171 |  | CORR | GENE | 06:13 | 06:38 | 06:34 | 48 | 255 | 16 | EXT |  | 0.89 | (c)
56587.451 | 10.137 | 10.117 | -1.338 | -1.358 | -2102 | -1963 | -1999 | 129 | 1313 | 5171 |  | CORR | CIGR | 05:34 | 05:56 | 05:50 | 45 | 205 | 13 | EXT |  | 0.89 | (c)
56587.687 | 10.373 | 10.351 | -1.102 | -1.124 | -1416 | -1342 | -1310 | 815 | 1089 | 5171 |  | CORR | CIGR | 07:25 | 07:37 | 07:42 | 35 | 212 | 10 | EXT |  | 0.89 | (c)
56588.745 | 11.431 | 11.399 | -0.044 | -0.076 | -1941 | -1867 | -1777 | 289 | 30 | 5171 |  | CORR | CIGR | 05:60 | 06:12 | 06:26 | 46 | 329 | 15 | EXT |  | 0.89 | (c)
56589.489 | 0.7 | 0.621 | -10.01 | -10.089 | 1200 | 1236 | 1233 | 965 | 621 | 5172 |  | ARTD | GENE | 04:40 | 04:46 | 04:46 | 269 | 65 |  | EXT | Эквивалент потери металла 13%. |  | (c)
56592.234 | 3.445 | 3.339 | -7.265 | -7.371 | 2226 | -2227 | -2227 | 0 | 3339 | 5172 |  | CORR | AXGR | 07:26 | 07:27 | 07:27 | 226 | 16 | 10 | EXT |  | 0.91 | (c)
56598.009 | 9.22 | 9.192 | -1.49 | -1.518 | -2219 | -2099 | -2114 | 11 | 1457 | 5172 |  | ARTD | GENE | 07:28 | 07:48 | 07:46 | 61 | 211 |  | EXT | Эквивалент потери металла 12%. |  | (c)
56646.033 | 1.344 | 1.329 | -2.331 | -2.346 | 339 | 450 | 442 | 339 | 1329 | 5178 |  | CORR | CIGR | 04:22 | 04:40 | 04:39 | 29 | 205 | 14 | EXT |  | 0.89 | (c)
56646.033 | 1.344 | 1.331 | -2.331 | -2.344 | 1492 | 1660 | 1606 | 1492 | 1331 | 5178 |  | CORR | CIGR | 07:29 | 07:56 | 07:47 | 34 | 228 | 10 | EXT |  | 0.89 | (c)
56646.606 | 1.917 | 1.908 | -1.758 | -1.767 | 79 | 141 | 140 | 79 | 1746 | 5178 |  | CORR | CIGR | 03:40 | 03:50 | 03:50 | 21 | 123 | 13 | EXT |  | 0.89 | (c)
56646.68 | 1.991 | 1.671 | -1.684 | -2.004 | 328 | 346 | 385 | 328 | 1593 | 5178 |  | CORR | GENE | 04:21 | 04:24 | 04:30 | 411 | 114 | 10 | EXT |  | 0.93 | (c)
56646.829 | 2.14 | 2.118 | -1.535 | -1.557 | 1806 | 1881 | 1901 | 1806 | 1509 | 5178 |  | CORR | CIGR | 08:19 | 08:31 | 08:35 | 48 | 191 | 17 | EXT |  | 0.89 | (c)
56647.011 | 2.322 | 2.251 | -1.353 | -1.424 | 1304 | 1417 | 1407 | 1304 | 1325 | 5178 |  | CORR | GENE | 06:58 | 07:17 | 07:15 | 99 | 206 | 10 | EXT |  | 0.89 | (c)
56647.3 | 2.611 | 2.416 | -1.064 | -1.259 | 1136 | 1238 | 1212 | 1136 | 768 | 5178 |  | CORR | GENE | 06:31 | 06:48 | 06:43 | 491 | 151 | 10 | EXT |  | 0.94 | (c)
56648.048 | 3.359 | 3.255 | -0.316 | -0.42 | 1269 | 1326 | 1310 | 1269 | 95 | 5178 |  | CORR | GENE | 06:53 | 07:02 | 06:59 | 325 | 83 | 15 | EXT |  | 0.94 | (c)
56648.272 | 3.583 | 3.539 | -0.092 | -0.136 | 1041 | 1199 | 1147 | 1041 | 71 | 5178 |  | CORR | GENE | 06:16 | 06:41 | 06:33 | 65 | 213 | 14 | EXT |  | 0.89 | (c)
56648.689 | 0.325 | 0.311 | -11.36 | -11.374 | -884 | -705 | -784 | 684 | 311 | 5179 |  | CORR | CIGR | 07:59 | 08:28 | 08:15 | 34 | 199 | 9 | EXT |  | 0.89 | (c)
56650.299 | 1.935 | 1.922 | -9.75 | -9.763 | -1098 | -951 | -984 | 870 | 1922 | 5179 |  | CORR | CIGR | 07:25 | 07:49 | 07:43 | 36 | 227 | 10 | EXT |  | 0.89 | (c)
56652.892 | 4.528 | 4.51 | -7.157 | -7.175 | 1932 | 2046 | 2039 | 1932 | 4510 | 5179 |  | CORR | CIGR | 03:34 | 03:52 | 03:51 | 35 | 215 | 13 | EXT |  | 0.89 | (c)
56652.918 | 4.554 | 4.525 | -7.131 | -7.16 | 2180 | -2125 | -2120 | 1960 | 4525 | 5179 |  | CORR | GENE | 04:14 | 04:39 | 04:40 | 58 | 321 | 13 | EXT |  | 0.89 | (c)
56652.951 | 4.587 | 4.532 | -7.098 | -7.153 | -899 | -717 | -659 | 419 | 4532 | 5179 |  | CORR | GENE | 07:57 | 08:26 | 08:36 | 206 | 480 | 14 | EXT |  | 0.91 | (c)
56653.035 | 4.671 | 4.655 | -7.014 | -7.03 | -1154 | -1092 | -1074 | 993 | 4655 | 5179 |  | CORR | CIGR | 07:16 | 07:26 | 07:29 | 28 | 161 | 14 | EXT |  | 0.89 | (c)
56836.771 | 5.972 | 5.868 | -4.973 | -5.077 | 1229 | 1238 | 1249 | 1229 | 4826 | 5195 |  | CORR | AXGR | 05:20 | 05:21 | 05:23 | 251 | 40 | 14 | EXT |  | 0.92 | (c)
56836.919 | 6.12 | 6.112 | -4.825 | -4.833 | 923 | 986 | 991 | 923 | 4812 | 5195 |  | CORR | CIGR | 04:30 | 04:40 | 04:41 | 21 | 136 | 10 | EXT |  | 0.89 | (c)
56839.067 | 8.268 | 8.26 | -2.677 | -2.685 | 745 | 889 | 863 | 745 | 2635 | 5195 |  | CORR | CIGR | 04:02 | 04:25 | 04:21 | 50 | 236 | 15 | EXT |  | 0.89 | (c)
56863.074 | 7.99 | 7.965 | -3.565 | -3.59 | 1062 | 1154 | 1164 | 965 | 3536 | 5198 |  | CORR | GENE | 03:60 | 04:15 | 04:16 | 54 | 203 | 10 | EXT |  | 0.89 | (c)
57094.096 | 10.217 | 10.029 | -1.183 | -1.371 | -1450 | -1426 | -1429 | 1408 | 1054 | 5222 |  | CORR | AXGR | 08:33 | 08:36 | 08:36 | 317 | 42 | 10 | EXT |  | 0.92 | (c)
57117.586 | 1.952 | 1.924 | -0.258 | -0.286 | -409 | -229 | -240 | 71 | 228 | 5226 |  | ARTD | CIGR | 06:56 | 07:25 | 07:23 | 58 | 338 |  | EXT | Эквивалент потери металла 16%. |  | (c)
57152.15 | 2.721 | 2.707 | -8.194 | -8.208 | 1161 | 1227 | 1214 | 1161 | 2707 | 5231 |  | CORR | CIGR | 07:05 | 07:16 | 07:14 | 31 | 107 | 13 | EXT |  | 0.89 | (c)
57152.248 | 2.819 | 2.744 | -8.096 | -8.171 | 1005 | 1020 | 1036 | 1005 | 2744 | 5231 |  | CORR | GENE | 06:40 | 06:42 | 06:45 | 258 | 60 | 13 | EXT |  | 0.92 | (c)
57152.57 | 3.141 | 3.121 | -7.774 | -7.794 | 1126 | 1217 | 1207 | 1126 | 3121 | 5231 |  | CORR | CIGR | 06:59 | 07:14 | 07:13 | 35 | 163 | 12 | EXT |  | 0.89 | (c)
57156.444 | 7.015 | 6.914 | -3.9 | -4.001 | 950 | 1019 | 994 | 950 | 3319 | 5231 |  | CORR | GENE | 06:31 | 06:42 | 06:38 | 682 | 88 | 13 | EXT |  | 0.97 | (c)
57158.12 | 8.691 | 8.661 | -2.224 | -2.254 | 929 | 1013 | 1046 | 929 | 2183 | 5231 |  | CORR | GENE | 06:28 | 06:41 | 06:47 | 71 | 234 | 15 | EXT |  | 0.89 | (c)
57158.992 | 9.563 | 9.538 | -1.352 | -1.377 | 992 | 1103 | 1099 | 992 | 1301 | 5231 |  | CORR | GENE | 06:38 | 06:56 | 06:55 | 76 | 214 | 11 | EXT |  | 0.89 | (c)
57462.547 | 6.303 | 6.136 | -0.402 | -0.569 | -814 | -385 | -585 | 357 | 331 | 5268 |  | CORR | GENE | 05:27 | 06:37 | 06:04 | 238 | 457 | 11 | EXT |  | 0.91 | (c)
57462.942 | 6.698 | 6.625 | -0.007 | -0.08 | -1104 | -813 | -712 | 320 | 4 | 5268 |  | CORR | GENE | 04:41 | 05:28 | 05:44 | 76 | 784 | 24 | EXT |  | 0.9 | (c)
57466.584 | 0.425 | 0.4 | -1.01 | -1.035 | -398 | -257 | -253 | 107 | 400 | 5272 |  | ARTD | GENE | 06:16 | 06:38 | 06:39 | 60 | 292 |  | EXT | Эквивалент потери металла 18%. |  | (c)
57533.891 | 10.327 | 9.945 | -1.298 | -1.68 | -159 | -124 | -125 | 90 | 890 | 5278 |  | CORR | GENE | 06:13 | 06:19 | 06:19 | 790 | 70 | 12 | EXT |  | 0.97 | (c)
57534.152 | 10.588 | 10.408 | -1.037 | -1.217 | -62 | -52 | -49 | 37 | 884 | 5278 |  | CORR | AXGR | 06:29 | 06:30 | 06:31 | 333 | 24 | 19 | EXT |  | 0.96 | (c)
57716.719 | 0 | -0.051 | -11.22 | -11.271 | -1358 | -1072 | -1097 | 835 |  | 5295 | Нарушение формы кольцевого шва | GWAN |  | 08:09 | 08:55 | 08:51 | 0 | 524 |  | EXT | Нарушение формы кольцевого шва |  | (c)
57720.798 | 4.079 | 4.039 | -7.141 | -7.181 | 1784 | 1796 | 1810 | 1784 | 4039 | 5295 |  | CORR | GENE | 04:36 | 04:38 | 04:40 | 198 | 52 | 10 | EXT |  | 0.91 | (c)
57721.314 | 4.595 | 4.505 | -6.625 | -6.715 | 1634 | 1685 | 1667 | 1634 | 4505 | 5295 |  | CORR | GENE | 04:12 | 04:20 | 04:17 | 255 | 65 | 12 | EXT |  | 0.92 | (c)
57791.766 | 6.142 | 5.975 | -4.903 | -5.07 | 2225 | -2229 | -2224 | 0 | 4708 | 5301 |  | CORR | AXGR | 04:04 | 04:05 | 04:06 | 362 | 24 | 14 | EXT |  | 0.94 | (c)
57810.168 | 2.069 | 2.021 | -9.516 | -9.564 |  |  |  |  | 2021 | 5303 |  | CORR | AXGR | 04:03 | 04:06 | 04:06 | 109 | 35 | 10 | EXT |  | 0.89 | (c)
57827.041 | 7.357 | 7.347 | -4.218 | -4.228 |  |  |  |  | 4209 | 5304 |  | CORR | CIGR | 06:52 | 06:58 | 06:59 | 19 | 81 | 14 | EXT |  | 0.89 | (c)
57827.844 | 8.16 | 8.138 | -3.415 | -3.437 |  |  |  |  | 3397 | 5304 |  | CORR | CIGR | 06:11 | 06:26 | 06:22 | 40 | 137 | 12 | EXT |  | 0.89 | (c)
57827.879 | 8.195 | 8.131 | -3.38 | -3.444 |  |  |  |  | 3332 | 5304 |  | CORR | AXGR | 06:46 | 06:48 | 06:48 | 112 | 24 | 12 | EXT |  | 0.9 | (c)
57829.546 | 9.862 | 9.571 | -1.713 | -2.004 |  |  |  |  | 1574 | 5304 |  | CORR | AXGR | 07:12 | 07:15 | 07:16 | 430 | 41 | 11 | EXT |  | 0.94 | (c)
57830.443 | 10.759 | 10.405 | -0.816 | -1.17 |  |  |  |  | 527 | 5304 |  | CORR | GENE | 06:14 | 06:27 | 06:27 | 643 | 162 | 11 | EXT |  | 0.95 | (c)
57852.718 | 9.899 | 9.887 | -1.641 | -1.653 |  |  |  |  | 1619 | 5306 |  | CORR | CIGR | 06:43 | 06:60 | 06:55 | 34 | 151 | 10 | EXT |  | 0.89 | (c)
57856.363 | 2.004 | 1.979 | -9.571 | -9.596 |  |  |  |  | 1979 | 5307 |  | CORR | GENE | 04:26 | 04:39 | 04:46 | 52 | 239 | 12 | EXT |  | 0.89 | (c)
57856.511 | 2.152 | 2.078 | -9.423 | -9.497 |  |  |  |  | 2078 | 5307 |  | CORR | GENE | 04:43 | 04:51 | 04:54 | 163 | 135 | 23 | EXT |  | 0.93 | (c)
57859.966 | 5.607 | 5.591 | -5.968 | -5.984 |  |  |  |  | 5591 | 5307 |  | CORR | CIGR | 05:04 | 05:21 | 05:20 | 30 | 199 | 10 | EXT |  | 0.89 | (c)
57860.047 | 5.688 | 5.675 | -5.887 | -5.9 |  |  |  |  | 5675 | 5307 |  | CORR | CIGR | 06:27 | 06:35 | 06:35 | 22 | 102 | 10 | EXT |  | 0.89 | (c)
57860.453 | 6.094 | 6.012 | -5.481 | -5.563 |  |  |  |  | 5372 | 5307 |  | CORR | AXGR | 06:21 | 06:24 | 06:24 | 191 | 38 | 13 | EXT |  | 0.91 | (c)
57867.771 | 1.837 | 1.414 | -9.733 | -10.156 |  |  |  |  | 1414 | 5308 |  | CORR | GENE | 03:52 | 03:56 | 03:57 | 431 | 63 | 11 | EXT |  | 0.94 | (c)
57867.794 | 1.86 | 1.85 | -9.71 | -9.72 |  |  |  |  | 1850 | 5308 |  | CORR | CIGR | 03:57 | 04:08 | 04:05 | 25 | 107 | 10 | EXT |  | 0.89 | (c)
57868.778 | 2.844 | 2.833 | -8.726 | -8.737 |  |  |  |  | 2833 | 5308 |  | CORR | CIGR | 04:37 | 04:54 | 04:49 | 41 | 150 | 14 | EXT |  | 0.89 | (c)
57869.056 | 3.122 | 2.912 | -8.448 | -8.658 |  |  |  |  | 2912 | 5308 |  | CORR | GENE | 04:44 | 04:48 | 04:49 | 383 | 57 | 11 | EXT |  | 0.93 | (c)
57869.075 | 3.141 | 3.071 | -8.429 | -8.499 |  |  |  |  | 3071 | 5308 |  | CORR | AXGR | 03:32 | 03:35 | 03:35 | 123 | 40 | 11 | EXT |  | 0.9 | (c)
57869.276 | 3.342 | 3.32 | -8.228 | -8.25 |  |  |  |  | 3320 | 5308 |  | CORR | CIGR | 04:36 | 04:45 | 04:49 | 43 | 158 | 12 | EXT |  | 0.89 | (c)
57869.483 | 3.549 | 3.296 | -8.021 | -8.274 |  |  |  |  | 3296 | 5308 |  | CORR | GENE | 03:58 | 04:06 | 04:04 | 317 | 81 | 13 | EXT |  | 0.93 | (c)
57870.465 | 4.531 | 4.466 | -7.039 | -7.104 |  |  |  |  | 4466 | 5308 |  | CORR | AXGR | 06:26 | 06:30 | 06:29 | 305 | 38 | 10 | EXT |  | 0.92 | (c)
57871.094 | 5.16 | 5.02 | -6.41 | -6.55 |  |  |  |  | 5020 | 5308 |  | CORR | GENE | 03:27 | 03:35 | 03:33 | 290 | 71 | 11 | EXT |  | 0.92 | (c)
57873.677 | 7.743 | 7.716 | -3.827 | -3.854 |  |  |  |  | 3797 | 5308 |  | CORR | GENE | 06:52 | 07:05 | 07:02 | 57 | 131 | 12 | EXT |  | 0.89 | (c)
57874.948 | 9.014 | 8.999 | -2.556 | -2.571 |  |  |  |  | 2546 | 5308 |  | CORR | CIGR | 03:16 | 03:22 | 03:23 | 25 | 88 | 12 | EXT |  | 0.89 | (c)
57907.21 | 6.836 | 6.582 | -4.739 | -4.993 |  |  |  |  | 4601 | 5311 |  | CORR | GENE | 06:28 | 06:33 | 06:34 | 392 | 78 | 11 | EXT |  | 0.93 | (c)
57907.596 | 7.222 | 7.215 | -4.353 | -4.36 |  |  |  |  | 4341 | 5311 |  | CORR | CIGR | 06:40 | 06:45 | 06:46 | 19 | 82 | 10 | EXT |  | 0.89 | (c)
57909.246 | 8.872 | 8.845 | -2.703 | -2.73 |  |  |  |  | 2635 | 5311 |  | CORR | GENE | 01:54 | 02:44 | 02:26 | 95 | 391 | 11 | EXT |  | 0.89 | (c)
57923.509 | 0 | -0.035 | -11.59 | -11.625 |  |  |  |  | 0 | 5313 | Внутришовный дефект | GWAN |  | 03:27 | 04:21 | 04:09 | 0 | 515 | 17 | MID | Внутришовный дефект |  | (c)
57923.509 | 0 | -0.044 | -11.59 | -11.634 | [5 empty] | 5313 | Нарушение формы кольцевого шва | GWAN |  | 05:24 | 05:43 | 07:01 | 0 | 1202 |  | EXT | Нарушение формы кольцевого шва |  | (c)
57925.634 | 2.125 | 2.115 | -9.465 | -9.475 |  |  |  |  | 2115 | 5313 |  | ARTD | CIGR | 03:22 | 03:28 | 03:29 | 25 | 87 |  | EXT | Эквивалент потери металла 10%. |  | (c)
57927.724 | 4.215 | 4.169 | -7.375 | -7.421 |  |  |  |  | 4169 | 5313 |  | CORR | AXGR | 03:39 | 03:43 | 03:43 | 128 | 45 | 10 | EXT |  | 0.85 | (c)
57927.958 | 4.449 | 4.389 | -7.141 | -7.201 |  |  |  |  | 4389 | 5313 |  | CORR | AXGR | 03:10 | 03:13 | 03:12 | 111 | 32 | 11 | EXT |  | 0.85 | (c)
57933.548 | 10.039 | 10.003 | -1.551 | -1.587 |  |  |  |  | 1515 | 5313 |  | ARTD | GENE | 02:54 | 03:30 | 03:20 | 72 | 313 |  | EXT | Эквивалент потери металла 10%. |  | (c)
57933.834 | 10.325 | 10.317 | -1.265 | -1.273 |  |  |  |  | 1244 | 5313 |  | CORR | CIGR | 03:14 | 03:19 | 03:25 | 29 | 137 | 12 | EXT |  | 0.84 | (c)
57984.708 | 3.419 | 3.405 | -7.246 | -7.26 |  |  |  |  | 3405 | 5318 |  | CORR | CIGR | 07:41 | 07:55 | 07:59 | 46 | 223 | 12 | EXT |  | 0.89 | (c)
57986.173 | 4.884 | 4.696 | -5.781 | -5.969 |  |  |  |  | 4696 | 5318 |  | CORR | GENE | 06:20 | 06:22 | 06:32 | 330 | 150 | 12 | EXT |  | 0.93 | (c)
57986.576 | 5.287 | 5.255 | -5.378 | -5.41 |  |  |  |  | 5255 | 5318 |  | CORR | GENE | 06:26 | 06:39 | 06:59 | 55 | 407 | 12 | EXT |  | 0.89 | (c)
57988.453 | 7.164 | 7.104 | -3.501 | -3.561 |  |  |  |  | 3419 | 5318 |  | CORR | GENE | 07:26 | 07:31 | 07:30 | 142 | 55 | 10 | EXT |  | 0.9 | (c)
57999.017 | 7.063 | 7.055 | -3.692 | -3.7 |  |  |  |  | 3681 | 5319 |  | ARTD | CIGR | 07:26 | 07:33 | 07:34 | 19 | 94 |  | EXT | Эквивалент потери металла 10%. |  | (c)
58002.283 | 10.329 | 10.319 | -0.426 | -0.436 |  |  |  |  | 415 | 5319 |  | CORR | CIGR | 03:24 | 03:31 | 03:31 | 21 | 89 | 10 | EXT |  | 0.89 | (c)
58063.847 | 4.043 | 4.024 | -5.572 | -5.591 |  |  |  |  | 4024 | 5325 |  | CORR | GENE | 04:24 | 04:51 | 05:02 | 48 | 479 | 10 | EXT |  | 0.89 | (c)
58101.021 | 8.347 | 8.338 | -3.233 | -3.242 |  |  |  |  | 3222 | 5328 |  | CORR | CIGR | 05:43 | 05:50 | 05:51 | 20 | 91 | 16 | EXT |  | 0.89 | (c)
58102.69 | 10.016 | 9.988 | -1.564 | -1.592 |  |  |  |  | 1539 | 5328 |  | CORR | GENE | 05:09 | 05:28 | 05:25 | 53 | 197 | 10 | EXT |  | 0.89 | (c)
58102.935 | 10.261 | 10.234 | -1.319 | -1.346 |  |  |  |  | 1304 | 5328 |  | CORR | CIGR | 05:17 | 05:31 | 05:28 | 42 | 141 | 13 | EXT |  | 0.89 | (c)
58103.143 | 10.469 | 10.386 | -1.111 | -1.194 |  |  |  |  | 1066 | 5328 |  | CORR | GENE | 05:22 | 05:26 | 05:26 | 128 | 50 | 15 | EXT |  | 0.9 | (c)
58104.297 | 0.043 | 0.037 | -11.522 | -11.528 |  |  |  |  | 37 | 5329 |  | CORR | CIGR | 05:52 | 06:07 | 06:05 | 18 | 150 | 11 | EXT |  | 0.89 | (c)
58105.037 | 0.783 | 0.766 | -10.782 | -10.799 |  |  |  |  | 766 | 5329 |  | CORR | CIGR | 05:15 | 05:26 | 05:25 | 35 | 125 | 13 | EXT |  | 0.89 | (c)
58188.298 | 4.214 | 4.205 | -7.381 | -7.39 |  |  |  |  | 4205 | 5336 |  | CORR | CIGR | 04:30 | 04:38 | 04:39 | 24 | 121 | 13 | EXT |  | 0.89 | (c)
58333.904 | 0 | -0.022 | -11.55 | -11.572 | [5 empty] | 5349 | Нарушение формы кольцевого шва | GWAN |  | 03:33 | 04:50 | 05:09 | 0 | 1197 |  | EXT | Нарушение формы кольцевого шва |  | (c)
58373.562 | 5.448 | 5.379 | -6.017 | -6.086 |  |  |  |  | 5379 | 5352 |  | CORR | GENE | 06:14 | 06:15 | 06:18 | 141 | 50 | 10 | EXT |  | 0.9 | (c)
58383.142 | 3.563 | 3.332 | -7.867 | -8.098 |  |  |  |  | 3332 | 5353 |  | CORR | GENE | 06:10 | 06:20 | 06:19 | 335 | 103 | 14 | EXT |  | 0.94 | (c)
58386.492 | 6.913 | 6.877 | -4.517 | -4.553 |  |  |  |  | 4337 | 5353 |  | CORR | GENE | 04:26 | 04:32 | 04:30 | 216 | 49 | 12 | EXT |  | 0.91 | (c)
58398.063 | 7.054 | 6.985 | -4.511 | -4.58 |  |  |  |  | 4496 | 5354 |  | CORR | GENE | 05:24 | 05:38 | 05:59 | 84 | 422 | 10 | EXT |  | 0.89 | (c)
58398.474 | 7.465 | 7.436 | -4.1 | -4.129 |  |  |  |  | 4087 | 5354 |  | CORR | CIGR | 05:27 | 05:37 | 05:44 | 42 | 211 | 11 | EXT |  | 0.89 | (c)
58399.588 | 8.579 | 8.54 | -2.986 | -3.025 |  |  |  |  | 2967 | 5354 |  | CORR | GENE | 05:58 | 06:13 | 06:25 | 58 | 337 | 10 | EXT |  | 0.89 | (c)
58435.2 | 9.971 | 9.724 | -1.629 | -1.876 |  |  |  |  | 1556 | 5357 |  | CORR | GENE | 07:31 | 07:35 | 07:37 | 320 | 63 | 11 | EXT |  | 0.93 | (c)
58435.857 | 10.628 | 10.567 | -0.972 | -1.033 |  |  |  |  | 932 | 5357 |  | CORR | GENE | 06:45 | 06:49 | 06:49 | 101 | 53 | 15 | EXT |  | 0.9 | (c)
58435.917 | 10.688 | 10.673 | -0.912 | -0.927 |  |  |  |  | 793 | 5357 |  | CORR | GENE | 06:30 | 06:45 | 06:53 | 134 | 284 | 10 | EXT |  | 0.9 | (c)
58451.819 | 3.39 | 3.376 | -6.73 | -6.744 |  |  |  |  | 3376 | 5359 |  | CORR | CIGR | 03:55 | 04:03 | 04:04 | 26 | 108 | 10 | EXT | Аномалия находится на упругопластическом изгибе: R=375 D, максимальное растяжение на 6.1 час. | 0.89 | (c)
58452.849 | 4.42 | 4.401 | -5.7 | -5.719 |  |  |  |  | 4401 | 5359 |  | CORR | CIGR | 03:21 | 03:28 | 03:31 | 33 | 127 | 15 | EXT | Аномалия находится на упругопластическом изгибе: R=403 D, максимальное растяжение на 6.1 час. | 0.89 | (c)
58453.128 | 4.699 | 4.674 | -5.421 | -5.446 |  |  |  |  | 4674 | 5359 |  | CORR | CIGR | 03:22 | 03:32 | 03:34 | 41 | 150 | 10 | EXT | Аномалия находится на упругопластическом изгибе: R=409 D, максимальное растяжение на 6.1 час. | 0.89 | (c)
58453.511 | 5.082 | 5.066 | -5.038 | -5.054 |  |  |  |  | 4992 | 5359 |  | CORR | GENE | 07:41 | 08:05 | 07:59 | 62 | 223 | 10 | EXT | Аномалия находится на упругопластическом изгибе: R=417 D, максимальное растяжение на 6.1 час. | 0.89 | (c)
58455.701 | 7.272 | 7.262 | -2.848 | -2.858 |  |  |  |  | 2832 | 5359 |  | CORR | CIGR | 08:28 | 08:38 | 08:36 | 26 | 93 | 10 | EXT | Аномалия находится на упругопластическом изгибе: R=515 D, максимальное растяжение на 6 час. | 0.89 | (c)
58456.034 | 7.605 | 7.59 | -2.515 | -2.53 |  |  |  |  | 2501 | 5359 |  | ARTD | CIGR | 05:41 | 05:51 | 05:50 | 29 | 110 |  | EXT | Эквивалент потери металла 12%. Аномалия находится на упругопластическом изгибе: R=523 D, максимальное растяжение на 6 час. |  | (c)
58470.134 | 0 | -0.036 | -11.61 | -11.646 | [5 empty] | 5361 | Нарушение формы кольцевого шва | GWAN |  | 03:56 | 04:53 | 04:45 | 0 | 599 |  | EXT | Нарушение формы кольцевого шва |  | (c)
58506.742 | 2.028 | 2.016 | -9.547 | -9.559 |  |  |  |  | 2016 | 5364 | Металлургический дефект | MIAN | PITT | 04:26 | 04:28 | 04:28 | 26 | 30 |  | INT | Металлургический дефект Эквивалент потери металла 21%. |  | (c)
58566.126 | 3.497 | 3.41 | -8.028 | -8.115 |  |  |  |  | 3410 | 5369 |  | CORR | GENE | 06:06 | 06:14 | 06:12 | 145 | 75 | 13 | EXT |  | 0.9 | (c)
58571.968 | 9.339 | 9.273 | -2.186 | -2.252 |  |  |  |  | 2130 | 5369 |  | CORR | GENE | 04:50 | 04:54 | 04:54 | 122 | 55 | 12 | EXT |  | 0.9 | (c)
58572.008 | 9.379 | 9.366 | -2.146 | -2.159 |  |  |  |  | 2130 | 5369 |  | CORR | CIGR | 05:18 | 05:27 | 05:28 | 29 | 122 | 14 | EXT |  | 0.89 | (c)
58572.926 | 10.297 | 10.277 | -1.228 | -1.248 |  |  |  |  | 1218 | 5369 |  | CORR | CIGR | 07:14 | 07:25 | 07:24 | 30 | 121 | 10 | EXT |  | 0.89 | (c)
58607.904 | 0 | 0 | -11.15 | -11.15 |  |  |  |  | 0 | 5373 | Смещение кромок | GWAN |  | 06:40 | 07:06 | 07:51 | 0 | 881 | 20 | EXT | Смещение кромок Наружу Величина смещения - 3.1 мм. |  | (c)
58641.959 | 0 | -0.038 | -11.565 | -11.603 | [5 empty] | 5376 | Нарушение формы кольцевого шва | GWAN |  | 11:33 | 00:59 | 12:30 | 0 | 711 |  | EXT | Нарушение формы кольцевого шва |  | (c)
58641.959 | 0 | -0.024 | -11.565 | -11.589 | [5 empty] | 5376 | Нарушение формы кольцевого шва | GWAN |  | 01:60 | 02:48 | 03:09 | 0 | 859 |  | EXT | Нарушение формы кольцевого шва |  | (c)
58806.222 | 8.368 | 8.215 | -2.802 | -2.955 |  |  |  |  | 2618 | 5390 |  | CORR | GENE | 07:13 | 07:17 | 07:21 | 337 | 93 | 10 | EXT |  | 0.92 | (c)
58877.304 | 0.41 | 0.354 | -11.175 | -11.231 |  |  |  |  | 354 | 5397 |  | CORR | GENE | 08:25 | 08:45 | 08:42 | 498 | 209 | 11 | EXT |  | 0.94 | (c)
58943.527 | 8.968 | 8.899 | -2.157 | -2.226 |  |  |  |  | 1948 | 5402 |  | CORR | GENE | 07:46 | 07:51 | 07:50 | 278 | 53 | 11 | EXT |  | 0.92 | (c)
58943.586 | 9.027 | 9.013 | -2.098 | -2.112 |  |  |  |  | 2056 | 5402 |  | CORR | GENE | 06:28 | 06:51 | 06:52 | 56 | 290 | 10 | EXT |  | 0.89 | (c)
58946.556 | 0.872 | 0.679 | -10.868 | -11.061 |  |  |  |  | 679 | 5403 |  | CORR | GENE | 06:32 | 06:37 | 06:37 | 411 | 62 | 10 | EXT |  | 0.93 | (c)
58947.181 | 1.497 | 1.376 | -10.243 | -10.364 |  |  |  |  | 1376 | 5403 |  | CORR | GENE | 04:30 | 05:04 | 04:48 | 475 | 218 | 11 | EXT |  | 0.94 | (c)
58948.668 | 2.984 | 2.948 | -8.756 | -8.792 |  |  |  |  | 2948 | 5403 |  | CORR | GENE | 05:30 | 05:41 | 06:02 | 76 | 393 | 12 | EXT |  | 0.89 | (c)
58957.818 | 0.394 | 0.272 | -11.176 | -11.298 |  |  |  |  | 272 | 5404 |  | CORR | GENE | 03:50 | 04:02 | 03:59 | 429 | 113 | 11 | EXT |  | 0.94 | (c)
58958.574 | 1.15 | 0.812 | -10.42 | -10.758 |  |  |  |  | 812 | 5404 |  | CORR | GENE | 04:23 | 04:32 | 04:30 | 771 | 89 | 12 | EXT |  | 0.97 | (c)
58958.769 | 1.345 | 0.778 | -10.225 | -10.792 |  |  |  |  | 778 | 5404 |  | CORR | GENE | 03:46 | 03:55 | 03:58 | 663 | 146 | 14 | EXT |  | 0.98 | (c)
58974.06 | 5.066 | 4.976 | -6.259 | -6.349 | -2173 | -2150 | -2146 | 58 | 4976 | 5405 |  | CORR | GENE | 03:33 | 03:37 | 03:38 | 173 | 53 | 13 | EXT | Аномалия находится на отводе. | 0.91 | (c)
58974.714 | 5.72 | 5.501 | -5.605 | -5.824 | -2175 | -2100 | -2109 | 55 | 5501 | 5405 |  | CORR | GENE | 03:33 | 03:45 | 03:44 | 289 | 133 | 11 | EXT | Аномалия находится на отводе. | 0.92 | (c)
58975.274 | 6.28 | 6.222 | -5.045 | -5.103 | -2163 | -2142 | -2110 | 68 | 4912 | 5405 |  | CORR | GENE | 03:35 | 03:39 | 03:44 | 191 | 106 | 10 | EXT | Аномалия находится на отводе. | 0.9 | (c)
58976.028 | 7.034 | 7.009 | -4.291 | -4.316 | -2086 | -1994 | -2015 | 145 | 4279 | 5405 |  | CORR | CIGR | 03:47 | 04:02 | 03:59 | 37 | 142 | 11 | EXT | Аномалия находится на отводе. | 0.89 | (c)
58977.06 | 8.066 | 8.036 | -3.259 | -3.289 | -1948 | -1936 | -1938 | 282 | 3230 | 5405 |  | CORR | AXGR | 04:10 | 04:12 | 04:11 | 59 | 21 | 10 | EXT | Аномалия находится на отводе. | 0.89 | (c)
58983.223 | 2.904 | 2.853 | -8.691 | -8.742 |  |  |  |  | 2853 | 5406 |  | CORR | AXGR | 03:60 | 04:01 | 04:01 | 108 | 19 | 13 | EXT | Аномалия находится на упругопластическом изгибе: R=483 D, максимальное растяжение на 5.6 час. | 0.9 | (c)
58991.786 | 11.467 | 11.397 | -0.128 | -0.198 |  |  |  |  | 25 | 5406 |  | CORR | GENE | 07:31 | 07:36 | 07:39 | 173 | 94 | 11 | EXT | Аномалия находится на упругопластическом изгибе: R=336 D, максимальное растяжение на 5.4 час. | 0.9 | (c)
59113.579 | 7.165 | 7.093 | -4.38 | -4.452 |  |  |  |  | 4296 | 5417 |  | CORR | AXGR | 07:41 | 07:43 | 07:44 | 156 | 29 | 11 | EXT |  | 0.9 | (c)
59150.444 | 9.92 | 9.861 | -1.465 | -1.524 |  |  |  |  | 1327 | 5420 |  | CORR | GENE | 07:20 | 07:23 | 07:24 | 197 | 53 | 11 | EXT |  | 0.91 | (c)
59163.404 | 0 | 0 | -10.485 | -10.485 |  |  |  |  | 0 | 5422 | Непровар / утяжина | GWAN |  | 03:50 | 04:40 | 04:35 | 0 | 553 | 12 | INT | Непровар / утяжина |  | (c)
59297.013 | 9.839 | 9.795 | -1.661 | -1.705 | 796 | 878 | 878 | 796 | 1652 | 5433 |  | CORR | GENE | 05:02 | 05:15 | 05:15 | 53 | 164 | 13 | EXT |  | 0.89 | (c)
59297.335 | 10.161 | 10.127 | -1.339 | -1.373 | 1383 | 1470 | 1512 | 590 | 1320 | 5433 |  | CORR | GENE | 06:37 | 06:51 | 06:57 | 53 | 258 | 12 | EXT |  | 0.89 | (c)
59301.14 | 2.466 | 2.443 | -7.394 | -7.417 | -945 | -869 | -825 | 704 | 2443 | 5434 |  | CORR | GENE | 08:09 | 08:22 | 08:29 | 55 | 241 | 10 | EXT |  | 0.89 | (c)
59308.409 | 9.735 | 9.085 | -0.125 | -0.775 | -1305 | -1211 | -1196 | 925 | 27 | 5434 |  | CORR | GENE | 07:11 | 07:26 | 07:29 | 748 | 218 | 10 | EXT |  | 0.95 | (c)
59421.178 | 10.539 | 10.525 | -0.456 | -0.47 |  |  |  |  | 420 | 5444 |  | ARTD | GENE | 02:43 | 03:05 | 03:02 | 50 | 241 |  | EXT | Эквивалент потери металла 14%. |  | (c)
59432.968 | 11.334 | 10.697 | -0.281 | -0.918 |  |  |  |  | 205 | 5445 |  | CORR | GENE | 07:36 | 07:57 | 07:48 | 713 | 150 | 12 | EXT |  | 0.97 | (c)
59446.175 | 1.321 | 1.26 | -9.924 | -9.985 |  |  |  |  | 1260 | 5447 |  | CORR | GENE | 03:44 | 03:46 | 03:50 | 338 | 74 | 11 | EXT |  | 0.93 | (c)
59446.322 | 1.468 | 1.396 | -9.777 | -9.849 |  |  |  |  | 1396 | 5447 |  | CORR | AXGR | 04:31 | 04:33 | 04:33 | 184 | 27 | 13 | EXT |  | 0.91 | (c)
59446.838 | 1.984 | 1.924 | -9.261 | -9.321 |  |  |  |  | 1924 | 5447 |  | CORR | GENE | 04:42 | 04:48 | 04:46 | 130 | 49 | 10 | EXT |  | 0.9 | (c)
59446.907 | 2.053 | 1.976 | -9.192 | -9.269 |  |  |  |  | 1976 | 5447 |  | CORR | GENE | 03:41 | 03:44 | 03:46 | 127 | 58 | 13 | EXT |  | 0.9 | (c)
59450.139 | 5.285 | 5.2 | -5.96 | -6.045 |  |  |  |  | 5200 | 5447 |  | CORR | AXGR | 04:45 | 04:49 | 04:49 | 166 | 39 | 13 | EXT |  | 0.91 | (c)
59450.143 | 5.289 | 5.028 | -5.956 | -6.217 |  |  |  |  | 5028 | 5447 |  | CORR | GENE | 07:58 | 08:04 | 08:04 | 417 | 76 | 10 | EXT |  | 0.93 | (c)
59450.555 | 5.701 | 5.692 | -5.544 | -5.553 |  |  |  |  | 5535 | 5447 |  | CORR | CIGR | 06:47 | 06:52 | 06:52 | 18 | 68 | 13 | EXT |  | 0.89 | (c)
59450.565 | 5.711 | 5.669 | -5.534 | -5.576 |  |  |  |  | 5533 | 5447 |  | ARTD | CIGR | 04:48 | 04:48 | 05:02 | 43 | 180 |  | EXT | Эквивалент потери металла 11%. |  | (c)
59450.728 | 5.874 | 5.854 | -5.371 | -5.391 |  |  |  |  | 5360 | 5447 |  | ARTD | CIGR | 04:58 | 05:08 | 05:08 | 31 | 125 |  | EXT | Эквивалент потери металла 13%. |  | (c)
59451.085 | 6.231 | 6.223 | -5.014 | -5.022 |  |  |  |  | 5000 | 5447 |  | ARTD | CIGR | 04:52 | 05:04 | 05:05 | 22 | 159 |  | EXT | Эквивалент потери металла 19%. |  | (c)
59451.507 | 6.653 | 6.632 | -4.592 | -4.613 |  |  |  |  | 4577 | 5447 |  | ARTD | CIGR | 04:38 | 04:49 | 04:50 | 36 | 145 |  | EXT | Эквивалент потери металла 12%. |  | (c)
59451.778 | 6.924 | 6.735 | -4.321 | -4.51 |  |  |  |  | 4138 | 5447 |  | CORR | GENE | 07:45 | 07:50 | 07:49 | 372 | 49 | 11 | EXT |  | 0.93 | (c)
59452.699 | 7.845 | 7.821 | -3.4 | -3.424 |  |  |  |  | 3380 | 5447 |  | ARTD | CIGR | 07:49 | 08:00 | 08:04 | 44 | 176 |  | EXT | Эквивалент потери металла 13%. |  | (c)
59453.01 | 8.156 | 8.144 | -3.089 | -3.101 |  |  |  |  | 3080 | 5447 |  | CORR | CIGR | 05:02 | 05:08 | 05:18 | 21 | 201 | 12 | EXT |  | 0.89 | (c)
59453.221 | 8.367 | 8.023 | -2.878 | -3.222 |  |  |  |  | 2731 | 5447 |  | CORR | GENE | 07:58 | 08:01 | 08:05 | 491 | 80 | 13 | EXT |  | 0.96 | (c)
59453.392 | 8.538 | 8.302 | -2.707 | -2.943 |  |  |  |  | 2555 | 5447 |  | CORR | GENE | 08:30 | 08:39 | 08:36 | 388 | 85 | 11 | EXT |  | 0.93 | (c)
59453.652 | 8.798 | 8.57 | -2.447 | -2.675 |  |  |  |  | 2227 | 5447 |  | CORR | GENE | 07:59 | 08:04 | 08:04 | 448 | 55 | 11 | EXT |  | 0.94 | (c)
59454.996 | 10.142 | 10.039 | -1.103 | -1.206 |  |  |  |  | 643 | 5447 |  | CORR | GENE | 08:04 | 08:09 | 08:11 | 563 | 82 | 13 | EXT |  | 0.96 | (c)
59463.886 | 7.787 | 7.765 | -3.793 | -3.815 |  |  |  |  | 3783 | 5448 |  | CORR | CIGR | 04:05 | 04:13 | 04:12 | 32 | 86 | 13 | EXT |  | 0.89 | (c)
59468.001 | 0.322 | 0.265 | -10.253 | -10.31 |  |  |  |  | 265 | 5449 |  | CORR | GENE | 03:38 | 04:03 | 03:52 | 318 | 178 | 13 | EXT |  | 0.93 | (c)
59469.992 | 2.313 | 2.263 | -8.262 | -8.312 |  |  |  |  | 2263 | 5449 |  | CORR | GENE | 04:04 | 04:08 | 04:08 | 177 | 49 | 15 | EXT |  | 0.91 | (c)
59494.777 | 4.908 | 4.818 | -6.672 | -6.762 |  |  |  |  | 4818 | 5451 |  | CORR | GENE | 08:46 | 08:51 | 08:50 | 210 | 53 | 10 | EXT |  | 0.91 | (c)
59518.939 | 5.9 | 5.83 | -4.56 | -4.63 |  |  |  |  | 4452 | 5453 |  | CORR | GENE | 09:02 | 09:09 | 09:07 | 178 | 58 | 23 | EXT |  | 0.93 | (c)
59537.741 | 3.202 | 3.014 | -8.353 | -8.541 |  |  |  |  | 3014 | 5455 |  | CORR | GENE | 03:15 | 03:22 | 03:21 | 355 | 70 | 11 | EXT |  | 0.93 | (c)
59552.17 | 6.076 | 5.551 | -3.954 | -4.479 |  |  |  |  | 3716 | 5456 |  | CORR | GENE | 07:49 | 07:59 | 07:59 | 763 | 125 | 11 | EXT |  | 0.96 | (c)
59552.808 | 6.714 | 6.403 | -3.316 | -3.627 |  |  |  |  | 3152 | 5456 |  | CORR | GENE | 07:60 | 08:02 | 08:06 | 475 | 83 | 12 | EXT |  | 0.95 | (c)
59553.579 | 7.485 | 6.88 | -2.545 | -3.15 |  |  |  |  | 2500 | 5456 |  | CORR | GENE | 07:46 | 08:01 | 08:03 | 650 | 201 | 11 | EXT |  | 0.96 | (c)
59554.246 | 8.152 | 7.692 | -1.878 | -2.338 |  |  |  |  | 1649 | 5456 |  | CORR | GENE | 07:48 | 07:54 | 07:56 | 689 | 99 | 13 | EXT |  | 0.97 | (c)
59586.145 | 7.071 | 6.809 | -4.024 | -4.286 |  |  |  |  | 3961 | 5459 |  | CORR | GENE | 08:07 | 08:10 | 08:13 | 325 | 65 | 10 | EXT |  | 0.92 | (c)
59600.095 | 9.926 | 9.692 | -1.644 | -1.878 |  |  |  |  | 1574 | 5460 |  | CORR | AXGR | 04:25 | 04:27 | 04:27 | 304 | 28 | 10 | EXT |  | 0.92 | (c)
59600.678 | 10.509 | 10.426 | -1.061 | -1.144 |  |  |  |  | 1045 | 5460 |  | CORR | GENE | 03:54 | 04:08 | 04:04 | 99 | 126 | 13 | EXT |  | 0.9 | (c)
59601.366 | 11.197 | 11.187 | -0.373 | -0.383 |  |  |  |  | 356 | 5460 |  | ARTD | CIGR | 03:40 | 03:58 | 03:52 | 27 | 151 |  | EXT | Эквивалент потери металла 13%. |  | (c)
59602.103 | 0.364 | 0.069 | -10.991 | -11.286 |  |  |  |  | 69 | 5461 |  | CORR | GENE | 03:51 | 04:10 | 04:04 | 619 | 164 | 10 | EXT |  | 0.95 | (c)
59602.392 | 0.653 | 0.325 | -10.702 | -11.03 |  |  |  |  | 325 | 5461 |  | CORR | GENE | 04:33 | 04:41 | 04:44 | 600 | 132 | 12 | EXT |  | 0.96 | (c)
59602.806 | 1.067 | 0.965 | -10.288 | -10.39 |  |  |  |  | 965 | 5461 |  | CORR | AXGR | 03:45 | 03:49 | 03:48 | 154 | 32 | 11 | EXT |  | 0.9 | (c)
59603.204 | 1.465 | 1.343 | -9.89 | -10.012 |  |  |  |  | 1343 | 5461 |  | CORR | AXGR | 03:43 | 03:47 | 03:46 | 212 | 41 | 11 | EXT |  | 0.91 | (c)
59603.409 | 1.67 | 1.595 | -9.685 | -9.76 |  |  |  |  | 1595 | 5461 |  | CORR | GENE | 04:00 | 04:07 | 04:10 | 82 | 123 | 11 | EXT |  | 0.89 | (c)
59603.731 | 1.992 | 1.877 | -9.363 | -9.478 |  |  |  |  | 1877 | 5461 |  | CORR | GENE | 03:18 | 03:25 | 03:26 | 218 | 106 | 13 | EXT |  | 0.92 | (c)
59604.862 | 3.123 | 2.492 | -8.232 | -8.863 |  |  |  |  | 2492 | 5461 |  | CORR | GENE | 03:25 | 03:32 | 03:31 | 799 | 75 | 10 | EXT |  | 0.95 | (c)
59657.321 | 9.757 | 9.3 | -1.823 | -2.28 |  |  |  |  | 1426 | 5465 |  | CORR | GENE | 07:36 | 07:46 | 07:47 | 854 | 131 | 14 | EXT |  | 0.99 | (c)
60001.11 | 1.561 | 1.419 | -10.004 | -10.146 |  |  |  |  | 1419 | 5496 |  | CORR | GENE | 03:10 | 03:16 | 03:16 | 344 | 85 | 12 | EXT |  | 0.93 | (c)
60013.109 | 1.995 | 1.982 | -9.58 | -9.593 |  |  |  |  | 1982 | 5497 |  | CORR | CIGR | 05:19 | 05:33 | 05:34 | 30 | 181 | 11 | EXT |  | 0.89 | (c)
60237.127 | 11.543 | 11.519 | -0.032 | -0.056 |  |  |  |  | 13 | 5516 |  | CORR | CIGR | 06:13 | 07:07 | 06:51 | 43 | 464 | 14 | EXT | Аномалия находится на упругопластическом изгибе: R=414 D, максимальное растяжение на 6.5 час. | 0.93 | (c)
60238.826 | 1.667 | 1.656 | -9.763 | -9.774 | 1265 | 1350 | 1340 | 815 | 1656 | 5517 |  | CORR | CIGR | 06:19 | 06:33 | 06:31 | 25 | 151 | 11 | EXT | Аномалия находится на отводе. | 0.89 | (c)
60258.027 | 9.438 | 9.068 | -1.987 | -2.357 |  |  |  |  | 1861 | 5518 |  | CORR | GENE | 06:40 | 06:52 | 06:51 | 496 | 138 | 11 | EXT |  | 0.94 | (c)
60258.823 | 10.234 | 9.976 | -1.191 | -1.449 |  |  |  |  | 973 | 5518 |  | CORR | GENE | 06:27 | 06:39 | 06:50 | 476 | 282 | 10 | EXT |  | 0.94 | (c)
60282.661 | 11.052 | 11.029 | -0.533 | -0.556 |  |  |  |  | 522 | 5520 |  | CORR | CIGR | 05:24 | 05:42 | 05:37 | 34 | 159 | 10 | EXT |  | 0.89 | (c)
60282.794 | 11.185 | 11.171 | -0.4 | -0.414 |  |  |  |  | 387 | 5520 |  | CORR | CIGR | 05:48 | 05:59 | 06:02 | 27 | 176 | 10 | EXT |  | 0.89 | (c)
60300.876 | 6.427 | 6.394 | -5.138 | -5.171 |  |  |  |  | 5129 | 5522 | Металлургический дефект | MIAN | PITT | 06:41 | 06:42 | 06:43 | 42 | 23 |  | INT | Металлургический дефект Эквивалент потери металла 25%. |  | (c)
60343.658 | 4.294 | 4.285 | -7.301 | -7.31 |  |  |  |  | 4285 | 5526 |  | CORR | CIGR | 05:54 | 06:05 | 06:04 | 47 | 124 | 10 | EXT |  | 0.89 | (c)
60346.82 | 7.456 | 7.437 | -4.139 | -4.158 |  |  |  |  | 4126 | 5526 |  | CORR | CIGR | 05:44 | 05:58 | 05:54 | 32 | 123 | 11 | EXT |  | 0.89 | (c)
60425.817 | 7.573 | 7.475 | -3.442 | -3.54 |  |  |  |  | 3412 | 5533 |  | CORR | AXGR | 06:47 | 06:48 | 06:48 | 128 | 16 | 12 | EXT |  | 0.9 | (c)
60490.064 | 4.285 | 4.27 | -6.295 | -6.31 |  |  |  |  | 4270 | 5539 |  | CORR | AXGR | 05:21 | 05:23 | 05:25 | 97 | 43 | 10 | EXT |  | 0.89 | (c)
60490.215 | 4.436 | 4.424 | -6.144 | -6.156 |  |  |  |  | 4424 | 5539 |  | CORR | CIGR | 05:32 | 05:38 | 05:43 | 40 | 137 | 10 | EXT |  | 0.89 | (c)
60565.823 | 1.904 | 1.829 | -9.671 | -9.746 |  |  |  |  | 1829 | 5546 |  | CORR | AXGR | 03:29 | 03:33 | 03:32 | 184 | 39 | 12 | EXT |  | 0.91 | (c)
60632.464 | 0 | -0.071 | -11.605 | -11.676 | [5 empty] | 5552 | Вышлифовка на шве | GWAN | GENE | 08:30 | 08:48 | 08:50 | 115 | 251 | 12 | EXT | Вышлифовка на шве |  | (c)
60643.104 | 10.64 | 10.634 | -0.965 | -0.971 |  |  |  |  | 956 | 5552 |  | CORR | CISL | 04:35 | 04:42 | 04:41 | 15 | 70 | 11 | EXT |  | 0.89 | (c)
60688.455 | 9.956 | 9.868 | -1.389 | -1.477 |  |  |  |  | 1358 | 5556 |  | CORR | GENE | 05:07 | 05:34 | 06:01 | 119 | 663 | 10 | EXT |  | 0.9 | (c)
60760.678 | 4.014 | 4.002 | -6.896 | -6.908 |  |  |  |  | 4002 | 5563 |  | CORR | CIGR | 06:43 | 06:52 | 06:53 | 25 | 115 | 11 | EXT |  | 0.89 | (c)
60761.884 | 5.22 | 5.15 | -5.69 | -5.76 |  |  |  |  | 5150 | 5563 |  | CORR | AXGR | 06:23 | 06:25 | 06:25 | 103 | 27 | 12 | EXT |  | 0.9 | (c)
60845.398 | 0.019 | 0.008 | -11.391 | -11.402 | 1279 | 1348 | 1338 | 833 | 8 | 5571 |  | CORR | CIGR | 05:42 | 05:54 | 05:52 | 27 | 119 | 22 | EXT |  | 0.89 | (c)
60932.77 | 0.436 | 0.415 | -0.589 | -0.61 |  |  |  |  | 415 | 5580 |  | CORR | CIGR | 04:48 | 05:13 | 05:05 | 34 | 201 | 12 | EXT |  | 0.89 | (c)
60956.159 | 0.12 | 0.072 | -11.455 | -11.503 | 648 | 685 | 677 | 648 | 72 | 5583 |  | CORR | GENE | 04:28 | 04:34 | 04:33 | 128 | 58 | 10 | EXT | Аномалия находится на отводе. | 0.9 | (c)
60966.55 | 10.511 | 10.452 | -1.064 | -1.123 | 1648 | 1662 | 1670 | 538 | 1003 | 5583 |  | CORR | AXGR | 07:09 | 07:12 | 07:13 | 120 | 44 | 14 | EXT | Аномалия находится на отводе. | 0.9 | (c)
61065.525 | 7.766 | 7.48 | -2.044 | -2.33 |  |  |  |  | 1809 | 5592 |  | CORR | GENE | 07:16 | 07:36 | 07:29 | 521 | 151 | 10 | EXT | Аномалия находится на упругопластическом изгибе: R=465 D, максимальное растяжение на 6 час. | 0.94 | (c)
61069.694 | 2.125 | 2.117 | -9.065 | -9.073 |  |  |  |  | 2117 | 5593 |  | CORR | CIGR | 04:47 | 04:52 | 04:53 | 17 | 86 | 10 | EXT | Аномалия находится на упругопластическом изгибе: R=492 D, максимальное растяжение на 5.9 час. | 0.89 | (c)
61070.118 | 2.549 | 2.504 | -8.641 | -8.686 |  |  |  |  | 2504 | 5593 |  | CORR | AXGR | 06:25 | 06:26 | 06:27 | 107 | 22 | 11 | EXT | Аномалия находится на упругопластическом изгибе: R=500 D, максимальное растяжение на 5.9 час. | 0.89 | (c)
61070.26 | 2.691 | 2.682 | -8.499 | -8.508 |  |  |  |  | 2682 | 5593 |  | CORR | CIGR | 06:37 | 06:43 | 06:44 | 17 | 79 | 11 | EXT | Аномалия находится на упругопластическом изгибе: R=500 D, максимальное растяжение на 5.9 час. | 0.89 | (c)
61090.741 | 0.862 | 0.783 | -10.263 | -10.342 |  |  |  |  | 783 | 5595 |  | CORR | AXGR | 04:26 | 04:29 | 04:29 | 162 | 32 | 11 | EXT | Аномалия находится на упругопластическом изгибе: R=859 D, максимальное растяжение на 6.1 час. | 0.9 | (c)
61185.51 | 5.056 | 4.912 | -6.524 | -6.668 |  |  |  |  | 4912 | 5603 |  | CORR | AXGR | 06:41 | 06:42 | 06:42 | 197 | 20 | 10 | EXT |  | 0.91 | (c)
61210.885 | 8.706 | 8.648 | -2.489 | -2.547 |  |  |  |  | 2463 | 5605 |  | CORR | GENE | 06:19 | 07:05 | 06:57 | 84 | 463 | 11 | EXT |  | 0.89 | (c)
61228.722 | 3.778 | 3.573 | -7.377 | -7.582 |  |  |  |  | 3573 | 5607 |  | CORR | GENE | 07:00 | 07:06 | 07:11 | 272 | 130 | 10 | EXT |  | 0.92 | (c)
61316.91 | 0.621 | 0.604 | -10.669 | -10.686 | -1914 | -1867 | -1835 | 1755 | 604 | 5615 |  | CORR | CIGR | 05:35 | 05:43 | 05:48 | 42 | 159 | 11 | EXT | Аномалия находится на отводе. | 0.89 | (c)
61350.354 | 0 | -0.044 | -11.59 | -11.634 | [5 empty] | 5618 | Нарушение формы кольцевого шва | GWAN |  | 00:58 | 01:14 | 02:18 | 0 | 987 |  | EXT | Нарушение формы кольцевого шва |  | (c)
61350.354 | 0 | -0.047 | -11.59 | -11.637 |  |  |  |  | 0 | 5618 | Внутришовный дефект | GWAN |  | 08:13 | 09:36 | 09:52 | 0 | 1221 | 10 | MID | Внутришовный дефект |  | (c)
61429.959 | 0 | -0.027 | -11.32 | -11.347 | 2055 | 2118 | 2223 | 0 |  | 5625 | Нарушение формы кольцевого шва | GWAN |  | 03:31 | 03:41 | 03:58 | 0 | 336 |  | EXT | Нарушение формы кольцевого шва Аномалия находится на упругопластическом изгибе: R=304 D, максимальное растяжение на 6.3 час. |  | (c)
61441.279 | 0 | -0.042 | -11.585 | -11.627 |  |  |  |  | 0 | 5626 | Внутришовный дефект | GWAN |  | 08:53 | 09:31 | 09:44 | 0 | 633 | 13 | MID | Внутришовный дефект Аномалия находится на упругопластическом изгибе: R=261 D, максимальное растяжение на 6 час. |  | (c)
61477.923 | 3.554 | 3.251 | -7.876 | -8.179 |  |  |  |  | 3251 | 5629 |  | ARTD | GENE | 03:47 | 03:51 | 03:55 | 392 | 107 |  | EXT | Эквивалент потери металла 11%. Аномалия находится на упругопластическом изгибе: R=413 D, максимальное растяжение на 6 час. |  | (c)
61562.182 | 6.838 | 6.813 | -4.777 | -4.802 |  |  |  |  | 4760 | 5636 |  | CORR | CIGR | 07:45 | 07:49 | 08:03 | 42 | 221 | 10 | EXT |  | 0.89 | (c)
61562.225 | 6.881 | 6.779 | -4.734 | -4.836 |  |  |  |  | 4430 | 5636 |  | CORR | GENE | 07:30 | 07:40 | 07:36 | 406 | 79 | 11 | EXT |  | 0.94 | (c)
61562.822 | 7.478 | 7.303 | -4.137 | -4.312 |  |  |  |  | 4021 | 5636 |  | CORR | GENE | 07:53 | 07:55 | 07:58 | 291 | 52 | 13 | EXT |  | 0.93 | (c)
61563.993 | 8.649 | 8.343 | -2.966 | -3.272 |  |  |  |  | 2541 | 5636 |  | CORR | GENE | 07:06 | 07:08 | 07:14 | 731 | 91 | 13 | EXT |  | 0.97 | (c)
61575.747 | 8.788 | 8.543 | -2.802 | -3.047 |  |  |  |  | 2705 | 5637 |  | CORR | GENE | 08:09 | 08:11 | 08:17 | 342 | 100 | 10 | EXT |  | 0.92 | (c)
61581.008 | 2.459 | 2.361 | -7.951 | -8.049 |  |  |  |  | 2361 | 5638 |  | CORR | GENE | 08:05 | 08:08 | 08:12 | 371 | 85 | 11 | EXT |  | 0.93 | (c)
61581.158 | 2.609 | 2.483 | -7.801 | -7.927 |  |  |  |  | 2483 | 5638 |  | CORR | GENE | 04:18 | 04:23 | 04:22 | 376 | 50 | 10 | EXT |  | 0.93 | (c)
61581.304 | 2.755 | 2.735 | -7.655 | -7.675 |  |  |  |  | 2735 | 5638 |  | CORR | GENE | 07:55 | 08:05 | 08:27 | 110 | 395 | 10 | EXT |  | 0.89 | (c)
61632.99 | 10.301 | 10.225 | -1.089 | -1.165 |  |  |  |  | 738 | 5642 |  | CORR | GENE | 04:14 | 04:24 | 04:20 | 427 | 69 | 11 | EXT |  | 0.94 | (c)
61634.079 | 0 | -0.04 | -11.555 | -11.595 |  |  |  |  | 0 | 5643 | Внутришовный дефект | GWAN |  | 00:13 | 02:15 | 01:27 | 0 | 920 | 12 | MID | Внутришовный дефект |  | (c)
61634.079 | 0 | -0.026 | -11.555 | -11.581 | [5 empty] | 5643 | Нарушение формы кольцевого шва | GWAN |  | 02:47 | 03:41 | 03:43 | 0 | 685 |  | EXT | Нарушение формы кольцевого шва |  | (c)
61634.079 | 0 | -0.037 | -11.555 | -11.592 | [5 empty] | 5643 | Нарушение формы кольцевого шва | GWAN |  | 11:11 | 11:23 | 11:36 | 0 | 313 |  | EXT | Нарушение формы кольцевого шва |  | (c)
61643.69 | 9.611 | 9.33 | -1.944 | -2.225 |  |  |  |  | 1860 | 5643 |  | CORR | GENE | 07:26 | 07:30 | 07:37 | 365 | 134 | 11 | EXT |  | 0.93 | (c)
61675.423 | 7.039 | 7.028 | -4.006 | -4.017 | -2127 | -1835 | -1954 | 104 | 3975 | 5646 |  | CORR | CIGR | 05:08 | 05:55 | 05:36 | 42 | 345 | 11 | EXT |  | 0.89 | (c)
61679.735 | 0.306 | 0.115 | -11.004 | -11.195 |  |  |  |  | 115 | 5647 |  | CORR | GENE | 04:40 | 04:58 | 04:58 | 337 | 221 | 14 | EXT |  | 0.94 | (c)
61690.739 | 0 | -0.033 | -11.575 | -11.608 | [5 empty] | 5648 | Нарушение формы кольцевого шва | GWAN |  | 03:25 | 04:10 | 03:55 | 0 | 373 |  | EXT | Нарушение формы кольцевого шва |  | (c)
61690.739 | 0 | 0 | -11.575 | -11.575 |  |  |  |  | 0 | 5648 | Смещение кромок | GWAN |  | 04:57 | 05:28 | 05:40 | 0 | 536 | 22 | EXT | Смещение кромок Наружу Величина смещения - 3.4 мм. |  | (c)
61691.696 | 0.957 | 0.358 | -10.618 | -11.217 |  |  |  |  | 358 | 5648 |  | CORR | GENE | 05:14 | 05:31 | 05:24 | 682 | 117 | 11 | EXT |  | 0.96 | (c)
61692.241 | 1.502 | 1.387 | -10.073 | -10.188 |  |  |  |  | 1387 | 5648 |  | CORR | GENE | 05:47 | 05:55 | 06:21 | 125 | 414 | 11 | EXT |  | 0.9 | (c)
61692.99 | 2.251 | 2.155 | -9.324 | -9.42 |  |  |  |  | 2155 | 5648 |  | CORR | GENE | 06:28 | 06:30 | 06:33 | 165 | 63 | 14 | EXT |  | 0.91 | (c)
61702.248 | 11.509 | 11.349 | -0.066 | -0.226 |  |  |  |  | 59 | 5648 |  | CORR | GENE | 06:48 | 06:60 | 06:55 | 167 | 89 | 10 | EXT |  | 0.9 | (c)
61702.513 | 0.199 | 0.077 | -11.376 | -11.498 |  |  |  |  | 77 | 5649 |  | CORR | GENE | 05:03 | 05:08 | 05:09 | 259 | 69 | 11 | EXT |  | 0.92 | (c)
61702.598 | 0.284 | 0.169 | -11.291 | -11.406 |  |  |  |  | 169 | 5649 |  | CORR | GENE | 07:02 | 07:08 | 07:07 | 259 | 65 | 10 | EXT |  | 0.91 | (c)
61702.815 | 0.501 | 0.485 | -11.074 | -11.09 |  |  |  |  | 485 | 5649 |  | CORR | CIGR | 05:47 | 05:55 | 05:56 | 29 | 114 | 13 | EXT |  | 0.89 | (c)
61719.772 | 5.883 | 5.806 | -5.592 | -5.669 |  |  |  |  | 5303 | 5650 |  | CORR | GENE | 06:26 | 06:34 | 06:32 | 366 | 72 | 10 | EXT |  | 0.93 | (c)
61721.847 | 7.958 | 7.946 | -3.517 | -3.529 |  |  |  |  | 3491 | 5650 |  | ARTD | CIGR | 04:54 | 05:30 | 05:28 | 38 | 429 |  | EXT | Эквивалент потери металла 11%. |  | (c)
61768.106 | 9.797 | 9.534 | -1.783 | -2.046 |  |  |  |  | 1738 | 5654 |  | CORR | GENE | 06:14 | 06:26 | 06:21 | 308 | 81 | 12 | EXT |  | 0.93 | (c)
61813.507 | 9.208 | 8.706 | -2.272 | -2.774 |  |  |  |  | 2018 | 5658 |  | CORR | GENE | 07:53 | 08:02 | 08:04 | 756 | 131 | 10 | EXT |  | 0.95 | (c)
61838.979 | 0 | -0.034 | -11.245 | -11.279 | [5 empty] | 5661 | Нарушение формы кольцевого шва | GWAN |  | 06:30 | 07:01 | 06:59 | 0 | 365 |  | EXT | Нарушение формы кольцевого шва |  | (c)
61845.494 | 6.515 | 6.506 | -4.73 | -4.739 |  |  |  |  | 4720 | 5661 |  | CORR | CIGR | 05:40 | 05:46 | 05:45 | 19 | 65 | 10 | EXT |  | 0.89 | (c)
61850.224 | 0 | -0.031 | -11.615 | -11.646 | [5 empty] | 5662 | Нарушение формы кольцевого шва | GWAN |  | 05:48 | 06:34 | 06:20 | 0 | 403 |  | EXT | Нарушение формы кольцевого шва |  | (c)
61850.224 | 0 | -0.046 | -11.615 | -11.661 | [5 empty] | 5662 | Нарушение формы кольцевого шва | GWAN |  | 07:46 | 08:08 | 08:51 | 0 | 807 |  | EXT | Нарушение формы кольцевого шва |  | (c)
61850.398 | 0.174 | 0.113 | -11.441 | -11.502 |  |  |  |  | 113 | 5662 |  | CORR | GENE | 04:26 | 04:32 | 04:31 | 246 | 68 | 14 | EXT |  | 0.93 | (c)
61861.932 | 0.093 | 0.025 | -10.507 | -10.575 |  |  |  |  | 25 | 5663 |  | CORR | GENE | 05:48 | 06:38 | 06:25 | 107 | 456 | 13 | EXT |  | 0.9 | (c)
61862.097 | 0.258 | 0.224 | -10.342 | -10.376 |  |  |  |  | 224 | 5663 |  | CORR | GENE | 05:50 | 06:00 | 06:06 | 50 | 200 | 11 | EXT |  | 0.89 | (c)
61862.689 | 0.85 | 0.837 | -9.75 | -9.763 |  |  |  |  | 837 | 5663 |  | CORR | CIGR | 06:37 | 06:45 | 06:50 | 28 | 160 | 11 | EXT |  | 0.89 | (c)
61863.605 | 1.766 | 1.161 | -8.834 | -9.439 |  |  |  |  | 1161 | 5663 |  | CORR | GENE | 04:26 | 04:34 | 04:47 | 707 | 261 | 10 | EXT |  | 0.95 | (c)
61864.01 | 2.171 | 1.884 | -8.429 | -8.716 |  |  |  |  | 1884 | 5663 |  | CORR | GENE | 04:24 | 04:30 | 04:33 | 437 | 117 | 14 | EXT |  | 0.96 | (c)
61864.608 | 2.769 | 2.36 | -7.831 | -8.24 |  |  |  |  | 2360 | 5663 |  | CORR | GENE | 04:16 | 04:31 | 04:29 | 843 | 161 | 11 | EXT |  | 0.96 | (c)
61869.771 | 7.932 | 7.92 | -2.668 | -2.68 |  |  |  |  | 2602 | 5663 |  | CORR | GENE | 05:04 | 05:21 | 05:18 | 78 | 176 | 12 | EXT |  | 0.89 | (c)
61870.077 | 8.238 | 8.015 | -2.362 | -2.585 |  |  |  |  | 2295 | 5663 |  | CORR | GENE | 07:28 | 07:35 | 07:37 | 290 | 105 | 11 | EXT |  | 0.92 | (c)
61870.531 | 8.692 | 8.462 | -1.908 | -2.138 |  |  |  |  | 1674 | 5663 |  | CORR | GENE | 07:27 | 07:31 | 07:35 | 464 | 102 | 12 | EXT |  | 0.95 | (c)
61870.602 | 8.763 | 8.739 | -1.837 | -1.861 |  |  |  |  | 1820 | 5663 |  | CORR | CIGR | 05:17 | 05:52 | 05:37 | 41 | 251 | 10 | EXT |  | 0.89 | (c)
61872.828 | 0.389 | 0.134 | -11.186 | -11.441 |  |  |  |  | 134 | 5664 |  | CORR | GENE | 04:17 | 04:36 | 04:30 | 1636 | 158 | 12 | EXT |  | 0.99 | (c)
61875.172 | 2.733 | 2.346 | -8.842 | -9.229 |  |  |  |  | 2346 | 5664 |  | CORR | GENE | 03:55 | 04:15 | 04:12 | 809 | 203 | 11 | EXT |  | 0.96 | (c)
61883.108 | 10.669 | 10.659 | -0.906 | -0.916 |  |  |  |  | 894 | 5664 |  | CORR | CIGR | 06:09 | 06:15 | 06:17 | 22 | 90 | 11 | EXT |  | 0.89 | (c)
61883.133 | 10.694 | 10.569 | -0.881 | -1.006 |  |  |  |  | 732 | 5664 |  | CORR | AXGR | 06:34 | 06:37 | 06:37 | 274 | 39 | 10 | EXT |  | 0.92 | (c)
61883.19 | 10.751 | 10.639 | -0.824 | -0.936 |  |  |  |  | 585 | 5664 |  | CORR | GENE | 05:15 | 05:24 | 05:23 | 351 | 89 | 11 | EXT |  | 0.93 | (c)
61883.908 | 11.469 | 11.446 | -0.106 | -0.129 |  |  |  |  | 10 | 5664 |  | CORR | GENE | 04:58 | 05:16 | 05:41 | 119 | 532 | 13 | EXT |  | 0.9 | (c)
61886.525 | 2.511 | 2.467 | -9.089 | -9.133 |  |  |  |  | 2467 | 5665 |  | CORR | AXGR | 06:08 | 06:09 | 06:10 | 167 | 30 | 11 | EXT |  | 0.9 | (c)
61891.043 | 7.029 | 6.941 | -4.571 | -4.659 |  |  |  |  | 4364 | 5665 |  | CORR | GENE | 05:57 | 06:04 | 06:01 | 295 | 51 | 10 | EXT |  | 0.92 | (c)
61891.705 | 7.691 | 7.669 | -3.909 | -3.931 |  |  |  |  | 3898 | 5665 |  | CORR | CIGR | 05:21 | 05:33 | 05:32 | 33 | 139 | 14 | EXT |  | 0.89 | (c)
61892.604 | 8.59 | 8.567 | -3.01 | -3.033 |  |  |  |  | 2987 | 5665 |  | CORR | CIGR | 05:15 | 05:32 | 05:30 | 46 | 194 | 11 | EXT |  | 0.89 | (c)
61892.971 | 8.957 | 8.759 | -2.643 | -2.841 |  |  |  |  | 2587 | 5665 |  | CORR | GENE | 05:27 | 05:30 | 05:33 | 254 | 83 | 11 | EXT |  | 0.92 | (c)
61894.969 | 10.955 | 10.936 | -0.645 | -0.664 |  |  |  |  | 629 | 5665 |  | CORR | CIGR | 05:20 | 05:32 | 05:34 | 35 | 173 | 14 | EXT |  | 0.89 | (c)
61895.041 | 11.027 | 11.016 | -0.573 | -0.584 |  |  |  |  | 532 | 5665 |  | CORR | GENE | 06:10 | 06:20 | 06:30 | 52 | 247 | 15 | EXT |  | 0.89 | (c)
61895.194 | 11.18 | 11.159 | -0.42 | -0.441 |  |  |  |  | 401 | 5665 |  | CORR | CIGR | 05:17 | 05:30 | 05:28 | 40 | 132 | 14 | EXT |  | 0.89 | (c)
61895.313 | 11.299 | 11.117 | -0.301 | -0.483 |  |  |  |  | 65 | 5665 |  | CORR | GENE | 06:20 | 06:29 | 06:28 | 418 | 96 | 16 | EXT |  | 0.96 | (c)
61895.391 | 11.377 | 11.365 | -0.223 | -0.235 |  |  |  |  | 198 | 5665 |  | CORR | CIGR | 05:21 | 05:33 | 05:35 | 37 | 174 | 11 | EXT |  | 0.89 | (c)
61895.614 | 0 | -0.048 | -11.58 | -11.628 | [5 empty] | 5666 | Нарушение формы кольцевого шва | GWAN |  | 11:47 | 00:23 | 12:22 | 0 | 436 |  | EXT | Нарушение формы кольцевого шва |  | (c)
61895.614 | 0 | -0.038 | -11.58 | -11.618 | [5 empty] | 5666 | Нарушение формы кольцевого шва | GWAN |  | 08:57 | 09:12 | 09:25 | 0 | 346 |  | EXT | Нарушение формы кольцевого шва |  | (c)
61895.664 | 0.05 | 0.02 | -11.53 | -11.56 |  |  |  |  | 20 | 5666 |  | CORR | GENE | 05:04 | 05:16 | 05:11 | 158 | 86 | 13 | EXT |  | 0.91 | (c)
61895.752 | 0.138 | 0.081 | -11.442 | -11.499 |  |  |  |  | 81 | 5666 |  | CORR | GENE | 05:25 | 05:34 | 05:47 | 82 | 268 | 15 | EXT |  | 0.89 | (c)
61896.107 | 0.493 | 0.447 | -11.087 | -11.133 |  |  |  |  | 447 | 5666 |  | CORR | AXGR | 05:07 | 05:09 | 05:10 | 88 | 30 | 13 | EXT |  | 0.89 | (c)
61897.42 | 1.806 | 1.556 | -9.774 | -10.024 |  |  |  |  | 1556 | 5666 |  | CORR | GENE | 04:47 | 04:53 | 04:52 | 473 | 70 | 10 | EXT |  | 0.94 | (c)
61899.683 | 4.069 | 3.813 | -7.511 | -7.767 |  |  |  |  | 3813 | 5666 |  | CORR | GENE | 04:21 | 04:22 | 04:30 | 286 | 115 | 10 | EXT |  | 0.92 | (c)
61905.595 | 9.981 | 9.901 | -1.599 | -1.679 |  |  |  |  | 1528 | 5666 |  | SCC | AXGR | 06:53 | 06:55 | 06:55 | 151 | 30 | 31 | EXT | Аномалия находится на упругопластическом изгибе: R=542 D, максимальное растяжение на 0.3 час. | 1 | (a)
61912.386 | 5.192 | 5.123 | -6.108 | -6.177 |  |  |  |  | 5123 | 5667 |  | CORR | AXGR | 06:02 | 06:03 | 06:04 | 159 | 21 | 10 | EXT | Аномалия находится на упругопластическом изгибе: R=578 D, максимальное растяжение на 0.3 час. | 0.9 | (c)
61915.195 | 8.001 | 7.842 | -3.299 | -3.458 |  |  |  |  | 3145 | 5667 |  | CORR | GENE | 07:52 | 07:57 | 07:57 | 313 | 59 | 12 | EXT | Аномалия находится на упругопластическом изгибе: R=655 D, максимальное растяжение на 12 час. | 0.93 | (c)
61916.562 | 9.368 | 8.591 | -1.932 | -2.709 |  |  |  |  | 1871 | 5667 |  | CORR | GENE | 04:07 | 04:18 | 04:16 | 838 | 111 | 10 | EXT | Аномалия находится на упругопластическом изгибе: R=603 D, максимальное растяжение на 0.1 час. | 0.96 | (c)
61917.163 | 9.969 | 9.594 | -1.331 | -1.706 |  |  |  |  | 1080 | 5667 |  | CORR | GENE | 08:06 | 08:15 | 08:16 | 626 | 125 | 12 | EXT | Аномалия находится на упругопластическом изгибе: R=579 D, максимальное растяжение на 0.1 час. | 0.96 | (c)
61917.228 | 10.034 | 9.944 | -1.266 | -1.356 |  |  |  |  | 1174 | 5667 |  | CORR | AXGR | 07:31 | 07:34 | 07:34 | 182 | 41 | 11 | EXT | Аномалия находится на упругопластическом изгибе: R=568 D, максимальное растяжение на 0.1 час. | 0.91 | (c)
61922.945 | 4.451 | 4.291 | -7.149 | -7.309 |  |  |  |  | 4291 | 5668 |  | CORR | GENE | 07:08 | 07:15 | 07:14 | 461 | 74 | 13 | EXT | Аномалия находится на упругопластическом изгибе: R=434 D, максимальное растяжение на 0.5 час. | 0.95 | (c)
61923.119 | 4.625 | 4.587 | -6.975 | -7.013 |  |  |  |  | 4587 | 5668 |  | CORR | AXGR | 07:02 | 07:06 | 07:05 | 161 | 30 | 14 | EXT | Аномалия находится на упругопластическом изгибе: R=432 D, максимальное растяжение на 0.5 час. | 0.91 | (c)
61928.667 | 10.173 | 10.162 | -1.427 | -1.438 |  |  |  |  | 1407 | 5668 |  | CORR | CIGR | 05:14 | 05:18 | 05:24 | 31 | 125 | 11 | EXT | Аномалия находится на упругопластическом изгибе: R=647 D, максимальное растяжение на 0.9 час. | 0.89 | (c)
61928.812 | 10.318 | 10.293 | -1.282 | -1.307 |  |  |  |  | 1259 | 5668 |  | CORR | GENE | 05:52 | 06:15 | 06:13 | 48 | 266 | 13 | EXT | Аномалия находится на упругопластическом изгибе: R=684 D, максимальное растяжение на 1 час. | 0.89 | (c)
61982.017 | 5.953 | 5.861 | -5.597 | -5.689 |  |  |  |  | 5428 | 5673 |  | CORR | GENE | 06:34 | 06:37 | 06:38 | 261 | 55 | 10 | EXT |  | 0.92 | (c)
61990.523 | 2.909 | 2.864 | -8.641 | -8.686 |  |  |  |  | 2864 | 5674 |  | CORR | AXGR | 06:45 | 06:47 | 06:47 | 89 | 27 | 13 | EXT |  | 0.89 | (c)
61997.359 | 9.745 | 9.602 | -1.805 | -1.948 |  |  |  |  | 1712 | 5674 |  | CORR | GENE | 07:11 | 07:15 | 07:17 | 236 | 69 | 10 | EXT |  | 0.91 | (c)
62042.796 | 8.772 | 8.733 | -2.823 | -2.862 |  |  |  |  | 2811 | 5678 |  | ARTD | GENE | 05:30 | 05:38 | 05:40 | 51 | 132 |  | EXT | Эквивалент потери металла 10%. Аномалия находится на упругопластическом изгибе: R=311 D, максимальное растяжение на 6.1 час. |  | (c)
62056.984 | 0 | 0 | -11.61 | -11.61 |  |  |  |  | 0 | 5680 | Смещение кромок | GWAN |  | 05:15 | 05:37 | 05:35 | 0 | 241 | 22 | EXT | Смещение кромок Наружу Величина смещения - 3.4 мм. Аномалия находится на упругопластическом изгибе: R=653 D, максимальное растяжение на 0.6 час. |  | (c)
62091.066 | 11.262 | 11.193 | -0.203 | -0.272 | -1363 | -1308 | -1321 | 868 | 42 | 5682 |  | CORR | GENE | 06:22 | 06:31 | 06:29 | 230 | 83 | 10 | EXT | Аномалия находится на упругопластическом изгибе: R=772 D, максимальное растяжение на 11.4 час. | 0.91 | (c)
62091.126 | 11.322 | 11.31 | -0.143 | -0.155 | -1808 | -1679 | -1690 | 423 | 58 | 5682 |  | CORR | GENE | 05:10 | 05:31 | 05:29 | 97 | 235 | 10 | EXT | Аномалия находится на упругопластическом изгибе: R=772 D, максимальное растяжение на 11.4 час. | 0.89 | (c)
62112.821 | 10.047 | 10.026 | -1.418 | -1.439 | -2130 | -2041 | -2058 | 101 | 1402 | 5684 |  | CORR | CIGR | 03:60 | 04:14 | 04:11 | 37 | 143 | 15 | EXT |  | 0.89 | (c)
62114.018 | 11.244 | 11.222 | -0.221 | -0.243 | -1052 | -994 | -974 | 896 | 204 | 5684 |  | CORR | CIGR | 06:54 | 07:03 | 07:06 | 39 | 156 | 11 | EXT |  | 0.89 | (c)
62123.187 | 8.948 | 8.919 | -2.617 | -2.646 | -1935 | -1892 | -1828 | 295 | 2606 | 5685 |  | CORR | CIGR | 04:07 | 04:14 | 04:25 | 40 | 214 | 15 | EXT |  | 0.89 | (c)
62123.331 | 9.092 | 9.078 | -2.473 | -2.487 | -2139 | -2007 | -2048 | 91 | 2446 | 5685 |  | CORR | CIGR | 03:34 | 03:56 | 03:49 | 41 | 181 | 12 | EXT |  | 0.89 | (c)
62125.484 | 11.245 | 11.228 | -0.32 | -0.337 | -1843 | -1777 | -1764 | 387 | 299 | 5685 |  | CORR | CIGR | 04:22 | 04:33 | 04:35 | 38 | 158 | 13 | EXT |  | 0.89 | (c)
62125.589 | 11.35 | 11.285 | -0.215 | -0.28 | -1889 | -1879 | -1872 | 342 | 136 | 5685 |  | CORR | AXGR | 04:15 | 04:16 | 04:17 | 144 | 33 | 11 | EXT |  | 0.9 | (c)
62125.597 | 11.358 | 11.295 | -0.207 | -0.27 | -1593 | -1523 | -1472 | 638 | 152 | 5685 |  | CORR | GENE | 05:03 | 05:14 | 05:22 | 118 | 241 | 10 | EXT |  | 0.89 | (c)
62125.686 | 11.447 | 11.415 | -0.118 | -0.15 | -1814 | -1756 | -1681 | 416 | 111 | 5685 |  | CORR | CIGR | 04:27 | 04:36 | 04:48 | 39 | 266 | 14 | EXT |  | 0.89 | (c)
62128.28 | 2.476 | 2.352 | -8.869 | -8.993 | 467 | 943 | 1062 | 467 | 2352 | 5686 |  | CORR | GENE | 02:07 | 03:24 | 03:43 | 193 | 1190 | 10 | EXT |  | 0.9 | (c)
62131.269 | 5.465 | 5.422 | -5.88 | -5.923 | 431 | 557 | 616 | 431 | 5422 | 5686 |  | ARTD | GENE | 02:01 | 02:21 | 02:31 | 83 | 369 |  | EXT | Эквивалент потери металла 12%. |  | (c)
62132.053 | 6.249 | 6.237 | -5.096 | -5.108 | 333 | 610 | 501 | 333 | 4989 | 5686 |  | ARTD | GENE | 01:45 | 02:30 | 02:12 | 119 | 337 |  | EXT | Эквивалент потери металла 13%. |  | (c)
62133.359 | 7.555 | 7.542 | -3.79 | -3.803 | -1786 | -1750 | -1733 | 444 | 3773 | 5686 |  | CORR | CIGR | 08:03 | 08:09 | 08:12 | 30 | 107 | 10 | EXT |  | 0.89 | (c)
62135.701 | 9.897 | 9.746 | -1.448 | -1.599 | -2215 | -2202 | -2193 | 15 | 1416 | 5686 |  | CORR | AXGR | 06:54 | 06:56 | 06:58 | 183 | 44 | 17 | EXT |  | 0.92 | (c)
62136.731 | 10.927 | 10.919 | -0.418 | -0.426 | 2010 | 2049 | 2053 | 134 | 401 | 5686 |  | ARTD | CIGR | 06:16 | 06:22 | 06:23 | 25 | 87 |  | EXT | Эквивалент потери металла 10%. |  | (c)
62136.974 | 11.17 | 11.162 | -0.175 | -0.183 | 2113 | 2212 | 2207 | 0 | 123 | 5686 |  | CORR | GENE | 06:33 | 06:49 | 06:48 | 60 | 188 | 15 | EXT |  | 0.89 | (c)
62137.247 | 0.098 | 0.059 | -11.277 | -11.316 | 1198 | 1296 | 1321 | 1198 | 59 | 5687 |  | CORR | GENE | 06:33 | 06:49 | 06:53 | 48 | 246 | 10 | EXT | Аномалия находится на отводе. | 0.89 | (c)
62140.952 | 3.803 | 3.649 | -7.572 | -7.726 | 1558 | 1573 | 1591 | 1558 | 3649 | 5687 |  | CORR | GENE | 07:31 | 07:34 | 07:37 | 201 | 65 | 11 | EXT | Аномалия находится на отводе. | 0.91 | (c)
62173.405 | 1.926 | 1.796 | -9.439 | -9.569 | 1377 | 1420 | 1423 | 762 | 1796 | 5690 |  | CORR | GENE | 03:32 | 03:39 | 03:39 | 258 | 91 | 11 | EXT |  | 0.92 | (c)
62177.994 | 6.515 | 6.499 | -4.85 | -4.866 | -1563 | -1495 | -1494 | 667 | 4832 | 5690 |  | ARTD | CIGR | 07:37 | 07:48 | 07:49 | 34 | 138 |  | EXT | Эквивалент потери металла 14%. |  | (c)
62178.362 | 6.883 | 6.868 | -4.482 | -4.497 | 1534 | 1616 | 1624 | 517 | 4421 | 5690 |  | ARTD | GENE | 03:57 | 04:10 | 04:12 | 76 | 180 |  | EXT | Эквивалент потери металла 12%. |  | (c)
62193.982 | 11.138 | 11.06 | -0.392 | -0.47 | -1814 | -1743 | -1764 | 417 | 227 | 5691 |  | ARTD | GENE | 08:07 | 08:19 | 08:16 | 243 | 101 |  | EXT | Эквивалент потери металла 10%. Аномалия находится на упругопластическом изгибе: R=502 D, максимальное растяжение на 5.4 час. |  | (c)
62232.19 | 4.126 | 4.102 | -7.039 | -7.063 | 1171 | 1269 | 1267 | 1171 | 4102 | 5695 |  | ARTD | GENE | 03:22 | 03:38 | 03:38 | 99 | 192 |  | EXT | Наплавка. |  | (c)
62252.597 | 2.468 | 2.36 | -8.767 | -8.875 | 1257 | 1280 | 1306 | 1257 | 2360 | 5697 |  | CORR | GENE | 06:48 | 06:51 | 06:56 | 533 | 97 | 11 | EXT |  | 0.95 | (c)
62255.623 | 5.494 | 5.281 | -5.741 | -5.954 | 1278 | 1310 | 1315 | 1278 | 5281 | 5697 |  | CORR | GENE | 06:51 | 06:56 | 06:57 | 341 | 73 | 12 | EXT |  | 0.93 | (c)
62255.902 | 5.773 | 5.756 | -5.462 | -5.479 | 1611 | 1681 | 1681 | 1611 | 5428 | 5697 |  | CORR | GENE | 07:45 | 07:56 | 07:56 | 51 | 140 | 10 | EXT |  | 0.89 | (c)
62257.203 | 7.074 | 6.592 | -4.161 | -4.643 | 1451 | 1516 | 1500 | 1451 | 3607 | 5697 |  | CORR | GENE | 07:19 | 07:29 | 07:27 | 1036 | 98 | 15 | EXT |  | 1 | (b)
62260.248 | 10.119 | 9.944 | -1.116 | -1.291 | 1386 | 1516 | 1474 | 1386 | 226 | 5697 |  | CORR | GENE | 07:09 | 07:29 | 07:23 | 1065 | 175 | 11 | EXT |  | 0.97 | (c)
62270.328 | 8.964 | 8.865 | -2.591 | -2.69 | 54 | 100 | 88 | 54 | 2454 | 5698 |  | CORR | GENE | 07:27 | 07:34 | 07:32 | 236 | 68 | 10 | EXT |  | 0.91 | (c)
62433.335 | 0.691 | 0.669 | -11.014 | -11.036 | -463 | -30 | -214 | 0 | 669 | 5713 |  | CORR | GENE | 01:56 | 03:06 | 02:36 | 103 | 496 | 10 | EXT |  | 0.89 | (c)
62433.744 | 1.1 | 0.955 | -10.605 | -10.75 | 2040 | 2204 | -2013 | 1605 | 955 | 5713 |  | CORR | GENE | 08:40 | 09:06 | 09:46 | 191 | 815 | 12 | EXT |  | 0.91 | (c)
62434.182 | 1.538 | 1.448 | -10.167 | -10.257 | -287 | -148 | -62 | 0 | 1448 | 5713 |  | CORR | GENE | 02:24 | 02:47 | 03:01 | 112 | 451 | 12 | EXT |  | 0.9 | (c)
62434.195 | 1.551 | 1.53 | -10.154 | -10.175 | 2017 | 2101 | 2152 | 2017 | 1530 | 5713 |  | CORR | CIGR | 08:36 | 08:50 | 08:58 | 42 | 271 | 15 | EXT |  | 0.89 | (c)
62434.606 | 1.962 | 1.922 | -9.743 | -9.783 | -213 | 64 | 33 | 0 | 1922 | 5713 |  | CORR | GENE | 02:37 | 03:21 | 03:16 | 102 | 492 | 10 | EXT |  | 0.89 | (c)
62434.763 | 2.119 | 2.101 | -9.586 | -9.604 | -865 | -708 | -724 | 583 | 2101 | 5713 |  | CORR | CIGR | 00:51 | 01:17 | 01:14 | 46 | 282 | 11 | EXT |  | 0.89 | (c)
62434.96 | 2.316 | 2.217 | -9.389 | -9.488 | -2190 | -1998 | -1841 | 1493 | 2217 | 5713 |  | CORR | GENE | 09:17 | 09:48 | 10:14 | 139 | 697 | 11 | EXT |  | 0.9 | (c)
62435.055 | 2.411 | 2.39 | -9.294 | -9.315 | 1827 | 2201 | 2088 | 1827 | 2390 | 5713 |  | CORR | GENE | 08:06 | 09:06 | 08:48 | 89 | 521 | 14 | EXT |  | 0.89 | (c)
62435.208 | 2.564 | 2.548 | -9.141 | -9.157 | -415 | -287 | -293 | 171 | 2548 | 5713 |  | CORR | CIGR | 02:04 | 02:24 | 02:24 | 41 | 244 | 12 | EXT |  | 0.89 | (c)
62435.486 | 2.842 | 2.817 | -8.863 | -8.888 | -10 | 102 | 119 | 0 | 2817 | 5713 |  | CORR | CIGR | 03:09 | 03:27 | 03:30 | 47 | 257 | 14 | EXT |  | 0.89 | (c)
62435.64 | 2.996 | 2.973 | -8.709 | -8.732 | 457 | 560 | 563 | 457 | 2973 | 5713 |  | CORR | CIGR | 04:25 | 04:41 | 04:42 | 38 | 213 | 13 | EXT |  | 0.89 | (c)
62435.834 | 3.19 | 3.149 | -8.515 | -8.556 | 458 | 833 | 784 | 458 | 3149 | 5713 |  | CORR | GENE | 04:25 | 05:25 | 05:17 | 109 | 652 | 16 | EXT |  | 0.9 | (c)
62435.952 | 3.308 | 3.27 | -8.397 | -8.435 | 281 | 382 | 390 | 281 | 3270 | 5713 |  | CORR | GENE | 03:56 | 04:13 | 04:14 | 62 | 218 | 10 | EXT |  | 0.89 | (c)
62436.371 | 3.727 | 3.688 | -7.978 | -8.017 | 837 | 1090 | 1112 | 837 | 3688 | 5713 |  | CORR | GENE | 05:26 | 06:07 | 06:10 | 92 | 549 | 14 | EXT |  | 0.89 | (c)
62436.836 | 4.192 | 3.999 | -7.513 | -7.706 | 683 | 1077 | 1164 | 683 | 3999 | 5713 |  | CORR | GENE | 05:01 | 06:05 | 06:19 | 242 | 962 | 14 | EXT |  | 0.92 | (c)
62437.034 | 4.39 | 4.335 | -7.315 | -7.37 | 594 | 671 | 693 | 594 | 4335 | 5713 |  | CORR | GENE | 04:47 | 04:59 | 05:03 | 72 | 198 | 10 | EXT |  | 0.89 | (c)
62437.186 | 4.542 | 4.509 | -7.163 | -7.196 | 797 | 1215 | 1176 | 797 | 4509 | 5713 |  | CORR | GENE | 05:19 | 06:27 | 06:21 | 81 | 760 | 13 | EXT |  | 0.89 | (c)
62438.207 | 5.563 | 4.607 | -6.142 | -7.098 | 1046 | 1306 | 1327 | 1046 | 4607 | 5713 |  | CORR | GENE | 05:60 | 06:42 | 06:45 | 1203 | 561 | 20 | EXT |  | 1.06 | (b)
62438.569 | 5.925 | 5.859 | -5.78 | -5.846 | 951 | 1176 | 1189 | 951 | 5742 | 5713 |  | CORR | GENE | 05:44 | 06:21 | 06:23 | 104 | 476 | 15 | EXT |  | 0.9 | (c)
62438.649 | 6.005 | 5.984 | -5.7 | -5.721 | 1167 | 1631 | 1402 | 1167 | 5617 | 5713 |  | CORR | GENE | 06:19 | 07:34 | 06:57 | 104 | 471 | 14 | EXT |  | 0.9 | (c)
62438.74 | 6.096 | 6.045 | -5.609 | -5.66 | 1087 | 1106 | 1103 | 1087 | 5499 | 5713 |  | CORR | AXGR | 06:06 | 06:09 | 06:09 | 161 | 31 | 12 | EXT |  | 0.9 | (c)
62438.961 | 6.317 | 6.302 | -5.388 | -5.403 | 831 | 950 | 952 | 831 | 5374 | 5713 |  | CORR | CIGR | 05:25 | 05:44 | 05:44 | 29 | 241 | 12 | EXT |  | 0.89 | (c)
62439.198 | 6.554 | 6.539 | -5.151 | -5.166 | 884 | 1080 | 1137 | 884 | 5086 | 5713 |  | CORR | GENE | 05:33 | 06:05 | 06:14 | 80 | 507 | 10 | EXT |  | 0.89 | (c)
62439.307 | 6.663 | 6.631 | -5.042 | -5.074 | 827 | 902 | 879 | 827 | 4917 | 5713 |  | CORR | GENE | 05:24 | 05:36 | 05:33 | 157 | 104 | 14 | EXT |  | 0.9 | (c)
62439.466 | 6.822 | 6.794 | -4.883 | -4.911 | 656 | 864 | 830 | 656 | 4841 | 5713 |  | CORR | GENE | 04:57 | 05:30 | 05:25 | 70 | 348 | 23 | EXT |  | 0.9 | (c)
62444.011 | 11.367 | 11.354 | -0.338 | -0.351 | 1056 | 1164 | 1171 | 1056 | 322 | 5713 |  | CORR | CIGR | 06:01 | 06:19 | 06:20 | 29 | 231 | 14 | EXT |  | 0.89 | (c)
62500.474 | 0 | 0 | -11.365 | -11.365 | -1929 | -1597 | -1694 | 1459 | 0 | 5719 | Смещение кромок | GWAN |  | 06:17 | 07:11 | 06:55 | 0 | 470 | 16 | EXT | Смещение кромок Наружу Величина смещения - 2.6 мм. Аномалия находится на упругопластическом изгибе: R=419 D, максимальное растяжение на 5.8 час. |  | (c)
62511.839 | 0 | 0 | -11.545 | -11.545 | 610 | 781 | 777 | 610 | 0 | 5720 | Смещение кромок | GWAN |  | 07:32 | 07:59 | 07:59 | 0 | 334 | 15 | EXT | Смещение кромок Наружу Величина смещения - 2.4 мм. |  | (c)
62557.212 | 0.408 | 0.393 | -2.547 | -2.562 | 1250 | 1323 | 1487 | 505 | 393 | 5724 |  | CORR | GENE | 04:53 | 05:05 | 05:32 | 78 | 476 | 15 | EXT |  | 0.85 | (c)
62587.065 | 4.106 | 4.089 | -7.414 | -7.431 | 1921 | 2041 | 2020 | 111 | 4089 | 5727 |  | ARTD | CIGR | 03:13 | 03:32 | 03:29 | 40 | 198 |  | EXT | Эквивалент потери металла 10%. Аномалия находится на упругопластическом изгибе: R=233 D, максимальное растяжение на 6.1 час. |  | (c)
62701.166 | 6.897 | 6.885 | -2.263 | -2.275 | 122 | 332 | 266 | 122 | 2209 | 5737 |  | CORR | GENE | 03:19 | 03:53 | 03:43 | 66 | 289 | 12 | EXT | Аномалия находится на отводе. | 0.89 | (c)
62849.5 | 6.861 | 6.224 | -4.774 | -5.411 | -1525 | -1096 | -1165 | 705 | 4214 | 5751 |  | CORR | GENE | 05:04 | 06:13 | 06:02 | 1197 | 721 | 12 | EXT | Аномалия находится на отводе. | 0.98 | (c)
62877.894 | 1.095 | 1.088 | -10.335 | -10.342 | -1057 | -1019 | -1006 | 956 | 1088 | 5754 |  | GOUG | CIGR | 08:44 | 08:50 | 08:52 | 21 | 101 | 12 | EXT | Задир. |  | (c)
63219.839 | 0 | -0.022 | -11.505 | -11.527 | 401 | 612 | 2196 | 0 |  | 5784 | Нарушение формы кольцевого шва | GWAN |  | 01:16 | 01:50 | 06:05 | 0 | 3591 |  | EXT | Нарушение формы кольцевого шва |  | (c)
63219.887 | 0.048 | 0.035 | -11.457 | -11.47 | 1516 | 1987 | 1795 | 157 | 35 | 5784 |  | CORR | CIGR | 04:16 | 05:32 | 05:01 | 47 | 558 | 14 | EXT |  | 0.89 | (c)
63230.071 | 10.232 | 10.101 | -1.273 | -1.404 | 2073 | 2090 | 2095 | 114 | 1126 | 5784 |  | SCC | AXGR | 05:46 | 05:48 | 05:49 | 278 | 43 | 33 | EXT |  | 1.07 | (a)
63233.284 | 1.94 | 1.917 | -9.36 | -9.383 | -1711 | -1564 | -1596 | 520 | 1917 | 5785 |  | CORR | CIGR | 04:59 | 05:23 | 05:17 | 36 | 229 | 10 | EXT |  | 0.89 | (c)
63268.914 | 3.49 | 3.478 | -7.865 | -7.877 | -2131 | -1851 | -1937 | 100 | 3478 | 5788 |  | CORR | CIGR | 04:30 | 05:15 | 05:01 | 42 | 387 | 10 | EXT |  | 0.84 | (c)
63320.899 | 9.99 | 9.964 | -1.4 | -1.426 | 1760 | 1965 | 1887 | 217 | 1373 | 5792 |  | CORR | GENE | 05:10 | 05:43 | 05:30 | 53 | 253 | 10 | EXT |  | 0.89 | (c)
63347.581 | 2.757 | 2.733 | -8.638 | -8.662 | -1952 | -1845 | -1859 | 279 | 2733 | 5795 |  | CORR | GENE | 06:47 | 07:04 | 07:02 | 49 | 185 | 10 | EXT |  | 0.89 | (c)
63374.197 | 6.318 | 6.305 | -5.027 | -5.04 | 1655 | 1711 | 1714 | 459 | 5016 | 5797 |  | CORR | CIGR | 03:44 | 03:53 | 03:53 | 24 | 117 | 13 | EXT |  | 0.89 | (c)
63460.023 | 0.724 | 0.678 | -0.986 | -1.032 | 2032 | 2042 | 2042 | 179 | 678 | 5805 |  | CORR | AXGR | 07:20 | 07:21 | 07:21 | 118 | 19 | 12 | EXT |  | 0.9 | (c)
63460.176 | 0.877 | 0.854 | -0.833 | -0.856 | 1938 | 1977 | 1994 | 181 | 686 | 5805 |  | CORR | GENE | 07:05 | 07:11 | 07:14 | 170 | 112 | 12 | EXT |  | 0.9 | (c)
63467.982 | 6.973 | 6.931 | -2.292 | -2.334 | 2186 | 2200 | 2200 | 16 | 2233 | 5806 |  | CORR | AXGR | 07:45 | 07:47 | 07:47 | 101 | 29 | 10 | EXT |  | 0.89 | (c)
63592.272 | 9.663 | 9.655 | -1.777 | -1.785 | 1640 | 1675 | 1676 | 518 | 1768 | 5818 |  | CORR | CIGR | 06:36 | 06:41 | 06:42 | 17 | 73 | 13 | EXT |  | 0.89 | (c)
63602.78 | 8.731 | 8.661 | -2.794 | -2.864 | -1851 | -1822 | -1828 | 380 | 2629 | 5819 |  | CORR | AXGR | 06:34 | 06:38 | 06:38 | 235 | 47 | 14 | EXT |  | 0.92 | (c)
63843.252 | 9.393 | 9.369 | -1.922 | -1.946 | 2016 | 2053 | 2059 | 128 | 1906 | 5840 |  | GOUG | CIGR | 07:06 | 07:12 | 07:13 | 40 | 87 | 8 | EXT | Задир. |  | (c)
63899.446 | 8.437 | 8.379 | -3.113 | -3.171 | 2136 | 2170 | 2160 | 46 | 2972 | 5845 |  | CORR | GENE | 07:52 | 07:57 | 07:56 | 199 | 49 | 13 | EXT |  | 0.91 | (c)
64173.539 | 10.765 | 10.695 | -0.74 | -0.81 | -1804 | -1792 | -1792 | 1781 | 679 | 5869 |  | CORR | AXGR | 06:13 | 06:15 | 06:15 | 131 | 23 | 11 | EXT |  | 0.9 | (c)
64329.241 | 8.117 | 8.104 | -2.288 | -2.301 | 99 | 163 | 161 | 99 | 2269 | 5883 |  | CORR | CIGR | 03:45 | 03:55 | 03:55 | 32 | 124 | 11 | EXT |  | 0.89 | (c)
64329.704 | 8.58 | 8.566 | -1.825 | -1.839 | -109 | -44 | -31 | 0 | 1810 | 5883 |  | CORR | CIGR | 03:11 | 03:22 | 03:24 | 29 | 157 | 10 | EXT |  | 0.89 | (c)
64329.974 | 8.85 | 8.739 | -1.555 | -1.666 | 1260 | 1448 | 1451 | 1260 | 1531 | 5883 |  | CORR | GENE | 06:52 | 07:23 | 07:23 | 135 | 381 | 15 | EXT |  | 0.9 | (c)
64330.404 | 9.28 | 8.917 | -1.125 | -1.488 | 1439 | 1514 | 1510 | 1439 | 803 | 5883 |  | CORR | GENE | 07:21 | 07:33 | 07:33 | 685 | 141 | 13 | EXT |  | 0.97 | (c)
64330.907 | 9.783 | 9.585 | -0.622 | -0.82 | 1189 | 1283 | 1272 | 1189 | 347 | 5883 |  | CORR | GENE | 06:41 | 06:56 | 06:54 | 473 | 166 | 10 | EXT |  | 0.93 | (c)
64332.066 | 0.537 | 0.524 | -10.543 | -10.556 | 1643 | 1717 | 1752 | 1643 | 524 | 5884 |  | CORR | CIGR | 02:49 | 03:01 | 03:07 | 46 | 218 | 11 | EXT |  | 0.89 | (c)
64332.281 | 0.752 | 0.717 | -10.328 | -10.363 | -1628 | -1433 | -1501 | 1374 | 717 | 5884 |  | CORR | CIGR | 06:01 | 06:33 | 06:22 | 53 | 254 | 12 | EXT |  | 0.89 | (c)
64332.485 | 0.956 | 0.896 | -10.124 | -10.184 | -1308 | -1191 | -1200 | 1091 | 896 | 5884 |  | CORR | GENE | 06:53 | 07:12 | 07:10 | 79 | 217 | 10 | EXT |  | 0.89 | (c)
64332.642 | 1.113 | 1.091 | -9.967 | -9.989 | -1274 | -1150 | -1131 | 988 | 1091 | 5884 |  | CORR | CIGR | 06:58 | 07:18 | 07:21 | 47 | 286 | 11 | EXT |  | 0.89 | (c)
64515.885 | 4.456 | 3.795 | -6.984 | -7.645 | 1422 | 1471 | 1461 | 730 | 3795 | 5900 |  | CORR | GENE | 06:37 | 06:45 | 06:43 | 1175 | 78 | 10 | EXT | Аномалия находится на упругопластическом изгибе: R=656 D, максимальное растяжение на 0.5 час. | 0.96 | (c)
64533.562 | 0.053 | 0.04 | -11.412 | -11.425 | -1987 | -1830 | -1850 | 244 | 40 | 5902 |  | CORR | CIGR | 08:25 | 08:50 | 08:47 | 27 | 273 | 11 | EXT |  | 0.89 | (c)
64661.208 | 4.259 | 4.214 | -7.461 | -7.506 | 1132 | 1319 | 1308 | 1132 | 4214 | 5913 |  | CORR | GENE | 02:52 | 03:22 | 03:20 | 91 | 353 | 12 | EXT |  | 0.89 | (c)
64661.33 | 4.381 | 4.353 | -7.339 | -7.367 | 1211 | 1535 | 1476 | 1211 | 4353 | 5913 |  | CORR | GENE | 03:05 | 03:57 | 03:47 | 62 | 529 | 13 | EXT |  | 0.89 | (c)
64661.431 | 4.482 | 4.46 | -7.238 | -7.26 | 1125 | 1312 | 1270 | 1125 | 4460 | 5913 |  | CORR | CIGR | 02:51 | 03:21 | 03:14 | 44 | 289 | 14 | EXT |  | 0.89 | (c)
64661.649 | 4.7 | 4.683 | -7.02 | -7.037 | 1587 | 1757 | 1718 | 1587 | 4683 | 5913 |  | CORR | CIGR | 04:05 | 04:33 | 04:27 | 38 | 262 | 12 | EXT |  | 0.89 | (c)
64661.803 | 4.854 | 4.412 | -6.866 | -7.308 | 870 | 893 | 959 | 870 | 4412 | 5913 |  | CORR | GENE | 02:10 | 02:13 | 02:24 | 628 | 178 | 10 | EXT |  | 0.94 | (c)
64661.913 | 4.964 | 4.942 | -6.756 | -6.778 | 2183 | -2088 | -2052 | 1826 | 4942 | 5913 |  | CORR | CIGR | 05:42 | 06:12 | 06:18 | 41 | 452 | 10 | EXT |  | 0.89 | (c)
64661.991 | 5.042 | 5.009 | -6.678 | -6.711 | 1777 | 1956 | 2033 | 1777 | 5009 | 5913 |  | CORR | GENE | 04:36 | 05:05 | 05:17 | 74 | 512 | 13 | EXT |  | 0.89 | (c)
64662.062 | 5.113 | 5.084 | -6.607 | -6.636 | 1327 | 1539 | 1525 | 1327 | 5084 | 5913 |  | CORR | CIGR | 03:23 | 03:58 | 03:55 | 49 | 396 | 14 | EXT |  | 0.89 | (c)
64662.485 | 5.536 | 5.426 | -6.184 | -6.294 | -2143 | -2113 | -2114 | 2086 | 5426 | 5913 |  | CORR | GENE | 06:03 | 06:08 | 06:08 | 242 | 57 | 10 | EXT |  | 0.91 | (c)
64662.724 | 5.775 | 5.737 | -5.945 | -5.983 | 1672 | 1954 | 1866 | 1672 | 5737 | 5913 |  | CORR | CIGR | 04:19 | 05:05 | 04:50 | 51 | 387 | 15 | EXT |  | 0.89 | (c)
64663.487 | 6.538 | 6.502 | -5.182 | -5.218 | 2161 | -2124 | -2123 | 1946 | 5130 | 5913 |  | CORR | GENE | 05:38 | 06:06 | 06:07 | 88 | 354 | 14 | EXT |  | 0.89 | (c)
64664.886 | 7.937 | 7.897 | -3.783 | -3.823 | 2203 | -2141 | -2086 | 1913 | 3679 | 5913 |  | CORR | GENE | 05:45 | 06:04 | 06:13 | 144 | 345 | 13 | EXT |  | 0.9 | (c)
64665.224 | 8.275 | 8.145 | -3.445 | -3.575 | -1339 | -956 | -1093 | 847 | 3398 | 5913 |  | CORR | GENE | 08:13 | 09:15 | 08:53 | 177 | 492 | 12 | EXT |  | 0.91 | (c)
64665.513 | 8.564 | 8.53 | -3.156 | -3.19 | -1807 | -1600 | -1294 | 781 | 3010 | 5913 |  | CORR | GENE | 06:58 | 07:31 | 08:20 | 180 | 1025 | 10 | EXT |  | 0.9 | (c)
64666.059 | 9.11 | 8.88 | -2.61 | -2.84 | -1815 | -1115 | -1308 | 802 | 2592 | 5913 |  | CORR | GENE | 06:56 | 08:49 | 08:18 | 248 | 1013 | 10 | EXT |  | 0.91 | (c)
64666.205 | 9.256 | 9.213 | -2.464 | -2.507 | -1748 | -1537 | -1483 | 1218 | 2429 | 5913 |  | CORR | GENE | 07:07 | 07:41 | 07:50 | 78 | 529 | 11 | EXT |  | 0.89 | (c)
64757.589 | 6.105 | 5.978 | -1.4 | -1.527 | 1831 | 1853 | 1849 | 364 | 1090 | 5923 |  | CORR | AXGR | 07:50 | 07:53 | 07:53 | 437 | 35 | 11 | EXT |  | 0.94 | (c)
64758.691 | 7.207 | 6.602 | -0.298 | -0.903 | 1713 | 1734 | 1759 | 426 | 55 | 5923 |  | CORR | GENE | 07:31 | 07:34 | 07:38 | 848 | 92 | 11 | EXT |  | 0.96 | (c)
64790.04 | 8.016 | 7.762 | -3.504 | -3.758 | -865 | -836 | -836 | 808 | 2868 | 5926 |  | CORR | GENE | 07:29 | 07:34 | 07:34 | 890 | 57 | 10 | EXT |  | 0.91 | (c)
64804.616 | 11.072 | 10.604 | -0.483 | -0.951 | -773 | -699 | -729 | 686 | 388 | 5927 |  | CORR | GENE | 07:31 | 07:43 | 07:38 | 563 | 87 | 11 | EXT |  | 0.9 | (c)
64862.803 | 1.249 | 1.175 | -10.331 | -10.405 | -2142 | -2129 | -2075 | 88 | 1175 | 5933 |  | CORR | GENE | 05:21 | 05:23 | 05:32 | 463 | 135 | 11 | EXT |  | 0.94 | (c)
64929.181 | 10.397 | 10.385 | -1.173 | -1.185 | 1621 | 1683 | 1680 | 491 | 1161 | 5938 |  | CORR | CIGR | 04:05 | 04:15 | 04:15 | 24 | 119 | 8 | EXT |  | 0.89 | (c)
64945.673 | 4.919 | 4.898 | -6.226 | -6.247 | 1748 | 1829 | 1832 | 315 | 4898 | 5940 | Дефект проката | MIAN | CIGR | 04:40 | 04:53 | 04:54 | 46 | 167 |  | INT | Дефект проката Эквивалент потери металла 12%. |  | (c)
65078.078 | 0.489 | 0.419 | -5.061 | -5.131 | 1613 | 1750 | 1748 | 348 | 419 | 5952 |  | CORR | GENE | 06:04 | 06:26 | 06:26 | 135 | 269 | 12 | EXT |  | 0.9 | (c)
65096.659 | 8.135 | 8.091 | -3.285 | -3.329 | 1498 | 1519 | 1512 | 704 | 3235 | 5954 |  | CORR | AXGR | 06:55 | 06:58 | 06:57 | 94 | 28 | 11 | EXT | Аномалия находится на отводе. | 0.89 | (c)
65111.229 | 0.845 | 0.835 | -10.065 | -10.075 | 421 | 470 | 473 | 421 | 835 | 5956 |  | CORR | CIGR | 04:07 | 04:15 | 04:16 | 18 | 105 | 11 | EXT | Аномалия находится на отводе. | 0.89 | (c)
65116.312 | 5.928 | 5.902 | -4.982 | -5.008 | -11 | 71 | 98 | 0 | 4964 | 5956 |  | CORR | CIGR | 02:58 | 03:11 | 03:15 | 44 | 219 | 13 | EXT | Аномалия находится на отводе. | 0.89 | (c)
65119.429 | 9.045 | 9.037 | -1.865 | -1.873 | 731 | 793 | 781 | 731 | 1854 | 5956 |  | CORR | CIGR | 04:57 | 05:07 | 05:06 | 19 | 101 | 10 | EXT | Аномалия находится на отводе. | 0.89 | (c)
65120.747 | 10.363 | 10.347 | -0.547 | -0.563 | 696 | 845 | 1168 | 591 | 398 | 5956 |  | CORR | GENE | 04:52 | 05:16 | 06:08 | 165 | 944 | 10 | EXT | Аномалия находится на отводе. | 0.9 | (c)
65121.268 | 10.884 | 10.739 | -0.026 | -0.171 | 1331 | 1573 | 1718 | 125 | 24 | 5956 |  | CORR | GENE | 06:34 | 07:13 | 07:37 | 147 | 775 | 10 | EXT | Аномалия находится на отводе. | 0.9 | (c)
65201.834 | 0.095 | 0.079 | -11.245 | -11.261 | 418 | 482 | 549 | 418 | 79 | 5964 |  | CORR | CIGR | 03:50 | 04:01 | 04:11 | 38 | 262 | 9 | EXT | Аномалия находится на отводе. | 0.89 | (c)
65202.598 | 0.859 | 0.852 | -10.481 | -10.488 | 29 | 126 | 106 | 29 | 852 | 5964 |  | CORR | CIGR | 02:48 | 03:03 | 02:60 | 25 | 153 | 11 | EXT | Аномалия находится на отводе. | 0.89 | (c)
65203.694 | 1.955 | 1.826 | -9.385 | -9.514 | 343 | 368 | 383 | 343 | 1826 | 5964 |  | CORR | GENE | 03:38 | 03:42 | 03:45 | 544 | 80 | 11 | EXT | Аномалия находится на отводе. | 0.95 | (c)
65206.212 | 4.473 | 4.438 | -6.867 | -6.902 | 916 | 1045 | 1050 | 916 | 4438 | 5964 |  | CORR | GENE | 05:11 | 05:32 | 05:32 | 56 | 268 | 10 | EXT | Аномалия находится на отводе. | 0.89 | (c)
65247.541 | 0.862 | 0.824 | -10.603 | -10.641 | 785 | 971 | 1035 | 785 | 824 | 5968 |  | CORR | GENE | 04:42 | 05:12 | 05:23 | 65 | 502 | 15 | EXT | Аномалия находится на отводе. | 0.89 | (c)
65250.522 | 3.843 | 3.758 | -7.622 | -7.707 | 934 | 959 | 951 | 934 | 3758 | 5968 |  | CORR | AXGR | 05:06 | 05:10 | 05:09 | 130 | 33 | 10 | EXT | Аномалия находится на отводе. | 0.9 | (c)
65251.325 | 4.646 | 4.622 | -6.819 | -6.843 | 947 | 1091 | 1077 | 947 | 4622 | 5968 |  | CORR | CIGR | 05:08 | 05:32 | 05:29 | 46 | 262 | 11 | EXT | Аномалия находится на отводе. | 0.89 | (c)
65252.185 | 5.506 | 5.465 | -5.959 | -6 | 1119 | 1291 | 1268 | 814 | 5465 | 5968 |  | CORR | GENE | 05:36 | 06:04 | 06:00 | 70 | 297 | 10 | EXT | Аномалия находится на отводе. | 0.89 | (c)
65258.144 | 0 | -0.041 | -11.155 | -11.196 | 1148 | 1340 | 1429 | 521 |  | 5969 | Нарушение формы кольцевого шва | GWAN |  | 00:54 | 01:25 | 01:39 | 0 | 561 |  | EXT | Нарушение формы кольцевого шва Аномалия находится на отводе. |  | (c)
65273.959 | 4.66 | 4.653 | -6.985 | -6.992 | -1767 | -1561 | -1646 | 463 | 4653 | 5970 |  | CORR | GENE | 04:24 | 04:57 | 04:43 | 68 | 243 | 11 | EXT | Аномалия находится на упругопластическом изгибе: R=588 D, максимальное растяжение на 5.7 час. | 0.89 | (c)
65294.789 | 2.33 | 1.752 | -9.025 | -9.603 | 2116 | 2141 | 2147 | 52 | 1752 | 5972 |  | CORR | GENE | 02:53 | 02:58 | 02:59 | 693 | 63 | 13 | EXT | Аномалия находится на отводе. | 0.97 | (c)
65592.442 | 2.378 | 2.359 | -9.082 | -9.101 | 492 | 636 | 623 | 492 | 2359 | 5998 |  | CORR | CIGR | 03:24 | 03:47 | 03:45 | 33 | 262 | 12 | EXT | Аномалия находится на упругопластическом изгибе: R=459 D, максимальное растяжение на 5.9 час. | 0.84 | (c)
65651.179 | 4.18 | 4.139 | -7.345 | -7.386 | 1528 | 1702 | 1684 | 390 | 4139 | 6003 |  | CORR | GENE | 03:21 | 03:49 | 03:46 | 325 | 313 | 11 | EXT |  | 0.88 | (c)
65654.627 | 7.628 | 7.605 | -3.897 | -3.92 | 1557 | 1670 | 1652 | 483 | 3882 | 6003 |  | CORR | CIGR | 03:25 | 03:43 | 03:41 | 38 | 190 | 10 | EXT | Аномалия находится на упругопластическом изгибе: R=531 D, максимальное растяжение на 6.3 час. | 0.84 | (c)
65691.637 | 11.268 | 11.244 | -0.017 | -0.041 | -1878 | -1652 | -1705 | 353 | 4 | 6006 |  | CORR | CIGR | 04:25 | 05:01 | 04:53 | 37 | 345 | 25 | EXT | Аномалия находится на упругопластическом изгибе: R=917 D, максимальное растяжение на 6.4 час. | 0.85 | (c)
65691.654 | 0 | -0.038 | -11.45 | -11.488 | 1008 | 1374 | 1307 | 625 |  | 6007 | Нарушение формы кольцевого шва | GWAN |  | 04:02 | 05:01 | 04:50 | 0 | 597 |  | EXT | Нарушение формы кольцевого шва Аномалия находится на упругопластическом изгибе: R=917 D, максимальное растяжение на 6.4 час. |  | (c)
65711.612 | 8.508 | 8.151 | -2.927 | -3.284 | 1184 | 1296 | 1270 | 874 | 2694 | 6008 | Дефект проката | MIAN | GENE | 05:55 | 06:13 | 06:09 | 590 | 173 |  | INT | Дефект проката Эквивалент потери металла 10%. |  | (c)
65741.233 | 3.739 | 3.086 | -7.751 | -8.404 | 2139 | 2198 | 2212 | 0 | 3086 | 6011 | Дефект проката | MIAN | GENE | 07:06 | 07:15 | 07:17 | 3350 | 145 |  | INT | Дефект проката Эквивалент потери металла 10%. Аномалия находится на упругопластическом изгибе: R=417 D, максимальное растяжение на 0.3 час. |  | (c)
65745.254 | 7.76 | 7.501 | -3.73 | -3.989 | 2189 | -2228 | 2218 | 0 | 2998 | 6011 | Дефект проката | MIAN | GENE | 07:14 | 07:21 | 07:18 | 991 | 59 |  | INT | Дефект проката Эквивалент потери металла 11%. Аномалия находится на упругопластическом изгибе: R=440 D, максимальное растяжение на 0.3 час. |  | (c)
65760.499 | 0 | -0.059 | -11.51 | -11.569 | -591 | -489 | -443 | 294 | 0 | 6013 | Подгиб кромки со смещением | GWAN |  | 07:03 | 07:20 | 07:27 | 0 | 298 | 24 | EXT | Подгиб кромки со смещением Аномалия находится на отводе. Величина смещения - 3.7 мм. |  | (c)
65783.509 | 0 | 0 | -11.525 | -11.525 | -1105 | -809 | -839 | 573 | 0 | 6015 | Смещение кромок | GWAN |  | 06:16 | 07:04 | 06:59 | 0 | 532 | 15 | EXT | Смещение кромок Наружу Аномалия находится на отводе. Величина смещения - 2.3 мм. |  | (c)
65793.262 | 9.753 | 9.567 | -1.772 | -1.958 | -548 | -532 | -530 | 513 | 1658 | 6015 |  | CORR | AXGR | 07:46 | 07:48 | 07:49 | 300 | 35 | 10 | EXT | Аномалия находится на отводе. | 0.92 | (c)
65793.841 | 10.332 | 10.284 | -1.193 | -1.241 | -558 | -510 | -528 | 499 | 969 | 6015 |  | CORR | GENE | 07:44 | 07:52 | 07:49 | 272 | 58 | 10 | EXT | Аномалия находится на отводе. | 0.92 | (c)
65808.029 | 1.65 | 1.475 | -9.62 | -9.795 | -1560 | -1538 | -1525 | 670 | 1475 | 6017 |  | CORR | GENE | 04:57 | 05:01 | 05:03 | 1028 | 70 | 11 | EXT | Аномалия находится на отводе. | 0.97 | (c)
65882.952 | 8.508 | 8.23 | -2.692 | -2.97 | -774 | -739 | -731 | 689 | 2484 | 6023 |  | CORR | GENE | 07:28 | 07:33 | 07:34 | 486 | 85 | 10 | EXT |  | 0.94 | (c)
65911.436 | 4.497 | 4.455 | -5.493 | -5.535 | 1845 | 2123 | 2013 | 50 | 4455 | 6026 |  | CORR | GENE | 06:47 | 07:32 | 07:14 | 55 | 335 | 11 | EXT | Аномалия находится на упругопластическом изгибе: R=159 D, максимальное растяжение на 5.8 час. | 1.21 | (a)
65915.654 | 8.715 | 8.695 | -1.275 | -1.295 | 698 | 776 | 794 | 698 | 1251 | 6026 |  | CORR | CIGR | 03:42 | 03:54 | 03:57 | 44 | 192 | 10 | EXT | Аномалия находится на упругопластическом изгибе: R=136 D, максимальное растяжение на 6 час. | 1.1 | (b)
66032.389 | 0 | 0 | -11.695 | -11.695 | -340 | -133 | -90 | 0 | 0 | 6037 | Смещение кромок | GWAN |  | 06:20 | 06:53 | 07:00 | 0 | 500 | 17 | EXT | Смещение кромок Наружу Аномалия находится на отводе. Величина смещения - 2.7 мм. |  | (c)
66133.573 | 9.209 | 9.195 | -1.996 | -2.01 | -1275 | -1230 | -1223 | 1170 | 1978 | 6045 |  | CORR | CIGR | 07:15 | 07:23 | 07:24 | 32 | 105 | 11 | EXT |  | 0.89 | (c)
66139.761 | 4.192 | 4.168 | -6.753 | -6.777 | 678 | 1064 | 879 | 678 | 4168 | 6046 |  | CORR | GENE | 06:23 | 07:26 | 06:56 | 63 | 401 | 10 | EXT |  | 0.89 | (c)
66142.89 | 7.321 | 7.187 | -3.624 | -3.758 | 554 | 587 | 571 | 554 | 3617 | 6046 |  | CORR | AXGR | 06:03 | 06:09 | 06:06 | 141 | 33 | 12 | EXT |  | 0.9 | (c)
66170.272 | 1.158 | 0.918 | -10.362 | -10.602 | 1867 | 1918 | 1919 | 260 | 918 | 6049 |  | CORR | GENE | 03:60 | 04:08 | 04:08 | 436 | 103 | 10 | EXT |  | 0.93 | (c)
66176.886 | 7.772 | 7.745 | -3.748 | -3.775 | 2208 | -2022 | -2110 | 0 | 3704 | 6049 |  | CORR | GENE | 04:55 | 05:32 | 05:18 | 71 | 287 | 11 | EXT |  | 0.89 | (c)
66206.546 | 2.647 | 2.608 | -8.658 | -8.697 | 1026 | 1042 | 1040 | 1026 | 2608 | 6052 |  | CORR | AXGR | 05:20 | 05:23 | 05:22 | 78 | 28 | 13 | EXT |  | 0.89 | (c)
66263.412 | 2.158 | 2.083 | -9.352 | -9.427 | -2206 | -1959 | -1816 | 24 | 2083 | 6057 |  | CORR | GENE | 05:47 | 06:27 | 06:50 | 124 | 781 | 10 | EXT |  | 0.85 | (c)
66263.768 | 2.514 | 2.497 | -8.996 | -9.013 | -2138 | -1727 | -1873 | 92 | 2497 | 6057 |  | CORR | GENE | 05:58 | 07:04 | 06:40 | 96 | 530 | 10 | EXT |  | 0.85 | (c)
66269.211 | 7.957 | 7.937 | -3.553 | -3.573 | 1535 | 1627 | 1625 | 516 | 3538 | 6057 |  | CORR | CIGR | 03:50 | 04:05 | 04:05 | 35 | 180 | 15 | EXT |  | 0.84 | (c)
66275.565 | 2.801 | 2.662 | -8.604 | -8.743 | 1204 | 1254 | 1242 | 951 | 2662 | 6058 |  | CORR | GENE | 05:32 | 05:40 | 05:38 | 269 | 76 | 10 | EXT |  | 0.87 | (c)
66275.797 | 3.033 | 3.019 | -8.372 | -8.386 | 1461 | 1497 | 1506 | 679 | 3019 | 6058 |  | CORR | CIGR | 06:14 | 06:19 | 06:21 | 23 | 91 | 10 | EXT |  | 0.84 | (c)
66278.279 | 5.515 | 5.493 | -5.89 | -5.912 | 1924 | 2045 | 2068 | 19 | 5493 | 6058 |  | CORR | GENE | 07:28 | 07:48 | 07:51 | 72 | 288 | 10 | EXT |  | 0.85 | (c)
66333.272 | 2.853 | 2.847 | -8.817 | -8.823 | 988 | 1122 | 1060 | 988 | 2847 | 6063 |  | CORR | CIGR | 06:21 | 06:42 | 06:32 | 31 | 144 | 10 | EXT |  | 0.89 | (c)
66374.572 | 10.568 | 10.543 | -0.902 | -0.927 | -1826 | -1654 | -1724 | 404 | 828 | 6066 |  | CORR | GENE | 05:56 | 06:24 | 06:12 | 99 | 204 | 10 | EXT |  | 0.89 | (c)
66410.029 | 0.845 | 0.834 | -10.66 | -10.671 | 874 | 934 | 946 | 874 | 834 | 6070 |  | GOUG | CIGR | 05:39 | 05:49 | 05:51 | 23 | 144 | 7 | EXT | Задир. |  | (c)
66411.206 | 2.022 | 2.005 | -9.483 | -9.5 | 1135 | 1206 | 1180 | 1135 | 2005 | 6070 |  | GOUG | CIGR | 06:21 | 06:33 | 06:29 | 29 | 90 | 6 | EXT | Задир. |  | (c)
66443.609 | 11.205 | 11.107 | -0.235 | -0.333 | -1449 | -1255 | -1235 | 1021 | 142 | 6072 |  | DENT | GENE | 05:05 | 05:36 | 05:39 | 191 | 428 | 0.6 | N/A | Глубина вмятины: 8 мм (0,6%). Линейка: 19 см в (1111 см; 05:36 ч:мин) Аномалия находится на отводе. Аномалия находится вблизи кольцевого сварного шва. |  | (c)
66465.638 | 10.369 | 10.31 | -1.031 | -1.09 | 1872 | 2024 | 1990 | 123 | 1006 | 6074 |  | CORR | GENE | 02:43 | 03:08 | 03:02 | 84 | 235 | 10 | EXT |  | 0.89 | (c)
66505.596 | 4.817 | 4.8 | -6.468 | -6.485 | 852 | 906 | 900 | 852 | 4800 | 6078 |  | CORR | CIGR | 01:43 | 01:52 | 01:51 | 32 | 96 | 11 | EXT |  | 0.89 | (c)
66520.851 | 8.787 | 8.774 | -2.468 | -2.481 | 1691 | 1818 | 1777 | 368 | 2447 | 6079 |  | CORR | CIGR | 03:49 | 04:09 | 04:03 | 34 | 172 | 12 | EXT |  | 0.89 | (c)
66529.575 | 6.256 | 6.224 | -5.209 | -5.241 | -1470 | -1153 | -1306 | 761 | 5158 | 6080 |  | CORR | GENE | 05:29 | 06:20 | 05:55 | 83 | 327 | 12 | EXT | Аномалия находится на отводе. | 0.89 | (c)
66529.688 | 6.369 | 6.355 | -5.096 | -5.11 | -2200 | -2127 | -2133 | 31 | 5077 | 6080 |  | CORR | CIGR | 03:31 | 03:43 | 03:42 | 33 | 135 | 10 | EXT | Аномалия находится на отводе. | 0.89 | (c)
66529.891 | 6.572 | 6.528 | -4.893 | -4.937 | -2100 | -1974 | -1994 | 131 | 4874 | 6080 |  | CORR | GENE | 03:47 | 04:08 | 04:04 | 63 | 211 | 10 | EXT | Аномалия находится на отводе. | 0.89 | (c)
66529.991 | 6.672 | 6.663 | -4.793 | -4.802 | -2171 | -2137 | -2128 | 60 | 4782 | 6080 |  | CORR | CIGR | 03:36 | 03:41 | 03:43 | 20 | 87 | 10 | EXT | Аномалия находится на отводе. | 0.89 | (c)
66530.234 | 6.915 | 6.846 | -4.55 | -4.619 | -1659 | -1119 | -1341 | 572 | 4471 | 6080 |  | CORR | GENE | 04:58 | 06:26 | 05:50 | 148 | 636 | 11 | EXT | Аномалия находится на отводе. | 0.9 | (c)
66530.303 | 6.984 | 6.798 | -4.481 | -4.667 | -2200 | -2197 | -2150 | 31 | 4295 | 6080 |  | CORR | GENE | 03:31 | 03:32 | 03:39 | 372 | 99 | 10 | EXT | Аномалия находится на отводе. | 0.93 | (c)
66530.544 | 7.225 | 7.197 | -4.24 | -4.268 | -1442 | -1139 | -1247 | 789 | 4191 | 6080 |  | CORR | GENE | 05:33 | 06:22 | 06:05 | 77 | 390 | 10 | EXT | Аномалия находится на отводе. | 0.89 | (c)
66530.834 | 7.515 | 7.502 | -3.95 | -3.963 | -1670 | -1037 | -1304 | 561 | 3775 | 6080 |  | CORR | GENE | 04:57 | 06:39 | 05:56 | 188 | 732 | 11 | EXT | Аномалия находится на отводе. | 0.91 | (c)
66531.411 | 8.092 | 8.088 | -3.373 | -3.377 | -1267 | -1207 | -1204 | 964 | 3348 | 6080 |  | CORR | CIGR | 06:02 | 06:11 | 06:12 | 29 | 126 | 10 | EXT | Аномалия находится на отводе. | 0.89 | (c)
66531.946 | 8.627 | 8.62 | -2.838 | -2.845 | -1440 | -1276 | -1242 | 791 | 2725 | 6080 |  | CORR | GENE | 05:34 | 06:00 | 06:06 | 120 | 395 | 10 | EXT | Аномалия находится на отводе. | 0.89 | (c)
66532.438 | 9.119 | 9.018 | -2.346 | -2.447 | -1239 | -1044 | -1116 | 992 | 2304 | 6080 |  | CORR | GENE | 06:06 | 06:38 | 06:26 | 143 | 245 | 10 | EXT | Аномалия находится на отводе. | 0.9 | (c)
66533.171 | 9.852 | 9.775 | -1.613 | -1.69 | -1370 | -1092 | -1188 | 861 | 1507 | 6080 |  | CORR | GENE | 05:45 | 06:30 | 06:14 | 183 | 364 | 13 | EXT | Аномалия находится на отводе. | 0.91 | (c)
66533.375 | 10.056 | 10.047 | -1.409 | -1.418 | -1720 | -1681 | -1660 | 510 | 1400 | 6080 |  | CORR | CIGR | 04:48 | 04:55 | 04:58 | 18 | 121 | 10 | EXT | Аномалия находится на отводе. | 0.89 | (c)
66533.584 | 10.265 | 10.236 | -1.2 | -1.229 | -1409 | -1281 | -1055 | 702 | 1023 | 6080 |  | CORR | GENE | 05:39 | 05:59 | 06:36 | 206 | 707 | 12 | EXT | Аномалия находится на отводе. | 0.91 | (c)
66548.999 | 2.975 | 2.951 | -8.49 | -8.514 | -2205 | -2040 | -2099 | 26 | 2951 | 6082 |  | CORR | GENE | 05:28 | 05:54 | 05:45 | 84 | 211 | 10 | EXT | Аномалия находится на упругопластическом изгибе: R=308 D, максимальное растяжение на 6.2 час. | 1.05 | (b)
66549.488 | 3.464 | 3.455 | -8.001 | -8.01 | -2204 | -2011 | -2100 | 27 | 3455 | 6082 |  | CORR | CIGR | 05:28 | 05:59 | 05:45 | 46 | 207 | 10 | EXT | Аномалия находится на упругопластическом изгибе: R=312 D, максимальное растяжение на 6.3 час. | 1.05 | (b)
66551.145 | 5.121 | 5.11 | -6.344 | -6.355 | -1869 | -1747 | -1770 | 362 | 5110 | 6082 |  | CORR | CIGR | 06:22 | 06:42 | 06:38 | 41 | 197 | 10 | EXT | Аномалия находится на упругопластическом изгибе: R=313 D, максимальное растяжение на 6.1 час. | 1.02 | (b)
66552.731 | 6.707 | 6.684 | -4.758 | -4.781 | -2058 | -1882 | -1865 | 173 | 4702 | 6082 |  | CORR | GENE | 05:52 | 06:20 | 06:23 | 79 | 385 | 13 | EXT | Аномалия находится на упругопластическом изгибе: R=295 D, максимальное растяжение на 6 час. | 1.12 | (b)
66554.02 | 7.996 | 7.719 | -3.469 | -3.746 | -1786 | -1750 | -1739 | 445 | 3373 | 6082 |  | CORR | GENE | 06:35 | 06:41 | 06:43 | 373 | 92 | 12 | EXT | Аномалия находится на упругопластическом изгибе: R=292 D, максимальное растяжение на 5.8 час. | 1.08 | (b)
66555.715 | 9.691 | 9.548 | -1.774 | -1.917 | -1784 | -1564 | -1669 | 447 | 1757 | 6082 |  | CORR | GENE | 06:36 | 07:11 | 06:54 | 160 | 230 | 13 | EXT | Аномалия находится на упругопластическом изгибе: R=303 D, максимальное растяжение на 5.7 час. | 0.93 | (c)
66563.413 | 5.924 | 5.916 | -5.461 | -5.469 | 500 | 626 | 587 | 500 | 5441 | 6083 |  | CORR | CIGR | 03:15 | 03:36 | 03:29 | 28 | 174 | 11 | EXT | Аномалия находится на упругопластическом изгибе: R=396 D, максимальное растяжение на 5.6 час. | 0.89 | (c)
66568.77 | 11.281 | 11.19 | -0.104 | -0.195 | 1795 | 2188 | 2181 | 0 | 55 | 6083 |  | CORR | GENE | 06:44 | 07:48 | 07:47 | 140 | 773 | 10 | EXT | Аномалия находится на упругопластическом изгибе: R=422 D, максимальное растяжение на 5.6 час. | 0.9 | (c)
66569.034 | 0.16 | 0.063 | -10.85 | -10.947 | 1870 | 2154 | 2215 | 0 | 63 | 6084 |  | CORR | GENE | 06:39 | 07:25 | 07:35 | 139 | 691 | 10 | EXT | Аномалия находится на упругопластическом изгибе: R=431 D, максимальное растяжение на 5.6 час. | 0.9 | (c)
66574.953 | 6.079 | 6.073 | -4.931 | -4.937 | 1595 | 1705 | 1671 | 484 | 4905 | 6084 |  | CORR | CIGR | 05:54 | 06:12 | 06:07 | 32 | 152 | 12 | EXT | Аномалия находится на упругопластическом изгибе: R=821 D, максимальное растяжение на 7.4 час. | 0.89 | (c)
66579.975 | 0.091 | 0.042 | -11.214 | -11.263 | 1551 | 2151 | 1991 | 0 | 42 | 6085 |  | CORR | GENE | 05:47 | 07:24 | 06:58 | 119 | 880 | 10 | EXT | Аномалия находится на упругопластическом изгибе: R=990 D, максимальное растяжение на 6.9 час. | 0.89 | (c)
66580.672 | 0.788 | 0.627 | -10.517 | -10.678 | 2167 | -1600 | -1886 | 0 | 627 | 6085 |  | CORR | GENE | 07:26 | 09:18 | 08:32 | 266 | 815 | 13 | EXT |  | 0.92 | (c)
66584.251 | 4.367 | 4.351 | -6.938 | -6.954 | 1411 | 1609 | 1846 | 0 | 4351 | 6085 |  | CORR | GENE | 05:24 | 05:56 | 06:34 | 79 | 870 | 10 | EXT |  | 0.89 | (c)
66585.093 | 5.209 | 4.918 | -6.096 | -6.387 | 1458 | 1478 | 1534 | 620 | 4918 | 6085 |  | CORR | GENE | 05:32 | 05:35 | 05:44 | 418 | 152 | 10 | EXT |  | 0.93 | (c)
66585.629 | 5.745 | 5.666 | -5.56 | -5.639 | 1600 | 1742 | 1962 | 0 | 5510 | 6085 |  | CORR | GENE | 05:55 | 06:18 | 06:53 | 129 | 724 | 10 | EXT |  | 0.9 | (c)
66589.392 | 9.508 | 9.491 | -1.797 | -1.814 | 1089 | 1260 | 1199 | 922 | 1774 | 6085 |  | CORR | CIGR | 04:32 | 04:60 | 04:50 | 40 | 219 | 10 | EXT |  | 0.89 | (c)
66599.654 | 8.465 | 8.431 | -2.985 | -3.019 | 1796 | 2098 | 2018 | 0 | 2947 | 6086 |  | CORR | GENE | 02:31 | 03:20 | 03:07 | 72 | 444 | 10 | EXT |  | 0.89 | (c)
66606.146 | 3.507 | 3.499 | -8.028 | -8.036 | -2141 | -2091 | -2086 | 90 | 3499 | 6087 |  | CORR | CIGR | 05:34 | 05:42 | 05:43 | 20 | 110 | 10 | EXT |  | 0.89 | (c)
66630.578 | 4.984 | 4.963 | -6.746 | -6.767 | -2004 | -1909 | -1916 | 1827 | 4963 | 6089 |  | CORR | CIGR | 03:18 | 03:34 | 03:33 | 37 | 177 | 11 | EXT | Аномалия находится на отводе. | 0.89 | (c)
66671.872 | 0.368 | 0.357 | -11.092 | -11.103 | -949 | -912 | -868 | 786 | 357 | 6093 |  | CORR | CIGR | 06:51 | 06:57 | 07:04 | 42 | 163 | 10 | EXT | Аномалия находится на отводе. | 0.89 | (c)
66679.283 | 7.779 | 7.581 | -3.681 | -3.879 | -625 | -610 | -571 | 517 | 3551 | 6093 |  | CORR | GENE | 07:43 | 07:46 | 07:52 | 328 | 108 | 13 | EXT | Аномалия находится на отводе. | 0.93 | (c)
66682.266 | 10.762 | 10.39 | -0.698 | -1.07 | -1031 | -1005 | -993 | 955 | 620 | 6093 |  | CORR | GENE | 06:38 | 06:42 | 06:44 | 450 | 76 | 13 | EXT | Аномалия находится на отводе. | 0.95 | (c)
66682.677 | 11.173 | 11.099 | -0.287 | -0.361 | -1056 | -1036 | -1037 | 1019 | 198 | 6093 |  | CORR | AXGR | 06:34 | 06:37 | 06:37 | 163 | 38 | 10 | EXT | Аномалия находится на отводе. | 0.9 | (c)
66683.058 | 0.094 | 0.038 | -11.651 | -11.707 | 1278 | 1300 | 1301 | 1278 | 38 | 6094 |  | CORR | AXGR | 06:11 | 06:14 | 06:14 | 153 | 45 | 11 | EXT |  | 0.9 | (c)
66721.798 | 4.419 | 4.391 | -7.166 | -7.194 | 1306 | 1523 | 1466 | 604 | 4391 | 6097 |  | CORR | GENE | 03:47 | 04:23 | 04:13 | 56 | 321 | 10 | EXT | Аномалия находится на упругопластическом изгибе: R=323 D, максимальное растяжение на 0.3 час. | 0.89 | (c)
66827.549 | 8.025 | 7.694 | -3.235 | -3.566 | -1673 | -1631 | -1607 | 557 | 2690 | 6106 |  | CORR | GENE | 07:14 | 07:21 | 07:25 | 876 | 133 | 10 | EXT |  | 0.96 | (c)
66828.864 | 9.34 | 8.511 | -1.92 | -2.749 | -1489 | -1443 | -1438 | 742 | 1027 | 6106 |  | CORR | GENE | 07:44 | 07:51 | 07:52 | 1722 | 101 | 12 | EXT |  | 0.99 | (c)
66830.2 | 10.676 | 10.367 | -0.584 | -0.893 | -1492 | -1418 | -1445 | 738 | 264 | 6106 |  | CORR | GENE | 07:43 | 07:55 | 07:51 | 629 | 94 | 12 | EXT |  | 0.96 | (c)
66837.031 | 6.247 | 6.213 | -5.083 | -5.117 | 1075 | 1230 | 1202 | 902 | 5048 | 6107 |  | CORR | GENE | 03:10 | 03:35 | 03:31 | 69 | 254 | 11 | EXT |  | 0.89 | (c)
66839.554 | 8.77 | 8.426 | -2.56 | -2.904 | 2084 | 2179 | 2131 | 52 | 2532 | 6107 |  | CORR | GENE | 05:53 | 06:08 | 06:01 | 372 | 95 | 11 | EXT |  | 0.93 | (c)
66839.644 | 8.86 | 8.838 | -2.47 | -2.492 | 952 | 2077 | 1535 | 112 | 2296 | 6107 |  | CORR | GENE | 02:50 | 05:52 | 04:24 | 196 | 1167 | 11 | EXT |  | 0.91 | (c)
66841.162 | 10.378 | 10.362 | -0.952 | -0.968 | -1599 | -1546 | -1502 | 631 | 936 | 6107 |  | CORR | CIGR | 07:59 | 08:07 | 08:14 | 32 | 195 | 12 | EXT |  | 0.89 | (c)
66941.449 | 7.155 | 7.144 | -4.52 | -4.531 | 1678 | 1860 | 1800 | 1678 | 4490 | 6116 |  | CORR | CIGR | 05:28 | 05:57 | 05:48 | 41 | 243 | 14 | EXT | Аномалия находится на упругопластическом изгибе: R=327 D, максимальное растяжение на 6.6 час. | 0.98 | (c)
67019.556 | 4.407 | 4.381 | -7.288 | -7.314 | -1847 | -1687 | -1713 | 1579 | 4381 | 6123 |  | CORR | GENE | 04:23 | 04:48 | 04:44 | 73 | 268 | 11 | EXT | Аномалия находится на упругопластическом изгибе: R=580 D, максимальное растяжение на 6.2 час. | 0.89 | (c)
67019.801 | 4.652 | 4.618 | -7.043 | -7.077 | -1784 | -1691 | -1658 | 1531 | 4618 | 6123 |  | CORR | GENE | 04:33 | 04:48 | 04:53 | 62 | 252 | 10 | EXT | Аномалия находится на упругопластическом изгибе: R=599 D, максимальное растяжение на 6.2 час. | 0.89 | (c)
67100.775 | 5.371 | 5.355 | -5.544 | -5.56 | -1407 | -1282 | -1329 | 823 | 5355 | 6130 |  | CORR | CIGR | 05:28 | 05:49 | 05:41 | 43 | 156 | 10 | EXT |  | 0.89 | (c)
67103.365 | 7.961 | 7.957 | -2.954 | -2.958 | -1938 | -1817 | -1848 | 292 | 2920 | 6130 |  | CORR | CIGR | 04:03 | 04:22 | 04:17 | 38 | 180 | 11 | EXT |  | 0.89 | (c)
67119.922 | 2.229 | 2.15 | -9.171 | -9.25 | 1508 | 1547 | 1532 | 674 | 2150 | 6132 |  | CORR | GENE | 04:42 | 04:48 | 04:46 | 220 | 49 | 10 | EXT | Аномалия находится на упругопластическом изгибе: R=253 D, максимальное растяжение на 0 час. | 0.91 | (c)
67156.228 | 4.31 | 4.289 | -7.16 | -7.181 | 1793 | 1909 | 1882 | 259 | 4289 | 6135 |  | CORR | CIGR | 06:02 | 06:21 | 06:17 | 40 | 178 | 10 | EXT |  | 0.84 | (c)
67156.47 | 4.552 | 4.535 | -6.918 | -6.935 | 1891 | 2013 | 1962 | 198 | 4535 | 6135 |  | CORR | CIGR | 06:18 | 06:38 | 06:30 | 39 | 141 | 10 | EXT |  | 0.84 | (c)
67206.963 | 9.17 | 8.997 | -1.93 | -2.103 | 1586 | 1823 | 1902 | 12 | 1686 | 6139 |  | DENT | GENE | 05:00 | 05:39 | 05:51 | 417 | 632 | 0.9 | N/A | Глубина вмятины: 13 мм (0,9%). Линейка: 42 см в (900 см; 05:39 ч:мин) Аномалия находится вблизи продольного шва. |  | (c)
67223.726 | 3.183 | 3.183 | -7.452 | -7.452 | -1957 | -1905 | -1911 | 274 | 3183 | 6141 |  | CORR | CIGR | 05:23 | 05:31 | 05:30 | 23 | 92 | 11 | EXT |  | 0.89 | (c)
67229.534 | 8.991 | 8.978 | -1.644 | -1.657 | -1898 | -1793 | -1810 | 333 | 1613 | 6141 |  | CORR | CIGR | 05:32 | 05:49 | 05:46 | 44 | 175 | 11 | EXT |  | 0.89 | (c)
67378.392 | 9.554 | 9.519 | -1.921 | -1.956 | 659 | 1016 | 1304 | 281 | 1665 | 6154 |  | CORR | GENE | 04:07 | 05:04 | 05:51 | 291 | 1290 | 12 | EXT |  | 0.92 | (c)
67379.49 | 10.652 | 10.321 | -0.823 | -1.154 | 1509 | 1589 | 1594 | 552 | 184 | 6154 |  | CORR | GENE | 06:24 | 06:37 | 06:38 | 970 | 170 | 11 | EXT |  | 0.97 | (c)
67381.931 | 1.618 | 1.586 | -9.837 | -9.869 | -1747 | -1595 | -1587 | 484 | 1586 | 6155 |  | CORR | GENE | 04:53 | 05:17 | 05:18 | 55 | 319 | 10 | EXT | Аномалия находится на отводе. | 0.89 | (c)
67388.787 | 8.474 | 8.381 | -2.981 | -3.074 | -1128 | -1100 | -1098 | 1068 | 2772 | 6155 |  | CORR | GENE | 06:33 | 06:37 | 06:37 | 302 | 59 | 11 | EXT | Аномалия находится на отводе. | 0.92 | (c)
67390.191 | 9.878 | 9.599 | -1.577 | -1.856 | -1820 | -1661 | -1393 | 411 | 1530 | 6155 |  | CORR | GENE | 04:41 | 05:06 | 05:50 | 326 | 853 | 15 | EXT | Аномалия находится на отводе. | 0.94 | (c)
67390.785 | 10.472 | 10.462 | -0.983 | -0.993 | -1902 | -1708 | -1719 | 329 | 926 | 6155 |  | CORR | GENE | 04:28 | 04:59 | 04:57 | 67 | 365 | 12 | EXT | Аномалия находится на отводе. | 0.89 | (c)
67391.447 | 11.134 | 10.979 | -0.321 | -0.476 | -1256 | -1225 | -1218 | 974 | 250 | 6155 |  | CORR | GENE | 06:12 | 06:17 | 06:18 | 226 | 76 | 10 | EXT | Аномалия находится на отводе. | 0.91 | (c)
67391.753 | 11.44 | 11.215 | -0.015 | -0.24 | 2139 | -1309 | -1443 | 0 | 15 | 6155 |  | CORR | GENE | 03:20 | 06:03 | 05:42 | 225 | 1758 | 12 | EXT | Аномалия находится на отводе. | 0.91 | (c)
67393.709 | 1.941 | 1.729 | -9.469 | -9.681 | -1963 | -1231 | -1561 | 267 | 1729 | 6156 |  | CORR | GENE | 04:37 | 06:35 | 05:42 | 296 | 804 | 11 | EXT |  | 0.88 | (c)
67399.339 | 7.571 | 7.548 | -3.839 | -3.862 | -1131 | -863 | -963 | 794 | 3793 | 6156 |  | CORR | GENE | 06:51 | 07:34 | 07:18 | 69 | 337 | 10 | EXT |  | 0.85 | (c)
67414.575 | 0.102 | 0.051 | -11.558 | -11.609 | -1544 | -1394 | -1316 | 687 | 51 | 6158 |  | CORR | GENE | 07:51 | 08:15 | 08:28 | 86 | 455 | 13 | EXT |  | 0.85 | (c)
67415.28 | 0.807 | 0.765 | -10.853 | -10.895 | 1860 | 1972 | 1977 | 136 | 765 | 6158 | Дефект проката | MIAN | GENE | 05:01 | 05:19 | 05:20 | 72 | 235 |  | INT | Дефект проката Эквивалент потери металла 10%. |  | (c)
67446.306 | 8.688 | 8.674 | -2.867 | -2.881 | -841 | -523 | -535 | 229 | 2749 | 6160 |  | CORR | GENE | 06:40 | 07:31 | 07:29 | 132 | 612 | 10 | EXT |  | 0.9 | (c)
67477.525 | 5.592 | 5.57 | -5.528 | -5.55 | -2170 | -2006 | -2009 | 61 | 5516 | 6163 |  | CORR | CIGR | 04:49 | 05:15 | 05:14 | 34 | 322 | 12 | EXT | Аномалия находится на упругопластическом изгибе: R=965 D, максимальное растяжение на 10.6 час. | 0.84 | (c)
67477.917 | 5.984 | 5.958 | -5.136 | -5.162 | -2176 | -2064 | -2031 | 55 | 5117 | 6163 |  | CORR | CIGR | 04:48 | 05:06 | 05:11 | 45 | 290 | 10 | EXT |  | 0.84 | (c)
67483.221 | 0.168 | 0.154 | -10.312 | -10.326 | -1697 | -1620 | -1623 | 534 | 154 | 6164 |  | CORR | CIGR | 06:54 | 07:07 | 07:06 | 28 | 147 | 11 | EXT |  | 0.89 | (c)
67483.339 | 0.286 | 0.266 | -10.194 | -10.214 | 2005 | 2147 | 2192 | 0 | 266 | 6164 |  | CORR | GENE | 04:52 | 05:15 | 05:22 | 59 | 373 | 10 | EXT |  | 0.89 | (c)
67487.325 | 4.272 | 4.09 | -6.208 | -6.39 | -1776 | -1765 | -1759 | 455 | 4090 | 6164 |  | CORR | AXGR | 06:42 | 06:43 | 06:44 | 188 | 34 | 11 | EXT |  | 0.91 | (c)
67487.372 | 4.319 | 4.292 | -6.161 | -6.188 | -1820 | -1697 | -1719 | 411 | 4292 | 6164 |  | CORR | GENE | 06:35 | 06:54 | 06:51 | 56 | 201 | 14 | EXT |  | 0.89 | (c)
67505.538 | 0.55 | 0.447 | -10.98 | -11.083 | -1947 | -1818 | -1799 | 283 | 447 | 6166 |  | CORR | GENE | 04:40 | 05:01 | 05:04 | 112 | 297 | 10 | EXT |  | 0.89 | (c)
67506.109 | 1.121 | 1.061 | -10.409 | -10.469 | -1935 | -1569 | -1588 | 295 | 1061 | 6166 |  | CORR | GENE | 04:42 | 05:41 | 05:38 | 93 | 695 | 15 | EXT |  | 0.89 | (c)
67506.649 | 1.661 | 1.497 | -9.869 | -10.033 | -1298 | -1165 | -1040 | 781 | 1497 | 6166 |  | CORR | GENE | 06:25 | 06:47 | 07:07 | 214 | 517 | 10 | EXT |  | 0.91 | (c)
67507.443 | 2.455 | 2.424 | -9.075 | -9.106 | -1928 | -1772 | -1770 | 302 | 2424 | 6166 |  | CORR | GENE | 04:43 | 05:09 | 05:09 | 183 | 316 | 10 | EXT |  | 0.9 | (c)
67508.209 | 3.221 | 3.201 | -8.309 | -8.329 | -1975 | -1849 | -1880 | 255 | 3201 | 6166 |  | CORR | GENE | 04:36 | 04:56 | 04:51 | 52 | 190 | 11 | EXT |  | 0.89 | (c)
67509.042 | 4.054 | 4.01 | -7.476 | -7.52 | -334 | -178 | -202 | 71 | 4010 | 6166 |  | CORR | GENE | 09:01 | 09:26 | 09:22 | 54 | 263 | 10 | EXT |  | 0.89 | (c)
67512.463 | 7.475 | 7.469 | -4.055 | -4.061 | 1634 | 1805 | 1737 | 391 | 4014 | 6166 |  | CORR | CIGR | 02:18 | 02:46 | 02:35 | 47 | 206 | 10 | EXT |  | 0.89 | (c)
67514.543 | 9.555 | 9.453 | -1.975 | -2.077 | -1776 | -1674 | -1633 | 455 | 1956 | 6166 |  | CORR | GENE | 05:08 | 05:24 | 05:31 | 121 | 286 | 12 | EXT |  | 0.9 | (c)
67516.633 | 0.115 | 0.057 | -11.29 | -11.348 | -1955 | -1811 | -1878 | 275 | 57 | 6167 |  | CORR | GENE | 04:45 | 05:09 | 04:58 | 163 | 155 | 10 | EXT |  | 0.9 | (c)
67524.019 | 7.501 | 7.478 | -3.904 | -3.927 | -1824 | -1727 | -1682 | 406 | 3898 | 6167 |  | CORR | CIGR | 05:06 | 05:22 | 05:29 | 29 | 284 | 11 | EXT |  | 0.89 | (c)
67524.867 | 8.349 | 8.319 | -3.056 | -3.086 | -1788 | -1668 | -1711 | 442 | 3041 | 6167 |  | CORR | CIGR | 05:12 | 05:32 | 05:25 | 45 | 155 | 11 | EXT |  | 0.89 | (c)
67525.59 | 9.072 | 9.034 | -2.333 | -2.371 | 1129 | 1285 | 1220 | 919 | 2326 | 6167 |  | CORR | CIGR | 01:03 | 01:28 | 01:18 | 45 | 183 | 11 | EXT |  | 0.89 | (c)
67540.385 | 0.972 | 0.875 | -10.753 | -10.85 | -1728 | -1235 | -1324 | 919 | 875 | 6169 |  | CORR | GENE | 04:57 | 06:17 | 06:03 | 221 | 809 | 11 | EXT |  | 0.91 | (c)
67550.194 | 10.781 | 10.755 | -0.944 | -0.97 | -834 | -608 | -468 | 101 | 905 | 6169 |  | CORR | GENE | 07:22 | 07:58 | 08:21 | 65 | 733 | 10 | EXT |  | 0.89 | (c)
67578.407 | 4.099 | 4.077 | -7.331 | -7.353 | -1812 | -1697 | -1724 | 419 | 4077 | 6172 |  | CORR | CIGR | 07:32 | 07:51 | 07:46 | 37 | 176 | 10 | EXT |  | 0.89 | (c)
67620.501 | 0.768 | 0.718 | -10.367 | -10.417 | 1836 | 2009 | 1980 | 107 | 718 | 6176 |  | CORR | GENE | 07:17 | 07:45 | 07:40 | 75 | 287 | 10 | EXT | Аномалия находится на упругопластическом изгибе: R=628 D, максимальное растяжение на 5.4 час. | 0.85 | (c)
67620.748 | 1.015 | 0.99 | -10.12 | -10.145 | 1799 | 2029 | 1970 | 89 | 990 | 6176 |  | CORR | GENE | 07:11 | 07:48 | 07:39 | 71 | 342 | 10 | EXT | Аномалия находится на упругопластическом изгибе: R=660 D, максимальное растяжение на 5.6 час. | 0.85 | (c)
67621.296 | 1.563 | 1.557 | -9.572 | -9.578 | 2015 | 2117 | 2081 | 83 | 1557 | 6176 |  | CORR | CIGR | 07:46 | 08:02 | 07:57 | 32 | 132 | 11 | EXT | Аномалия находится на упругопластическом изгибе: R=678 D, максимальное растяжение на 6.1 час. | 0.84 | (c)
67624.246 | 4.513 | 4.489 | -6.622 | -6.646 | 1895 | 2076 | 2052 | 22 | 4489 | 6176 |  | CORR | GENE | 07:27 | 07:56 | 07:52 | 51 | 313 | 11 | EXT | Аномалия находится на упругопластическом изгибе: R=559 D, максимальное растяжение на 6.3 час. | 0.85 | (c)
67688.402 | 11.284 | 11.264 | -0.126 | -0.146 | -2100 | -1995 | -1948 | 131 | 97 | 6181 |  | CORR | CIGR | 04:57 | 05:14 | 05:21 | 49 | 304 | 10 | EXT |  | 0.85 | (c)
67711.521 | 0.238 | 0.086 | -11.197 | -11.349 | 1005 | 1133 | 1214 | 807 | 86 | 6184 |  | CORR | GENE | 05:05 | 05:26 | 05:39 | 173 | 419 | 10 | EXT |  | 0.9 | (c)
67723.544 | 0.826 | 0.677 | -10.774 | -10.923 | -2010 | -1591 | -1753 | 221 | 677 | 6185 |  | CORR | GENE | 03:46 | 04:54 | 04:28 | 167 | 514 | 10 | EXT |  | 0.9 | (c)
67723.865 | 1.147 | 1.128 | -10.453 | -10.472 | 1773 | 1879 | 1879 | 245 | 1128 | 6185 |  | CORR | GENE | 01:57 | 02:14 | 02:14 | 56 | 212 | 10 | EXT |  | 0.89 | (c)
67723.99 | 1.272 | 1.245 | -10.328 | -10.355 | -1083 | -1021 | -1017 | 951 | 1245 | 6185 |  | CORR | CIGR | 06:16 | 06:26 | 06:26 | 39 | 132 | 10 | EXT |  | 0.89 | (c)
67734.239 | 11.521 | 11.462 | -0.079 | -0.138 | -2184 | -2036 | -1676 | 47 | 35 | 6185 |  | CORR | GENE | 03:18 | 03:42 | 04:40 | 103 | 1015 | 12 | EXT |  | 0.89 | (c)
67743.165 | 8.847 | 8.802 | -0.888 | -0.933 | -1709 | -1510 | -1605 | 522 | 880 | 6186 |  | CORR | GENE | 07:43 | 08:15 | 07:60 | 53 | 207 | 11 | EXT |  | 0.89 | (c)
67743.751 | 9.433 | 9.015 | -0.302 | -0.72 | -1573 | -1481 | -1500 | 657 | 99 | 6186 |  | CORR | GENE | 08:05 | 08:20 | 08:17 | 621 | 147 | 11 | EXT |  | 0.95 | (c)
67743.955 | 9.637 | 9.597 | -0.098 | -0.138 | -1948 | -1740 | -1803 | 283 | 79 | 6186 |  | CORR | GENE | 07:05 | 07:38 | 07:28 | 59 | 289 | 11 | EXT |  | 0.89 | (c)
67743.977 | 9.659 | 9.556 | -0.076 | -0.179 | 1924 | 2115 | 2095 | 0 | 63 | 6186 |  | CORR | GENE | 05:30 | 06:00 | 05:57 | 116 | 341 | 10 | EXT |  | 0.89 | (c)
67755.468 | 0.07 | 0.043 | -11.315 | -11.342 | 1865 | 2067 | 2048 | 0 | 43 | 6188 |  | CORR | GENE | 05:10 | 05:42 | 05:39 | 53 | 367 | 13 | EXT | Аномалия находится на упругопластическом изгибе: R=372 D, максимальное растяжение на 1.3 час. | 0.89 | (c)
67756.069 | 0.671 | 0.085 | -10.714 | -11.3 | 1262 | 1464 | 1383 | 725 | 85 | 6188 |  | CORR | GENE | 03:32 | 04:05 | 03:52 | 1308 | 244 | 11 | EXT | Аномалия находится на упругопластическом изгибе: R=372 D, максимальное растяжение на 1.3 час. | 0.97 | (c)
67756.309 | 0.911 | 0.882 | -10.474 | -10.503 | 1734 | 1798 | 1803 | 358 | 882 | 6188 |  | CORR | CIGR | 04:48 | 04:59 | 04:60 | 45 | 139 | 14 | EXT | Аномалия находится на упругопластическом изгибе: R=372 D, максимальное растяжение на 1.3 час. | 0.89 | (c)
67756.602 | 1.204 | 1.183 | -10.181 | -10.202 | 1820 | 1910 | 1890 | 271 | 1183 | 6188 |  | CORR | CIGR | 05:02 | 05:17 | 05:14 | 40 | 140 | 10 | EXT | Аномалия находится на упругопластическом изгибе: R=372 D, максимальное растяжение на 1.3 час. | 0.89 | (c)
67756.717 | 1.319 | 1.306 | -10.066 | -10.079 | 1856 | 1913 | 1932 | 223 | 1306 | 6188 |  | CORR | CIGR | 05:08 | 05:17 | 05:20 | 35 | 151 | 10 | EXT | Аномалия находится на упругопластическом изгибе: R=372 D, максимальное растяжение на 1.3 час. | 0.89 | (c)
67756.814 | 1.416 | 1.389 | -9.969 | -9.996 | 1829 | 1913 | 1885 | 289 | 1389 | 6188 |  | CORR | CIGR | 05:04 | 05:17 | 05:13 | 45 | 113 | 10 | EXT | Аномалия находится на упругопластическом изгибе: R=372 D, максимальное растяжение на 1.3 час. | 0.89 | (c)
67757.154 | 1.756 | 1.74 | -9.629 | -9.645 | 1379 | 1495 | 1470 | 670 | 1740 | 6188 |  | CORR | CIGR | 03:51 | 04:10 | 04:06 | 31 | 182 | 10 | EXT | Аномалия находится на упругопластическом изгибе: R=372 D, максимальное растяжение на 1.3 час. | 0.89 | (c)
67758.146 | 2.748 | 2.644 | -8.637 | -8.741 | 1464 | 1498 | 1499 | 697 | 2644 | 6188 |  | CORR | GENE | 04:05 | 04:10 | 04:11 | 204 | 70 | 12 | EXT | Аномалия находится на упругопластическом изгибе: R=437 D, максимальное растяжение на 0.9 час. | 0.91 | (c)
67758.189 | 2.791 | 2.779 | -8.594 | -8.606 | 1769 | 1909 | 1868 | 263 | 2779 | 6188 |  | CORR | CIGR | 04:54 | 05:17 | 05:10 | 27 | 199 | 10 | EXT | Аномалия находится на упругопластическом изгибе: R=437 D, максимальное растяжение на 0.9 час. | 0.89 | (c)
67758.906 | 3.508 | 3.483 | -7.877 | -7.902 | 1323 | 1496 | 1416 | 722 | 3483 | 6188 |  | CORR | CIGR | 03:42 | 04:10 | 03:57 | 31 | 186 | 13 | EXT | Аномалия находится на упругопластическом изгибе: R=462 D, максимальное растяжение на 1.2 час. | 0.89 | (c)
67759.234 | 3.836 | 3.805 | -7.549 | -7.58 | -1384 | -1136 | -1234 | 846 | 3805 | 6188 |  | CORR | GENE | 08:25 | 09:05 | 08:49 | 70 | 301 | 11 | EXT | Аномалия находится на упругопластическом изгибе: R=462 D, максимальное растяжение на 1.3 час. | 0.89 | (c)
67760.409 | 5.011 | 4.856 | -6.374 | -6.529 | 1340 | 1411 | 1377 | 817 | 4856 | 6188 |  | CORR | GENE | 03:45 | 03:56 | 03:51 | 353 | 74 | 14 | EXT | Аномалия находится на упругопластическом изгибе: R=420 D, максимальное растяжение на 1.3 час. | 0.94 | (c)
67761.862 | 6.464 | 6.433 | -4.921 | -4.952 | 994 | 1078 | 1154 | 916 | 4911 | 6188 |  | CORR | CIGR | 02:49 | 03:03 | 03:15 | 41 | 321 | 10 | EXT | Аномалия находится на упругопластическом изгибе: R=384 D, максимальное растяжение на 1.3 час. | 0.89 | (c)
67762.633 | 7.235 | 7.201 | -4.15 | -4.184 | -2049 | -1926 | -1952 | 181 | 4128 | 6188 |  | CORR | GENE | 06:38 | 06:58 | 06:54 | 56 | 195 | 10 | EXT | Аномалия находится на упругопластическом изгибе: R=372 D, максимальное растяжение на 1.3 час. | 0.89 | (c)
67763.163 | 7.765 | 7.74 | -3.62 | -3.645 | 1042 | 1094 | 1120 | 1032 | 3611 | 6188 |  | CORR | CIGR | 02:57 | 03:05 | 03:09 | 34 | 157 | 14 | EXT | Аномалия находится на упругопластическом изгибе: R=374 D, максимальное растяжение на 1.3 час. | 0.89 | (c)
67764.908 | 9.51 | 9.499 | -1.875 | -1.886 | -1842 | -1739 | -1608 | 388 | 1807 | 6188 |  | CORR | GENE | 07:11 | 07:28 | 07:49 | 79 | 468 | 10 | EXT | Аномалия находится на упругопластическом изгибе: R=383 D, максимальное растяжение на 1 час. | 0.89 | (c)
67765.067 | 9.669 | 9.656 | -1.716 | -1.729 | -1870 | -1755 | -1601 | 360 | 1637 | 6188 |  | CORR | GENE | 07:07 | 07:25 | 07:50 | 92 | 538 | 11 | EXT | Аномалия находится на упругопластическом изгибе: R=375 D, максимальное растяжение на 1 час. | 0.89 | (c)
67765.19 | 9.792 | 9.748 | -1.593 | -1.637 | 1727 | 1856 | 1882 | 193 | 1579 | 6188 |  | CORR | GENE | 04:47 | 05:08 | 05:12 | 58 | 311 | 10 | EXT | Аномалия находится на упругопластическом изгибе: R=375 D, максимальное растяжение на 1 час. | 0.89 | (c)
67765.346 | 9.948 | 9.927 | -1.437 | -1.458 | -1909 | -1775 | -1820 | 321 | 1422 | 6188 |  | CORR | CIGR | 07:00 | 07:22 | 07:15 | 36 | 178 | 11 | EXT | Аномалия находится на упругопластическом изгибе: R=372 D, максимальное растяжение на 1.3 час. | 0.89 | (c)
67765.644 | 10.246 | 10.22 | -1.139 | -1.165 | 1228 | 1922 | 1683 | 92 | 1019 | 6188 |  | CORR | GENE | 03:27 | 05:19 | 04:40 | 146 | 911 | 10 | EXT | Аномалия находится на упругопластическом изгибе: R=372 D, максимальное растяжение на 1.3 час. | 0.9 | (c)
67765.889 | 10.491 | 10.433 | -0.894 | -0.952 | -1651 | -1369 | -1466 | 579 | 838 | 6188 |  | CORR | GENE | 07:42 | 08:28 | 08:12 | 114 | 370 | 12 | EXT | Аномалия находится на упругопластическом изгибе: R=372 D, максимальное растяжение на 1.3 час. | 0.9 | (c)
67766.147 | 10.749 | 10.656 | -0.636 | -0.729 | 1399 | 1508 | 1724 | 181 | 612 | 6188 |  | CORR | GENE | 03:54 | 04:12 | 04:47 | 117 | 651 | 11 | EXT | Аномалия находится на упругопластическом изгибе: R=372 D, максимальное растяжение на 1.3 час. | 0.89 | (c)
67766.376 | 10.978 | 10.959 | -0.407 | -0.426 | 1873 | 1977 | 1960 | 184 | 386 | 6188 |  | CORR | CIGR | 05:11 | 05:28 | 05:25 | 40 | 174 | 12 | EXT | Аномалия находится на упругопластическом изгибе: R=372 D, максимальное растяжение на 1.3 час. | 0.89 | (c)
67769.767 | 2.984 | 2.977 | -8.461 | -8.468 | -1630 | -1362 | -1485 | 600 | 2977 | 6189 |  | CORR | GENE | 04:60 | 05:43 | 05:23 | 65 | 290 | 10 | EXT | Аномалия находится на отводе. | 0.89 | (c)
67770.572 | 3.789 | 3.786 | -7.656 | -7.659 | -1591 | -1386 | -1459 | 639 | 3786 | 6189 |  | CORR | GENE | 05:06 | 05:39 | 05:27 | 64 | 264 | 10 | EXT | Аномалия находится на отводе. | 0.89 | (c)
67771.298 | 4.515 | 4.507 | -6.93 | -6.938 | -1907 | -1814 | -1837 | 323 | 4507 | 6189 |  | CORR | CIGR | 04:15 | 04:30 | 04:26 | 34 | 141 | 10 | EXT | Аномалия находится на отводе. | 0.89 | (c)
67772.437 | 5.654 | 5.641 | -5.791 | -5.804 | 2217 | -2144 | -2165 | 0 | 5641 | 6189 |  | CORR | CIGR | 03:21 | 03:37 | 03:33 | 36 | 158 | 10 | EXT | Аномалия находится на отводе. | 0.89 | (c)
67772.748 | 5.965 | 5.937 | -5.48 | -5.508 | -1592 | -1499 | -1517 | 638 | 5468 | 6189 |  | CORR | CIGR | 05:06 | 05:21 | 05:18 | 40 | 151 | 10 | EXT | Аномалия находится на отводе. | 0.89 | (c)
67773.202 | 6.419 | 6.401 | -5.026 | -5.044 | -1508 | -1364 | -1334 | 722 | 4940 | 6189 |  | CORR | GENE | 05:19 | 05:43 | 05:48 | 104 | 350 | 15 | EXT | Аномалия находится на отводе. | 0.9 | (c)
67773.594 | 6.811 | 6.785 | -4.634 | -4.66 | -1113 | -1014 | -949 | 785 | 4621 | 6189 |  | CORR | CIGR | 06:23 | 06:39 | 06:50 | 39 | 328 | 10 | EXT | Аномалия находится на отводе. | 0.89 | (c)
67773.829 | 7.046 | 7.016 | -4.399 | -4.429 | -1849 | -1701 | -1685 | 381 | 4381 | 6189 |  | CORR | GENE | 04:24 | 04:48 | 04:51 | 48 | 329 | 10 | EXT | Аномалия находится на отводе. | 0.89 | (c)
67774.467 | 7.684 | 7.672 | -3.761 | -3.773 | -1371 | -1286 | -1290 | 859 | 3740 | 6189 |  | CORR | CIGR | 05:42 | 05:55 | 05:55 | 33 | 162 | 13 | EXT | Аномалия находится на отводе. | 0.89 | (c)
67811.248 | 9.975 | 9.962 | -0.071 | -0.084 | 1887 | 1921 | 1926 | 1887 | 56 | 6192а |  | CORR | CIGR | 06:10 | 06:15 | 06:16 | 28 | 78 | 15 | EXT | Аномалия находится на упругопластическом изгибе: R=286 D, максимальное растяжение на 12 час. | 0.89 | (c)
67846.469 | 0.331 | 0.289 | -11.159 | -11.201 | 1566 | 1723 | 1683 | 431 | 289 | 6197 |  | CORR | GENE | 01:37 | 02:02 | 01:56 | 49 | 234 | 11 | EXT | Аномалия находится на отводе. | 0.89 | (c)
67847.929 | 1.791 | 1.77 | -9.699 | -9.72 | -34 | 54 | 24 | 0 | 1770 | 6197 |  | CORR | CIGR | 09:19 | 09:33 | 09:28 | 37 | 117 | 14 | EXT | Аномалия находится на отводе. | 0.89 | (c)
67848.876 | 2.738 | 2.065 | -8.752 | -9.425 | 1998 | 2014 | 2030 | 169 | 2065 | 6197 |  | CORR | GENE | 02:47 | 02:49 | 02:52 | 1455 | 64 | 11 | EXT | Аномалия находится на отводе. | 0.98 | (c)
67850.14 | 4.002 | 3.636 | -7.488 | -7.854 | 2165 | 2207 | 2213 | 0 | 3636 | 6197 |  | CORR | GENE | 03:14 | 03:20 | 03:21 | 688 | 96 | 11 | EXT | Аномалия находится на отводе. | 0.96 | (c)
67850.544 | 4.406 | 4.392 | -7.084 | -7.098 | 1741 | 1767 | 1780 | 412 | 4392 | 6197 |  | CORR | CIGR | 02:05 | 02:09 | 02:11 | 25 | 78 | 13 | EXT | Аномалия находится на отводе. | 0.89 | (c)
67850.706 | 4.568 | 4.568 | -6.922 | -6.922 | 1742 | 1763 | 1772 | 428 | 4568 | 6197 |  | CORR | CIGR | 02:05 | 02:09 | 02:10 | 20 | 61 | 10 | EXT | Аномалия находится на отводе. | 0.89 | (c)
67851.012 | 4.874 | 4.469 | -6.616 | -7.021 | 1963 | 2044 | 2044 | 106 | 4469 | 6197 |  | CORR | GENE | 02:41 | 02:54 | 02:54 | 447 | 162 | 12 | EXT | Аномалия находится на отводе. | 0.94 | (c)
67851.358 | 5.22 | 4.965 | -6.27 | -6.525 | 2047 | 2056 | 2090 | 97 | 4965 | 6197 |  | CORR | GENE | 02:55 | 02:56 | 03:02 | 490 | 86 | 11 | EXT | Аномалия находится на отводе. | 0.94 | (c)
67851.661 | 5.523 | 5.509 | -5.967 | -5.981 | 1972 | 2000 | 2015 | 172 | 5509 | 6197 |  | CORR | CIGR | 02:42 | 02:47 | 02:49 | 35 | 87 | 10 | EXT | Аномалия находится на отводе. | 0.89 | (c)
67852.758 | 6.62 | 6.359 | -4.87 | -5.131 | -1770 | -1484 | -1269 | 460 | 4850 | 6197 |  | CORR | GENE | 04:38 | 05:25 | 05:59 | 281 | 1002 | 11 | EXT | Аномалия находится на отводе. | 0.92 | (c)
67853.01 | 6.872 | 6.872 | -4.618 | -4.618 | -1526 | -1423 | -1443 | 704 | 4593 | 6197 |  | CORR | CIGR | 05:18 | 05:34 | 05:31 | 25 | 166 | 13 | EXT | Аномалия находится на отводе. | 0.89 | (c)
67853.031 | 6.893 | 6.892 | -4.597 | -4.598 | -960 | -871 | -908 | 855 | 4563 | 6197 |  | CORR | CIGR | 06:49 | 07:04 | 06:58 | 35 | 105 | 11 | EXT | Аномалия находится на отводе. | 0.89 | (c)
67853.087 | 6.949 | 6.942 | -4.541 | -4.548 | 1844 | 1888 | 1905 | 265 | 4517 | 6197 |  | CORR | CIGR | 02:22 | 02:29 | 02:32 | 31 | 122 | 15 | EXT | Аномалия находится на отводе. | 0.89 | (c)
67853.12 | 6.982 | 6.972 | -4.508 | -4.518 | -1343 | -1178 | -1239 | 887 | 4462 | 6197 |  | CORR | GENE | 05:47 | 06:14 | 06:04 | 56 | 209 | 10 | EXT | Аномалия находится на отводе. | 0.89 | (c)
67853.32 | 7.182 | 7.152 | -4.308 | -4.338 | -1691 | -1353 | -1465 | 539 | 4268 | 6197 |  | CORR | GENE | 04:51 | 05:46 | 05:28 | 70 | 453 | 13 | EXT | Аномалия находится на отводе. | 0.89 | (c)
67853.486 | 7.348 | 7.322 | -4.142 | -4.168 | -1518 | -1459 | -1462 | 712 | 4133 | 6197 |  | CORR | CIGR | 05:19 | 05:29 | 05:28 | 35 | 113 | 10 | EXT | Аномалия находится на отводе. | 0.89 | (c)
67853.591 | 7.453 | 7.44 | -4.037 | -4.05 | -858 | -795 | -815 | 771 | 4019 | 6197 |  | CORR | CIGR | 07:06 | 07:16 | 07:13 | 31 | 87 | 11 | EXT | Аномалия находится на отводе. | 0.89 | (c)
67853.736 | 7.598 | 7.561 | -3.892 | -3.929 | -1674 | -1538 | -1474 | 556 | 3813 | 6197 |  | CORR | GENE | 04:54 | 05:16 | 05:26 | 116 | 401 | 11 | EXT | Аномалия находится на отводе. | 0.89 | (c)
67855.644 | 9.506 | 9.215 | -1.984 | -2.275 | -810 | 43 | -362 | 0 | 1869 | 6197 |  | CORR | GENE | 07:13 | 09:31 | 08:26 | 406 | 896 | 10 | EXT | Аномалия находится на отводе. | 0.93 | (c)
67916.28 | 0.942 | 0.915 | -10.458 | -10.485 | 1639 | 1798 | 1774 | 321 | 915 | 6203 |  | CORR | GENE | 06:46 | 07:11 | 07:07 | 48 | 271 | 13 | EXT | Аномалия находится на упругопластическом изгибе: R=713 D, максимальное растяжение на 4.8 час. | 0.89 | (c)
67916.544 | 1.206 | 1.194 | -10.194 | -10.206 | 1513 | 1624 | 1623 | 498 | 1194 | 6203 |  | CORR | CIGR | 06:25 | 06:43 | 06:43 | 33 | 220 | 10 | EXT | Аномалия находится на упругопластическом изгибе: R=733 D, максимальное растяжение на 4.8 час. | 0.89 | (c)
67921.242 | 5.904 | 5.749 | -5.496 | -5.651 | 1719 | 1719 | 1758 | 433 | 5433 | 6203 |  | CORR | GENE | 06:59 | 06:59 | 07:05 | 218 | 79 | 10 | EXT | Аномалия находится на упругопластическом изгибе: R=815 D, максимальное растяжение на 4.9 час. | 0.91 | (c)
67934.919 | 8.181 | 8.172 | -3.294 | -3.303 | 1570 | 1663 | 1659 | 483 | 3253 | 6204 |  | CORR | GENE | 06:25 | 06:40 | 06:39 | 50 | 178 | 14 | EXT |  | 0.89 | (c)
67936.501 | 9.763 | 9.507 | -1.712 | -1.968 | 1720 | 1785 | 1805 | 341 | 1355 | 6204 |  | CORR | GENE | 06:49 | 06:59 | 07:03 | 613 | 170 | 12 | EXT |  | 0.96 | (c)
67938.044 | 11.306 | 11.282 | -0.169 | -0.193 | 1622 | 1781 | 1715 | 423 | 131 | 6204 |  | CORR | GENE | 06:33 | 06:59 | 06:48 | 62 | 186 | 11 | EXT |  | 0.89 | (c)
67940.699 | 2.486 | 2.11 | -8.774 | -9.15 | -750 | -696 | -670 | 590 | 2110 | 6205 |  | SCC | GENE | 07:18 | 07:26 | 07:31 | 701 | 160 | 22 | EXT |  | 1 | (b)
67942.286 | 4.073 | 2.899 | -7.187 | -8.361 | 2203 | 2228 | -2215 | 0 | 2899 | 6205 |  | SCC | GENE | 03:14 | 03:18 | 03:21 | 1508 | 86 | 32 | EXT | Аномалия находится в зоне сварного шва. | 1.12 | (a)
67943.606 | 5.393 | 4.816 | -5.867 | -6.444 | 2188 | 2195 | 2216 | 0 | 4816 | 6205 |  | SCC | GENE | 03:12 | 03:13 | 03:16 | 1125 | 57 | 33 | EXT | Аномалия находится в зоне сварного шва. | 1.14 | (a)
67944.426 | 6.213 | 5.944 | -5.047 | -5.316 | -2226 | -2209 | -2199 | 5 | 4407 | 6205 |  | SCC | GENE | 03:20 | 03:22 | 03:24 | 909 | 53 | 18 | EXT | Аномалия находится в зоне сварного шва. | 1 | (a)
67944.508 | 6.295 | 6.023 | -4.965 | -5.237 | -2166 | -2115 | -2114 | 65 | 3805 | 6205 |  | SCC | GENE | 03:29 | 03:37 | 03:38 | 1432 | 103 | 36 | EXT | Аномалия находится в зоне сварного шва. | 1.23 | (a)
67945.434 | 7.221 | 6.87 | -4.039 | -4.39 | -2225 | -2208 | -2202 | 5 | 3636 | 6205 |  | SCC | AXGR | 03:20 | 03:22 | 03:23 | 754 | 47 | 40 | EXT | Аномалия находится в зоне сварного шва. | 1.33 | (a)
67946.02 | 7.807 | 7.663 | -3.453 | -3.597 | -2156 | -2130 | -2116 | 75 | 3221 | 6205 |  | SCC | GENE | 03:31 | 03:35 | 03:37 | 376 | 79 | 12 | EXT | Аномалия находится в зоне сварного шва. | 1 | (b)
67946.694 | 8.481 | 8.13 | -2.779 | -3.13 | -2222 | -2117 | -2142 | 8 | 2552 | 6205 |  | SCC | GENE | 03:20 | 03:37 | 03:33 | 578 | 161 | 29 | EXT | Аномалия находится в зоне сварного шва. | 1.03 | (a)
67955.913 | 6.44 | 6.371 | -4.625 | -4.694 | -1717 | -1521 | -1597 | 514 | 4399 | 6206 |  | CORR | GENE | 05:25 | 05:56 | 05:44 | 295 | 239 | 11 | EXT |  | 0.92 | (c)
67960.723 | 0.185 | 0.012 | -9.928 | -10.101 | -685 | -598 | -596 | 507 | 12 | 6207а |  | CORR | GENE | 07:19 | 07:33 | 07:34 | 257 | 178 | 20 | EXT | Аномалия находится на отводе. | 0.95 | (c)
67968.454 | 7.916 | 7.682 | -2.197 | -2.431 | -850 | -703 | -682 | 515 | 2031 | 6207а |  | CORR | GENE | 06:53 | 07:16 | 07:20 | 400 | 335 | 16 | EXT | Аномалия находится на отводе. | 0.96 | (c)
67969.01 | 8.472 | 8.406 | -1.641 | -1.707 | -974 | -781 | -736 | 499 | 1584 | 6207а |  | CORR | GENE | 06:33 | 07:04 | 07:11 | 123 | 475 | 11 | EXT | Аномалия находится на отводе. | 0.9 | (c)
67969.392 | 8.854 | 8.49 | -1.259 | -1.623 | -442 | -419 | -410 | 378 | 1209 | 6207а |  | CORR | GENE | 07:59 | 08:02 | 08:04 | 414 | 64 | 12 | EXT | Аномалия находится на отводе. | 0.94 | (c)
67969.681 | 9.143 | 8.854 | -0.97 | -1.259 | -784 | -748 | -698 | 612 | 400 | 6207а |  | ARTD | GENE | 07:03 | 07:09 | 07:17 | 859 | 172 |  | EXT | Аномалия находится на отводе. Наплавка/вышлифовка 12%. |  | (c)
67970.658 | 0.007 | 0.001 | -3.538 | -3.544 | 230 | 451 | 457 | 230 | 1 | 6207б |  | CORR | CIGR | 01:55 | 02:31 | 02:32 | 32 | 455 | 13 | EXT |  | 0.89 | (c)
67987.97 | 2.145 | 2.141 | -6.663 | -6.667 | 1434 | 1598 | 1526 | 613 | 2141 | 6209а |  | CORR | CIGR | 06:29 | 06:55 | 06:44 | 44 | 183 | 13 | EXT | Аномалия находится на отводе. | 0.89 | (c)
67988.388 | 2.563 | 2.554 | -6.245 | -6.254 | 1762 | 1834 | 1892 | 208 | 2554 | 6209а |  | CORR | GENE | 07:22 | 07:33 | 07:43 | 49 | 260 | 14 | EXT | Аномалия находится на отводе. | 0.89 | (c)
67988.686 | 2.861 | 2.765 | -5.947 | -6.043 | 1776 | 1938 | 1871 | 264 | 2765 | 6209а |  | CORR | GENE | 07:24 | 07:50 | 07:39 | 968 | 190 | 11 | EXT | Аномалия находится на отводе. | 0.97 | (c)
67988.805 | 2.98 | 2.45 | -5.828 | -6.358 | 1395 | 1670 | 1576 | 473 | 2450 | 6209а |  | CORR | GENE | 06:23 | 07:07 | 06:52 | 839 | 362 | 15 | EXT | Аномалия находится на отводе. | 0.99 | (c)
67989.706 | 3.881 | 3.778 | -4.927 | -5.03 | 2169 | 2195 | 2197 | 6 | 3778 | 6209а |  | CORR | GENE | 08:27 | 08:32 | 08:32 | 209 | 55 | 12 | EXT | Аномалия находится на отводе. | 0.91 | (c)
67989.767 | 3.942 | 3.822 | -4.866 | -4.986 | 1005 | 1504 | 1325 | 586 | 3822 | 6209а |  | CORR | GENE | 05:20 | 06:40 | 06:11 | 170 | 639 | 13 | EXT | Аномалия находится на отводе. | 0.91 | (c)
67990.21 | 4.385 | 4.376 | -4.423 | -4.432 | 1587 | 1730 | 1659 | 500 | 4376 | 6209а |  | CORR | CIGR | 06:53 | 07:16 | 07:05 | 36 | 143 | 12 | EXT | Аномалия находится на отводе. | 0.89 | (c)
67990.367 | 4.542 | 4.409 | -4.266 | -4.399 | 1061 | 1370 | 1220 | 852 | 4207 | 6209а |  | CORR | GENE | 05:29 | 06:18 | 05:54 | 192 | 317 | 12 | EXT | Аномалия находится на отводе. | 0.91 | (c)
67990.562 | 4.737 | 4.654 | -4.071 | -4.154 | 1400 | 1712 | 1596 | 438 | 4036 | 6209а |  | CORR | GENE | 06:23 | 07:14 | 06:55 | 118 | 392 | 14 | EXT | Аномалия находится на отводе. | 0.9 | (c)
67990.873 | 5.048 | 5.041 | -3.76 | -3.767 | 2113 | 2210 | 2164 | 16 | 3738 | 6209а |  | CORR | CIGR | 08:18 | 08:34 | 08:27 | 29 | 101 | 14 | EXT | Аномалия находится на отводе. | 0.89 | (c)
67991.018 | 5.193 | 5.078 | -3.615 | -3.73 | 1959 | 1981 | 1984 | 222 | 3541 | 6209а |  | CORR | GENE | 07:54 | 07:57 | 07:57 | 189 | 49 | 10 | EXT | Аномалия находится на отводе. | 0.9 | (c)
67991.557 | 5.732 | 5.174 | -3.076 | -3.634 | 1318 | 1605 | 1555 | 439 | 2014 | 6209а |  | CORR | GENE | 06:10 | 06:56 | 06:48 | 1620 | 473 | 22 | EXT | Аномалия находится на отводе. | 1.09 | (b)
67993.017 | 7.192 | 6.828 | -1.616 | -1.98 | 1409 | 1549 | 1502 | 635 | 1366 | 6209а |  | CORR | GENE | 06:25 | 06:47 | 06:40 | 614 | 186 | 19 | EXT | Аномалия находится на отводе. | 1.01 | (b)
67994.081 | 8.256 | 7.882 | -0.552 | -0.926 | 1384 | 1523 | 1468 | 678 | 354 | 6209а |  | CORR | GENE | 06:21 | 06:43 | 06:34 | 572 | 168 | 12 | EXT | Аномалия находится на отводе. | 0.96 | (c)
67994.551 | 8.726 | 8.65 | -0.082 | -0.158 | 1469 | 1507 | 1488 | 723 | 28 | 6209а |  | CORR | AXGR | 06:34 | 06:41 | 06:38 | 130 | 38 | 13 | EXT | Аномалия находится на отводе. | 0.9 | (c)
68006.665 | 0.647 | 0.632 | -11.028 | -11.043 | -1588 | -1510 | -1527 | 642 | 632 | 6211 |  | CORR | CIGR | 05:25 | 05:37 | 05:35 | 40 | 122 | 14 | EXT | Аномалия находится на упругопластическом изгибе: R=396 D, максимальное растяжение на 0.3 час. | 0.89 | (c)
68007.031 | 1.013 | 1.003 | -10.662 | -10.672 | -1397 | -1358 | -1362 | 833 | 1003 | 6211 |  | CORR | CIGR | 05:56 | 06:02 | 06:01 | 20 | 70 | 11 | EXT | Аномалия находится на упругопластическом изгибе: R=369 D, максимальное растяжение на 0.4 час. | 0.89 | (c)
68008.761 | 2.743 | 2.743 | -8.932 | -8.932 | -1387 | -1341 | -1344 | 843 | 2743 | 6211 |  | CORR | CIGR | 05:57 | 06:05 | 06:04 | 30 | 87 | 12 | EXT | Аномалия находится на упругопластическом изгибе: R=316 D, максимальное растяжение на 0.4 час. | 0.89 | (c)
68009.157 | 3.139 | 3.129 | -8.536 | -8.546 | -1410 | -1253 | -1297 | 820 | 3129 | 6211 |  | CORR | GENE | 05:53 | 06:19 | 06:12 | 71 | 227 | 13 | EXT | Аномалия находится на упругопластическом изгибе: R=305 D, максимальное растяжение на 0.4 час. | 0.89 | (c)
68010.096 | 4.078 | 4.042 | -7.597 | -7.633 | -1840 | -1672 | -1631 | 390 | 4042 | 6211 |  | CORR | GENE | 04:44 | 05:11 | 05:18 | 100 | 418 | 11 | EXT | Аномалия находится на упругопластическом изгибе: R=287 D, максимальное растяжение на 0.4 час. | 0.89 | (c)
68010.373 | 4.355 | 4.111 | -7.32 | -7.564 | -1112 | -1021 | -1053 | 994 | 4111 | 6211 |  | CORR | GENE | 06:42 | 06:56 | 06:51 | 637 | 117 | 10 | EXT | Аномалия находится на упругопластическом изгибе: R=284 D, максимальное растяжение на 0.4 час. | 0.95 | (c)
68014.32 | 8.302 | 8.185 | -3.373 | -3.49 | -1171 | -1168 | -1137 | 1059 | 3178 | 6211 |  | CORR | GENE | 06:32 | 06:33 | 06:38 | 312 | 68 | 14 | EXT | Аномалия находится на упругопластическом изгибе: R=265 D, максимальное растяжение на 0.4 час. | 0.94 | (c)
68016.977 | 10.959 | 10.942 | -0.716 | -0.733 | -1222 | -986 | -1078 | 934 | 684 | 6211 |  | CORR | GENE | 06:24 | 07:02 | 06:47 | 49 | 288 | 14 | EXT | Аномалия находится на упругопластическом изгибе: R=278 D, максимальное растяжение на 0.2 час. | 0.89 | (c)
68017.527 | 11.509 | 11.464 | -0.166 | -0.211 | -1633 | -1274 | -1379 | 597 | 149 | 6211 |  | CORR | GENE | 05:17 | 06:15 | 05:58 | 62 | 508 | 13 | EXT | Аномалия находится на упругопластическом изгибе: R=283 D, максимальное растяжение на 0.2 час. | 0.89 | (c)
68018.304 | 0.611 | 0.594 | -10.709 | -10.726 | -1251 | -1139 | -1187 | 979 | 594 | 6212 |  | CORR | CIGR | 07:04 | 07:23 | 07:15 | 31 | 129 | 12 | EXT | Аномалия находится на упругопластическом изгибе: R=291 D, максимальное растяжение на 0.2 час. | 0.89 | (c)
68018.623 | 0.93 | 0.922 | -10.39 | -10.398 | -1274 | -1099 | -1175 | 956 | 922 | 6212 |  | CORR | CIGR | 07:01 | 07:29 | 07:17 | 42 | 199 | 14 | EXT | Аномалия находится на упругопластическом изгибе: R=294 D, максимальное растяжение на 0.2 час. | 0.89 | (c)
68024.38 | 6.687 | 6.529 | -4.633 | -4.791 | -1427 | -1398 | -1393 | 803 | 4484 | 6212 |  | CORR | GENE | 06:36 | 06:41 | 06:42 | 307 | 69 | 11 | EXT | Аномалия находится на упругопластическом изгибе: R=361 D, максимальное растяжение на 0.7 час. | 0.92 | (c)
68027.766 | 10.073 | 10.052 | -1.247 | -1.268 | -1594 | -1479 | -1518 | 636 | 1234 | 6212 |  | CORR | CIGR | 06:09 | 06:28 | 06:21 | 34 | 152 | 10 | EXT | Аномалия находится на упругопластическом изгибе: R=483 D, максимальное растяжение на 0.6 час. | 0.89 | (c)
68176.915 | 9.522 | 9.501 | -2.038 | -2.059 | 1881 | 2018 | 1964 | 183 | 2027 | 6225 |  | CORR | CIGR | 07:01 | 07:23 | 07:14 | 32 | 167 | 12 | EXT |  | 0.89 | (c)
68177.345 | 9.952 | 9.936 | -1.608 | -1.624 | 1897 | 1993 | 1945 | 238 | 1601 | 6225 |  | CORR | CIGR | 07:03 | 07:19 | 07:11 | 23 | 96 | 12 | EXT |  | 0.89 | (c)
68178.092 | 10.699 | 10.546 | -0.861 | -1.014 | 2046 | 2091 | 2078 | 121 | 839 | 6225 |  | CORR | GENE | 07:27 | 07:35 | 07:32 | 175 | 64 | 10 | EXT |  | 0.9 | (c)
68178.639 | 11.246 | 11.214 | -0.314 | -0.346 | 1851 | 1989 | 1935 | 212 | 308 | 6225 |  | CORR | CIGR | 06:56 | 07:18 | 07:09 | 38 | 168 | 10 | EXT |  | 0.89 | (c)
68179.74 | 0.787 | 0.779 | -10.398 | -10.406 | 1212 | 1307 | 1261 | 920 | 779 | 6226 |  | CORR | CIGR | 04:06 | 04:21 | 04:14 | 23 | 99 | 13 | EXT |  | 0.89 | (c)
68182.166 | 3.213 | 3.205 | -7.972 | -7.98 | 1127 | 1215 | 1184 | 989 | 3205 | 6226 |  | CORR | CIGR | 03:52 | 04:06 | 04:02 | 32 | 115 | 12 | EXT | Аномалия находится на упругопластическом изгибе: R=699 D, максимальное растяжение на 11.6 час. | 0.89 | (c)
68190.138 | 0 | -0.057 | -11.3 | -11.357 | -370 | -100 | -89 | 0 | 0 | 6227 | Внутришовный дефект | GWAN |  | 01:29 | 02:12 | 02:14 | 0 | 562 | 10 | MID | Внутришовный дефект Аномалия находится на упругопластическом изгибе: R=313 D, максимальное растяжение на 0.4 час. |  | (c)
68216.04 | 3.297 | 3.284 | -7.963 | -7.976 | 1894 | 2160 | 2103 | 0 | 3284 | 6229 |  | CORR | GENE | 06:57 | 07:40 | 07:31 | 65 | 418 | 11 | EXT | Аномалия находится на упругопластическом изгибе: R=445 D, максимальное растяжение на 6.1 час. | 0.89 | (c)
68258.683 | 0.125 | 0.103 | -11.36 | -11.382 | 1460 | 1579 | 1547 | 597 | 103 | 6233 |  | CORR | CIGR | 04:16 | 04:35 | 04:30 | 32 | 174 | 12 | EXT |  | 0.89 | (c)
68307.036 | 2.088 | 2.072 | -9.622 | -9.638 | -2038 | -1908 | -1963 | 1888 | 2072 | 6237 |  | CORR | CIGR | 06:07 | 06:28 | 06:19 | 36 | 150 | 12 | EXT |  | 0.89 | (c)
68345.072 | 4.974 | 4.803 | -6.611 | -6.782 | -2222 | -2184 | -2203 | 2183 | 4803 | 6240 |  | CORR | AXGR | 05:29 | 05:36 | 05:33 | 171 | 39 | 11 | EXT |  | 0.9 | (c)
68377.056 | 2.688 | 2.294 | -8.732 | -9.126 | 2179 | 2208 | 2201 | 8 | 2294 | 6243 |  | CORR | AXGR | 07:40 | 07:45 | 07:44 | 505 | 43 | 10 | EXT |  | 0.94 | (c)
68377.134 | 2.766 | 2.761 | -8.654 | -8.659 | 2034 | 2151 | 2093 | 79 | 2761 | 6243 |  | CORR | CIGR | 07:17 | 07:36 | 07:26 | 35 | 117 | 10 | EXT |  | 0.89 | (c)
68378.411 | 4.043 | 4.033 | -7.377 | -7.387 | 2053 | 2138 | 2100 | 84 | 4033 | 6243 |  | CORR | CIGR | 07:20 | 07:34 | 07:27 | 27 | 93 | 15 | EXT |  | 0.89 | (c)
68378.789 | 4.421 | 4.395 | -6.999 | -7.025 | 2108 | 2176 | 2149 | 40 | 4395 | 6243 |  | CORR | GENE | 07:29 | 07:40 | 07:35 | 278 | 82 | 10 | EXT |  | 0.92 | (c)
68429.429 | 8.971 | 8.934 | -2.649 | -2.686 | 1749 | 1833 | 1925 | 130 | 2625 | 6247 |  | CORR | GENE | 03:52 | 04:05 | 04:20 | 61 | 351 | 12 | EXT |  | 0.85 | (c)
68430.158 | 9.7 | 9.695 | -1.92 | -1.925 | 1639 | 1737 | 1720 | 430 | 1900 | 6247 |  | CORR | CIGR | 03:34 | 03:50 | 03:47 | 25 | 161 | 13 | EXT |  | 0.84 | (c)
68430.309 | 9.851 | 9.84 | -1.769 | -1.78 | 1628 | 1687 | 1698 | 462 | 1752 | 6247 |  | CORR | CIGR | 03:32 | 03:42 | 03:43 | 28 | 140 | 12 | EXT |  | 0.84 | (c)
68446.104 | 2.946 | 2.932 | -8.679 | -8.693 | -2102 | -1994 | -2045 | 129 | 2932 | 6249 |  | CORR | CIGR | 07:32 | 07:49 | 07:41 | 25 | 113 | 11 | EXT |  | 0.89 | (c)
68452.404 | 9.246 | 9.187 | -2.379 | -2.438 | 1816 | 1976 | 1991 | 64 | 2346 | 6249 |  | CORR | GENE | 06:04 | 06:30 | 06:32 | 92 | 351 | 10 | EXT |  | 0.89 | (c)
68452.554 | 9.396 | 9.367 | -2.229 | -2.258 | 997 | 1208 | 1161 | 905 | 2137 | 6249 |  | CORR | GENE | 03:52 | 04:26 | 04:18 | 121 | 329 | 11 | EXT |  | 0.9 | (c)
68453.741 | 10.583 | 10.511 | -1.042 | -1.114 | 1932 | 1953 | 1951 | 261 | 984 | 6249 |  | CORR | AXGR | 06:23 | 06:26 | 06:26 | 130 | 37 | 12 | EXT |  | 0.9 | (c)
68473.553 | 7.61 | 7.533 | -3.78 | -3.857 | -1918 | -1908 | -1908 | 312 | 3727 | 6251 |  | CORR | AXGR | 06:35 | 06:36 | 06:37 | 130 | 22 | 10 | EXT |  | 0.9 | (c)
68477.913 | 0.58 | 0.526 | -10.84 | -10.894 | -1571 | -1485 | -1528 | 660 | 526 | 6252 |  | CORR | GENE | 08:30 | 08:44 | 08:37 | 73 | 86 | 11 | EXT |  | 0.89 | (c)
68504.802 | 4.409 | 4.403 | -7.166 | -7.172 | 1703 | 1826 | 1807 | 319 | 4403 | 6254 |  | CORR | CIGR | 05:55 | 06:15 | 06:12 | 21 | 209 | 11 | EXT |  | 0.89 | (c)
68529.477 | 7.639 | 7.634 | -3.596 | -3.601 | -1408 | -1325 | -1354 | 823 | 3568 | 6256 |  | CORR | CIGR | 05:38 | 05:51 | 05:47 | 33 | 108 | 10 | EXT | Аномалия находится на отводе. | 0.89 | (c)
68531.412 | 9.574 | 9.557 | -1.661 | -1.678 | -1588 | -1547 | -1549 | 643 | 1648 | 6256 |  | CORR | CIGR | 05:09 | 05:15 | 05:15 | 30 | 78 | 10 | EXT | Аномалия находится на отводе. | 0.89 | (c)
68531.452 | 9.614 | 9.554 | -1.621 | -1.681 | -1155 | -1078 | -1111 | 1066 | 1290 | 6256 |  | CORR | GENE | 06:19 | 06:31 | 06:26 | 391 | 89 | 11 | EXT | Аномалия находится на отводе. | 0.93 | (c)
68531.485 | 9.647 | 9.594 | -1.588 | -1.641 | -1401 | -1385 | -1387 | 830 | 1462 | 6256 |  | CORR | AXGR | 05:39 | 05:42 | 05:41 | 179 | 27 | 10 | EXT | Аномалия находится на отводе. | 0.9 | (c)
68531.582 | 9.744 | 9.711 | -1.491 | -1.524 | -1477 | -1461 | -1462 | 754 | 1348 | 6256 |  | CORR | AXGR | 05:27 | 05:29 | 05:29 | 176 | 30 | 14 | EXT | Аномалия находится на отводе. | 0.91 | (c)
68531.868 | 10.03 | 9.986 | -1.205 | -1.249 | -1514 | -1496 | -1494 | 716 | 939 | 6256 |  | CORR | AXGR | 05:21 | 05:24 | 05:24 | 310 | 41 | 10 | EXT | Аномалия находится на отводе. | 0.92 | (c)
68545.512 | 0.789 | 0.461 | -10.781 | -11.109 | -1105 | -1090 | -1058 | 1011 | 461 | 6258 |  | CORR | GENE | 06:09 | 06:11 | 06:16 | 632 | 94 | 11 | EXT | Аномалия находится на отводе. | 0.95 | (c)
68546.651 | 1.928 | 1.924 | -9.642 | -9.646 | -1132 | -1026 | -1066 | 1000 | 1924 | 6258 |  | CORR | CIGR | 06:04 | 06:21 | 06:15 | 29 | 132 | 12 | EXT | Аномалия находится на отводе. | 0.89 | (c)
68551.808 | 7.085 | 6.799 | -4.485 | -4.771 | -1120 | -929 | -1011 | 902 | 4219 | 6258 |  | CORR | GENE | 06:06 | 06:37 | 06:24 | 552 | 218 | 10 | EXT | Аномалия находится на отводе. | 0.94 | (c)
68551.852 | 7.129 | 7.092 | -4.441 | -4.478 | -831 | -819 | -794 | 758 | 4180 | 6258 |  | CORR | GENE | 06:53 | 06:55 | 06:59 | 298 | 73 | 10 | EXT | Аномалия находится на отводе. | 0.92 | (c)
68605.937 | 3.759 | 3.74 | -7.676 | -7.695 | 1493 | 1605 | 1583 | 558 | 3740 | 6263 |  | CORR | CIGR | 04:51 | 05:09 | 05:06 | 36 | 179 | 11 | EXT |  | 0.89 | (c)
68620.39 | 6.777 | 6.586 | -4.708 | -4.899 | 2163 | 2182 | 2180 | 34 | 4644 | 6264 |  | CORR | AXGR | 06:36 | 06:39 | 06:39 | 255 | 34 | 10 | EXT |  | 0.91 | (c)
68621.982 | 8.369 | 8.234 | -3.116 | -3.251 | -1784 | -1734 | -1737 | 446 | 2588 | 6264 |  | CORR | GENE | 07:59 | 08:07 | 08:07 | 663 | 95 | 12 | EXT |  | 0.96 | (c)
68627.157 | 2.059 | 2.021 | -9.386 | -9.424 | -2168 | -2014 | -2079 | 62 | 2021 | 6265 |  | CORR | GENE | 07:44 | 08:09 | 07:59 | 65 | 178 | 12 | EXT |  | 0.89 | (c)
68640.192 | 3.649 | 3.649 | -7.556 | -7.556 | -1658 | -1560 | -1594 | 572 | 3649 | 6266 |  | CORR | CIGR | 08:08 | 08:24 | 08:19 | 40 | 128 | 10 | EXT |  | 0.89 | (c)
68640.631 | 4.088 | 4.088 | -7.117 | -7.117 | -1764 | -1624 | -1660 | 466 | 4088 | 6266 |  | CORR | CIGR | 07:51 | 08:14 | 08:08 | 33 | 208 | 10 | EXT |  | 0.89 | (c)
68672.266 | 2.098 | 2.069 | -9.497 | -9.526 | -2159 | -1965 | -2023 | 72 | 2069 | 6269 |  | CORR | GENE | 06:16 | 06:47 | 06:38 | 55 | 271 | 10 | EXT |  | 0.89 | (c)
68674.676 | 4.508 | 4.474 | -7.087 | -7.121 | 1846 | 1927 | 1947 | 183 | 4474 | 6269 |  | CORR | GENE | 05:02 | 05:15 | 05:19 | 50 | 201 | 10 | EXT |  | 0.89 | (c)
68675.934 | 5.766 | 5.738 | -5.829 | -5.857 | 1761 | 1972 | 1914 | 164 | 5738 | 6269 |  | CORR | GENE | 04:49 | 05:23 | 05:13 | 69 | 305 | 13 | EXT |  | 0.89 | (c)
68764.945 | 2.517 | 2.496 | -8.983 | -9.004 | 1838 | 2028 | 1977 | 1838 | 2496 | 6277 |  | CORR | CIGR | 00:09 | 00:39 | 00:31 | 39 | 278 | 10 | EXT |  | 0.89 | (c)
68820.53 | 0.107 | 0.087 | -11.468 | -11.488 | 843 | 1032 | 1036 | 843 | 87 | 6282 |  | CORR | GENE | 04:36 | 05:06 | 05:07 | 62 | 385 | 10 | EXT |  | 0.89 | (c)
68891.576 | 2.483 | 2.471 | -9.092 | -9.104 | -159 | -106 | -93 | 27 | 2471 | 6288 |  | CORR | CIGR | 01:28 | 01:37 | 01:39 | 29 | 132 | 15 | EXT |  | 0.89 | (c)
68891.796 | 2.703 | 2.686 | -8.872 | -8.889 | -183 | -142 | -139 | 94 | 2686 | 6288 |  | CORR | CIGR | 01:24 | 01:31 | 01:31 | 29 | 88 | 10 | EXT |  | 0.89 | (c)
68901.051 | 0.383 | 0.372 | -11.097 | -11.108 | 1921 | 1983 | 1999 | 154 | 372 | 6289 |  | CORR | CIGR | 04:05 | 04:15 | 04:17 | 43 | 156 | 10 | EXT |  | 0.89 | (c)
68901.39 | 0.722 | 0.615 | -10.758 | -10.865 | 1976 | 2076 | 2145 | 0 | 615 | 6289 |  | CORR | GENE | 04:14 | 04:30 | 04:41 | 118 | 338 | 10 | EXT |  | 0.89 | (c)
68901.859 | 1.191 | 1.191 | -10.289 | -10.289 | 1812 | 2081 | 2013 | 17 | 1191 | 6289 |  | CORR | GENE | 03:47 | 04:31 | 04:20 | 179 | 402 | 10 | EXT |  | 0.9 | (c)
68902.36 | 1.692 | 1.673 | -9.788 | -9.807 | 1501 | 1729 | 1693 | 345 | 1673 | 6289 |  | CORR | GENE | 02:57 | 03:34 | 03:28 | 65 | 385 | 12 | EXT |  | 0.89 | (c)
68903.607 | 2.939 | 2.937 | -8.541 | -8.543 | 1497 | 1731 | 1674 | 379 | 2937 | 6289 |  | CORR | GENE | 02:56 | 03:34 | 03:25 | 64 | 355 | 10 | EXT |  | 0.89 | (c)
68905.392 | 4.724 | 4.708 | -6.756 | -6.772 | 1941 | 2052 | 2037 | 97 | 4708 | 6289 |  | CORR | GENE | 04:08 | 04:26 | 04:24 | 59 | 193 | 11 | EXT |  | 0.89 | (c)
68909.535 | 8.867 | 8.867 | -2.613 | -2.613 | -1168 | -1086 | -1125 | 1062 | 2592 | 6289 |  | CORR | CIGR | 07:46 | 07:60 | 07:53 | 21 | 87 | 13 | EXT |  | 0.89 | (c)
68931.407 | 7.659 | 7.596 | -3.616 | -3.679 | -1973 | -1499 | -1657 | 257 | 3148 | 6291 |  | GOUG | GENE | 05:51 | 07:07 | 06:42 | 531 | 634 | 7 | EXT | Зона задиров. |  | (c)
69073.042 | 0.994 | 0.977 | -10.501 | -10.518 | 1673 | 1788 | 1776 | 1673 | 977 | 6304 |  | CORR | GENE | 05:07 | 05:26 | 05:24 | 49 | 207 | 10 | EXT | Аномалия находится на упругопластическом изгибе: R=459 D, максимальное растяжение на 5.7 час. | 0.89 | (c)
69073.407 | 1.359 | 1.325 | -10.136 | -10.17 | 1746 | 1766 | 1763 | 1746 | 1325 | 6304 |  | CORR | AXGR | 05:19 | 05:22 | 05:21 | 108 | 33 | 10 | EXT | Аномалия находится на упругопластическом изгибе: R=457 D, максимальное растяжение на 5.7 час. | 0.89 | (c)
69075.951 | 3.903 | 3.883 | -7.592 | -7.612 | 1760 | 1853 | 1832 | 1760 | 3883 | 6304 |  | CORR | CIGR | 05:21 | 05:36 | 05:33 | 41 | 144 | 10 | EXT | Аномалия находится на упругопластическом изгибе: R=452 D, максимальное растяжение на 5.7 час. | 0.89 | (c)
69117.97 | 11.052 | 10.741 | -0.238 | -0.549 | -705 | -681 | -633 | 560 | 87 | 6307 |  | CORR | GENE | 04:48 | 04:52 | 04:60 | 462 | 145 | 10 | EXT |  | 0.94 | (c)
69128.459 | 10.251 | 10.236 | -1.264 | -1.279 | -1836 | -1713 | -1745 | 1654 | 1239 | 6308 |  | CORR | CIGR | 07:09 | 07:28 | 07:23 | 40 | 182 | 10 | EXT |  | 0.89 | (c)
69128.799 | 10.591 | 10.451 | -0.924 | -1.064 | -1987 | -1966 | -1960 | 1932 | 819 | 6308 |  | CORR | GENE | 06:44 | 06:48 | 06:48 | 245 | 55 | 15 | EXT |  | 0.93 | (c)
69134.498 | 4.775 | 4.759 | -6.6 | -6.616 | 325 | 400 | 405 | 325 | 4759 | 6309 |  | CORR | CIGR | 06:13 | 06:25 | 06:26 | 46 | 160 | 10 | EXT |  | 0.89 | (c)
69142.108 | 1.01 | 0.998 | -10.575 | -10.587 | -2117 | -2024 | -2052 | 114 | 998 | 6310 |  | CORR | CIGR | 03:51 | 04:06 | 04:01 | 28 | 130 | 11 | EXT |  | 0.89 | (c)
69149.523 | 8.425 | 8.411 | -3.16 | -3.174 | -1250 | -1131 | -1163 | 981 | 3124 | 6310 |  | CORR | GENE | 06:11 | 06:30 | 06:25 | 50 | 174 | 11 | EXT |  | 0.89 | (c)
69161.777 | 9.094 | 8.497 | -2.441 | -3.038 | 1818 | 1868 | 1857 | 334 | 2213 | 6311 |  | CORR | GENE | 06:18 | 06:25 | 06:24 | 825 | 78 | 10 | EXT |  | 0.95 | (c)
69324.113 | 0.35 | 0.209 | -11.17 | -11.311 | -1497 | -1327 | -1129 | 733 | 209 | 6327 |  | CORR | GENE | 06:53 | 07:20 | 07:52 | 362 | 736 | 10 | EXT |  | 0.88 | (c)
69477.845 | 3.792 | 3.524 | -7.553 | -7.821 | -1245 | -1188 | -1186 | 985 | 3524 | 6340 | Дефект проката | MIAN | GENE | 08:43 | 08:53 | 08:53 | 615 | 119 |  | INT | Дефект проката Эквивалент потери металла 10%. |  | (c)
69479.08 | 5.027 | 5.001 | -6.318 | -6.344 | 1517 | 1652 | 1621 | 506 | 5001 | 6340 |  | CORR | CIGR | 04:09 | 04:31 | 04:26 | 44 | 207 | 11 | EXT |  | 0.85 | (c)
69538.3 | 6.877 | 6.868 | -4.493 | -4.502 | 619 | 689 | 681 | 619 | 4464 | 6345 |  | CORR | CIGR | 04:06 | 04:17 | 04:16 | 38 | 124 | 12 | EXT |  | 0.89 | (c)
69555.739 | 1.436 | 1.341 | -10.049 | -10.144 | 551 | 590 | 582 | 551 | 1341 | 6347 |  | CORR | GENE | 03:22 | 03:29 | 03:27 | 178 | 62 | 10 | EXT |  | 0.9 | (c)
69717.06 | 2.242 | 2.151 | -8.583 | -8.674 | -35 | 27 | 9 | 0 | 2151 | 6361 |  | LWAN | GENE | 10:42 | 10:52 | 10:49 | 167 | 88 |  | INT | Эквивалент потери металла 10%. |  | (c)
69725.643 | 0 | -0.034 | -11.6 | -11.634 | -1391 | 250 | -59 | 839 |  | 6362 | Нарушение формы кольцевого шва | GWAN |  | 08:19 | 00:44 | 11:54 | 0 | 2665 |  | EXT | Нарушение формы кольцевого шва |  | (c)
69737.243 | 0 | 0 | -11.355 | -11.355 | 1241 | -1172 | -2013 | 0 | 0 | 6363 | Смещение кромок | GWAN |  | 06:10 | 11:41 | 09:25 | 0 | 2414 | 16 | EXT | Смещение кромок Толщины: 16,5 / 15,7 мм Вовнутрь Аномалия находится на отводе. Величина смещения - 2.6 мм. |  | (c)
69747.908 | 10.665 | 10.636 | -0.69 | -0.719 | 754 | 890 | 909 | 754 | 670 | 6363 |  | CORR | GENE | 04:51 | 05:13 | 05:16 | 49 | 309 | 10 | EXT | Аномалия находится на отводе. | 0.89 | (c)
69752.907 | 4.309 | 4.305 | -7.026 | -7.03 | -1588 | -1432 | -1446 | 643 | 4305 | 6364 |  | CORR | CIGR | 08:03 | 08:28 | 08:25 | 37 | 283 | 10 | EXT |  | 0.89 | (c)
69755.497 | 6.899 | 6.845 | -4.436 | -4.49 | 1050 | 1208 | 1165 | 951 | 4419 | 6364 |  | CORR | GENE | 03:08 | 03:34 | 03:27 | 71 | 229 | 10 | EXT |  | 0.89 | (c)
69796.33 | 1.882 | 1.729 | -9.068 | -9.221 | 1480 | 1559 | 1549 | 1480 | 1729 | 6368 |  | CORR | GENE | 04:26 | 04:39 | 04:37 | 394 | 138 | 13 | EXT |  | 0.95 | (c)
69804.614 | 10.166 | 9.549 | -0.784 | -1.401 | -2200 | -2170 | -2080 | 1960 | 668 | 6368 |  | CORR | GENE | 06:32 | 06:37 | 06:52 | 733 | 240 | 10 | EXT |  | 0.95 | (c)
69807.837 | 2.439 | 2.413 | -9.271 | -9.297 | 776 | 917 | 882 | 776 | 2413 | 6369 |  | CORR | GENE | 04:58 | 05:21 | 05:15 | 55 | 212 | 12 | EXT |  | 0.89 | (c)
69848.247 | 8.769 | 8.747 | -2.346 | -2.368 | -2095 | -1886 | -1917 | 136 | 2324 | 6372 |  | CORR | CIGR | 05:31 | 06:05 | 05:60 | 44 | 355 | 11 | EXT |  | 0.85 | (c)
69909.178 | 1.1 | 0.795 | -10.33 | -10.635 | 2020 | 2046 | 2095 | 2020 | 795 | 6378 |  | CORR | GENE | 03:11 | 03:15 | 03:23 | 550 | 151 | 11 | EXT | Аномалия находится на упругопластическом изгибе: R=339 D, максимальное растяжение на 6.3 час. | 0.95 | (c)
69934.571 | 3.948 | 3.939 | -7.387 | -7.396 | -743 | -575 | -581 | 419 | 3939 | 6380 |  | CORR | CIGR | 06:43 | 07:10 | 07:09 | 41 | 324 | 11 | EXT | Аномалия находится на отводе. | 0.89 | (c)
69945.792 | 3.834 | 3.821 | -7.661 | -7.674 | -672 | -422 | -520 | 368 | 3821 | 6381 |  | CORR | GENE | 05:48 | 06:28 | 06:12 | 50 | 304 | 10 | EXT | Аномалия находится на упругопластическом изгибе: R=525 D, максимальное растяжение на 0.5 час. | 0.89 | (c)
69954.336 | 0.883 | 0.87 | -10.622 | -10.635 | 2036 | 2115 | 2090 | 87 | 870 | 6382 |  | CORR | GENE | 06:33 | 06:46 | 06:42 | 88 | 107 | 12 | EXT | Аномалия находится на упругопластическом изгибе: R=533 D, максимальное растяжение на 11.8 час. | 0.85 | (c)
69967.464 | 2.506 | 2.494 | -9.009 | -9.021 | -834 | -741 | -787 | 740 | 2494 | 6383 |  | CORR | CIGR | 07:19 | 07:34 | 07:27 | 24 | 94 | 12 | EXT |  | 0.84 | (c)
70099.088 | 9.4 | 9.384 | -1.98 | -1.996 | 606 | 606 | 634 | 606 | 1966 | 6394 |  | GOUG | PITT | 06:49 | 06:49 | 06:53 | 30 | 57 | 6 | EXT | Задир. |  | (c)
70099.098 | 9.41 | 9.363 | -1.97 | -2.017 | 554 | 604 | 602 | 554 | 1926 | 6394 |  | DENT | GENE | 06:40 | 06:48 | 06:48 | 91 | 95 | 0.4 | N/A | Глубина вмятины: 5 мм (0,4%). Линейка: 9 см в (936 см; 06:48 ч:мин) Аномалия находится вблизи дефекта потери металла. |  | (c)
70160.838 | 3.14 | 3.088 | -8.245 | -8.297 | -1876 | -1686 | -1645 | 1414 | 3088 | 6400 |  | CORR | GENE | 03:51 | 04:22 | 04:29 | 81 | 462 | 11 | EXT |  | 0.89 | (c)
70163.807 | 6.109 | 6.087 | -5.276 | -5.298 | -1703 | -1560 | -1627 | 1551 | 5266 | 6400 |  | CORR | CIGR | 04:19 | 04:42 | 04:31 | 32 | 152 | 10 | EXT |  | 0.89 | (c)
70194.883 | 2.555 | 2.544 | -9.065 | -9.076 | -907 | -868 | -864 | 821 | 2544 | 6403 |  | CORR | CIGR | 03:47 | 03:54 | 03:54 | 21 | 86 | 11 | EXT |  | 0.89 | (c)
70194.936 | 2.608 | 2.602 | -9.012 | -9.018 | -766 | -654 | -680 | 595 | 2602 | 6403 |  | CORR | CIGR | 04:10 | 04:28 | 04:24 | 37 | 171 | 10 | EXT |  | 0.89 | (c)
70195.233 | 2.905 | 2.894 | -8.715 | -8.726 | -968 | -900 | -913 | 858 | 2894 | 6403 |  | CORR | CIGR | 03:38 | 03:49 | 03:47 | 25 | 110 | 14 | EXT |  | 0.89 | (c)
70195.432 | 3.104 | 3.098 | -8.516 | -8.522 | -815 | -752 | -761 | 707 | 3098 | 6403 |  | CORR | CIGR | 04:02 | 04:13 | 04:11 | 26 | 108 | 13 | EXT |  | 0.89 | (c)
70195.545 | 3.217 | 3.119 | -8.403 | -8.501 | -1060 | -986 | -1012 | 964 | 3119 | 6403 |  | CORR | GENE | 03:23 | 03:35 | 03:31 | 288 | 96 | 12 | EXT |  | 0.93 | (c)
70195.825 | 3.497 | 3.49 | -8.123 | -8.13 | -870 | -808 | -796 | 723 | 3490 | 6403 |  | CORR | CIGR | 03:54 | 04:03 | 04:05 | 29 | 147 | 15 | EXT |  | 0.89 | (c)
70224.201 | 8.618 | 8.607 | -3.027 | -3.038 | -1647 | -1588 | -1597 | 1548 | 3010 | 6405 |  | CORR | CIGR | 06:07 | 06:17 | 06:15 | 28 | 99 | 15 | EXT |  | 0.89 | (c)
70234.347 | 7.119 | 7.107 | -4.276 | -4.288 | -1691 | -1591 | -1639 | 539 | 4259 | 6406 |  | CORR | CIGR | 05:17 | 05:33 | 05:25 | 29 | 104 | 12 | EXT |  | 0.89 | (c)
70234.931 | 7.703 | 7.692 | -3.692 | -3.703 | -1764 | -1558 | -1655 | 466 | 3663 | 6406 |  | CORR | CIGR | 05:05 | 05:39 | 05:23 | 40 | 218 | 13 | EXT |  | 0.89 | (c)
70237.332 | 10.104 | 10.031 | -1.291 | -1.364 | -1036 | -1027 | -1020 | 1005 | 1239 | 6406 |  | CORR | AXGR | 07:03 | 07:04 | 07:05 | 125 | 31 | 10 | EXT |  | 0.89 | (c)
70248.45 | 9.827 | 9.791 | -1.763 | -1.799 | -780 | -575 | -648 | 516 | 1749 | 6407 |  | CORR | GENE | 08:26 | 08:59 | 08:47 | 50 | 264 | 10 | EXT |  | 0.89 | (c)
70250.737 | 0.524 | 0.495 | -11.026 | -11.055 | -1841 | -1681 | -1723 | 390 | 495 | 6408 |  | CORR | CIGR | 04:09 | 04:34 | 04:28 | 41 | 235 | 11 | EXT |  | 0.89 | (c)
70253.349 | 3.136 | 3.096 | -8.414 | -8.454 | -1881 | -1652 | -1666 | 350 | 3096 | 6408 |  | CORR | GENE | 04:02 | 04:39 | 04:37 | 83 | 429 | 10 | EXT |  | 0.89 | (c)
70265.393 | 3.63 | 3.507 | -7.93 | -8.053 | 2140 | 2154 | 2155 | 61 | 3507 | 6409 |  | CORR | AXGR | 05:33 | 05:35 | 05:36 | 230 | 30 | 11 | EXT |  | 0.91 | (c)
70265.874 | 4.111 | 4.098 | -7.449 | -7.462 | 2194 | -2158 | -2200 | 0 | 4098 | 6409 |  | CORR | CIGR | 05:42 | 05:60 | 05:53 | 34 | 134 | 15 | EXT |  | 0.89 | (c)
70267.348 | 5.585 | 5.563 | -5.975 | -5.997 | 1577 | 1703 | 1681 | 446 | 5563 | 6409 |  | CORR | CIGR | 04:02 | 04:23 | 04:19 | 45 | 207 | 11 | EXT |  | 0.89 | (c)
70269.394 | 7.631 | 7.554 | -3.929 | -4.006 | 2197 | -2203 | -2225 | 0 | 3805 | 6409 |  | CORR | GENE | 05:42 | 05:52 | 05:49 | 201 | 78 | 11 | EXT |  | 0.91 | (c)
70296.533 | 0.13 | 0.059 | -11.155 | -11.226 | 123 | 300 | 248 | 123 | 59 | 6412 |  | CORR | GENE | 03:15 | 03:43 | 03:35 | 83 | 250 | 12 | EXT | Аномалия находится на отводе. | 0.89 | (c)
70304.625 | 8.222 | 8.061 | -3.063 | -3.224 | 1390 | 1443 | 1447 | 726 | 2755 | 6412 |  | CORR | GENE | 06:39 | 06:48 | 06:48 | 469 | 114 | 11 | EXT | Аномалия находится на отводе. | 0.94 | (c)
70305.208 | 8.805 | 8.767 | -2.48 | -2.518 | 1200 | 1643 | 1484 | 462 | 2428 | 6412 |  | CORR | GENE | 06:09 | 07:20 | 06:54 | 90 | 568 | 12 | EXT | Аномалия находится на отводе. | 0.89 | (c)
70308.037 | 0.349 | 0.107 | -11.146 | -11.388 | 1162 | 1227 | 1235 | 923 | 107 | 6413 |  | CORR | GENE | 03:36 | 03:47 | 03:48 | 330 | 146 | 10 | EXT |  | 0.92 | (c)
70308.181 | 0.493 | 0.464 | -11.002 | -11.031 | 1231 | 1378 | 1313 | 835 | 464 | 6413 |  | CORR | CIGR | 03:47 | 04:11 | 04:01 | 42 | 165 | 11 | EXT |  | 0.89 | (c)
70311.064 | 3.376 | 3.368 | -8.119 | -8.127 | -1645 | -1310 | -1431 | 585 | 3368 | 6413 |  | CORR | GENE | 08:03 | 08:57 | 08:38 | 67 | 428 | 11 | EXT |  | 0.89 | (c)
70368.896 | 4.078 | 4.062 | -7.552 | -7.568 | 890 | 1062 | 1040 | 890 | 4062 | 6418 |  | CORR | GENE | 06:20 | 06:48 | 06:44 | 79 | 299 | 10 | EXT |  | 0.89 | (c)
70372.249 | 7.431 | 7.429 | -4.199 | -4.201 | 463 | 606 | 556 | 463 | 4165 | 6418 |  | CORR | CIGR | 05:11 | 05:34 | 05:26 | 36 | 185 | 13 | EXT |  | 0.89 | (c)
70372.884 | 8.066 | 8.04 | -3.564 | -3.59 | 582 | 650 | 778 | 582 | 3524 | 6418 |  | CORR | GENE | 05:31 | 05:41 | 06:02 | 66 | 392 | 10 | EXT |  | 0.89 | (c)
70372.956 | 8.138 | 8.117 | -3.492 | -3.513 | 746 | 826 | 814 | 746 | 3312 | 6418 |  | CORR | GENE | 05:57 | 06:10 | 06:08 | 201 | 137 | 10 | EXT |  | 0.91 | (c)
70373.566 | 8.748 | 8.738 | -2.882 | -2.892 | 468 | 688 | 648 | 468 | 2831 | 6418 |  | CORR | GENE | 05:12 | 05:48 | 05:41 | 61 | 359 | 10 | EXT |  | 0.89 | (c)
70374.684 | 9.866 | 9.732 | -1.764 | -1.898 | 884 | 928 | 923 | 884 | 1537 | 6418 |  | CORR | GENE | 06:19 | 06:26 | 06:26 | 361 | 78 | 13 | EXT |  | 0.94 | (c)
70374.881 | 10.063 | 9.755 | -1.567 | -1.875 | 1062 | 1098 | 1110 | 1062 | 1466 | 6418 |  | CORR | GENE | 06:48 | 06:54 | 06:56 | 409 | 95 | 13 | EXT |  | 0.95 | (c)
70375.004 | 10.186 | 10.175 | -1.444 | -1.455 | 110 | 161 | 158 | 110 | 1430 | 6418 |  | CORR | CIGR | 04:14 | 04:23 | 04:22 | 25 | 95 | 13 | EXT |  | 0.89 | (c)
70375.046 | 10.228 | 10.195 | -1.402 | -1.435 | 605 | 828 | 856 | 605 | 1308 | 6418 |  | CORR | GENE | 05:34 | 06:10 | 06:15 | 127 | 502 | 11 | EXT |  | 0.9 | (c)
70375.406 | 10.588 | 10.491 | -1.042 | -1.139 | 593 | 609 | 613 | 593 | 919 | 6418 |  | CORR | AXGR | 05:32 | 05:35 | 05:35 | 220 | 40 | 11 | EXT |  | 0.91 | (c)
70375.675 | 10.857 | 10.773 | -0.773 | -0.857 | 675 | 794 | 849 | 675 | 761 | 6418 |  | CORR | GENE | 05:46 | 06:05 | 06:14 | 96 | 348 | 11 | EXT |  | 0.89 | (c)
70377.036 | 0.588 | 0.052 | -10.907 | -11.443 | 377 | 507 | 444 | 377 | 52 | 6419 |  | CORR | GENE | 06:14 | 06:35 | 06:25 | 766 | 134 | 13 | EXT |  | 0.98 | (c)
70377.189 | 0.741 | 0.711 | -10.754 | -10.784 | 517 | 561 | 618 | 517 | 711 | 6419 |  | CORR | GENE | 06:37 | 06:44 | 06:53 | 86 | 201 | 10 | EXT |  | 0.89 | (c)
70377.242 | 0.794 | 0.754 | -10.701 | -10.741 | 306 | 367 | 338 | 306 | 754 | 6419 |  | CORR | GENE | 06:03 | 06:13 | 06:08 | 56 | 64 | 12 | EXT |  | 0.89 | (c)
70378.919 | 2.471 | 2.458 | -9.024 | -9.037 | -451 | -337 | -342 | 233 | 2458 | 6419 |  | CORR | CIGR | 04:01 | 04:19 | 04:18 | 41 | 218 | 13 | EXT |  | 0.89 | (c)
70384.351 | 7.903 | 7.823 | -3.592 | -3.672 | -300 | -90 | -89 | 0 | 3567 | 6419 |  | CORR | GENE | 04:25 | 04:59 | 04:59 | 105 | 421 | 10 | EXT |  | 0.89 | (c)
70384.476 | 8.028 | 7.941 | -3.467 | -3.554 | -41 | -26 | -9 | 0 | 3442 | 6419 |  | CORR | GENE | 05:07 | 05:09 | 05:12 | 112 | 64 | 12 | EXT |  | 0.9 | (c)
70384.532 | 8.084 | 8.066 | -3.411 | -3.429 | -66 | 34 | 24 | 0 | 3380 | 6419 |  | CORR | GENE | 05:03 | 05:19 | 05:17 | 49 | 180 | 10 | EXT |  | 0.89 | (c)
70384.642 | 8.194 | 8.188 | -3.301 | -3.307 | -226 | -89 | -117 | 8 | 3237 | 6419 |  | CORR | GENE | 04:37 | 04:59 | 04:55 | 70 | 218 | 14 | EXT |  | 0.89 | (c)
70384.745 | 8.297 | 8.288 | -3.198 | -3.207 | 2 | 37 | 35 | 2 | 3186 | 6419 |  | CORR | CIGR | 05:14 | 05:19 | 05:19 | 21 | 65 | 13 | EXT |  | 0.89 | (c)
70385.042 | 8.594 | 8.574 | -2.901 | -2.921 | -269 | -188 | -199 | 130 | 2871 | 6419 |  | CORR | GENE | 04:30 | 04:43 | 04:41 | 50 | 139 | 11 | EXT |  | 0.89 | (c)
70385.197 | 8.749 | 8.436 | -2.746 | -3.059 | -45 | 3 | -14 | 0 | 2682 | 6419 |  | CORR | GENE | 05:06 | 05:14 | 05:11 | 377 | 62 | 14 | EXT |  | 0.95 | (c)
70385.29 | 8.842 | 8.829 | -2.653 | -2.666 | -77 | 73 | 6 | 0 | 2621 | 6419 |  | CORR | CIGR | 05:01 | 05:25 | 05:14 | 45 | 165 | 11 | EXT |  | 0.89 | (c)
70385.387 | 8.939 | 8.939 | -2.556 | -2.556 | -374 | -130 | -252 | 130 | 2470 | 6419 |  | CORR | GENE | 04:13 | 04:52 | 04:33 | 86 | 244 | 14 | EXT |  | 0.89 | (c)
70385.777 | 9.329 | 9.114 | -2.166 | -2.381 | -10 | 0 | 6 | 0 | 2011 | 6419 |  | CORR | AXGR | 05:12 | 05:13 | 05:14 | 370 | 31 | 15 | EXT |  | 0.95 | (c)
70386.072 | 9.624 | 9.604 | -1.871 | -1.891 | -36 | 36 | 59 | 0 | 1855 | 6419 |  | CORR | CIGR | 05:08 | 05:19 | 05:23 | 36 | 191 | 13 | EXT |  | 0.89 | (c)
70386.159 | 9.711 | 9.703 | -1.784 | -1.792 | -405 | -380 | -361 | 318 | 1762 | 6419 |  | CORR | CIGR | 04:08 | 04:12 | 04:15 | 30 | 87 | 10 | EXT |  | 0.89 | (c)
70386.214 | 9.766 | 9.756 | -1.729 | -1.739 | -89 | -30 | -33 | 0 | 1709 | 6419 |  | CORR | CIGR | 04:59 | 05:08 | 05:08 | 30 | 112 | 11 | EXT |  | 0.89 | (c)
70386.634 | 10.186 | 10.028 | -1.309 | -1.467 | -66 | -48 | -49 | 33 | 1203 | 6419 |  | CORR | AXGR | 05:03 | 05:06 | 05:05 | 264 | 32 | 14 | EXT |  | 0.93 | (c)
70386.817 | 10.369 | 10.363 | -1.126 | -1.132 | -219 | -120 | -127 | 36 | 1102 | 6419 |  | CORR | CIGR | 04:38 | 04:54 | 04:53 | 30 | 183 | 13 | EXT |  | 0.89 | (c)
70388.952 | 1.009 | 0.654 | -10.441 | -10.796 | 341 | 379 | 409 | 341 | 654 | 6420 |  | CORR | GENE | 03:10 | 03:16 | 03:21 | 637 | 136 | 14 | EXT |  | 0.98 | (c)
70389.191 | 1.248 | 1.011 | -10.202 | -10.439 | 2011 | 2083 | 2059 | 2011 | 1011 | 6420 |  | CORR | GENE | 07:40 | 07:51 | 07:47 | 480 | 95 | 15 | EXT |  | 0.97 | (c)
70390.638 | 2.695 | 2.67 | -8.755 | -8.78 | 570 | 725 | 705 | 570 | 2670 | 6420 |  | CORR | GENE | 03:47 | 04:12 | 04:09 | 55 | 270 | 10 | EXT |  | 0.89 | (c)
70390.718 | 2.775 | 2.732 | -8.675 | -8.718 | 533 | 613 | 585 | 533 | 2732 | 6420 |  | CORR | GENE | 03:41 | 03:54 | 03:50 | 654 | 104 | 14 | EXT |  | 0.98 | (c)
70391.411 | 3.468 | 3.386 | -7.982 | -8.064 | 652 | 752 | 825 | 652 | 3386 | 6420 |  | CORR | GENE | 04:00 | 04:16 | 04:28 | 1175 | 346 | 15 | EXT |  | 1.01 | (b)
70391.478 | 3.535 | 3.284 | -7.915 | -8.166 | 1885 | 1925 | 1925 | 1885 | 3284 | 6420 |  | CORR | GENE | 07:19 | 07:26 | 07:26 | 453 | 79 | 11 | EXT |  | 0.94 | (c)
70391.729 | 3.786 | 3.779 | -7.664 | -7.671 | 2026 | 2168 | 2120 | 2026 | 3779 | 6420 |  | CORR | CIGR | 07:42 | 08:05 | 07:57 | 31 | 188 | 15 | EXT |  | 0.89 | (c)
70393.046 | 5.103 | 5.075 | -6.347 | -6.375 | 581 | 679 | 684 | 581 | 5075 | 6420 |  | CORR | CIGR | 03:49 | 04:05 | 04:06 | 46 | 205 | 10 | EXT |  | 0.89 | (c)
70393.285 | 5.342 | 5.272 | -6.108 | -6.178 | 390 | 782 | 633 | 390 | 5272 | 6420 |  | CORR | GENE | 03:18 | 04:21 | 03:57 | 216 | 486 | 11 | EXT |  | 0.91 | (c)
70394.045 | 6.102 | 6.08 | -5.348 | -5.37 | 2019 | 2168 | 2148 | 2019 | 5327 | 6420 |  | CORR | CIGR | 07:41 | 08:05 | 08:02 | 43 | 257 | 13 | EXT |  | 0.89 | (c)
70397.36 | 9.417 | 9.198 | -2.033 | -2.252 | 848 | 961 | 932 | 848 | 1871 | 6420 |  | CORR | GENE | 04:32 | 04:50 | 04:46 | 381 | 168 | 13 | EXT |  | 0.94 | (c)
70397.721 | 9.778 | 9.669 | -1.672 | -1.781 | 413 | 647 | 740 | 413 | 1492 | 6420 |  | CORR | GENE | 03:22 | 03:60 | 04:15 | 289 | 654 | 10 | EXT |  | 0.92 | (c)
70398.317 | 10.374 | 10.353 | -1.076 | -1.097 | -83 | 287 | 181 | 0 | 1065 | 6420 |  | CORR | CIGR | 02:02 | 03:01 | 02:44 | 32 | 528 | 10 | EXT |  | 0.89 | (c)
70398.561 | 10.618 | 10.354 | -0.832 | -1.096 | 587 | 850 | 835 | 587 | 801 | 6420 |  | CORR | GENE | 03:50 | 04:32 | 04:30 | 295 | 496 | 11 | EXT |  | 0.92 | (c)
70399.372 | 11.429 | 11.393 | -0.021 | -0.057 | 413 | 958 | 732 | 413 | 10 | 6420 |  | CORR | CIGR | 03:22 | 04:50 | 04:13 | 47 | 638 | 17 | EXT |  | 0.89 | (c)
70399.962 | 0.569 | 0.529 | -10.826 | -10.866 | -1686 | -1553 | -1536 | 545 | 529 | 6421 |  | CORR | GENE | 08:18 | 08:39 | 08:42 | 61 | 300 | 11 | EXT |  | 0.89 | (c)
70401.431 | 2.038 | 1.929 | -9.357 | -9.466 | 1443 | 1805 | 1689 | 296 | 1929 | 6421 |  | CORR | GENE | 04:43 | 05:41 | 05:23 | 139 | 491 | 14 | EXT |  | 0.9 | (c)
70401.559 | 2.166 | 2.092 | -9.229 | -9.303 | 1600 | 1626 | 1632 | 567 | 2092 | 6421 |  | CORR | GENE | 05:08 | 05:12 | 05:13 | 157 | 63 | 13 | EXT |  | 0.9 | (c)
70401.783 | 2.39 | 2.298 | -9.005 | -9.097 | 1053 | 1375 | 1466 | 351 | 2298 | 6421 |  | CORR | GENE | 03:40 | 04:32 | 04:47 | 154 | 826 | 13 | EXT |  | 0.9 | (c)
70401.957 | 2.564 | 2.492 | -8.831 | -8.903 | 1580 | 1609 | 1605 | 601 | 2492 | 6421 |  | CORR | GENE | 05:05 | 05:10 | 05:09 | 176 | 50 | 14 | EXT |  | 0.91 | (c)
70402.994 | 3.601 | 3.496 | -7.794 | -7.899 | 940 | 1371 | 1202 | 766 | 3496 | 6421 |  | CORR | GENE | 03:22 | 04:31 | 04:04 | 457 | 524 | 10 | EXT |  | 0.93 | (c)
70406.58 | 7.187 | 7.128 | -4.208 | -4.267 | 777 | 1075 | 1032 | 777 | 4166 | 6421 |  | CORR | GENE | 02:55 | 03:43 | 03:37 | 101 | 510 | 14 | EXT |  | 0.89 | (c)
70410.848 | 0.06 | 0.035 | -11.565 | -11.59 | 1987 | -2042 | -2023 | 1572 | 35 | 6422 |  | CORR | GENE | 04:08 | 05:18 | 05:21 | 125 | 902 | 13 | EXT |  | 0.9 | (c)
70418.668 | 7.88 | 7.858 | -3.745 | -3.767 | 1701 | 1816 | 1769 | 1701 | 3735 | 6422 |  | CORR | CIGR | 03:22 | 03:40 | 03:33 | 32 | 136 | 10 | EXT |  | 0.89 | (c)
70419.509 | 8.721 | 8.655 | -2.904 | -2.97 | -1181 | -923 | -1036 | 890 | 2878 | 6422 |  | CORR | GENE | 07:37 | 08:18 | 08:00 | 92 | 291 | 11 | EXT |  | 0.89 | (c)
70420.369 | 9.581 | 9.51 | -2.044 | -2.115 | -1498 | -1219 | -1238 | 977 | 1736 | 6422 |  | CORR | GENE | 06:45 | 07:31 | 07:27 | 379 | 521 | 12 | EXT |  | 0.94 | (c)
70420.819 | 10.031 | 10.013 | -1.594 | -1.612 | -1258 | -922 | -1044 | 829 | 1562 | 6422 |  | CORR | GENE | 07:24 | 08:18 | 07:59 | 50 | 429 | 14 | EXT |  | 0.89 | (c)
70420.929 | 10.141 | 9.945 | -1.484 | -1.68 | -1323 | -1306 | -1304 | 1284 | 1412 | 6422 |  | CORR | AXGR | 07:14 | 07:17 | 07:17 | 268 | 39 | 10 | EXT |  | 0.92 | (c)
70421.097 | 10.309 | 10.276 | -1.316 | -1.349 | -1324 | -924 | -1108 | 892 | 1234 | 6422 |  | CORR | GENE | 07:14 | 08:18 | 07:48 | 115 | 432 | 11 | EXT |  | 0.9 | (c)
70421.191 | 10.403 | 10.403 | -1.222 | -1.222 | -1345 | -1221 | -1255 | 1165 | 826 | 6422 |  | CORR | GENE | 07:10 | 07:30 | 07:25 | 396 | 180 | 11 | EXT |  | 0.94 | (c)
70421.849 | 11.061 | 10.409 | -0.564 | -1.216 | -1034 | -963 | -952 | 870 | 437 | 6422 |  | CORR | GENE | 08:00 | 08:12 | 08:14 | 779 | 163 | 12 | EXT |  | 0.97 | (c)
70422.077 | 11.289 | 11.191 | -0.336 | -0.434 | -1367 | -1076 | -1030 | 693 | 269 | 6422 |  | CORR | GENE | 07:07 | 07:54 | 08:01 | 165 | 674 | 11 | EXT |  | 0.9 | (c)
70422.306 | 11.518 | 11.38 | -0.107 | -0.245 | -1009 | -957 | -962 | 915 | 24 | 6422 |  | CORR | GENE | 08:04 | 08:13 | 08:12 | 221 | 94 | 13 | EXT |  | 0.92 | (c)
70423.025 | 0.612 | 0.591 | -10.788 | -10.809 | 2199 | -2204 | -2223 | 0 | 591 | 6423 |  | CORR | GENE | 08:25 | 08:34 | 08:31 | 2260 | 77 | 10 | EXT | Аномалия находится на отводе. | 0.97 | (c)
70436.33 | 2.517 | 2.422 | -9.043 | -9.138 | 1983 | 1997 | 1998 | 217 | 2422 | 6424 |  | CORR | AXGR | 04:58 | 05:00 | 05:00 | 153 | 31 | 14 | EXT | Аномалия находится на упругопластическом изгибе: R=603 D, максимальное растяжение на 5.8 час. | 0.9 | (c)
70449.034 | 3.661 | 3.642 | -7.799 | -7.818 | 2087 | 2150 | 2204 | 0 | 3642 | 6425 |  | CORR | CIGR | 04:53 | 05:03 | 05:12 | 40 | 233 | 10 | EXT | Аномалия находится на упругопластическом изгибе: R=752 D, максимальное растяжение на 6.2 час. | 0.84 | (c)
70456.319 | 10.946 | 10.86 | -0.514 | -0.6 | -1093 | -872 | -962 | 831 | 489 | 6425 |  | CORR | GENE | 08:20 | 08:56 | 08:41 | 111 | 262 | 10 | EXT | Аномалия находится на упругопластическом изгибе: R=544 D, максимальное растяжение на 5.4 час. | 0.85 | (c)
70457.196 | 0.363 | 0.289 | -10.692 | -10.766 | -2017 | -1929 | -1970 | 213 | 289 | 6426 |  | CORR | GENE | 08:30 | 08:44 | 08:37 | 281 | 95 | 13 | EXT | Аномалия находится на упругопластическом изгибе: R=500 D, максимальное растяжение на 5.4 час. | 0.88 | (c)
70457.423 | 0.59 | 0.564 | -10.465 | -10.491 | 1113 | 1211 | 1199 | 945 | 564 | 6426 |  | CORR | CIGR | 04:55 | 05:11 | 05:09 | 42 | 173 | 11 | EXT | Аномалия находится на упругопластическом изгибе: R=490 D, максимальное растяжение на 5.4 час. | 0.84 | (c)
70458.795 | 1.962 | 1.954 | -9.093 | -9.101 | 2014 | 2186 | 2116 | 13 | 1954 | 6426 |  | CORR | CIGR | 07:20 | 07:48 | 07:37 | 27 | 204 | 14 | EXT | Аномалия находится на упругопластическом изгибе: R=441 D, максимальное растяжение на 5.5 час. | 0.84 | (c)
70459.838 | 3.005 | 2.987 | -8.05 | -8.068 | 725 | 780 | 771 | 725 | 2987 | 6426 |  | CORR | CIGR | 03:52 | 04:01 | 03:59 | 33 | 91 | 10 | EXT | Аномалия находится на упругопластическом изгибе: R=413 D, максимальное растяжение на 5.5 час. | 0.84 | (c)
70465.664 | 8.831 | 8.822 | -2.224 | -2.233 | -2114 | -1983 | -2047 | 116 | 2206 | 6426 |  | CORR | CIGR | 08:14 | 08:35 | 08:25 | 27 | 135 | 13 | EXT | Аномалия находится на упругопластическом изгибе: R=656 D, максимальное растяжение на 6 час. | 0.84 | (c)
70466.506 | 9.673 | 9.648 | -1.382 | -1.407 | -2168 | -2013 | -2073 | 62 | 1355 | 6426 |  | CORR | GENE | 08:05 | 08:30 | 08:21 | 52 | 191 | 12 | EXT | Аномалия находится на упругопластическом изгибе: R=773 D, максимальное растяжение на 6.1 час. | 0.85 | (c)
70466.519 | 9.686 | 9.58 | -1.369 | -1.475 | 2111 | 2121 | 2131 | 80 | 1285 | 6426 |  | CORR | AXGR | 07:36 | 07:37 | 07:39 | 190 | 40 | 14 | EXT | Аномалия находится на упругопластическом изгибе: R=773 D, максимальное растяжение на 6.1 час. | 0.87 | (c)
70478.218 | 10.33 | 10.212 | -0.905 | -1.023 | -1790 | -1764 | -1768 | 440 | 820 | 6427 |  | CORR | AXGR | 07:22 | 07:26 | 07:25 | 203 | 44 | 12 | EXT |  | 0.87 | (c)
70481.194 | 2.071 | 1.914 | -9.459 | -9.616 | 872 | 990 | 1033 | 872 | 1914 | 6428 |  | DENT | GENE | 00:30 | 00:49 | 00:56 | 249 | 323 | 0.5 | N/A | Глубина вмятины: 7 мм (0,5%). Линейка: 25 см в (191 см; 00:49 ч:мин) |  | (c)
70521.455 | 8.317 | 8.289 | -3.028 | -3.056 | -2061 | -1888 | -1875 | 170 | 3018 | 6431 |  | CORR | CIGR | 04:17 | 04:45 | 04:47 | 38 | 371 | 10 | EXT |  | 0.84 | (c)
70522.312 | 9.174 | 9.097 | -2.171 | -2.248 | -1518 | -1490 | -1490 | 712 | 2055 | 6431 |  | CORR | GENE | 05:45 | 05:49 | 05:49 | 193 | 58 | 15 | EXT |  | 0.87 | (c)
70522.372 | 9.234 | 9.174 | -2.111 | -2.171 | -1956 | -1819 | -1753 | 274 | 2082 | 6431 |  | CORR | GENE | 04:34 | 04:56 | 05:07 | 89 | 407 | 15 | EXT |  | 0.85 | (c)
70533.176 | 8.693 | 8.633 | -2.802 | -2.862 | 1422 | 1633 | 1585 | 483 | 2780 | 6432 |  | CORR | GENE | 06:15 | 06:49 | 06:42 | 82 | 325 | 12 | EXT |  | 0.85 | (c)
70555.581 | 8.298 | 8.227 | -3.127 | -3.198 | 917 | 933 | 944 | 917 | 2756 | 6434 |  | CORR | GENE | 07:19 | 07:22 | 07:23 | 442 | 53 | 15 | EXT |  | 0.96 | (c)
70571.152 | 1.019 | 0.999 | -10.481 | -10.501 | 52 | 162 | 169 | 52 | 999 | 6436 |  | CORR | GENE | 05:28 | 05:45 | 05:46 | 50 | 234 | 10 | EXT |  | 0.89 | (c)
70581.84 | 0.207 | 0.152 | -11.213 | -11.268 | 519 | 839 | 879 | 519 | 152 | 6437 |  | CORR | GENE | 04:25 | 05:17 | 05:24 | 120 | 722 | 11 | EXT | Аномалия находится на отводе. | 0.9 | (c)
70588.803 | 7.17 | 7.112 | -4.25 | -4.308 | 354 | 404 | 409 | 354 | 4189 | 6437 |  | DENT | GENE | 03:59 | 04:07 | 04:08 | 119 | 110 | 0.6 | N/A | Глубина вмятины: 8 мм (0,6%). Линейка: 12 см в (711 см; 04:07 ч:мин) Аномалия находится на отводе. |  | (c)
70626.117 | 10.109 | 10.099 | -1.446 | -1.456 | 1277 | 1385 | 1338 | 1277 | 1426 | 6440 |  | CORR | CIGR | 08:03 | 08:21 | 08:13 | 30 | 123 | 10 | EXT |  | 0.89 | (c)
70634.868 | 7.305 | 7.295 | -4.335 | -4.345 | -252 | -101 | -161 | 70 | 4308 | 6441 |  | CORR | CIGR | 07:21 | 07:46 | 07:36 | 37 | 182 | 10 | EXT |  | 0.89 | (c)
70635.598 | 8.035 | 7.872 | -3.605 | -3.768 | -197 | -180 | -178 | 158 | 3480 | 6441 |  | CORR | AXGR | 07:30 | 07:33 | 07:33 | 288 | 39 | 10 | EXT |  | 0.92 | (c)
70710.485 | 2.532 | 2.478 | -8.243 | -8.297 | 1315 | 1333 | 1332 | 1315 | 2478 | 6448 |  | CORR | AXGR | 04:21 | 04:24 | 04:24 | 163 | 36 | 10 | EXT |  | 0.9 | (c)
70710.808 | 2.855 | 2.846 | -7.92 | -7.929 | 1216 | 1256 | 1257 | 1216 | 2846 | 6448 |  | CORR | CIGR | 04:05 | 04:12 | 04:12 | 18 | 82 | 13 | EXT |  | 0.89 | (c)
70713.121 | 5.168 | 5.029 | -5.607 | -5.746 | 1197 | 1260 | 1237 | 1197 | 5029 | 6448 |  | CORR | GENE | 04:02 | 04:12 | 04:09 | 182 | 80 | 15 | EXT |  | 0.91 | (c)
70803.926 | 7.218 | 7.193 | -4.272 | -4.297 | 1254 | 1270 | 1271 | 943 | 4131 | 6456 |  | CORR | AXGR | 04:32 | 04:35 | 04:35 | 166 | 33 | 11 | EXT | Аномалия находится на упругопластическом изгибе: R=468 D, максимальное растяжение на 0.3 час. | 0.9 | (c)
70818.16 | 9.962 | 9.956 | -1.748 | -1.754 | 1048 | 1130 | 1110 | 1048 | 1726 | 6457 |  | CORR | CIGR | 06:30 | 06:43 | 06:40 | 28 | 124 | 10 | EXT |  | 0.89 | (c)
70832.526 | 0.898 | 0.821 | -10.752 | -10.829 | 1319 | 1666 | 1530 | 1319 | 821 | 6459 |  | GOUG | GENE | 07:53 | 08:49 | 08:27 | 178 | 421 | 11 | EXT | Зона задиров. |  | (c)
70862.391 | 7.533 | 7.243 | -4.032 | -4.322 | -915 | -838 | -873 | 831 | 3710 | 6461 |  | CORR | GENE | 06:36 | 06:48 | 06:43 | 612 | 84 | 12 | EXT |  | 0.91 | (c)
70877.248 | 10.825 | 10.609 | -0.845 | -1.061 | -738 | -708 | -694 | 650 | 727 | 6462 |  | CORR | GENE | 07:11 | 07:15 | 07:18 | 334 | 88 | 12 | EXT |  | 0.89 | (c)
70912.314 | 10.891 | 10.885 | -0.829 | -0.835 | 1715 | 1752 | 1765 | 1715 | 806 | 6465 |  | CORR | CIGR | 04:57 | 05:03 | 05:05 | 29 | 99 | 10 | EXT |  | 0.89 | (c)
70918.986 | 5.843 | 5.804 | -5.507 | -5.546 | -1112 | -1058 | -998 | 883 | 5476 | 6466 |  | CORR | GENE | 06:19 | 06:28 | 06:37 | 70 | 229 | 10 | EXT | Аномалия находится на отводе. | 0.89 | (c)
70919.049 | 5.906 | 5.901 | -5.444 | -5.449 | -1363 | -1245 | -1276 | 867 | 5422 | 6466 |  | CORR | CIGR | 05:38 | 05:57 | 05:52 | 27 | 175 | 10 | EXT | Аномалия находится на отводе. | 0.89 | (c)
70919.726 | 6.583 | 6.515 | -4.767 | -4.835 | -1238 | -1175 | -1064 | 890 | 4757 | 6466 |  | CORR | GENE | 05:58 | 06:09 | 06:27 | 78 | 348 | 10 | EXT | Аномалия находится на отводе. | 0.89 | (c)
70920.429 | 7.286 | 7.204 | -4.064 | -4.146 | -1218 | -987 | -1080 | 942 | 3914 | 6466 |  | CORR | GENE | 06:02 | 06:39 | 06:24 | 232 | 276 | 11 | EXT | Аномалия находится на отводе. | 0.91 | (c)
70921.518 | 8.375 | 8.316 | -2.975 | -3.034 | -1358 | -1313 | -1333 | 872 | 2602 | 6466 |  | CORR | GENE | 05:39 | 05:46 | 05:43 | 432 | 50 | 10 | EXT | Аномалия находится на отводе. | 0.93 | (c)
70921.689 | 8.546 | 8.123 | -2.804 | -3.227 | -1269 | -1189 | -1144 | 961 | 2602 | 6466 |  | CORR | GENE | 05:54 | 06:06 | 06:14 | 625 | 251 | 12 | EXT | Аномалия находится на отводе. | 0.96 | (c)
70922.161 | 9.018 | 8.862 | -2.332 | -2.488 | -1391 | -1192 | -1210 | 839 | 2203 | 6466 |  | CORR | GENE | 05:34 | 06:06 | 06:03 | 285 | 363 | 12 | EXT | Аномалия находится на отводе. | 0.92 | (c)
70922.946 | 9.803 | 9.75 | -1.547 | -1.6 | -1509 | -1056 | -1218 | 721 | 1191 | 6466 |  | CORR | GENE | 05:15 | 06:28 | 06:02 | 409 | 582 | 13 | EXT | Аномалия находится на отводе. | 0.95 | (c)
70944.43 | 8.412 | 8.379 | -3.123 | -3.156 | 1664 | 1679 | 1678 | 1664 | 3094 | 6468 |  | CORR | AXGR | 04:59 | 05:01 | 05:01 | 62 | 27 | 13 | EXT |  | 0.89 | (c)
70993.991 | 2.578 | 2.192 | -9.167 | -9.553 | -2164 | -2164 | -2125 | 2085 | 2192 | 6473 |  | CORR | GENE | 05:17 | 05:17 | 05:23 | 511 | 79 | 12 | EXT |  | 0.95 | (c)
70999.366 | 7.953 | 7.938 | -3.792 | -3.807 | -1755 | -1689 | -1689 | 1623 | 3770 | 6473 |  | CORR | CIGR | 06:23 | 06:34 | 06:34 | 37 | 132 | 12 | EXT |  | 0.89 | (c)
71021.222 | 6.339 | 6.323 | -4.876 | -4.892 | -637 | -526 | -577 | 517 | 4864 | 6475 |  | CORR | CIGR | 05:10 | 05:28 | 05:19 | 28 | 120 | 11 | EXT |  | 0.89 | (c)
71039.458 | 1.85 | 1.85 | -8.645 | -8.645 | -1571 | -1445 | -1497 | 659 | 1850 | 6477 |  | CORR | CIGR | 08:20 | 08:40 | 08:32 | 29 | 148 | 14 | EXT |  | 0.84 | (c)
71046.914 | 9.306 | 9.22 | -1.189 | -1.275 | -1771 | -1555 | -1544 | 459 | 969 | 6477 |  | CORR | GENE | 07:48 | 08:22 | 08:24 | 306 | 455 | 11 | EXT |  | 0.88 | (c)
71047.671 | 10.063 | 10.04 | -0.432 | -0.455 | -2040 | -1796 | -1872 | 190 | 390 | 6477 |  | CORR | GENE | 07:04 | 07:44 | 07:31 | 65 | 337 | 11 | EXT |  | 0.85 | (c)
71047.77 | 10.162 | 10.074 | -0.333 | -0.421 | 1328 | 1648 | 1556 | 446 | 274 | 6477 |  | CORR | GENE | 04:08 | 04:59 | 04:45 | 147 | 457 | 12 | EXT |  | 0.86 | (c)
71049.006 | 0.903 | 0.879 | -10.517 | -10.541 | 1093 | 1259 | 1179 | 965 | 879 | 6478 |  | CORR | GENE | 03:17 | 03:44 | 03:31 | 54 | 173 | 10 | EXT |  | 0.89 | (c)
71050.793 | 2.69 | 2.601 | -8.73 | -8.819 | 1388 | 1489 | 1722 | 175 | 2601 | 6478 |  | CORR | GENE | 04:05 | 04:21 | 04:58 | 119 | 668 | 14 | EXT |  | 0.9 | (c)
71052.466 | 4.363 | 4.295 | -7.057 | -7.125 | -163 | -118 | -112 | 62 | 4295 | 6478 |  | DENT | GENE | 11:54 | 00:01 | 12:02 | 141 | 101 | 0.8 | N/A | Глубина вмятины: 12 мм (0,8%). Линейка: 14 см в (430 см; 00:01 ч:мин) Аномалия находится вблизи продольного шва. |  | (c)
71052.59 | 4.487 | 4.473 | -6.933 | -6.947 | 1721 | 1906 | 1860 | 231 | 4473 | 6478 |  | CORR | GENE | 04:58 | 05:28 | 05:21 | 86 | 279 | 11 | EXT |  | 0.89 | (c)
71053.668 | 5.565 | 5.519 | -5.855 | -5.901 | 1339 | 1815 | 1637 | 296 | 5519 | 6478 |  | CORR | GENE | 03:57 | 05:13 | 04:45 | 114 | 596 | 10 | EXT |  | 0.89 | (c)
71055.696 | 7.593 | 7.557 | -3.827 | -3.863 | 1390 | 1615 | 1549 | 523 | 3794 | 6478 |  | CORR | GENE | 04:05 | 04:41 | 04:31 | 69 | 318 | 10 | EXT |  | 0.89 | (c)
71057.453 | 9.35 | 9.336 | -2.07 | -2.084 | -1816 | -1714 | -1765 | 414 | 2047 | 6478 |  | CORR | CIGR | 07:27 | 07:44 | 07:36 | 37 | 103 | 11 | EXT |  | 0.89 | (c)
71057.6 | 9.497 | 9.462 | -1.923 | -1.958 | 2021 | -2118 | 2228 | 0 | 1854 | 6478 |  | CORR | GENE | 05:47 | 06:39 | 06:20 | 104 | 415 | 12 | EXT |  | 0.89 | (c)
71060.065 | 0.542 | 0.528 | -10.578 | -10.592 | -1562 | -1445 | -1495 | 668 | 528 | 6479 |  | CORR | GENE | 06:28 | 06:47 | 06:39 | 55 | 134 | 10 | EXT |  | 0.89 | (c)
71067.26 | 7.737 | 7.727 | -3.383 | -3.393 | 1797 | 1853 | 1904 | 220 | 3370 | 6479 |  | CORR | CIGR | 03:31 | 03:40 | 03:48 | 23 | 213 | 10 | EXT |  | 0.89 | (c)
71067.916 | 8.393 | 8.367 | -2.727 | -2.753 | 1754 | 2038 | 1986 | 12 | 2706 | 6479 |  | CORR | CIGR | 03:24 | 04:10 | 04:01 | 47 | 465 | 10 | EXT |  | 0.89 | (c)
71068.016 | 8.493 | 8.477 | -2.627 | -2.643 | 1557 | 1637 | 1629 | 530 | 2609 | 6479 |  | CORR | CIGR | 02:52 | 03:05 | 03:04 | 34 | 143 | 10 | EXT |  | 0.89 | (c)
71078.949 | 8.306 | 8.101 | -3.314 | -3.519 | 76 | 137 | 285 | 76 | 3271 | 6480 |  | DENT | GENE | 04:56 | 05:06 | 05:29 | 248 | 418 | 0.4 | N/A | Глубина вмятины: 6 мм (0,4%). Линейка: 25 см в (810 см; 05:06 ч:мин) Аномалия находится вблизи продольного шва. |  | (c)
71175.499 | 1.421 | 0.679 | -10.104 | -10.846 | 2225 | -2177 | -2207 | 0 | 679 | 6489 |  | CORR | GENE | 05:26 | 05:35 | 05:30 | 1110 | 59 | 12 | EXT |  | 0.93 | (c)
71175.691 | 1.613 | 1.467 | -9.912 | -10.058 | -2143 | -2134 | -2135 | 87 | 1467 | 6489 |  | CORR | AXGR | 05:41 | 05:42 | 05:42 | 236 | 17 | 14 | EXT |  | 0.88 | (c)
71176.41 | 2.332 | 2.304 | -9.193 | -9.221 | 2079 | 2188 | 2133 | 43 | 2304 | 6489 |  | CORR | CIGR | 05:02 | 05:20 | 05:11 | 35 | 109 | 10 | EXT |  | 0.84 | (c)
71195.905 | 0.037 | 0.037 | -11.218 | -11.218 | 2011 | 2011 | 2068 | 105 | 37 | 6491 |  | CORR | GENE | 02:48 | 02:48 | 02:57 | 389 | 114 | 10 | EXT |  | 0.88 | (c)
71199.572 | 3.704 | 3.4 | -7.551 | -7.855 | -2214 | -2199 | -2178 | 17 | 3400 | 6491 |  | CORR | GENE | 03:26 | 03:28 | 03:32 | 503 | 72 | 12 | EXT |  | 0.9 | (c)
71200.076 | 4.208 | 4.163 | -7.047 | -7.092 | -2224 | -2191 | -2185 | 7 | 4163 | 6491 |  | CORR | GENE | 03:24 | 03:30 | 03:30 | 312 | 78 | 14 | EXT |  | 0.89 | (c)
71230.123 | 0 | -0.025 | -11.37 | -11.395 | 1506 | 2015 | 1965 | 1506 |  | 6494 | Нарушение формы кольцевого шва | GWAN |  | 10:56 | 00:18 | 12:10 | 0 | 918 |  | EXT | Нарушение формы кольцевого шва |  | (c)
71230.123 | 0 | -0.028 | -11.37 | -11.398 | -1966 | -1846 | -1688 | 1409 |  | 6494 | Нарушение формы кольцевого шва | GWAN |  | 01:36 | 01:55 | 02:21 | 0 | 558 |  | EXT | Нарушение формы кольцевого шва |  | (c)
71230.123 | 0 | -0.019 | -11.37 | -11.389 | -1309 | -1188 | -1132 | 956 |  | 6494 | Нарушение формы кольцевого шва | GWAN |  | 03:22 | 03:42 | 03:51 | 0 | 353 |  | EXT | Нарушение формы кольцевого шва |  | (c)
71230.123 | 0 | -0.033 | -11.37 | -11.403 | -489 | -136 | 396 | 0 |  | 6494 | Нарушение формы кольцевого шва | GWAN |  | 05:34 | 06:31 | 07:57 | 0 | 1771 |  | EXT | Нарушение формы кольцевого шва |  | (c)
71264.056 | 0.758 | 0.713 | -10.662 | -10.707 | 1113 | 1224 | 1169 | 1113 | 713 | 6497 |  | CORR | GENE | 08:14 | 08:32 | 08:23 | 64 | 112 | 11 | EXT |  | 0.89 | (c)
71264.652 | 1.354 | 1.343 | -10.066 | -10.077 | 1049 | 1272 | 1161 | 1049 | 1343 | 6497 |  | CORR | CIGR | 08:03 | 08:39 | 08:21 | 37 | 224 | 10 | EXT |  | 0.89 | (c)
71265.477 | 2.179 | 2.173 | -9.241 | -9.247 | 1238 | 1280 | 1277 | 1238 | 2173 | 6497 |  | CORR | CIGR | 08:34 | 08:41 | 08:40 | 26 | 78 | 10 | EXT |  | 0.89 | (c)
71265.625 | 2.327 | 2.281 | -9.093 | -9.139 | 493 | 508 | 522 | 493 | 2281 | 6497 |  | CORR | GENE | 06:34 | 06:36 | 06:38 | 161 | 58 | 12 | EXT |  | 0.9 | (c)
71265.886 | 2.588 | 2.579 | -8.832 | -8.841 | 572 | 687 | 630 | 572 | 2579 | 6497 |  | CORR | CIGR | 06:46 | 07:05 | 06:56 | 32 | 117 | 10 | EXT |  | 0.89 | (c)
71266.61 | 3.312 | 3.264 | -8.108 | -8.156 | 889 | 962 | 939 | 889 | 3264 | 6497 |  | CORR | GENE | 07:38 | 07:49 | 07:46 | 70 | 100 | 11 | EXT |  | 0.89 | (c)
71266.967 | 3.669 | 3.645 | -7.751 | -7.775 | 1140 | 1255 | 1214 | 1140 | 3645 | 6497 |  | CORR | CIGR | 08:18 | 08:37 | 08:30 | 40 | 149 | 13 | EXT |  | 0.89 | (c)
71267.157 | 3.859 | 3.616 | -7.561 | -7.804 | 563 | 716 | 696 | 563 | 3616 | 6497 |  | CORR | GENE | 06:45 | 07:10 | 07:06 | 572 | 266 | 17 | EXT |  | 0.99 | (c)
71267.521 | 4.223 | 4.223 | -7.197 | -7.197 | 145 | 223 | 184 | 145 | 4223 | 6497 |  | CORR | CIGR | 05:37 | 05:50 | 05:44 | 20 | 79 | 13 | EXT |  | 0.89 | (c)
71270.294 | 6.996 | 6.895 | -4.424 | -4.525 | 384 | 455 | 430 | 384 | 4272 | 6497 |  | CORR | GENE | 06:16 | 06:28 | 06:23 | 253 | 92 | 10 | EXT |  | 0.91 | (c)
71272.875 | 9.577 | 9.557 | -1.843 | -1.863 | -64 | -2 | 12 | 0 | 1825 | 6497 |  | CORR | CIGR | 05:04 | 05:14 | 05:16 | 38 | 152 | 10 | EXT |  | 0.89 | (c)
71287.796 | 1.633 | 1.617 | -9.147 | -9.163 | -172 | -5 | -74 | 0 | 1617 | 6499 |  | CORR | GENE | 03:57 | 04:24 | 04:13 | 49 | 195 | 15 | EXT |  | 0.89 | (c)
71321.914 | 1.796 | 1.781 | -9.789 | -9.804 | 1048 | 1100 | 1104 | 1048 | 1781 | 6502 |  | CORR | CIGR | 02:32 | 02:41 | 02:41 | 29 | 111 | 15 | EXT | Аномалия находится на упругопластическом изгибе: R=456 D, максимальное растяжение на 6.4 час. | 0.89 | (c)
71321.984 | 1.866 | 1.858 | -9.719 | -9.727 | 1049 | 1153 | 1117 | 1049 | 1858 | 6502 |  | CORR | GENE | 02:33 | 02:49 | 02:43 | 53 | 135 | 10 | EXT | Аномалия находится на упругопластическом изгибе: R=456 D, максимальное растяжение на 6.4 час. | 0.89 | (c)
71322.193 | 2.075 | 1.954 | -9.51 | -9.631 | 1056 | 1124 | 1179 | 1056 | 1954 | 6502 |  | CORR | GENE | 02:34 | 02:45 | 02:53 | 226 | 246 | 15 | EXT | Аномалия находится на упругопластическом изгибе: R=456 D, максимальное растяжение на 6.4 час. | 0.92 | (c)
71322.282 | 2.164 | 1.957 | -9.421 | -9.628 | 1338 | 1495 | 1431 | 1338 | 1957 | 6502 |  | CORR | GENE | 03:19 | 03:44 | 03:34 | 289 | 187 | 16 | EXT | Аномалия находится на упругопластическом изгибе: R=456 D, максимальное растяжение на 6.4 час. | 0.94 | (c)
71333.54 | 1.837 | 1.696 | -9.653 | -9.794 | -2217 | -2031 | -2031 | 1845 | 1696 | 6503 |  | DENT | GENE | 00:40 | 01:10 | 01:10 | 248 | 372 | 0.5 | N/A | Глубина вмятины: 7 мм (0,5%). Линейка: 25 см в (170 см; 01:10 ч:мин) Аномалия находится на упругопластическом изгибе. |  | (c)
71339.234 | 7.531 | 7.522 | -3.959 | -3.968 | 149 | 175 | 177 | 149 | 3949 | 6503 |  | CORR | CIGR | 07:02 | 07:06 | 07:06 | 19 | 56 | 11 | EXT |  | 0.89 | (c)
71343.193 | 0 | -0.05 | -11.7 | -11.75 | 187 | 625 | 531 | 187 |  | 6504 | Нарушение формы кольцевого шва | GWAN |  | 05:10 | 06:20 | 06:05 | 0 | 687 |  | EXT | Нарушение формы кольцевого шва |  | (c)
71355.363 | 0.47 | 0.446 | -10.71 | -10.734 | 1292 | 1459 | 1376 | 1292 | 446 | 6505 |  | CORR | CIGR | 06:35 | 07:02 | 06:48 | 32 | 168 | 12 | EXT |  | 0.89 | (c)
71356.348 | 1.455 | 1.44 | -9.725 | -9.74 | 60 | 87 | 90 | 60 | 1440 | 6505 |  | CORR | CIGR | 03:16 | 03:20 | 03:21 | 27 | 61 | 9 | EXT |  | 0.89 | (c)
71356.548 | 1.655 | 1.641 | -9.525 | -9.539 | 238 | 285 | 279 | 238 | 1641 | 6505 |  | CORR | CIGR | 03:45 | 03:52 | 03:51 | 25 | 82 | 11 | EXT |  | 0.89 | (c)
71383.681 | 6.128 | 6.047 | -5.502 | -5.583 | -104 | -77 | -76 | 47 | 5390 | 6507 |  | CORR | GENE | 03:47 | 03:51 | 03:51 | 193 | 57 | 11 | EXT |  | 0.91 | (c)
71383.985 | 6.432 | 6.338 | -5.198 | -5.292 | -129 | 27 | -42 | 0 | 5189 | 6507 |  | CORR | GENE | 03:43 | 04:08 | 03:57 | 103 | 175 | 13 | EXT |  | 0.9 | (c)
71384.175 | 6.622 | 6.613 | -5.008 | -5.017 | 10 | 25 | 33 | 10 | 4996 | 6507 |  | CORR | CIGR | 04:05 | 04:08 | 04:09 | 21 | 46 | 9 | EXT |  | 0.89 | (c)
71386.125 | 8.572 | 8.491 | -3.058 | -3.139 | 91 | 91 | 111 | 91 | 2975 | 6507 |  | CORR | AXGR | 04:18 | 04:18 | 04:21 | 164 | 40 | 11 | EXT |  | 0.9 | (c)
71386.479 | 8.926 | 8.863 | -2.704 | -2.767 | -49 | -49 | -29 | 8 | 2668 | 6507 |  | CORR | AXGR | 03:56 | 03:56 | 03:59 | 99 | 41 | 12 | EXT |  | 0.89 | (c)
71386.595 | 9.042 | 9.018 | -2.588 | -2.612 | -238 | -124 | -175 | 111 | 2579 | 6507 |  | CORR | CIGR | 03:25 | 03:44 | 03:35 | 33 | 127 | 10 | EXT |  | 0.89 | (c)
71386.624 | 9.071 | 8.884 | -2.559 | -2.746 | 1264 | 1314 | 1306 | 1264 | 2446 | 6507 |  | CORR | GENE | 07:28 | 07:36 | 07:34 | 300 | 85 | 12 | EXT |  | 0.93 | (c)
71388.047 | 10.494 | 9.507 | -1.136 | -2.123 | 1251 | 1420 | 1346 | 1251 | 839 | 6507 |  | CORR | GENE | 07:25 | 07:53 | 07:41 | 1284 | 191 | 10 | EXT |  | 0.97 | (c)
71388.097 | 10.544 | 10.479 | -1.086 | -1.151 | 969 | 997 | 989 | 969 | 977 | 6507 |  | CORR | AXGR | 06:40 | 06:44 | 06:43 | 174 | 40 | 14 | EXT |  | 0.91 | (c)
71392.214 | 3.031 | 3.006 | -8.094 | -8.119 | 1548 | 1676 | 1621 | 1548 | 3006 | 6508 |  | CORR | GENE | 06:29 | 06:49 | 06:41 | 70 | 145 | 13 | EXT |  | 0.89 | (c)
71392.581 | 3.398 | 3.297 | -7.727 | -7.828 | 294 | 322 | 338 | 294 | 3297 | 6508 |  | CORR | GENE | 03:06 | 03:11 | 03:13 | 236 | 87 | 12 | EXT |  | 0.92 | (c)
71392.904 | 3.721 | 3.668 | -7.404 | -7.457 | 710 | 724 | 739 | 710 | 3668 | 6508 |  | CORR | GENE | 04:14 | 04:16 | 04:18 | 225 | 58 | 10 | EXT |  | 0.91 | (c)
71393 | 3.817 | 3.757 | -7.308 | -7.368 | 124 | 238 | 225 | 124 | 3757 | 6508 |  | CORR | GENE | 02:39 | 02:57 | 02:55 | 87 | 202 | 9 | EXT |  | 0.89 | (c)
71393.058 | 3.875 | 3.868 | -7.25 | -7.257 | 1120 | 1230 | 1183 | 1120 | 3868 | 6508 |  | CORR | CIGR | 05:20 | 05:38 | 05:30 | 36 | 125 | 15 | EXT |  | 0.89 | (c)
71395.963 | 6.78 | 6.773 | -4.345 | -4.352 | 1254 | 1492 | 1432 | 1254 | 4263 | 6508 |  | CORR | GENE | 05:41 | 06:20 | 06:10 | 89 | 355 | 13 | EXT |  | 0.89 | (c)
71396.19 | 7.007 | 6.915 | -4.118 | -4.21 | 1418 | 1511 | 1515 | 1418 | 4095 | 6508 |  | CORR | GENE | 06:08 | 06:23 | 06:23 | 115 | 193 | 12 | EXT |  | 0.9 | (c)
71402.511 | 2.203 | 2.169 | -9.222 | -9.256 | 1367 | 1384 | 1383 | 832 | 2169 | 6509 |  | CORR | AXGR | 06:10 | 06:12 | 06:12 | 72 | 32 | 10 | EXT |  | 0.85 | (c)
71402.737 | 2.429 | 2.394 | -8.996 | -9.031 | 1440 | 1643 | 1602 | 466 | 2394 | 6509 |  | CORR | GENE | 06:21 | 06:54 | 06:48 | 79 | 325 | 27 | EXT |  | 0.86 | (c)
71402.922 | 2.614 | 2.554 | -8.811 | -8.871 | -415 | -403 | -404 | 393 | 2554 | 6509 |  | CORR | AXGR | 01:22 | 01:24 | 01:24 | 120 | 22 | 15 | EXT |  | 0.86 | (c)
71402.966 | 2.658 | 2.629 | -8.767 | -8.796 | 712 | 777 | 779 | 712 | 2629 | 6509 |  | CORR | GENE | 04:24 | 04:35 | 04:35 | 104 | 133 | 17 | EXT |  | 0.85 | (c)
71404.141 | 3.833 | 3.79 | -7.592 | -7.635 | 2021 | 2156 | 2151 | 0 | 3790 | 6509 |  | CORR | GENE | 07:55 | 08:17 | 08:16 | 83 | 259 | 14 | EXT |  | 0.85 | (c)
71523.478 | 7.43 | 7.414 | -4.26 | -4.276 | 1834 | 1939 | 1890 | 1834 | 4245 | 6519 |  | CORR | CIGR | 04:29 | 04:46 | 04:38 | 31 | 113 | 14 | EXT |  | 0.89 | (c)
71541.753 | 2.3 | 2.284 | -9.29 | -9.306 | -2176 | -2049 | -2102 | 2028 | 2284 | 6521 |  | CORR | CIGR | 09:51 | 10:11 | 10:02 | 29 | 148 | 10 | EXT |  | 0.89 | (c)
71575.363 | 1.23 | 1.186 | -10.22 | -10.264 | 1734 | 1798 | 1851 | 1734 | 1186 | 6524 |  | CORR | GENE | 06:00 | 06:11 | 06:19 | 99 | 235 | 14 | EXT |  | 0.9 | (c)
71613.81 | 5.062 | 4.987 | -6.608 | -6.683 | -1574 | -1563 | -1563 | 1551 | 4987 | 6527 |  | CORR | AXGR | 03:39 | 03:40 | 03:40 | 100 | 23 | 9 | EXT |  | 0.89 | (c)
71648.223 | 5.245 | 5.24 | -6.46 | -6.465 | -629 | -518 | -567 | 504 | 5240 | 6530 |  | CORR | GENE | 06:13 | 06:32 | 06:24 | 66 | 125 | 14 | EXT |  | 0.89 | (c)
71651.953 | 8.975 | 8.917 | -2.73 | -2.788 | -844 | -799 | -813 | 783 | 2617 | 6530 |  | CORR | GENE | 05:39 | 05:46 | 05:44 | 171 | 62 | 10 | EXT |  | 0.9 | (c)
71651.954 | 8.976 | 8.913 | -2.729 | -2.792 | -579 | -566 | -561 | 543 | 2699 | 6530 |  | CORR | AXGR | 06:22 | 06:24 | 06:25 | 93 | 36 | 9 | EXT |  | 0.89 | (c)
71653.143 | 10.165 | 10.133 | -1.54 | -1.572 | -702 | -338 | -490 | 277 | 1491 | 6530 |  | CORR | GENE | 06:02 | 07:00 | 06:36 | 81 | 425 | 15 | EXT |  | 0.89 | (c)
71653.368 | 10.39 | 10.133 | -1.315 | -1.572 | -1408 | -1375 | -1382 | 1355 | 1243 | 6530 |  | CORR | GENE | 04:08 | 04:13 | 04:12 | 329 | 53 | 9 | EXT |  | 0.92 | (c)
71654.683 | 0 | 0 | -11.265 | -11.265 | -1095 | -834 | -810 | 525 | 0 | 6531 | Смещение кромок | GWAN |  | 06:13 | 06:55 | 06:59 | 0 | 570 | 15 | EXT | Смещение кромок Наружу Величина смещения - 2.3 мм. |  | (c)
71654.731 | 0.048 | 0.034 | -11.217 | -11.231 | -1823 | -1630 | -1676 | 1530 | 34 | 6531 |  | CORR | GENE | 04:15 | 04:46 | 04:39 | 49 | 293 | 15 | EXT |  | 0.89 | (c)
71665.819 | 11.136 | 11.11 | -0.129 | -0.155 | -1090 | -894 | -973 | 856 | 118 | 6531 |  | CORR | CIGR | 06:13 | 06:45 | 06:32 | 37 | 234 | 10 | EXT |  | 0.89 | (c)
71667.872 | 1.924 | 1.91 | -9.786 | -9.8 | -1817 | -1662 | -1719 | 1621 | 1910 | 6532 |  | CORR | CIGR | 07:05 | 07:30 | 07:21 | 46 | 196 | 10 | EXT |  | 0.89 | (c)
71714.428 | 2.465 | 2.454 | -8.83 | -8.841 | 1431 | 1463 | 1461 | 740 | 2454 | 6536 |  | CORR | CIGR | 04:15 | 04:20 | 04:19 | 21 | 59 | 11 | EXT |  | 0.84 | (c)
71716.006 | 4.043 | 4.005 | -7.252 | -7.29 | 1427 | 1637 | 1629 | 399 | 4005 | 6536 |  | CORR | GENE | 04:14 | 04:48 | 04:47 | 66 | 405 | 9 | EXT |  | 0.85 | (c)
71734.678 | 0 | -0.025 | -11.345 | -11.37 | 1457 | -732 | -1781 | 0 |  | 6538 | Нарушение формы кольцевого шва | GWAN |  | 01:43 | 07:49 | 05:00 | 0 | 2445 |  | EXT | Нарушение формы кольцевого шва |  | (c)
71734.748 | 0.07 | 0.047 | -11.275 | -11.298 | -1288 | -1145 | -1150 | 942 | 47 | 6538 |  | CORR | GENE | 06:20 | 06:43 | 06:42 | 76 | 276 | 17 | EXT |  | 0.85 | (c)
71735.04 | 0.362 | 0.291 | -10.983 | -11.054 | -1287 | -1186 | -1162 | 943 | 291 | 6538 |  | CORR | GENE | 06:20 | 06:36 | 06:40 | 203 | 251 | 28 | EXT |  | 0.91 | (c)
71735.605 | 0.927 | 0.823 | -10.418 | -10.522 | -915 | -869 | -845 | 775 | 823 | 6538 |  | CORR | GENE | 07:20 | 07:27 | 07:31 | 464 | 140 | 27 | EXT |  | 1 | (c)
71735.9 | 1.222 | 1.199 | -10.123 | -10.146 | -1210 | -1116 | -1038 | 866 | 1199 | 6538 |  | CORR | CIGR | 06:32 | 06:47 | 07:00 | 42 | 344 | 15 | EXT |  | 0.85 | (c)
71736.024 | 1.346 | 1.273 | -9.999 | -10.072 | -1212 | -1196 | -1196 | 1018 | 1273 | 6538 |  | CORR | AXGR | 06:32 | 06:34 | 06:35 | 135 | 33 | 15 | EXT |  | 0.86 | (c)
71762.933 | 5.98 | 5.964 | -5.355 | -5.371 | 1221 | 1461 | 1359 | 733 | 5320 | 6540 |  | CORR | GENE | 05:23 | 06:02 | 05:45 | 51 | 277 | 10 | EXT |  | 0.89 | (c)
71763.386 | 6.433 | 6.412 | -4.902 | -4.923 | 1465 | 1533 | 1543 | 609 | 4804 | 6540 |  | ARTD | GENE | 06:02 | 06:13 | 06:15 | 119 | 156 |  | EXT | Наплавка. |  | (c)
71770.478 | 2.19 | 1.58 | -9.105 | -9.715 | 2010 | 2035 | 2050 | 140 | 1580 | 6541 |  | CORR | GENE | 03:37 | 03:41 | 03:43 | 801 | 81 | 11 | EXT |  | 0.96 | (c)
71772.625 | 4.337 | 4.273 | -6.958 | -7.022 | 2047 | -1989 | -2085 | 0 | 4273 | 6541 |  | CORR | GENE | 03:43 | 04:51 | 04:36 | 81 | 659 | 10 | EXT |  | 0.89 | (c)
71785.542 | 5.959 | 5.686 | -5.511 | -5.784 | 421 | 459 | 480 | 421 | 5315 | 6542 |  | CORR | GENE | 04:20 | 04:26 | 04:30 | 469 | 118 | 14 | EXT |  | 0.96 | (c)
71786.116 | 6.533 | 6.265 | -4.937 | -5.205 | 260 | 313 | 328 | 260 | 4738 | 6542 |  | CORR | GENE | 03:54 | 04:03 | 04:05 | 467 | 138 | 11 | EXT |  | 0.94 | (c)
71790.915 | 11.332 | 11.315 | -0.138 | -0.155 | 114 | 156 | 200 | 114 | 117 | 6542 |  | CORR | CIGR | 03:31 | 03:37 | 03:45 | 38 | 172 | 9 | EXT |  | 0.89 | (c)
71791.053 | 0 | 0 | -11.755 | -11.755 | 330 | 578 | 739 | 330 | 0 | 6543 | Смещение кромок | GWAN |  | 06:18 | 06:58 | 07:24 | 0 | 818 | 18 | EXT | Смещение кромок Наружу Величина смещения - 2.8 мм. |  | (c)
71807.621 | 4.813 | 4.779 | -6.647 | -6.681 | -148 | -67 | -14 | 0 | 4779 | 6544 |  | CORR | CIGR | 04:57 | 05:10 | 05:19 | 44 | 267 | 15 | EXT |  | 0.89 | (c)
71807.817 | 5.009 | 4.968 | -6.451 | -6.492 | 95 | 263 | 194 | 95 | 4968 | 6544 |  | CORR | GENE | 05:37 | 06:04 | 05:52 | 62 | 198 | 13 | EXT |  | 0.89 | (c)
71854.703 | 6.115 | 6.066 | -5.015 | -5.064 | 1830 | 1873 | 1940 | 180 | 5002 | 6548 |  | CORR | GENE | 06:59 | 07:06 | 07:17 | 62 | 220 | 14 | EXT |  | 0.85 | (c)
71888.855 | 6.527 | 6.281 | -5.063 | -5.309 | -1512 | -1490 | -1492 | 718 | 4546 | 6551 |  | CORR | AXGR | 07:34 | 07:37 | 07:37 | 763 | 41 | 9 | EXT |  | 0.94 | (c)
71895.588 | 1.67 | 0.178 | -9.485 | -10.977 | -124 | -30 | -63 | 1 | 178 | 6552 |  | CORR | GENE | 02:37 | 02:52 | 02:47 | 2112 | 123 | 9 | EXT | Аномалия находится на отводе. | 0.96 | (c)
71905.073 | 0 | -0.025 | -9.625 | -9.65 | -1476 | -1117 | -1204 | 931 |  | 6553 | Нарушение формы кольцевого шва | GWAN |  | 05:25 | 06:23 | 06:09 | 0 | 545 |  | EXT | Нарушение формы кольцевого шва Аномалия находится на отводе. |  | (c)
71912.636 | 7.563 | 7.551 | -2.062 | -2.074 | -1822 | -1774 | -1768 | 1714 | 2050 | 6553 |  | CORR | CIGR | 04:29 | 04:37 | 04:38 | 24 | 108 | 12 | EXT |  | 0.89 | (c)
71926.034 | 11.336 | 11.284 | -0.384 | -0.436 | 1689 | 1857 | 1784 | 1689 | 99 | 6554 |  | CORR | GENE | 05:12 | 05:39 | 05:27 | 337 | 189 | 11 | EXT |  | 0.93 | (c)
71949.558 | 0 | -0.036 | -11.425 | -11.461 | 487 | 874 | 791 | 487 |  | 6557 | Нарушение формы кольцевого шва | GWAN |  | 00:55 | 01:58 | 01:44 | 0 | 608 |  | EXT | Нарушение формы кольцевого шва Аномалия находится на упругопластическом изгибе: R=478 D, максимальное растяжение на 11.4 час. |  | (c)
71949.558 | 0 | 0 | -11.425 | -11.425 | 1583 | 2170 | 1987 | 1583 | 0 | 6557 | Смещение кромок | GWAN |  | 03:52 | 05:27 | 04:57 | 0 | 808 | 18 | EXT | Смещение кромок Наружу Величина смещения - 2.8 мм. Аномалия находится на упругопластическом изгибе: R=478 D, максимальное растяжение на 11.4 час. |  | (c)
72003.051 | 7.318 | 7.308 | -3.832 | -3.842 | 271 | 312 | 331 | 271 | 3813 | 6561 |  | CORR | CIGR | 08:43 | 08:50 | 08:53 | 29 | 119 | 10 | EXT |  | 0.89 | (c)
72007.727 | 0.844 | 0.821 | -10.746 | -10.769 | -1553 | -1464 | -1418 | 677 | 821 | 6562 |  | CORR | CIGR | 08:11 | 08:26 | 08:33 | 40 | 271 | 10 | EXT |  | 0.89 | (c)
72017.743 | 10.86 | 10.801 | -0.73 | -0.789 | 1212 | 1443 | 1348 | 746 | 624 | 6562 |  | CORR | GENE | 03:38 | 04:15 | 03:60 | 165 | 272 | 11 | EXT |  | 0.9 | (c)
72018.125 | 11.242 | 11.232 | -0.348 | -0.358 | 1480 | 1519 | 1512 | 687 | 335 | 6562 |  | CORR | CIGR | 04:21 | 04:27 | 04:26 | 23 | 64 | 15 | EXT |  | 0.89 | (c)
72018.473 | 0 | -0.03 | -11.54 | -11.57 | 1430 | 1653 | 1844 | 0 |  | 6563 | Нарушение формы кольцевого шва | GWAN |  | 02:22 | 02:58 | 03:29 | 0 | 829 |  | EXT | Нарушение формы кольцевого шва |  | (c)
72018.562 | 0.089 | 0.07 | -11.451 | -11.47 | -2153 | -1584 | -1826 | 78 | 70 | 6563 |  | CORR | GENE | 04:44 | 06:15 | 05:36 | 193 | 653 | 10 | EXT |  | 0.9 | (c)
72027.358 | 8.885 | 8.863 | -2.655 | -2.677 | -1857 | -1830 | -1825 | 374 | 2627 | 6563 |  | CORR | GENE | 05:31 | 05:36 | 05:37 | 50 | 63 | 13 | EXT |  | 0.89 | (c)
72054.328 | 1.47 | 1.385 | -9.96 | -10.045 | -1992 | -1949 | -1936 | 238 | 1385 | 6566 |  | GOUG | GENE | 06:54 | 07:01 | 07:03 | 172 | 113 | 7 | EXT | Аномалия находится на отводе. Задир. |  | (c)
72054.379 | 1.521 | 1.429 | -9.909 | -10.001 | 2219 | -2214 | -2228 | 0 | 1429 | 6566 |  | CORR | AXGR | 06:13 | 06:18 | 06:16 | 199 | 28 | 10 | EXT | Аномалия находится на отводе. | 0.91 | (c)
72058.48 | 5.622 | 5.537 | -5.808 | -5.893 | 2079 | 2101 | 2101 | 107 | 5537 | 6566 |  | CORR | AXGR | 05:51 | 05:54 | 05:55 | 246 | 45 | 12 | EXT | Аномалия находится на отводе. | 0.92 | (c)
72060.39 | 7.532 | 7.516 | -3.898 | -3.914 | 1148 | 1209 | 1197 | 983 | 3876 | 6566 |  | CORR | CIGR | 03:21 | 03:30 | 03:29 | 38 | 99 | 10 | EXT | Аномалия находится на отводе. | 0.89 | (c)
72062.678 | 9.82 | 9.681 | -1.61 | -1.749 | -2127 | -1987 | -2039 | 104 | 747 | 6566 |  | GOUG | GENE | 06:32 | 06:55 | 06:46 | 1002 | 175 | 7 | EXT | Аномалия находится на отводе. Зона задиров. |  | (c)
72062.686 | 9.828 | 9.723 | -1.602 | -1.707 | -2076 | -2016 | -2019 | 155 | 1536 | 6566 |  | DENT | GENE | 06:40 | 06:50 | 06:49 | 171 | 113 | 0.4 | N/A | Глубина вмятины: 6 мм (0,4%). Линейка: 17 см в (972 см; 06:50 ч:мин) Аномалия находится на отводе. Аномалия находится вблизи дефекта потери металла. |  | (c)
72063.866 | 11.008 | 11 | -0.422 | -0.43 | 1004 | 1218 | 1129 | 977 | 380 | 6566 |  | CORR | GENE | 02:57 | 03:32 | 03:18 | 50 | 249 | 10 | EXT | Аномалия находится на отводе. | 0.89 | (c)
72069.579 | 5.291 | 5.284 | -5.874 | -5.881 | 1126 | 1308 | 1234 | 889 | 5284 | 6567 |  | CORR | GENE | 03:24 | 03:54 | 03:42 | 122 | 216 | 12 | EXT | Аномалия находится на отводе. | 0.9 | (c)
72075.095 | 10.807 | 10.534 | -0.358 | -0.631 | 1644 | 1825 | 1755 | 364 | 32 | 6567 |  | GOUG | GENE | 04:48 | 05:17 | 05:06 | 599 | 223 | 7 | EXT | Аномалия находится на отводе. Зона задиров. |  | (b)
72093.653 | 6.945 | 6.835 | -4.405 | -4.515 | 1726 | -1931 | -2228 | 1721 | 3924 | 6569 |  | GOUG | GENE | 03:35 | 05:44 | 04:56 | 591 | 1014 | 7 | EXT | Зона задиров. |  | (c)
72119.429 | 9.871 | 9.751 | -1.524 | -1.644 | -1895 | -1872 | -1877 | 1859 | 1440 | 6571 |  | CORR | AXGR | 07:38 | 07:42 | 07:41 | 204 | 37 | 14 | EXT |  | 0.92 | (c)
72125.775 | 4.822 | 4.693 | -6.693 | -6.822 | -10 | 14 | 63 | 0 | 4693 | 6572 |  | CORR | GENE | 04:13 | 04:17 | 04:25 | 358 | 147 | 9 | EXT |  | 0.92 | (c)
72126.793 | 5.84 | 5.802 | -5.675 | -5.713 | -123 | -1 | -53 | 0 | 5648 | 6572 |  | CORR | GENE | 03:55 | 04:15 | 04:06 | 65 | 140 | 12 | EXT |  | 0.89 | (c)
72151.037 | 7.089 | 7.082 | -4.116 | -4.123 | -2220 | -2110 | -2147 | 2074 | 4097 | 6574 |  | CORR | CIGR | 03:30 | 03:48 | 03:42 | 26 | 146 | 10 | EXT |  | 0.89 | (c)
72153.088 | 9.14 | 9.137 | -2.065 | -2.068 | -627 | -357 | -470 | 314 | 1891 | 6574 |  | CORR | GENE | 07:47 | 08:31 | 08:12 | 177 | 313 | 11 | EXT |  | 0.91 | (c)
72153.595 | 9.647 | 9.544 | -1.558 | -1.661 | -779 | -617 | -634 | 489 | 1467 | 6574 |  | CORR | GENE | 07:23 | 07:49 | 07:46 | 194 | 290 | 13 | EXT |  | 0.91 | (c)
72154.204 | 10.256 | 10.063 | -0.949 | -1.142 | -640 | -425 | -457 | 274 | 695 | 6574 |  | CORR | GENE | 07:45 | 08:20 | 08:15 | 447 | 366 | 12 | EXT |  | 0.95 | (c)
72155.24 | 0.087 | 0.047 | -11.058 | -11.098 | -291 | -156 | -213 | 135 | 47 | 6575 |  | CORR | GENE | 08:20 | 08:42 | 08:33 | 480 | 156 | 14 | EXT |  | 0.91 | (c)
72166.298 | 0 | -0.05 | -11.28 | -11.33 | 75 | 406 | 964 | 75 |  | 6576 | Нарушение формы кольцевого шва | GWAN |  | 01:22 | 02:15 | 03:45 | 0 | 1777 |  | EXT | Нарушение формы кольцевого шва |  | (c)
72169.741 | 3.443 | 3.389 | -7.837 | -7.891 | 941 | 961 | 963 | 941 | 3389 | 6576 |  | CORR | AXGR | 03:41 | 03:45 | 03:45 | 99 | 44 | 9 | EXT |  | 0.85 | (c)
72169.976 | 3.678 | 3.554 | -7.602 | -7.726 | 1008 | 1040 | 1049 | 1008 | 3554 | 6576 |  | CORR | GENE | 03:52 | 03:57 | 03:59 | 163 | 83 | 15 | EXT |  | 0.86 | (c)
72170.746 | 4.448 | 4.448 | -6.832 | -6.832 | 1252 | 1359 | 1344 | 794 | 4448 | 6576 |  | CORR | CIGR | 04:31 | 04:49 | 04:46 | 30 | 185 | 10 | EXT |  | 0.84 | (c)
72176.062 | 9.764 | 9.716 | -1.516 | -1.564 | 1074 | 1217 | 1196 | 912 | 1510 | 6576 |  | CORR | GENE | 04:03 | 04:26 | 04:23 | 54 | 245 | 11 | EXT |  | 0.85 | (c)
72194.024 | 5.326 | 5.014 | -5.704 | -6.016 | 825 | 1063 | 944 | 825 | 5014 | 6578 |  | CORR | GENE | 03:41 | 04:19 | 04:00 | 549 | 238 | 10 | EXT |  | 0.94 | (c)
72194.185 | 5.487 | 5.479 | -5.543 | -5.551 | -2018 | -1851 | -1901 | 212 | 5479 | 6578 |  | CORR | GENE | 08:02 | 08:29 | 08:21 | 58 | 234 | 13 | EXT |  | 0.89 | (c)
72194.755 | 6.057 | 5.973 | -4.973 | -5.057 | -2228 | -2225 | -2216 | 2 | 4622 | 6578 |  | CORR | AXGR | 07:28 | 07:29 | 07:30 | 435 | 25 | 11 | EXT |  | 0.94 | (c)
72195.802 | 7.104 | 7.043 | -3.926 | -3.987 | 1671 | 1837 | 1852 | 196 | 3816 | 6578 |  | CORR | GENE | 05:57 | 06:24 | 06:27 | 171 | 364 | 9 | EXT |  | 0.9 | (c)
72195.966 | 7.268 | 6.973 | -3.762 | -4.057 | 2114 | 2224 | 2175 | 0 | 3192 | 6578 |  | CORR | GENE | 07:09 | 07:27 | 07:19 | 865 | 122 | 10 | EXT |  | 0.95 | (c)
72200.895 | 1.167 | 1.116 | -10.418 | -10.469 | 1425 | 1460 | 1449 | 757 | 1116 | 6579 |  | CORR | GENE | 05:14 | 05:20 | 05:18 | 138 | 49 | 14 | EXT |  | 0.9 | (c)
72204.393 | 4.665 | 3.846 | -6.92 | -7.739 | 2090 | 2195 | 2153 | 14 | 3846 | 6579 |  | CORR | GENE | 07:01 | 07:18 | 07:11 | 2802 | 126 | 10 | EXT |  | 0.97 | (c)
72207.029 | 7.301 | 7.143 | -4.284 | -4.442 | 785 | 886 | 865 | 785 | 3736 | 6579 |  | CORR | GENE | 03:31 | 03:47 | 03:44 | 706 | 160 | 9 | EXT |  | 0.94 | (c)
72209.578 | 9.85 | 9.279 | -1.735 | -2.306 | 974 | 1050 | 1027 | 974 | 1315 | 6579 |  | CORR | GENE | 04:01 | 04:13 | 04:10 | 991 | 105 | 10 | EXT |  | 0.96 | (c)
72221.219 | 9.906 | 9.649 | -1.714 | -1.971 | -1226 | -1114 | -1081 | 935 | 1550 | 6580 |  | CORR | GENE | 06:04 | 06:22 | 06:27 | 421 | 291 | 12 | EXT |  | 0.94 | (c)
72221.799 | 10.486 | 10.167 | -1.134 | -1.453 | -930 | -883 | -874 | 818 | 659 | 6580 |  | CORR | GENE | 06:51 | 06:59 | 07:00 | 794 | 112 | 14 | EXT |  | 0.98 | (c)
72222.825 | 11.512 | 10.85 | -0.108 | -0.77 | -791 | -650 | -663 | 535 | 6 | 6580 |  | CORR | GENE | 07:14 | 07:37 | 07:34 | 764 | 257 | 12 | EXT |  | 0.97 | (c)
72222.915 | 11.602 | 11.119 | -0.018 | -0.501 | -1394 | -1090 | -1146 | 836 | 6 | 6580 |  | CORR | GENE | 05:36 | 06:25 | 06:17 | 495 | 497 | 13 | EXT |  | 0.96 | (c)
72223.854 | 0.921 | 0.902 | -10.739 | -10.758 | -1960 | -1341 | -1614 | 1268 | 902 | 6581 |  | CORR | GENE | 04:26 | 06:06 | 05:22 | 234 | 692 | 10 | EXT |  | 0.91 | (c)
72224.281 | 1.348 | 1.292 | -10.312 | -10.368 | -2027 | -1972 | -1985 | 1942 | 1292 | 6581 |  | CORR | GENE | 04:16 | 04:24 | 04:22 | 262 | 86 | 13 | EXT |  | 0.92 | (c)
72251.495 | 5.317 | 5.296 | -6.398 | -6.419 | -11 | 136 | 97 | 0 | 5296 | 6583 |  | CORR | GENE | 05:50 | 06:14 | 06:08 | 62 | 217 | 14 | EXT |  | 0.89 | (c)
72252.171 | 5.993 | 5.951 | -5.722 | -5.764 | -432 | 71 | -112 | 0 | 5580 | 6583 |  | CORR | GENE | 04:42 | 06:03 | 05:34 | 184 | 640 | 10 | EXT |  | 0.9 | (c)
72288.338 | 7.615 | 7.56 | -2.259 | -2.314 | 2006 | 2045 | 2036 | 165 | 2132 | 6586а |  | CORR | GENE | 06:17 | 06:23 | 06:21 | 182 | 59 | 13 | EXT | Аномалия находится на упругопластическом изгибе: R=537 D, максимальное растяжение на 0.2 час. | 0.86 | (c)
72288.534 | 7.811 | 7.277 | -2.063 | -2.597 | 2222 | -2191 | -2209 | 0 | 1949 | 6586а |  | CORR | GENE | 06:51 | 06:59 | 06:56 | 648 | 59 | 13 | EXT | Аномалия находится на упругопластическом изгибе: R=537 D, максимальное растяжение на 0.2 час. | 0.92 | (c)
72288.933 | 8.21 | 8.039 | -1.664 | -1.835 | -2151 | -2085 | -2108 | 80 | 1206 | 6586а |  | CORR | GENE | 07:06 | 07:16 | 07:13 | 629 | 86 | 15 | EXT | Аномалия находится на упругопластическом изгибе: R=596 D, максимальное растяжение на 0.4 час. | 0.93 | (c)
72289.516 | 8.793 | 8.613 | -1.081 | -1.261 | 2120 | 2211 | 2191 | 0 | 32 | 6586а |  | CORR | GENE | 06:35 | 06:50 | 06:46 | 1229 | 141 | 11 | EXT | Аномалия находится на упругопластическом изгибе: R=674 D, максимальное растяжение на 0.5 час. | 0.93 | (c)
72289.764 | 9.041 | 8.969 | -0.833 | -0.905 | 1738 | 1810 | 1882 | 205 | 768 | 6586а |  | CORR | GENE | 05:33 | 05:45 | 05:56 | 137 | 288 | 11 | EXT | Аномалия находится на упругопластическом изгибе: R=721 D, максимальное растяжение на 0.5 час. | 0.85 | (c)
72299.529 | 0 | 0 | -3.829 | -3.829 | -2176 | -1887 | -1848 | 55 | 0 | 6587а | Смещение кромок | GWAN |  | 09:01 | 09:48 | 09:54 | 0 | 656 | 15 | EXT | Смещение кромок Наружу Величина смещения - 2.4 мм. Аномалия находится на упругопластическом изгибе: R=803 D, максимальное растяжение на 8.2 час. |  | (c)
72348.618 | 11.33 | 11.209 | -0.045 | -0.166 | 1445 | 1462 | 1461 | 754 | 14 | 6591 |  | CORR | AXGR | 04:27 | 04:29 | 04:29 | 152 | 31 | 13 | EXT | Аномалия находится на упругопластическом изгибе: R=665 D, максимальное растяжение на 11.3 час. | 0.9 | (c)
72348.854 | 0.191 | 0.167 | -11.289 | -11.313 | 1296 | 1401 | 1360 | 807 | 167 | 6592 |  | CORR | CIGR | 03:47 | 04:04 | 03:57 | 38 | 128 | 12 | EXT | Аномалия находится на упругопластическом изгибе: R=603 D, максимальное растяжение на 11.3 час. | 0.89 | (c)
72349.429 | 0.766 | 0.739 | -10.714 | -10.741 | 1429 | 1771 | 1612 | 435 | 739 | 6592 |  | CORR | GENE | 04:08 | 05:04 | 04:38 | 77 | 367 | 10 | EXT | Аномалия находится на упругопластическом изгибе: R=509 D, максимальное растяжение на 11.2 час. | 0.89 | (c)
72349.666 | 1.003 | 0.897 | -10.477 | -10.583 | 1180 | 1278 | 1317 | 777 | 897 | 6592 |  | CORR | GENE | 03:28 | 03:44 | 03:50 | 122 | 274 | 15 | EXT | Аномалия находится на упругопластическом изгибе: R=474 D, максимальное растяжение на 11.2 час. | 0.9 | (c)
72349.779 | 1.116 | 1.062 | -10.364 | -10.418 | 1893 | 2017 | 2059 | 6 | 1062 | 6592 |  | CORR | GENE | 05:23 | 05:43 | 05:50 | 73 | 332 | 10 | EXT | Аномалия находится на упругопластическом изгибе: R=443 D, максимальное растяжение на 11.2 час. | 0.89 | (c)
72350.004 | 1.341 | 1.28 | -10.139 | -10.2 | 1438 | 1465 | 1459 | 751 | 1280 | 6592 |  | CORR | AXGR | 04:10 | 04:14 | 04:13 | 193 | 42 | 12 | EXT | Аномалия находится на упругопластическом изгибе: R=417 D, максимальное растяжение на 11.3 час. | 0.91 | (c)
72350.115 | 1.452 | 1.328 | -10.028 | -10.152 | 1861 | 1900 | 1897 | 297 | 1328 | 6592 |  | CORR | GENE | 05:18 | 05:24 | 05:24 | 176 | 73 | 12 | EXT | Аномалия находится на упругопластическом изгибе: R=417 D, максимальное растяжение на 11.3 час. | 0.91 | (c)
72350.2 | 1.537 | 1.524 | -9.943 | -9.956 | 1180 | 1771 | 1499 | 412 | 1524 | 6592 |  | CORR | GENE | 03:28 | 05:04 | 04:20 | 219 | 639 | 11 | EXT | Аномалия находится на упругопластическом изгибе: R=417 D, максимальное растяжение на 11.3 час. | 0.91 | (c)
72350.367 | 1.704 | 1.539 | -9.776 | -9.941 | 1116 | 1139 | 1142 | 1063 | 1539 | 6592 |  | CORR | GENE | 03:18 | 03:22 | 03:22 | 257 | 51 | 15 | EXT | Аномалия находится на упругопластическом изгибе: R=394 D, максимальное растяжение на 11.3 час. | 0.93 | (c)
72351.632 | 2.969 | 2.514 | -8.511 | -8.966 | 1030 | 1077 | 1095 | 1030 | 2514 | 6592 |  | CORR | GENE | 03:04 | 03:12 | 03:15 | 633 | 130 | 11 | EXT | Аномалия находится на упругопластическом изгибе: R=320 D, максимальное растяжение на 11.3 час. | 0.95 | (c)
72352.57 | 3.907 | 3.775 | -7.573 | -7.705 | 985 | 1032 | 1028 | 985 | 3775 | 6592 |  | CORR | GENE | 02:57 | 03:04 | 03:04 | 529 | 88 | 10 | EXT | Аномалия находится на упругопластическом изгибе: R=289 D, максимальное растяжение на 11.4 час. | 0.94 | (c)
72352.802 | 4.139 | 4.045 | -7.341 | -7.435 | 1231 | 1263 | 1257 | 947 | 4045 | 6592 |  | CORR | GENE | 03:36 | 03:42 | 03:41 | 260 | 52 | 10 | EXT | Аномалия находится на упругопластическом изгибе: R=284 D, максимальное растяжение на 11.4 час. | 0.91 | (c)
72389.001 | 5.893 | 5.877 | -5.537 | -5.553 | 825 | 915 | 879 | 825 | 5523 | 6595 |  | CORR | CIGR | 03:54 | 04:08 | 04:02 | 30 | 108 | 11 | EXT |  | 0.89 | (c)
72417.508 | 0 | -0.042 | -11.535 | -11.577 | 47 | 1018 | 828 | 47 |  | 6598 | Нарушение формы кольцевого шва | GWAN |  | 10:18 | 00:55 | 12:24 | 0 | 1561 |  | EXT | Нарушение формы кольцевого шва |  | (c)
72440.178 | 11.135 | 10.328 | -0.285 | -1.092 | 2161 | -2218 | 2220 | 0 | 11 | 6599 |  | CORR | GENE | 08:04 | 08:17 | 08:13 | 1081 | 117 | 11 | EXT |  | 0.97 | (c)
72440.32 | 11.277 | 10.732 | -0.143 | -0.688 | 1895 | 1942 | 1944 | 237 | 5 | 6599 |  | CORR | GENE | 07:21 | 07:29 | 07:29 | 683 | 98 | 9 | EXT |  | 0.94 | (c)
72440.785 | 0.322 | 0.025 | -11.143 | -11.44 | 2184 | -2227 | 2225 | 0 | 25 | 6600 |  | CORR | GENE | 04:56 | 05:04 | 05:02 | 995 | 81 | 9 | EXT |  | 0.95 | (c)
72442.82 | 2.357 | 1.43 | -9.108 | -10.035 | -2226 | -2156 | -2168 | 5 | 1430 | 6600 |  | CORR | GENE | 05:04 | 05:15 | 05:13 | 2801 | 115 | 10 | EXT |  | 0.97 | (c)
72448.271 | 7.808 | 7.785 | -3.657 | -3.68 | -1654 | -1084 | -1349 | 576 | 3558 | 6600 |  | CORR | GENE | 06:36 | 08:08 | 07:26 | 122 | 611 | 10 | EXT |  | 0.89 | (c)
72453.704 | 1.776 | 1.672 | -9.679 | -9.783 | 39 | 788 | 497 | 39 | 1672 | 6601 |  | CORR | GENE | 03:06 | 05:07 | 04:20 | 135 | 915 | 9 | EXT |  | 0.9 | (c)
72459.037 | 7.109 | 7.061 | -4.346 | -4.394 | 167 | 527 | 454 | 167 | 4289 | 6601 |  | CORR | GENE | 03:27 | 04:25 | 04:13 | 105 | 573 | 10 | EXT |  | 0.89 | (c)
72459.255 | 7.327 | 7.314 | -4.128 | -4.141 | 143 | 244 | 213 | 143 | 4113 | 6601 |  | CORR | CIGR | 03:23 | 03:39 | 03:34 | 28 | 139 | 10 | EXT |  | 0.89 | (c)
72469.815 | 6.432 | 6.415 | -4.688 | -4.705 | -102 | 107 | 7 | 0 | 4638 | 6602 |  | CORR | GENE | 03:49 | 04:23 | 04:07 | 67 | 217 | 12 | EXT |  | 0.89 | (c)
72497.923 | 0 | -0.028 | -11.39 | -11.418 | -1175 | 98 | 330 | 397 |  | 6605 | Нарушение формы кольцевого шва | GWAN |  | 11:00 | 02:26 | 15:03 | 0 | 3008 |  | EXT | Нарушение формы кольцевого шва |  | (c)
72509.313 | 0 | -0.034 | -11.625 | -11.659 | -579 | -308 | -383 | 188 |  | 6606 | Нарушение формы кольцевого шва | GWAN |  | 00:53 | 01:36 | 01:24 | 0 | 391 |  | EXT | Нарушение формы кольцевого шва |  | (c)
72509.313 | 0 | -0.05 | -11.625 | -11.675 | 298 | 1925 | 1214 | 100 |  | 6606 | Нарушение формы кольцевого шва | GWAN |  | 03:14 | 07:37 | 05:42 | 0 | 1833 |  | EXT | Нарушение формы кольцевого шва |  | (c)
72515.4 | 6.087 | 6.052 | -5.538 | -5.573 | 1182 | 1455 | 1349 | 715 | 5486 | 6606 |  | CORR | GENE | 05:37 | 06:21 | 06:04 | 87 | 333 | 12 | EXT |  | 0.85 | (c)
72519.882 | 10.569 | 10.503 | -1.056 | -1.122 | 1085 | 1311 | 1333 | 650 | 1033 | 6606 |  | CORR | GENE | 05:21 | 05:58 | 06:01 | 89 | 495 | 10 | EXT |  | 0.85 | (c)
72522.829 | 1.891 | 1.669 | -8.904 | -9.126 | 1715 | 1798 | 1788 | 369 | 1669 | 6607 |  | CORR | GENE | 05:09 | 05:22 | 05:21 | 751 | 147 | 10 | EXT |  | 0.95 | (c)
72538.199 | 6.466 | 6.457 | -5.084 | -5.093 | 1534 | 1684 | 1623 | 518 | 5059 | 6608 |  | CORR | CIGR | 05:36 | 05:60 | 05:50 | 34 | 179 | 11 | EXT |  | 0.89 | (c)
72543.283 | 0 | 0 | -11.27 | -11.27 | 1975 | 2113 | 2150 | 0 | 0 | 6609 | Смещение кромок | GWAN |  | 03:20 | 03:42 | 03:48 | 0 | 350 | 17 | EXT | Смещение кромок Вовнутрь Величина смещения - 2.6 мм. |  | (c)
72559.074 | 4.521 | 4.449 | -6.954 | -7.026 | 1076 | 1261 | 1248 | 811 | 4449 | 6610 |  | CORR | GENE | 03:31 | 04:01 | 03:59 | 197 | 344 | 10 | EXT |  | 0.9 | (c)
72561.955 | 7.402 | 7.39 | -4.073 | -4.085 | 483 | 563 | 557 | 483 | 4046 | 6610 |  | CORR | CIGR | 01:55 | 02:08 | 02:07 | 39 | 148 | 9 | EXT |  | 0.89 | (c)
72573.002 | 6.974 | 6.621 | -4.611 | -4.964 | 854 | 973 | 939 | 854 | 4207 | 6611 |  | CORR | GENE | 04:04 | 04:23 | 04:18 | 757 | 170 | 11 | EXT |  | 0.96 | (c)
72577.508 | 11.48 | 11.402 | -0.105 | -0.183 | 1727 | 1779 | 1765 | 429 | 3 | 6611 |  | CORR | GENE | 06:25 | 06:33 | 06:31 | 180 | 75 | 13 | EXT |  | 0.91 | (c)
72584.64 | 7.027 | 6.674 | -4.298 | -4.651 | 1983 | 2018 | 2014 | 186 | 3976 | 6612 |  | CORR | GENE | 04:41 | 04:47 | 04:46 | 675 | 62 | 10 | EXT |  | 0.95 | (c)
72601.233 | 0.86 | 0.676 | -10.69 | -10.874 | -2198 | -2183 | -2168 | 33 | 676 | 6614 |  | CORR | GENE | 08:22 | 08:24 | 08:27 | 781 | 60 | 10 | EXT |  | 0.95 | (c)
72605.197 | 4.824 | 4.817 | -6.726 | -6.733 | 348 | 483 | 432 | 348 | 4817 | 6614 |  | CORR | CIGR | 03:13 | 03:35 | 03:26 | 35 | 168 | 10 | EXT |  | 0.89 | (c)
72609.49 | 9.117 | 8.325 | -2.433 | -3.225 | 1851 | 1935 | 1917 | 247 | 2196 | 6614 |  | CORR | GENE | 07:15 | 07:29 | 07:26 | 1029 | 133 | 11 | EXT |  | 0.97 | (c)
72610.743 | 10.37 | 9.841 | -1.18 | -1.709 | 1913 | 1995 | 2066 | 12 | 622 | 6614 |  | CORR | GENE | 07:25 | 07:39 | 07:50 | 1087 | 306 | 10 | EXT |  | 0.96 | (c)
72611.59 | 11.217 | 11.135 | -0.333 | -0.415 | 2224 | -2224 | -2223 | 0 | 264 | 6614 |  | CORR | AXGR | 08:15 | 08:18 | 08:18 | 151 | 28 | 14 | EXT |  | 0.9 | (c)
72612.794 | 0.871 | 0.856 | -9.909 | -9.924 | -1164 | -1007 | -1018 | 872 | 856 | 6615 |  | CORR | GENE | 07:36 | 08:01 | 07:60 | 64 | 292 | 11 | EXT |  | 0.89 | (c)
72630.814 | 8.111 | 8.015 | -2.834 | -2.93 | -419 | -374 | -388 | 357 | 2620 | 6616 |  | CORR | GENE | 07:54 | 08:01 | 07:59 | 310 | 63 | 10 | EXT | Аномалия находится на отводе. | 0.92 | (c)
72631.289 | 8.586 | 8.517 | -2.359 | -2.428 | -455 | -414 | -422 | 389 | 2226 | 6616 |  | CORR | GENE | 07:48 | 07:55 | 07:53 | 202 | 66 | 10 | EXT | Аномалия находится на отводе. | 0.91 | (c)
72632.288 | 9.585 | 9.221 | -1.36 | -1.724 | -524 | -424 | -444 | 363 | 977 | 6616 |  | CORR | GENE | 07:37 | 07:53 | 07:50 | 747 | 161 | 11 | EXT | Аномалия находится на отводе. | 0.96 | (c)
72634.901 | 1.253 | 1.247 | -1.712 | -1.718 | -1164 | -1066 | -1089 | 1013 | 1247 | 6617 |  | CORR | CIGR | 07:24 | 07:40 | 07:36 | 41 | 151 | 10 | EXT |  | 0.89 | (c)
72636.502 | 2.854 | 2.781 | -0.111 | -0.184 | -2005 | -1615 | -1738 | 225 | 75 | 6617 |  | CORR | GENE | 05:08 | 06:11 | 05:51 | 109 | 534 | 10 | EXT |  | 0.89 | (c)
72643.919 | 7.306 | 6.819 | -0.539 | -1.026 | -959 | -845 | -823 | 686 | 229 | 6618 |  | CORR | GENE | 07:53 | 08:12 | 08:15 | 797 | 273 | 11 | EXT |  | 0.96 | (c)
72644.327 | 7.714 | 7.648 | -0.131 | -0.197 | -905 | -815 | -849 | 794 | 72 | 6618 |  | CORR | GENE | 08:02 | 08:16 | 08:11 | 125 | 111 | 15 | EXT |  | 0.9 | (c)
72649.607 | 5.149 | 5.141 | -6.491 | -6.499 | 1099 | 1312 | 1206 | 918 | 5141 | 6619 |  | CORR | GENE | 04:28 | 05:02 | 04:45 | 126 | 213 | 10 | EXT |  | 0.9 | (c)
72657.555 | 1.457 | 1.443 | -9.938 | -9.952 | -2160 | -2128 | -2123 | 71 | 1443 | 6620 |  | CORR | CIGR | 04:28 | 04:33 | 04:34 | 30 | 75 | 11 | EXT |  | 0.89 | (c)
72660.415 | 4.317 | 4.307 | -7.078 | -7.088 | 2193 | -2123 | -2187 | 0 | 4307 | 6620 |  | CORR | CIGR | 04:11 | 04:34 | 04:24 | 38 | 162 | 10 | EXT |  | 0.89 | (c)
72664.876 | 8.778 | 8.761 | -2.617 | -2.634 | 2210 | -2141 | -2196 | 0 | 2597 | 6620 |  | CORR | CIGR | 04:13 | 04:31 | 04:22 | 37 | 111 | 10 | EXT |  | 0.89 | (c)
72667.913 | 0.42 | 0.265 | -11.09 | -11.245 | 685 | 814 | 763 | 685 | 265 | 6621 |  | CORR | GENE | 03:20 | 03:41 | 03:32 | 721 | 156 | 9 | EXT |  | 0.94 | (c)
72668.388 | 0.895 | 0.377 | -10.615 | -11.133 | 1021 | 1139 | 1112 | 1021 | 377 | 6621 |  | CORR | GENE | 04:14 | 04:33 | 04:29 | 1137 | 181 | 9 | EXT |  | 0.95 | (c)
72678.252 | 10.759 | 10.738 | -0.751 | -0.772 | 1130 | 1346 | 1289 | 782 | 738 | 6621 |  | CORR | CIGR | 04:32 | 05:07 | 04:57 | 34 | 319 | 14 | EXT |  | 0.89 | (c)
72681.634 | 2.631 | 2.63 | -8.194 | -8.195 | -1969 | -1755 | -1828 | 262 | 2630 | 6622 |  | CORR | GENE | 04:32 | 05:07 | 04:55 | 58 | 281 | 10 | EXT |  | 0.89 | (c)
72684.987 | 5.984 | 5.984 | -4.841 | -4.841 | 2121 | 2213 | 2167 | 17 | 4821 | 6622 |  | CORR | CIGR | 03:33 | 03:47 | 03:40 | 20 | 92 | 10 | EXT |  | 0.89 | (c)
72686.572 | 7.569 | 7.513 | -3.256 | -3.312 | -2203 | -2091 | -2042 | 28 | 3227 | 6622 |  | CORR | GENE | 03:55 | 04:13 | 04:21 | 85 | 321 | 9 | EXT |  | 0.89 | (c)
72687.348 | 8.345 | 8.342 | -2.48 | -2.483 | -2177 | -2042 | -2084 | 54 | 2452 | 6622 |  | CORR | CIGR | 03:59 | 04:21 | 04:14 | 31 | 186 | 10 | EXT |  | 0.89 | (c)
72698.832 | 9.004 | 8.843 | -2.476 | -2.637 | -1926 | -1817 | -1851 | 305 | 2263 | 6623 |  | CORR | GENE | 07:05 | 07:22 | 07:17 | 374 | 150 | 13 | EXT |  | 0.94 | (c)
72702.084 | 0.776 | 0.75 | -10.744 | -10.77 | -1281 | -974 | -1077 | 874 | 750 | 6624 |  | CORR | GENE | 06:11 | 07:00 | 06:44 | 63 | 407 | 10 | EXT |  | 0.89 | (c)
72702.26 | 0.952 | 0.923 | -10.568 | -10.597 | -2096 | -1787 | -1884 | 135 | 923 | 6624 |  | CORR | GENE | 03:59 | 04:49 | 04:34 | 64 | 424 | 13 | EXT |  | 0.89 | (c)
72702.307 | 0.999 | 0.984 | -10.521 | -10.536 | -1229 | -1091 | -1126 | 1002 | 984 | 6624 |  | CORR | CIGR | 06:19 | 06:41 | 06:36 | 33 | 206 | 10 | EXT |  | 0.89 | (c)
72702.43 | 1.122 | 1.107 | -10.398 | -10.413 | -1995 | -1810 | -1893 | 236 | 1107 | 6624 |  | CORR | CIGR | 04:16 | 04:46 | 04:32 | 35 | 203 | 10 | EXT |  | 0.89 | (c)
72703.205 | 1.897 | 1.889 | -9.623 | -9.631 | -1039 | -929 | -980 | 922 | 1889 | 6624 |  | CORR | CIGR | 06:50 | 07:08 | 06:59 | 22 | 117 | 10 | EXT |  | 0.89 | (c)
72703.559 | 2.251 | 2.246 | -9.269 | -9.274 | -1138 | -989 | -1063 | 989 | 2246 | 6624 |  | CORR | CIGR | 06:34 | 06:58 | 06:46 | 28 | 149 | 10 | EXT |  | 0.89 | (c)
72706.969 | 5.661 | 5.634 | -5.859 | -5.886 | -1563 | -1452 | -1498 | 668 | 5634 | 6624 |  | CORR | CIGR | 05:25 | 05:43 | 05:36 | 41 | 130 | 10 | EXT |  | 0.89 | (c)
72707.647 | 6.339 | 6.323 | -5.181 | -5.197 | -716 | -599 | -654 | 592 | 5159 | 6624 |  | CORR | CIGR | 07:42 | 08:01 | 07:52 | 38 | 124 | 15 | EXT |  | 0.89 | (c)
72716.982 | 4.154 | 4.138 | -7.111 | -7.127 | -880 | -762 | -780 | 679 | 4138 | 6625 |  | CORR | CIGR | 07:23 | 07:42 | 07:39 | 34 | 201 | 10 | EXT |  | 0.89 | (c)
72730.231 | 6.138 | 6.056 | -4.682 | -4.764 | -21 | -8 | -7 | 0 | 4550 | 6626 |  | ARTD | AXGR | 01:22 | 01:24 | 01:25 | 214 | 29 |  | EXT | Эквивалент потери металла 10%. |  | (c)
72741.426 | 6.513 | 6.488 | -5.132 | -5.157 | 1559 | 1570 | 1570 | 649 | 5095 | 6627 |  | CORR | AXGR | 06:58 | 06:60 | 06:60 | 62 | 23 | 10 | EXT |  | 0.89 | (c)
72754.596 | 8.038 | 8.027 | -3.457 | -3.468 | -1821 | -1699 | -1756 | 410 | 3438 | 6628 |  | CORR | CIGR | 07:37 | 07:57 | 07:48 | 30 | 130 | 10 | EXT |  | 0.89 | (c)
72754.836 | 8.278 | 8.266 | -3.217 | -3.229 | -1729 | -1642 | -1686 | 502 | 3206 | 6628 |  | CORR | CIGR | 07:52 | 08:06 | 07:59 | 23 | 87 | 13 | EXT |  | 0.89 | (c)
72755.022 | 8.464 | 7.726 | -3.031 | -3.769 | -2183 | -2110 | -2114 | 48 | 2792 | 6628 |  | CORR | GENE | 06:39 | 06:50 | 06:50 | 977 | 136 | 9 | EXT |  | 0.95 | (c)
72755.297 | 8.739 | 8.71 | -2.756 | -2.785 | -1621 | -1482 | -1552 | 610 | 2740 | 6628 |  | CORR | CIGR | 08:09 | 08:32 | 08:21 | 45 | 139 | 10 | EXT |  | 0.89 | (c)
72756.497 | 9.939 | 9.932 | -1.556 | -1.563 | -1769 | -1673 | -1721 | 462 | 1543 | 6628 |  | CORR | CIGR | 07:45 | 08:01 | 07:53 | 20 | 96 | 12 | EXT |  | 0.89 | (c)
72756.84 | 10.282 | 10.276 | -1.213 | -1.219 | -1743 | -1673 | -1708 | 488 | 1194 | 6628 |  | CORR | CIGR | 07:50 | 08:01 | 07:55 | 25 | 70 | 11 | EXT |  | 0.89 | (c)
72765.341 | 7.288 | 6.229 | -3.952 | -5.011 | 1204 | 1706 | 1478 | 479 | 3707 | 6629 | Дефект проката | MIAN | GENE | 03:47 | 05:08 | 04:31 | 1304 | 547 |  | EXT | Дефект проката Эквивалент потери металла 10%. |  | (c)
72766.533 | 8.48 | 8.321 | -2.76 | -2.919 | 2026 | 2047 | 2051 | 155 | 2643 | 6629 | Дефект проката | MIAN | GENE | 05:59 | 06:03 | 06:03 | 276 | 50 |  | EXT | Дефект проката Эквивалент потери металла 10%. |  | (c)
72767.588 | 9.535 | 9.488 | -1.705 | -1.752 | 1365 | 1521 | 1478 | 639 | 1666 | 6629 | Дефект проката | MIAN | GENE | 04:13 | 04:38 | 04:31 | 86 | 227 |  | EXT | Дефект проката Эквивалент потери металла 9%. |  | (c)
72894.329 | 10.536 | 10.505 | -1.029 | -1.06 | 240 | 424 | 389 | 240 | 984 | 6640 |  | CORR | GENE | 03:32 | 04:02 | 03:56 | 76 | 299 | 10 | EXT |  | 0.89 | (c)
72895.358 | 0 | -0.038 | -11.355 | -11.393 | -515 | 28 | -160 | 0 |  | 6641 | Нарушение формы кольцевого шва | GWAN |  | 00:51 | 02:19 | 01:49 | 0 | 712 |  | EXT | Нарушение формы кольцевого шва |  | (c)
72895.358 | 0 | -0.025 | -11.355 | -11.38 | 1849 | 2196 | 2111 | 0 |  | 6641 | Нарушение формы кольцевого шва | GWAN |  | 07:13 | 08:09 | 07:55 | 0 | 523 |  | EXT | Нарушение формы кольцевого шва |  | (c)
72904.079 | 8.721 | 8.71 | -2.634 | -2.645 | 1299 | 1436 | 1375 | 779 | 2614 | 6641 |  | CORR | CIGR | 05:44 | 06:06 | 05:56 | 31 | 152 | 11 | EXT |  | 0.89 | (c)
72907.818 | 1.105 | 1.063 | -10.165 | -10.207 | 1740 | 1764 | 1758 | 455 | 1063 | 6642 |  | CORR | AXGR | 03:29 | 03:33 | 03:32 | 102 | 35 | 14 | EXT |  | 0.9 | (c)
72929.588 | 0 | -0.055 | -11.135 | -11.19 | -658 | -425 | 372 | 0 |  | 6644 | Нарушение формы кольцевого шва | GWAN |  | 01:08 | 01:46 | 03:54 | 0 | 2060 |  | EXT | Нарушение формы кольцевого шва |  | (c)
72940.723 | 0 | -0.051 | -11.735 | -11.786 | -1013 | -446 | -578 | 142 |  | 6645 | Нарушение формы кольцевого шва | GWAN |  | 09:57 | 11:28 | 11:07 | 0 | 870 |  | EXT | Нарушение формы кольцевого шва |  | (c)
72980.39 | 4.747 | 4.717 | -6.388 | -6.418 | 1650 | 1787 | 1762 | 357 | 4717 | 6648 |  | CORR | CIGR | 05:28 | 05:50 | 05:46 | 39 | 223 | 11 | EXT | Аномалия находится на упругопластическом изгибе: R=543 D, максимальное растяжение на 5.4 час. | 0.89 | (c)
72980.78 | 5.137 | 5.122 | -5.998 | -6.013 | 1653 | 1665 | 1665 | 553 | 5122 | 6648 |  | CORR | PITT | 05:29 | 05:31 | 05:31 | 33 | 25 | 14 | EXT | Аномалия находится на упругопластическом изгибе: R=537 D, максимальное растяжение на 5.4 час. | 0.89 | (c)
73032.097 | 0.334 | 0.207 | -11.121 | -11.248 | 497 | 597 | 566 | 497 | 207 | 6653 |  | CORR | GENE | 04:13 | 04:29 | 04:24 | 473 | 138 | 14 | EXT | Аномалия находится на отводе. | 0.96 | (c)
73077.809 | 11.366 | 9.793 | -0.304 | -1.877 | 2067 | 2151 | 2129 | 41 | 37 | 6656 |  | CORR | GENE | 07:31 | 07:45 | 07:41 | 1840 | 123 | 13 | EXT |  | 1 | (c)
73078.144 | 0.031 | 0.003 | -11.484 | -11.512 | 685 | 967 | 1230 | 685 | 3 | 6657 |  | CORR | GENE | 04:24 | 05:10 | 05:52 | 90 | 1091 | 14 | EXT |  | 0.89 | (c)
73154.964 | 8.846 | 8.791 | -2.664 | -2.719 | -1027 | -981 | -987 | 946 | 2630 | 6663 |  | DENT | GENE | 00:36 | 00:43 | 00:42 | 89 | 81 | 0.5 | N/A | Глубина вмятины: 7 мм (0,5%). Линейка: 9 см в (879 см; 00:43 ч:мин) |  | (c)
73155.025 | 8.907 | 8.862 | -2.603 | -2.648 | -1327 | -1262 | -1244 | 1162 | 2558 | 6663 |  | DENT | GENE | 11:47 | 11:58 | 12:01 | 90 | 166 | 0.4 | N/A | Глубина вмятины: 6 мм (0,4%). Линейка: 9 см в (886 см; 11:58 ч:мин) |  | (c)
73263.442 | 3.274 | 3.132 | -8.266 | -8.408 | 1336 | 1499 | 1456 | 654 | 3132 | 6673 | Дефект проката | MIAN | GENE | 03:52 | 04:18 | 04:11 | 375 | 241 |  | INT | Дефект проката Эквивалент потери металла 10%. |  | (c)
73323.828 | 6.145 | 6.002 | -4.365 | -4.508 | -51 | -34 | -36 | 21 | 4222 | 6678 |  | LWAN | AXGR | 00:37 | 00:39 | 00:39 | 286 | 30 |  | EXT | Эквивалент потери металла 12%. |  | (c)
73614.988 | 0 | -0.042 | -11.535 | -11.577 | 1508 | -1885 | -2095 | 0 |  | 6704 | Нарушение формы кольцевого шва | GWAN |  | 01:26 | 04:19 | 03:45 | 0 | 1716 |  | EXT | Нарушение формы кольцевого шва |  | (c)
73636.664 | 10.141 | 10.087 | -1.249 | -1.303 | -2145 | -2124 | -2127 | 86 | 1169 | 6705 |  | CORR | AXGR | 06:28 | 06:32 | 06:31 | 134 | 35 | 9 | EXT | Аномалия находится на упругопластическом изгибе: R=442 D, максимальное растяжение на 0 час. | 0.89 | (c)
73637.913 | 0 | -0.032 | -11.68 | -11.712 | 491 | 558 | 1391 | 0 |  | 6706 | Нарушение формы кольцевого шва | GWAN |  | 01:28 | 01:39 | 03:53 | 0 | 1801 |  | EXT | Нарушение формы кольцевого шва Аномалия находится на упругопластическом изгибе: R=459 D, максимальное растяжение на 12 час. |  | (c)
73674.895 | 2.062 | 1.347 | -4.688 | -5.403 | 1852 | 1952 | 1933 | 217 | 1347 | 6709 |  | CORR | GENE | 06:46 | 07:03 | 06:59 | 976 | 162 | 11 | EXT |  | 0.97 | (c)
73678.854 | 6.021 | 5.97 | -0.729 | -0.78 | 2074 | 2087 | 2088 | 130 | 592 | 6709 |  | CORR | AXGR | 07:22 | 07:24 | 07:24 | 188 | 26 | 12 | EXT |  | 0.91 | (c)
73682.48 | 2.897 | 2.666 | -1.313 | -1.544 | 2041 | 2074 | 2068 | 135 | 982 | 6710 |  | CORR | GENE | 07:22 | 07:27 | 07:26 | 562 | 54 | 9 | EXT |  | 0.94 | (c)
73684.929 | 1.136 | 0.073 | -10.299 | -11.362 | 1369 | 1430 | 1519 | 561 | 73 | 6711 |  | CORR | GENE | 06:26 | 06:36 | 06:51 | 1501 | 301 | 9 | EXT | Аномалия находится на упругопластическом изгибе: R=955 D, максимальное растяжение на 6 час. | 0.96 | (c)
73727.958 | 9.77 | 9.736 | -1.785 | -1.819 | 1703 | 1870 | 1805 | 323 | 1781 | 6714 |  | CORR | CIGR | 05:02 | 05:29 | 05:19 | 38 | 205 | 10 | EXT | Аномалия находится на упругопластическом изгибе: R=480 D, максимальное растяжение на 6 час. | 0.89 | (c)
73728.058 | 9.87 | 9.847 | -1.685 | -1.708 | 1755 | 1872 | 1844 | 298 | 1681 | 6714 |  | CORR | CIGR | 05:10 | 05:29 | 05:25 | 27 | 178 | 10 | EXT | Аномалия находится на упругопластическом изгибе: R=480 D, максимальное растяжение на 6 час. | 0.89 | (c)
73901.273 | 0 | -0.029 | -11.475 | -11.504 | 2069 | -1659 | -1809 | 0 |  | 6730 | Нарушение формы кольцевого шва | GWAN |  | 04:18 | 06:16 | 05:52 | 0 | 1166 |  | EXT | Нарушение формы кольцевого шва |  | (c)
73970.732 | 1.984 | 1.818 | -9.571 | -9.737 | 754 | 801 | 802 | 754 | 1818 | 6736 | Дефект проката | MIAN | GENE | 02:56 | 03:04 | 03:04 | 433 | 97 |  | INT | Дефект проката Эквивалент потери металла 14%. |  | (c)
74003.603 | 0 | -0.029 | -11.6 | -11.629 | -1156 | -1147 | -1148 | 1074 | 0 | 6739 | Внутришовный дефект | GWAN |  | 06:06 | 06:08 | 06:08 | 0 | 17 | 10 | MID | Внутришовный дефект |  | (c)
74013.388 | 9.785 | 9.768 | -1.815 | -1.832 | -2039 | -1920 | -1964 | 191 | 1805 | 6739 |  | CORR | CIGR | 03:44 | 04:03 | 03:56 | 27 | 151 | 14 | EXT |  | 0.89 | (c)
74034.084 | 7.211 | 7.197 | -4.164 | -4.178 | 2144 | 2177 | 2185 | 5 | 4148 | 6741 |  | CORR | CIGR | 06:04 | 06:10 | 06:11 | 30 | 82 | 11 | EXT |  | 0.89 | (c)
74035.391 | 8.518 | 8.363 | -2.857 | -3.012 | 2198 | -2222 | 2228 | 0 | 2610 | 6741 |  | CORR | GENE | 06:13 | 06:20 | 06:18 | 402 | 61 | 9 | EXT |  | 0.92 | (c)
74056.159 | 6.526 | 6.509 | -4.604 | -4.621 | 1825 | 2147 | 2014 | 27 | 4584 | 6743 |  | CORR | CIGR | 06:11 | 07:03 | 06:42 | 37 | 379 | 10 | EXT |  | 0.89 | (c)
74065.344 | 4.581 | 4.4 | -6.719 | -6.9 | -973 | -889 | -882 | 792 | 4400 | 6744 |  | CORR | GENE | 06:53 | 07:07 | 07:08 | 514 | 181 | 9 | EXT |  | 0.93 | (c)
74068.567 | 7.804 | 7.771 | -3.496 | -3.529 | -1028 | -988 | -1001 | 973 | 3405 | 6744 |  | CORR | GENE | 06:44 | 06:51 | 06:49 | 124 | 56 | 9 | EXT |  | 0.89 | (c)
74069.208 | 8.445 | 8.188 | -2.855 | -3.112 | -1123 | -1090 | -1038 | 954 | 2557 | 6744 |  | CORR | GENE | 06:29 | 06:34 | 06:43 | 555 | 169 | 10 | EXT |  | 0.94 | (c)
74082.211 | 10.148 | 9.179 | -0.757 | -1.726 | 2122 | 2158 | 2188 | 0 | 30 | 6745 |  | CORR | GENE | 08:07 | 08:13 | 08:17 | 1696 | 133 | 12 | EXT |  | 0.99 | (c)
74082.968 | 0 | 0 | -11.55 | -11.55 | -1667 | -1412 | -1362 | 563 | 0 | 6746 | Смещение кромок | GWAN |  | 05:20 | 06:01 | 06:09 | 0 | 611 | 15 | EXT | Смещение кромок Наружу Величина смещения - 2.4 мм. |  | (c)
74083.048 | 0.08 | 0.039 | -11.47 | -11.511 | -2211 | -1994 | -1961 | 19 | 39 | 6746 |  | CORR | GENE | 03:52 | 04:27 | 04:33 | 85 | 501 | 12 | EXT |  | 0.89 | (c)
74083.461 | 0.493 | 0.453 | -11.057 | -11.097 | -2162 | -1886 | -1978 | 68 | 453 | 6746 |  | CORR | GENE | 04:00 | 04:45 | 04:30 | 79 | 369 | 10 | EXT |  | 0.89 | (c)
74085.498 | 2.53 | 2.507 | -9.02 | -9.043 | -1609 | -1298 | -1418 | 621 | 2507 | 6746 |  | CORR | GENE | 05:29 | 06:20 | 06:00 | 52 | 383 | 10 | EXT |  | 0.89 | (c)
74090.505 | 7.537 | 7.522 | -4.013 | -4.028 | -1056 | -871 | -914 | 771 | 3986 | 6746 |  | CORR | CIGR | 06:59 | 07:29 | 07:22 | 42 | 285 | 10 | EXT |  | 0.89 | (c)
74113.831 | 7.708 | 6.106 | -3.947 | -5.549 | -2220 | -2173 | -2090 | 11 | 2893 | 6748 | Дефект проката | MIAN | GENE | 05:02 | 05:09 | 05:23 | 2656 | 260 |  | INT | Дефект проката Эквивалент потери металла 10%. |  | (c)
74116.116 | 9.993 | 9.956 | -1.662 | -1.699 | -1392 | -1377 | -1374 | 839 | 1485 | 6748 |  | CORR | AXGR | 07:15 | 07:18 | 07:18 | 214 | 36 | 12 | EXT |  | 0.91 | (c)
74169.179 | 5.206 | 5.197 | -6.194 | -6.203 | 927 | 1305 | 1131 | 897 | 5197 | 6753 |  | CORR | GENE | 05:28 | 06:29 | 06:01 | 186 | 407 | 9 | EXT |  | 0.9 | (c)
74172.898 | 8.925 | 8.905 | -2.475 | -2.495 | 702 | 823 | 793 | 702 | 2452 | 6753 |  | CORR | CIGR | 04:51 | 05:11 | 05:06 | 43 | 181 | 10 | EXT |  | 0.89 | (c)
74178.394 | 3.021 | 2.9 | -8.694 | -8.815 | -758 | -731 | -736 | 715 | 2900 | 6754 |  | CORR | AXGR | 07:14 | 07:18 | 07:17 | 295 | 43 | 9 | EXT |  | 0.87 | (c)
74210.293 | 0 | -0.044 | -11.165 | -11.209 | -1585 | -1137 | -1215 | 646 |  | 6757 | Нарушение формы кольцевого шва | GWAN |  | 07:10 | 08:22 | 08:10 | 0 | 740 |  | EXT | Нарушение формы кольцевого шва Аномалия находится на упругопластическом изгибе: R=468 D, максимальное растяжение на 5.9 час. |  | (c)
74344.453 | 7.84 | 7.803 | -3.57 | -3.607 | 1287 | 1955 | 1695 | 127 | 3474 | 6768 |  | CORR | GENE | 04:31 | 06:18 | 05:36 | 133 | 817 | 12 | EXT | Аномалия находится на упругопластическом изгибе: R=709 D, максимальное растяжение на 4.6 час. | 0.86 | (c)
74346.75 | 10.137 | 10.123 | -1.273 | -1.287 | 1450 | 1654 | 1589 | 502 | 1249 | 6768 |  | CORR | CIGR | 04:57 | 05:30 | 05:19 | 38 | 279 | 14 | EXT |  | 0.84 | (c)
74347.114 | 10.501 | 10.432 | -0.909 | -0.978 | 1941 | 1978 | 1971 | 231 | 429 | 6768 |  | CORR | GENE | 06:16 | 06:22 | 06:21 | 549 | 59 | 9 | EXT |  | 0.89 | (c)
74349.729 | 1.706 | 1.678 | -9.914 | -9.942 | -1329 | -1099 | -1198 | 902 | 1678 | 6769 |  | CORR | GENE | 05:36 | 06:13 | 05:57 | 53 | 261 | 12 | EXT |  | 0.89 | (c)
74350.714 | 2.691 | 2.664 | -8.929 | -8.956 | -1211 | -994 | -1092 | 974 | 2664 | 6769 |  | CORR | CIGR | 05:55 | 06:30 | 06:14 | 44 | 237 | 12 | EXT |  | 0.89 | (c)
74382.963 | 0 | -0.037 | -11.605 | -11.642 | -1683 | -1380 | -1266 | 548 |  | 6772 | Нарушение формы кольцевого шва | GWAN |  | 05:02 | 05:51 | 06:10 | 0 | 833 |  | EXT | Нарушение формы кольцевого шва |  | (c)
74394.568 | 0 | -0.029 | -11.175 | -11.204 | -824 | -388 | -350 | 124 |  | 6773 | Нарушение формы кольцевого шва | GWAN |  | 09:53 | 11:03 | 11:09 | 0 | 948 |  | EXT | Нарушение формы кольцевого шва |  | (c)
74396.438 | 1.87 | 1.859 | -9.305 | -9.316 | 155 | 268 | 219 | 155 | 1859 | 6773 |  | CORR | CIGR | 00:31 | 00:49 | 00:41 | 45 | 128 | 14 | EXT |  | 0.85 | (c)
74405.743 | 0 | -0.029 | -11.595 | -11.624 | 1362 | 133 | -1344 | 0 |  | 6774 | Нарушение формы кольцевого шва | GWAN |  | 06:29 | 03:10 | 11:12 | 0 | 3510 |  | EXT | Нарушение формы кольцевого шва |  | (c)
74420.541 | 3.203 | 2.718 | -7.907 | -8.392 | 2023 | 2106 | 2086 | 81 | 2718 | 6775 |  | CORR | GENE | 04:30 | 04:44 | 04:40 | 957 | 126 | 10 | EXT |  | 0.96 | (c)
74427.537 | 10.199 | 9.762 | -0.911 | -1.348 | -1739 | -1535 | -1597 | 491 | 642 | 6775 |  | GOUG | GENE | 06:23 | 06:56 | 06:46 | 706 | 284 | 7 | EXT | Задир. |  | (c)
74439.668 | 11.22 | 10.921 | -0.22 | -0.519 | -1182 | -1150 | -1148 | 1049 | 107 | 6776 |  | CORR | GENE | 07:35 | 07:41 | 07:41 | 412 | 68 | 14 | EXT |  | 0.95 | (c)
74442.106 | 2.218 | 2.217 | -9.347 | -9.348 | 2048 | 2189 | 2121 | 36 | 2217 | 6777 |  | CORR | CIGR | 07:38 | 08:01 | 07:50 | 36 | 146 | 10 | EXT |  | 0.89 | (c)
74544.175 | 0.802 | 0.743 | -10.308 | -10.367 | -1198 | -884 | -960 | 723 | 743 | 6786 |  | CORR | GENE | 05:11 | 06:02 | 05:49 | 144 | 475 | 11 | EXT |  | 0.9 | (c)
74561.186 | 6.703 | 5.589 | -4.552 | -5.666 | 2158 | 2229 | 2229 | 0 | 4109 | 6787 |  | CORR | GENE | 06:33 | 06:44 | 06:44 | 1557 | 141 | 11 | EXT |  | 0.93 | (c)
74565.738 | 0 | -0.033 | -11.55 | -11.583 | 414 | 1134 | 1292 | 60 |  | 6788 | Нарушение формы кольцевого шва | GWAN |  | 01:36 | 03:33 | 03:58 | 0 | 1756 |  | EXT | Нарушение формы кольцевого шва |  | (c)
74572.045 | 6.307 | 6.194 | -5.243 | -5.356 | 1987 | -2222 | -2173 | 0 | 5157 | 6788 |  | CORR | GENE | 05:50 | 06:31 | 06:39 | 199 | 602 | 12 | EXT |  | 0.87 | (c)
74572.154 | 6.416 | 6.28 | -5.134 | -5.27 | -1766 | -1511 | -1456 | 465 | 5049 | 6788 |  | CORR | GENE | 07:44 | 08:26 | 08:35 | 221 | 620 | 15 | EXT |  | 0.88 | (c)
74572.567 | 6.829 | 6.814 | -4.721 | -4.736 | 2061 | -2060 | -2178 | 0 | 4675 | 6788 |  | CORR | GENE | 06:02 | 06:57 | 06:38 | 61 | 443 | 11 | EXT |  | 0.85 | (c)
74577.288 | 0 | -0.032 | -11.655 | -11.687 | -1399 | -862 | 221 | 0 |  | 6789 | Нарушение формы кольцевого шва | GWAN |  | 07:08 | 08:35 | 11:30 | 0 | 3240 |  | EXT | Нарушение формы кольцевого шва |  | (c)
74648.855 | 2.962 | 2.939 | -8.763 | -8.786 | 211 | 260 | 256 | 211 | 2939 | 6795 |  | CORR | GENE | 04:34 | 04:41 | 04:41 | 182 | 90 | 19 | EXT |  | 0.92 | (c)
74649.457 | 3.564 | 3.564 | -8.161 | -8.161 | 91 | 198 | 145 | 91 | 3564 | 6795 |  | CORR | CIGR | 04:14 | 04:32 | 04:23 | 29 | 108 | 10 | EXT |  | 0.89 | (c)
74727.493 | 0 | -0.037 | -11.04 | -11.077 | -1367 | -1356 | -1358 | 1348 | 0 | 6802 | Внутришовный дефект | GWAN |  | 07:31 | 07:33 | 07:32 | 0 | 19 | 10 | MID | Внутришовный дефект |  | (c)
74827.646 | 9.913 | 9.849 | -1.612 | -1.676 | -676 | -625 | -642 | 609 | 1525 | 6810 |  | CORR | GENE | 07:35 | 07:43 | 07:40 | 151 | 67 | 10 | EXT |  | 0.86 | (c)
74833.081 | 3.823 | 3.814 | -7.652 | -7.661 | -1990 | -1949 | -1928 | 241 | 3814 | 6811 |  | CORR | CIGR | 07:22 | 07:29 | 07:32 | 21 | 123 | 14 | EXT |  | 0.84 | (c)
74852.303 | 0 | 0 | -11.655 | -11.655 | 1069 | 1702 | 1478 | 343 | 0 | 6813 | Смещение кромок | GWAN |  | 05:12 | 06:54 | 06:18 | 0 | 818 | 16 | EXT | Смещение кромок Наружу Величина смещения - 2.7 мм. |  | (c)
74856.174 | 3.871 | 3.818 | -7.784 | -7.837 | -644 | -604 | -606 | 569 | 3818 | 6813 |  | DENT | GENE | 00:36 | 00:42 | 00:42 | 111 | 75 | 0.3 | N/A | Глубина вмятины: 4 мм (0,3%). Линейка: 11 см в (382 см; 00:42 ч:мин) |  | (c)
74856.653 | 4.35 | 4.219 | -7.305 | -7.436 | 800 | 1276 | 1159 | 712 | 4219 | 6813 |  | GOUG | GENE | 04:29 | 05:46 | 05:27 | 166 | 719 | 7 | EXT | Зона задиров. |  | (c)
74857.567 | 5.264 | 5.215 | -6.391 | -6.44 | -671 | -626 | -628 | 585 | 5215 | 6813 |  | DENT | GENE | 00:32 | 00:39 | 00:38 | 103 | 85 | 0.6 | N/A | Глубина вмятины: 8 мм (0,6%). Линейка: 10 см в (522 см; 00:39 ч:мин) |  | (c)
74895.404 | 8.491 | 8.416 | -3.064 | -3.139 | -2182 | -1981 | -2023 | 48 | 3051 | 6816 |  | CORR | GENE | 06:33 | 07:06 | 06:59 | 88 | 318 | 11 | EXT |  | 0.85 | (c)
75012.374 | 10.741 | 10.65 | -0.619 | -0.71 | 224 | 356 | 309 | 224 | 174 | 6826 |  | CORR | GENE | 05:49 | 06:10 | 06:03 | 536 | 170 | 9 | EXT |  | 0.94 | (c)
75029.038 | 4.525 | 4.522 | -6.795 | -6.798 | 91 | 258 | 188 | 91 | 4522 | 6828 |  | CORR | CIGR | 05:12 | 05:39 | 05:28 | 40 | 193 | 13 | EXT |  | 0.89 | (c)
75029.425 | 4.912 | 4.911 | -6.408 | -6.409 | 290 | 439 | 379 | 290 | 4911 | 6828 |  | CORR | CIGR | 05:44 | 06:08 | 05:58 | 31 | 178 | 10 | EXT |  | 0.89 | (c)
75030.38 | 5.867 | 5.053 | -5.453 | -6.267 | 489 | 589 | 583 | 489 | 5008 | 6828 |  | CORR | GENE | 06:16 | 06:32 | 06:31 | 1259 | 188 | 9 | EXT |  | 0.96 | (c)
75031.704 | 7.191 | 6.477 | -4.129 | -4.843 | 428 | 551 | 546 | 428 | 3565 | 6828 |  | CORR | GENE | 06:06 | 06:26 | 06:25 | 1278 | 236 | 10 | EXT |  | 0.97 | (c)
75032.047 | 7.534 | 7.464 | -3.786 | -3.856 | 52 | 339 | 207 | 52 | 3764 | 6828 |  | CORR | GENE | 05:06 | 05:52 | 05:31 | 92 | 310 | 10 | EXT |  | 0.89 | (c)
75043.124 | 7.291 | 7.263 | -3.974 | -4.002 | 891 | 982 | 994 | 891 | 3950 | 6829 |  | CORR | GENE | 04:51 | 05:06 | 05:08 | 52 | 206 | 14 | EXT |  | 0.89 | (c)
75057.016 | 9.918 | 8.969 | -0.772 | -1.721 | -588 | -492 | -527 | 466 | 230 | 6830 |  | CORR | GENE | 07:51 | 08:07 | 08:01 | 1491 | 122 | 12 | EXT |  | 0.99 | (c)
75091.775 | 11.317 | 10.494 | -0.033 | -0.856 | 628 | 662 | 656 | 628 | 32 | 6833 |  | CORR | GENE | 07:20 | 07:26 | 07:25 | 824 | 55 | 12 | EXT |  | 0.97 | (c)
75092.04 | 0.232 | 0.028 | -11.388 | -11.592 | 93 | 127 | 125 | 93 | 28 | 6834 |  | CORR | GENE | 07:20 | 07:26 | 07:25 | 1688 | 63 | 9 | EXT |  | 0.96 | (c)
75126.003 | 0.285 | 0.093 | -10.435 | -10.627 | 2201 | -2228 | -2164 | 0 | 93 | 6837 |  | CORR | GENE | 03:43 | 03:48 | 03:59 | 631 | 192 | 13 | EXT |  | 0.97 | (c)
75127.197 | 1.479 | 1.454 | -9.241 | -9.266 | -1876 | -1718 | -1708 | 355 | 1454 | 6837 |  | CORR | GENE | 04:45 | 05:11 | 05:12 | 156 | 336 | 9 | EXT |  | 0.9 | (c)
75127.889 | 2.171 | 0.788 | -8.549 | -9.932 | 2230 | -2164 | -2144 | 0 | 788 | 6837 |  | CORR | GENE | 03:48 | 03:58 | 04:02 | 2378 | 173 | 10 | EXT |  | 0.97 | (c)
75128.835 | 3.117 | 3.039 | -7.603 | -7.681 | -1912 | -1774 | -1512 | 319 | 3039 | 6837 |  | CORR | GENE | 04:39 | 05:02 | 05:44 | 243 | 801 | 12 | EXT |  | 0.92 | (c)
75170.918 | 0 | -0.029 | -10.89 | -10.919 | -2148 | -225 | -1082 | 16 |  | 6841 | Нарушение формы кольцевого шва | GWAN |  | 03:18 | 08:29 | 06:10 | 0 | 2132 |  | EXT | Нарушение формы кольцевого шва |  | (c)
75171.442 | 0.524 | 0.446 | -10.366 | -10.444 | -1128 | -995 | -910 | 691 | 446 | 6841 |  | CORR | GENE | 06:03 | 06:24 | 06:38 | 119 | 437 | 11 | EXT |  | 0.9 | (c)
75182.167 | 0.359 | 0.086 | -10.291 | -10.564 | -2224 | -2196 | -2193 | 7 | 86 | 6842 |  | CORR | GENE | 05:35 | 05:39 | 05:40 | 448 | 62 | 11 | EXT |  | 0.94 | (c)
75222.807 | 7.884 | 7.85 | -3.266 | -3.3 | -1442 | -1432 | -1427 | 1412 | 3218 | 6845 |  | CORR | AXGR | 06:27 | 06:28 | 06:29 | 82 | 30 | 12 | EXT |  | 0.89 | (c)
75226.073 | 0 | -0.035 | -11.2 | -11.235 | 670 | 882 | 1663 | 670 |  | 6846 | Нарушение формы кольцевого шва | GWAN |  | 04:14 | 04:48 | 06:54 | 0 | 1986 |  | EXT | Нарушение формы кольцевого шва |  | (c)
75245.035 | 7.762 | 7.027 | -3.573 | -4.308 | 2064 | 2119 | 2116 | 62 | 2541 | 6847 |  | CORR | GENE | 07:19 | 07:28 | 07:28 | 1767 | 105 | 10 | EXT |  | 0.97 | (c)
75247.996 | 10.723 | 10.193 | -0.612 | -1.142 | 1845 | 1958 | 1916 | 244 | 69 | 6847 |  | CORR | GENE | 06:44 | 07:02 | 06:55 | 1073 | 142 | 11 | EXT |  | 0.97 | (c)
75266.829 | 6.976 | 6.976 | -4.269 | -4.269 | -442 | -174 | -277 | 112 | 4229 | 6849 |  | CORR | CIGR | 09:22 | 10:05 | 09:49 | 40 | 330 | 10 | EXT |  | 0.89 | (c)
75304.768 | 0 | -0.031 | -11.025 | -11.056 | 633 | 818 | 1555 | 633 |  | 6853 | Нарушение формы кольцевого шва | GWAN |  | 03:01 | 03:31 | 05:30 | 0 | 1845 |  | EXT | Нарушение формы кольцевого шва |  | (c)
75437.877 | 0.524 | 0.497 | -10.476 | -10.503 | 1797 | 2010 | 2122 | 1797 | 497 | 6865 |  | CORR | CIGR | 03:30 | 04:05 | 04:23 | 51 | 650 | 12 | EXT |  | 0.89 | (c)
75440.27 | 2.917 | 2.837 | -8.083 | -8.163 | 1705 | 1737 | 1724 | 1705 | 2837 | 6865 |  | CORR | AXGR | 03:15 | 03:21 | 03:18 | 221 | 37 | 10 | EXT |  | 0.91 | (c)
75467.323 | 7.6 | 7.458 | -3.215 | -3.357 | 1255 | 1442 | 1437 | 1255 | 3175 | 6867 |  | CORR | GENE | 02:38 | 03:08 | 03:07 | 182 | 364 | 9 | EXT |  | 0.9 | (c)
75467.896 | 8.173 | 8.118 | -2.642 | -2.697 | 1317 | 1543 | 1471 | 1317 | 2606 | 6867 |  | CORR | GENE | 02:48 | 03:24 | 03:13 | 91 | 308 | 14 | EXT |  | 0.89 | (c)
75472.707 | 2.169 | 2.052 | -9.101 | -9.218 | -464 | -381 | -398 | 333 | 2052 | 6868 |  | CORR | GENE | 03:25 | 03:38 | 03:36 | 378 | 131 | 9 | EXT |  | 0.92 | (c)
75476.43 | 5.892 | 5.773 | -5.378 | -5.497 | 924 | 1248 | 1130 | 924 | 5343 | 6868 |  | CORR | GENE | 07:09 | 08:01 | 07:42 | 154 | 412 | 12 | EXT |  | 0.9 | (c)
75492.307 | 10.499 | 10.472 | -0.601 | -0.628 | 142 | 310 | 286 | 142 | 527 | 6869 |  | CORR | GENE | 02:39 | 03:07 | 03:03 | 101 | 288 | 11 | EXT |  | 0.89 | (c)
75497.762 | 4.854 | 3.748 | -6.166 | -7.272 | -551 | -508 | -488 | 425 | 3748 | 6870 |  | CORR | GENE | 02:46 | 02:53 | 02:56 | 1832 | 126 | 14 | EXT |  | 1.01 | (b)
75512.904 | 8.976 | 8.942 | -2.004 | -2.038 | -806 | -641 | -624 | 442 | 1972 | 6871 |  | CORR | GENE | 08:08 | 08:35 | 08:38 | 66 | 364 | 9 | EXT |  | 0.89 | (c)
75525.409 | 10.501 | 10.47 | -0.344 | -0.375 | -2168 | -2038 | -2045 | 1922 | 320 | 6872 |  | CORR | CIGR | 03:36 | 03:57 | 03:56 | 55 | 246 | 10 | EXT |  | 0.89 | (c)
75527.748 | 1.995 | 1.912 | -9.075 | -9.158 | 754 | 987 | 1078 | 754 | 1912 | 6873 |  | CORR | GENE | 05:09 | 05:46 | 06:01 | 112 | 647 | 10 | EXT |  | 0.89 | (c)
75543.365 | 6.542 | 6.479 | -4.108 | -4.171 | -1340 | -1319 | -1311 | 1281 | 4049 | 6874 |  | GOUG | GENE | 09:04 | 09:07 | 09:08 | 122 | 59 | 9 | EXT | Задир. |  | (c)
75543.835 | 7.012 | 6.975 | -3.638 | -3.675 | -1454 | -1405 | -1388 | 1321 | 3604 | 6874 |  | GOUG | GENE | 08:45 | 08:53 | 08:56 | 71 | 134 | 9 | EXT | Задир. |  | (c)
75544.535 | 7.712 | 7.631 | -2.938 | -3.019 | -1467 | -1423 | -1390 | 1314 | 2914 | 6874 |  | GOUG | GENE | 08:43 | 08:50 | 08:55 | 105 | 153 | 9 | EXT | Задир. |  | (c)
75549.13 | 1.657 | 1.554 | -9.158 | -9.261 | -1941 | -1919 | -1901 | 1861 | 1554 | 6875 |  | GOUG | GENE | 09:11 | 09:14 | 09:17 | 150 | 80 | 9 | EXT | Задир. |  | (c)
75550.328 | 2.855 | 2.812 | -7.96 | -8.003 | 770 | 806 | 805 | 770 | 2812 | 6875 |  | DENT | GENE | 04:28 | 04:34 | 04:34 | 83 | 69 | 0.4 | N/A | Глубина вмятины: 6 мм (0,4%). Линейка: 8 см в (281 см; 04:34 ч:мин) |  | (c)
75592.418 | 0 | 0 | -11.41 | -11.41 | 1553 | 2113 | 1931 | 0 | 0 | 6879 | Смещение кромок | GWAN |  | 02:48 | 04:18 | 03:49 | 0 | 756 | 19 | EXT | Смещение кромок Наружу Величина смещения - 3.1 мм. |  | (c)
75618.764 | 3.511 | 3.495 | -8.064 | -8.08 | -1366 | -1352 | -1350 | 864 | 3495 | 6881 |  | CORR | PITT | 06:29 | 06:31 | 06:31 | 33 | 33 | 16 | EXT |  | 0.84 | (c)
75619.037 | 3.784 | 3.723 | -7.791 | -7.852 | -1386 | -1357 | -1343 | 844 | 3723 | 6881 |  | CORR | GENE | 06:26 | 06:30 | 06:33 | 203 | 86 | 12 | EXT |  | 0.87 | (c)
75619.394 | 4.141 | 4.048 | -7.434 | -7.527 | -1591 | -1553 | -1556 | 640 | 4048 | 6881 |  | CORR | GENE | 05:53 | 05:59 | 05:58 | 271 | 70 | 14 | EXT |  | 0.88 | (c)
75619.514 | 4.261 | 4.156 | -7.314 | -7.419 | -1359 | -1333 | -1339 | 872 | 4156 | 6881 |  | CORR | AXGR | 06:30 | 06:34 | 06:33 | 138 | 39 | 10 | EXT |  | 0.85 | (c)
75620.034 | 4.781 | 4.768 | -6.794 | -6.807 | -1382 | -1282 | -1332 | 848 | 4768 | 6881 |  | CORR | GENE | 06:26 | 06:42 | 06:34 | 111 | 101 | 13 | EXT |  | 0.85 | (c)
75620.555 | 5.302 | 5.193 | -6.273 | -6.382 | -1924 | -1892 | -1901 | 307 | 5193 | 6881 |  | CORR | AXGR | 04:59 | 05:04 | 05:03 | 412 | 46 | 10 | EXT |  | 0.89 | (c)
75623.709 | 8.456 | 8.443 | -3.119 | -3.132 | -1501 | -1406 | -1453 | 729 | 3102 | 6881 |  | CORR | CIGR | 06:07 | 06:22 | 06:15 | 30 | 96 | 12 | EXT |  | 0.84 | (c)
75625.089 | 9.836 | 9.813 | -1.739 | -1.762 | -1458 | -1440 | -1436 | 773 | 1720 | 6881 |  | CORR | PITT | 06:14 | 06:17 | 06:17 | 42 | 43 | 15 | EXT |  | 0.85 | (c)
75625.314 | 10.061 | 10.04 | -1.514 | -1.535 | -1475 | -1452 | -1453 | 756 | 1485 | 6881 |  | CORR | PITT | 06:11 | 06:15 | 06:15 | 50 | 43 | 17 | EXT |  | 0.85 | (c)
75690.552 | 6.244 | 6.229 | -5.216 | -5.231 | 425 | 546 | 485 | 425 | 5199 | 6887 |  | CORR | CIGR | 05:29 | 05:49 | 05:39 | 32 | 121 | 10 | EXT |  | 0.89 | (c)
75690.894 | 6.586 | 6.577 | -4.874 | -4.883 | 562 | 623 | 592 | 562 | 4863 | 6887 |  | CORR | CIGR | 05:52 | 06:01 | 05:56 | 20 | 61 | 10 | EXT |  | 0.89 | (c)
75730.789 | 0.106 | 0.064 | -11.129 | -11.171 | 665 | 1195 | 956 | 665 | 64 | 6891 |  | CORR | GENE | 05:42 | 07:07 | 06:29 | 120 | 581 | 14 | EXT |  | 0.9 | (c)
75731.272 | 0.589 | 0.576 | -10.646 | -10.659 | 562 | 696 | 646 | 562 | 576 | 6891 |  | CORR | GENE | 05:25 | 05:47 | 05:39 | 97 | 168 | 10 | EXT |  | 0.89 | (c)
75731.439 | 0.756 | 0.692 | -10.479 | -10.543 | 571 | 633 | 640 | 571 | 692 | 6891 |  | CORR | GENE | 05:27 | 05:37 | 05:38 | 81 | 137 | 15 | EXT |  | 0.89 | (c)
75739.949 | 9.266 | 8.98 | -1.969 | -2.255 | 947 | 971 | 980 | 947 | 1926 | 6891 |  | CORR | GENE | 06:27 | 06:31 | 06:33 | 329 | 66 | 13 | EXT |  | 0.94 | (c)
75764.125 | 10.942 | 10.394 | -0.393 | -0.941 | -1895 | -1835 | -1830 | 336 | 111 | 6893 |  | CORR | GENE | 06:28 | 06:38 | 06:39 | 830 | 130 | 12 | EXT |  | 0.92 | (c)
75765.527 | 1.009 | 0.833 | -9.871 | -10.047 | -1187 | -1128 | -1113 | 1040 | 833 | 6894 |  | ARTD | GENE | 05:53 | 06:03 | 06:05 | 287 | 147 |  | EXT | Эквивалент потери металла 20%. |  | (c)
75766.004 | 1.486 | 1.46 | -9.394 | -9.42 | -1612 | -1173 | -1386 | 618 | 1460 | 6894 |  | CORR | GENE | 04:45 | 05:55 | 05:21 | 62 | 452 | 11 | EXT |  | 0.85 | (c)
75868.231 | 2.068 | 1.074 | -9.597 | -10.591 | 2092 | 2131 | 2125 | 73 | 1074 | 6903 |  | CORR | GENE | 04:52 | 04:58 | 04:57 | 1305 | 66 | 12 | EXT |  | 0.94 | (c)
75887.438 | 9.61 | 9.33 | -1.9 | -2.18 | -1729 | -1636 | -1682 | 502 | 1887 | 6904 |  | CORR | GENE | 05:57 | 06:12 | 06:04 | 293 | 93 | 10 | EXT |  | 0.87 | (c)
75888.185 | 10.357 | 9.801 | -1.153 | -1.709 | -1423 | -1385 | -1383 | 808 | 778 | 6904 |  | CORR | GENE | 06:46 | 06:52 | 06:52 | 931 | 80 | 12 | EXT |  | 0.93 | (c)
75889.583 | 0.245 | 0.045 | -11.175 | -11.375 | 1294 | 1316 | 1313 | 898 | 45 | 6905 |  | CORR | AXGR | 05:34 | 05:38 | 05:37 | 289 | 39 | 9 | EXT |  | 0.87 | (c)
75890.933 | 1.595 | 1.405 | -9.825 | -10.015 | 1840 | 1873 | 1864 | 342 | 1405 | 6905 |  | CORR | AXGR | 07:02 | 07:08 | 07:06 | 431 | 49 | 13 | EXT |  | 0.9 | (c)
75910.101 | 9.343 | 8.4 | -1.892 | -2.835 | 2111 | 2211 | 2166 | 9 | 1658 | 6906 |  | CORR | GENE | 07:15 | 07:32 | 07:24 | 1177 | 111 | 9 | EXT |  | 0.95 | (c)
75911.276 | 10.518 | 10.14 | -0.717 | -1.095 | -2176 | -2111 | -2099 | 55 | 42 | 6906 |  | CORR | GENE | 07:44 | 07:54 | 07:56 | 1053 | 153 | 10 | EXT |  | 0.96 | (c)
75911.69 | 10.932 | 9.998 | -0.303 | -1.237 | 1992 | 2186 | 2102 | 18 | 28 | 6906 |  | CORR | GENE | 06:56 | 07:28 | 07:14 | 1209 | 221 | 11 | EXT |  | 0.97 | (c)
75915.166 | 3.173 | 3.097 | -7.912 | -7.988 | -961 | -961 | -942 | 922 | 3097 | 6907 |  | CORR | AXGR | 06:48 | 06:48 | 06:51 | 188 | 39 | 9 | EXT |  | 0.86 | (c)
75922.453 | 10.46 | 10.389 | -0.625 | -0.696 | -1482 | -1273 | -1291 | 749 | 601 | 6907 |  | CORR | GENE | 05:24 | 05:58 | 05:55 | 95 | 382 | 10 | EXT |  | 0.85 | (c)
75923.297 | 0.219 | 0.186 | -11.111 | -11.144 | 1826 | 2064 | 1980 | 97 | 186 | 6908 |  | CORR | GENE | 05:41 | 06:20 | 06:06 | 57 | 308 | 10 | EXT |  | 0.85 | (c)
75979.968 | 0.095 | 0.036 | -11.545 | -11.604 | 51 | 203 | 260 | 51 | 36 | 6913 |  | CORR | GENE | 05:14 | 05:38 | 05:48 | 96 | 418 | 11 | EXT |  | 0.89 | (c)
76032.637 | 6.909 | 6.893 | -4.796 | -4.812 | 194 | 323 | 270 | 194 | 4770 | 6917 |  | CORR | CIGR | 05:41 | 06:02 | 05:53 | 42 | 153 | 13 | EXT |  | 0.89 | (c)
76037.47 | 0.037 | 0.014 | -11.368 | -11.391 | -1081 | -979 | -888 | 694 | 14 | 6918 |  | CORR | CIGR | 03:58 | 04:14 | 04:29 | 46 | 387 | 11 | EXT |  | 0.89 | (c)
76037.713 | 0.28 | 0.106 | -11.125 | -11.299 | -1028 | -990 | -997 | 965 | 106 | 6918 |  | CORR | GENE | 04:06 | 04:12 | 04:11 | 367 | 64 | 11 | EXT |  | 0.93 | (c)
76040.776 | 3.343 | 3.315 | -8.062 | -8.09 | -675 | -316 | -476 | 277 | 3315 | 6918 |  | CORR | CIGR | 05:03 | 06:01 | 05:35 | 42 | 398 | 12 | EXT |  | 0.89 | (c)
76041.782 | 4.349 | 4.312 | -7.056 | -7.093 | -206 | -144 | -124 | 42 | 4312 | 6918 |  | CORR | CIGR | 06:19 | 06:29 | 06:32 | 38 | 164 | 9 | EXT |  | 0.89 | (c)
76041.845 | 4.412 | 4.402 | -6.993 | -7.003 | -223 | -144 | -148 | 74 | 4402 | 6918 |  | CORR | GENE | 06:16 | 06:29 | 06:28 | 54 | 149 | 9 | EXT |  | 0.89 | (c)
76059.911 | 11.073 | 11.057 | -0.112 | -0.128 | 1667 | 1727 | 1732 | 1667 | 98 | 6919 |  | CORR | CIGR | 06:32 | 06:42 | 06:43 | 30 | 130 | 10 | EXT |  | 0.89 | (c)
76061.067 | 1.044 | 1.033 | -10.691 | -10.702 | 1883 | 1925 | 1923 | 1883 | 1033 | 6920 |  | CORR | CIGR | 06:26 | 06:33 | 06:32 | 26 | 81 | 11 | EXT |  | 0.89 | (c)
76074.779 | 3.021 | 2.902 | -0.413 | -0.532 | 1012 | 1114 | 1098 | 1012 | 151 | 6921а |  | CORR | GENE | 04:54 | 05:11 | 05:08 | 381 | 172 | 10 | EXT | Аномалия находится на упругопластическом изгибе: R=515 D, максимальное растяжение на 7.1 час. | 0.93 | (c)
76075.207 | 0.015 | 0.013 | -8.106 | -8.108 | 532 | 742 | 731 | 532 | 13 | 6921б |  | ARTD | GENE | 10:59 | 11:33 | 11:31 | 65 | 398 |  | EXT | Наплавка. Аномалия находится на упругопластическом изгибе: R=509 D, максимальное растяжение на 6.9 час. |  | (c)
76076.985 | 1.793 | 1.711 | -6.328 | -6.41 | -687 | -670 | -653 | 618 | 1711 | 6921б |  | CORR | GENE | 07:43 | 07:45 | 07:48 | 275 | 69 | 9 | EXT | Аномалия находится на упругопластическом изгибе: R=470 D, максимальное растяжение на 6.2 час. | 0.91 | (c)
76079.015 | 3.823 | 3.76 | -4.298 | -4.361 | -858 | -380 | -591 | 325 | 3760 | 6921б |  | CORR | GENE | 07:15 | 08:32 | 07:58 | 191 | 533 | 12 | EXT | Аномалия находится на упругопластическом изгибе: R=375 D, максимальное растяжение на 5.6 час. | 0.91 | (c)
76080.083 | 4.891 | 4.703 | -3.23 | -3.418 | -674 | -520 | -568 | 462 | 2978 | 6921б |  | CORR | GENE | 07:45 | 08:09 | 08:02 | 440 | 212 | 9 | EXT | Аномалия находится на упругопластическом изгибе: R=362 D, максимальное растяжение на 5.6 час. | 0.93 | (c)
76091.325 | 8.012 | 7.497 | -3.118 | -3.633 | 1863 | 1913 | 1904 | 286 | 3015 | 6922 |  | CORR | GENE | 06:30 | 06:38 | 06:37 | 618 | 81 | 9 | EXT |  | 0.94 | (c)
76138.234 | 10.171 | 10.155 | -1.079 | -1.095 | 1834 | 1929 | 1914 | 1834 | 1063 | 6926 |  | CORR | CIGR | 08:37 | 08:52 | 08:49 | 32 | 161 | 9 | EXT |  | 0.89 | (c)
76159.036 | 8.243 | 8.216 | -3.492 | -3.519 | -1296 | -1267 | -1263 | 1229 | 3463 | 6928 |  | DENT | GENE | 02:50 | 02:55 | 02:55 | 56 | 66 | 0.3 | N/A | Глубина вмятины: 4 мм (0,3%). Линейка: 6 см в (822 см; 02:55 ч:мин) Аномалия находится вблизи дефекта потери металла. |  | (c)
76161.173 | 10.38 | 4.041 | -1.355 | -7.694 | 63 | -562 | -2225 | 52 | 217 | 6928 |  | GOUG | GENE | 06:29 | 04:48 | 12:20 | 7477 | 4346 | 7 | EXT | Зона задиров. |  | (c)
76164.659 | 2.131 | 2.058 | -9.204 | -9.277 | -1231 | -1173 | -1192 | 1153 | 2058 | 6929 |  | CORR | GENE | 03:01 | 03:10 | 03:07 | 519 | 78 | 10 | EXT |  | 0.94 | (c)
76253.11 | 11.067 | 11.046 | -0.448 | -0.469 | -62 | 9 | 10 | 0 | 430 | 6936 |  | CORR | CIGR | 04:18 | 04:29 | 04:29 | 39 | 144 | 10 | EXT |  | 0.89 | (c)
76253.411 | 11.368 | 11.334 | -0.147 | -0.181 | 886 | 987 | 1202 | 886 | 83 | 6936 |  | CORR | GENE | 06:51 | 07:07 | 07:42 | 98 | 631 | 10 | EXT |  | 0.89 | (c)
76276.656 | 11.363 | 11.276 | -0.052 | -0.139 | -82 | 95 | 94 | 0 | 10 | 6938 |  | CORR | GENE | 07:50 | 08:19 | 08:19 | 129 | 352 | 10 | EXT |  | 0.9 | (c)
76288.61 | 0.437 | 0.426 | -11.173 | -11.184 | 1870 | 1984 | 1946 | 209 | 426 | 6940 |  | CORR | CIGR | 04:30 | 04:48 | 04:42 | 32 | 152 | 11 | EXT |  | 0.84 | (c)
76293.244 | 5.071 | 4.635 | -6.539 | -6.975 | -1217 | -1151 | -1107 | 996 | 4635 | 6940 |  | CORR | GENE | 08:11 | 08:22 | 08:29 | 610 | 221 | 13 | EXT |  | 0.92 | (c)
76293.7 | 5.527 | 5.507 | -6.083 | -6.103 | 1936 | 1990 | 1978 | 210 | 5507 | 6940 |  | CORR | CIGR | 04:40 | 04:49 | 04:47 | 31 | 84 | 11 | EXT |  | 0.84 | (c)
76294.059 | 5.886 | 5.867 | -5.724 | -5.743 | -1975 | -1877 | -1815 | 255 | 5687 | 6940 |  | CORR | GENE | 06:09 | 06:25 | 06:35 | 56 | 320 | 13 | EXT |  | 0.85 | (c)
76294.064 | 5.891 | 5.869 | -5.719 | -5.741 | 1848 | 1977 | 1963 | 152 | 5690 | 6940 |  | CORR | GENE | 04:26 | 04:47 | 04:45 | 51 | 231 | 11 | EXT |  | 0.85 | (c)
76294.448 | 6.275 | 6.263 | -5.335 | -5.347 | 2014 | 2026 | 2024 | 196 | 5321 | 6940 |  | CORR | PITT | 04:53 | 04:55 | 04:55 | 26 | 21 | 15 | EXT |  | 0.84 | (c)
76299.802 | 0.019 | 0.012 | -11.071 | -11.078 | -1943 | -1611 | -1527 | 288 | 12 | 6941 |  | CORR | GENE | 06:08 | 07:02 | 07:15 | 96 | 831 | 11 | EXT |  | 0.85 | (c)
76309.495 | 9.712 | 9.406 | -1.378 | -1.684 | -1440 | -1337 | -1351 | 791 | 701 | 6941 |  | CORR | GENE | 07:29 | 07:46 | 07:44 | 983 | 177 | 10 | EXT |  | 0.91 | (c)
76322.018 | 0 | -0.048 | -11.425 | -11.473 | -1213 | -125 | -633 | 53 |  | 6943 | Нарушение формы кольцевого шва | GWAN |  | 03:22 | 06:18 | 04:56 | 0 | 1160 |  | EXT | Нарушение формы кольцевого шва |  | (c)
76323.124 | 1.106 | 1.072 | -10.319 | -10.353 | -1505 | -1460 | -1469 | 1432 | 1072 | 6943 |  | DENT | GENE | 02:35 | 02:42 | 02:41 | 67 | 73 | 0.4 | N/A | Глубина вмятины: 6 мм (0,4%). Линейка: 7 см в (107 см; 02:42 ч:мин) |  | (c)
76332.115 | 10.097 | 10.092 | -1.328 | -1.333 | -1008 | -978 | -972 | 937 | 1321 | 6943 |  | GOUG | CISL | 03:55 | 04:00 | 04:01 | 12 | 71 | 7 | EXT | Задир. |  | (c)
76332.116 | 10.098 | 10.033 | -1.327 | -1.392 | -1052 | -997 | -1000 | 948 | 1277 | 6943 |  | DENT | GENE | 03:48 | 03:57 | 03:57 | 115 | 104 | 0.8 | N/A | Глубина вмятины: 12 мм (0,8%). Линейка: 12 см в (1003 см; 03:57 ч:мин) Аномалия находится вблизи дефекта потери металла. |  | (c)
76333.716 | 0.273 | 0.219 | -11.482 | -11.536 | -1246 | -1222 | -1224 | 1202 | 219 | 6944 |  | CORR | AXGR | 04:19 | 04:23 | 04:23 | 175 | 44 | 9 | EXT |  | 0.9 | (c)
76346.933 | 1.735 | 1.619 | -9.75 | -9.866 | 383 | 408 | 414 | 383 | 1619 | 6945 |  | CORR | GENE | 04:01 | 04:05 | 04:06 | 245 | 63 | 9 | EXT |  | 0.91 | (c)
76348.735 | 3.537 | 3.489 | -7.948 | -7.996 | -1620 | -1551 | -1556 | 1491 | 3489 | 6945 |  | DENT | GENE | 10:38 | 10:49 | 10:48 | 87 | 128 | 0.7 | N/A | Глубина вмятины: 10 мм (0,7%). Линейка: 9 см в (349 см; 10:49 ч:мин) Аномалия находится вблизи дефекта потери металла. |  | (c)
76348.74 | 3.542 | 3.5 | -7.943 | -7.985 | -1586 | -1521 | -1535 | 1483 | 3500 | 6945 |  | GOUG | GENE | 10:43 | 10:54 | 10:52 | 75 | 103 | 7 | EXT | Задир. |  | (c)
76356.683 | 0 | 0 | -10.95 | -10.95 | -1431 | -1113 | -1179 | 926 | 0 | 6946 | Смещение кромок | GWAN |  | 04:51 | 05:42 | 05:31 | 0 | 505 | 22 | EXT | Смещение кромок Наружу Величина смещения - 3.4 мм. |  | (c)
76357.684 | 1.001 | 0.961 | -9.949 | -9.989 | -1981 | -1631 | -1764 | 1547 | 961 | 6946 |  | CORR | GENE | 03:22 | 04:18 | 03:57 | 83 | 434 | 11 | EXT |  | 0.89 | (c)
76389.886 | 11.048 | 11.002 | -0.027 | -0.073 | -1700 | -1571 | -1483 | 530 | 7 | 6948 |  | CORR | GENE | 04:50 | 05:11 | 05:25 | 66 | 435 | 15 | EXT |  | 0.89 | (c)
76392.597 | 2.684 | 2.676 | -8.526 | -8.534 | -2090 | -1892 | -1921 | 141 | 2676 | 6949 |  | CORR | GENE | 04:19 | 04:51 | 04:46 | 48 | 337 | 13 | EXT |  | 0.89 | (c)
76405.664 | 4.541 | 4.225 | -7.114 | -7.43 | 1269 | 1378 | 1369 | 760 | 4225 | 6950 |  | CORR | GENE | 05:40 | 05:57 | 05:56 | 560 | 202 | 11 | EXT | Аномалия находится на упругопластическом изгибе: R=559 D, максимальное растяжение на 11.3 час. | 0.95 | (c)
76406.066 | 4.943 | 4.936 | -6.712 | -6.719 | 1124 | 1452 | 1318 | 719 | 4936 | 6950 |  | CORR | GENE | 05:16 | 06:09 | 05:48 | 159 | 388 | 10 | EXT | Аномалия находится на упругопластическом изгибе: R=509 D, максимальное растяжение на 11.3 час. | 0.9 | (c)
76436.158 | 0 | 0 | -11.21 | -11.21 | -57 | 74 | 223 | 0 | 0 | 6953 | Смещение кромок | GWAN |  | 08:12 | 08:33 | 08:57 | 0 | 561 | 20 | EXT | Смещение кромок Наружу Величина смещения - 3.1 мм. |  | (c)
76570.159 | 8.311 | 7.135 | -3.164 | -4.34 | -2177 | -2052 | -2098 | 54 | 2756 | 6964 |  | CORR | GENE | 07:52 | 08:12 | 08:04 | 1584 | 156 | 10 | EXT |  | 0.97 | (c)
76571.437 | 9.589 | 8.797 | -1.886 | -2.678 | -2229 | -2178 | -2138 | 2 | 1105 | 6964 |  | CORR | GENE | 07:43 | 07:52 | 07:58 | 1573 | 182 | 13 | EXT |  | 1 | (c)
76658.713 | 0 | -0.068 | -11.335 | -11.403 | -843 | -349 | 411 | 0 |  | 6973 | Нарушение формы кольцевого шва | GWAN |  | 04:58 | 06:18 | 08:21 | 0 | 2508 |  | EXT | Нарушение формы кольцевого шва |  | (c)
76668.684 | 9.971 | 9.951 | -1.364 | -1.384 | 29 | 195 | 128 | 29 | 1339 | 6973 |  | CORR | CIGR | 07:19 | 07:46 | 07:35 | 45 | 197 | 11 | EXT |  | 0.89 | (c)
76670.606 | 0.558 | 0.532 | -11.007 | -11.033 | -1126 | -1037 | -1057 | 988 | 532 | 6974 |  | CORR | CIGR | 07:42 | 07:57 | 07:53 | 40 | 138 | 13 | EXT |  | 0.85 | (c)
76672.779 | 2.731 | 2.639 | -8.834 | -8.926 | 1686 | 1716 | 1717 | 483 | 2639 | 6974 |  | CORR | GENE | 03:16 | 03:21 | 03:21 | 195 | 61 | 10 | EXT |  | 0.86 | (c)
76681.224 | 11.176 | 11.154 | -0.389 | -0.411 | 1688 | 1907 | 1834 | 250 | 339 | 6974 |  | CORR | GENE | 03:16 | 03:52 | 03:40 | 72 | 292 | 15 | EXT |  | 0.85 | (c)
76681.493 | 11.445 | 11.346 | -0.12 | -0.219 | 1635 | 1790 | 1769 | 327 | 110 | 6974 |  | CORR | GENE | 03:08 | 03:33 | 03:29 | 109 | 269 | 9 | EXT |  | 0.85 | (c)
76682.544 | 0.931 | 0.031 | -10.284 | -11.184 | 1926 | 2078 | 2030 | 96 | 31 | 6975 |  | CORR | GENE | 02:41 | 03:06 | 02:58 | 2407 | 209 | 13 | EXT |  | 0.96 | (c)
76692.828 | 0 | -0.044 | -11.38 | -11.424 | -1927 | -853 | -886 | 0 |  | 6976 | Нарушение формы кольцевого шва | GWAN |  | 04:45 | 07:38 | 07:33 | 0 | 2080 |  | EXT | Нарушение формы кольцевого шва |  | (c)
76695.303 | 2.475 | 2.398 | -8.905 | -8.982 | -178 | 14 | -66 | 0 | 2398 | 6976 |  | CORR | GENE | 09:27 | 09:58 | 09:45 | 84 | 224 | 12 | EXT |  | 0.89 | (c)
76706.962 | 2.754 | 2.242 | -8.656 | -9.168 | 1638 | 1727 | 1788 | 293 | 2242 | 6977 |  | GOUG | GENE | 05:59 | 06:13 | 06:23 | 630 | 299 | 7 | EXT | Зона задиров. |  | (c)
76740.081 | 1.223 | 1.212 | -10.507 | -10.518 | 415 | 445 | 444 | 415 | 1212 | 6980 |  | CORR | CIGR | 03:29 | 03:34 | 03:34 | 25 | 59 | 11 | EXT |  | 0.89 | (c)
76759.377 | 8.789 | 8.756 | -2.926 | -2.959 | -1575 | -1466 | -1485 | 1395 | 2904 | 6981 |  | CORR | CIGR | 02:49 | 03:06 | 03:03 | 55 | 180 | 11 | EXT |  | 0.89 | (c)
76767.773 | 5.47 | 5.448 | -5.885 | -5.907 | 2218 | -2077 | -2147 | 2050 | 5448 | 6982 |  | CORR | CIGR | 03:05 | 03:32 | 03:21 | 42 | 193 | 11 | EXT |  | 0.89 | (c)
76780.14 | 6.482 | 5.115 | -5.218 | -6.585 | 1638 | 2103 | 1966 | 1638 | 2998 | 6983 | Дефект проката | MIAN | GENE | 04:33 | 05:48 | 05:26 | 3587 | 656 |  | EXT | Дефект проката Эквивалент потери металла 13%. |  | (c)
76782.72 | 9.062 | 9.011 | -2.638 | -2.689 | 1635 | 1953 | 1977 | 1635 | 296 | 6983 | Дефект проката | MIAN | GENE | 04:33 | 05:24 | 05:28 | 2393 | 684 |  | EXT | Дефект проката Эквивалент потери металла 10%. |  | (c)
76812.469 | 1.308 | 1.3 | -5.265 | -5.273 | 2059 | -1924 | -2053 | 1704 | 1300 | 6986а |  | CORR | GENE | 05:01 | 06:18 | 05:57 | 187 | 698 | 11 | EXT |  | 0.91 | (c)
76812.747 | 1.586 | 1.506 | -4.987 | -5.067 | 1344 | 1485 | 1705 | 1344 | 1506 | 6986а |  | CORR | GENE | 03:05 | 03:28 | 04:03 | 154 | 722 | 9 | EXT |  | 0.9 | (c)
76813.318 | 2.157 | 1.995 | -4.416 | -4.578 | -2161 | -1713 | -1770 | 1379 | 1995 | 6986а |  | CORR | GENE | 05:39 | 06:52 | 06:43 | 240 | 783 | 15 | EXT |  | 0.92 | (c)
76813.422 | 2.261 | 2.261 | -4.312 | -4.312 | 1917 | 2220 | 2088 | 1917 | 2261 | 6986а |  | CORR | GENE | 04:38 | 05:27 | 05:05 | 138 | 343 | 13 | EXT |  | 0.9 | (c)
76813.641 | 2.48 | 2.242 | -4.093 | -4.331 | -1817 | -1775 | -1776 | 1736 | 2242 | 6986а |  | CORR | GENE | 06:35 | 06:42 | 06:42 | 330 | 81 | 11 | EXT |  | 0.92 | (c)
76814.005 | 2.844 | 2.826 | -3.729 | -3.747 | 239 | 315 | 319 | 239 | 2826 | 6986а |  | CORR | CIGR | 00:07 | 00:19 | 00:20 | 56 | 161 | 11 | EXT |  | 0.89 | (c)
76814.128 | 2.967 | 2.92 | -3.606 | -3.653 | 733 | 757 | 760 | 733 | 2920 | 6986а |  | CORR | AXGR | 01:27 | 01:30 | 01:31 | 173 | 54 | 9 | EXT |  | 0.9 | (c)
76814.169 | 3.008 | 2.686 | -3.565 | -3.887 | -2116 | -1879 | -1986 | 1855 | 2686 | 6986а |  | CORR | GENE | 05:47 | 06:25 | 06:08 | 758 | 261 | 15 | EXT |  | 0.99 | (c)
76814.475 | 3.314 | 3.253 | -3.259 | -3.32 | 726 | 748 | 747 | 726 | 3202 | 6986а |  | CORR | AXGR | 01:25 | 01:29 | 01:29 | 118 | 41 | 10 | EXT |  | 0.89 | (c)
76846.647 | 2.499 | 2.498 | -0.587 | -0.588 | -285 | -192 | -229 | 173 | 569 | 6989а |  | CORR | CIGR | 10:07 | 10:22 | 10:16 | 19 | 112 | 14 | EXT |  | 0.89 | (c)
76846.969 | 2.821 | 2.728 | -0.265 | -0.358 | -187 | -118 | -126 | 64 | 168 | 6989а |  | CORR | GENE | 10:22 | 10:34 | 10:32 | 190 | 124 | 13 | EXT |  | 0.91 | (c)
76872.804 | 2.282 | 1.681 | -8.881 | -9.482 | 44 | 90 | 106 | 44 | 1681 | 6991а |  | CORR | GENE | 08:48 | 08:55 | 08:58 | 960 | 124 | 9 | EXT |  | 0.95 | (c)
76874.064 | 3.542 | 3.295 | -7.621 | -7.868 | -198 | 400 | 236 | 0 | 3295 | 6991а |  | CORR | GENE | 08:08 | 09:45 | 09:18 | 249 | 868 | 14 | EXT |  | 0.92 | (c)
76874.799 | 4.277 | 4.182 | -6.886 | -6.981 | 167 | 400 | 410 | 167 | 4182 | 6991а |  | CORR | GENE | 09:07 | 09:45 | 09:47 | 100 | 486 | 12 | EXT |  | 0.89 | (c)
76876.473 | 5.951 | 5.755 | -5.212 | -5.408 | 99 | 144 | 139 | 99 | 5014 | 6991а |  | CORR | GENE | 08:56 | 09:04 | 09:03 | 394 | 81 | 11 | EXT |  | 0.93 | (c)
76877.371 | 6.849 | 6.825 | -4.314 | -4.338 | -210 | -9 | -97 | 0 | 4281 | 6991а |  | CORR | GENE | 08:06 | 08:39 | 08:25 | 57 | 227 | 11 | EXT |  | 0.89 | (c)
76877.393 | 6.871 | 6.781 | -4.292 | -4.382 | -1327 | -1193 | -1216 | 1105 | 4148 | 6991а |  | CORR | GENE | 05:06 | 05:28 | 05:24 | 234 | 223 | 9 | EXT |  | 0.91 | (c)
76877.399 | 6.877 | 6.807 | -4.286 | -4.356 | -1663 | -1397 | -1472 | 1281 | 4265 | 6991а |  | CORR | GENE | 04:12 | 04:55 | 04:43 | 91 | 382 | 15 | EXT |  | 0.89 | (c)
76877.597 | 7.075 | 7.029 | -4.088 | -4.134 | -1391 | -1282 | -1323 | 1254 | 3907 | 6991а |  | CORR | GENE | 04:56 | 05:14 | 05:07 | 227 | 137 | 11 | EXT |  | 0.91 | (c)
76881.783 | 0.098 | 0.046 | -3.91 | -3.962 | 1786 | 2012 | 1967 | 1786 | 46 | 6992а |  | CORR | GENE | 08:26 | 09:02 | 08:55 | 65 | 362 | 15 | EXT |  | 0.89 | (c)
76881.905 | 0.22 | 0.171 | -3.788 | -3.837 | 111 | 418 | 341 | 111 | 171 | 6992а |  | CORR | GENE | 03:55 | 04:45 | 04:33 | 124 | 461 | 11 | EXT |  | 0.9 | (c)
76883.778 | 2.093 | 2.066 | -1.915 | -1.942 | 1428 | 1438 | 1439 | 1428 | 1890 | 6992а |  | GOUG | AXGR | 07:28 | 07:30 | 07:30 | 52 | 22 | 7 | EXT | Задир. |  | (c)
76883.787 | 2.102 | 1.992 | -1.906 | -2.016 | 1390 | 1425 | 1446 | 1390 | 1858 | 6992а |  | DENT | GENE | 07:22 | 07:28 | 07:31 | 158 | 112 | 0.6 | N/A | Глубина вмятины: 9 мм (0,6%). Линейка: 16 см в (199 см; 07:28 ч:мин) Аномалия находится вблизи дефекта потери металла. |  | (c)
76900.066 | 2.749 | 2.621 | -0.548 | -0.676 | 485 | 766 | 731 | 485 | 504 | 6993а |  | CORR | GENE | 01:47 | 02:32 | 02:27 | 172 | 491 | 12 | EXT |  | 0.9 | (c)
76900.28 | 2.963 | 2.906 | -0.334 | -0.391 | 363 | 769 | 682 | 363 | 164 | 6993а |  | CORR | GENE | 01:27 | 02:33 | 02:19 | 227 | 638 | 11 | EXT |  | 0.91 | (c)
76900.614 | 0 | -0.052 | -11.233 | -11.285 | -645 | 633 | 113 | 0 |  | 6993б | Нарушение формы кольцевого шва | GWAN |  | 08:15 | 11:41 | 10:17 | 0 | 1516 |  | EXT | Нарушение формы кольцевого шва |  | (c)
76925.25 | 1.739 | 1.722 | -2.289 | -2.306 | 622 | 751 | 698 | 622 | 1722 | 6995а |  | CORR | CIGR | 03:46 | 04:07 | 03:59 | 37 | 152 | 14 | EXT |  | 0.89 | (c)
76925.373 | 1.862 | 1.712 | -2.166 | -2.316 | 1757 | 1885 | 1832 | 1757 | 1712 | 6995а |  | CORR | GENE | 06:49 | 07:10 | 07:01 | 278 | 149 | 15 | EXT |  | 0.93 | (c)
76925.631 | 2.12 | 2.105 | -1.908 | -1.923 | 1137 | 1442 | 1302 | 1137 | 1859 | 6995а |  | CORR | GENE | 05:09 | 05:59 | 05:36 | 64 | 329 | 12 | EXT |  | 0.89 | (c)
76925.88 | 2.369 | 2.323 | -1.659 | -1.705 | 558 | 603 | 636 | 558 | 1472 | 6995а |  | CORR | GENE | 03:36 | 03:43 | 03:48 | 233 | 156 | 9 | EXT |  | 0.91 | (c)
76926.128 | 2.617 | 2.572 | -1.411 | -1.456 | 361 | 727 | 557 | 361 | 1400 | 6995а |  | CORR | CIGR | 03:04 | 04:03 | 03:36 | 56 | 392 | 12 | EXT |  | 0.89 | (c)
76927.19 | 3.679 | 3.652 | -0.349 | -0.376 | 389 | 546 | 473 | 389 | 340 | 6995а |  | CORR | CIGR | 03:09 | 03:34 | 03:22 | 36 | 168 | 10 | EXT |  | 0.89 | (c)
76938.631 | 0 | -0.043 | -11.654 | -11.697 | -149 | 454 | 389 | 0 |  | 6997а | Нарушение формы кольцевого шва | GWAN |  | 00:15 | 01:52 | 01:41 | 0 | 1076 |  | EXT | Нарушение формы кольцевого шва |  | (c)
76956.6 | 6.315 | 6.223 | -0.349 | -0.441 | 91 | 125 | 112 | 91 | 272 | 6998а |  | CORR | AXGR | 02:14 | 02:20 | 02:18 | 169 | 44 | 9 | EXT |  | 0.9 | (c)
76956.718 | 6.433 | 6.405 | -0.231 | -0.259 | -193 | -152 | -107 | 21 | 207 | 6998а |  | CORR | CIGR | 01:29 | 01:35 | 01:42 | 52 | 172 | 13 | EXT |  | 0.89 | (c)
76957.786 | 0.837 | 0.797 | -5.827 | -5.867 | -279 | -105 | -177 | 74 | 797 | 6998б |  | CORR | GENE | 10:44 | 11:12 | 11:00 | 75 | 205 | 13 | EXT |  | 0.89 | (c)
76958.445 | 1.496 | 1.47 | -5.168 | -5.194 | -380 | -226 | -294 | 208 | 1470 | 6998б |  | CORR | CIGR | 10:28 | 10:52 | 10:41 | 47 | 172 | 14 | EXT |  | 0.89 | (c)
76958.518 | 1.569 | 1.535 | -5.095 | -5.129 | 1039 | 1180 | 1127 | 1039 | 1535 | 6998б |  | CORR | GENE | 02:17 | 02:39 | 02:31 | 64 | 177 | 10 | EXT |  | 0.89 | (c)
76958.99 | 2.041 | 1.974 | -4.623 | -4.69 | 1051 | 1178 | 1156 | 1051 | 1974 | 6998б |  | CORR | GENE | 02:19 | 02:39 | 02:35 | 242 | 208 | 12 | EXT |  | 0.92 | (c)
76959.238 | 2.289 | 2.266 | -4.375 | -4.398 | 849 | 1033 | 1022 | 849 | 2266 | 6998б |  | CORR | CIGR | 01:46 | 02:16 | 02:14 | 51 | 346 | 11 | EXT |  | 0.89 | (c)
76960.117 | 3.168 | 3.109 | -3.496 | -3.555 | 1151 | 1280 | 1254 | 1151 | 3109 | 6998б |  | CORR | GENE | 02:35 | 02:55 | 02:51 | 102 | 207 | 12 | EXT |  | 0.89 | (c)
76960.367 | 3.418 | 3.166 | -3.246 | -3.498 | -628 | -549 | -553 | 478 | 2952 | 6998б |  | CORR | GENE | 09:47 | 10:00 | 09:60 | 546 | 150 | 11 | EXT |  | 0.95 | (c)
76965.195 | 1.582 | 1.56 | -10.142 | -10.164 | -718 | -578 | -609 | 500 | 1560 | 6999а |  | CORR | CIGR | 10:18 | 10:41 | 10:36 | 46 | 218 | 13 | EXT |  | 0.89 | (c)
76965.994 | 2.381 | 2.367 | -9.343 | -9.357 | -707 | -557 | -612 | 517 | 2367 | 6999а |  | CORR | CIGR | 10:20 | 10:45 | 10:36 | 48 | 190 | 12 | EXT |  | 0.89 | (c)
76966.036 | 2.423 | 2.389 | -9.301 | -9.335 | 748 | 919 | 866 | 748 | 2389 | 6999а |  | CORR | GENE | 02:15 | 02:43 | 02:34 | 59 | 236 | 11 | EXT |  | 0.89 | (c)
76966.181 | 2.568 | 2.524 | -9.156 | -9.2 | -614 | -504 | -511 | 409 | 2524 | 6999а |  | CORR | GENE | 10:35 | 10:53 | 10:52 | 166 | 205 | 12 | EXT |  | 0.9 | (c)
76966.624 | 3.011 | 2.938 | -8.713 | -8.786 | -974 | -707 | -782 | 590 | 2938 | 6999а |  | CORR | GENE | 09:37 | 10:20 | 10:08 | 110 | 384 | 11 | EXT |  | 0.89 | (c)
76966.96 | 3.347 | 3.314 | -8.377 | -8.41 | -852 | -487 | -654 | 455 | 3314 | 6999а |  | CORR | GENE | 09:57 | 10:56 | 10:29 | 92 | 397 | 10 | EXT |  | 0.89 | (c)
76969.515 | 5.902 | 5.71 | -5.822 | -6.014 | 580 | 852 | 872 | 580 | 5710 | 6999а |  | CORR | GENE | 01:48 | 02:32 | 02:35 | 268 | 585 | 15 | EXT |  | 0.93 | (c)
76974.728 | 11.115 | 10.99 | -0.609 | -0.734 | -766 | -507 | -545 | 324 | 488 | 6999а |  | CORR | GENE | 10:11 | 10:53 | 10:46 | 246 | 442 | 9 | EXT |  | 0.91 | (c)
76974.997 | 11.384 | 11.339 | -0.34 | -0.385 | 912 | 1064 | 1056 | 912 | 331 | 6999а |  | CORR | CIGR | 02:42 | 03:06 | 03:05 | 54 | 289 | 11 | EXT |  | 0.89 | (c)
76975.011 | 11.398 | 11.172 | -0.326 | -0.552 | 772 | 798 | 801 | 772 | 199 | 6999а |  | CORR | GENE | 02:19 | 02:23 | 02:24 | 353 | 58 | 11 | EXT |  | 0.93 | (c)
76996.197 | 1.471 | 1.257 | -9.491 | -9.705 | -1686 | -1551 | -1551 | 1416 | 1257 | 7002а |  | CORR | GENE | 03:15 | 03:37 | 03:37 | 514 | 270 | 10 | EXT |  | 0.94 | (c)
76997.212 | 2.486 | 2.444 | -8.476 | -8.518 | -328 | -147 | -179 | 31 | 2444 | 7002а |  | CORR | GENE | 06:54 | 07:24 | 07:18 | 73 | 297 | 10 | EXT |  | 0.89 | (c)
76997.72 | 2.994 | 2.922 | -7.968 | -8.04 | -1853 | -1641 | -1685 | 1518 | 2922 | 7002а |  | CORR | GENE | 02:48 | 03:22 | 03:15 | 309 | 335 | 13 | EXT |  | 0.93 | (c)
76998.637 | 3.911 | 3.879 | -7.051 | -7.083 | 2201 | -1996 | -2112 | 1965 | 3879 | 7002а |  | CORR | GENE | 01:43 | 02:25 | 02:06 | 164 | 295 | 12 | EXT |  | 0.9 | (c)
77005.688 | 0 | -0.064 | -10.922 | -10.986 | 107 | 360 | 421 | 107 |  | 7003а | Нарушение формы кольцевого шва | GWAN |  | 07:12 | 07:52 | 08:02 | 0 | 628 |  | EXT | Нарушение формы кольцевого шва |  | (c)
77010.342 | 4.654 | 4.629 | -6.268 | -6.293 | -2018 | -1742 | -1839 | 1661 | 4629 | 7003а |  | CORR | CIGR | 01:29 | 02:13 | 01:57 | 55 | 357 | 14 | EXT |  | 0.89 | (c)
77010.423 | 4.735 | 4.71 | -6.187 | -6.212 | -1872 | -1857 | -1856 | 1840 | 4710 | 7003а |  | CORR | AXGR | 01:52 | 01:55 | 01:55 | 96 | 32 | 10 | EXT |  | 0.89 | (c)
77010.535 | 4.847 | 4.834 | -6.075 | -6.088 | -2112 | -1746 | -1872 | 1633 | 4834 | 7003а |  | CORR | GENE | 01:13 | 02:12 | 01:52 | 65 | 478 | 17 | EXT |  | 0.89 | (c)
77010.999 | 5.311 | 5.285 | -5.611 | -5.637 | -2149 | -1748 | -1948 | 1748 | 5285 | 7003а |  | CORR | GENE | 01:07 | 02:12 | 01:40 | 81 | 401 | 12 | EXT |  | 0.89 | (c)
77011.025 | 5.337 | 5.321 | -5.585 | -5.601 | -1609 | -1457 | -1517 | 1426 | 5321 | 7003а |  | CORR | CIGR | 02:35 | 02:59 | 02:49 | 40 | 183 | 13 | EXT |  | 0.89 | (c)
77011.698 | 6.01 | 5.985 | -4.912 | -4.937 | 516 | 739 | 632 | 516 | 4883 | 7003а |  | CORR | CIGR | 08:18 | 08:54 | 08:36 | 54 | 231 | 13 | EXT |  | 0.89 | (c)
77011.83 | 6.142 | 6.118 | -4.78 | -4.804 | -1748 | -1644 | -1695 | 1643 | 4769 | 7003а |  | CORR | CIGR | 02:12 | 02:29 | 02:21 | 35 | 105 | 12 | EXT |  | 0.89 | (c)
77012.155 | 6.467 | 6.436 | -4.455 | -4.486 | -2192 | -1956 | -2053 | 1914 | 4416 | 7003а |  | CORR | GENE | 01:01 | 01:38 | 01:23 | 70 | 278 | 15 | EXT |  | 0.89 | (c)
77012.5 | 6.812 | 6.79 | -4.11 | -4.132 | -2009 | -1563 | -1774 | 1539 | 4037 | 7003а |  | CORR | GENE | 01:30 | 02:42 | 02:08 | 95 | 470 | 14 | EXT |  | 0.89 | (c)
77012.968 | 7.28 | 7.234 | -3.642 | -3.688 | 341 | 623 | 501 | 341 | 3563 | 7003а |  | CORR | GENE | 07:49 | 08:35 | 08:15 | 125 | 320 | 11 | EXT |  | 0.9 | (c)
77013.279 | 7.591 | 7.573 | -3.331 | -3.349 | 579 | 768 | 724 | 579 | 3287 | 7003а |  | CORR | GENE | 08:28 | 08:58 | 08:51 | 62 | 289 | 10 | EXT |  | 0.89 | (c)
77013.375 | 7.687 | 7.672 | -3.235 | -3.25 | -1931 | -1861 | -1896 | 1861 | 3224 | 7003а |  | CORR | CIGR | 01:43 | 01:54 | 01:48 | 26 | 70 | 10 | EXT |  | 0.89 | (c)
77014.903 | 9.215 | 9.185 | -1.707 | -1.737 | 431 | 571 | 529 | 431 | 1695 | 7003а |  | CORR | CIGR | 08:04 | 08:26 | 08:20 | 42 | 195 | 12 | EXT |  | 0.89 | (c)
77028.254 | 0 | -0.066 | -8.116 | -8.182 | -1280 | -873 | -968 | 655 |  | 7005а | Нарушение формы кольцевого шва | GWAN |  | 03:32 | 04:37 | 04:22 | 0 | 625 |  | EXT | Нарушение формы кольцевого шва |  | (c)
77028.254 | 0 | -0.066 | -8.116 | -8.182 | 553 | 853 | 918 | 553 |  | 7005а | Нарушение формы кольцевого шва | GWAN |  | 08:28 | 09:16 | 09:26 | 0 | 730 |  | EXT | Нарушение формы кольцевого шва |  | (c)
77030.188 | 1.934 | 1.899 | -6.182 | -6.217 | 2025 | -2140 | -2175 | 1915 | 1899 | 7005а |  | CORR | GENE | 00:25 | 01:13 | 01:07 | 90 | 520 | 10 | EXT |  | 0.89 | (c)
77030.385 | 2.131 | 2.102 | -5.985 | -6.014 | 1778 | 1850 | 1908 | 1778 | 2102 | 7005а |  | CORR | CIGR | 11:45 | 11:57 | 12:06 | 40 | 261 | 10 | EXT |  | 0.89 | (c)
77030.485 | 2.231 | 2.194 | -5.885 | -5.922 | 1857 | -2060 | 2219 | 1857 | 2194 | 7005а |  | CORR | GENE | 11:58 | 01:26 | 12:56 | 202 | 723 | 10 | EXT |  | 0.91 | (c)
77041 | 4.63 | 4.602 | -4.198 | -4.226 | -863 | -736 | -758 | 653 | 4175 | 7005б |  | CORR | CIGR | 11:37 | 11:58 | 11:54 | 51 | 210 | 11 | EXT |  | 0.89 | (c)
77041.018 | 4.648 | 4.592 | -4.18 | -4.236 | 1272 | 2037 | 1786 | 0 | 4007 | 7005б |  | CORR | GENE | 05:22 | 07:25 | 06:45 | 229 | 1028 | 12 | EXT |  | 0.91 | (c)
77042.087 | 5.717 | 5.533 | -3.111 | -3.295 | -700 | -491 | -385 | 69 | 3006 | 7005б |  | CORR | GENE | 00:04 | 00:37 | 00:54 | 289 | 631 | 15 | EXT |  | 0.93 | (c)
77042.645 | 6.275 | 6.225 | -2.553 | -2.603 | 1540 | 2036 | 1811 | 148 | 2489 | 7005б |  | CORR | GENE | 06:05 | 07:25 | 06:49 | 114 | 543 | 11 | EXT |  | 0.89 | (c)
77044.064 | 7.694 | 7.672 | -1.134 | -1.156 | -581 | -424 | -499 | 417 | 1109 | 7005б |  | CORR | CIGR | 00:23 | 00:48 | 00:36 | 47 | 164 | 10 | EXT |  | 0.89 | (c)
77044.532 | 8.162 | 8.154 | -0.666 | -0.674 | -720 | -576 | -609 | 498 | 618 | 7005б |  | CORR | CIGR | 00:00 | 00:24 | 00:18 | 56 | 222 | 10 | EXT |  | 0.89 | (c)
77046.835 | 1.637 | 1.621 | -9.636 | -9.652 | 1235 | 1376 | 1305 | 855 | 1621 | 7006а |  | CORR | CIGR | 02:16 | 02:39 | 02:27 | 27 | 141 | 11 | EXT |  | 0.89 | (c)
77047.277 | 2.079 | 2.067 | -9.194 | -9.206 | 1067 | 1168 | 1118 | 1062 | 2067 | 7006а |  | CORR | CIGR | 01:49 | 02:05 | 01:57 | 38 | 102 | 11 | EXT |  | 0.89 | (c)
77048.071 | 2.873 | 2.824 | -8.4 | -8.449 | 658 | 927 | 884 | 658 | 2824 | 7006а |  | CORR | GENE | 00:43 | 01:26 | 01:19 | 72 | 452 | 11 | EXT |  | 0.89 | (c)
77048.106 | 2.908 | 2.882 | -8.365 | -8.391 | 1199 | 1376 | 1333 | 764 | 2882 | 7006а |  | CORR | CIGR | 02:10 | 02:39 | 02:32 | 51 | 268 | 14 | EXT |  | 0.89 | (c)
77048.322 | 3.124 | 3.023 | -8.149 | -8.25 | -734 | -639 | -686 | 638 | 3023 | 7006а |  | CORR | GENE | 08:58 | 09:14 | 09:06 | 279 | 96 | 11 | EXT |  | 0.92 | (c)
77048.377 | 3.179 | 3.173 | -8.094 | -8.1 | 717 | 844 | 781 | 717 | 3173 | 7006а |  | CORR | CIGR | 00:52 | 01:13 | 01:03 | 32 | 128 | 14 | EXT |  | 0.89 | (c)
77048.55 | 3.352 | 3.349 | -7.921 | -7.924 | 1080 | 1247 | 1169 | 972 | 3349 | 7006а |  | CORR | CIGR | 01:51 | 02:18 | 02:05 | 34 | 179 | 11 | EXT |  | 0.89 | (c)
77048.618 | 3.42 | 3.279 | -7.853 | -7.994 | -1089 | -939 | -934 | 779 | 3279 | 7006а |  | CORR | GENE | 08:01 | 08:25 | 08:26 | 174 | 310 | 13 | EXT |  | 0.9 | (c)
77048.823 | 3.625 | 3.595 | -7.648 | -7.678 | -1289 | -1063 | -1134 | 941 | 3595 | 7006а |  | CORR | GENE | 07:29 | 08:05 | 07:54 | 67 | 311 | 12 | EXT |  | 0.89 | (c)
77048.87 | 3.672 | 3.538 | -7.601 | -7.735 | -940 | -786 | -854 | 767 | 3538 | 7006а |  | CORR | GENE | 08:25 | 08:50 | 08:39 | 402 | 173 | 12 | EXT |  | 0.94 | (c)
77048.899 | 3.701 | 3.676 | -7.572 | -7.597 | 431 | 672 | 558 | 431 | 3676 | 7006а |  | CORR | GENE | 00:06 | 00:45 | 00:27 | 63 | 254 | 15 | EXT |  | 0.89 | (c)
77049.176 | 3.978 | 3.936 | -7.295 | -7.337 | 790 | 1134 | 1132 | 757 | 3936 | 7006а |  | CORR | GENE | 01:04 | 01:60 | 01:59 | 140 | 684 | 12 | EXT |  | 0.9 | (c)
77049.687 | 4.489 | 4.479 | -6.784 | -6.794 | 544 | 723 | 644 | 544 | 4479 | 7006а |  | CORR | CIGR | 00:24 | 00:53 | 00:41 | 45 | 200 | 14 | EXT |  | 0.89 | (c)
77050.462 | 5.264 | 5.159 | -6.009 | -6.114 | 726 | 949 | 997 | 726 | 5159 | 7006а |  | CORR | GENE | 00:54 | 01:30 | 01:37 | 141 | 542 | 10 | EXT |  | 0.9 | (c)
77050.78 | 5.582 | 5.574 | -5.691 | -5.699 | 974 | 1152 | 1063 | 974 | 5574 | 7006а |  | CORR | CIGR | 01:34 | 02:03 | 01:48 | 41 | 179 | 12 | EXT |  | 0.89 | (c)
77052.864 | 7.666 | 7.64 | -3.607 | -3.633 | 592 | 757 | 781 | 592 | 3584 | 7006а |  | CORR | CIGR | 00:32 | 00:59 | 01:03 | 49 | 378 | 10 | EXT |  | 0.89 | (c)
77052.869 | 7.671 | 7.66 | -3.602 | -3.613 | -1658 | -1476 | -1561 | 572 | 3569 | 7006а |  | CORR | CIGR | 06:29 | 06:58 | 06:45 | 44 | 195 | 15 | EXT |  | 0.89 | (c)
77053.642 | 8.444 | 8.436 | -2.829 | -2.837 | -1263 | -1121 | -1192 | 967 | 2803 | 7006а |  | CORR | CIGR | 07:33 | 07:56 | 07:44 | 34 | 143 | 10 | EXT |  | 0.89 | (c)
77053.752 | 8.554 | 8.511 | -2.719 | -2.762 | -1986 | -1868 | -1761 | 245 | 2698 | 7006а |  | CORR | GENE | 05:36 | 05:55 | 06:12 | 64 | 450 | 20 | EXT |  | 0.89 | (c)
77060.24 | 3.769 | 3.695 | -7.404 | -7.478 | 1634 | 1964 | 1885 | 1634 | 3695 | 7007а |  | CORR | GENE | 02:03 | 02:56 | 02:44 | 97 | 503 | 10 | EXT |  | 0.89 | (c)
77061.025 | 4.554 | 4.545 | -6.619 | -6.628 | 1455 | 1579 | 1517 | 1455 | 4545 | 7007а |  | CORR | CIGR | 01:34 | 01:54 | 01:44 | 29 | 124 | 11 | EXT |  | 0.89 | (c)
77061.627 | 5.156 | 5.021 | -6.017 | -6.152 | 1151 | 1325 | 1522 | 1151 | 5021 | 7007а |  | CORR | GENE | 00:45 | 01:13 | 01:45 | 266 | 743 | 11 | EXT |  | 0.92 | (c)
77065.404 | 8.933 | 8.871 | -2.24 | -2.302 | -1412 | -560 | -902 | 391 | 2173 | 7007а |  | CORR | GENE | 05:52 | 08:09 | 07:14 | 129 | 1021 | 12 | EXT |  | 0.9 | (c)
77066.796 | 10.325 | 10.206 | -0.848 | -0.967 | -1451 | -1186 | -1072 | 693 | 794 | 7007а |  | CORR | GENE | 05:45 | 06:28 | 06:46 | 173 | 758 | 11 | EXT |  | 0.9 | (c)
77067.127 | 10.656 | 10.612 | -0.517 | -0.561 | -1371 | -838 | -991 | 610 | 475 | 7007а |  | CORR | GENE | 05:58 | 07:24 | 06:60 | 86 | 761 | 12 | EXT |  | 0.89 | (c)
77067.188 | 10.717 | 10.7 | -0.456 | -0.473 | 1674 | 1804 | 1741 | 1674 | 441 | 7007а |  | CORR | CIGR | 02:10 | 02:31 | 02:20 | 32 | 134 | 12 | EXT |  | 0.89 | (c)
77072.211 | 4.567 | 4.547 | -6.275 | -6.295 | -949 | -796 | -815 | 680 | 4547 | 7008а |  | CORR | GENE | 01:00 | 01:25 | 01:22 | 79 | 269 | 13 | EXT |  | 0.89 | (c)
77073.944 | 6.3 | 6.111 | -4.542 | -4.731 | 589 | 1014 | 1202 | 589 | 4144 | 7008а |  | CORR | GENE | 05:09 | 06:17 | 06:48 | 587 | 1226 | 11 | EXT |  | 0.95 | (c)
77077.547 | 9.903 | 9.748 | -0.939 | -1.094 | 925 | 963 | 949 | 925 | 860 | 7008а |  | CORR | AXGR | 06:03 | 06:09 | 06:07 | 234 | 48 | 11 | EXT |  | 0.91 | (c)
77077.699 | 10.055 | 9.996 | -0.787 | -0.846 | -1068 | -812 | -646 | 224 | 711 | 7008а |  | CORR | GENE | 00:41 | 01:22 | 01:49 | 135 | 844 | 12 | EXT |  | 0.9 | (c)
77078.395 | 10.751 | 10.719 | -0.091 | -0.123 | -233 | -109 | -121 | 10 | 77 | 7008а |  | CORR | CIGR | 02:56 | 03:16 | 03:14 | 46 | 223 | 11 | EXT |  | 0.89 | (c)
77078.56 | 0.074 | 0.038 | -11.219 | -11.255 | -1000 | -826 | -837 | 675 | 38 | 7009а |  | CORR | CIGR | 00:57 | 01:25 | 01:23 | 56 | 325 | 13 | EXT |  | 0.89 | (c)
77081.25 | 2.764 | 2.745 | -8.529 | -8.548 | -635 | -264 | -442 | 249 | 2745 | 7009а |  | CORR | CIGR | 01:56 | 02:56 | 02:27 | 39 | 386 | 14 | EXT |  | 0.89 | (c)
77081.817 | 3.331 | 3.272 | -7.962 | -8.021 | -553 | -402 | -435 | 317 | 3272 | 7009а |  | CORR | GENE | 02:09 | 02:33 | 02:28 | 63 | 236 | 11 | EXT |  | 0.89 | (c)
77081.88 | 3.394 | 3.376 | -7.899 | -7.917 | -484 | -309 | -396 | 309 | 3376 | 7009а |  | CORR | CIGR | 02:20 | 02:48 | 02:34 | 33 | 175 | 12 | EXT |  | 0.89 | (c)
77082.152 | 3.666 | 3.644 | -7.627 | -7.649 | -403 | -298 | -350 | 298 | 3644 | 7009а |  | CORR | CIGR | 02:33 | 02:50 | 02:42 | 37 | 105 | 14 | EXT |  | 0.89 | (c)
77082.267 | 3.781 | 3.71 | -7.512 | -7.583 | -1255 | -945 | -1027 | 799 | 3710 | 7009а |  | CORR | GENE | 00:16 | 01:06 | 00:53 | 94 | 456 | 10 | EXT |  | 0.89 | (c)
77082.694 | 4.208 | 4.184 | -7.085 | -7.109 | -256 | -78 | -165 | 75 | 4184 | 7009а |  | CORR | CIGR | 02:57 | 03:26 | 03:12 | 41 | 181 | 10 | EXT |  | 0.89 | (c)
77086.109 | 7.623 | 7.542 | -3.67 | -3.751 | 772 | 1126 | 1099 | 772 | 3615 | 7009а |  | CORR | GENE | 05:43 | 06:40 | 06:36 | 136 | 653 | 10 | EXT |  | 0.9 | (c)
77087.12 | 8.634 | 8.575 | -2.659 | -2.718 | -1158 | -218 | -567 | 0 | 2523 | 7009а |  | CORR | GENE | 00:31 | 03:03 | 02:07 | 195 | 1181 | 12 | EXT |  | 0.91 | (c)
77088.353 | 9.867 | 9.837 | -1.426 | -1.456 | 705 | 976 | 964 | 705 | 1403 | 7009а |  | CORR | CIGR | 05:32 | 06:16 | 06:14 | 53 | 518 | 11 | EXT |  | 0.89 | (c)
77088.814 | 10.328 | 10.24 | -0.965 | -1.053 | -960 | -375 | -510 | 60 | 862 | 7009а |  | CORR | GENE | 01:03 | 02:38 | 02:16 | 191 | 900 | 12 | EXT |  | 0.91 | (c)
77089.233 | 10.747 | 10.679 | -0.546 | -0.614 | -650 | -436 | -351 | 52 | 505 | 7009а |  | CORR | GENE | 01:53 | 02:28 | 02:42 | 109 | 598 | 10 | EXT |  | 0.89 | (c)
77089.516 | 11.03 | 10.952 | -0.263 | -0.341 | -966 | -412 | -509 | 52 | 179 | 7009а |  | CORR | GENE | 01:02 | 02:32 | 02:16 | 162 | 914 | 10 | EXT |  | 0.9 | (c)
77091.026 | 1.247 | 1.238 | -9.695 | -9.704 | 748 | 917 | 838 | 748 | 1238 | 7010а |  | CORR | CIGR | 01:07 | 01:35 | 01:22 | 38 | 180 | 10 | EXT |  | 0.89 | (c)
77091.7 | 1.921 | 1.901 | -9.021 | -9.041 | 432 | 587 | 516 | 432 | 1901 | 7010а |  | CORR | CIGR | 00:16 | 00:41 | 00:30 | 40 | 168 | 13 | EXT |  | 0.89 | (c)
77092.992 | 3.213 | 2.936 | -7.729 | -8.006 | 750 | 790 | 790 | 750 | 2936 | 7010а |  | CORR | GENE | 01:08 | 01:14 | 01:14 | 326 | 81 | 15 | EXT |  | 0.94 | (c)
77094.904 | 5.125 | 5.084 | -5.817 | -5.858 | 2117 | -2063 | -2125 | 1906 | 5084 | 7010а |  | CORR | GENE | 04:48 | 05:34 | 05:24 | 108 | 438 | 11 | EXT |  | 0.89 | (c)
77096.236 | 6.457 | 6.443 | -4.485 | -4.499 | 957 | 1055 | 1051 | 957 | 4467 | 7010а |  | CORR | CIGR | 01:41 | 01:57 | 01:56 | 32 | 188 | 12 | EXT |  | 0.89 | (c)
77097.766 | 7.987 | 7.806 | -2.955 | -3.136 | 367 | 864 | 881 | 367 | 2743 | 7010а |  | CORR | GENE | 00:06 | 01:26 | 01:29 | 393 | 1029 | 10 | EXT |  | 0.93 | (c)
77100.093 | 10.314 | 9.919 | -0.628 | -1.023 | 584 | 1133 | 1115 | 584 | 418 | 7010а |  | CORR | GENE | 00:41 | 02:10 | 02:07 | 605 | 1062 | 12 | EXT |  | 0.96 | (c)
77100.798 | 0.077 | 0.037 | -10.825 | -10.865 | -1777 | -1631 | -1585 | 1393 | 37 | 7011а |  | CORR | GENE | 01:02 | 01:26 | 01:33 | 76 | 384 | 10 | EXT |  | 0.89 | (c)
77101.815 | 1.094 | 0.981 | -9.808 | -9.921 | -1892 | -1702 | -1705 | 1517 | 981 | 7011а |  | CORR | GENE | 00:44 | 01:14 | 01:14 | 140 | 375 | 14 | EXT |  | 0.9 | (c)
77102.548 | 1.827 | 1.416 | -9.075 | -9.486 | -1944 | -1628 | -1574 | 1204 | 1416 | 7011а |  | CORR | GENE | 00:35 | 01:26 | 01:35 | 460 | 740 | 14 | EXT |  | 0.95 | (c)
77103.066 | 2.345 | 2.339 | -8.557 | -8.563 | -1831 | -1719 | -1775 | 1718 | 2339 | 7011а |  | CORR | CIGR | 00:53 | 01:12 | 01:03 | 30 | 113 | 10 | EXT |  | 0.89 | (c)
77103.224 | 2.503 | 2.494 | -8.399 | -8.408 | -1395 | -1300 | -1347 | 1299 | 2494 | 7011а |  | CORR | CIGR | 02:04 | 02:19 | 02:12 | 25 | 96 | 11 | EXT |  | 0.89 | (c)
77103.431 | 2.71 | 2.667 | -8.192 | -8.235 | -1448 | -1291 | -1343 | 1238 | 2667 | 7011а |  | CORR | GENE | 01:55 | 02:21 | 02:12 | 65 | 210 | 10 | EXT |  | 0.89 | (c)
77103.723 | 3.002 | 2.992 | -7.9 | -7.91 | -1204 | -1100 | -1152 | 1099 | 2992 | 7011а |  | CORR | CIGR | 02:35 | 02:51 | 02:43 | 25 | 105 | 14 | EXT |  | 0.89 | (c)
77103.981 | 3.26 | 3.252 | -7.642 | -7.65 | -1029 | -917 | -973 | 916 | 3252 | 7011а |  | CORR | CIGR | 03:03 | 03:21 | 03:12 | 30 | 113 | 11 | EXT |  | 0.89 | (c)
77104.531 | 3.81 | 3.792 | -7.092 | -7.11 | 644 | 842 | 761 | 644 | 3792 | 7011а |  | CORR | GENE | 07:33 | 08:05 | 07:52 | 75 | 235 | 10 | EXT |  | 0.89 | (c)
77104.588 | 3.867 | 3.832 | -7.035 | -7.07 | -1500 | -1354 | -1426 | 1352 | 3832 | 7011а |  | CORR | GENE | 01:47 | 02:10 | 01:59 | 60 | 148 | 10 | EXT |  | 0.89 | (c)
77105.322 | 4.601 | 4.588 | -6.301 | -6.314 | -411 | -288 | -341 | 271 | 4588 | 7011а |  | CORR | CIGR | 04:43 | 05:03 | 04:54 | 40 | 140 | 10 | EXT |  | 0.89 | (c)
77105.488 | 4.767 | 4.748 | -6.135 | -6.154 | -811 | -707 | -759 | 707 | 4748 | 7011а |  | CORR | CIGR | 03:38 | 03:55 | 03:46 | 40 | 104 | 10 | EXT |  | 0.89 | (c)
77106.044 | 5.323 | 5.278 | -5.579 | -5.624 | -402 | -181 | -232 | 62 | 5278 | 7011а |  | CORR | GENE | 04:44 | 05:20 | 05:11 | 226 | 340 | 13 | EXT |  | 0.92 | (c)
77106.105 | 5.384 | 5.351 | -5.518 | -5.551 | -1909 | -1602 | -1631 | 1352 | 5351 | 7011а |  | CORR | GENE | 00:41 | 01:30 | 01:26 | 80 | 557 | 11 | EXT |  | 0.89 | (c)
77106.182 | 5.461 | 5.438 | -5.441 | -5.464 | -1055 | -864 | -916 | 777 | 5373 | 7011а |  | CORR | GENE | 02:59 | 03:30 | 03:21 | 91 | 278 | 10 | EXT |  | 0.89 | (c)
77106.445 | 5.724 | 5.711 | -5.178 | -5.191 | -228 | -125 | -176 | 123 | 5161 | 7011а |  | CORR | CIGR | 05:12 | 05:29 | 05:21 | 30 | 105 | 10 | EXT |  | 0.89 | (c)
77106.907 | 6.186 | 6.149 | -4.716 | -4.753 | -1352 | -1076 | -1195 | 1038 | 4678 | 7011а |  | CORR | GENE | 02:11 | 02:55 | 02:36 | 75 | 314 | 10 | EXT |  | 0.89 | (c)
77107.084 | 6.363 | 6.344 | -4.539 | -4.558 | -498 | -394 | -446 | 393 | 4523 | 7011а |  | CORR | CIGR | 04:29 | 04:45 | 04:37 | 35 | 105 | 10 | EXT |  | 0.89 | (c)
77107.453 | 6.732 | 6.714 | -4.17 | -4.188 | -411 | -298 | -354 | 297 | 4153 | 7011а |  | CORR | CIGR | 04:43 | 05:01 | 04:52 | 35 | 114 | 11 | EXT |  | 0.89 | (c)
77107.622 | 6.901 | 6.519 | -4.001 | -4.383 | -1886 | -1372 | -1519 | 1153 | 3902 | 7011а |  | ARTD | GENE | 00:45 | 02:08 | 01:44 | 481 | 733 |  | EXT | Эквивалент потери металла 10%. |  | (c)
77107.674 | 6.953 | 6.944 | -3.949 | -3.958 | -254 | -142 | -198 | 141 | 3933 | 7011а |  | CORR | CIGR | 05:08 | 05:26 | 05:17 | 25 | 113 | 10 | EXT |  | 0.89 | (c)
77107.832 | 7.111 | 7.091 | -3.791 | -3.811 | -1214 | -955 | -969 | 725 | 3677 | 7011а |  | CORR | GENE | 02:33 | 03:15 | 03:13 | 134 | 489 | 10 | EXT |  | 0.9 | (c)
77108.069 | 7.348 | 7.32 | -3.554 | -3.582 | 591 | 1048 | 857 | 591 | 3457 | 7011а |  | CORR | GENE | 07:24 | 08:38 | 08:07 | 125 | 532 | 10 | EXT |  | 0.9 | (c)
77109.526 | 8.805 | 8.751 | -2.097 | -2.151 | -324 | -72 | -180 | 36 | 2071 | 7011а |  | CORR | GENE | 04:57 | 05:37 | 05:20 | 80 | 288 | 10 | EXT |  | 0.89 | (c)
77112.627 | 1.004 | 0.987 | -9.808 | -9.825 | -1573 | -1447 | -1494 | 1416 | 987 | 7012а |  | CORR | CIGR | 04:55 | 05:16 | 05:08 | 46 | 157 | 11 | EXT |  | 0.89 | (c)
77112.731 | 1.108 | 1.046 | -9.704 | -9.766 | 1660 | 1798 | 1771 | 1660 | 1046 | 7012а |  | ARTD | GENE | 01:37 | 01:59 | 01:55 | 103 | 221 |  | EXT | Эквивалент потери металла 12%. |  | (c)
77112.811 | 1.188 | 1.155 | -9.624 | -9.657 | -423 | -196 | -266 | 109 | 1155 | 7012а |  | CORR | GENE | 08:01 | 08:38 | 08:26 | 70 | 314 | 13 | EXT |  | 0.89 | (c)
77112.988 | 1.365 | 1.321 | -9.447 | -9.491 | 1441 | 1546 | 1511 | 1441 | 1321 | 7012а |  | CORR | GENE | 01:02 | 01:19 | 01:13 | 60 | 140 | 10 | EXT |  | 0.89 | (c)
77113.07 | 1.447 | 1.43 | -9.365 | -9.382 | 1274 | 1476 | 1377 | 1274 | 1430 | 7012а |  | CORR | GENE | 00:35 | 01:07 | 00:51 | 84 | 205 | 11 | EXT |  | 0.89 | (c)
77120.049 | 8.426 | 8.409 | -2.386 | -2.403 | 1650 | 1754 | 1702 | 1650 | 2379 | 7012а |  | CORR | CIGR | 01:36 | 01:52 | 01:44 | 24 | 104 | 11 | EXT |  | 0.89 | (c)
77122.686 | 0.251 | 0.203 | -10.521 | -10.569 | -1871 | -1651 | -1672 | 1473 | 203 | 7013а |  | CORR | GENE | 00:41 | 01:17 | 01:14 | 91 | 398 | 13 | EXT |  | 0.89 | (c)
77123.042 | 0.607 | 0.576 | -10.165 | -10.196 | -1371 | -714 | -974 | 577 | 576 | 7013а |  | CORR | GENE | 02:02 | 03:48 | 03:06 | 68 | 794 | 10 | EXT |  | 0.89 | (c)
77123.044 | 0.609 | 0.601 | -10.163 | -10.171 | -525 | -303 | -394 | 263 | 601 | 7013а |  | CORR | CIGR | 04:19 | 04:55 | 04:40 | 30 | 262 | 10 | EXT |  | 0.89 | (c)
77123.497 | 1.062 | 1.025 | -9.71 | -9.747 | -811 | -712 | -568 | 325 | 1025 | 7013а |  | CORR | GENE | 03:33 | 03:49 | 04:12 | 63 | 485 | 11 | EXT |  | 0.89 | (c)
77123.764 | 1.329 | 1.312 | -9.443 | -9.46 | -1627 | -1557 | -1558 | 1489 | 1312 | 7013а |  | CORR | CIGR | 01:21 | 01:32 | 01:32 | 45 | 138 | 10 | EXT |  | 0.89 | (c)
77124.035 | 1.6 | 1.574 | -9.172 | -9.198 | -1226 | -1035 | -1066 | 905 | 1574 | 7013а |  | CORR | GENE | 02:26 | 02:56 | 02:51 | 65 | 321 | 10 | EXT |  | 0.89 | (c)
77127.583 | 5.148 | 5.141 | -5.624 | -5.631 | -1440 | -1310 | -1362 | 1283 | 5141 | 7013а |  | CORR | CIGR | 01:51 | 02:12 | 02:04 | 40 | 157 | 15 | EXT |  | 0.89 | (c)
77127.93 | 5.495 | 5.396 | -5.277 | -5.376 | -1631 | -1346 | -1462 | 1292 | 5241 | 7013а |  | CORR | GENE | 01:20 | 02:06 | 01:48 | 135 | 339 | 11 | EXT |  | 0.9 | (c)
77128.146 | 5.711 | 5.706 | -5.061 | -5.066 | 33 | 129 | 98 | 33 | 5031 | 7013а |  | CORR | CIGR | 05:49 | 06:04 | 05:59 | 35 | 131 | 10 | EXT |  | 0.89 | (c)
77128.205 | 5.77 | 5.756 | -5.002 | -5.016 | -403 | -316 | -355 | 307 | 4976 | 7013а |  | CORR | CIGR | 04:38 | 04:52 | 04:46 | 40 | 96 | 10 | EXT |  | 0.89 | (c)
77128.25 | 5.815 | 5.811 | -4.957 | -4.961 | -1664 | -1592 | -1625 | 1586 | 4935 | 7013а |  | CORR | CIGR | 01:15 | 01:27 | 01:21 | 26 | 78 | 10 | EXT |  | 0.89 | (c)
77128.963 | 6.528 | 6.517 | -4.244 | -4.255 | -1727 | -1613 | -1636 | 1544 | 4220 | 7013а |  | CORR | CIGR | 01:05 | 01:23 | 01:19 | 35 | 183 | 10 | EXT |  | 0.89 | (c)
77129.122 | 6.687 | 6.114 | -4.085 | -4.658 | -1344 | -1270 | -1278 | 1212 | 4075 | 7013а |  | CORR | GENE | 02:07 | 02:18 | 02:17 | 583 | 132 | 10 | EXT |  | 0.94 | (c)
77129.188 | 6.753 | 6.753 | -4.019 | -4.019 | 320 | 491 | 411 | 320 | 3989 | 7013а |  | CORR | CIGR | 06:35 | 07:03 | 06:50 | 30 | 183 | 10 | EXT |  | 0.89 | (c)
77132.182 | 9.747 | 8.958 | -1.025 | -1.814 | 2162 | -1759 | -1823 | 1346 | 966 | 7013а |  | CORR | GENE | 11:32 | 00:60 | 12:49 | 848 | 953 | 11 | EXT |  | 0.96 | (c)
77132.377 | 9.942 | 9.897 | -0.83 | -0.875 | 2132 | -1898 | -2002 | 1674 | 704 | 7013а |  | CORR | GENE | 11:28 | 00:37 | 12:20 | 171 | 655 | 12 | EXT |  | 0.9 | (c)
77132.874 | 10.439 | 10.41 | -0.333 | -0.362 | -700 | -430 | -425 | 150 | 266 | 7013а |  | CORR | GENE | 03:50 | 04:34 | 04:35 | 96 | 550 | 11 | EXT |  | 0.89 | (c)
77135.198 | 1.991 | 1.904 | -3.055 | -3.142 | 1609 | 2215 | 2224 | 1609 | 1904 | 7014а |  | CORR | GENE | 10:36 | 00:14 | 12:15 | 323 | 1230 | 10 | EXT |  | 0.92 | (c)
77175.178 | 2.215 | 2.145 | -9.025 | -9.095 | 84 | 608 | 472 | 84 | 2145 | 7018 |  | CORR | GENE | 05:59 | 07:24 | 07:02 | 153 | 777 | 10 | EXT |  | 0.9 | (c)
77183.497 | 10.534 | 10.512 | -0.706 | -0.728 | 37 | 107 | 116 | 37 | 691 | 7018 |  | CORR | CIGR | 05:52 | 06:03 | 06:04 | 37 | 158 | 12 | EXT |  | 0.89 | (c)
77193.045 | 7.317 | 7.166 | -3.843 | -3.994 | 1865 | 1933 | 1909 | 1865 | 3734 | 7020 |  | CORR | GENE | 06:15 | 06:26 | 06:22 | 260 | 89 | 14 | EXT |  | 0.92 | (c)
77196.523 | 10.795 | 10.774 | -0.365 | -0.386 | 1962 | 2135 | 2082 | 1962 | 342 | 7020 |  | CORR | CIGR | 06:30 | 06:58 | 06:50 | 44 | 241 | 11 | EXT |  | 0.89 | (c)
77199.061 | 2.173 | 1.03 | -9.527 | -10.67 | -1031 | -986 | -936 | 840 | 1030 | 7021 |  | CORR | GENE | 03:28 | 03:35 | 03:43 | 1273 | 191 | 10 | EXT |  | 0.96 | (c)
77199.447 | 2.559 | 2.498 | -9.141 | -9.202 | 814 | 1249 | 1038 | 814 | 2498 | 7021 |  | CORR | GENE | 08:25 | 09:36 | 09:01 | 114 | 447 | 10 | EXT |  | 0.89 | (c)
77204.173 | 7.285 | 6.971 | -4.415 | -4.729 | -1746 | -1253 | -1145 | 545 | 4386 | 7021 |  | CORR | GENE | 01:32 | 02:52 | 03:09 | 343 | 1201 | 10 | EXT |  | 0.92 | (c)
77205.553 | 8.665 | 8.643 | -3.035 | -3.057 | -928 | -848 | -850 | 772 | 3017 | 7021 |  | CORR | CIGR | 03:44 | 03:57 | 03:57 | 40 | 156 | 10 | EXT |  | 0.89 | (c)
77208.457 | 11.569 | 11.559 | -0.131 | -0.141 | -220 | -140 | 12 | 0 | 64 | 7021 |  | CORR | GENE | 05:38 | 05:51 | 06:16 | 77 | 463 | 10 | EXT |  | 0.89 | (c)
77260.252 | 6.029 | 5.914 | -5.636 | -5.751 | -728 | -258 | -358 | 0 | 5603 | 7026 |  | CORR | GENE | 07:57 | 09:13 | 08:56 | 148 | 741 | 10 | EXT |  | 0.85 | (c)
77260.672 | 6.449 | 6.091 | -5.216 | -5.574 | -449 | -303 | -376 | 302 | 4732 | 7026 |  | CORR | GENE | 08:42 | 09:05 | 08:53 | 842 | 147 | 10 | EXT |  | 0.91 | (c)
77263.881 | 9.658 | 9.613 | -2.007 | -2.052 | -1205 | -1097 | -1026 | 847 | 1977 | 7026 |  | CORR | GENE | 06:40 | 06:57 | 07:09 | 75 | 358 | 12 | EXT |  | 0.85 | (c)
77266.205 | 0.317 | 0.296 | -11.323 | -11.344 | 2009 | 2178 | 2110 | 20 | 296 | 7027 |  | CORR | CIGR | 05:49 | 06:16 | 06:05 | 44 | 201 | 12 | EXT |  | 0.85 | (c)
77309.432 | 9.044 | 9.044 | -2.666 | -2.666 | 299 | 360 | 334 | 299 | 2641 | 7030 |  | CORR | CIGR | 06:56 | 07:06 | 07:02 | 25 | 70 | 10 | EXT |  | 0.89 | (c)
77310.22 | 9.832 | 9.276 | -1.878 | -2.434 | 363 | 523 | 478 | 363 | 1086 | 7030 |  | CORR | GENE | 07:07 | 07:32 | 07:25 | 1348 | 230 | 14 | EXT |  | 1 | (b)
77310.942 | 10.554 | 10.545 | -1.156 | -1.165 | -581 | -501 | -533 | 485 | 1135 | 7030 |  | CORR | CIGR | 04:34 | 04:47 | 04:42 | 30 | 96 | 15 | EXT |  | 0.89 | (c)
77311.15 | 10.762 | 10.749 | -0.948 | -0.961 | -537 | -429 | -467 | 398 | 926 | 7030 |  | CORR | CIGR | 04:41 | 04:59 | 04:53 | 35 | 139 | 10 | EXT |  | 0.89 | (c)
77355.341 | 8.908 | 8.902 | -2.562 | -2.568 | -1624 | -1526 | -1566 | 607 | 2536 | 7034 |  | CORR | CIGR | 07:38 | 07:54 | 07:47 | 32 | 115 | 10 | EXT |  | 0.89 | (c)
77357.903 | 0 | -0.116 | -11.53 | -11.646 | -703 | -549 | -559 | 415 | 0 | 7035 | Подгиб кромки со смещением | GWAN |  | 11:36 | 00:01 | 11:59 | 0 | 288 | 28 | EXT | Подгиб кромки со смещением Величина смещения - 4.4 мм. |  | (c)
77357.903 | 0 | 0 | -11.53 | -11.53 | 1291 | -2086 | 1944 | 0 | 0 | 7035 | Смещение кромок | GWAN |  | 04:58 | 07:53 | 06:43 | 0 | 1305 | 20 | EXT | Смещение кромок Наружу Величина смещения - 3.1 мм. |  | (c)
77385.761 | 4.663 | 4.651 | -6.977 | -6.989 | 131 | 214 | 274 | 131 | 4651 | 7037 |  | CORR | CIGR | 03:00 | 03:14 | 03:23 | 40 | 287 | 10 | EXT |  | 0.89 | (c)
77387.821 | 6.723 | 6.661 | -4.917 | -4.979 | 210 | 549 | 510 | 210 | 4848 | 7037 |  | CORR | GENE | 03:13 | 04:08 | 04:01 | 131 | 600 | 10 | EXT |  | 0.9 | (c)
77388.617 | 7.519 | 7.5 | -4.121 | -4.14 | -142 | -53 | -61 | 0 | 4104 | 7037 |  | CORR | CIGR | 02:16 | 02:31 | 02:29 | 36 | 161 | 10 | EXT |  | 0.89 | (c)
77392.738 | 0 | 0 | -11.185 | -11.185 | 273 | 311 | 605 | 273 | 0 | 7038 | Смещение кромок | GWAN |  | 01:55 | 02:01 | 02:48 | 0 | 665 | 20 | EXT | Смещение кромок Вовнутрь Величина смещения - 3.1 мм. |  | (c)
77393.622 | 0.884 | 0.811 | -10.301 | -10.374 | 362 | 615 | 664 | 362 | 811 | 7038 |  | CORR | GENE | 02:09 | 02:50 | 02:58 | 160 | 605 | 10 | EXT |  | 0.9 | (c)
77402.017 | 9.279 | 9.182 | -1.906 | -2.003 | 297 | 434 | 383 | 297 | 1889 | 7038 |  | CORR | GENE | 01:58 | 02:21 | 02:12 | 114 | 172 | 12 | EXT |  | 0.9 | (c)
77403.923 | 0 | 0 | -11.62 | -11.62 | 2187 | -2037 | -2056 | 0 | 0 | 7039 | Смещение кромок | GWAN |  | 04:29 | 05:07 | 05:04 | 0 | 435 | 16 | EXT | Смещение кромок Наружу Величина смещения - 2.5 мм. |  | (c)
77408.074 | 4.151 | 3.961 | -7.469 | -7.659 | 2031 | 2031 | 2050 | 161 | 3961 | 7039 |  | CORR | AXGR | 04:04 | 04:04 | 04:07 | 198 | 38 | 10 | EXT |  | 0.9 | (c)
77411.073 | 7.15 | 7.133 | -4.47 | -4.487 | -589 | -424 | -486 | 384 | 4452 | 7039 |  | CORR | CIGR | 09:01 | 09:28 | 09:18 | 35 | 205 | 10 | EXT |  | 0.89 | (c)
77449.553 | 0 | -0.04 | -11.24 | -11.28 | -422 | -174 | -155 | 0 |  | 7043 | Нарушение формы кольцевого шва | GWAN |  | 08:12 | 08:52 | 08:55 | 0 | 534 |  | EXT | Нарушение формы кольцевого шва |  | (c)
77451.023 | 1.47 | 0.69 | -9.77 | -10.55 | 2117 | 2168 | 2154 | 39 | 690 | 7043 |  | CORR | GENE | 03:02 | 03:10 | 03:08 | 1239 | 75 | 11 | EXT |  | 0.97 | (c)
77460.793 | 0 | -0.063 | -10.005 | -10.068 | -436 | -157 | -199 | 0 |  | 7044 | Нарушение формы кольцевого шва | GWAN |  | 00:45 | 01:30 | 01:23 | 0 | 474 |  | EXT | Нарушение формы кольцевого шва |  | (c)
77462.009 | 1.216 | 1.119 | -8.789 | -8.886 | 651 | 912 | 829 | 651 | 1119 | 7044 |  | CORR | GENE | 03:40 | 04:22 | 04:09 | 136 | 357 | 10 | EXT |  | 0.9 | (c)
77463.116 | 2.323 | 2.307 | -7.682 | -7.698 | 722 | 874 | 842 | 722 | 2307 | 7044 |  | CORR | GENE | 03:51 | 04:16 | 04:11 | 48 | 241 | 10 | EXT |  | 0.89 | (c)
77463.643 | 2.85 | 2.85 | -7.155 | -7.155 | -2202 | -2075 | -2125 | 29 | 2850 | 7044 |  | CORR | CIGR | 07:60 | 08:20 | 08:12 | 31 | 154 | 10 | EXT |  | 0.89 | (c)
77463.907 | 3.114 | 3.111 | -6.891 | -6.894 | 700 | 815 | 769 | 700 | 3111 | 7044 |  | CORR | CIGR | 03:48 | 04:07 | 03:59 | 40 | 139 | 11 | EXT |  | 0.89 | (c)
77465.476 | 4.683 | 4.669 | -5.322 | -5.336 | 621 | 769 | 743 | 621 | 4669 | 7044 |  | CORR | GENE | 03:35 | 03:59 | 03:55 | 50 | 244 | 10 | EXT |  | 0.89 | (c)
77466.074 | 5.281 | 5.281 | -4.724 | -4.724 | 708 | 751 | 730 | 708 | 4704 | 7044 |  | CORR | CIGR | 03:49 | 03:56 | 03:53 | 20 | 44 | 11 | EXT |  | 0.89 | (c)
77468.968 | 8.175 | 8.152 | -1.83 | -1.853 | 516 | 685 | 618 | 516 | 1806 | 7044 |  | CORR | CIGR | 03:18 | 03:46 | 03:35 | 47 | 204 | 10 | EXT |  | 0.89 | (c)
77475.435 | 4.637 | 4.614 | -6.958 | -6.981 | -667 | -514 | -526 | 384 | 4614 | 7045 |  | CORR | GENE | 07:51 | 08:16 | 08:14 | 64 | 283 | 10 | EXT |  | 0.89 | (c)
77481.241 | 10.443 | 9.95 | -1.152 | -1.645 | -1033 | -969 | -992 | 951 | 835 | 7045 |  | CORR | GENE | 06:52 | 07:02 | 06:59 | 810 | 82 | 10 | EXT |  | 0.95 | (c)
77483.746 | 1.353 | 1.353 | -9.982 | -9.982 | -1292 | -1222 | -1257 | 939 | 1353 | 7046 |  | CORR | CIGR | 07:02 | 07:13 | 07:08 | 25 | 70 | 14 | EXT |  | 0.89 | (c)
77484.117 | 1.724 | 1.636 | -9.611 | -9.699 | -1209 | -1101 | -899 | 590 | 1636 | 7046 |  | CORR | GENE | 07:15 | 07:33 | 08:05 | 168 | 619 | 10 | EXT |  | 0.9 | (c)
77513.216 | 8.123 | 8.11 | -3.437 | -3.45 | 1658 | 1814 | 1799 | 290 | 3411 | 7048 |  | CORR | CIGR | 04:00 | 04:26 | 04:23 | 39 | 282 | 10 | EXT |  | 0.89 | (c)
77528.178 | 1.745 | 1.7 | -9.935 | -9.98 | -1886 | -1434 | -1569 | 345 | 1700 | 7050 |  | CORR | GENE | 04:60 | 06:13 | 05:51 | 130 | 634 | 13 | EXT |  | 0.86 | (c)
77542.095 | 3.982 | 3.975 | -7.678 | -7.685 | -791 | -692 | -738 | 685 | 3975 | 7051 |  | CORR | CIGR | 07:46 | 08:02 | 07:55 | 21 | 106 | 10 | EXT |  | 0.84 | (c)
77600.176 | 4.308 | 4.28 | -7.312 | -7.34 | 848 | 1044 | 1068 | 848 | 4280 | 7056 |  | CORR | GENE | 03:43 | 04:15 | 04:19 | 78 | 441 | 10 | EXT |  | 0.89 | (c)
77618.266 | 10.778 | 10.51 | -0.752 | -1.02 | -1657 | -1640 | -1632 | 574 | 725 | 7057 |  | CORR | GENE | 07:39 | 07:41 | 07:43 | 295 | 49 | 12 | EXT |  | 0.93 | (c)
77625.346 | 6.328 | 6.311 | -5.237 | -5.254 | 2024 | -2230 | 2162 | 0 | 5203 | 7058 |  | CORR | GENE | 03:60 | 04:33 | 04:22 | 51 | 277 | 10 | EXT |  | 0.89 | (c)
77630.583 | 0 | 0 | -11.31 | -11.31 | -2102 | -1968 | -1948 | 128 | 0 | 7059 | Смещение кромок | GWAN |  | 05:51 | 06:13 | 06:16 | 0 | 309 | 20 | EXT | Смещение кромок Наружу Величина смещения - 3.1 мм. |  | (c)
77641.893 | 0 | 0 | -11.6 | -11.6 | 1163 | 1770 | 1651 | 92 | 0 | 7060 | Смещение кромок | GWAN |  | 01:12 | 02:50 | 02:31 | 0 | 975 | 15 | EXT | Смещение кромок Толщины: 15,7 / 16,5 мм Вовнутрь Величина смещения - 2.4 мм. |  | (c)
77643.932 | 2.039 | 2.015 | -9.561 | -9.585 | 1982 | 2077 | 2096 | 20 | 2015 | 7060 |  | CORR | GENE | 03:24 | 03:40 | 03:43 | 53 | 229 | 10 | EXT |  | 0.85 | (c)
77643.997 | 2.104 | 2.089 | -9.496 | -9.511 | 1829 | 1921 | 1900 | 260 | 2089 | 7060 |  | CORR | CIGR | 02:60 | 03:14 | 03:11 | 31 | 142 | 10 | EXT |  | 0.84 | (c)
77644.163 | 2.27 | 2.186 | -9.33 | -9.414 | -2058 | -1837 | -1772 | 172 | 2186 | 7060 |  | CORR | GENE | 04:32 | 05:08 | 05:18 | 123 | 572 | 12 | EXT |  | 0.85 | (c)
77659.52 | 6.027 | 6.002 | -5.528 | -5.553 | -1709 | -1572 | -1623 | 522 | 5485 | 7061 |  | CORR | GENE | 07:12 | 07:34 | 07:26 | 68 | 171 | 11 | EXT |  | 0.85 | (c)
77660.105 | 6.612 | 6.602 | -4.943 | -4.953 | -1895 | -1825 | -1860 | 336 | 4928 | 7061 |  | CORR | CIGR | 06:42 | 06:53 | 06:48 | 25 | 70 | 10 | EXT |  | 0.84 | (c)
77660.869 | 7.376 | 7.36 | -4.179 | -4.195 | -2109 | -1992 | -2050 | 122 | 4170 | 7061 |  | CORR | CIGR | 06:08 | 06:27 | 06:17 | 25 | 117 | 12 | EXT |  | 0.84 | (c)
77661.066 | 7.573 | 7.563 | -3.982 | -3.992 | -1494 | -1416 | -1450 | 737 | 3962 | 7061 |  | CORR | CIGR | 07:47 | 07:60 | 07:54 | 30 | 87 | 10 | EXT |  | 0.84 | (c)
77661.296 | 7.803 | 7.789 | -3.752 | -3.766 | -1660 | -1529 | -1594 | 571 | 3736 | 7061 |  | CORR | CIGR | 07:20 | 07:41 | 07:31 | 30 | 131 | 10 | EXT |  | 0.84 | (c)
77661.367 | 7.874 | 7.866 | -3.681 | -3.689 | -2104 | -2017 | -2060 | 127 | 3664 | 7061 |  | CORR | CIGR | 06:08 | 06:22 | 06:15 | 25 | 87 | 10 | EXT |  | 0.84 | (c)
77661.666 | 8.173 | 7.965 | -3.382 | -3.59 | -1779 | -1755 | -1721 | 451 | 3116 | 7061 |  | CORR | GENE | 07:01 | 07:05 | 07:10 | 474 | 116 | 11 | EXT |  | 0.9 | (c)
77662.079 | 8.586 | 8.566 | -2.969 | -2.989 | 1399 | 1400 | 1429 | 771 | 2969 | 7061 |  | CORR | CIGR | 03:34 | 03:34 | 03:39 | 20 | 61 | 10 | EXT |  | 0.84 | (c)
77662.111 | 8.618 | 8.495 | -2.937 | -3.06 | -1853 | -1794 | -1786 | 377 | 2674 | 7061 |  | CORR | GENE | 06:49 | 06:58 | 06:60 | 386 | 134 | 11 | EXT |  | 0.89 | (c)
77662.514 | 9.021 | 9.012 | -2.534 | -2.543 | -2034 | -1949 | -1969 | 197 | 2523 | 7061 |  | CORR | CIGR | 06:20 | 06:33 | 06:30 | 20 | 130 | 11 | EXT |  | 0.84 | (c)
77663.071 | 9.578 | 9.569 | -1.977 | -1.986 | -1651 | -1581 | -1616 | 580 | 1966 | 7061 |  | CORR | CIGR | 07:22 | 07:33 | 07:27 | 20 | 70 | 10 | EXT |  | 0.84 | (c)
77663.306 | 9.813 | 9.805 | -1.742 | -1.75 | -1973 | -1834 | -1903 | 258 | 1725 | 7061 |  | CORR | CIGR | 06:30 | 06:52 | 06:41 | 25 | 139 | 14 | EXT |  | 0.84 | (c)
77663.472 | 9.979 | 9.962 | -1.576 | -1.593 | -1838 | -1807 | -1791 | 392 | 1567 | 7061 |  | CORR | CIGR | 06:51 | 06:56 | 06:59 | 26 | 96 | 11 | EXT |  | 0.84 | (c)
77663.499 | 10.006 | 9.914 | -1.549 | -1.641 | -1964 | -1950 | -1921 | 267 | 1470 | 7061 |  | CORR | GENE | 06:31 | 06:33 | 06:38 | 171 | 86 | 14 | EXT |  | 0.86 | (c)
77663.635 | 10.142 | 10.131 | -1.413 | -1.424 | 1966 | 2095 | 2031 | 135 | 1399 | 7061 |  | CORR | CIGR | 05:05 | 05:26 | 05:16 | 25 | 130 | 13 | EXT |  | 0.84 | (c)
77663.699 | 10.206 | 10.174 | -1.349 | -1.381 | 1681 | 1801 | 1776 | 359 | 1249 | 7061 |  | CORR | GENE | 04:19 | 04:39 | 04:35 | 132 | 191 | 10 | EXT |  | 0.85 | (c)
77663.72 | 10.227 | 10.208 | -1.328 | -1.347 | -2087 | -1952 | -2004 | 144 | 1302 | 7061 |  | CORR | CIGR | 06:11 | 06:33 | 06:25 | 45 | 166 | 14 | EXT |  | 0.85 | (c)
77663.984 | 10.491 | 10.475 | -1.064 | -1.08 | 1382 | 1473 | 1443 | 727 | 1045 | 7061 |  | CORR | CIGR | 03:31 | 03:46 | 03:41 | 35 | 122 | 14 | EXT |  | 0.84 | (c)
77663.985 | 10.492 | 10.423 | -1.063 | -1.132 | -1665 | -1634 | -1625 | 565 | 1003 | 7061 |  | CORR | GENE | 07:19 | 07:24 | 07:26 | 129 | 81 | 24 | EXT |  | 0.87 | (c)
77664.078 | 10.585 | 10.579 | -0.97 | -0.976 | -2095 | -1991 | -2043 | 136 | 951 | 7061 |  | CORR | CIGR | 06:10 | 06:27 | 06:18 | 25 | 104 | 10 | EXT |  | 0.84 | (c)
77664.158 | 10.665 | 10.659 | -0.89 | -0.896 | -1442 | -1364 | -1403 | 789 | 871 | 7061 |  | CORR | CIGR | 07:55 | 08:08 | 08:02 | 25 | 78 | 10 | EXT |  | 0.84 | (c)
77664.406 | 10.913 | 10.906 | -0.642 | -0.649 | -1660 | -1564 | -1612 | 571 | 624 | 7061 |  | CORR | CIGR | 07:20 | 07:36 | 07:28 | 25 | 96 | 11 | EXT |  | 0.84 | (c)
77664.413 | 10.92 | 10.904 | -0.635 | -0.651 | 1721 | 1765 | 1770 | 411 | 626 | 7061 |  | CORR | CIGR | 04:26 | 04:33 | 04:34 | 25 | 98 | 10 | EXT |  | 0.84 | (c)
77665.048 | 0 | -0.032 | -11.65 | -11.682 | 246 | 1097 | 1281 | 0 |  | 7062 | Нарушение формы кольцевого шва | GWAN |  | 02:08 | 04:25 | 04:55 | 0 | 2070 |  | EXT | Нарушение формы кольцевого шва |  | (c)
77666.73 | 1.682 | 1.67 | -9.968 | -9.98 | 1299 | 1519 | 1415 | 699 | 1670 | 7062 |  | CORR | GENE | 04:58 | 05:33 | 05:16 | 103 | 232 | 11 | EXT |  | 0.89 | (c)
77668.203 | 3.155 | 3.144 | -8.495 | -8.506 | -2015 | -1883 | -1908 | 216 | 3144 | 7062 |  | CORR | GENE | 08:03 | 08:24 | 08:20 | 65 | 213 | 12 | EXT |  | 0.89 | (c)
77692.054 | 3.686 | 3.626 | -7.874 | -7.934 | -2229 | -2194 | -2200 | 1 | 3626 | 7064 |  | CORR | GENE | 04:10 | 04:16 | 04:15 | 241 | 59 | 11 | EXT |  | 0.91 | (c)
77692.072 | 3.704 | 3.687 | -7.856 | -7.873 | -2152 | -2096 | -2094 | 79 | 3687 | 7064 |  | CORR | CIGR | 04:22 | 04:31 | 04:32 | 33 | 116 | 10 | EXT |  | 0.89 | (c)
77699.928 | 0 | -0.039 | -11.53 | -11.569 | -1102 | -880 | -936 | 769 |  | 7065 | Нарушение формы кольцевого шва | GWAN |  | 11:35 | 00:10 | 12:01 | 0 | 333 |  | EXT | Нарушение формы кольцевого шва |  | (c)
77699.928 | 0 | 0 | -11.53 | -11.53 | 902 | 1200 | 1342 | 448 | 0 | 7065 | Смещение кромок | GWAN |  | 04:58 | 05:46 | 06:09 | 0 | 880 | 20 | EXT | Смещение кромок Толщины: 15,7 / 16,5 мм Вовнутрь Величина смещения - 3.1 мм. |  | (c)
77723.722 | 0.739 | 0.724 | -10.791 | -10.806 | -1152 | -614 | -853 | 554 | 724 | 7067 |  | CORR | GENE | 06:36 | 08:03 | 07:24 | 167 | 598 | 11 | EXT |  | 0.86 | (c)
77781.359 | 1.261 | 1.257 | -10.194 | -10.198 | 1501 | 1627 | 1566 | 599 | 1257 | 7072 |  | CORR | CIGR | 03:25 | 03:46 | 03:36 | 25 | 131 | 12 | EXT |  | 0.89 | (c)
77782.5 | 2.402 | 2.393 | -9.053 | -9.062 | 2215 | 2217 | 2225 | 0 | 2393 | 7072 |  | LWAN | AXGR | 05:21 | 05:21 | 05:22 | 616 | 21 |  | EXT | Эквивалент потери металла 11%. |  | (c)
77783.86 | 3.762 | 3.574 | -7.693 | -7.881 | -1917 | -1706 | -1750 | 313 | 3574 | 7072 |  | CORR | GENE | 06:14 | 06:48 | 06:41 | 202 | 335 | 12 | EXT |  | 0.91 | (c)
77787.146 | 7.048 | 7.032 | -4.407 | -4.423 | 2216 | -2124 | -2184 | 0 | 4398 | 7072 |  | CORR | CIGR | 05:21 | 05:40 | 05:31 | 25 | 122 | 10 | EXT |  | 0.89 | (c)
77787.984 | 7.886 | 7.849 | -3.569 | -3.606 | 1884 | 2015 | 1980 | 155 | 3566 | 7072 |  | CORR | CIGR | 04:27 | 04:48 | 04:43 | 40 | 192 | 11 | EXT |  | 0.89 | (c)
77788.522 | 8.424 | 8.418 | -3.031 | -3.037 | 1922 | 2071 | 2061 | 31 | 2998 | 7072 |  | CORR | CIGR | 04:33 | 04:57 | 04:56 | 39 | 277 | 10 | EXT |  | 0.89 | (c)
77789.315 | 9.217 | 9.191 | -2.238 | -2.264 | 1789 | 1979 | 1884 | 251 | 2214 | 7072 |  | CORR | GENE | 04:12 | 04:43 | 04:27 | 50 | 191 | 10 | EXT |  | 0.89 | (c)
77789.343 | 9.245 | 8.954 | -2.21 | -2.501 | 2182 | 2214 | 2224 | 0 | 353 | 7072 |  | CORR | GENE | 05:15 | 05:20 | 05:22 | 2148 | 84 | 10 | EXT |  | 0.97 | (c)
77791.553 | 0 | -0.05 | -11.455 | -11.505 | 523 | 1690 | 1405 | 0 |  | 7073 | Нарушение формы кольцевого шва | GWAN |  | 03:52 | 07:00 | 06:14 | 0 | 1764 |  | EXT | Нарушение формы кольцевого шва |  | (c)
77791.553 | 0 | -0.038 | -11.455 | -11.493 | -1286 | -964 | -1024 | 762 |  | 7073 | Нарушение формы кольцевого шва | GWAN |  | 11:00 | 11:52 | 11:42 | 0 | 524 |  | EXT | Нарушение формы кольцевого шва |  | (c)
77801.9 | 10.347 | 10.286 | -1.108 | -1.169 | 2002 | 2011 | 2017 | 197 | 1038 | 7073 |  | CORR | AXGR | 07:51 | 07:52 | 07:53 | 131 | 32 | 10 | EXT |  | 0.85 | (c)
77838.858 | 1.22 | 1.206 | -10.35 | -10.364 | 1254 | 1420 | 1342 | 800 | 1206 | 7077 |  | CORR | CIGR | 05:18 | 05:45 | 05:32 | 40 | 177 | 10 | EXT |  | 0.89 | (c)
77841.256 | 3.618 | 3.608 | -7.952 | -7.962 | 1282 | 1391 | 1336 | 840 | 3608 | 7077 |  | CORR | CIGR | 05:23 | 05:40 | 05:31 | 29 | 109 | 10 | EXT |  | 0.89 | (c)
77888.895 | 5.192 | 5.18 | -6.483 | -6.495 | -2064 | -2022 | -2010 | 166 | 5180 | 7081 |  | CORR | CIGR | 04:34 | 04:41 | 04:43 | 25 | 108 | 10 | EXT |  | 0.89 | (c)
78090.843 | 0 | -0.029 | -11.19 | -11.219 | 1500 | 1833 | 2071 | 0 |  | 7100 | Нарушение формы кольцевого шва | GWAN |  | 02:42 | 03:36 | 04:14 | 0 | 1142 |  | EXT | Нарушение формы кольцевого шва |  | (c)
78177.827 | 9.414 | 9.411 | -2.291 | -2.294 | 218 | 321 | 299 | 218 | 2251 | 7107 |  | CORR | CIGR | 04:21 | 04:38 | 04:34 | 43 | 162 | 10 | EXT |  | 0.89 | (c)
78226.213 | 0 | 0 | -11.035 | -11.035 | 1918 | 2079 | -2143 | 0 | 0 | 7113 | Смещение кромок | GWAN |  | 03:13 | 03:39 | 04:18 | 0 | 800 | 20 | EXT | Смещение кромок Толщины: 16,5 / 15,7 мм Наружу Величина смещения - 3.2 мм. |  | (c)
78226.213 | 0 | 0 | -11.035 | -11.035 | -440 | -175 | -121 | 0 | 0 | 7113 | Смещение кромок | GWAN |  | 08:53 | 09:35 | 09:44 | 0 | 637 | 16 | EXT | Смещение кромок Толщины: 16,5 / 15,7 мм Наружу Величина смещения - 2.5 мм. |  | (c)
78323.168 | 5.645 | 5.51 | -5.55 | -5.685 | -2217 | -2192 | -2186 | 13 | 5395 | 7121 |  | CORR | GENE | 04:32 | 04:36 | 04:37 | 290 | 62 | 10 | EXT |  | 0.87 | (c)
78477.143 | 0 | -0.084 | -11.44 | -11.524 | -764 | 1346 | 401 | 0 |  | 7135 | Нарушение формы кольцевого шва | GWAN |  | 08:08 | 01:49 | 11:16 | 0 | 2329 |  | EXT | Нарушение формы кольцевого шва |  | (c)
78509.193 | 9.78 | 9.592 | -1.575 | -1.763 | 2160 | 2193 | 2216 | 0 | 1339 | 7137 |  | LWAN | GENE | 02:55 | 03:00 | 03:04 | 424 | 112 |  | INT | Эквивалент потери металла 10%. Аномалия находится на отводе. |  | (c)
78693.848 | 0 | -0.08 | -11.55 | -11.63 | -662 | -293 | 981 | 0 |  | 7154 | Нарушение формы кольцевого шва | GWAN |  | 00:51 | 01:51 | 05:16 | 0 | 3286 |  | EXT | Нарушение формы кольцевого шва |  | (c)
78705.398 | 0 | -0.05 | -11.445 | -11.495 | -389 | 1552 | 1422 | 0 |  | 7155 | Нарушение формы кольцевого шва | GWAN |  | 08:38 | 01:51 | 13:30 | 0 | 3624 |  | EXT | Нарушение формы кольцевого шва |  | (c)
78711.189 | 5.791 | 5.768 | -5.654 | -5.677 | 2217 | -2079 | -2157 | 0 | 5631 | 7155 |  | CORR | CIGR | 03:38 | 04:05 | 03:52 | 46 | 174 | 10 | EXT |  | 0.84 | (c)
78832.083 | 0 | -0.027 | -11.205 | -11.232 | 883 | -2207 | -2190 | 802 |  | 7166 | Нарушение формы кольцевого шва | GWAN |  | 00:23 | 04:04 | 04:07 | 0 | 2776 |  | EXT | Нарушение формы кольцевого шва |  | (c)
78854.898 | 0 | -0.047 | -11.45 | -11.497 | -683 | -287 | -368 | 54 |  | 7168 | Нарушение формы кольцевого шва | GWAN |  | 11:18 | 00:22 | 12:09 | 0 | 630 |  | EXT | Нарушение формы кольцевого шва |  | (c)
78923.443 | 0 | -0.055 | -11.445 | -11.5 | -1625 | -965 | -1065 | 504 |  | 7174 | Нарушение формы кольцевого шва | GWAN |  | 10:37 | 00:23 | 12:07 | 0 | 1121 |  | EXT | Нарушение формы кольцевого шва |  | (c)
78923.443 | 0 | -0.058 | -11.445 | -11.503 | -2206 | -1951 | -1955 | 25 |  | 7174 | Нарушение формы кольцевого шва | GWAN |  | 09:03 | 09:44 | 09:44 | 0 | 502 |  | EXT | Нарушение формы кольцевого шва |  | (c)
79015.428 | 0 | -0.061 | -11.08 | -11.141 | 1314 | -1827 | -2207 | 1267 |  | 7182 | Нарушение формы кольцевого шва | GWAN |  | 02:29 | 06:02 | 05:01 | 0 | 1880 |  | EXT | Нарушение формы кольцевого шва |  | (c)
79015.428 | 0 | -0.097 | -11.08 | -11.177 | -1046 | -583 | -657 | 268 |  | 7182 | Нарушение формы кольцевого шва | GWAN |  | 08:08 | 09:23 | 09:11 | 0 | 778 |  | EXT | Нарушение формы кольцевого шва |  | (c)
79076.414 | 5.806 | 5.804 | -5.899 | -5.901 | 627 | 759 | 701 | 627 | 5804 | 7187 |  | CORR | CIGR | 07:39 | 08:01 | 07:52 | 48 | 149 | 10 | EXT | Аномалия находится на упругопластическом изгибе: R=365 D, максимальное растяжение на 6.1 час. | 0.89 | (c)
79083.831 | 1.518 | 1.512 | -9.417 | -9.423 | 770 | 899 | 854 | 770 | 1512 | 7188 |  | CORR | CIGR | 07:30 | 07:51 | 07:44 | 37 | 167 | 10 | EXT | Аномалия находится на упругопластическом изгибе: R=297 D, максимальное растяжение на 6.5 час. | 0.89 | (c)
79084.105 | 1.792 | 1.781 | -9.143 | -9.154 | 807 | 989 | 902 | 807 | 1781 | 7188 |  | CORR | GENE | 07:36 | 08:06 | 07:52 | 69 | 190 | 10 | EXT | Аномалия находится на упругопластическом изгибе: R=298 D, максимальное растяжение на 6.5 час. | 0.89 | (c)
79086.108 | 3.795 | 3.782 | -7.14 | -7.153 | 752 | 837 | 808 | 752 | 3782 | 7188 |  | CORR | CIGR | 07:27 | 07:41 | 07:36 | 47 | 111 | 10 | EXT | Аномалия находится на упругопластическом изгибе: R=317 D, максимальное растяжение на 6.6 час. | 0.89 | (c)
79086.985 | 4.672 | 4.641 | -6.263 | -6.294 | 923 | 1108 | 1029 | 923 | 4641 | 7188 |  | CORR | GENE | 07:55 | 08:25 | 08:12 | 67 | 212 | 11 | EXT | Аномалия находится на упругопластическом изгибе: R=329 D, максимальное растяжение на 6.7 час. | 0.89 | (c)
79131.304 | 4.336 | 4.064 | -7.414 | -7.686 | 519 | 955 | 998 | 519 | 4064 | 7192 |  | WRIN | GENE | 10:26 | 11:36 | 11:43 | 560 | 959 | 1.1 | N/A | Высота гофр: 15 мм (1,1%). Длина волны: 256 мм Аномалия находится на отводе. |  | (c)
79144.698 | 0 | 0 | -11.55 | -11.55 | 2196 | -1917 | -1944 | 0 | 0 | 7193б |  | GWAN |  | 05:00 | 05:57 | 05:52 | 0 | 643 |  | EXT | Толщины: 18,7 / 15,7 мм Подбивка кромок величиной 3 мм. |  | (c)
79167.728 | 0 | -0.074 | -5.04 | -5.114 | -1764 | -1341 | -1358 | 467 |  | 7197а | Нарушение формы кольцевого шва | GWAN |  | 10:15 | 11:23 | 11:21 | 0 | 812 |  | EXT | Нарушение формы кольцевого шва Аномалия находится на упругопластическом изгибе: R=337 D, максимальное растяжение на 6.3 час. |  | (c)
79957.564 | 3.126 | 2.631 | -8.534 | -9.029 | 2119 | 2120 | 2141 | 68 | 2631 | 7266 |  | LWAN | AXGR | 05:53 | 05:54 | 05:57 | 498 | 44 |  | EXT | Эквивалент потери металла 18%. |  | (c)
80067.743 | 9.315 | 8.197 | -2.3 | -3.418 | -270 | 55 | -55 | 0 | 1486 | 7275 |  | GOUG | GENE | 08:44 | 09:36 | 09:18 | 1932 | 430 | 9 | EXT | Зона задиров. |  | (c)
80070.581 | 0.538 | 0.124 | -10.762 | -11.176 | 297 | 679 | 494 | 297 | 124 | 7276 |  | GOUG | GENE | 08:50 | 09:52 | 09:22 | 1698 | 394 | 7 | EXT | Зона задиров. |  | (c)
80090.122 | 8.779 | 8.772 | -2.351 | -2.358 | 705 | 739 | 761 | 705 | 2337 | 7277 |  | GOUG | CIGR | 09:51 | 09:57 | 10:00 | 21 | 112 | 8 | EXT | Задир. |  | (c)
80097.882 | 5.409 | 4.377 | -6.251 | -7.283 | 47 | 235 | 251 | 47 | 1647 | 7278 |  | GOUG | GENE | 08:38 | 09:08 | 09:11 | 5636 | 409 | 6 | EXT | Зона задиров. |  | (c)
80102.539 | 10.066 | 10.066 | -1.594 | -1.594 | -835 | -702 | -713 | 590 | 1448 | 7278 |  | GOUG | GENE | 06:15 | 06:37 | 06:35 | 146 | 245 | 6 | EXT | Задир. |  | (c)
80103.865 | 11.392 | 11.355 | -0.268 | -0.305 | 51 | 213 | 198 | 51 | 53 | 7278 |  | GOUG | GENE | 08:38 | 09:05 | 09:02 | 252 | 295 | 5 | EXT | Зона задиров. |  | (b)
80104.133 | 0 | 0 | -11.375 | -11.375 | -511 | -343 | -202 | 0 | 0 | 7279 | Смещение кромок | GWAN |  | 05:07 | 05:34 | 05:57 | 0 | 616 | 18 | EXT | Смещение кромок Наружу Величина смещения - 2.9 мм. |  | (c)
80105.492 | 1.359 | 0.053 | -10.016 | -11.322 | 770 | 911 | 929 | 770 | 53 | 7279 |  | GOUG | GENE | 08:34 | 08:56 | 08:59 | 3714 | 318 | 5 | EXT | Зона задиров. |  | (b)
80107.799 | 3.666 | 3.446 | -7.709 | -7.929 | -1937 | -1622 | -1213 | 489 | 3446 | 7279 |  | GOUG | GENE | 01:17 | 02:08 | 03:14 | 995 | 1448 | 9 | EXT | Зона задиров. |  | (c)
80111.09 | 6.957 | 5.291 | -4.418 | -6.084 | 779 | 948 | 953 | 779 | 3698 | 7279 |  | GOUG | GENE | 08:35 | 09:02 | 09:03 | 2386 | 347 | 7 | EXT | Зона задиров. |  | (c)
80115.38 | 11.247 | 9.985 | -0.128 | -1.39 | 739 | 904 | 904 | 739 | 122 | 7279 |  | GOUG | GENE | 08:29 | 08:55 | 08:55 | 1268 | 330 | 8 | EXT | Зона задиров. |  | (c)
80117.283 | 1.775 | 1.591 | -9.54 | -9.724 | 1355 | 1617 | 1512 | 562 | 1591 | 7280 |  | GOUG | GENE | 05:31 | 06:14 | 05:57 | 741 | 314 | 5 | EXT | Зона задиров. |  | (c)
80118.458 | 2.95 | 1.581 | -8.365 | -9.734 | -2020 | -1995 | -1798 | 211 | 1581 | 7280 |  | GOUG | GENE | 08:27 | 08:31 | 09:03 | 2542 | 445 | 6 | EXT | Зона задиров. |  | (c)
80149.728 | 0 | 0 | -11.5 | -11.5 | -435 | -164 | 216 | 0 | 0 | 7283 | Смещение кромок | GWAN |  | 01:13 | 01:57 | 02:58 | 0 | 1302 | 22 | EXT | Смещение кромок Толщины: 16,5 / 15,7 мм Наружу Величина смещения - 3.4 мм. |  | (c)
80218.853 | 0 | -0.024 | -11.065 | -11.089 | 2036 | -1205 | -1461 | 498 |  | 7289 | Нарушение формы кольцевого шва | GWAN |  | 01:55 | 05:12 | 04:31 | 0 | 1927 |  | EXT | Нарушение формы кольцевого шва |  | (c)
80507.566 | 6.928 | 6.76 | -4.062 | -4.23 | 229 | 352 | 384 | 229 | 3922 | 7314 |  | DENT | GENE | 06:13 | 06:33 | 06:38 | 308 | 311 | 0.6 | N/A | Глубина вмятины: 9 мм (0,6%). Линейка: 31 см в (676 см; 06:33 ч:мин) |  | (c)
80922.505 | 4.282 | 4.257 | -7.443 | -7.468 | -1068 | -890 | -964 | 859 | 4257 | 7352 |  | CORR | GENE | 03:14 | 03:43 | 03:31 | 100 | 209 | 10 | EXT | Аномалия находится на отводе. | 0.89 | (c)
80922.761 | 4.538 | 4.505 | -7.187 | -7.22 | -1236 | -895 | -1044 | 851 | 4505 | 7352 |  | CORR | GENE | 02:47 | 03:42 | 03:18 | 59 | 385 | 14 | EXT | Аномалия находится на отводе. | 0.89 | (c)
80950.495 | 8.862 | 8.608 | -2.503 | -2.757 | -1452 | -1449 | -1270 | 1087 | 2099 | 7354 |  | GOUG | GENE | 02:09 | 02:09 | 02:38 | 658 | 366 | 7 | EXT | Аномалия находится на отводе. Зона задиров. |  | (c)
80955.225 | 2.227 | 0.307 | -9.553 | -11.473 | 568 | 1207 | 887 | 568 | 307 | 7355 |  | GOUG | GENE | 01:35 | 03:18 | 02:26 | 1935 | 639 | 8 | EXT | Аномалия находится на отводе. Зона задиров. |  | (c)
80960.287 | 7.289 | 5.044 | -4.491 | -6.736 | 631 | 995 | 894 | 631 | 3631 | 7355 |  | GOUG | GENE | 01:45 | 02:44 | 02:27 | 3105 | 525 | 9 | EXT | Аномалия находится на отводе. Зона задиров. |  | (c)
81034.364 | 1.521 | 1.343 | -9.464 | -9.642 | 514 | 581 | 591 | 514 | 1343 | 7362 |  | GOUG | GENE | 04:25 | 04:36 | 04:37 | 216 | 156 | 15 | EXT | Зона задиров. |  | (c)
81236.543 | 0 | -0.055 | -11.4 | -11.455 | 905 | 1909 | 1576 | 905 |  | 7380 | Нарушение формы кольцевого шва | GWAN |  | 02:31 | 05:13 | 04:19 | 0 | 1342 |  | EXT | Нарушение формы кольцевого шва |  | (c)
81245.617 | 9.074 | 9.052 | -2.326 | -2.348 | 1471 | 1611 | 1541 | 1471 | 2316 | 7380 |  | CORR | CIGR | 04:02 | 04:25 | 04:14 | 32 | 140 | 10 | EXT |  | 0.89 | (c)
81316.608 | 0.525 | 0.505 | -10.65 | -10.67 | 2057 | 2169 | 2176 | 2057 | 505 | 7388 |  | GOUG | GENE | 05:32 | 05:50 | 05:51 | 64 | 236 | 18 | EXT | Аномалия находится на отводе. Задир. |  | (b)
81316.623 | 0.54 | 0.49 | -10.635 | -10.685 | 2048 | 2125 | 2137 | 2048 | 490 | 7388 |  | DENT | GENE | 05:30 | 05:43 | 05:45 | 98 | 178 | 0.5 | N/A | Глубина вмятины: 7 мм (0,5%). Линейка: 10 см в (49 см; 05:43 ч:мин) Аномалия находится на отводе. Аномалия находится вблизи дефекта потери металла. |  | (b)
81677.195 | 4.347 | 4.341 | -5.013 | -5.019 | 753 | 884 | 835 | 753 | 4341 | 7420а |  | CORR | CIGR | 09:24 | 09:45 | 09:37 | 53 | 163 | 13 | EXT |  | 0.89 | (c)
81687.436 | 1.602 | 0.062 | -7.457 | -8.997 | -940 | -767 | -703 | 465 | 62 | 7421а |  | GOUG | GENE | 08:29 | 08:57 | 09:07 | 1616 | 475 | 9 | EXT | Зона задиров. |  | (b)
81834.452 | 3.339 | 3.251 | -7.506 | -7.594 | -848 | -503 | -595 | 341 | 3251 | 7444 |  | CORR | GENE | 05:25 | 06:20 | 06:05 | 108 | 507 | 10 | EXT |  | 0.89 | (c)
81955.668 | 0 | -0.04 | -11.09 | -11.13 | -117 | -104 | -107 | 97 | 0 | 7455 | Внутришовный дефект | GWAN |  | 00:17 | 00:19 | 00:19 | 0 | 19 | 18 | MID | Внутришовный дефект Аномалия находится на отводе. |  | (c)
82024.023 | 0 | -0.059 | -11.69 | -11.749 | -2028 | -871 | -946 | 0 |  | 7461 | Нарушение формы кольцевого шва | GWAN |  | 04:22 | 07:29 | 07:17 | 0 | 2164 |  | EXT | Нарушение формы кольцевого шва Аномалия находится на упругопластическом изгибе: R=518 D, максимальное растяжение на 8.3 час. |  | (c)
82088.286 | 6.248 | 6.21 | -5.087 | -5.125 | -1116 | -880 | -929 | 741 | 5056 | 7466 |  | CORR | GENE | 03:27 | 04:05 | 03:57 | 69 | 375 | 10 | EXT |  | 0.89 | (c)
82202.043 | 0 | 0 | -2.97 | -2.97 | -43 | 570 | 420 | 0 | 0 | 7477 | Смещение кромок | GWAN |  | 06:13 | 07:52 | 07:28 | 0 | 926 | 15 | EXT | Смещение кромок Наружу Величина смещения - 2.8 мм. |  | (c)
82232.043 | 2.33 | 2.31 | -8.94 | -8.96 | -534 | -354 | -423 | 312 | 2310 | 7481 |  | CORR | CIGR | 06:39 | 07:08 | 06:57 | 46 | 222 | 14 | EXT |  | 0.89 | (c)
82448.203 | 0 | -0.028 | -11.765 | -11.793 | -51 | 1072 | 1030 | 0 |  | 7504 | Нарушение формы кольцевого шва | GWAN |  | 04:38 | 07:40 | 07:33 | 0 | 2162 |  | EXT | Нарушение формы кольцевого шва |  | (c)
82459.968 | 0 | -0.054 | -11 | -11.054 | 437 | 1106 | 1637 | 437 |  | 7505 | Нарушение формы кольцевого шва | GWAN |  | 03:11 | 04:59 | 06:24 | 0 | 2400 |  | EXT | Нарушение формы кольцевого шва |  | (c)
82538.528 | 9.81 | 9.699 | -1.605 | -1.716 | 96 | 853 | 594 | 96 | 1525 | 7511 |  | CORR | GENE | 01:32 | 03:34 | 02:52 | 191 | 995 | 13 | EXT |  | 0.91 | (c)
82538.928 | 10.21 | 10.021 | -1.205 | -1.394 | -407 | 851 | 438 | 0 | 904 | 7511 |  | CORR | GENE | 00:11 | 03:34 | 02:27 | 490 | 1690 | 13 | EXT |  | 0.95 | (c)
82539.287 | 10.569 | 10.518 | -0.846 | -0.897 | 2157 | -2045 | -2146 | 1989 | 752 | 7511 |  | CORR | GENE | 07:05 | 07:47 | 07:30 | 145 | 315 | 15 | EXT |  | 0.9 | (c)
82539.301 | 10.583 | 10.551 | -0.832 | -0.864 | -409 | 1195 | 475 | 0 | 550 | 7511 |  | CORR | GENE | 00:11 | 04:29 | 02:33 | 314 | 1767 | 13 | EXT |  | 0.93 | (c)
82539.819 | 11.101 | 10.931 | -0.314 | -0.484 | -570 | 450 | 386 | 570 | 52 | 7511 |  | CORR | GENE | 11:45 | 02:29 | 14:19 | 432 | 1912 | 11 | EXT |  | 0.94 | (c)
82540.437 | 0.304 | 0.139 | -10.771 | -10.936 | -2171 | -1964 | -1998 | 60 | 139 | 7512 |  | CORR | GENE | 03:54 | 04:28 | 04:22 | 571 | 345 | 12 | EXT |  | 0.95 | (c)
82544.832 | 4.699 | 4.661 | -6.376 | -6.414 | -834 | -438 | -571 | 308 | 4661 | 7512 |  | CORR | GENE | 07:30 | 08:34 | 08:12 | 79 | 526 | 13 | EXT |  | 0.89 | (c)
82545.981 | 5.848 | 5.841 | -5.227 | -5.234 | -625 | -439 | -531 | 436 | 5202 | 7512 |  | CORR | CIGR | 08:04 | 08:34 | 08:19 | 32 | 189 | 10 | EXT |  | 0.89 | (c)
82639.551 | 0.068 | 0.042 | -10.772 | -10.798 | -1397 | -1002 | -938 | 479 | 42 | 7521 |  | CORR | GENE | 02:52 | 03:55 | 04:06 | 136 | 918 | 13 | EXT |  | 0.9 | (c)
82641.067 | 1.584 | 1.421 | -9.256 | -9.419 | -1290 | -1002 | -992 | 693 | 1421 | 7521 |  | CORR | GENE | 03:09 | 03:55 | 03:57 | 223 | 597 | 13 | EXT |  | 0.91 | (c)
82641.322 | 1.839 | 1.78 | -9.001 | -9.06 | -1312 | -1001 | -1135 | 958 | 1780 | 7521 |  | CORR | GENE | 03:05 | 03:55 | 03:34 | 79 | 354 | 10 | EXT |  | 0.89 | (c)
82671.553 | 10.055 | 10.037 | -1.545 | -1.563 | 1423 | 1581 | 1537 | 1423 | 1525 | 7523 |  | CORR | CIGR | 03:48 | 04:13 | 04:06 | 38 | 228 | 12 | EXT |  | 0.89 | (c)
82671.857 | 10.359 | 10.297 | -1.241 | -1.303 | 2206 | 2222 | -2088 | 1921 | 1131 | 7523 |  | GOUG | GENE | 05:54 | 05:57 | 06:21 | 172 | 334 | 7 | EXT | Задир. |  | (c)
82672.482 | 10.984 | 10.812 | -0.616 | -0.788 | 1269 | 1367 | 1318 | 1269 | 39 | 7523 |  | CORR | GENE | 03:23 | 03:39 | 03:31 | 749 | 98 | 11 | EXT |  | 0.96 | (c)
82679.42 | 6.322 | 6.118 | -4.958 | -5.162 | 1276 | 1329 | 1305 | 1276 | 4844 | 7524 |  | CORR | GENE | 04:56 | 05:04 | 05:00 | 318 | 57 | 12 | EXT |  | 0.93 | (c)
82679.594 | 6.496 | 6.397 | -4.784 | -4.883 | 976 | 1030 | 1015 | 976 | 4647 | 7524 |  | CORR | GENE | 04:07 | 04:16 | 04:14 | 236 | 78 | 12 | EXT |  | 0.91 | (c)
82680.345 | 7.247 | 7.242 | -4.033 | -4.038 | 1030 | 1143 | 1102 | 1030 | 4007 | 7524 |  | CORR | CIGR | 04:16 | 04:34 | 04:28 | 31 | 143 | 13 | EXT |  | 0.89 | (c)
82682.001 | 8.903 | 8.832 | -2.377 | -2.448 | 2080 | 2135 | 2108 | 2080 | 2249 | 7524 |  | CORR | AXGR | 07:06 | 07:14 | 07:10 | 199 | 55 | 12 | EXT |  | 0.91 | (c)
82688.769 | 4.391 | 4.345 | -6.884 | -6.93 | -348 | -334 | -335 | 323 | 4345 | 7525 |  | CORR | AXGR | 06:22 | 06:24 | 06:24 | 99 | 25 | 13 | EXT |  | 0.89 | (c)
82707.451 | 0.083 | 0.061 | -11.582 | -11.604 | 848 | 1449 | 1539 | 848 | 61 | 7527 |  | CORR | GENE | 02:13 | 03:50 | 04:05 | 867 | 1382 | 12 | EXT |  | 0.97 | (c)
82709.745 | 2.377 | 1.369 | -9.288 | -10.296 | 1425 | 1664 | 1598 | 1425 | 1369 | 7527 |  | CORR | GENE | 03:46 | 04:25 | 04:14 | 1684 | 346 | 15 | EXT |  | 1.02 | (b)
82711.041 | 3.673 | 3.661 | -7.992 | -8.004 | 1109 | 1190 | 1197 | 1109 | 3661 | 7527 |  | CORR | CIGR | 02:55 | 03:09 | 03:10 | 29 | 177 | 13 | EXT |  | 0.89 | (c)
82714.86 | 7.492 | 7.487 | -4.173 | -4.178 | -2156 | -2001 | -2075 | 1993 | 4153 | 7527 |  | CORR | CIGR | 06:08 | 06:34 | 06:22 | 25 | 163 | 11 | EXT |  | 0.89 | (c)
82716.726 | 9.358 | 9.344 | -2.307 | -2.321 | -2198 | -2076 | -2108 | 2018 | 2289 | 7527 |  | CORR | CIGR | 06:02 | 06:21 | 06:16 | 32 | 180 | 12 | EXT |  | 0.89 | (c)
82717.412 | 10.044 | 9.904 | -1.621 | -1.761 | 2068 | -2147 | -2039 | 1684 | 1585 | 7527 |  | CORR | GENE | 05:30 | 06:10 | 06:27 | 176 | 709 | 12 | EXT |  | 0.91 | (c)
82719.575 | 0.542 | 0.524 | -7.4 | -7.418 | 424 | 474 | 473 | 424 | 524 | 7528а |  | CORR | CIGR | 04:39 | 04:47 | 04:46 | 28 | 97 | 13 | EXT |  | 0.89 | (c)
82725.925 | 6.892 | 6.872 | -1.05 | -1.07 | 217 | 276 | 400 | 217 | 1034 | 7528а |  | CORR | CIGR | 04:05 | 04:15 | 04:35 | 36 | 366 | 12 | EXT |  | 0.89 | (c)
82729.089 | 2.114 | 2.058 | -1.792 | -1.848 | 73 | 84 | 85 | 73 | 1754 | 7528б |  | GOUG | AXGR | 07:44 | 07:45 | 07:45 | 94 | 24 | 9 | EXT | Задир. |  | (c)
82736.68 | 5.799 | 5.782 | -5.738 | -5.755 | 1952 | 2048 | 2154 | 1952 | 5721 | 7529а |  | CORR | CIGR | 03:14 | 03:29 | 03:46 | 34 | 404 | 10 | EXT |  | 0.89 | (c)
82737.309 | 6.428 | 6.338 | -5.109 | -5.199 | -1027 | -1005 | -1006 | 985 | 5008 | 7529а |  | CORR | AXGR | 07:13 | 07:16 | 07:16 | 191 | 42 | 12 | EXT |  | 0.91 | (c)
82737.594 | 6.713 | 6.699 | -4.824 | -4.838 | 1976 | 2038 | 2137 | 1976 | 4806 | 7529а |  | CORR | CIGR | 03:18 | 03:28 | 03:44 | 32 | 322 | 11 | EXT |  | 0.89 | (c)
82738.782 | 7.901 | 7.886 | -3.636 | -3.651 | -1738 | -1673 | -1660 | 1582 | 3617 | 7529а |  | CORR | CIGR | 05:18 | 05:29 | 05:31 | 34 | 156 | 12 | EXT |  | 0.89 | (c)
82739.036 | 8.155 | 8.016 | -3.382 | -3.521 | -2002 | -1866 | -1781 | 1560 | 3276 | 7529а |  | CORR | GENE | 04:36 | 04:57 | 05:11 | 245 | 441 | 14 | EXT |  | 0.92 | (c)
82770.653 | 0 | -0.012 | -0.55 | -0.562 | 2161 | -1738 | -1824 | 1348 |  | 7533 | Нарушение формы кольцевого шва | GWAN |  | 03:45 | 05:16 | 05:02 | 0 | 953 |  | EXT | Нарушение формы кольцевого шва |  | (c)